## sheet1
工序名称 | 新卷号 | 批号 | 机组名称 | 工序状态 | 检验结果 | 班组 | 参与人 | 来料重量 | 出料重量 | 成材率 | 出料长度 | 出料厚度 | 出料宽度 | 工序要求 | 备注 | 来料编码 | 来料名称 | 来料规格 | 产品编码 | 产品名称 | 产品规格 | 膜名称 | 排序 | 主计划号 | 子计划号 | 工序流程编码 | 工序流程名称 | 工单需求 | 计划开始时间 | 计划结束时间 | 工单状态 | 开始时间 | 产出时间 | 组织名称 | 卷号ID | 操作工人 | 报工人 | 检验 | 来料厚度 | 来料长度 | 来料宽度 | 是否分卷 | 原卷号 | 工单要求 | 是否成品 | 不良现象 | 是否入库 | 入库审核 | 生产工时 | 工单行号
最终冷轧 | JG1224080084 | JG1224080084 | 九天750轧机 | 合格 | 合格品 | 甲 | 张帅 | 5600 | 5580 | 0.9964 | 10120 | 0.1 | 710 | 轧0.1（0.096-0.102）5.6吨卷轧制米数10000-10100米，7.8吨卷轧制米数13900-14000米不超14000米 |  | 20100028 | 轧硬 | 0.4*710-SPCC | 30210015 | 光亮卷 | 0.1-SPCC |  | 30 | MO002466 | MO002466-022 | GLJ003 | 光亮卷前处理 模板 | 5602 | 2024-08-08 | 2024-08-08 | 3 | 2024-08-15 07:40:34 | 2024-08-15 07:41:25 | 江苏九天光电科技有限公司 | 283634 | 李新峰 |  |  | 0.4 | 2570 | 710 | 1 | JG1224080084 |  |  |  | 否 | 否 |  | 22
最终冷轧 | JG91240700241 | JG9124070024 | 九天700轧机 | 合格 | 合格品 | 甲 | 李新峰 | 4100 | 4100 | 1 | 8900 | 0.1 | 610 | 轧0.1(0.096-0.101) 4.1吨卷轧制米数8500-8600米，6.3吨卷轧制米数13300-13400米不超13500米 |  | 20100023 | 轧硬 | 0.4*610-SPCC | 30210015 | 光亮卷 | 0.1-SPCC |  | 30 | MO002402 | MO002402-001-01 | GLJ003 | 光亮卷前处理 模板 | 10455 | 2024-08-07 | 2024-08-07 | 3 | 2024-08-15 07:05:38 | 2024-08-15 07:06:06 | 江苏九天光电科技有限公司 | 282240 | 李新峰 |  |  | 0.4 | 2195 | 610 | 1 | JG91240700241 | [6 empty] | 1
最终冷轧 | JG1224080081 | JG1224080081 | 九天750轧机 | 合格 | 合格品 | 甲 | 张帅 | 7810 | 7800 | 0.9987 | 14160 | 0.1 | 710 | 轧0.1（0.096-0.102）5.6吨卷轧制米数10000-10100米，7.8吨卷轧制米数13900-14000米不超14000米 |  | 20100028 | 轧硬 | 0.4*710-SPCC | 30210015 | 光亮卷 | 0.1-SPCC |  | 30 | MO002466 | MO002466-019 | GLJ003 | 光亮卷前处理 模板 | 7816 | 2024-08-08 | 2024-08-08 | 3 | 2024-08-15 07:02:15 | 2024-08-15 07:02:55 | 江苏九天光电科技有限公司 | 283631 | 柳永峰 |  |  | 0.4 | 3580 | 710 | 1 | JG1224080081 |  |  |  | 否 | 否 |  | 19
最终冷轧 | JG1224070546 | JG1224070546 | 九天700轧机 | 合格 | 合格品 | 甲 | 杨永华 | 5120 | 5120 | 1 | 7240 | 0.15 | 610 | 轧0.15（0.148-0.153）5.1-5.2吨卷轧制米数7100-7200米不超7200米；6.7-6.8吨卷轧制米数9500-9600米；7.05吨轧制米数9500-9600米。5吨卷轧制米数7050-7150米 |  | 20100023 | 轧硬 | 0.4*610-SPCC | 30210011 | 光亮卷 | 0.15-SPCC |  | 30 | MO002525 | MO002525-010 | GLJ003 | 光亮卷前处理 模板 | 5120 | 2024-08-10 | 2024-08-10 | 3 | 2024-08-15 05:41:29 | 2024-08-15 05:42:04 | 江苏九天光电科技有限公司 | 286048 | 杨永华 |  |  | 0.4 | 2730 | 610 | 1 | JG1224070546 |  |  |  | 否 | 否 |  | 10
最终冷轧 | JG1224080078 | JG1224080078 | 九天750轧机 | 合格 | 合格品 | 甲 | 张帅 | 7790 | 7720 | 0.991 | 13820 | 0.1 | 710 | 轧0.1（0.096-0.102）5.6吨卷轧制米数10000-10100米，7.8吨卷轧制米数13900-14000米不超14000米 |  | 20100028 | 轧硬 | 0.4*710-SPCC | 30210015 | 光亮卷 | 0.1-SPCC |  | 30 | MO002466 | MO002466-016 | GLJ003 | 光亮卷前处理 模板 | 7790 | 2024-08-08 | 2024-08-08 | 3 | 2024-08-15 05:16:12 | 2024-08-15 05:17:12 | 江苏九天光电科技有限公司 | 283628 | 张建圣 |  |  | 0.4 | 3580 | 710 | 1 | JG1224080078 |  |  |  | 否 | 否 |  | 16
最终冷轧 | JG12240707112 | JG1224070711 | 九天750轧机 | 合格 | 合格品 | 甲 | 张帅 | 7690 | 7600 | 0.9883 | 13880 | 0.1 | 710 | 轧0.1(0.096-0.101)5.7吨卷轧制米数10200-10300米；7.8吨卷轧制米数13800-13900米不超13900米；7.6吨卷轧制米数13700-13800米，7.3吨卷轧制米数13000-13100米 |  | 20100028 | 轧硬 | 0.4*710-SPCC | 30210015 | 光亮卷 | 0.1-SPCC |  | 30 | MO002480 | MO002480-004-02 | GLJ003 | 光亮卷前处理 模板 | 13460 | 2024-08-09 | 2024-08-09 | 3 | 2024-08-15 05:14:03 | 2024-08-15 05:15:15 | 江苏九天光电科技有限公司 | 284149 | 张建圣 |  |  | 0.4 | 3545 | 710 | 1 | JG12240707112 | [6 empty] | 4
最终冷轧 | JG1224070544 | JG1224070544 | 九天700轧机 | 合格 | 合格品 | 甲 | 李新峰 | 7050 | 7050 | 1 | 9950 | 0.15 | 610 | 轧0.15（0.148-0.153）5.1-5.2吨卷轧制米数7100-7200米不超7200米；6.7-6.8吨卷轧制米数9500-9600米；7.05吨轧制米数9500-9600米。5吨卷轧制米数7050-7150米 |  | 20100023 | 轧硬 | 0.4*610-SPCC | 30210011 | 光亮卷 | 0.15-SPCC |  | 30 | MO002525 | MO002525-008 | GLJ003 | 光亮卷前处理 模板 | 7050 | 2024-08-10 | 2024-08-10 | 3 | 2024-08-15 04:23:26 | 2024-08-15 04:23:56 | 江苏九天光电科技有限公司 | 286046 | 李新峰 |  |  | 0.4 | 3760 | 610 | 1 | JG1224070544 |  |  |  | 否 | 否 |  | 8
最终冷轧 | JG1224070491 | JG1224070491 | 九天700轧机 | 合格 | 合格品 | 甲 | 杨永华 | 6864 | 6864 | 1 | 9640 | 0.15 | 610 | 轧0.15（0.148-0.153）5.1-5.2吨卷轧制米数7100-7200米不低于7100米不高于7200米；6.7-6.8吨卷轧制米数9500-9600米不低于9500米不高于9600米 |  | 20100023 | 轧硬 | 0.4*610-SPCC | 30210011 | 光亮卷 | 0.15-SPCC |  | 30 | MO002338 | MO002338-003 | GLJ003 | 光亮卷前处理 模板 | 6865 | 2024-08-05 | 2024-08-05 | 3 | 2024-08-15 02:46:20 | 2024-08-15 02:46:52 | 江苏九天光电科技有限公司 | 279942 | 杨永华 |  |  | 0.4 | 3650 | 610 | 1 | JG1224070491 |  |  |  | 否 | 否 |  | 3
最终冷轧 | JG1224070549 | JG1224070549 | 九天700轧机 | 合格 | 合格品 | 甲 | 李新峰 | 6710 | 6710 | 1 | 9580 | 0.15 | 610 | 轧0.15（0.148-0.153）5.1-5.2吨卷轧制米数7100-7200米不超7200米；6.7-6.8吨卷轧制米数9500-9600米；7.05吨轧制米数9500-9600米。5吨卷轧制米数7050-7150米 |  | 20100023 | 轧硬 | 0.4*610-SPCC | 30210011 | 光亮卷 | 0.15-SPCC |  | 30 | MO002525 | MO002525-011 | GLJ003 | 光亮卷前处理 模板 | 6715 | 2024-08-10 | 2024-08-10 | 3 | 2024-08-15 01:07:15 | 2024-08-15 01:07:53 | 江苏九天光电科技有限公司 | 286049 | 李新峰 |  |  | 0.4 | 3570 | 610 | 1 | JG1224070549 |  |  |  | 否 | 否 |  | 11
最终冷轧 | JG1224070499 | JG1224070499 | 九天700轧机 | 合格 | 合格品 | 甲 | 杨永华 | 6860 | 6860 | 1 | 9584 | 0.15 | 610 | 轧0.15（0.148-0.153）5.1-5.2吨卷轧制米数7100-7200米不低于7100米不高于7200米；6.7-6.8吨卷轧制米数9500-9600米不低于9500米不高于9600米 |  | 20100023 | 轧硬 | 0.4*610-SPCC | 30210011 | 光亮卷 | 0.15-SPCC |  | 30 | MO002338 | MO002338-007 | GLJ003 | 光亮卷前处理 模板 | 6860 | 2024-08-05 | 2024-08-05 | 3 | 2024-08-14 23:28:58 | 2024-08-14 23:29:32 | 江苏九天光电科技有限公司 | 279946 | 杨永华 |  |  | 0.4 | 3650 | 610 | 1 | JG1224070499 |  |  |  | 否 | 否 |  | 7
最终冷轧 | JG12240800112 | JG1224080011 | 九天750轧机 | 合格 | 合格品 | 甲 | 张帅 | 7586 | 7560 | 0.9966 | 13880 | 0.1 | 710 | 轧0.1(0.096-0.101)5.7吨卷轧制米数10200-10300米；7.8吨卷轧制米数13800-13900米不超13900米；7.6吨卷轧制米数13700-13800米，7.3吨卷轧制米数13000-13100米 |  | 20100028 | 轧硬 | 0.4*710-SPCC | 30210015 | 光亮卷 | 0.1-SPCC |  | 30 | MO002480 | MO002480-013-02 | GLJ003 | 光亮卷前处理 模板 | 13345 | 2024-08-09 | 2024-08-09 | 3 | 2024-08-14 23:11:44 | 2024-08-14 23:12:29 | 江苏九天光电科技有限公司 | 284166 | 张帅 |  |  | 0.4 | 3495 | 710 | 1 | JG12240800112 | [6 empty] | 13
最终冷轧 | DL1224070052 | DL1224070052 | 九天750轧机 | 合格 | 合格品 | 乙 | 赵遂义 | 4030 | 4030 | 1 | 9850 | 0.1 | 533 | 轧0.1（0.097-0.102） |  | 20500018 | 光亮卷半成品 | 0.1-SPCC | 30210015 | 光亮卷 | 0.1-SPCC |  | 30 | MO002687 | MO002687-001 | GLJ003 | 光亮卷前处理 模板 | 4030 | 2024-08-14 | 2024-08-14 | 3 | 2024-08-14 22:06:49 | 2024-08-14 22:07:38 | 江苏九天光电科技有限公司 | 291382 | 何啸 |  |  | 0.1 | 0 | 533 | 1 | DL1224070052 |  |  |  | 否 | 否 |  | 1
最终冷轧 | JG91240800061 | JG9124080006 | 九天700轧机 | 合格 | 合格品 | 乙 | 蒋涛 | 4120 | 4120 | 1 | 8820 | 0.1 | 610 | 轧0.1(0.096-0.101) 4.1吨卷轧制米数8500-8600米，6.3吨卷轧制米数13300-13400米不超13500米 |  | 20100023 | 轧硬 | 0.4*610-SPCC | 30210015 | 光亮卷 | 0.1-SPCC |  | 30 | MO002402 | MO002402-007-01 | GLJ003 | 光亮卷前处理 模板 | 10430 | 2024-08-07 | 2024-08-07 | 3 | 2024-08-14 19:55:11 | 2024-08-14 19:55:30 | 江苏九天光电科技有限公司 | 282246 | 蒋涛 |  |  | 0.4 | 2195 | 610 | 1 | JG91240800061 | [6 empty] | 7
最终冷轧 | JG12240705652 | JG1224070565 | 九天750轧机 | 合格 | 合格品 | 乙 | 赵遂义 | 7500 | 7490 | 0.9987 | 13500 | 0.1 | 710 | 轧0.1(0.096-0.101)5.7吨卷轧制米数10200-10300米；7.8吨卷轧制米数13800-13900米不超13900米；7.6吨卷轧制米数13700-13800米，7.3吨卷轧制米数13000-13100米 |  | 20100028 | 轧硬 | 0.4*710-SPCC | 30210015 | 光亮卷 | 0.1-SPCC |  | 30 | MO002480 | MO002480-008-02 | GLJ003 | 光亮卷前处理 模板 | 13270 | 2024-08-09 | 2024-08-09 | 3 | 2024-08-14 19:41:45 | 2024-08-14 19:42:11 | 江苏九天光电科技有限公司 | 284153 | 赵遂义 |  |  | 0.4 | 3455 | 710 | 1 | JG12240705652 | [6 empty] | 8
最终冷轧 | JG12240800152 | JG1224080015 | 九天750轧机 | 合格 | 合格品 | 乙 | 赵遂义 | 7730 | 7630 | 0.9871 | 13600 | 0.1 | 710 | 轧0.1(0.096-0.101)5.7吨卷轧制米数10200-10300米；7.8吨卷轧制米数13800-13900米不超13900米；7.6吨卷轧制米数13700-13800米，7.3吨卷轧制米数13000-13100米 |  | 20100028 | 轧硬 | 0.4*710-SPCC | 30210015 | 光亮卷 | 0.1-SPCC |  | 30 | MO002480 | MO002480-011-02 | GLJ003 | 光亮卷前处理 模板 | 13500 | 2024-08-09 | 2024-08-09 | 3 | 2024-08-14 19:40:48 | 2024-08-14 19:41:25 | 江苏九天光电科技有限公司 | 284164 | 赵遂义 |  |  | 0.4 | 3565 | 710 | 1 | JG12240800152 | [6 empty] | 11
最终冷轧 | JG1224080028 | JG1224080028 | 九天750轧机 | 合格 | 合格品 | 乙 | 赵遂义 | 7810 | 7780 | 0.9962 | 14100 | 0.1 | 710 | 轧0.1（0.097-0.102）5.6吨卷轧制米数1000-10100米；7.7-7.85吨卷轧制米数米数13900-14000米不超14000米 |  | 20100028 | 轧硬 | 0.4*710-SPCC | 30210015 | 光亮卷 | 0.1-SPCC |  | 30 | MO002344 | MO002344-008 | GLJ003 | 光亮卷前处理 模板 | 7810 | 2024-08-05 | 2024-08-05 | 3 | 2024-08-14 19:39:58 | 2024-08-14 19:40:32 | 江苏九天光电科技有限公司 | 280136 | 赵遂义 |  |  | 0.4 | 3590 | 710 | 1 | JG1224080028 |  |  |  | 否 | 否 |  | 8
最终冷轧 | JG91240700382 | JG9124070038 | 九天700轧机 | 合格 | 合格品 | 乙 | 蒋涛 | 5130 | 5130 | 1 | 7300 | 0.15 | 610 | 轧0.15(0.148-0.153)米数7100-7200米不低于7100米不高于7200米 |  | 20100023 | 轧硬 | 0.4*610-SPCC | 30210011 | 光亮卷 | 0.15-SPCC |  | 30 | MO002401 | MO002401-001-02 | GLJ003 | 光亮卷前处理 模板 | 10330 | 2024-08-07 | 2024-08-07 | 3 | 2024-08-14 18:07:39 | 2024-08-14 18:07:58 | 江苏九天光电科技有限公司 | 282206 | 蒋涛 |  |  | 0.4 | 2750 | 610 | 1 | JG91240700382 | [6 empty] | 1
最终冷轧 | JG91240700341 | JG9124070034 | 九天700轧机 | 合格 | 合格品 | 乙 | 蒋涛 | 5190 | 5190 | 1 | 7310 | 0.15 | 610 | 轧0.15(0.148-0.153)米数7100-7200米不低于7100米不高于7200米 |  | 20100023 | 轧硬 | 0.4*610-SPCC | 30210011 | 光亮卷 | 0.15-SPCC |  | 30 | MO002401 | MO002401-005-01 | GLJ003 | 光亮卷前处理 模板 | 10350 | 2024-08-07 | 2024-08-07 | 3 | 2024-08-14 18:07:02 | 2024-08-14 18:07:25 | 江苏九天光电科技有限公司 | 282210 | 蒋涛 |  |  | 0.4 | 2760 | 610 | 1 | JG91240700341 | [6 empty] | 5
最终冷轧 | JG91240700381 | JG9124070038 | 九天700轧机 | 合格 | 合格品 | 乙 | 蒋涛 | 5156 | 5156 | 1 | 7300 | 0.15 | 610 | 轧0.15(0.148-0.153)米数7100-7200米不低于7100米不高于7200米 |  | 20100023 | 轧硬 | 0.4*610-SPCC | 30210011 | 光亮卷 | 0.15-SPCC |  | 30 | MO002401 | MO002401-001-01 | GLJ003 | 光亮卷前处理 模板 | 10330 | 2024-08-07 | 2024-08-07 | 3 | 2024-08-14 18:06:26 | 2024-08-14 18:06:45 | 江苏九天光电科技有限公司 | 282206 | 蒋涛 |  |  | 0.4 | 2760 | 610 | 1 | JG91240700381 | [6 empty] | 1
最终冷轧 | JG91240700262 | JG9124070026 | 九天700轧机 | 合格 | 合格品 | 乙 | 周朋 | 5076 | 5076 | 1 | 7280 | 0.15 | 610 | 轧0.15(0.148-0.153)米数7100-7200米不低于7100米不高于7200米 |  | 20100023 | 轧硬 | 0.4*610-SPCC | 30210011 | 光亮卷 | 0.15-SPCC |  | 30 | MO002401 | MO002401-003-02 | GLJ003 | 光亮卷前处理 模板 | 10300 | 2024-08-07 | 2024-08-07 | 3 | 2024-08-14 18:05:44 | 2024-08-14 18:06:03 | 江苏九天光电科技有限公司 | 282208 | 周朋 |  |  | 0.4 | 2720 | 610 | 1 | JG91240700262 | [6 empty] | 3
最终冷轧 | JG91240700301 | JG9124070030 | 九天700轧机 | 合格 | 合格品 | 乙 | 周朋 | 5174 | 5174 | 1 | 7280 | 0.15 | 610 | 轧0.15(0.148-0.153)米数7100-7200米不低于7100米不高于7200米 |  | 20100023 | 轧硬 | 0.4*610-SPCC | 30210011 | 光亮卷 | 0.15-SPCC |  | 30 | MO002401 | MO002401-004-01 | GLJ003 | 光亮卷前处理 模板 | 10305 | 2024-08-07 | 2024-08-07 | 3 | 2024-08-14 18:04:59 | 2024-08-14 18:05:28 | 江苏九天光电科技有限公司 | 282209 | 周朋 |  |  | 0.4 | 2760 | 610 | 1 | JG91240700301 | [6 empty] | 4
最终冷轧 | JG91240700142 | JG9124070014 | 九天700轧机 | 合格 | 合格品 | 乙 | 周朋 | 5090 | 5090 | 1 | 7290 | 0.15 | 610 | 轧0.15(0.148-0.153)米数7100-7200米不低于7100米不高于7200米 |  | 20100023 | 轧硬 | 0.4*610-SPCC | 30210011 | 光亮卷 | 0.15-SPCC |  | 30 | MO002401 | MO002401-002-02 | GLJ003 | 光亮卷前处理 模板 | 10290 | 2024-08-07 | 2024-08-07 | 3 | 2024-08-14 18:04:16 | 2024-08-14 18:04:44 | 江苏九天光电科技有限公司 | 282207 | 周朋 |  |  | 0.4 | 2730 | 610 | 1 | JG91240700142 | [6 empty] | 2
最终冷轧 | JG91240800081 | JG9124080008 | 九天700轧机 | 合格 | 合格品 | 乙 | 周朋 | 4110 | 4110 | 1 | 8850 | 0.1 | 610 | 轧0.1(0.096-0.101) 4.1吨卷轧制米数8500-8600米，6.3吨卷轧制米数13300-13400米不超13500米 |  | 20100023 | 轧硬 | 0.4*610-SPCC | 30210015 | 光亮卷 | 0.1-SPCC |  | 30 | MO002402 | MO002402-008-01 | GLJ003 | 光亮卷前处理 模板 | 10455 | 2024-08-07 | 2024-08-07 | 3 | 2024-08-14 18:03:37 | 2024-08-14 18:04:00 | 江苏九天光电科技有限公司 | 282247 | 周朋 |  |  | 0.4 | 2195 | 610 | 1 | JG91240800081 | [6 empty] | 8