## sheet1
工序名称 | 新卷号 | 批号 | 机组名称 | 工序状态 | 检验结果 | 班组 | 参与人 | 来料重量 | 出料重量 | 成材率 | 出料长度 | 出料厚度 | 出料宽度 | 工序要求 | 备注 | 来料编码 | 来料名称 | 来料规格 | 产品编码 | 产品名称 | 产品规格 | 膜名称 | 排序 | 主计划号 | 子计划号 | 工序流程编码 | 工序流程名称 | 工单需求 | 计划开始时间 | 计划结束时间 | 工单状态 | 开始时间 | 产出时间 | 组织名称 | 卷号ID | 操作工人 | 报工人 | 检验 | 来料厚度 | 来料长度 | 来料宽度 | 是否分卷 | 原卷号 | 工单要求 | 是否成品 | 不良现象 | 是否入库 | 入库审核 | 生产工时 | 工单行号
最终脱脂 | JG91240700241 | JG9124070024 | 九天750-1脱脂 | 合格 | 合格品 | 甲 | 罗青春 | 4100 | 4058 | 0.9898 | 8877 | 0.1 | 610 | 脱脂 |  | 20100023 | 轧硬 | 0.4*610-SPCC | 30210015 | 光亮卷 | 0.1-SPCC |  | 40 | MO002402 | MO002402-001-01 | GLJ003 | 光亮卷前处理 模板 | 10455 | 2024-08-07 | 2024-08-07 | 3 | 2024-08-15 07:57:58 | 2024-08-15 08:27:05 | 江苏九天光电科技有限公司 | 282240 | 顾海涛 |  |  | 0.1 | 8900 | 610 | 1 | JG91240700241 | [6 empty] | 1
最终脱脂 | JG1224070544 | JG1224070544 | 九天750-1脱脂 | 合格 | 合格品 | 甲 | 罗青春 | 7050 | 6980 | 0.9901 | 9925 | 0.15 | 610 | 脱脂 |  | 20100023 | 轧硬 | 0.4*610-SPCC | 30210011 | 光亮卷 | 0.15-SPCC |  | 40 | MO002525 | MO002525-008 | GLJ003 | 光亮卷前处理 模板 | 7050 | 2024-08-10 | 2024-08-10 | 3 | 2024-08-15 07:56:59 | 2024-08-15 07:57:28 | 江苏九天光电科技有限公司 | 286046 | 顾海涛 |  |  | 0.15 | 9950 | 610 | 1 | JG1224070544 |  |  |  | 否 | 否 |  | 8
最终脱脂 | JG1224070546 | JG1224070546 | 九天750-1脱脂 | 合格 | 合格品 | 甲 | 顾海涛 | 5120 | 5060 | 0.9883 | 7225 | 0.15 | 610 | 脱脂 | S色差条印(边部色差重),L肋浪(操作侧肋浪重) | 20100023 | 轧硬 | 0.4*610-SPCC | 30210011 | 光亮卷 | 0.15-SPCC |  | 40 | MO002525 | MO002525-010 | GLJ003 | 光亮卷前处理 模板 | 5120 | 2024-08-10 | 2024-08-10 | 3 | 2024-08-15 07:37:56 | 2024-08-15 07:40:13 | 江苏九天光电科技有限公司 | 286048 | 顾海涛 |  |  | 0.15 | 7240 | 610 | 1 | JG1224070546 |  |  | S色差条印(边部色差重),L肋浪(操作侧肋浪重) | 否 | 否 |  | 10
最终脱脂 | JG1224070491 | JG1224070491 | 九天750-1脱脂 | 合格 | 合格品 | 甲 | 顾海涛 | 6864 | 6784 | 0.9883 | 9623 | 0.15 | 610 | 脱脂 |  | 20100023 | 轧硬 | 0.4*610-SPCC | 30210011 | 光亮卷 | 0.15-SPCC |  | 40 | MO002338 | MO002338-003 | GLJ003 | 光亮卷前处理 模板 | 6865 | 2024-08-05 | 2024-08-05 | 3 | 2024-08-15 05:13:17 | 2024-08-15 05:13:53 | 江苏九天光电科技有限公司 | 279942 | 顾海涛 |  |  | 0.15 | 9640 | 610 | 1 | JG1224070491 |  |  |  | 否 | 否 |  | 3
最终脱脂 | JG1224070549 | JG1224070549 | 九天750-1脱脂 | 合格 | 合格品 | 甲 | 罗青春 | 6710 | 6644 | 0.9902 | 9566 | 0.15 | 610 | 脱脂 |  | 20100023 | 轧硬 | 0.4*610-SPCC | 30210011 | 光亮卷 | 0.15-SPCC |  | 40 | MO002525 | MO002525-011 | GLJ003 | 光亮卷前处理 模板 | 6715 | 2024-08-10 | 2024-08-10 | 3 | 2024-08-15 05:12:40 | 2024-08-15 05:13:06 | 江苏九天光电科技有限公司 | 286049 | 顾海涛 |  |  | 0.15 | 9580 | 610 | 1 | JG1224070549 |  |  |  | 否 | 否 |  | 11
最终脱脂 | JG1224070499 | JG1224070499 | 九天750-1脱脂 | 合格 | 合格品 | 甲 | 顾海涛 | 6860 | 6770 | 0.9869 | 9567 | 0.15 | 610 | 脱脂 |  | 20100023 | 轧硬 | 0.4*610-SPCC | 30210011 | 光亮卷 | 0.15-SPCC |  | 40 | MO002338 | MO002338-007 | GLJ003 | 光亮卷前处理 模板 | 6860 | 2024-08-05 | 2024-08-05 | 3 | 2024-08-15 05:11:54 | 2024-08-15 05:12:25 | 江苏九天光电科技有限公司 | 279946 | 顾海涛 |  |  | 0.15 | 9584 | 610 | 1 | JG1224070499 |  |  |  | 否 | 否 |  | 7
最终脱脂 | JG91240800061 | JG9124080006 | 九天750-1脱脂 | 合格 | 合格品 | 甲 | 罗青春 | 4120 | 4074 | 0.9888 | 8802 | 0.1 | 610 | 脱脂 |  | 20100023 | 轧硬 | 0.4*610-SPCC | 30210015 | 光亮卷 | 0.1-SPCC |  | 40 | MO002402 | MO002402-007-01 | GLJ003 | 光亮卷前处理 模板 | 10430 | 2024-08-07 | 2024-08-07 | 3 | 2024-08-15 05:11:11 | 2024-08-15 05:11:33 | 江苏九天光电科技有限公司 | 282246 | 顾海涛 |  |  | 0.1 | 8820 | 610 | 1 | JG91240800061 | [6 empty] | 7
最终脱脂 | JG91240700262 | JG9124070026 | 九天750-1脱脂 | 合格 | 合格品 | 甲 | 顾海涛 | 5076 | 5044 | 0.9937 | 7270 | 0.15 | 610 | 脱脂 |  | 20100023 | 轧硬 | 0.4*610-SPCC | 30210011 | 光亮卷 | 0.15-SPCC |  | 40 | MO002401 | MO002401-003-02 | GLJ003 | 光亮卷前处理 模板 | 10300 | 2024-08-07 | 2024-08-07 | 3 | 2024-08-15 05:10:18 | 2024-08-15 05:10:46 | 江苏九天光电科技有限公司 | 282208 | 顾海涛 |  |  | 0.15 | 7280 | 610 | 1 | JG91240700262 | [6 empty] | 3
最终脱脂 | JG91240700361 | JG9124070036 | 九天750-1脱脂 | 合格 | 合格品 | 甲 | 顾海涛 | 4120 | 4082 | 0.9908 | 8876 | 0.1 | 610 | 脱脂 |  | 20100023 | 轧硬 | 0.4*610-SPCC | 30210015 | 光亮卷 | 0.1-SPCC |  | 40 | MO002402 | MO002402-004-01 | GLJ003 | 光亮卷前处理 模板 | 10405 | 2024-08-07 | 2024-08-07 | 3 | 2024-08-14 09:40:25 | 2024-08-14 09:40:54 | 江苏九天光电科技有限公司 | 282243 | 顾海涛 |  |  | 0.1 | 8900 | 610 | 1 | JG91240700361 | [6 empty] | 4
最终脱脂 | JG91240800021 | JG9124080002 | 九天750-1脱脂 | 合格 | 合格品 | 甲 | 罗青春 | 4100 | 4068 | 0.9922 | 8838 | 0.1 | 610 | 脱脂 |  | 20100023 | 轧硬 | 0.4*610-SPCC | 30210015 | 光亮卷 | 0.1-SPCC |  | 40 | MO002402 | MO002402-005-01 | GLJ003 | 光亮卷前处理 模板 | 10425 | 2024-08-07 | 2024-08-07 | 3 | 2024-08-14 08:31:58 | 2024-08-14 08:32:22 | 江苏九天光电科技有限公司 | 282244 | 顾海涛 |  |  | 0.1 | 8860 | 610 | 1 | JG91240800021 | [6 empty] | 5
最终脱脂 | JG91240700321 | JG9124070032 | 九天750-1脱脂 | 合格 | 合格品 | 甲 | 顾海涛 | 4110 | 4094 | 0.9961 | 8885 | 0.1 | 610 | 脱脂 |  | 20100023 | 轧硬 | 0.4*610-SPCC | 30210015 | 光亮卷 | 0.1-SPCC |  | 40 | MO002402 | MO002402-003-01 | GLJ003 | 光亮卷前处理 模板 | 10430 | 2024-08-07 | 2024-08-07 | 3 | 2024-08-14 07:12:59 | 2024-08-14 07:13:28 | 江苏九天光电科技有限公司 | 282242 | 顾海涛 |  |  | 0.1 | 8900 | 610 | 1 | JG91240700321 | [6 empty] | 3
最终脱脂 | JG91240700342 | JG9124070034 | 九天750-1脱脂 | 合格 | 合格品 | 甲 | 罗青春 | 5114 | 5066 | 0.9906 | 7175 | 0.15 | 610 | 脱脂 |  | 20100023 | 轧硬 | 0.4*610-SPCC | 30210011 | 光亮卷 | 0.15-SPCC |  | 40 | MO002401 | MO002401-005-02 | GLJ003 | 光亮卷前处理 模板 | 10350 | 2024-08-07 | 2024-08-07 | 3 | 2024-08-14 06:05:44 | 2024-08-14 06:06:10 | 江苏九天光电科技有限公司 | 282210 | 顾海涛 |  |  | 0.15 | 7188 | 610 | 1 | JG91240700342 | [6 empty] | 5
最终脱脂 | JG91240700302 | JG9124070030 | 九天750-1脱脂 | 合格 | 合格品 | 甲 | 顾海涛 | 5082 | 5030 | 0.9898 | 7158 | 0.15 | 610 | 脱脂 |  | 20100023 | 轧硬 | 0.4*610-SPCC | 30210011 | 光亮卷 | 0.15-SPCC |  | 40 | MO002401 | MO002401-004-02 | GLJ003 | 光亮卷前处理 模板 | 10305 | 2024-08-07 | 2024-08-07 | 3 | 2024-08-14 03:59:09 | 2024-08-14 03:59:35 | 江苏九天光电科技有限公司 | 282209 | 顾海涛 |  |  | 0.15 | 7175 | 610 | 1 | JG91240700302 | [6 empty] | 4
最终脱脂 | JG91240700141 | JG9124070014 | 九天750-1脱脂 | 合格 | 合格品 | 甲 | 顾海涛 | 5154 | 5112 | 0.9919 | 7191 | 0.15 | 610 | 脱脂 |  | 20100023 | 轧硬 | 0.4*610-SPCC | 30210011 | 光亮卷 | 0.15-SPCC |  | 40 | MO002401 | MO002401-002-01 | GLJ003 | 光亮卷前处理 模板 | 10290 | 2024-08-07 | 2024-08-07 | 3 | 2024-08-14 02:53:10 | 2024-08-14 02:53:42 | 江苏九天光电科技有限公司 | 282207 | 顾海涛 |  |  | 0.15 | 7200 | 610 | 1 | JG91240700141 | [6 empty] | 2
最终脱脂 | JG91240700261 | JG9124070026 | 九天750-1脱脂 | 合格 | 合格品 | 甲 | 罗青春 | 5176 | 5138 | 0.9927 | 7203 | 0.15 | 610 | 脱脂 |  | 20100023 | 轧硬 | 0.4*610-SPCC | 30210011 | 光亮卷 | 0.15-SPCC |  | 40 | MO002401 | MO002401-003-01 | GLJ003 | 光亮卷前处理 模板 | 10300 | 2024-08-07 | 2024-08-07 | 3 | 2024-08-14 02:52:21 | 2024-08-14 02:52:49 | 江苏九天光电科技有限公司 | 282208 | 顾海涛 |  |  | 0.15 | 7220 | 610 | 1 | JG91240700261 | [6 empty] | 3
最终脱脂 | JG91240700282 | JG9124070028 | 九天750-1脱脂 | 合格 | 合格品 | 甲 | 顾海涛 | 6278 | 6258 | 0.9968 | 13593 | 0.1 | 610 | 脱脂 |  | 20100023 | 轧硬 | 0.4*610-SPCC | 30210015 | 光亮卷 | 0.1-SPCC |  | 40 | MO002402 | MO002402-002-02 | GLJ003 | 光亮卷前处理 模板 | 10440 | 2024-08-07 | 2024-08-07 | 3 | 2024-08-14 01:31:17 | 2024-08-14 01:31:45 | 江苏九天光电科技有限公司 | 282241 | 顾海涛 |  |  | 0.1 | 13620 | 610 | 1 | JG91240700282 | [6 empty] | 2
最终脱脂 | JG1224070513 | JG1224070513 | 九天750-1脱脂 | 合格 | 合格品 | 甲 | 罗青春 | 5194 | 5132 | 0.9881 | 7244 | 0.15 | 610 | 脱脂 |  | 20100023 | 轧硬 | 0.4*610-SPCC | 30210011 | 光亮卷 | 0.15-SPCC |  | 40 | MO002338 | MO002338-011 | GLJ003 | 光亮卷前处理 模板 | 5195 | 2024-08-05 | 2024-08-05 | 3 | 2024-08-12 09:08:27 | 2024-08-12 09:09:27 | 江苏九天光电科技有限公司 | 279950 | 罗青春 |  |  | 0.15 | 7260 | 610 | 1 | JG1224070513 |  |  |  | 否 | 否 |  | 11
最终脱脂 | JG1224070489 | JG1224070489 | 九天750-1脱脂 | 合格 | 合格品 | 甲 | 顾海涛 | 5210 | 5142 | 0.9869 | 7296 | 0.15 | 610 | 脱脂 |  | 20100023 | 轧硬 | 0.4*610-SPCC | 30210011 | 光亮卷 | 0.15-SPCC |  | 40 | MO002338 | MO002338-001 | GLJ003 | 光亮卷前处理 模板 | 5210 | 2024-08-05 | 2024-08-05 | 3 | 2024-08-12 08:08:03 | 2024-08-12 08:08:32 | 江苏九天光电科技有限公司 | 279939 | 顾海涛 |  |  | 0.15 | 7280 | 610 | 1 | JG1224070489 |  |  |  | 否 | 否 |  | 1
最终脱脂 | JG1224070694 | JG1224070694 | 九天750-1脱脂 | 合格 | 合格品 | 甲 | 罗青春 | 6700 | 6644 | 0.9916 | 9546 | 0.15 | 610 | 脱脂 |  | 20100023 | 轧硬 | 0.4*610-SPCC | 30210011 | 光亮卷 | 0.15-SPCC |  | 40 | MO002338 | MO002338-020 | GLJ003 | 光亮卷前处理 模板 | 6700 | 2024-08-05 | 2024-08-05 | 3 | 2024-08-12 06:48:42 | 2024-08-12 06:49:20 | 江苏九天光电科技有限公司 | 279959 | 顾海涛 |  |  | 0.15 | 9560 | 610 | 1 | JG1224070694 |  |  |  | 否 | 否 |  | 20
最终脱脂 | JG1224070691 | JG1224070691 | 九天750-1脱脂 | 合格 | 合格品 | 甲 | 顾海涛 | 6670 | 6594 | 0.9886 | 9486 | 0.15 | 610 | 脱脂 |  | 20100023 | 轧硬 | 0.4*610-SPCC | 30210011 | 光亮卷 | 0.15-SPCC |  | 40 | MO002338 | MO002338-017 | GLJ003 | 光亮卷前处理 模板 | 6670 | 2024-08-05 | 2024-08-05 | 3 | 2024-08-12 05:28:30 | 2024-08-12 05:28:55 | 江苏九天光电科技有限公司 | 279956 | 顾海涛 |  |  | 0.15 | 9520 | 610 | 1 | JG1224070691 |  |  |  | 否 | 否 |  | 17
最终脱脂 | JG1224070510 | JG1224070510 | 九天750-1脱脂 | 合格 | 合格品 | 甲 | 罗青春 | 6704 | 6602 | 0.9848 | 9330 | 0.15 | 610 | 脱脂 |  | 20100023 | 轧硬 | 0.4*610-SPCC | 30210011 | 光亮卷 | 0.15-SPCC |  | 40 | MO002338 | MO002338-010 | GLJ003 | 光亮卷前处理 模板 | 6705 | 2024-08-05 | 2024-08-05 | 3 | 2024-08-12 03:49:57 | 2024-08-12 03:50:20 | 江苏九天光电科技有限公司 | 279949 | 顾海涛 |  |  | 0.15 | 9450 | 610 | 1 | JG1224070510 |  |  |  | 否 | 否 |  | 10
最终脱脂 | JG91240700362 | JG9124070036 | 九天750-1脱脂 | 合格 | 合格品 | 甲 | 顾海涛 | 6248 | 6206 | 0.9933 | 13398 | 0.1 | 610 | 脱脂 |  | 20100023 | 轧硬 | 0.4*610-SPCC | 30210015 | 光亮卷 | 0.1-SPCC |  | 40 | MO002402 | MO002402-004-02 | GLJ003 | 光亮卷前处理 模板 | 10405 | 2024-08-07 | 2024-08-07 | 3 | 2024-08-12 03:49:11 | 2024-08-12 03:49:38 | 江苏九天光电科技有限公司 | 282243 | 顾海涛 |  |  | 0.1 | 13420 | 610 | 1 | JG91240700362 | [6 empty] | 4
一次脱脂 | JG1224070603 | JG1224070603 | 九天750-1脱脂 | 合格 | 合格品 | 甲 | 罗青春 | 4975 | 4974 | 0.9998 | 2640 | 0.4 | 610 | 脱脂 |  | 20100023 | 轧硬 | 0.4*610-SPCC | 30210011 | 光亮卷 | 0.15-SPCC |  | 10 | MO002525 | MO002525-015 | GLJ003 | 光亮卷前处理 模板 | 4975 | 2024-08-10 | 2024-08-10 | 3 | 2024-08-12 01:52:35 | 2024-08-12 01:52:55 | 江苏九天光电科技有限公司 | 286053 | 顾海涛 |  |  | 0.4 | 0 | 610 | 1 | JG1224070603 |  |  |  | 否 | 否 |  | 15
一次脱脂 | JG9124080026 | JG9124080026 | 九天750-1脱脂 | 合格 | 合格品 | 甲 | 顾海涛 | 3930 | 3930 | 1 | 2090 | 0.4 | 610 | 脱脂 |  | 20100023 | 轧硬 | 0.4*610-SPCC | 30210015 | 光亮卷 | 0.1-SPCC |  | 10 | MO002526 | MO002526-004 | GLJ003 | 光亮卷前处理 模板 | 3930 | 2024-08-10 | 2024-08-10 | 3 | 2024-08-12 01:51:46 | 2024-08-12 01:52:15 | 江苏九天光电科技有限公司 | 286074 | 顾海涛 |  |  | 0.4 | 0 | 610 | 1 | JG9124080026 |  |  |  | 否 | 否 |  | 4
一次脱脂 | JG9124080062 | JG9124080062 | 九天750-1脱脂 | 合格 | 合格品 | 甲 | 罗青春 | 4005 | 4004 | 0.9998 | 2130 | 0.4 | 610 | 脱脂 |  | 20100023 | 轧硬 | 0.4*610-SPCC | 30210015 | 光亮卷 | 0.1-SPCC |  | 10 | MO002526 | MO002526-006 | GLJ003 | 光亮卷前处理 模板 | 4005 | 2024-08-10 | 2024-08-10 | 3 | 2024-08-12 01:51:11 | 2024-08-12 01:51:38 | 江苏九天光电科技有限公司 | 286076 | 顾海涛 |  |  | 0.4 | 0 | 610 | 1 | JG9124080062 |  |  |  | 否 | 否 |  | 6
一次脱脂 | JG9124080058 | JG9124080058 | 九天750-1脱脂 | 合格 | 合格品 | 甲 | 顾海涛 | 3990 | 3990 | 1 | 2120 | 0.4 | 610 | 脱脂 |  | 20100023 | 轧硬 | 0.4*610-SPCC | 30210015 | 光亮卷 | 0.1-SPCC |  | 10 | MO002526 | MO002526-009 | GLJ003 | 光亮卷前处理 模板 | 3990 | 2024-08-10 | 2024-08-10 | 3 | 2024-08-12 01:50:39 | 2024-08-12 01:51:02 | 江苏九天光电科技有限公司 | 286079 | 顾海涛 |  |  | 0.4 | 2120 | 610 | 1 | JG9124080058 |  |  |  | 否 | 否 |  | 9
一次脱脂 | JG9124080054 | JG9124080054 | 九天750-1脱脂 | 合格 | 合格品 | 甲 | 罗青春 | 4020 | 4020 | 1 | 2140 | 0.4 | 610 | 脱脂 |  | 20100023 | 轧硬 | 0.4*610-SPCC | 30210015 | 光亮卷 | 0.1-SPCC |  | 10 | MO002526 | MO002526-012 | GLJ003 | 光亮卷前处理 模板 | 4020 | 2024-08-10 | 2024-08-10 | 3 | 2024-08-12 01:39:36 | 2024-08-12 01:39:55 | 江苏九天光电科技有限公司 | 286082 | 顾海涛 |  |  | 0.4 | 2140 | 610 | 1 | JG9124080054 |  |  |  | 否 | 否 |  | 12
一次脱脂 | JG9124080070 | JG9124080070 | 九天750-1脱脂 | 合格 | 合格品 | 甲 | 顾海涛 | 3980 | 3980 | 1 | 2130 | 0.4 | 610 | 脱脂 |  | 20100023 | 轧硬 | 0.4*610-SPCC | 30210015 | 光亮卷 | 0.1-SPCC |  | 10 | MO002526 | MO002526-013 | GLJ003 | 光亮卷前处理 模板 | 3980 | 2024-08-10 | 2024-08-10 | 3 | 2024-08-12 01:39:07 | 2024-08-12 01:39:23 | 江苏九天光电科技有限公司 | 286083 | 顾海涛 |  |  | 0.4 | 2130 | 610 | 1 | JG9124080070 |  |  |  | 否 | 否 |  | 13
一次脱脂 | JG9124080066 | JG9124080066 | 九天750-1脱脂 | 合格 | 合格品 | 甲 | 罗青春 | 4030 | 4030 | 1 | 2140 | 0.4 | 610 | 脱脂 |  | 20100023 | 轧硬 | 0.4*610-SPCC | 30210015 | 光亮卷 | 0.1-SPCC |  | 10 | MO002526 | MO002526-008 | GLJ003 | 光亮卷前处理 模板 | 4030 | 2024-08-10 | 2024-08-10 | 3 | 2024-08-12 01:38:38 | 2024-08-12 01:38:58 | 江苏九天光电科技有限公司 | 286078 | 顾海涛 |  |  | 0.4 | 2140 | 610 | 1 | JG9124080066 |  |  |  | 否 | 否 |  | 8
一次脱脂 | JG9124080030 | JG9124080030 | 九天750-1脱脂 | 合格 | 合格品 | 甲 | 顾海涛 | 3980 | 3980 | 1 | 2110 | 0.4 | 610 | 脱脂 |  | 20100023 | 轧硬 | 0.4*610-SPCC | 30210015 | 光亮卷 | 0.1-SPCC |  | 10 | MO002526 | MO002526-010 | GLJ003 | 光亮卷前处理 模板 | 3980 | 2024-08-10 | 2024-08-10 | 3 | 2024-08-12 01:38:10 | 2024-08-12 01:38:28 | 江苏九天光电科技有限公司 | 286080 | 顾海涛 |  |  | 0.4 | 2110 | 610 | 1 | JG9124080030 |  |  |  | 否 | 否 |  | 10
一次脱脂 | JG9124080074 | JG9124080074 | 九天750-1脱脂 | 合格 | 合格品 | 甲 | 罗青春 | 3980 | 3980 | 1 | 2110 | 0.4 | 610 | 脱脂 |  | 20100023 | 轧硬 | 0.4*610-SPCC | 30210015 | 光亮卷 | 0.1-SPCC |  | 10 | MO002526 | MO002526-007 | GLJ003 | 光亮卷前处理 模板 | 3980 | 2024-08-10 | 2024-08-10 | 3 | 2024-08-12 01:37:45 | 2024-08-12 01:38:02 | 江苏九天光电科技有限公司 | 286077 | 顾海涛 |  |  | 0.4 | 2110 | 610 | 1 | JG9124080074 |  |  |  | 否 | 否 |  | 7
一次脱脂 | JG9124080050 | JG9124080050 | 九天750-1脱脂 | 合格 | 合格品 | 甲 | 顾海涛 | 3990 | 3990 | 1 | 2120 | 0.4 | 610 | 脱脂 |  | 20100023 | 轧硬 | 0.4*610-SPCC | 30210015 | 光亮卷 | 0.1-SPCC |  | 10 | MO002526 | MO002526-011 | GLJ003 | 光亮卷前处理 模板 | 3990 | 2024-08-10 | 2024-08-10 | 3 | 2024-08-12 01:37:09 | 2024-08-12 01:37:32 | 江苏九天光电科技有限公司 | 286081 | 顾海涛 |  |  | 0.4 | 2120 | 610 | 1 | JG9124080050 |  |  |  | 否 | 否 |  | 11
最终脱脂 | JG9124080069 | JG9124080069 | 九天750-1脱脂 | 合格 | 合格品 | 甲 | 罗青春 | 6400 | 6316 | 0.9869 | 8800 | 0.15 | 610 | 脱脂 |  | 20100023 | 轧硬 | 0.4*610-SPCC | 30210011 | 光亮卷 | 0.15-SPCC |  | 40 | MO002339 | MO002339-002 | GLJ003 | 光亮卷前处理 模板 | 6400 | 2024-08-05 | 2024-08-05 | 3 | 2024-08-11 08:45:41 | 2024-08-11 08:46:04 | 江苏九天光电科技有限公司 | 279975 | 顾海涛 |  |  | 0.15 | 8805 | 610 | 1 | JG9124080069 |  |  |  | 否 | 否 |  | 2
最终脱脂 | JG9124080017 | JG9124080017 | 九天750-1脱脂 | 合格 | 合格品 | 甲 | 顾海涛 | 6410 | 6340 | 0.9891 | 8754 | 0.15 | 610 | 脱脂 |  | 20100023 | 轧硬 | 0.4*610-SPCC | 30210011 | 光亮卷 | 0.15-SPCC |  | 40 | MO002339 | MO002339-013 | GLJ003 | 光亮卷前处理 模板 | 6410 | 2024-08-05 | 2024-08-05 | 3 | 2024-08-11 07:36:13 | 2024-08-11 07:36:37 | 江苏九天光电科技有限公司 | 279986 | 顾海涛 |  |  | 0.15 | 8773 | 610 | 1 | JG9124080017 |  |  |  | 否 | 否 |  | 13
最终脱脂 | JG9124080053 | JG9124080053 | 九天750-1脱脂 | 合格 | 合格品 | 甲 | 罗青春 | 6410 | 6346 | 0.99 | 8835 | 0.15 | 610 | 脱脂 |  | 20100023 | 轧硬 | 0.4*610-SPCC | 30210011 | 光亮卷 | 0.15-SPCC |  | 40 | MO002339 | MO002339-007 | GLJ003 | 光亮卷前处理 模板 | 6410 | 2024-08-05 | 2024-08-05 | 3 | 2024-08-11 06:33:14 | 2024-08-11 06:33:39 | 江苏九天光电科技有限公司 | 279980 | 顾海涛 |  |  | 0.15 | 8810 | 610 | 1 | JG9124080053 |  |  |  | 否 | 否 |  | 7
最终脱脂 | JG9124080049 | JG9124080049 | 九天750-1脱脂 | 合格 | 合格品 | 甲 | 顾海涛 | 6410 | 6340 | 0.9891 | 8744 | 0.15 | 610 | 脱脂 |  | 20100023 | 轧硬 | 0.4*610-SPCC | 30210011 | 光亮卷 | 0.15-SPCC |  | 40 | MO002346 | MO002346-001 | GLJ003 | 光亮卷前处理 模板 | 6410 | 2024-08-05 | 2024-08-05 | 3 | 2024-08-11 05:22:56 | 2024-08-11 05:23:22 | 江苏九天光电科技有限公司 | 280195 | 顾海涛 |  |  | 0.15 | 8760 | 610 | 1 | JG9124080049 |  |  |  | 否 | 否 |  | 1
最终脱脂 | JG9124080021 | JG9124080021 | 九天750-1脱脂 | 合格 | 合格品 | 甲 | 罗青春 | 6390 | 6326 | 0.99 | 8738 | 0.15 | 610 | 脱脂 |  | 20100023 | 轧硬 | 0.4*610-SPCC | 30210011 | 光亮卷 | 0.15-SPCC |  | 40 | MO002339 | MO002339-012 | GLJ003 | 光亮卷前处理 模板 | 6395 | 2024-08-05 | 2024-08-05 | 3 | 2024-08-11 04:21:33 | 2024-08-11 04:22:10 | 江苏九天光电科技有限公司 | 279985 | 顾海涛 |  |  | 0.15 | 8750 | 610 | 1 | JG9124080021 |  |  |  | 否 | 否 |  | 12
最终脱脂 | JG9124080061 | JG9124080061 | 九天750-1脱脂 | 合格 | 合格品 | 甲 | 顾海涛 | 6404 | 6342 | 0.9903 | 8790 | 0.15 | 610 | 脱脂 |  | 20100023 | 轧硬 | 0.4*610-SPCC | 30210011 | 光亮卷 | 0.15-SPCC |  | 40 | MO002339 | MO002339-003 | GLJ003 | 光亮卷前处理 模板 | 6405 | 2024-08-05 | 2024-08-05 | 3 | 2024-08-11 04:20:57 | 2024-08-11 04:21:21 | 江苏九天光电科技有限公司 | 279976 | 顾海涛 |  |  | 0.15 | 8800 | 610 | 1 | JG9124080061 |  |  |  | 否 | 否 |  | 3
一次脱脂 | JG1224070522 | JG1224070522 | 九天750-1脱脂 | 合格 | 合格品 | 甲 | 罗青春 | 5200 | 5200 | 1 | 2760 | 0.4 | 610 | 脱脂 |  | 20100023 | 轧硬 | 0.4*610-SPCC | 30210011 | 光亮卷 | 0.15-SPCC |  | 10 | MO002525 | MO002525-002 | GLJ003 | 光亮卷前处理 模板 | 5200 | 2024-08-10 | 2024-08-10 | 3 | 2024-08-11 01:34:06 | 2024-08-11 01:34:20 | 江苏九天光电科技有限公司 | 286040 | 顾海涛 |  |  | 0.4 | 2760 | 610 | 1 | JG1224070522 |  |  |  | 否 | 否 |  | 2
一次脱脂 | JG1224070529 | JG1224070529 | 九天750-1脱脂 | 合格 | 合格品 | 甲 | 顾海涛 | 5200 | 5200 | 1 | 2760 | 0.4 | 610 | 脱脂 |  | 20100023 | 轧硬 | 0.4*610-SPCC | 30210011 | 光亮卷 | 0.15-SPCC |  | 10 | MO002525 | MO002525-003 | GLJ003 | 光亮卷前处理 模板 | 5200 | 2024-08-10 | 2024-08-10 | 3 | 2024-08-11 01:33:34 | 2024-08-11 01:33:55 | 江苏九天光电科技有限公司 | 286041 | 顾海涛 |  |  | 0.4 | 2760 | 610 | 1 | JG1224070529 |  |  |  | 否 | 否 |  | 3
一次脱脂 | JG1224070545 | JG1224070545 | 九天750-1脱脂 | 合格 | 合格品 | 甲 | 罗青春 | 5130 | 5130 | 1 | 2730 | 0.4 | 610 | 脱脂 |  | 20100023 | 轧硬 | 0.4*610-SPCC | 30210011 | 光亮卷 | 0.15-SPCC |  | 10 | MO002525 | MO002525-009 | GLJ003 | 光亮卷前处理 模板 | 5130 | 2024-08-10 | 2024-08-10 | 3 | 2024-08-11 01:33:03 | 2024-08-11 01:33:24 | 江苏九天光电科技有限公司 | 286047 | 顾海涛 |  |  | 0.4 | 2730 | 610 | 1 | JG1224070545 |  |  |  | 否 | 否 |  | 9
一次脱脂 | JG1224070604 | JG1224070604 | 九天750-1脱脂 | 合格 | 合格品 | 甲 | 顾海涛 | 4965 | 4964 | 0.9998 | 2640 | 0.4 | 610 | 脱脂 |  | 20100023 | 轧硬 | 0.4*610-SPCC | 30210011 | 光亮卷 | 0.15-SPCC |  | 10 | MO002525 | MO002525-016 | GLJ003 | 光亮卷前处理 模板 | 4965 | 2024-08-10 | 2024-08-10 | 3 | 2024-08-11 01:32:24 | 2024-08-11 01:32:45 | 江苏九天光电科技有限公司 | 286054 | 顾海涛 |  |  | 0.4 | 0 | 610 | 1 | JG1224070604 |  |  |  | 否 | 否 |  | 16
一次脱脂 | JG1224070530 | JG1224070530 | 九天750-1脱脂 | 合格 | 合格品 | 甲 | 罗青春 | 5200 | 5200 | 1 | 2760 | 0.4 | 610 | 脱脂 |  | 20100023 | 轧硬 | 0.4*610-SPCC | 30210011 | 光亮卷 | 0.15-SPCC |  | 10 | MO002525 | MO002525-004 | GLJ003 | 光亮卷前处理 模板 | 5200 | 2024-08-10 | 2024-08-10 | 3 | 2024-08-11 01:31:51 | 2024-08-11 01:32:11 | 江苏九天光电科技有限公司 | 286042 | 顾海涛 |  |  | 0.4 | 2760 | 610 | 1 | JG1224070530 |  |  |  | 否 | 否 |  | 4
一次脱脂 | JG9124080014 | JG9124080014 | 九天750-1脱脂 | 合格 | 合格品 | 甲 | 顾海涛 | 4000 | 4000 | 1 | 2120 | 0.4 | 610 | 脱脂 |  | 20100023 | 轧硬 | 0.4*610-SPCC | 30210015 | 光亮卷 | 0.1-SPCC |  | 10 | MO002526 | MO002526-001 | GLJ003 | 光亮卷前处理 模板 | 4000 | 2024-08-10 | 2024-08-10 | 3 | 2024-08-11 01:31:12 | 2024-08-11 01:31:29 | 江苏九天光电科技有限公司 | 286071 | 顾海涛 |  |  | 0.4 | 0 | 610 | 1 | JG9124080014 |  |  |  | 否 | 否 |  | 1
一次脱脂 | JG9124080034 | JG9124080034 | 九天750-1脱脂 | 合格 | 合格品 | 甲 | 罗青春 | 4040 | 4040 | 1 | 2150 | 0.4 | 610 | 脱脂 |  | 20100023 | 轧硬 | 0.4*610-SPCC | 30210015 | 光亮卷 | 0.1-SPCC |  | 10 | MO002526 | MO002526-016 | GLJ003 | 光亮卷前处理 模板 | 4040 | 2024-08-10 | 2024-08-10 | 3 | 2024-08-11 01:30:41 | 2024-08-11 01:31:04 | 江苏九天光电科技有限公司 | 286086 | 顾海涛 |  |  | 0.4 | 2150 | 610 | 1 | JG9124080034 |  |  |  | 否 | 否 |  | 16
一次脱脂 | JG9124080080 | JG9124080080 | 九天750-1脱脂 | 合格 | 合格品 | 甲 | 顾海涛 | 3945 | 3944 | 0.9997 | 2090 | 0.4 | 610 | 脱脂 |  | 20100023 | 轧硬 | 0.4*610-SPCC | 30210015 | 光亮卷 | 0.1-SPCC |  | 10 | MO002526 | MO002526-015 | GLJ003 | 光亮卷前处理 模板 | 3945 | 2024-08-10 | 2024-08-10 | 3 | 2024-08-11 01:30:07 | 2024-08-11 01:30:28 | 江苏九天光电科技有限公司 | 286085 | 顾海涛 |  |  | 0.4 | 2090 | 610 | 1 | JG9124080080 |  |  |  | 否 | 否 |  | 15
一次脱脂 | JG9124080022 | JG9124080022 | 九天750-1脱脂 | 合格 | 合格品 | 甲 | 罗青春 | 4000 | 4000 | 1 | 2130 | 0.4 | 610 | 脱脂 |  | 20100023 | 轧硬 | 0.4*610-SPCC | 30210015 | 光亮卷 | 0.1-SPCC |  | 10 | MO002526 | MO002526-003 | GLJ003 | 光亮卷前处理 模板 | 4000 | 2024-08-10 | 2024-08-10 | 3 | 2024-08-11 01:29:27 | 2024-08-11 01:29:54 | 江苏九天光电科技有限公司 | 286073 | 顾海涛 |  |  | 0.4 | 0 | 610 | 1 | JG9124080022 |  |  |  | 否 | 否 |  | 3
一次脱脂 | JG9124080038 | JG9124080038 | 九天750-1脱脂 | 合格 | 合格品 | 甲 | 顾海涛 | 3995 | 3994 | 0.9997 | 2130 | 0.4 | 610 | 脱脂 |  | 20100023 | 轧硬 | 0.4*610-SPCC | 30210015 | 光亮卷 | 0.1-SPCC |  | 10 | MO002526 | MO002526-014 | GLJ003 | 光亮卷前处理 模板 | 3995 | 2024-08-10 | 2024-08-10 | 3 | 2024-08-11 01:28:53 | 2024-08-11 01:29:14 | 江苏九天光电科技有限公司 | 286084 | 顾海涛 |  |  | 0.4 | 2130 | 610 | 1 | JG9124080038 |  |  |  | 否 | 否 |  | 14
一次脱脂 | JG9124080018 | JG9124080018 | 九天750-1脱脂 | 合格 | 合格品 | 甲 | 罗青春 | 3985 | 3984 | 0.9997 | 2120 | 0.4 | 610 | 脱脂 |  | 20100023 | 轧硬 | 0.4*610-SPCC | 30210015 | 光亮卷 | 0.1-SPCC |  | 10 | MO002526 | MO002526-002 | GLJ003 | 光亮卷前处理 模板 | 3985 | 2024-08-10 | 2024-08-10 | 3 | 2024-08-11 01:28:24 | 2024-08-11 01:28:43 | 江苏九天光电科技有限公司 | 286072 | 顾海涛 |  |  | 0.4 | 0 | 610 | 1 | JG9124080018 |  |  |  | 否 | 否 |  | 2
一次脱脂 | JG9124080042 | JG9124080042 | 九天750-1脱脂 | 合格 | 合格品 | 甲 | 顾海涛 | 3995 | 3994 | 0.9997 | 2120 | 0.4 | 610 | 脱脂 |  | 20100023 | 轧硬 | 0.4*610-SPCC | 30210015 | 光亮卷 | 0.1-SPCC |  | 10 | MO002526 | MO002526-005 | GLJ003 | 光亮卷前处理 模板 | 3995 | 2024-08-10 | 2024-08-10 | 3 | 2024-08-11 01:27:50 | 2024-08-11 01:28:11 | 江苏九天光电科技有限公司 | 286075 | 顾海涛 |  |  | 0.4 | 0 | 610 | 1 | JG9124080042 |  |  |  | 否 | 否 |  | 5
最终脱脂 | JG9124080037 | JG9124080037 | 九天750-1脱脂 | 合格 | 合格品 | 甲 | 顾海涛 | 6390 | 6338 | 0.9919 | 8818 | 0.15 | 610 | 脱脂 |  | 20100023 | 轧硬 | 0.4*610-SPCC | 30210011 | 光亮卷 | 0.15-SPCC |  | 40 | MO002339 | MO002339-005 | GLJ003 | 光亮卷前处理 模板 | 6395 | 2024-08-05 | 2024-08-05 | 5 | 2024-08-10 09:04:34 | 2024-08-10 09:04:59 | 江苏九天光电科技有限公司 | 279978 | 顾海涛 |  |  | 0.15 | 8810 | 610 | 1 | JG9124080037 |  |  |  | 否 | 否 | 6434 | 5
最终脱脂 | JG9124080073 | JG9124080073 | 九天750-1脱脂 | 合格 | 合格品 | 甲 | 罗青春 | 6410 | 6344 | 0.9897 | 8897 | 0.15 | 610 | 脱脂 |  | 20100023 | 轧硬 | 0.4*610-SPCC | 30210011 | 光亮卷 | 0.15-SPCC |  | 40 | MO002346 | MO002346-002 | GLJ003 | 光亮卷前处理 模板 | 6410 | 2024-08-05 | 2024-08-05 | 3 | 2024-08-10 07:53:07 | 2024-08-10 07:53:34 | 江苏九天光电科技有限公司 | 280196 | 顾海涛 |  |  | 0.15 | 8820 | 610 | 1 | JG9124080073 |  |  |  | 否 | 否 |  | 2
最终脱脂 | JG1224070481 | JG1224070481 | 九天750-1脱脂 | 合格 | 合格品 | 甲 | 顾海涛 | 5310 | 5218 | 0.9827 | 7585 | 0.15 | 610 | 脱脂 |  | 20100023 | 轧硬 | 0.4*610-SPCC | 30210011 | 光亮卷 | 0.15-SPCC |  | 40 | MO002033 | MO002033-001 | GLJ003 | 光亮卷前处理 模板 | 5310 | 2024-07-25 | 2024-07-25 | 3 | 2024-08-10 06:43:27 | 2024-08-10 06:43:49 | 江苏九天光电科技有限公司 | 258831 | 顾海涛 |  |  | 0.15 | 7615 | 610 | 1 | JG1224070481 |  |  |  | 否 | 否 |  | 1
最终脱脂 | JG91240700351 | JG9124070035 | 九天750-1脱脂 | 合格 | 合格品 | 甲 | 罗青春 | 4304 | 4278 | 0.994 | 9025 | 0.1 | 630 | 脱脂 |  | 20100025 | 轧硬 | 0.4*630-SPCC | 30210015 | 光亮卷 | 0.1-SPCC |  | 40 | MO002305 | MO002305-013-01 | GLJ003 | 光亮卷前处理 模板 | 10705 | 2024-08-03 | 2024-08-03 | 3 | 2024-08-10 05:44:31 | 2024-08-10 05:44:56 | 江苏九天光电科技有限公司 | 277243 | 顾海涛 |  |  | 0.1 | 9050 | 630 | 1 | JG91240700351 | 脱脂第一包分4300KG |  |  |  |  | 10440 | 13
最终脱脂 | JG91240700251 | JG9124070025 | 九天750-1脱脂 | 合格 | 合格品 | 甲 | 顾海涛 | 4300 | 4260 | 0.9907 | 9009 | 0.1 | 630 | 脱脂 |  | 20100025 | 轧硬 | 0.4*630-SPCC | 30210015 | 光亮卷 | 0.1-SPCC |  | 40 | MO002305 | MO002305-009-01 | GLJ003 | 光亮卷前处理 模板 | 10600 | 2024-08-03 | 2024-08-03 | 3 | 2024-08-10 04:34:11 | 2024-08-10 04:34:34 | 江苏九天光电科技有限公司 | 277239 | 顾海涛 |  |  | 0.1 | 9030 | 630 | 1 | JG91240700251 | 脱脂第一包分4300KG |  |  |  |  | 10937 | 9
最终脱脂 | JG9124080033 | JG9124080033 | 九天750-1脱脂 | 合格 | 合格品 | 甲 | 罗青春 | 6384 | 6294 | 0.9859 | 8744 | 0.15 | 610 | 脱脂 |  | 20100023 | 轧硬 | 0.4*610-SPCC | 30210011 | 光亮卷 | 0.15-SPCC |  | 40 | MO002339 | MO002339-009 | GLJ003 | 光亮卷前处理 模板 | 6385 | 2024-08-05 | 2024-08-05 | 5 | 2024-08-10 02:25:46 | 2024-08-10 03:32:07 | 江苏九天光电科技有限公司 | 279982 | 顾海涛 |  |  | 0.15 | 8800 | 610 | 1 | JG9124080033 |  |  |  | 否 | 否 | 6415 | 9
最终脱脂 | JG9124080041 | JG9124080041 | 九天750-1脱脂 | 合格 | 合格品 | 甲 | 顾海涛 | 6414 | 6346 | 0.9894 | 8806 | 0.15 | 610 | 脱脂 |  | 20100023 | 轧硬 | 0.4*610-SPCC | 30210011 | 光亮卷 | 0.15-SPCC |  | 40 | MO002339 | MO002339-008 | GLJ003 | 光亮卷前处理 模板 | 6415 | 2024-08-05 | 2024-08-05 | 5 | 2024-08-10 02:24:15 | 2024-08-10 02:24:43 | 江苏九天光电科技有限公司 | 279981 | 顾海涛 |  |  | 0.15 | 8835 | 610 | 1 | JG9124080041 |  |  |  | 否 | 否 | 6366 | 8
最终脱脂 | JG9124080065 | JG9124080065 | 九天750-1脱脂 | 合格 | 合格品 | 甲 | 罗青春 | 6390 | 6290 | 0.9844 | 8723 | 0.15 | 610 | 脱脂 |  | 20100023 | 轧硬 | 0.4*610-SPCC | 30210011 | 光亮卷 | 0.15-SPCC |  | 40 | MO002339 | MO002339-006 | GLJ003 | 光亮卷前处理 模板 | 6390 | 2024-08-05 | 2024-08-05 | 3 | 2024-08-10 01:18:33 | 2024-08-10 01:18:54 | 江苏九天光电科技有限公司 | 279979 | 顾海涛 |  |  | 0.15 | 8780 | 610 | 1 | JG9124080065 |  |  |  | 否 | 否 |  | 6
最终脱脂 | JG91240700371 | JG9124070037 | 九天750-1脱脂 | 合格 | 合格品 | 甲 | 顾海涛 | 4300 | 4276 | 0.9944 | 9018 | 0.1 | 630 | 脱脂 |  | 20100025 | 轧硬 | 0.4*630-SPCC | 30210015 | 光亮卷 | 0.1-SPCC |  | 40 | MO002305 | MO002305-015-01 | GLJ003 | 光亮卷前处理 模板 | 10690 | 2024-08-03 | 2024-08-03 | 3 | 2024-08-10 00:06:02 | 2024-08-10 00:06:32 | 江苏九天光电科技有限公司 | 277245 | 顾海涛 |  |  | 0.1 | 9030 | 630 | 1 | JG91240700371 | 脱脂第一包分4300KG |  |  |  |  | 10097 | 15
一次脱脂 | JG1224070491 | JG1224070491 | 九天750-1脱脂 | 合格 | 合格品 | 甲 | 顾海涛 | 6865 | 6864 | 0.9999 | 3650 | 0.4 | 610 | 脱脂 |  | 20100023 | 轧硬 | 0.4*610-SPCC | 30210011 | 光亮卷 | 0.15-SPCC |  | 10 | MO002338 | MO002338-003 | GLJ003 | 光亮卷前处理 模板 | 6865 | 2024-08-05 | 2024-08-05 | 3 | 2024-08-10 00:03:42 | 2024-08-10 00:04:01 | 江苏九天光电科技有限公司 | 279942 | 顾海涛 |  |  | 0.4 | 0 | 610 | 1 | JG1224070491 |  |  |  | 否 | 否 |  | 3
一次脱脂 | JG1224070492 | JG1224070492 | 九天750-1脱脂 | 合格 | 合格品 | 甲 | 罗青春 | 6860 | 6860 | 1 | 3650 | 0.4 | 610 | 脱脂 |  | 20100023 | 轧硬 | 0.4*610-SPCC | 30210011 | 光亮卷 | 0.15-SPCC |  | 10 | MO002338 | MO002338-004 | GLJ003 | 光亮卷前处理 模板 | 6860 | 2024-08-05 | 2024-08-05 | 3 | 2024-08-10 00:03:15 | 2024-08-10 00:03:35 | 江苏九天光电科技有限公司 | 279943 | 顾海涛 |  |  | 0.4 | 3650 | 610 | 1 | JG1224070492 |  |  |  | 否 | 否 |  | 4
一次脱脂 | JG1224070499 | JG1224070499 | 九天750-1脱脂 | 合格 | 合格品 | 甲 | 顾海涛 | 6860 | 6860 | 1 | 3650 | 0.4 | 610 | 脱脂 |  | 20100023 | 轧硬 | 0.4*610-SPCC | 30210011 | 光亮卷 | 0.15-SPCC |  | 10 | MO002338 | MO002338-007 | GLJ003 | 光亮卷前处理 模板 | 6860 | 2024-08-05 | 2024-08-05 | 3 | 2024-08-10 00:02:47 | 2024-08-10 00:03:07 | 江苏九天光电科技有限公司 | 279946 | 顾海涛 |  |  | 0.4 | 3650 | 610 | 1 | JG1224070499 |  |  |  | 否 | 否 |  | 7
二次脱脂 | JG1224070570 | JG1224070570 | 九天750-1脱脂 | 合格 | 合格品 | 甲 | 顾海涛 | 6560 | 6669 | 1.0166 | 3550 | 0.4 | 610 |  |  | 20100023 | 轧硬 | 0.4*610-SPCC | 30210011 | 光亮卷 | 0.15-SPCC |  | 51 | MO002115 | MO002115-002 | GLJ003 | 光亮卷前处理 模板 | 6660 | 2024-07-27 | 2024-07-27 | 3 | 2024-08-09 20:51:39 | 2024-08-09 20:52:11 | 江苏九天光电科技有限公司 | 263176 | 顾海涛 |  |  | 0.15 | 9570 | 610 | 1 | JG1224070570 |  |  |  | 否 | 否 | 7126 | 2
最终脱脂 | JG91240700211 | JG9124070021 | 九天750-1脱脂 | 合格 | 合格品 | 甲 | 罗青春 | 4310 | 4260 | 0.9884 | 8961 | 0.1 | 630 | 脱脂 |  | 20100025 | 轧硬 | 0.4*630-SPCC | 30210015 | 光亮卷 | 0.1-SPCC |  | 40 | MO002305 | MO002305-007-01 | GLJ003 | 光亮卷前处理 模板 | 10205 | 2024-08-03 | 2024-08-03 | 3 | 2024-08-09 09:52:32 | 2024-08-09 09:53:19 | 江苏九天光电科技有限公司 | 277237 | 顾海涛 |  |  | 0.1 | 8980 | 630 | 1 | JG91240700211 | 脱脂第一包分4300KG |  |  |  |  | 11837 | 7
最终脱脂 | JG91240700091 | JG9124070009 | 九天750-1脱脂 | 合格 | 合格品 | 甲 | 顾海涛 | 4310 | 4264 | 0.9893 | 8943 | 0.1 | 630 | 脱脂 |  | 20100025 | 轧硬 | 0.4*630-SPCC | 30210015 | 光亮卷 | 0.1-SPCC |  | 40 | MO002305 | MO002305-001-01 | GLJ003 | 光亮卷前处理 模板 | 10635 | 2024-08-03 | 2024-08-03 | 5 | 2024-08-09 08:40:43 | 2024-08-09 08:41:10 | 江苏九天光电科技有限公司 | 277231 | 顾海涛 |  |  | 0.1 | 8970 | 630 | 1 | JG91240700091 | 脱脂第一包分4300KG |  |  |  |  | 5794 | 1
最终脱脂 | JG91240700271 | JG9124070027 | 九天750-1脱脂 | 合格 | 合格品 | 甲 | 顾海涛 | 4310 | 4252 | 0.9865 | 8984 | 0.1 | 630 | 脱脂 |  | 20100025 | 轧硬 | 0.4*630-SPCC | 30210015 | 光亮卷 | 0.1-SPCC |  | 40 | MO002305 | MO002305-010-01 | GLJ003 | 光亮卷前处理 模板 | 10820 | 2024-08-03 | 2024-08-03 | 3 | 2024-08-09 07:50:44 | 2024-08-09 07:51:14 | 江苏九天光电科技有限公司 | 277240 | 顾海涛 |  |  | 0.1 | 9010 | 630 | 1 | JG91240700271 | 脱脂第一包分4300KG |  |  |  |  | 12226 | 10
最终脱脂 | JG1224070647 | JG1224070647 | 九天750-1脱脂 | 合格 | 合格品 | 甲 | 罗青春 | 4800 | 4732 | 0.9858 | 10300 | 0.1 | 610 | 脱脂 |  | 20100023 | 轧硬 | 0.4*610-SPCC | 30210015 | 光亮卷 | 0.1-SPCC |  | 40 | MO002241 | MO002241-009 | GLJ003 | 光亮卷前处理 模板 | 4800 | 2024-08-01 | 2024-08-01 | 3 | 2024-08-09 07:49:53 | 2024-08-09 07:50:20 | 江苏九天光电科技有限公司 | 273541 | 顾海涛 |  |  | 0.1 | 10340 | 610 | 1 | JG1224070647 |  |  |  | 否 | 否 |  | 9
最终脱脂 | JG91240700252 | JG9124070025 | 九天750-1脱脂 | 合格 | 合格品 | 甲 | 顾海涛 | 6250 | 6200 | 0.992 | 13080 | 0.1 | 630 | 脱脂 |  | 20100025 | 轧硬 | 0.4*630-SPCC | 30210015 | 光亮卷 | 0.1-SPCC |  | 40 | MO002305 | MO002305-009-02 | GLJ003 | 光亮卷前处理 模板 | 10600 | 2024-08-03 | 2024-08-03 | 3 | 2024-08-09 00:53:41 | 2024-08-09 00:54:07 | 江苏九天光电科技有限公司 | 277239 | 顾海涛 |  |  | 0.1 | 13080 | 630 | 1 | JG91240700252 | 脱脂第一包分4300KG |  |  |  |  | 10937 | 9
一次脱脂 | JG1224070509 | JG1224070509 | 九天750-1脱脂 | 合格 | 合格品 | 甲 | 罗青春 | 6715 | 6714 | 0.9999 | 3570 | 0.4 | 610 | 脱脂 |  | 20100023 | 轧硬 | 0.4*610-SPCC | 30210011 | 光亮卷 | 0.15-SPCC |  | 10 | MO002338 | MO002338-009 | GLJ003 | 光亮卷前处理 模板 | 6715 | 2024-08-05 | 2024-08-05 | 3 | 2024-08-09 00:52:59 | 2024-08-09 00:53:17 | 江苏九天光电科技有限公司 | 279948 | 顾海涛 |  |  | 0.4 | 3570 | 610 | 1 | JG1224070509 |  |  |  | 否 | 否 |  | 9
一次脱脂 | JG1224070510 | JG1224070510 | 九天750-1脱脂 | 合格 | 合格品 | 甲 | 顾海涛 | 6705 | 6704 | 0.9999 | 3570 | 0.4 | 610 | 脱脂 |  | 20100023 | 轧硬 | 0.4*610-SPCC | 30210011 | 光亮卷 | 0.15-SPCC |  | 10 | MO002338 | MO002338-010 | GLJ003 | 光亮卷前处理 模板 | 6705 | 2024-08-05 | 2024-08-05 | 3 | 2024-08-09 00:52:27 | 2024-08-09 00:52:45 | 江苏九天光电科技有限公司 | 279949 | 顾海涛 |  |  | 0.4 | 3570 | 610 | 1 | JG1224070510 |  |  |  | 否 | 否 |  | 10
一次脱脂 | JG1224070691 | JG1224070691 | 九天750-1脱脂 | 合格 | 合格品 | 甲 | 罗青春 | 6670 | 6670 | 1 | 3550 | 0.4 | 610 | 脱脂 |  | 20100023 | 轧硬 | 0.4*610-SPCC | 30210011 | 光亮卷 | 0.15-SPCC |  | 10 | MO002338 | MO002338-017 | GLJ003 | 光亮卷前处理 模板 | 6670 | 2024-08-05 | 2024-08-05 | 3 | 2024-08-09 00:51:53 | 2024-08-09 00:52:15 | 江苏九天光电科技有限公司 | 279956 | 顾海涛 |  |  | 0.4 | 3550 | 610 | 1 | JG1224070691 |  |  |  | 否 | 否 |  | 17
一次脱脂 | JG1224070692 | JG1224070692 | 九天750-1脱脂 | 合格 | 合格品 | 甲 | 顾海涛 | 6660 | 6660 | 1 | 3550 | 0.4 | 610 | 脱脂 |  | 20100023 | 轧硬 | 0.4*610-SPCC | 30210011 | 光亮卷 | 0.15-SPCC |  | 10 | MO002338 | MO002338-018 | GLJ003 | 光亮卷前处理 模板 | 6660 | 2024-08-05 | 2024-08-05 | 5 | 2024-08-09 00:51:23 | 2024-08-09 00:51:41 | 江苏九天光电科技有限公司 | 279957 | 顾海涛 |  |  | 0.4 | 3550 | 610 | 1 | JG1224070692 |  |  |  | 否 | 否 | 5214 | 18
一次脱脂 | JG1224070693 | JG1224070693 | 九天750-1脱脂 | 合格 | 合格品 | 甲 | 罗青春 | 6720 | 6720 | 1 | 3570 | 0.4 | 610 | 脱脂 |  | 20100023 | 轧硬 | 0.4*610-SPCC | 30210011 | 光亮卷 | 0.15-SPCC |  | 10 | MO002338 | MO002338-019 | GLJ003 | 光亮卷前处理 模板 | 6720 | 2024-08-05 | 2024-08-05 | 3 | 2024-08-09 00:50:57 | 2024-08-09 00:51:15 | 江苏九天光电科技有限公司 | 279958 | 顾海涛 |  |  | 0.4 | 3570 | 610 | 1 | JG1224070693 |  |  |  | 否 | 否 |  | 19
一次脱脂 | JG1224070694 | JG1224070694 | 九天750-1脱脂 | 合格 | 合格品 | 甲 | 顾海涛 | 6700 | 6700 | 1 | 3570 | 0.4 | 610 | 脱脂 |  | 20100023 | 轧硬 | 0.4*610-SPCC | 30210011 | 光亮卷 | 0.15-SPCC |  | 10 | MO002338 | MO002338-020 | GLJ003 | 光亮卷前处理 模板 | 6700 | 2024-08-05 | 2024-08-05 | 3 | 2024-08-09 00:50:32 | 2024-08-09 00:50:48 | 江苏九天光电科技有限公司 | 279959 | 顾海涛 |  |  | 0.4 | 3570 | 610 | 1 | JG1224070694 |  |  |  | 否 | 否 |  | 20
二次脱脂 | JG1224070578 | JG1224070578 | 九天750-1脱脂 | 合格 | 合格品 | 甲 | 顾海涛 | 6500 | 6654 | 1.0237 | 3550 | 0.4 | 610 |  |  | 20100023 | 轧硬 | 0.4*610-SPCC | 30210011 | 光亮卷 | 0.15-SPCC |  | 51 | MO002115 | MO002115-008 | GLJ003 | 光亮卷前处理 模板 | 6655 | 2024-07-27 | 2024-07-27 | 5 | 2024-08-08 23:52:15 | 2024-08-08 23:52:48 | 江苏九天光电科技有限公司 | 263185 | 顾海涛 |  |  | 0.15 | 9500 | 610 | 1 | JG1224070578 |  |  |  | 否 | 否 | 5852 | 8
二次脱脂 | JG1224070639 | JG1224070639 | 九天750-1脱脂 | 合格 | 合格品 | 甲 | 罗青春 | 6530 | 6650 | 1.0184 | 3535 | 0.4 | 610 |  |  | 20100023 | 轧硬 | 0.4*610-SPCC | 30210011 | 光亮卷 | 0.15-SPCC |  | 51 | MO002185 | MO002185-003 | GLJ003 | 光亮卷前处理 模板 | 6650 | 2024-07-29 | 2024-07-29 | 5 | 2024-08-08 23:50:12 | 2024-08-08 23:51:59 | 江苏九天光电科技有限公司 | 267909 | 顾海涛 |  |  | 0.15 | 9530 | 610 | 1 | JG1224070639 |  |  |  | 否 | 否 | 5704 | 3
最终脱脂 | JG91240700372 | JG9124070037 | 九天750-1脱脂 | 合格 | 合格品 | 甲 | 顾海涛 | 6328 | 6284 | 0.993 | 13286 | 0.1 | 630 | 脱脂 |  | 20100025 | 轧硬 | 0.4*630-SPCC | 30210015 | 光亮卷 | 0.1-SPCC |  | 40 | MO002305 | MO002305-015-02 | GLJ003 | 光亮卷前处理 模板 | 10690 | 2024-08-03 | 2024-08-03 | 3 | 2024-08-08 08:41:29 | 2024-08-08 08:41:58 | 江苏九天光电科技有限公司 | 277245 | 顾海涛 |  |  | 0.1 | 13300 | 630 | 1 | JG91240700372 | 脱脂第一包分4300KG |  |  |  |  | 10097 | 15
最终脱脂 | JG91240700112 | JG9124070011 | 九天750-1脱脂 | 合格 | 合格品 | 甲 | 罗青春 | 6306 | 6260 | 0.9927 | 13282 | 0.1 | 630 | 脱脂 |  | 20100025 | 轧硬 | 0.4*630-SPCC | 30210015 | 光亮卷 | 0.1-SPCC |  | 40 | MO002305 | MO002305-002-02 | GLJ003 | 光亮卷前处理 模板 | 10660 | 2024-08-03 | 2024-08-03 | 3 | 2024-08-08 06:59:13 | 2024-08-08 06:59:34 | 江苏九天光电科技有限公司 | 277232 | 顾海涛 |  |  | 0.1 | 13310 | 630 | 1 | JG91240700112 | 脱脂第一包分4300KG |  |  |  |  | 8925 | 2
最终脱脂 | JG91240700232 | JG9124070023 | 九天750-1脱脂 | 合格 | 合格品 | 甲 | 顾海涛 | 6464 | 6220 | 0.9623 | 13116 | 0.1 | 630 | 脱脂 |  | 20100025 | 轧硬 | 0.4*630-SPCC | 30210015 | 光亮卷 | 0.1-SPCC |  | 40 | MO002305 | MO002305-008-02 | GLJ003 | 光亮卷前处理 模板 | 10810 | 2024-08-03 | 2024-08-03 | 5 | 2024-08-08 02:04:19 | 2024-08-08 02:04:46 | 江苏九天光电科技有限公司 | 277238 | 顾海涛 |  |  | 0.1 | 13150 | 630 | 1 | JG91240700232 | 脱脂第一包分4300KG |  |  |  |  | 6289 | 8
一次脱脂 | JG9124080079 | JG9124080079 | 九天750-1脱脂 | 合格 | 合格品 | 甲 | 顾海涛 | 6415 | 6414 | 0.9998 | 3410 | 0.4 | 610 | 脱脂 |  | 20100023 | 轧硬 | 0.4*610-SPCC | 30210011 | 光亮卷 | 0.15-SPCC |  | 10 | MO002441 | MO002441-001 | GLJ003 | 光亮卷前处理 模板 | 6415 | 2024-08-07 | 2024-08-07 | 3 | 2024-08-08 01:59:57 | 2024-08-08 02:00:22 | 江苏九天光电科技有限公司 | 283129 | 顾海涛 |  |  | 0.4 | 0 | 610 | 1 | JG9124080079 |  |  |  | 否 | 否 |  | 1
一次脱脂 | JG1224080101 | JG1224080101 | 九天750-1脱脂 | 合格 | 合格品 | 甲 | 罗青春 | 5840 | 5840 | 1 | 3120 | 0.4 | 610 | 脱脂 |  | 20100023 | 轧硬 | 0.4*610-SPCC | 30210014 | 光亮卷 | 0.18-SPCC |  | 10 | MO002387 | MO002387-011 | GLJ003 | 光亮卷前处理 模板 | 5840 | 2024-08-06 | 2024-08-06 | 3 | 2024-08-08 01:59:10 | 2024-08-08 01:59:39 | 江苏九天光电科技有限公司 | 281273 | 顾海涛 |  |  | 0.4 | 3120 | 610 | 1 | JG1224080101 |  |  |  | 否 | 否 |  | 11
一次脱脂 | JG1224080094 | JG1224080094 | 九天750-1脱脂 | 合格 | 合格品 | 甲 | 顾海涛 | 5940 | 5940 | 1 | 3160 | 0.4 | 610 | 脱脂 |  | 20100023 | 轧硬 | 0.4*610-SPCC | 30210014 | 光亮卷 | 0.18-SPCC |  | 10 | MO002387 | MO002387-004 | GLJ003 | 光亮卷前处理 模板 | 5940 | 2024-08-06 | 2024-08-06 | 3 | 2024-08-08 01:58:39 | 2024-08-08 01:58:58 | 江苏九天光电科技有限公司 | 281266 | 顾海涛 |  |  | 0.4 | 3160 | 610 | 1 | JG1224080094 |  |  |  | 否 | 否 |  | 4
一次脱脂 | JG1224080100 | JG1224080100 | 九天750-1脱脂 | 合格 | 合格品 | 甲 | 罗青春 | 5885 | 5884 | 0.9998 | 3130 | 0.4 | 610 | 脱脂 |  | 20100023 | 轧硬 | 0.4*610-SPCC | 30210014 | 光亮卷 | 0.18-SPCC |  | 10 | MO002387 | MO002387-010 | GLJ003 | 光亮卷前处理 模板 | 5885 | 2024-08-06 | 2024-08-06 | 3 | 2024-08-08 01:58:07 | 2024-08-08 01:58:28 | 江苏九天光电科技有限公司 | 281272 | 顾海涛 |  |  | 0.4 | 3130 | 610 | 1 | JG1224080100 |  |  |  | 否 | 否 |  | 10
一次脱脂 | JG1224080099 | JG1224080099 | 九天750-1脱脂 | 合格 | 合格品 | 甲 | 顾海涛 | 5895 | 5894 | 0.9998 | 3130 | 0.4 | 610 | 脱脂 |  | 20100023 | 轧硬 | 0.4*610-SPCC | 30210014 | 光亮卷 | 0.18-SPCC |  | 10 | MO002387 | MO002387-009 | GLJ003 | 光亮卷前处理 模板 | 5895 | 2024-08-06 | 2024-08-06 | 3 | 2024-08-08 01:57:36 | 2024-08-08 01:57:57 | 江苏九天光电科技有限公司 | 281271 | 顾海涛 |  |  | 0.4 | 3130 | 610 | 1 | JG1224080099 |  |  |  | 否 | 否 |  | 9
一次脱脂 | JG1224080098 | JG1224080098 | 九天750-1脱脂 | 合格 | 合格品 | 甲 | 罗青春 | 5960 | 5960 | 1 | 3170 | 0.4 | 610 | 脱脂 |  | 20100023 | 轧硬 | 0.4*610-SPCC | 30210014 | 光亮卷 | 0.18-SPCC |  | 10 | MO002387 | MO002387-008 | GLJ003 | 光亮卷前处理 模板 | 5960 | 2024-08-06 | 2024-08-06 | 3 | 2024-08-08 01:56:55 | 2024-08-08 01:57:13 | 江苏九天光电科技有限公司 | 281270 | 顾海涛 |  |  | 0.4 | 3170 | 610 | 1 | JG1224080098 |  |  |  | 否 | 否 |  | 8
一次脱脂 | JG1224080103 | JG1224080103 | 九天750-1脱脂 | 合格 | 合格品 | 甲 | 顾海涛 | 5760 | 5760 | 1 | 3060 | 0.4 | 610 | 脱脂 |  | 20100023 | 轧硬 | 0.4*610-SPCC | 30210014 | 光亮卷 | 0.18-SPCC |  | 10 | MO002387 | MO002387-013 | GLJ003 | 光亮卷前处理 模板 | 5760 | 2024-08-06 | 2024-08-06 | 3 | 2024-08-08 01:56:05 | 2024-08-08 01:56:39 | 江苏九天光电科技有限公司 | 281275 | 顾海涛 |  |  | 0.4 | 3060 | 610 | 1 | JG1224080103 |  |  |  | 否 | 否 |  | 13
一次脱脂 | JG1224080093 | JG1224080093 | 九天750-1脱脂 | 合格 | 合格品 | 甲 | 罗青春 | 5945 | 5944 | 0.9998 | 3160 | 0.4 | 610 | 脱脂 |  | 20100023 | 轧硬 | 0.4*610-SPCC | 30210014 | 光亮卷 | 0.18-SPCC |  | 10 | MO002387 | MO002387-003 | GLJ003 | 光亮卷前处理 模板 | 5945 | 2024-08-06 | 2024-08-06 | 3 | 2024-08-08 01:55:33 | 2024-08-08 01:55:51 | 江苏九天光电科技有限公司 | 281265 | 顾海涛 |  |  | 0.4 | 3160 | 610 | 1 | JG1224080093 |  |  |  | 否 | 否 |  | 3
一次脱脂 | JG1224080104 | JG1224080104 | 九天750-1脱脂 | 合格 | 合格品 | 甲 | 顾海涛 | 5750 | 5750 | 1 | 3060 | 0.4 | 610 | 脱脂 |  | 20100023 | 轧硬 | 0.4*610-SPCC | 30210014 | 光亮卷 | 0.18-SPCC |  | 10 | MO002387 | MO002387-014 | GLJ003 | 光亮卷前处理 模板 | 5750 | 2024-08-06 | 2024-08-06 | 3 | 2024-08-08 01:54:51 | 2024-08-08 01:55:11 | 江苏九天光电科技有限公司 | 281276 | 顾海涛 |  |  | 0.4 | 3060 | 610 | 1 | JG1224080104 |  |  |  | 否 | 否 |  | 14
一次脱脂 | JG1224080097 | JG1224080097 | 九天750-1脱脂 | 合格 | 合格品 | 甲 | 罗青春 | 5960 | 5960 | 1 | 3170 | 0.4 | 610 | 脱脂 |  | 20100023 | 轧硬 | 0.4*610-SPCC | 30210014 | 光亮卷 | 0.18-SPCC |  | 10 | MO002387 | MO002387-007 | GLJ003 | 光亮卷前处理 模板 | 5960 | 2024-08-06 | 2024-08-06 | 3 | 2024-08-08 01:54:20 | 2024-08-08 01:54:40 | 江苏九天光电科技有限公司 | 281269 | 顾海涛 |  |  | 0.4 | 3170 | 610 | 1 | JG1224080097 |  |  |  | 否 | 否 |  | 7
一次脱脂 | JG1224080091 | JG1224080091 | 九天750-1脱脂 | 合格 | 合格品 | 甲 | 顾海涛 | 5960 | 5960 | 1 | 3160 | 0.4 | 610 | 脱脂 |  | 20100023 | 轧硬 | 0.4*610-SPCC | 30210014 | 光亮卷 | 0.18-SPCC |  | 10 | MO002387 | MO002387-001 | GLJ003 | 光亮卷前处理 模板 | 5960 | 2024-08-06 | 2024-08-06 | 5 | 2024-08-08 01:53:50 | 2024-08-08 01:54:06 | 江苏九天光电科技有限公司 | 281263 | 顾海涛 |  |  | 0.4 | 3160 | 610 | 1 | JG1224080091 |  |  |  | 否 | 否 | 2393 | 1
一次脱脂 | JG1224080092 | JG1224080092 | 九天750-1脱脂 | 合格 | 合格品 | 甲 | 罗青春 | 5940 | 5940 | 1 | 3160 | 0.4 | 610 | 脱脂 |  | 20100023 | 轧硬 | 0.4*610-SPCC | 30210014 | 光亮卷 | 0.18-SPCC |  | 10 | MO002387 | MO002387-002 | GLJ003 | 光亮卷前处理 模板 | 5940 | 2024-08-06 | 2024-08-06 | 3 | 2024-08-08 01:53:19 | 2024-08-08 01:53:40 | 江苏九天光电科技有限公司 | 281264 | 顾海涛 |  |  | 0.4 | 3160 | 610 | 1 | JG1224080092 |  |  |  | 否 | 否 |  | 2
一次脱脂 | JG1224080106 | JG1224080106 | 九天750-1脱脂 | 合格 | 合格品 | 甲 | 顾海涛 | 5685 | 5684 | 0.9998 | 3050 | 0.4 | 610 | 脱脂 |  | 20100023 | 轧硬 | 0.4*610-SPCC | 30210014 | 光亮卷 | 0.18-SPCC |  | 10 | MO002387 | MO002387-016 | GLJ003 | 光亮卷前处理 模板 | 5685 | 2024-08-06 | 2024-08-06 | 3 | 2024-08-08 01:52:40 | 2024-08-08 01:52:59 | 江苏九天光电科技有限公司 | 281278 | 顾海涛 |  |  | 0.4 | 3050 | 610 | 1 | JG1224080106 |  |  |  | 否 | 否 |  | 16
二次脱脂 | JG1224070547 | JG1224070547 | 九天750-1脱脂 | 合格 | 合格品 | 甲 | 顾海涛 | 6680 | 6680 | 1 | 3550 | 0.4 | 610 |  |  | 20100023 | 轧硬 | 0.4*610-SPCC | 30210011 | 光亮卷 | 0.15-SPCC |  | 21 | MO002033 | MO002033-015 | GLJ003 | 光亮卷前处理 模板 | 6680 | 2024-07-25 | 2024-07-25 | 5 | 2024-08-07 08:38:51 | 2024-08-07 08:39:15 | 江苏九天光电科技有限公司 | 258845 | 顾海涛 | 5778 |  | 0.4 | 3550 | 610 | 1 | JG1224070547 |  |  |  | 否 | 否 | 7886 | 15
二次脱脂 | JG1224070663 | JG1224070663 | 九天750-1脱脂 | 合格 | 合格品 | 甲 | 罗青春 | 7300 | 7304 | 1.0005 | 3890 | 0.4 | 610 |  |  | 20100023 | 轧硬 | 0.4*610-SPCC | 30210011 | 光亮卷 | 0.15-SPCC |  | 21 | MO002185 | MO002185-009 | GLJ003 | 光亮卷前处理 模板 | 7305 | 2024-07-29 | 2024-07-29 | 5 | 2024-08-07 08:38:06 | 2024-08-07 08:38:34 | 江苏九天光电科技有限公司 | 267923 | 顾海涛 | 5778 |  | 0.4 | 3890 | 610 | 1 | JG1224070663 |  |  |  | 否 | 否 | 7649 | 9
二次脱脂 | JG1224070470 | JG1224070470 | 九天750-1脱脂 | 合格 | 合格品 | 甲 | 顾海涛 | 5190 | 5190 | 1 | 2760 | 0.4 | 610 |  |  | 20100023 | 轧硬 | 0.4*610-SPCC | 30210011 | 光亮卷 | 0.15-SPCC |  | 21 | MO002184 | MO002184-002 | GLJ003 | 光亮卷前处理 模板 | 5190 | 2024-07-29 | 2024-07-29 | 3 | 2024-08-07 08:37:28 | 2024-08-07 08:37:54 | 江苏九天光电科技有限公司 | 267699 | 顾海涛 | 5778 |  | 0.4 | 2760 | 610 | 1 | JG1224070470 |  |  |  | 否 | 否 |  | 2
最终脱脂 | JG1224070686 | JG1224070686 | 九天750-1脱脂 | 合格 | 合格品 | 甲 | 罗青春 | 6230 | 6156 | 0.9881 | 13426 | 0.1 | 610 | 脱脂 |  | 20100023 | 轧硬 | 0.4*610-SPCC | 30210015 | 光亮卷 | 0.1-SPCC |  | 40 | MO002241 | MO002241-015 | GLJ003 | 光亮卷前处理 模板 | 6235 | 2024-08-01 | 2024-08-01 | 5 | 2024-08-07 08:11:33 | 2024-08-07 08:11:59 | 江苏九天光电科技有限公司 | 273546 | 顾海涛 |  |  | 0.1 | 13470 | 610 | 1 | JG1224070686 |  |  |  | 否 | 否 | 3390 | 15
最终脱脂 | JG1224070664 | JG1224070664 | 九天750-1脱脂 | 合格 | 合格品 | 甲 | 顾海涛 | 7300 | 7208 | 0.9874 | 10600 | 0.15 | 610 | 脱脂 |  | 20100023 | 轧硬 | 0.4*610-SPCC | 30210011 | 光亮卷 | 0.15-SPCC |  | 40 | MO002185 | MO002185-010 | GLJ003 | 光亮卷前处理 模板 | 7300 | 2024-07-29 | 2024-07-29 | 5 | 2024-08-07 08:10:54 | 2024-08-07 08:11:18 | 江苏九天光电科技有限公司 | 267925 | 顾海涛 |  |  | 0.15 | 10600 | 610 | 1 | JG1224070664 |  |  |  | 否 | 否 | 5127 | 10
最终脱脂 | JG1224070669 | JG1224070669 | 九天750-1脱脂 | 合格 | 合格品 | 甲 | 罗青春 | 6270 | 6202 | 0.9892 | 13492 | 0.1 | 610 | 脱脂 |  | 20100023 | 轧硬 | 0.4*610-SPCC | 30210015 | 光亮卷 | 0.1-SPCC |  | 40 | MO002241 | MO002241-005 | GLJ003 | 光亮卷前处理 模板 | 6275 | 2024-08-01 | 2024-08-01 | 5 | 2024-08-07 06:37:35 | 2024-08-07 06:38:09 | 江苏九天光电科技有限公司 | 273537 | 顾海涛 |  |  | 0.1 | 13526 | 610 | 1 | JG1224070669 |  |  |  | 否 | 否 | 3252 | 5
一次脱脂 | JG1224070500 | JG1224070500 | 九天750-1脱脂 | 合格 | 合格品 | 甲 | 顾海涛 | 6845 | 6844 | 0.9999 | 3650 | 0.4 | 610 | 脱脂 |  | 20100023 | 轧硬 | 0.4*610-SPCC | 30210011 | 光亮卷 | 0.15-SPCC |  | 10 | MO002338 | MO002338-008 | GLJ003 | 光亮卷前处理 模板 | 6845 | 2024-08-05 | 2024-08-05 | 3 | 2024-08-07 02:57:30 | 2024-08-07 02:57:50 | 江苏九天光电科技有限公司 | 279947 | 顾海涛 |  |  | 0.4 | 3650 | 610 | 1 | JG1224070500 |  |  |  | 否 | 否 |  | 8
一次脱脂 | JG9124080061 | JG9124080061 | 九天750-1脱脂 | 合格 | 合格品 | 甲 | 罗青春 | 6405 | 6404 | 0.9998 | 3400 | 0.4 | 610 | 脱脂 |  | 20100023 | 轧硬 | 0.4*610-SPCC | 30210011 | 光亮卷 | 0.15-SPCC |  | 10 | MO002339 | MO002339-003 | GLJ003 | 光亮卷前处理 模板 | 6405 | 2024-08-05 | 2024-08-05 | 3 | 2024-08-07 01:03:12 | 2024-08-07 01:03:33 | 江苏九天光电科技有限公司 | 279976 | 顾海涛 |  |  | 0.4 | 3400 | 610 | 1 | JG9124080061 |  |  |  | 否 | 否 |  | 3
一次脱脂 | JG9124080013 | JG9124080013 | 九天750-1脱脂 | 合格 | 合格品 | 甲 | 顾海涛 | 6400 | 6400 | 1 | 3400 | 0.4 | 610 | 脱脂 |  | 20100023 | 轧硬 | 0.4*610-SPCC | 30210011 | 光亮卷 | 0.15-SPCC |  | 10 | MO002339 | MO002339-001 | GLJ003 | 光亮卷前处理 模板 | 6400 | 2024-08-05 | 2024-08-05 | 3 | 2024-08-07 01:01:47 | 2024-08-07 01:03:00 | 江苏九天光电科技有限公司 | 279974 | 顾海涛 |  |  | 0.4 | 3400 | 610 | 1 | JG9124080013 |  |  |  | 否 | 否 |  | 1
一次脱脂 | JG9124080065 | JG9124080065 | 九天750-1脱脂 | 合格 | 合格品 | 甲 | 罗青春 | 6390 | 6390 | 1 | 3400 | 0.4 | 610 | 脱脂 |  | 20100023 | 轧硬 | 0.4*610-SPCC | 30210011 | 光亮卷 | 0.15-SPCC |  | 10 | MO002339 | MO002339-006 | GLJ003 | 光亮卷前处理 模板 | 6390 | 2024-08-05 | 2024-08-05 | 3 | 2024-08-07 01:01:19 | 2024-08-07 01:01:36 | 江苏九天光电科技有限公司 | 279979 | 顾海涛 |  |  | 0.4 | 3400 | 610 | 1 | JG9124080065 |  |  |  | 否 | 否 |  | 6
一次脱脂 | JG9124080041 | JG9124080041 | 九天750-1脱脂 | 合格 | 合格品 | 甲 | 顾海涛 | 6415 | 6414 | 0.9998 | 3410 | 0.4 | 610 | 脱脂 |  | 20100023 | 轧硬 | 0.4*610-SPCC | 30210011 | 光亮卷 | 0.15-SPCC |  | 10 | MO002339 | MO002339-008 | GLJ003 | 光亮卷前处理 模板 | 6415 | 2024-08-05 | 2024-08-05 | 5 | 2024-08-07 01:00:48 | 2024-08-07 01:01:08 | 江苏九天光电科技有限公司 | 279981 | 顾海涛 |  |  | 0.4 | 3410 | 610 | 1 | JG9124080041 |  |  |  | 否 | 否 | 6366 | 8
最终脱脂 | JG1224070687 | JG1224070687 | 九天750-1脱脂 | 合格 | 合格品 | 甲 | 顾海涛 | 6230 | 6176 | 0.9913 | 13446 | 0.1 | 610 | 脱脂 |  | 20100023 | 轧硬 | 0.4*610-SPCC | 30210015 | 光亮卷 | 0.1-SPCC |  | 40 | MO002241 | MO002241-016 | GLJ003 | 光亮卷前处理 模板 | 6235 | 2024-08-01 | 2024-08-01 | 5 | 2024-08-07 00:59:28 | 2024-08-07 00:59:51 | 江苏九天光电科技有限公司 | 273547 | 顾海涛 |  |  | 0.1 | 13477 | 610 | 1 | JG1224070687 |  |  |  | 否 | 否 | 2787 | 16
最终脱脂 | JG1224070685 | JG1224070685 | 九天750-1脱脂 | 合格 | 合格品 | 甲 | 罗青春 | 6230 | 6172 | 0.9907 | 13448 | 0.1 | 610 | 脱脂 |  | 20100023 | 轧硬 | 0.4*610-SPCC | 30210015 | 光亮卷 | 0.1-SPCC |  | 40 | MO002241 | MO002241-014 | GLJ003 | 光亮卷前处理 模板 | 6235 | 2024-08-01 | 2024-08-01 | 5 | 2024-08-06 09:30:25 | 2024-08-06 09:30:49 | 江苏九天光电科技有限公司 | 273545 | 顾海涛 |  |  | 0.1 | 13480 | 610 | 1 | JG1224070685 |  |  |  | 否 | 否 | 3353 | 14
最终脱脂 | JG1224070688 | JG1224070688 | 九天750-1脱脂 | 合格 | 合格品 | 甲 | 顾海涛 | 6230 | 6164 | 0.9894 | 13502 | 0.1 | 610 | 脱脂 |  | 20100023 | 轧硬 | 0.4*610-SPCC | 30210015 | 光亮卷 | 0.1-SPCC |  | 40 | MO002241 | MO002241-010 | GLJ003 | 光亮卷前处理 模板 | 6235 | 2024-08-01 | 2024-08-01 | 5 | 2024-08-06 07:59:20 | 2024-08-06 07:59:45 | 江苏九天光电科技有限公司 | 273553 | 顾海涛 |  |  | 0.1 | 13540 | 610 | 1 | JG1224070688 |  |  |  | 否 | 否 | 2736 | 10
最终脱脂 | JG1224070671 | JG1224070671 | 九天750-1脱脂 | 合格 | 合格品 | 甲 | 罗青春 | 6140 | 6054 | 0.986 | 13177 | 0.1 | 610 | 脱脂 |  | 20100023 | 轧硬 | 0.4*610-SPCC | 30210015 | 光亮卷 | 0.1-SPCC |  | 40 | MO002241 | MO002241-007 | GLJ003 | 光亮卷前处理 模板 | 6150 | 2024-08-01 | 2024-08-01 | 5 | 2024-08-06 07:58:13 | 2024-08-06 07:58:42 | 江苏九天光电科技有限公司 | 273539 | 顾海涛 |  |  | 0.1 | 13220 | 610 | 1 | JG1224070671 |  |  |  | 否 | 否 | 2597 | 7
最终脱脂 | JG1224070613 | JG1224070613 | 九天750-1脱脂 | 合格 | 合格品 | 甲 | 顾海涛 | 6230 | 6176 | 0.9913 | 13407 | 0.1 | 610 | 脱脂 |  | 20100023 | 轧硬 | 0.4*610-SPCC | 30210015 | 光亮卷 | 0.1-SPCC |  | 40 | MO002241 | MO002241-001 | GLJ003 | 光亮卷前处理 模板 | 6235 | 2024-08-01 | 2024-08-01 | 5 | 2024-08-06 07:57:21 | 2024-08-06 07:57:48 | 江苏九天光电科技有限公司 | 273533 | 顾海涛 |  |  | 0.1 | 13450 | 610 | 1 | JG1224070613 |  |  |  | 否 | 否 | 2753 | 1
二次脱脂 | JG1224070569 | JG1224070569 | 九天750-1脱脂 | 合格 | 合格品 | 甲 | 顾海涛 | 6670 | 6670 | 1 | 3550 | 0.4 | 610 |  |  | 20100023 | 轧硬 | 0.4*610-SPCC | 30210011 | 光亮卷 | 0.15-SPCC |  | 21 | MO002115 | MO002115-001 | GLJ003 | 光亮卷前处理 模板 | 6670 | 2024-07-27 | 2024-07-27 | 5 | 2024-08-06 07:51:28 | 2024-08-06 07:51:54 | 江苏九天光电科技有限公司 | 263175 | 顾海涛 | 5777 |  | 0.4 | 3550 | 610 | 1 | JG1224070569 |  |  |  | 否 | 否 | 7219 | 1
二次脱脂 | JG1224070573 | JG1224070573 | 九天750-1脱脂 | 合格 | 合格品 | 甲 | 顾海涛 | 6670 | 6670 | 1 | 3550 | 0.4 | 610 |  |  | 20100023 | 轧硬 | 0.4*610-SPCC | 30210011 | 光亮卷 | 0.15-SPCC |  | 21 | MO002115 | MO002115-003 | GLJ003 | 光亮卷前处理 模板 | 6670 | 2024-07-27 | 2024-07-27 | 5 | 2024-08-06 07:49:45 | 2024-08-06 07:50:13 | 江苏九天光电科技有限公司 | 263177 | 顾海涛 | 5777 |  | 0.4 | 3550 | 610 | 1 | JG1224070573 |  |  |  | 否 | 否 | 5805 | 3
二次脱脂 | JG1224070582 | JG1224070582 | 九天750-1脱脂 | 合格 | 合格品 | 甲 | 罗青春 | 6664 | 6664 | 1 | 3550 | 0.4 | 610 |  |  | 20100023 | 轧硬 | 0.4*610-SPCC | 30210011 | 光亮卷 | 0.15-SPCC |  | 21 | MO002115 | MO002115-010 | GLJ003 | 光亮卷前处理 模板 | 6665 | 2024-07-27 | 2024-07-27 | 5 | 2024-08-06 07:49:07 | 2024-08-06 07:49:35 | 江苏九天光电科技有限公司 | 263187 | 顾海涛 | 5777 |  | 0.4 | 3550 | 610 | 1 | JG1224070582 |  |  |  | 否 | 否 | 8469 | 10
二次脱脂 | JG1224070640 | JG1224070640 | 九天750-1脱脂 | 合格 | 合格品 | 甲 | 顾海涛 | 6640 | 6640 | 1 | 3535 | 0.4 | 610 |  |  | 20100023 | 轧硬 | 0.4*610-SPCC | 30210011 | 光亮卷 | 0.15-SPCC |  | 21 | MO002185 | MO002185-004 | GLJ003 | 光亮卷前处理 模板 | 6640 | 2024-07-29 | 2024-07-29 | 5 | 2024-08-06 07:48:23 | 2024-08-06 07:48:54 | 江苏九天光电科技有限公司 | 267910 | 顾海涛 | 5777 |  | 0.4 | 3535 | 610 | 1 | JG1224070640 |  |  |  | 否 | 否 | 7116 | 4
一次脱脂 | JG1224070690 | JG1224070690 | 九天750-1脱脂 | 合格 | 合格品 | 甲 | 罗青春 | 5095 | 5094 | 0.9998 | 2710 | 0.4 | 610 | 脱脂 |  | 20100023 | 轧硬 | 0.4*610-SPCC | 30210011 | 光亮卷 | 0.15-SPCC |  | 10 | MO002338 | MO002338-016 | GLJ003 | 光亮卷前处理 模板 | 5095 | 2024-08-05 | 2024-08-05 | 3 | 2024-08-06 00:33:47 | 2024-08-06 00:34:04 | 江苏九天光电科技有限公司 | 279955 | 顾海涛 |  |  | 0.4 | 2710 | 610 | 1 | JG1224070690 |  |  |  | 否 | 否 |  | 16
一次脱脂 | JG1224070689 | JG1224070689 | 九天750-1脱脂 | 合格 | 合格品 | 甲 | 顾海涛 | 5100 | 5100 | 1 | 2710 | 0.4 | 610 | 脱脂 |  | 20100023 | 轧硬 | 0.4*610-SPCC | 30210011 | 光亮卷 | 0.15-SPCC |  | 10 | MO002338 | MO002338-015 | GLJ003 | 光亮卷前处理 模板 | 5100 | 2024-08-05 | 2024-08-05 | 3 | 2024-08-06 00:33:16 | 2024-08-06 00:33:34 | 江苏九天光电科技有限公司 | 279954 | 顾海涛 |  |  | 0.4 | 2710 | 610 | 1 | JG1224070689 |  |  |  | 否 | 否 |  | 15
一次脱脂 | JG1224070513 | JG1224070513 | 九天750-1脱脂 | 合格 | 合格品 | 甲 | 罗青春 | 5195 | 5194 | 0.9998 | 2760 | 0.4 | 610 | 脱脂 |  | 20100023 | 轧硬 | 0.4*610-SPCC | 30210011 | 光亮卷 | 0.15-SPCC |  | 10 | MO002338 | MO002338-011 | GLJ003 | 光亮卷前处理 模板 | 5195 | 2024-08-05 | 2024-08-05 | 3 | 2024-08-06 00:32:39 | 2024-08-06 00:33:05 | 江苏九天光电科技有限公司 | 279950 | 顾海涛 |  |  | 0.4 | 2760 | 610 | 1 | JG1224070513 |  |  |  | 否 | 否 |  | 11
一次脱脂 | JG1224070489 | JG1224070489 | 九天750-1脱脂 | 合格 | 合格品 | 甲 | 顾海涛 | 5210 | 5210 | 1 | 2770 | 0.4 | 610 | 脱脂 |  | 20100023 | 轧硬 | 0.4*610-SPCC | 30210011 | 光亮卷 | 0.15-SPCC |  | 10 | MO002338 | MO002338-001 | GLJ003 | 光亮卷前处理 模板 | 5210 | 2024-08-05 | 2024-08-05 | 3 | 2024-08-06 00:32:04 | 2024-08-06 00:32:26 | 江苏九天光电科技有限公司 | 279939 | 顾海涛 |  |  | 0.4 | 0 | 610 | 1 | JG1224070489 |  |  |  | 否 | 否 |  | 1
一次脱脂 | JG1224070517 | JG1224070517 | 九天750-1脱脂 | 合格 | 合格品 | 甲 | 罗青春 | 5200 | 5200 | 1 | 2760 | 0.4 | 610 | 脱脂 |  | 20100023 | 轧硬 | 0.4*610-SPCC | 30210011 | 光亮卷 | 0.15-SPCC |  | 10 | MO002338 | MO002338-013 | GLJ003 | 光亮卷前处理 模板 | 5200 | 2024-08-05 | 2024-08-05 | 3 | 2024-08-06 00:31:29 | 2024-08-06 00:31:49 | 江苏九天光电科技有限公司 | 279952 | 顾海涛 |  |  | 0.4 | 2760 | 610 | 1 | JG1224070517 |  |  |  | 否 | 否 |  | 13
一次脱脂 | JG1224070518 | JG1224070518 | 九天750-1脱脂 | 合格 | 合格品 | 甲 | 顾海涛 | 5190 | 5190 | 1 | 2760 | 0.4 | 610 | 脱脂 |  | 20100023 | 轧硬 | 0.4*610-SPCC | 30210011 | 光亮卷 | 0.15-SPCC |  | 10 | MO002338 | MO002338-014 | GLJ003 | 光亮卷前处理 模板 | 5190 | 2024-08-05 | 2024-08-05 | 3 | 2024-08-06 00:30:58 | 2024-08-06 00:31:19 | 江苏九天光电科技有限公司 | 279953 | 顾海涛 |  |  | 0.4 | 2760 | 610 | 1 | JG1224070518 |  |  |  | 否 | 否 |  | 14
一次脱脂 | JG1224070490 | JG1224070490 | 九天750-1脱脂 | 合格 | 合格品 | 甲 | 罗青春 | 5205 | 5204 | 0.9998 | 2770 | 0.4 | 610 | 脱脂 |  | 20100023 | 轧硬 | 0.4*610-SPCC | 30210011 | 光亮卷 | 0.15-SPCC |  | 10 | MO002338 | MO002338-002 | GLJ003 | 光亮卷前处理 模板 | 5205 | 2024-08-05 | 2024-08-05 | 3 | 2024-08-06 00:30:27 | 2024-08-06 00:30:48 | 江苏九天光电科技有限公司 | 279940 | 顾海涛 |  |  | 0.4 | 0 | 610 | 1 | JG1224070490 |  |  |  | 否 | 否 |  | 2
一次脱脂 | JG1224070514 | JG1224070514 | 九天750-1脱脂 | 合格 | 合格品 | 甲 | 顾海涛 | 5185 | 5184 | 0.9998 | 2760 | 0.4 | 610 | 脱脂 |  | 20100023 | 轧硬 | 0.4*610-SPCC | 30210011 | 光亮卷 | 0.15-SPCC |  | 10 | MO002338 | MO002338-012 | GLJ003 | 光亮卷前处理 模板 | 5185 | 2024-08-05 | 2024-08-05 | 3 | 2024-08-06 00:29:55 | 2024-08-06 00:30:13 | 江苏九天光电科技有限公司 | 279951 | 顾海涛 |  |  | 0.4 | 2760 | 610 | 1 | JG1224070514 |  |  |  | 否 | 否 |  | 12
一次脱脂 | JG1224070497 | JG1224070497 | 九天750-1脱脂 | 合格 | 合格品 | 甲 | 罗青春 | 5210 | 5210 | 1 | 2770 | 0.4 | 610 | 脱脂 |  | 20100023 | 轧硬 | 0.4*610-SPCC | 30210011 | 光亮卷 | 0.15-SPCC |  | 10 | MO002338 | MO002338-005 | GLJ003 | 光亮卷前处理 模板 | 5210 | 2024-08-05 | 2024-08-05 | 3 | 2024-08-06 00:29:25 | 2024-08-06 00:29:45 | 江苏九天光电科技有限公司 | 279944 | 顾海涛 |  |  | 0.4 | 2770 | 610 | 1 | JG1224070497 |  |  |  | 否 | 否 |  | 5
一次脱脂 | JG1224070498 | JG1224070498 | 九天750-1脱脂 | 合格 | 合格品 | 甲 | 顾海涛 | 5205 | 5204 | 0.9998 | 2770 | 0.4 | 610 | 脱脂 |  | 20100023 | 轧硬 | 0.4*610-SPCC | 30210011 | 光亮卷 | 0.15-SPCC |  | 10 | MO002338 | MO002338-006 | GLJ003 | 光亮卷前处理 模板 | 5205 | 2024-08-05 | 2024-08-05 | 3 | 2024-08-06 00:28:51 | 2024-08-06 00:29:16 | 江苏九天光电科技有限公司 | 279945 | 顾海涛 |  |  | 0.4 | 2770 | 610 | 1 | JG1224070498 |  |  |  | 否 | 否 |  | 6
最终脱脂 | JL0022110028-11 | JL0022110028-11 | 九天750-1脱脂 | 合格 | 合格品 | 甲 | 罗青春 | 1965 | 1912 | 0.973 | 3270 | 0.125 | 610 | 脱脂 |  | 31310021 | 镍钝化卷 | 0.3-SPCC | 30210004 | 光亮卷 | 0.125-SPCC |  | 40 | MO002279 | MO002279-003 | GLJ003 | 光亮卷前处理 模板 | 1965 | 2024-08-02 | 2024-08-02 | 5 | 2024-08-05 09:13:37 | 2024-08-05 09:44:47 | 江苏九天光电科技有限公司 | 275945 | 顾海涛 |  |  | 0.125 | 3320 | 610 | 1 | JL0022110028-11 |  |  |  | 否 | 否 | 2833 | 3
最终脱脂 | JL0022100049-11 | JL0022100049-11 | 九天750-1脱脂 | 合格 | 合格品 | 甲 | 罗青春 | 1385 | 1350 | 0.9747 | 2320 | 0.125 | 610 | 脱脂 |  | 31310021 | 镍钝化卷 | 0.3-SPCC | 30210004 | 光亮卷 | 0.125-SPCC |  | 40 | MO002279 | MO002279-002 | GLJ003 | 光亮卷前处理 模板 | 1385 | 2024-08-02 | 2024-08-02 | 5 | 2024-08-05 09:12:28 | 2024-08-05 09:13:13 | 江苏九天光电科技有限公司 | 275942 | 顾海涛 |  |  | 0.125 | 2330 | 610 | 1 | JL0022100049-11 |  |  |  | 否 | 否 | 2803 | 2
最终脱脂 | JL1122070080-2222 | JL1122070080-2222 | 九天750-1脱脂 | 合格 | 合格品 | 甲 | 罗青春 | 1070 | 990 | 0.9252 | 1725 | 0.125 | 610 | 脱脂 |  | 31310040 | 镍钝化卷 | 0.254-BDCK | 30210004 | 光亮卷 | 0.125-SPCC |  | 40 | MO002284 | MO002284-003 | GLJ003 | 光亮卷前处理 模板 | 1160 | 2024-08-02 | 2024-08-02 | 3 | 2024-08-05 08:50:57 | 2024-08-05 08:51:29 | 江苏九天光电科技有限公司 | 276100 | 顾海涛 |  |  | 0.125 | 1730 | 610 | 1 | JL1122070080-2222 |  |  |  | 否 | 否 | 2983 | 3
最终脱脂 | JL0023120131-11 | JL0023120131-11 | 九天750-1脱脂 | 合格 | 合格品 | 甲 | 顾海涛 | 1996 | 1960 | 0.982 | 3236 | 0.125 | 630 | 脱脂 |  | 31310025 | 镍钝化卷 | 0.4-SPCC | 30210004 | 光亮卷 | 0.125-SPCC |  | 40 | MO002281 | MO002281-005 | GLJ003 | 光亮卷前处理 模板 | 1996 | 2024-08-02 | 2024-08-02 | 5 | 2024-08-05 08:10:52 | 2024-08-05 08:36:35 | 江苏九天光电科技有限公司 | 276062 | 顾海涛 |  |  | 0.125 | 3260 | 610 | 1 | JL0023120131-11 |  |  |  | 否 | 否 | 2851 | 5
最终脱脂 | JL0023090093-11 | JL0023090093-11 | 九天750-1脱脂 | 合格 | 合格品 | 甲 | 顾海涛 | 1560 | 1542 | 0.9885 | 2605 | 0.125 | 610 | 脱脂 |  | 31310013 | 镍钝化卷 | 0.254-SPCC | 30210004 | 光亮卷 | 0.125-SPCC |  | 40 | MO002279 | MO002279-001 | GLJ003 | 光亮卷前处理 模板 | 1560 | 2024-08-02 | 2024-08-02 | 5 | 2024-08-05 08:12:21 | 2024-08-05 08:29:59 | 江苏九天光电科技有限公司 | 275914 | 顾海涛 |  |  | 0.125 | 2610 | 610 | 1 | JL0023090093-11 |  |  |  | 否 | 否 | 1462 | 1
最终脱脂 | JL0023110107-212 | JL0023110107-212 | 九天750-1脱脂 | 合格 | 合格品 | 甲 | 顾海涛 | 1440 | 1370 | 0.9514 | 2265 | 0.125 | 630 | 脱脂 |  | 31310025 | 镍钝化卷 | 0.4-SPCC | 30210004 | 光亮卷 | 0.125-SPCC |  | 40 | MO002281 | MO002281-004 | GLJ003 | 光亮卷前处理 模板 | 1440 | 2024-08-02 | 2024-08-02 | 5 | 2024-08-05 08:09:38 | 2024-08-05 08:10:37 | 江苏九天光电科技有限公司 | 276061 | 顾海涛 |  |  | 0.125 | 2300 | 630 | 1 | JL0023110107-212 |  |  |  | 否 | 否 | 2802 | 4
最终脱脂 | JL0024010083-21 | JL0024010083-21 | 九天750-1脱脂 | 合格 | 合格品 | 甲 | 顾海涛 | 1772 | 1704 | 0.9616 | 2810 | 0.125 | 630 | 脱脂 |  | 31310025 | 镍钝化卷 | 0.4-SPCC | 30210004 | 光亮卷 | 0.125-SPCC |  | 40 | MO002281 | MO002281-006 | GLJ003 | 光亮卷前处理 模板 | 1772 | 2024-08-02 | 2024-08-02 | 5 | 2024-08-05 08:08:30 | 2024-08-05 08:09:22 | 江苏九天光电科技有限公司 | 276067 | 顾海涛 |  |  | 0.125 | 2820 | 610 | 1 | JL0024010083-21 |  |  |  | 否 | 否 | 2843 | 6
最终脱脂 | JL0024040025022 | JL0024040025022 | 九天750-1脱脂 | 合格 | 合格品 | 甲 | 顾海涛 | 3050 | 3006 | 0.9856 | 5156 | 0.125 | 610 | 脱脂 |  | 31010039 | 小品种钢卷 | 0.38-SPCC | 30210004 | 光亮卷 | 0.125-SPCC |  | 40 | MO002266 | MO002266-004 | GLJ003 | 光亮卷前处理 模板 | 3050 | 2024-08-02 | 2024-08-02 | 5 | 2024-08-04 08:40:01 | 2024-08-04 08:40:58 | 江苏九天光电科技有限公司 | 275769 | 顾海涛 |  |  | 0.125 | 5200 | 610 | 1 | JL0024040025022 |  |  |  | 否 | 否 | 2982 | 4
最终脱脂 | JL0024040127-22 | JL0024040127-22 | 九天750-1脱脂 | 合格 | 合格品 | 甲 | 顾海涛 | 2960 | 2893 | 0.9774 | 4975 | 0.125 | 610 | 脱脂 |  | 31010045 | 小品种钢卷 | 0.44-SPCC | 30210004 | 光亮卷 | 0.125-SPCC |  | 40 | MO002310 | MO002310-003 | GLJ003 | 光亮卷前处理 模板 | 2960 | 2024-08-03 | 2024-08-03 | 5 | 2024-08-04 06:41:50 | 2024-08-04 08:13:19 | 江苏九天光电科技有限公司 | 277305 | 顾海涛 |  |  | 0.125 | 4990 | 610 | 1 | JL0024040127-22 |  |  |  | 否 | 否 | 1441 | 3
最终脱脂 | JL0024040026022 | JL0024040026022 | 九天750-1脱脂 | 合格 | 合格品 | 甲 | 罗青春 | 2805 | 2718 | 0.969 | 4670 | 0.125 | 610 | 脱脂 |  | 31010025 | 小品种钢卷 | 0.25-SPCC | 30210004 | 光亮卷 | 0.125-SPCC |  | 40 | MO002266 | MO002266-003 | GLJ003 | 光亮卷前处理 模板 | 2805 | 2024-08-02 | 2024-08-02 | 5 | 2024-08-04 08:11:24 | 2024-08-04 08:12:26 | 江苏九天光电科技有限公司 | 275768 | 顾海涛 |  |  | 0.125 | 4670 | 610 | 1 | JL0024040026022 |  |  |  | 否 | 否 | 2796 | 3
最终脱脂 | JG1224070493 | JG1224070493 | 九天750-1脱脂 | 合格 | 合格品 | 甲 | 罗青春 | 6000 | 5860 | 0.9767 | 12711 | 0.1 | 610 | 脱脂 |  | 20100023 | 轧硬 | 0.4*610-SPCC | 30210015 | 光亮卷 | 0.1-SPCC |  | 40 | MO002076 | MO002076-005 | GLJ003 | 光亮卷前处理 模板 | 6245 | 2024-07-26 | 2024-07-26 | 5 | 2024-08-04 06:40:12 | 2024-08-04 06:40:38 | 江苏九天光电科技有限公司 | 261362 | 顾海涛 |  |  | 0.1 | 12760 | 610 | 1 | JG1224070493 |  |  |  | 否 | 否 | 6661 | 5
最终脱脂 | JL0024040027021 | JL0024040027021 | 九天750-1脱脂 | 合格 | 合格品 | 甲 | 顾海涛 | 3120 | 3060 | 0.9808 | 5145 | 0.125 | 610 | 脱脂 |  | 31010059 | 小品种钢卷 | 0.56-SPCC | 30210004 | 光亮卷 | 0.125-SPCC |  | 40 | MO002310 | MO002310-002 | GLJ003 | 光亮卷前处理 模板 | 3120 | 2024-08-03 | 2024-08-03 | 5 | 2024-08-04 06:26:17 | 2024-08-04 06:27:19 | 江苏九天光电科技有限公司 | 277299 | 顾海涛 |  |  | 0.125 | 5144 | 610 | 1 | JL0024040027021 |  |  |  | 否 | 否 | 2946 | 2
最终脱脂 | JG1224070447 | JG1224070447 | 九天750-1脱脂 | 合格 | 合格品 | 甲 | 罗青春 | 6300 | 6224 | 0.9879 | 13530 | 0.1 | 610 | 脱脂 |  | 20100023 | 轧硬 | 0.4*610-SPCC | 30210015 | 光亮卷 | 0.1-SPCC |  | 40 | MO001770 | MO001770-003 | GLJ003 | 光亮卷前处理 模板 | 6300 | 2024-07-19 | 2024-07-19 | 5 | 2024-08-02 21:09:31 | 2024-08-02 21:10:05 | 江苏九天光电科技有限公司 | 248794 | 罗青春 |  |  | 0.1 | 13580 | 610 | 1 | JG1224070447 |  |  |  | 否 | 否 | 3639 | 3
最终脱脂 | JG1224070473 | JG1224070473 | 九天750-1脱脂 | 合格 | 合格品 | 甲 | 罗青春 | 6350 | 6288 | 0.9902 | 13680 | 0.1 | 610 | 脱脂 |  | 20100023 | 轧硬 | 0.4*610-SPCC | 30210015 | 光亮卷 | 0.1-SPCC |  | 40 | MO002076 | MO002076-009 | GLJ003 | 光亮卷前处理 模板 | 6350 | 2024-07-26 | 2024-07-26 | 5 | 2024-08-02 06:10:13 | 2024-08-02 07:49:20 | 江苏九天光电科技有限公司 | 261370 | 罗青春 |  |  | 0.1 | 13665 | 610 | 1 | JG1224070473 |  |  |  | 否 | 否 | 3791 | 9
最终脱脂 | JG1224070446 | JG1224070446 | 九天750-1脱脂 | 合格 | 合格品 | 甲 | 张建圣 | 6300 | 6236 | 0.9898 | 13500 | 0.1 | 610 | 脱脂 |  | 20100023 | 轧硬 | 0.4*610-SPCC | 30210015 | 光亮卷 | 0.1-SPCC |  | 40 | MO001770 | MO001770-002 | GLJ003 | 光亮卷前处理 模板 | 6305 | 2024-07-19 | 2024-07-19 | 5 | 2024-08-02 06:08:46 | 2024-08-02 06:09:47 | 江苏九天光电科技有限公司 | 248793 | 张建圣 |  |  | 0.1 | 13526 | 610 | 1 | JG1224070446 |  |  |  | 否 | 否 | 7356 | 2
最终脱脂 | JG1224070502 | JG1224070502 | 九天750-1脱脂 | 合格 | 合格品 | 甲 | 罗青春 | 6200 | 6120 | 0.9871 | 13050 | 0.1 | 610 | 脱脂 |  | 20100023 | 轧硬 | 0.4*610-SPCC | 30210015 | 光亮卷 | 0.1-SPCC |  | 40 | MO002076 | MO002076-002 | GLJ003 | 光亮卷前处理 模板 | 6200 | 2024-07-26 | 2024-07-26 | 5 | 2024-08-02 02:56:27 | 2024-08-02 04:22:19 | 江苏九天光电科技有限公司 | 261359 | 罗青春 |  |  | 0.1 | 13100 | 610 | 1 | JG1224070502 |  |  |  | 否 | 否 | 3089 | 2
最终脱脂 | JG1224070478 | JG1224070478 | 九天750-1脱脂 | 合格 | 合格品 | 甲 | 罗青春 | 6234 | 6176 | 0.9907 | 13450 | 0.1 | 610 | 脱脂 |  | 20100023 | 轧硬 | 0.4*610-SPCC | 30210015 | 光亮卷 | 0.1-SPCC |  | 40 | MO002076 | MO002076-013 | GLJ003 | 光亮卷前处理 模板 | 6235 | 2024-07-26 | 2024-07-26 | 5 | 2024-08-02 02:54:25 | 2024-08-02 02:55:19 | 江苏九天光电科技有限公司 | 261378 | 罗青春 |  |  | 0.1 | 13460 | 610 | 1 | JG1224070478 |  |  |  | 否 | 否 | 3047 | 13
最终脱脂 | JG1224070436 | JG1224070436 | 九天750-1脱脂 | 合格 | 合格品 | 甲 | 张建圣 | 6340 | 6272 | 0.9893 | 13730 | 0.1 | 610 | 脱脂 |  | 20100023 | 轧硬 | 0.4*610-SPCC | 30210015 | 光亮卷 | 0.1-SPCC |  | 40 | MO001756 | MO001756-012 | GLJ003 | 光亮卷前处理 模板 | 6340 | 2024-07-18 | 2024-07-18 | 5 | 2024-08-02 02:52:23 | 2024-08-02 02:53:30 | 江苏九天光电科技有限公司 | 248073 | 张建圣 |  |  | 0.1 | 13650 | 610 | 1 | JG1224070436 |  |  |  | 否 | 否 | 3395 | 12