## sheet1
工序名称 | 新卷号 | 批号 | 机组名称 | 工序状态 | 检验结果 | 班组 | 参与人 | 来料重量 | 出料重量 | 成材率 | 出料长度 | 出料厚度 | 出料宽度 | 工序要求 | 备注 | 来料编码 | 来料名称 | 来料规格 | 产品编码 | 产品名称 | 产品规格 | 膜名称 | 排序 | 主计划号 | 子计划号 | 工序流程编码 | 工序流程名称 | 工单需求 | 计划开始时间 | 计划结束时间 | 工单状态 | 开始时间 | 产出时间 | 组织名称 | 卷号ID | 操作工人 | 报工人 | 检验 | 来料厚度 | 来料长度 | 来料宽度 | 是否分卷 | 原卷号 | 工单要求 | 是否成品 | 不良现象 | 是否入库 | 入库审核 | 生产工时 | 工单行号
一次冷轧 | DU5124080005 | DU5124080005 | 东方850轧机 | 合格 | 合格品 | 甲 | 蔡迎虎 | 7675 | 7500 | 0.9772 | 850 | 1.8 | 625 | 江南汇嘉65Mn：详细工艺见工艺规范，2.0热卷，850轧机普光辊Ra0.4-0.6μm冷轧至1.8mm（2.0-1.9-1.8）单位收卷张力8.3kg/mm2,转退火 |  | 11050001 | 优钢原料 | 2.0-65Mn | 31110003 | 优钢卷 | 0.4-65Mn |  | 10 | MO002671 | MO002671-001 | YG001 | 优钢前处理模板 | 7675 | 2024-08-14 | 2024-09-02 | 3 | 2024-08-15 07:50:57 | 2024-08-15 08:24:01 | 江苏东方九天新能源材料有限公司 | 290915 | 蔡迎虎 |  |  | 2 | 0 | 625 | 1 | DU5124080005 | 江南汇嘉（0.4*625）厚度+0/-0.02mmMM，HV270-310,粗糙度≤0.3μM |  |  | 否 | 否 |  | 1
一次冷轧 | DU65240800022 | DU6524080002 | 东方850轧机 | 合格 | 合格品 | 甲 | 吴宏林 | 2750 | 2750 | 1 | 380 | 1.54 | 625 | 南通光阳SK85：详细工艺见工艺规范（850轧机只轧2.5吨，剩下的退库开坯至1.8生产0.73），2.5热卷，850轧机普光辊Ra0.4-0.6μm冷轧至1.54mm（2.5-2.4-2.2-2.05-1.9-1.8-1.7-1.6-1.54）厚度公差：1.535-1.540mm，单位收卷张力8.3kg/mm2。转退火 |  | 11050005 | 优钢原料 | 2.5-SK85 | 31110032 | 优钢卷 | 1.06-SK85 |  | 10 | MO002669 | MO002669-001-02 | YG001 | 优钢前处理模板 | 10000 | 2024-08-14 | 2024-09-02 | 3 | 2024-08-15 08:17:42 | 2024-08-15 08:22:45 | 江苏东方九天新能源材料有限公司 |  | 吴宏林 |  | 1 | 1.54 | 380 | 625 | 1 | DU65240800022 | 南通光阳（1.06*625）厚度+0.005/-0.01MM，HV230-250,粗糙度小于0.1μM；然后850轧机只轧2.5吨，剩下的退库重新下0.73的生产工艺 |  |  |  |  | 15 | 1
一次冷轧 | DU65240800021 | DU6524080002 | 东方850轧机 | 其他入库 | 半成品退库 | 甲 | 吴宏林 | 7000 | 7000 | 1 | 790 | 1.8 | 625 | 南通光阳SK85：详细工艺见工艺规范（850轧机只轧2.5吨，剩下的退库开坯至1.8生产0.73），2.5热卷，850轧机普光辊Ra0.4-0.6μm冷轧至1.54mm（2.5-2.4-2.2-2.05-1.9-1.8-1.7-1.6-1.54）厚度公差：1.535-1.540mm，单位收卷张力8.3kg/mm2。转退火 |  | 20300021 | 优钢半成品 | 1.8-SK85 | 20300021 | 优钢半成品 | 1.8-SK85 |  | 10 | MO002669 | MO002669-001-01 | YG001 | 优钢前处理模板 | 10000 | 2024-08-14 | 2024-09-02 | 3 | 2024-08-15 08:17:42 | 2024-08-15 08:22:45 | 江苏东方九天新能源材料有限公司 |  | 吴宏林 |  | 1 | 1.8 | 790 | 625 | 1 | DU65240800021 | 南通光阳（1.06*625）厚度+0.005/-0.01MM，HV230-250,粗糙度小于0.1μM；然后850轧机只轧2.5吨，剩下的退库重新下0.73的生产工艺 | 1 |  | 是 | 是 | 15 | 1
最终脱脂 | DL00240700702 | DL0024070070 | 东方950脱脂1# | 合格 | 合格品 | 甲 | 关莫平,王建军 | 6100 | 6040 | 0.9902 | 6040 | 0.2 | 610 | 昆山富裕炜：脱脂(单位张力3.0）、转退火 |  | 20100023 | 轧硬 | 0.4*610-SPCC | 31010030 | 小品种钢卷 | 0.2-SPCC |  | 40 | MO002351 | MO002351-001-02 | XPZG001 | 小品种钢前处理模板 | 12295 | 2024-08-05 | 2024-08-19 | 3 | 2024-08-15 08:18:44 | 2024-08-15 08:19:11 | 江苏东方九天新能源材料有限公司 | 280413 | 王建军 |  |  | 0.2 | 6080 | 610 | 1 | DL00240700702 | 昆山富裕炜: (0.2*610) 厚度±0.005MM,HV100-120,粗糙度≤0.15μ，卷重2-3吨 | [5 empty] | 1
铬钝化 | JG1224070547 | JG1224070547 | 东方铬钝化750 | 合格 | 让步接收 | 乙 | 李澍 | 6546 | 6529 | 0.9974 | 9360 | 0.15 | 610 | 0.15规格镀铬量80-100 | 边部发白，亮斑 | 30210011 | 光亮卷 | 0.15-SPCC | 30110011 | 铬钝化卷 | 0.15-SPCC |  | 10 | MO002694 | MO002694-023 | GDH001 | 铬钝化模板 | 6546 | 2024-08-14 | 2024-08-14 | 5 | 2024-08-15 08:12:29 | 2024-08-15 08:13:11 | 江苏东方九天新能源材料有限公司 | 291443 | 李澍 |  |  | 0.15 | 9330 | 610 | 1 | JG1224070547 |  | 1 | 色差 白斑 辊印 边部发白 亮斑 | 是 | 是 | 1 | 23
平整翻包 | DL002407006222 | DL00240700622 | 东方850平整 | 其他入库 | 成品退库 | 甲 | 陈俊华,钱琨 | 970 | 970 | 1 | 400 | 0.54 | 565 | 750米后折印翻包改轧，内750米打包发货 | Z折印(整板面，改轧) |  |  |  | 31010056 | 小品种钢卷 | 0.54-SPCC |  | 10 | MO002684 | MO002684-001-02 | XPZG001 | 小品种钢前处理模板 | 2670 | 2024-08-14 | 2024-08-15 | 3 | 2024-08-15 07:58:35 | 2024-08-15 08:13:02 | 江苏东方九天新能源材料有限公司 |  | 陈俊华 |  | 1 | 0.54 | 400 | 565 | 1 | DL002407006222 | 昆山富维（0.54*565） 750米后折印翻包改轧，内750米打包发货 | 1 | Z折印(整板面，改轧) | 是 | 是 | 22 | 1
平整翻包 | DL002407006221 | DL00240700622 | 东方850平整 | 合格 | 让步接收 | 甲 | 陈俊华,钱琨 | 1700 | 1700 | 1 | 740 | 0.54 | 565 | 750米后折印翻包改轧，内750米打包发货 | 轻微横辊印 | 31010056 | 小品种钢卷 | 0.54-SPCC | 31010056 | 小品种钢卷 | 0.54-SPCC |  | 10 | MO002684 | MO002684-001-01 | XPZG001 | 小品种钢前处理模板 | 2670 | 2024-08-14 | 2024-08-15 | 3 | 2024-08-15 07:58:35 | 2024-08-15 08:13:02 | 江苏东方九天新能源材料有限公司 |  | 陈俊华 |  | 1 | 0.54 | 740 | 565 | 1 | DL002407006221 | 昆山富维（0.54*565） 750米后折印翻包改轧，内750米打包发货 | 1 | H横辊印(轻微) | 是 | 是 | 22 | 1
最终平整 | DL12240700412 | DL1224070041 | 东方850平整 | 待判定 |  | 甲 | 陈俊华,钱琨 | 2220 | 2220 | 1 | 1070 | 0.495 | 533 | 昆山富维:850平整建议用Ra0.8-1.2μm毛化辊，厚度公差：0.485-0.495mm，硬度80-110HV，粗糙度0.5-0.7μm.取A4纸贴打包后贴外面 | 轻微横辊印，氧化边重发黄，尾部100米传5-10cm粘钢折印 |  |  |  | 31010088 | 小品种钢卷 | 0.495-SPCC |  | 50 | MO001948 | MO001948-002-02 | XPZG001 | 小品种钢前处理模板 | 4530 | 2024-07-23 | 2024-08-04 | 3 | 2024-08-15 07:03:04 | 2024-08-15 07:58:11 | 江苏东方九天新能源材料有限公司 |  | 陈俊华 |  | 1 | 0.495 | 1070 | 533 | 1 | DL12240700412 | 昆山富维：（0.495*533）厚度公差：+0/-0.01mm，HV80-110,粗糙度0.5-0.7um,卷重2-3吨，取A4纸贴打包后贴外面 | 1 | H横辊印(轻微),Y氧化边(重，发黄),N粘钢折印(尾100米传5-10CM) |  |  |  | 2
最终平整 | DL12240700411 | DL1224070041 | 东方850平整 | 待判定 |  | 甲 | 陈俊华,钱琨 | 2120 | 2120 | 1 | 1050 | 0.495 | 533 | 昆山富维:850平整建议用Ra0.8-1.2μm毛化辊，厚度公差：0.485-0.495mm，硬度80-110HV，粗糙度0.5-0.7μm.取A4纸贴打包后贴外面 | 735-741米传8CM处划伤脱皮，氧化边重发黄，内130米传1-5cm黑斑，轻微横辊印 |  |  |  | 31010088 | 小品种钢卷 | 0.495-SPCC |  | 50 | MO001948 | MO001948-002-01 | XPZG001 | 小品种钢前处理模板 | 4530 | 2024-07-23 | 2024-08-04 | 3 | 2024-08-15 07:03:04 | 2024-08-15 07:58:11 | 江苏东方九天新能源材料有限公司 |  | 陈俊华 |  | 1 | 0.495 | 1050 | 533 | 1 | DL12240700411 | 昆山富维：（0.495*533）厚度公差：+0/-0.01mm，HV80-110,粗糙度0.5-0.7um,卷重2-3吨，取A4纸贴打包后贴外面 | 1 | Z重划伤(735-741米传8CM处划伤脱皮),Y氧化边(重，发黄),H黑斑(内130米传1-5CM),H横辊印(轻微) |  |  |  | 2
一次冷轧 | DU5124080006 | DU5124080006 | 东方850轧机 | 合格 | 合格品 | 甲 | 吴宏林 | 7685 | 7500 | 0.9759 | 840 | 1.8 | 625 | 江南汇嘉65Mn：详细工艺见工艺规范，2.0热卷，850轧机普光辊Ra0.4-0.6μm冷轧至1.8mm（2.0-1.9-1.8）单位收卷张力8.3kg/mm2,转退火 |  | 11050001 | 优钢原料 | 2.0-65Mn | 31110003 | 优钢卷 | 0.4-65Mn |  | 10 | MO002671 | MO002671-002 | YG001 | 优钢前处理模板 | 7685 | 2024-08-14 | 2024-09-02 | 3 | 2024-08-15 07:49:35 | 2024-08-15 07:50:21 | 江苏东方九天新能源材料有限公司 | 290916 | 吴宏林 |  |  | 2 | 0 | 625 | 1 | DU5124080006 | 江南汇嘉（0.4*625）厚度+0/-0.02mmMM，HV270-310,粗糙度≤0.3μM |  |  | 否 | 否 |  | 2
铬钝化 | JG122407041412 | JG122407041412 | 东方铬钝化950 | 合格 | 合格品 | 乙 | 李志祥 | 3485 | 3479 | 0.9983 | 6500 | 0.1 | 710 | / |  | 30210015 | 光亮卷 | 0.1-SPCC | 30110014 | 铬钝化卷 | 0.1-SPCC |  | 10 | MO002662 | MO002662-011 | GDH001 | 铬钝化模板 | 3485 | 2024-08-14 | 2024-08-14 | 5 | 2024-08-15 07:46:13 | 2024-08-15 07:47:15 | 江苏东方九天新能源材料有限公司 | 290789 | 陈猛 |  |  | 0.1 | 6520 | 710 | 1 | JG122407041412 |  | 1 | 乳化斑 色差 条印 | 是 | 是 | 1 | 11
铬钝化 | JG1224070640 | JG1224070640 | 东方铬钝化750 | 合格 | 让步接收 | 乙 | 李澍 | 6508 | 6041 | 0.9282 | 8830 | 0.15 | 610 | 0.15规格镀铬量80-100 | 白斑，滑桶剪下600米 | 30210011 | 光亮卷 | 0.15-SPCC | 30110011 | 铬钝化卷 | 0.15-SPCC |  | 10 | MO002694 | MO002694-022 | GDH001 | 铬钝化模板 | 6508 | 2024-08-14 | 2024-08-14 | 5 | 2024-08-15 07:40:07 | 2024-08-15 07:41:02 | 江苏东方九天新能源材料有限公司 | 291442 | 李澍 |  |  | 0.15 | 9450 | 610 | 1 | JG1224070640 |  | 1 | 白斑 色差 辊印 滑桶剪下600米 | 是 | 是 | 1 | 22
最终脱脂 | DL00240700691 | DL0024070069 | 东方950脱脂1# | 合格 | 合格品 | 甲 | 关莫平,王建军 | 6115 | 5985 | 0.9787 | 7900 | 0.16 | 610 | 昆山富裕炜：脱脂(单位张力3.4）、转退火 |  | 20100023 | 轧硬 | 0.4*610-SPCC | 31010010 | 小品种钢卷 | 0.15-SPCC |  | 40 | MO002350 | MO002350-003-01 | XPZG001 | 小品种钢前处理模板 | 12300 | 2024-08-05 | 2024-08-19 | 3 | 2024-08-15 07:22:48 | 2024-08-15 07:23:22 | 江苏东方九天新能源材料有限公司 | 280411 | 王建军 |  |  | 0.16 | 8000 | 610 | 1 | DL00240700691 | 昆山富裕炜: (0.15*610) 厚度±0.005MM,HV100-120,粗糙度≤0.15μ，卷重2-3吨 | [5 empty] | 3
最终平整 | DL00240700651 | DL0024070065 | 东方750平整 | 待判定 |  | 甲 | 丁振,龚政 | 6030 | 6015 | 0.9975 | 8710 | 0.15 | 610 | 东莞鸿力：750平整用超光棍Ra<0.1μm平整、厚度公差：0.14-0.15mm、硬度90-110HV,粗糙度Ra≤0.15μm | 多条暗线印，操边17CM线印，振纹，横条印，白斑，7000米后操边折印1-4CM，尾部200米不规律折印，整卷间断性锈斑，1500-1560米传边3CM缺口叠带，厚薄公差（0.148-0.152） |  |  |  | 31010010 | 小品种钢卷 | 0.15-SPCC |  | 60 | MO002265 | MO002265-001-01 | XPZG001 | 小品种钢前处理模板 | 12285 | 2024-08-02 | 2024-08-14 | 3 | 2024-08-15 07:10:33 | 2024-08-15 07:13:39 | 江苏东方九天新能源材料有限公司 | 275357 | 丁振 |  |  | 0.15 | 8430 | 610 | 1 | DL00240700651 | 东莞鸿力：（0.15*610）厚度+0/-0.01mm，HV90-110 ,粗糙度≤0.15um，卷重在2-3.5吨 | 1 | A暗线印(来料多条暗线印，操边17CM线印),Z振纹(来料振纹，横条印，白斑),Z折印(7000米后操边折印1-4CM，尾部200米不规律折印),X锈斑(来料整卷间断性锈斑),H厚薄公差(1500-1560米传边3CM缺口叠带，公差0.148-0.152) |  |  |  | 1
最终退火 | JG12240800131 | JG1224080013 | 东方20# | 合格 |  | 乙 | 陈国,李楷文,袁亚东,张天圣 | 7200 | 7200 | 1 | 13400 | 0.1 | 710 | 退火（590℃） |  | 20100028 | 轧硬 | 0.4*710-SPCC | 30210015 | 光亮卷 | 0.1-SPCC |  | 50 | MO002389 | MO002389-001-01 | GLJ002 | 东方光亮卷前处理（0.4轧0.1mm) | 12990 | 2024-08-06 | 2024-08-21 | 3 | 2024-08-13 12:22:11 | 2024-08-15 07:06:40 | 江苏东方九天新能源材料有限公司 | 281457 | 刘忠于 | 刘忠于 |  | 0.1 | 13400 | 710 | 1 | JG12240800131 | 轧0.1，米数控制在23700-23800米，脱脂分一包10500米。 | [5 empty] | 1
最终退火 | JG12240800192 | JG1224080019 | 东方20# | 合格 |  | 乙 | 陈国,李楷文,袁亚东,张天圣 | 6645 | 6645 | 1 | 12350 | 0.1 | 710 | 退火（590℃） |  | 20100028 | 轧硬 | 0.4*710-SPCC | 30210015 | 光亮卷 | 0.1-SPCC |  | 50 | MO002268 | MO002268-009-02 | GLJ002 | 东方光亮卷前处理（0.4轧0.1mm) | 13440 | 2024-08-02 | 2024-08-16 | 3 | 2024-08-13 12:22:11 | 2024-08-15 07:06:40 | 江苏东方九天新能源材料有限公司 | 275579 | 刘忠于 | 刘忠于 |  | 0.1 | 12350 | 710 | 1 | JG12240800192 | 轧0.1，米数控制在24500-24600米；脱脂平均分包 | [5 empty] | 9
最终退火 | JG12240800072 | JG1224080007 | 东方20# | 合格 |  | 乙 | 陈国,李楷文,袁亚东,张天圣 | 6585 | 6585 | 1 | 12400 | 0.1 | 710 | 退火（590℃） |  | 20100028 | 轧硬 | 0.4*710-SPCC | 30210015 | 光亮卷 | 0.1-SPCC |  | 50 | MO002264 | MO002264-003-02 | GLJ002 | 东方光亮卷前处理（0.4轧0.1mm) | 13480 | 2024-08-02 | 2024-08-16 | 3 | 2024-08-13 12:22:11 | 2024-08-15 07:06:40 | 江苏东方九天新能源材料有限公司 | 275355 | 刘忠于 | 刘忠于 |  | 0.1 | 12400 | 710 | 1 | JG12240800072 | 轧0.1，米数控制在24600-24700米；脱脂平均分包 | [5 empty] | 3
最终退火 | JG12240703362 | JG1224070336 | 东方20# | 合格 |  | 乙 | 陈国,李楷文,袁亚东,张天圣 | 5715 | 5715 | 1 | 10000 | 0.1 | 760 | 退火（590℃） |  | 20100142 | 轧硬 | 0.4*760-SPCC | 30210015 | 光亮卷 | 0.1-SPCC |  | 50 | MO001991 | MO001991-024-02 | GLJ002 | 东方光亮卷前处理（0.4轧0.1mm) | 13510 | 2024-07-24 | 2024-08-15 | 3 | 2024-08-13 12:22:11 | 2024-08-15 07:06:40 | 江苏东方九天新能源材料有限公司 | 256411 | 刘忠于 | 刘忠于 |  | 0.1 | 10000 | 760 | 1 | JG12240703362 | 轧0.1，米数控制在22800-22900米，脱脂分一包9200米。 | [5 empty] | 24
最终退火 | JG12240800132 | JG1224080013 | 东方20# | 合格 |  | 乙 | 陈国,李楷文,袁亚东,张天圣 | 5360 | 5360 | 1 | 10000 | 0.1 | 710 | 退火（590℃） |  | 20100028 | 轧硬 | 0.4*710-SPCC | 30210015 | 光亮卷 | 0.1-SPCC |  | 50 | MO002389 | MO002389-001-02 | GLJ002 | 东方光亮卷前处理（0.4轧0.1mm) | 12990 | 2024-08-06 | 2024-08-21 | 3 | 2024-08-13 12:19:48 | 2024-08-15 07:06:24 | 江苏东方九天新能源材料有限公司 | 281457 | 刘忠于 | 刘忠于 |  | 0.1 | 10000 | 710 | 1 | JG12240800132 | 轧0.1，米数控制在23700-23800米，脱脂分一包10500米。 | [5 empty] | 1
最终退火 | JG12240800201 | JG1224080020 | 东方20# | 合格 |  | 乙 | 陈国,李楷文,袁亚东,张天圣 | 6730 | 6730 | 1 | 12500 | 0.1 | 710 | 退火（590℃） |  | 20100028 | 轧硬 | 0.4*710-SPCC | 30210015 | 光亮卷 | 0.1-SPCC |  | 50 | MO002268 | MO002268-010-01 | GLJ002 | 东方光亮卷前处理（0.4轧0.1mm) | 13440 | 2024-08-02 | 2024-08-16 | 3 | 2024-08-13 12:19:48 | 2024-08-15 07:06:24 | 江苏东方九天新能源材料有限公司 | 275580 | 刘忠于 | 刘忠于 |  | 0.1 | 12500 | 710 | 1 | JG12240800201 | 轧0.1，米数控制在24500-24600米；脱脂平均分包 |  |  |  |  | 8302 | 10
最终退火 | JG12240800191 | JG1224080019 | 东方20# | 合格 |  | 乙 | 陈国,李楷文,袁亚东,张天圣 | 6650 | 6650 | 1 | 12320 | 0.1 | 710 | 退火（590℃） |  | 20100028 | 轧硬 | 0.4*710-SPCC | 30210015 | 光亮卷 | 0.1-SPCC |  | 50 | MO002268 | MO002268-009-01 | GLJ002 | 东方光亮卷前处理（0.4轧0.1mm) | 13440 | 2024-08-02 | 2024-08-16 | 3 | 2024-08-13 12:19:48 | 2024-08-15 07:06:24 | 江苏东方九天新能源材料有限公司 | 275579 | 刘忠于 | 刘忠于 |  | 0.1 | 12320 | 710 | 1 | JG12240800191 | 轧0.1，米数控制在24500-24600米；脱脂平均分包 | [5 empty] | 9
最终退火 | JG12240800071 | JG1224080007 | 东方20# | 合格 |  | 乙 | 陈国,李楷文,袁亚东,张天圣 | 6730 | 6730 | 1 | 12650 | 0.1 | 710 | 退火（590℃） |  | 20100028 | 轧硬 | 0.4*710-SPCC | 30210015 | 光亮卷 | 0.1-SPCC |  | 50 | MO002264 | MO002264-003-01 | GLJ002 | 东方光亮卷前处理（0.4轧0.1mm) | 13480 | 2024-08-02 | 2024-08-16 | 3 | 2024-08-13 12:19:48 | 2024-08-15 07:06:24 | 江苏东方九天新能源材料有限公司 | 275355 | 刘忠于 | 刘忠于 |  | 0.1 | 12650 | 710 | 1 | JG12240800071 | 轧0.1，米数控制在24600-24700米；脱脂平均分包 | [5 empty] | 3
最终平整 | DL002408004112 | DL0024080041 | 东方850平整 | 待判定 |  | 甲 | 陈俊华,钱琨 | 2970 | 2970 | 1 | 1170 | 0.53 | 610 | 昆山宝必达：850平整建议用Ra1.0-1.2um毛化辊，厚度公差：0.52-0.54mm、硬度85-105HV、粗糙度Ra0.5-0.8μm | 轻微横辊印，尾部600米传4.5cm水锈斑平后明显 |  |  |  | 31010054 | 小品种钢卷 | 0.53-SPCC |  | 50 | MO002485 | MO002485-001-01-02 | XPZG001 | 小品种钢前处理模板 | 12490 | 2024-08-09 | 2024-08-19 | 3 | 2024-08-15 06:13:04 | 2024-08-15 07:05:32 | 江苏东方九天新能源材料有限公司 |  | 陈俊华 |  | 1 | 0.53 | 1170 | 610 | 1 | DL002408004112 | 昆山宝必达:(0.53*610)厚度±0.01mm，HV85-105,粗糙度0.5-0.8μM，卷重2-3吨 | 1 | H横辊印(轻微),S水锈斑(尾600米传4.5CM，平后明显) |  |  | 4707 | 1
最终平整 | DL002408004111 | DL0024080041 | 东方850平整 | 合格 | 让步接收 | 甲 | 陈俊华,钱琨 | 3090 | 3090 | 1 | 1200 | 0.53 | 610 | 昆山宝必达：850平整建议用Ra1.0-1.2um毛化辊，厚度公差：0.52-0.54mm、硬度85-105HV、粗糙度Ra0.5-0.8μm | 轻微横辊印 | 20100082 | 轧硬 | 0.6*610-SPCC | 31010054 | 小品种钢卷 | 0.53-SPCC |  | 50 | MO002485 | MO002485-001-01-01 | XPZG001 | 小品种钢前处理模板 | 12490 | 2024-08-09 | 2024-08-19 | 3 | 2024-08-15 06:13:04 | 2024-08-15 07:05:32 | 江苏东方九天新能源材料有限公司 |  | 陈俊华 |  | 1 | 0.53 | 1200 | 610 | 1 | DL002408004111 | 昆山宝必达:(0.53*610)厚度±0.01mm，HV85-105,粗糙度0.5-0.8μM，卷重2-3吨 | 1 | H横辊印(轻微) | 是 | 是 | 4707 | 1
分剪 | JL0023120117-21/15 | JL0023120117-21 | 东方分剪3# | 合格 | 合格品 | 甲 | 秦海波 | 0 | 0 |  | 0 | 0.18 | 230 | 分剪宜兴新申：排刀规格：230*2+160，每卷重≤100kg，管芯内径300mm注意：分切时注意表面无白灰色差印，划伤印，木托防潮防锈，木托高度高于110mm。厚度公差+/-0.01mm，宽度公差+0/-0.2mm，切两包 |  | 31310009 | 镍钝化卷 | 0.18-SPCC | 31320009 | 镍钝化分切带 | 0.18-SPCC |  | 10 | MO002702 | MO002702-001-15 | FJ001 | 分剪模板 | 1299 | 2024-08-15 | 2024-08-15 | 3 | 2024-08-15 07:01:49 | 2024-08-15 07:04:14 | 江苏东方九天新能源材料有限公司 |  | 秦海波 |  | 1 | 0.18 | 0 | 230 | 1 | JL0023120117-21/15 | 分剪宜兴新申：排刀规格：230*2+160，每卷重≤100kg，管芯内径300mm注意：分切时注意表面无白灰色差印，划伤印，木托防潮防锈，木托高度高于110mm。厚度公差+/-0.01mm，宽度公差+0/-0.2mm，切两包 | 1 |  |  |  |  | 1
分剪 | JL0023120117-21/14 | JL0023120117-21 | 东方分剪3# | 合格 | 合格品 | 甲 | 秦海波 | 0 | 0 |  | 0 | 0.18 | 230 | 分剪宜兴新申：排刀规格：230*2+160，每卷重≤100kg，管芯内径300mm注意：分切时注意表面无白灰色差印，划伤印，木托防潮防锈，木托高度高于110mm。厚度公差+/-0.01mm，宽度公差+0/-0.2mm，切两包 |  | 31310009 | 镍钝化卷 | 0.18-SPCC | 31320009 | 镍钝化分切带 | 0.18-SPCC |  | 10 | MO002702 | MO002702-001-14 | FJ001 | 分剪模板 | 1299 | 2024-08-15 | 2024-08-15 | 3 | 2024-08-15 07:01:49 | 2024-08-15 07:04:14 | 江苏东方九天新能源材料有限公司 |  | 秦海波 |  | 1 | 0.18 | 0 | 230 | 1 | JL0023120117-21/14 | 分剪宜兴新申：排刀规格：230*2+160，每卷重≤100kg，管芯内径300mm注意：分切时注意表面无白灰色差印，划伤印，木托防潮防锈，木托高度高于110mm。厚度公差+/-0.01mm，宽度公差+0/-0.2mm，切两包 | 1 |  |  |  |  | 1
分剪 | JL0023120117-21/13 | JL0023120117-21 | 东方分剪3# | 待判定 | 5 | 甲 | 秦海波 | 0 | 0 |  | 0 | 0.18 | 140 | 分剪宜兴新申：排刀规格：230*2+160，每卷重≤100kg，管芯内径300mm注意：分切时注意表面无白灰色差印，划伤印，木托防潮防锈，木托高度高于110mm。厚度公差+/-0.01mm，宽度公差+0/-0.2mm，切两包 |  | 31310009 | 镍钝化卷 | 0.18-SPCC | 31320009 | 镍钝化分切带 | 0.18-SPCC |  | 10 | MO002702 | MO002702-001-13 | FJ001 | 分剪模板 | 1299 | 2024-08-15 | 2024-08-15 | 3 | 2024-08-15 07:01:49 | 2024-08-15 07:04:14 | 江苏东方九天新能源材料有限公司 |  | 秦海波 |  | 1 | 0.18 | 0 | 140 | 1 | JL0023120117-21/13 | 分剪宜兴新申：排刀规格：230*2+160，每卷重≤100kg，管芯内径300mm注意：分切时注意表面无白灰色差印，划伤印，木托防潮防锈，木托高度高于110mm。厚度公差+/-0.01mm，宽度公差+0/-0.2mm，切两包 | 1 | 来料撞伤 |  |  |  | 1
分剪 | JL0023120117-21/12 | JL0023120117-21 | 东方分剪3# | 合格 | 合格品 | 甲 | 秦海波 | 0 | 0 |  | 0 | 0.18 | 230 | 分剪宜兴新申：排刀规格：230*2+160，每卷重≤100kg，管芯内径300mm注意：分切时注意表面无白灰色差印，划伤印，木托防潮防锈，木托高度高于110mm。厚度公差+/-0.01mm，宽度公差+0/-0.2mm，切两包 |  | 31310009 | 镍钝化卷 | 0.18-SPCC | 31320009 | 镍钝化分切带 | 0.18-SPCC |  | 10 | MO002702 | MO002702-001-12 | FJ001 | 分剪模板 | 1299 | 2024-08-15 | 2024-08-15 | 3 | 2024-08-15 07:01:49 | 2024-08-15 07:04:14 | 江苏东方九天新能源材料有限公司 |  | 秦海波 |  | 1 | 0.18 | 0 | 230 | 1 | JL0023120117-21/12 | 分剪宜兴新申：排刀规格：230*2+160，每卷重≤100kg，管芯内径300mm注意：分切时注意表面无白灰色差印，划伤印，木托防潮防锈，木托高度高于110mm。厚度公差+/-0.01mm，宽度公差+0/-0.2mm，切两包 | 1 |  |  |  |  | 1
分剪 | JL0023120117-21/11 | JL0023120117-21 | 东方分剪3# | 合格 | 合格品 | 甲 | 秦海波 | 0 | 0 |  | 0 | 0.18 | 230 | 分剪宜兴新申：排刀规格：230*2+160，每卷重≤100kg，管芯内径300mm注意：分切时注意表面无白灰色差印，划伤印，木托防潮防锈，木托高度高于110mm。厚度公差+/-0.01mm，宽度公差+0/-0.2mm，切两包 |  | 31310009 | 镍钝化卷 | 0.18-SPCC | 31320009 | 镍钝化分切带 | 0.18-SPCC |  | 10 | MO002702 | MO002702-001-11 | FJ001 | 分剪模板 | 1299 | 2024-08-15 | 2024-08-15 | 3 | 2024-08-15 07:01:49 | 2024-08-15 07:04:14 | 江苏东方九天新能源材料有限公司 |  | 秦海波 |  | 1 | 0.18 | 0 | 230 | 1 | JL0023120117-21/11 | 分剪宜兴新申：排刀规格：230*2+160，每卷重≤100kg，管芯内径300mm注意：分切时注意表面无白灰色差印，划伤印，木托防潮防锈，木托高度高于110mm。厚度公差+/-0.01mm，宽度公差+0/-0.2mm，切两包 | 1 |  |  |  |  | 1
分剪 | JL0023120117-21/10 | JL0023120117-21 | 东方分剪3# | 合格 | 合格品 | 甲 | 秦海波 | 0 | 0 |  | 0 | 0.18 | 140 | 分剪宜兴新申：排刀规格：230*2+160，每卷重≤100kg，管芯内径300mm注意：分切时注意表面无白灰色差印，划伤印，木托防潮防锈，木托高度高于110mm。厚度公差+/-0.01mm，宽度公差+0/-0.2mm，切两包 |  | 31310009 | 镍钝化卷 | 0.18-SPCC | 31320009 | 镍钝化分切带 | 0.18-SPCC |  | 10 | MO002702 | MO002702-001-10 | FJ001 | 分剪模板 | 1299 | 2024-08-15 | 2024-08-15 | 3 | 2024-08-15 07:01:49 | 2024-08-15 07:04:14 | 江苏东方九天新能源材料有限公司 |  | 秦海波 |  | 1 | 0.18 | 0 | 140 | 1 | JL0023120117-21/10 | 分剪宜兴新申：排刀规格：230*2+160，每卷重≤100kg，管芯内径300mm注意：分切时注意表面无白灰色差印，划伤印，木托防潮防锈，木托高度高于110mm。厚度公差+/-0.01mm，宽度公差+0/-0.2mm，切两包 | 1 |  |  |  |  | 1
分剪 | JL0023120117-21/9 | JL0023120117-21 | 东方分剪3# | 合格 | 合格品 | 甲 | 秦海波 | 0 | 0 |  | 0 | 0.18 | 230 | 分剪宜兴新申：排刀规格：230*2+160，每卷重≤100kg，管芯内径300mm注意：分切时注意表面无白灰色差印，划伤印，木托防潮防锈，木托高度高于110mm。厚度公差+/-0.01mm，宽度公差+0/-0.2mm，切两包 |  | 31310009 | 镍钝化卷 | 0.18-SPCC | 31320009 | 镍钝化分切带 | 0.18-SPCC |  | 10 | MO002702 | MO002702-001-09 | FJ001 | 分剪模板 | 1299 | 2024-08-15 | 2024-08-15 | 3 | 2024-08-15 07:01:49 | 2024-08-15 07:04:14 | 江苏东方九天新能源材料有限公司 |  | 秦海波 |  | 1 | 0.18 | 0 | 230 | 1 | JL0023120117-21/9 | 分剪宜兴新申：排刀规格：230*2+160，每卷重≤100kg，管芯内径300mm注意：分切时注意表面无白灰色差印，划伤印，木托防潮防锈，木托高度高于110mm。厚度公差+/-0.01mm，宽度公差+0/-0.2mm，切两包 | 1 |  |  |  |  | 1
分剪 | JL0023120117-21/8 | JL0023120117-21 | 东方分剪3# | 合格 | 合格品 | 甲 | 秦海波 | 0 | 0 |  | 0 | 0.18 | 230 | 分剪宜兴新申：排刀规格：230*2+160，每卷重≤100kg，管芯内径300mm注意：分切时注意表面无白灰色差印，划伤印，木托防潮防锈，木托高度高于110mm。厚度公差+/-0.01mm，宽度公差+0/-0.2mm，切两包 |  | 31310009 | 镍钝化卷 | 0.18-SPCC | 31320009 | 镍钝化分切带 | 0.18-SPCC |  | 10 | MO002702 | MO002702-001-08 | FJ001 | 分剪模板 | 1299 | 2024-08-15 | 2024-08-15 | 3 | 2024-08-15 07:01:49 | 2024-08-15 07:04:14 | 江苏东方九天新能源材料有限公司 |  | 秦海波 |  | 1 | 0.18 | 0 | 230 | 1 | JL0023120117-21/8 | 分剪宜兴新申：排刀规格：230*2+160，每卷重≤100kg，管芯内径300mm注意：分切时注意表面无白灰色差印，划伤印，木托防潮防锈，木托高度高于110mm。厚度公差+/-0.01mm，宽度公差+0/-0.2mm，切两包 | 1 |  |  |  |  | 1
分剪 | JL0023120117-21/7 | JL0023120117-21 | 东方分剪3# | 合格 | 合格品 | 甲 | 秦海波 | 0 | 0 |  | 0 | 0.18 | 140 | 分剪宜兴新申：排刀规格：230*2+160，每卷重≤100kg，管芯内径300mm注意：分切时注意表面无白灰色差印，划伤印，木托防潮防锈，木托高度高于110mm。厚度公差+/-0.01mm，宽度公差+0/-0.2mm，切两包 |  | 31310009 | 镍钝化卷 | 0.18-SPCC | 31320009 | 镍钝化分切带 | 0.18-SPCC |  | 10 | MO002702 | MO002702-001-07 | FJ001 | 分剪模板 | 1299 | 2024-08-15 | 2024-08-15 | 3 | 2024-08-15 07:01:49 | 2024-08-15 07:04:14 | 江苏东方九天新能源材料有限公司 |  | 秦海波 |  | 1 | 0.18 | 0 | 140 | 1 | JL0023120117-21/7 | 分剪宜兴新申：排刀规格：230*2+160，每卷重≤100kg，管芯内径300mm注意：分切时注意表面无白灰色差印，划伤印，木托防潮防锈，木托高度高于110mm。厚度公差+/-0.01mm，宽度公差+0/-0.2mm，切两包 | 1 |  |  |  |  | 1
分剪 | JL0023120117-21/6 | JL0023120117-21 | 东方分剪3# | 合格 | 合格品 | 甲 | 秦海波 | 0 | 0 |  | 0 | 0.18 | 230 | 分剪宜兴新申：排刀规格：230*2+160，每卷重≤100kg，管芯内径300mm注意：分切时注意表面无白灰色差印，划伤印，木托防潮防锈，木托高度高于110mm。厚度公差+/-0.01mm，宽度公差+0/-0.2mm，切两包 |  | 31310009 | 镍钝化卷 | 0.18-SPCC | 31320009 | 镍钝化分切带 | 0.18-SPCC |  | 10 | MO002702 | MO002702-001-06 | FJ001 | 分剪模板 | 1299 | 2024-08-15 | 2024-08-15 | 3 | 2024-08-15 07:01:49 | 2024-08-15 07:04:14 | 江苏东方九天新能源材料有限公司 |  | 秦海波 |  | 1 | 0.18 | 0 | 230 | 1 | JL0023120117-21/6 | 分剪宜兴新申：排刀规格：230*2+160，每卷重≤100kg，管芯内径300mm注意：分切时注意表面无白灰色差印，划伤印，木托防潮防锈，木托高度高于110mm。厚度公差+/-0.01mm，宽度公差+0/-0.2mm，切两包 | 1 |  |  |  |  | 1
分剪 | JL0023120117-21/5 | JL0023120117-21 | 东方分剪3# | 合格 | 合格品 | 甲 | 秦海波 | 0 | 0 |  | 0 | 0.18 | 230 | 分剪宜兴新申：排刀规格：230*2+160，每卷重≤100kg，管芯内径300mm注意：分切时注意表面无白灰色差印，划伤印，木托防潮防锈，木托高度高于110mm。厚度公差+/-0.01mm，宽度公差+0/-0.2mm，切两包 |  | 31310009 | 镍钝化卷 | 0.18-SPCC | 31320009 | 镍钝化分切带 | 0.18-SPCC |  | 10 | MO002702 | MO002702-001-05 | FJ001 | 分剪模板 | 1299 | 2024-08-15 | 2024-08-15 | 3 | 2024-08-15 07:01:49 | 2024-08-15 07:04:14 | 江苏东方九天新能源材料有限公司 |  | 秦海波 |  | 1 | 0.18 | 0 | 230 | 1 | JL0023120117-21/5 | 分剪宜兴新申：排刀规格：230*2+160，每卷重≤100kg，管芯内径300mm注意：分切时注意表面无白灰色差印，划伤印，木托防潮防锈，木托高度高于110mm。厚度公差+/-0.01mm，宽度公差+0/-0.2mm，切两包 | 1 |  |  |  |  | 1
分剪 | JL0023120117-21/4 | JL0023120117-21 | 东方分剪3# | 合格 | 合格品 | 甲 | 秦海波 | 0 | 0 |  | 0 | 0.18 | 140 | 分剪宜兴新申：排刀规格：230*2+160，每卷重≤100kg，管芯内径300mm注意：分切时注意表面无白灰色差印，划伤印，木托防潮防锈，木托高度高于110mm。厚度公差+/-0.01mm，宽度公差+0/-0.2mm，切两包 |  | 31310009 | 镍钝化卷 | 0.18-SPCC | 31320009 | 镍钝化分切带 | 0.18-SPCC |  | 10 | MO002702 | MO002702-001-04 | FJ001 | 分剪模板 | 1299 | 2024-08-15 | 2024-08-15 | 3 | 2024-08-15 07:01:49 | 2024-08-15 07:04:14 | 江苏东方九天新能源材料有限公司 |  | 秦海波 |  | 1 | 0.18 | 0 | 140 | 1 | JL0023120117-21/4 | 分剪宜兴新申：排刀规格：230*2+160，每卷重≤100kg，管芯内径300mm注意：分切时注意表面无白灰色差印，划伤印，木托防潮防锈，木托高度高于110mm。厚度公差+/-0.01mm，宽度公差+0/-0.2mm，切两包 | 1 |  |  |  |  | 1
分剪 | JL0023120117-21/3 | JL0023120117-21 | 东方分剪3# | 合格 | 合格品 | 甲 | 秦海波 | 0 | 0 |  | 0 | 0.18 | 230 | 分剪宜兴新申：排刀规格：230*2+160，每卷重≤100kg，管芯内径300mm注意：分切时注意表面无白灰色差印，划伤印，木托防潮防锈，木托高度高于110mm。厚度公差+/-0.01mm，宽度公差+0/-0.2mm，切两包 |  | 31310009 | 镍钝化卷 | 0.18-SPCC | 31320009 | 镍钝化分切带 | 0.18-SPCC |  | 10 | MO002702 | MO002702-001-03 | FJ001 | 分剪模板 | 1299 | 2024-08-15 | 2024-08-15 | 3 | 2024-08-15 07:01:49 | 2024-08-15 07:04:14 | 江苏东方九天新能源材料有限公司 |  | 秦海波 |  | 1 | 0.18 | 0 | 230 | 1 | JL0023120117-21/3 | 分剪宜兴新申：排刀规格：230*2+160，每卷重≤100kg，管芯内径300mm注意：分切时注意表面无白灰色差印，划伤印，木托防潮防锈，木托高度高于110mm。厚度公差+/-0.01mm，宽度公差+0/-0.2mm，切两包 | 1 |  |  |  |  | 1
分剪 | JL0023120117-21/2 | JL0023120117-21 | 东方分剪3# | 合格 | 合格品 | 甲 | 秦海波 | 0 | 0 |  | 0 | 0.18 | 230 | 分剪宜兴新申：排刀规格：230*2+160，每卷重≤100kg，管芯内径300mm注意：分切时注意表面无白灰色差印，划伤印，木托防潮防锈，木托高度高于110mm。厚度公差+/-0.01mm，宽度公差+0/-0.2mm，切两包 |  | 31310009 | 镍钝化卷 | 0.18-SPCC | 31320009 | 镍钝化分切带 | 0.18-SPCC |  | 10 | MO002702 | MO002702-001-02 | FJ001 | 分剪模板 | 1299 | 2024-08-15 | 2024-08-15 | 3 | 2024-08-15 07:01:49 | 2024-08-15 07:04:14 | 江苏东方九天新能源材料有限公司 |  | 秦海波 |  | 1 | 0.18 | 0 | 230 | 1 | JL0023120117-21/2 | 分剪宜兴新申：排刀规格：230*2+160，每卷重≤100kg，管芯内径300mm注意：分切时注意表面无白灰色差印，划伤印，木托防潮防锈，木托高度高于110mm。厚度公差+/-0.01mm，宽度公差+0/-0.2mm，切两包 | 1 |  |  |  |  | 1
分剪 | JL0023120117-21/1 | JL0023120117-21 | 东方分剪3# | 待判定 | 5 | 甲 | 秦海波 | 0 | 0 |  | 0 | 0.18 | 140 | 分剪宜兴新申：排刀规格：230*2+160，每卷重≤100kg，管芯内径300mm注意：分切时注意表面无白灰色差印，划伤印，木托防潮防锈，木托高度高于110mm。厚度公差+/-0.01mm，宽度公差+0/-0.2mm，切两包 |  | 31310009 | 镍钝化卷 | 0.18-SPCC | 31320009 | 镍钝化分切带 | 0.18-SPCC |  | 10 | MO002702 | MO002702-001-01 | FJ001 | 分剪模板 | 1299 | 2024-08-15 | 2024-08-15 | 3 | 2024-08-15 07:01:49 | 2024-08-15 07:04:14 | 江苏东方九天新能源材料有限公司 |  | 秦海波 |  | 1 | 0.18 | 0 | 140 | 1 | JL0023120117-21/1 | 分剪宜兴新申：排刀规格：230*2+160，每卷重≤100kg，管芯内径300mm注意：分切时注意表面无白灰色差印，划伤印，木托防潮防锈，木托高度高于110mm。厚度公差+/-0.01mm，宽度公差+0/-0.2mm，切两包 | 1 | 来料撞伤 |  |  |  | 1
铬钝化 | JG122407041421 | JG122407041421 | 东方铬钝化950 | 合格 | 让步接收 | 乙 | 李志祥 | 3230 | 3207 | 0.9929 | 6000 | 0.1 | 710 | / | 收卷不齐 |  |  |  | 30110014 | 铬钝化卷 | 0.1-SPCC |  | 10 | MO002662 | MO002662-013 | GDH001 | 铬钝化模板 | 3230 | 2024-08-14 | 2024-08-14 | 5 | 2024-08-15 07:03:46 | 2024-08-15 07:04:14 | 江苏东方九天新能源材料有限公司 | 290791 | 陈猛 |  |  | 0.1 | 6000 | 710 | 1 | JG122407041421 |  | 1 | 卷芯收卷不齐 乳化斑 色差 辊印 | 是 | 是 | 1 | 13
分剪 | JL0023120117-22/15 | JL0023120117-22 | 东方分剪3# | 合格 | 合格品 | 甲 | 秦海波 | 0 | 0 |  | 0 | 0.18 | 230 | 分剪宜兴新申：排刀规格：230*2+160，每卷重≤100kg，管芯内径300mm注意：分切时注意表面无白灰色差印，划伤印，木托防潮防锈，木托高度高于110mm。厚度公差+/-0.01mm，宽度公差+0/-0.2mm，切两包 |  | 31310009 | 镍钝化卷 | 0.18-SPCC | 31320009 | 镍钝化分切带 | 0.18-SPCC |  | 10 | MO002702 | MO002702-002-15 | FJ001 | 分剪模板 | 1293 | 2024-08-15 | 2024-08-15 | 3 | 2024-08-15 06:59:32 | 2024-08-15 07:01:32 | 江苏东方九天新能源材料有限公司 |  | 秦海波 |  | 1 | 0.18 | 0 | 230 | 1 | JL0023120117-22/15 | 分剪宜兴新申：排刀规格：230*2+160，每卷重≤100kg，管芯内径300mm注意：分切时注意表面无白灰色差印，划伤印，木托防潮防锈，木托高度高于110mm。厚度公差+/-0.01mm，宽度公差+0/-0.2mm，切两包 | 1 |  |  |  |  | 2
分剪 | JL0023120117-22/14 | JL0023120117-22 | 东方分剪3# | 合格 | 合格品 | 甲 | 秦海波 | 0 | 0 |  | 0 | 0.18 | 230 | 分剪宜兴新申：排刀规格：230*2+160，每卷重≤100kg，管芯内径300mm注意：分切时注意表面无白灰色差印，划伤印，木托防潮防锈，木托高度高于110mm。厚度公差+/-0.01mm，宽度公差+0/-0.2mm，切两包 |  | 31310009 | 镍钝化卷 | 0.18-SPCC | 31320009 | 镍钝化分切带 | 0.18-SPCC |  | 10 | MO002702 | MO002702-002-14 | FJ001 | 分剪模板 | 1293 | 2024-08-15 | 2024-08-15 | 3 | 2024-08-15 06:59:32 | 2024-08-15 07:01:32 | 江苏东方九天新能源材料有限公司 |  | 秦海波 |  | 1 | 0.18 | 0 | 230 | 1 | JL0023120117-22/14 | 分剪宜兴新申：排刀规格：230*2+160，每卷重≤100kg，管芯内径300mm注意：分切时注意表面无白灰色差印，划伤印，木托防潮防锈，木托高度高于110mm。厚度公差+/-0.01mm，宽度公差+0/-0.2mm，切两包 | 1 |  |  |  |  | 2
分剪 | JL0023120117-22/13 | JL0023120117-22 | 东方分剪3# | 合格 | 合格品 | 甲 | 秦海波 | 0 | 0 |  | 0 | 0.18 | 140 | 分剪宜兴新申：排刀规格：230*2+160，每卷重≤100kg，管芯内径300mm注意：分切时注意表面无白灰色差印，划伤印，木托防潮防锈，木托高度高于110mm。厚度公差+/-0.01mm，宽度公差+0/-0.2mm，切两包 |  | 31310009 | 镍钝化卷 | 0.18-SPCC | 31320009 | 镍钝化分切带 | 0.18-SPCC |  | 10 | MO002702 | MO002702-002-13 | FJ001 | 分剪模板 | 1293 | 2024-08-15 | 2024-08-15 | 3 | 2024-08-15 06:59:32 | 2024-08-15 07:01:32 | 江苏东方九天新能源材料有限公司 |  | 秦海波 |  | 1 | 0.18 | 0 | 140 | 1 | JL0023120117-22/13 | 分剪宜兴新申：排刀规格：230*2+160，每卷重≤100kg，管芯内径300mm注意：分切时注意表面无白灰色差印，划伤印，木托防潮防锈，木托高度高于110mm。厚度公差+/-0.01mm，宽度公差+0/-0.2mm，切两包 | 1 |  |  |  |  | 2
分剪 | JL0023120117-22/12 | JL0023120117-22 | 东方分剪3# | 合格 | 合格品 | 甲 | 秦海波 | 0 | 0 |  | 0 | 0.18 | 230 | 分剪宜兴新申：排刀规格：230*2+160，每卷重≤100kg，管芯内径300mm注意：分切时注意表面无白灰色差印，划伤印，木托防潮防锈，木托高度高于110mm。厚度公差+/-0.01mm，宽度公差+0/-0.2mm，切两包 |  | 31310009 | 镍钝化卷 | 0.18-SPCC | 31320009 | 镍钝化分切带 | 0.18-SPCC |  | 10 | MO002702 | MO002702-002-12 | FJ001 | 分剪模板 | 1293 | 2024-08-15 | 2024-08-15 | 3 | 2024-08-15 06:59:32 | 2024-08-15 07:01:32 | 江苏东方九天新能源材料有限公司 |  | 秦海波 |  | 1 | 0.18 | 0 | 230 | 1 | JL0023120117-22/12 | 分剪宜兴新申：排刀规格：230*2+160，每卷重≤100kg，管芯内径300mm注意：分切时注意表面无白灰色差印，划伤印，木托防潮防锈，木托高度高于110mm。厚度公差+/-0.01mm，宽度公差+0/-0.2mm，切两包 | 1 |  |  |  |  | 2
分剪 | JL0023120117-22/11 | JL0023120117-22 | 东方分剪3# | 合格 | 合格品 | 甲 | 秦海波 | 0 | 0 |  | 0 | 0.18 | 230 | 分剪宜兴新申：排刀规格：230*2+160，每卷重≤100kg，管芯内径300mm注意：分切时注意表面无白灰色差印，划伤印，木托防潮防锈，木托高度高于110mm。厚度公差+/-0.01mm，宽度公差+0/-0.2mm，切两包 |  | 31310009 | 镍钝化卷 | 0.18-SPCC | 31320009 | 镍钝化分切带 | 0.18-SPCC |  | 10 | MO002702 | MO002702-002-11 | FJ001 | 分剪模板 | 1293 | 2024-08-15 | 2024-08-15 | 3 | 2024-08-15 06:59:32 | 2024-08-15 07:01:31 | 江苏东方九天新能源材料有限公司 |  | 秦海波 |  | 1 | 0.18 | 0 | 230 | 1 | JL0023120117-22/11 | 分剪宜兴新申：排刀规格：230*2+160，每卷重≤100kg，管芯内径300mm注意：分切时注意表面无白灰色差印，划伤印，木托防潮防锈，木托高度高于110mm。厚度公差+/-0.01mm，宽度公差+0/-0.2mm，切两包 | 1 |  |  |  |  | 2
分剪 | JL0023120117-22/10 | JL0023120117-22 | 东方分剪3# | 合格 | 合格品 | 甲 | 秦海波 | 0 | 0 |  | 0 | 0.18 | 140 | 分剪宜兴新申：排刀规格：230*2+160，每卷重≤100kg，管芯内径300mm注意：分切时注意表面无白灰色差印，划伤印，木托防潮防锈，木托高度高于110mm。厚度公差+/-0.01mm，宽度公差+0/-0.2mm，切两包 |  | 31310009 | 镍钝化卷 | 0.18-SPCC | 31320009 | 镍钝化分切带 | 0.18-SPCC |  | 10 | MO002702 | MO002702-002-10 | FJ001 | 分剪模板 | 1293 | 2024-08-15 | 2024-08-15 | 3 | 2024-08-15 06:59:32 | 2024-08-15 07:01:31 | 江苏东方九天新能源材料有限公司 |  | 秦海波 |  | 1 | 0.18 | 0 | 140 | 1 | JL0023120117-22/10 | 分剪宜兴新申：排刀规格：230*2+160，每卷重≤100kg，管芯内径300mm注意：分切时注意表面无白灰色差印，划伤印，木托防潮防锈，木托高度高于110mm。厚度公差+/-0.01mm，宽度公差+0/-0.2mm，切两包 | 1 |  |  |  |  | 2
分剪 | JL0023120117-22/9 | JL0023120117-22 | 东方分剪3# | 合格 | 合格品 | 甲 | 秦海波 | 0 | 0 |  | 0 | 0.18 | 230 | 分剪宜兴新申：排刀规格：230*2+160，每卷重≤100kg，管芯内径300mm注意：分切时注意表面无白灰色差印，划伤印，木托防潮防锈，木托高度高于110mm。厚度公差+/-0.01mm，宽度公差+0/-0.2mm，切两包 |  | 31310009 | 镍钝化卷 | 0.18-SPCC | 31320009 | 镍钝化分切带 | 0.18-SPCC |  | 10 | MO002702 | MO002702-002-09 | FJ001 | 分剪模板 | 1293 | 2024-08-15 | 2024-08-15 | 3 | 2024-08-15 06:59:32 | 2024-08-15 07:01:31 | 江苏东方九天新能源材料有限公司 |  | 秦海波 |  | 1 | 0.18 | 0 | 230 | 1 | JL0023120117-22/9 | 分剪宜兴新申：排刀规格：230*2+160，每卷重≤100kg，管芯内径300mm注意：分切时注意表面无白灰色差印，划伤印，木托防潮防锈，木托高度高于110mm。厚度公差+/-0.01mm，宽度公差+0/-0.2mm，切两包 | 1 |  |  |  |  | 2
分剪 | JL0023120117-22/8 | JL0023120117-22 | 东方分剪3# | 合格 | 合格品 | 甲 | 秦海波 | 0 | 0 |  | 0 | 0.18 | 230 | 分剪宜兴新申：排刀规格：230*2+160，每卷重≤100kg，管芯内径300mm注意：分切时注意表面无白灰色差印，划伤印，木托防潮防锈，木托高度高于110mm。厚度公差+/-0.01mm，宽度公差+0/-0.2mm，切两包 |  | 31310009 | 镍钝化卷 | 0.18-SPCC | 31320009 | 镍钝化分切带 | 0.18-SPCC |  | 10 | MO002702 | MO002702-002-08 | FJ001 | 分剪模板 | 1293 | 2024-08-15 | 2024-08-15 | 3 | 2024-08-15 06:59:32 | 2024-08-15 07:01:31 | 江苏东方九天新能源材料有限公司 |  | 秦海波 |  | 1 | 0.18 | 0 | 230 | 1 | JL0023120117-22/8 | 分剪宜兴新申：排刀规格：230*2+160，每卷重≤100kg，管芯内径300mm注意：分切时注意表面无白灰色差印，划伤印，木托防潮防锈，木托高度高于110mm。厚度公差+/-0.01mm，宽度公差+0/-0.2mm，切两包 | 1 |  |  |  |  | 2
分剪 | JL0023120117-22/7 | JL0023120117-22 | 东方分剪3# | 合格 | 合格品 | 甲 | 秦海波 | 0 | 0 |  | 0 | 0.18 | 140 | 分剪宜兴新申：排刀规格：230*2+160，每卷重≤100kg，管芯内径300mm注意：分切时注意表面无白灰色差印，划伤印，木托防潮防锈，木托高度高于110mm。厚度公差+/-0.01mm，宽度公差+0/-0.2mm，切两包 |  | 31310009 | 镍钝化卷 | 0.18-SPCC | 31320009 | 镍钝化分切带 | 0.18-SPCC |  | 10 | MO002702 | MO002702-002-07 | FJ001 | 分剪模板 | 1293 | 2024-08-15 | 2024-08-15 | 3 | 2024-08-15 06:59:32 | 2024-08-15 07:01:31 | 江苏东方九天新能源材料有限公司 |  | 秦海波 |  | 1 | 0.18 | 0 | 140 | 1 | JL0023120117-22/7 | 分剪宜兴新申：排刀规格：230*2+160，每卷重≤100kg，管芯内径300mm注意：分切时注意表面无白灰色差印，划伤印，木托防潮防锈，木托高度高于110mm。厚度公差+/-0.01mm，宽度公差+0/-0.2mm，切两包 | 1 |  |  |  |  | 2
分剪 | JL0023120117-22/6 | JL0023120117-22 | 东方分剪3# | 合格 | 合格品 | 甲 | 秦海波 | 0 | 0 |  | 0 | 0.18 | 230 | 分剪宜兴新申：排刀规格：230*2+160，每卷重≤100kg，管芯内径300mm注意：分切时注意表面无白灰色差印，划伤印，木托防潮防锈，木托高度高于110mm。厚度公差+/-0.01mm，宽度公差+0/-0.2mm，切两包 |  | 31310009 | 镍钝化卷 | 0.18-SPCC | 31320009 | 镍钝化分切带 | 0.18-SPCC |  | 10 | MO002702 | MO002702-002-06 | FJ001 | 分剪模板 | 1293 | 2024-08-15 | 2024-08-15 | 3 | 2024-08-15 06:59:32 | 2024-08-15 07:01:31 | 江苏东方九天新能源材料有限公司 |  | 秦海波 |  | 1 | 0.18 | 0 | 230 | 1 | JL0023120117-22/6 | 分剪宜兴新申：排刀规格：230*2+160，每卷重≤100kg，管芯内径300mm注意：分切时注意表面无白灰色差印，划伤印，木托防潮防锈，木托高度高于110mm。厚度公差+/-0.01mm，宽度公差+0/-0.2mm，切两包 | 1 |  |  |  |  | 2
分剪 | JL0023120117-22/5 | JL0023120117-22 | 东方分剪3# | 合格 | 合格品 | 甲 | 秦海波 | 0 | 0 |  | 0 | 0.18 | 230 | 分剪宜兴新申：排刀规格：230*2+160，每卷重≤100kg，管芯内径300mm注意：分切时注意表面无白灰色差印，划伤印，木托防潮防锈，木托高度高于110mm。厚度公差+/-0.01mm，宽度公差+0/-0.2mm，切两包 |  | 31310009 | 镍钝化卷 | 0.18-SPCC | 31320009 | 镍钝化分切带 | 0.18-SPCC |  | 10 | MO002702 | MO002702-002-05 | FJ001 | 分剪模板 | 1293 | 2024-08-15 | 2024-08-15 | 3 | 2024-08-15 06:59:32 | 2024-08-15 07:01:31 | 江苏东方九天新能源材料有限公司 |  | 秦海波 |  | 1 | 0.18 | 0 | 230 | 1 | JL0023120117-22/5 | 分剪宜兴新申：排刀规格：230*2+160，每卷重≤100kg，管芯内径300mm注意：分切时注意表面无白灰色差印，划伤印，木托防潮防锈，木托高度高于110mm。厚度公差+/-0.01mm，宽度公差+0/-0.2mm，切两包 | 1 |  |  |  |  | 2
分剪 | JL0023120117-22/4 | JL0023120117-22 | 东方分剪3# | 合格 | 合格品 | 甲 | 秦海波 | 0 | 0 |  | 0 | 0.18 | 140 | 分剪宜兴新申：排刀规格：230*2+160，每卷重≤100kg，管芯内径300mm注意：分切时注意表面无白灰色差印，划伤印，木托防潮防锈，木托高度高于110mm。厚度公差+/-0.01mm，宽度公差+0/-0.2mm，切两包 |  | 31310009 | 镍钝化卷 | 0.18-SPCC | 31320009 | 镍钝化分切带 | 0.18-SPCC |  | 10 | MO002702 | MO002702-002-04 | FJ001 | 分剪模板 | 1293 | 2024-08-15 | 2024-08-15 | 3 | 2024-08-15 06:59:32 | 2024-08-15 07:01:31 | 江苏东方九天新能源材料有限公司 |  | 秦海波 |  | 1 | 0.18 | 0 | 140 | 1 | JL0023120117-22/4 | 分剪宜兴新申：排刀规格：230*2+160，每卷重≤100kg，管芯内径300mm注意：分切时注意表面无白灰色差印，划伤印，木托防潮防锈，木托高度高于110mm。厚度公差+/-0.01mm，宽度公差+0/-0.2mm，切两包 | 1 |  |  |  |  | 2
分剪 | JL0023120117-22/3 | JL0023120117-22 | 东方分剪3# | 合格 | 合格品 | 甲 | 秦海波 | 0 | 0 |  | 0 | 0.18 | 230 | 分剪宜兴新申：排刀规格：230*2+160，每卷重≤100kg，管芯内径300mm注意：分切时注意表面无白灰色差印，划伤印，木托防潮防锈，木托高度高于110mm。厚度公差+/-0.01mm，宽度公差+0/-0.2mm，切两包 |  | 31310009 | 镍钝化卷 | 0.18-SPCC | 31320009 | 镍钝化分切带 | 0.18-SPCC |  | 10 | MO002702 | MO002702-002-03 | FJ001 | 分剪模板 | 1293 | 2024-08-15 | 2024-08-15 | 3 | 2024-08-15 06:59:32 | 2024-08-15 07:01:31 | 江苏东方九天新能源材料有限公司 |  | 秦海波 |  | 1 | 0.18 | 0 | 230 | 1 | JL0023120117-22/3 | 分剪宜兴新申：排刀规格：230*2+160，每卷重≤100kg，管芯内径300mm注意：分切时注意表面无白灰色差印，划伤印，木托防潮防锈，木托高度高于110mm。厚度公差+/-0.01mm，宽度公差+0/-0.2mm，切两包 | 1 |  |  |  |  | 2
分剪 | JL0023120117-22/2 | JL0023120117-22 | 东方分剪3# | 合格 | 合格品 | 甲 | 秦海波 | 0 | 0 |  | 0 | 0.18 | 230 | 分剪宜兴新申：排刀规格：230*2+160，每卷重≤100kg，管芯内径300mm注意：分切时注意表面无白灰色差印，划伤印，木托防潮防锈，木托高度高于110mm。厚度公差+/-0.01mm，宽度公差+0/-0.2mm，切两包 |  | 31310009 | 镍钝化卷 | 0.18-SPCC | 31320009 | 镍钝化分切带 | 0.18-SPCC |  | 10 | MO002702 | MO002702-002-02 | FJ001 | 分剪模板 | 1293 | 2024-08-15 | 2024-08-15 | 3 | 2024-08-15 06:59:32 | 2024-08-15 07:01:31 | 江苏东方九天新能源材料有限公司 |  | 秦海波 |  | 1 | 0.18 | 0 | 230 | 1 | JL0023120117-22/2 | 分剪宜兴新申：排刀规格：230*2+160，每卷重≤100kg，管芯内径300mm注意：分切时注意表面无白灰色差印，划伤印，木托防潮防锈，木托高度高于110mm。厚度公差+/-0.01mm，宽度公差+0/-0.2mm，切两包 | 1 |  |  |  |  | 2
分剪 | JL0023120117-22/1 | JL0023120117-22 | 东方分剪3# | 合格 | 合格品 | 甲 | 秦海波 | 0 | 0 |  | 0 | 0.18 | 140 | 分剪宜兴新申：排刀规格：230*2+160，每卷重≤100kg，管芯内径300mm注意：分切时注意表面无白灰色差印，划伤印，木托防潮防锈，木托高度高于110mm。厚度公差+/-0.01mm，宽度公差+0/-0.2mm，切两包 |  | 31310009 | 镍钝化卷 | 0.18-SPCC | 31320009 | 镍钝化分切带 | 0.18-SPCC |  | 10 | MO002702 | MO002702-002-01 | FJ001 | 分剪模板 | 1293 | 2024-08-15 | 2024-08-15 | 3 | 2024-08-15 06:59:32 | 2024-08-15 07:01:31 | 江苏东方九天新能源材料有限公司 |  | 秦海波 |  | 1 | 0.18 | 0 | 140 | 1 | JL0023120117-22/1 | 分剪宜兴新申：排刀规格：230*2+160，每卷重≤100kg，管芯内径300mm注意：分切时注意表面无白灰色差印，划伤印，木托防潮防锈，木托高度高于110mm。厚度公差+/-0.01mm，宽度公差+0/-0.2mm，切两包 | 1 |  |  |  |  | 2
分剪 | JL0024040030-2211/15 | JL0024040030-2211 | 东方分剪3# | 合格 | 合格品 | 甲 | 秦海波 | 0 | 0 |  | 0 | 0.15 | 230 | 分剪宜兴新申：排刀规格：230*2+160，每卷重≤100kg，管芯内径300mm注意：分切时注意表面无白灰色差印，划伤印，木托防潮防锈，木托高度高于110mm。厚度公差+/-0.01mm，宽度公差+0/-0.2mm，切1包 |  | 31310008 | 镍钝化卷 | 0.15-SPCC | 31320008 | 镍钝化分切带 | 0.15-SPCC |  | 10 | MO002653 | MO002653-001-15 | FJ001 | 分剪模板 | 1210 | 2024-08-13 | 2024-08-13 | 3 | 2024-08-15 06:35:43 | 2024-08-15 06:39:26 | 江苏东方九天新能源材料有限公司 |  | 秦海波 |  | 1 | 0.15 | 0 | 230 | 1 | JL0024040030-2211/15 | 分剪宜兴新申：排刀规格：230*2+160，每卷重≤100kg，管芯内径300mm注意：分切时注意表面无白灰色差印，划伤印，木托防潮防锈，木托高度高于110mm。厚度公差+/-0.01mm，宽度公差+0/-0.2mm，切1包 | 1 |  |  |  |  | 1
分剪 | JL0024040030-2211/14 | JL0024040030-2211 | 东方分剪3# | 合格 | 合格品 | 甲 | 秦海波 | 0 | 0 |  | 0 | 0.15 | 230 | 分剪宜兴新申：排刀规格：230*2+160，每卷重≤100kg，管芯内径300mm注意：分切时注意表面无白灰色差印，划伤印，木托防潮防锈，木托高度高于110mm。厚度公差+/-0.01mm，宽度公差+0/-0.2mm，切1包 |  | 31310008 | 镍钝化卷 | 0.15-SPCC | 31320008 | 镍钝化分切带 | 0.15-SPCC |  | 10 | MO002653 | MO002653-001-14 | FJ001 | 分剪模板 | 1210 | 2024-08-13 | 2024-08-13 | 3 | 2024-08-15 06:35:43 | 2024-08-15 06:39:26 | 江苏东方九天新能源材料有限公司 |  | 秦海波 |  | 1 | 0.15 | 0 | 230 | 1 | JL0024040030-2211/14 | 分剪宜兴新申：排刀规格：230*2+160，每卷重≤100kg，管芯内径300mm注意：分切时注意表面无白灰色差印，划伤印，木托防潮防锈，木托高度高于110mm。厚度公差+/-0.01mm，宽度公差+0/-0.2mm，切1包 | 1 |  |  |  |  | 1
分剪 | JL0024040030-2211/13 | JL0024040030-2211 | 东方分剪3# | 合格 | 合格品 | 甲 | 秦海波 | 0 | 0 |  | 0 | 0.15 | 140 | 分剪宜兴新申：排刀规格：230*2+160，每卷重≤100kg，管芯内径300mm注意：分切时注意表面无白灰色差印，划伤印，木托防潮防锈，木托高度高于110mm。厚度公差+/-0.01mm，宽度公差+0/-0.2mm，切1包 |  | 31310008 | 镍钝化卷 | 0.15-SPCC | 31320008 | 镍钝化分切带 | 0.15-SPCC |  | 10 | MO002653 | MO002653-001-13 | FJ001 | 分剪模板 | 1210 | 2024-08-13 | 2024-08-13 | 3 | 2024-08-15 06:35:43 | 2024-08-15 06:39:26 | 江苏东方九天新能源材料有限公司 |  | 秦海波 |  | 1 | 0.15 | 0 | 140 | 1 | JL0024040030-2211/13 | 分剪宜兴新申：排刀规格：230*2+160，每卷重≤100kg，管芯内径300mm注意：分切时注意表面无白灰色差印，划伤印，木托防潮防锈，木托高度高于110mm。厚度公差+/-0.01mm，宽度公差+0/-0.2mm，切1包 | 1 |  |  |  |  | 1
分剪 | JL0024040030-2211/12 | JL0024040030-2211 | 东方分剪3# | 合格 | 合格品 | 甲 | 秦海波 | 0 | 0 |  | 0 | 0.15 | 230 | 分剪宜兴新申：排刀规格：230*2+160，每卷重≤100kg，管芯内径300mm注意：分切时注意表面无白灰色差印，划伤印，木托防潮防锈，木托高度高于110mm。厚度公差+/-0.01mm，宽度公差+0/-0.2mm，切1包 |  | 31310008 | 镍钝化卷 | 0.15-SPCC | 31320008 | 镍钝化分切带 | 0.15-SPCC |  | 10 | MO002653 | MO002653-001-12 | FJ001 | 分剪模板 | 1210 | 2024-08-13 | 2024-08-13 | 3 | 2024-08-15 06:35:43 | 2024-08-15 06:39:26 | 江苏东方九天新能源材料有限公司 |  | 秦海波 |  | 1 | 0.15 | 0 | 230 | 1 | JL0024040030-2211/12 | 分剪宜兴新申：排刀规格：230*2+160，每卷重≤100kg，管芯内径300mm注意：分切时注意表面无白灰色差印，划伤印，木托防潮防锈，木托高度高于110mm。厚度公差+/-0.01mm，宽度公差+0/-0.2mm，切1包 | 1 |  |  |  |  | 1
分剪 | JL0024040030-2211/11 | JL0024040030-2211 | 东方分剪3# | 合格 | 合格品 | 甲 | 秦海波 | 0 | 0 |  | 0 | 0.15 | 230 | 分剪宜兴新申：排刀规格：230*2+160，每卷重≤100kg，管芯内径300mm注意：分切时注意表面无白灰色差印，划伤印，木托防潮防锈，木托高度高于110mm。厚度公差+/-0.01mm，宽度公差+0/-0.2mm，切1包 |  | 31310008 | 镍钝化卷 | 0.15-SPCC | 31320008 | 镍钝化分切带 | 0.15-SPCC |  | 10 | MO002653 | MO002653-001-11 | FJ001 | 分剪模板 | 1210 | 2024-08-13 | 2024-08-13 | 3 | 2024-08-15 06:35:43 | 2024-08-15 06:39:26 | 江苏东方九天新能源材料有限公司 |  | 秦海波 |  | 1 | 0.15 | 0 | 230 | 1 | JL0024040030-2211/11 | 分剪宜兴新申：排刀规格：230*2+160，每卷重≤100kg，管芯内径300mm注意：分切时注意表面无白灰色差印，划伤印，木托防潮防锈，木托高度高于110mm。厚度公差+/-0.01mm，宽度公差+0/-0.2mm，切1包 | 1 |  |  |  |  | 1
分剪 | JL0024040030-2211/10 | JL0024040030-2211 | 东方分剪3# | 合格 | 合格品 | 甲 | 秦海波 | 0 | 0 |  | 0 | 0.15 | 140 | 分剪宜兴新申：排刀规格：230*2+160，每卷重≤100kg，管芯内径300mm注意：分切时注意表面无白灰色差印，划伤印，木托防潮防锈，木托高度高于110mm。厚度公差+/-0.01mm，宽度公差+0/-0.2mm，切1包 |  | 31310008 | 镍钝化卷 | 0.15-SPCC | 31320008 | 镍钝化分切带 | 0.15-SPCC |  | 10 | MO002653 | MO002653-001-10 | FJ001 | 分剪模板 | 1210 | 2024-08-13 | 2024-08-13 | 3 | 2024-08-15 06:35:43 | 2024-08-15 06:39:26 | 江苏东方九天新能源材料有限公司 |  | 秦海波 |  | 1 | 0.15 | 0 | 140 | 1 | JL0024040030-2211/10 | 分剪宜兴新申：排刀规格：230*2+160，每卷重≤100kg，管芯内径300mm注意：分切时注意表面无白灰色差印，划伤印，木托防潮防锈，木托高度高于110mm。厚度公差+/-0.01mm，宽度公差+0/-0.2mm，切1包 | 1 |  |  |  |  | 1
分剪 | JL0024040030-2211/9 | JL0024040030-2211 | 东方分剪3# | 合格 | 合格品 | 甲 | 秦海波 | 0 | 0 |  | 0 | 0.15 | 230 | 分剪宜兴新申：排刀规格：230*2+160，每卷重≤100kg，管芯内径300mm注意：分切时注意表面无白灰色差印，划伤印，木托防潮防锈，木托高度高于110mm。厚度公差+/-0.01mm，宽度公差+0/-0.2mm，切1包 |  | 31310008 | 镍钝化卷 | 0.15-SPCC | 31320008 | 镍钝化分切带 | 0.15-SPCC |  | 10 | MO002653 | MO002653-001-09 | FJ001 | 分剪模板 | 1210 | 2024-08-13 | 2024-08-13 | 3 | 2024-08-15 06:35:43 | 2024-08-15 06:39:26 | 江苏东方九天新能源材料有限公司 |  | 秦海波 |  | 1 | 0.15 | 0 | 230 | 1 | JL0024040030-2211/9 | 分剪宜兴新申：排刀规格：230*2+160，每卷重≤100kg，管芯内径300mm注意：分切时注意表面无白灰色差印，划伤印，木托防潮防锈，木托高度高于110mm。厚度公差+/-0.01mm，宽度公差+0/-0.2mm，切1包 | 1 |  |  |  |  | 1
分剪 | JL0024040030-2211/8 | JL0024040030-2211 | 东方分剪3# | 合格 | 合格品 | 甲 | 秦海波 | 0 | 0 |  | 0 | 0.15 | 230 | 分剪宜兴新申：排刀规格：230*2+160，每卷重≤100kg，管芯内径300mm注意：分切时注意表面无白灰色差印，划伤印，木托防潮防锈，木托高度高于110mm。厚度公差+/-0.01mm，宽度公差+0/-0.2mm，切1包 |  | 31310008 | 镍钝化卷 | 0.15-SPCC | 31320008 | 镍钝化分切带 | 0.15-SPCC |  | 10 | MO002653 | MO002653-001-08 | FJ001 | 分剪模板 | 1210 | 2024-08-13 | 2024-08-13 | 3 | 2024-08-15 06:35:43 | 2024-08-15 06:39:26 | 江苏东方九天新能源材料有限公司 |  | 秦海波 |  | 1 | 0.15 | 0 | 230 | 1 | JL0024040030-2211/8 | 分剪宜兴新申：排刀规格：230*2+160，每卷重≤100kg，管芯内径300mm注意：分切时注意表面无白灰色差印，划伤印，木托防潮防锈，木托高度高于110mm。厚度公差+/-0.01mm，宽度公差+0/-0.2mm，切1包 | 1 |  |  |  |  | 1
分剪 | JL0024040030-2211/7 | JL0024040030-2211 | 东方分剪3# | 合格 | 合格品 | 甲 | 秦海波 | 0 | 0 |  | 0 | 0.15 | 140 | 分剪宜兴新申：排刀规格：230*2+160，每卷重≤100kg，管芯内径300mm注意：分切时注意表面无白灰色差印，划伤印，木托防潮防锈，木托高度高于110mm。厚度公差+/-0.01mm，宽度公差+0/-0.2mm，切1包 |  | 31310008 | 镍钝化卷 | 0.15-SPCC | 31320008 | 镍钝化分切带 | 0.15-SPCC |  | 10 | MO002653 | MO002653-001-07 | FJ001 | 分剪模板 | 1210 | 2024-08-13 | 2024-08-13 | 3 | 2024-08-15 06:35:43 | 2024-08-15 06:39:26 | 江苏东方九天新能源材料有限公司 |  | 秦海波 |  | 1 | 0.15 | 0 | 140 | 1 | JL0024040030-2211/7 | 分剪宜兴新申：排刀规格：230*2+160，每卷重≤100kg，管芯内径300mm注意：分切时注意表面无白灰色差印，划伤印，木托防潮防锈，木托高度高于110mm。厚度公差+/-0.01mm，宽度公差+0/-0.2mm，切1包 | 1 |  |  |  |  | 1
分剪 | JL0024040030-2211/6 | JL0024040030-2211 | 东方分剪3# | 合格 | 合格品 | 甲 | 秦海波 | 0 | 0 |  | 0 | 0.15 | 230 | 分剪宜兴新申：排刀规格：230*2+160，每卷重≤100kg，管芯内径300mm注意：分切时注意表面无白灰色差印，划伤印，木托防潮防锈，木托高度高于110mm。厚度公差+/-0.01mm，宽度公差+0/-0.2mm，切1包 |  | 31310008 | 镍钝化卷 | 0.15-SPCC | 31320008 | 镍钝化分切带 | 0.15-SPCC |  | 10 | MO002653 | MO002653-001-06 | FJ001 | 分剪模板 | 1210 | 2024-08-13 | 2024-08-13 | 3 | 2024-08-15 06:35:43 | 2024-08-15 06:39:26 | 江苏东方九天新能源材料有限公司 |  | 秦海波 |  | 1 | 0.15 | 0 | 230 | 1 | JL0024040030-2211/6 | 分剪宜兴新申：排刀规格：230*2+160，每卷重≤100kg，管芯内径300mm注意：分切时注意表面无白灰色差印，划伤印，木托防潮防锈，木托高度高于110mm。厚度公差+/-0.01mm，宽度公差+0/-0.2mm，切1包 | 1 |  |  |  |  | 1
分剪 | JL0024040030-2211/5 | JL0024040030-2211 | 东方分剪3# | 合格 | 合格品 | 甲 | 秦海波 | 0 | 0 |  | 0 | 0.15 | 230 | 分剪宜兴新申：排刀规格：230*2+160，每卷重≤100kg，管芯内径300mm注意：分切时注意表面无白灰色差印，划伤印，木托防潮防锈，木托高度高于110mm。厚度公差+/-0.01mm，宽度公差+0/-0.2mm，切1包 |  | 31310008 | 镍钝化卷 | 0.15-SPCC | 31320008 | 镍钝化分切带 | 0.15-SPCC |  | 10 | MO002653 | MO002653-001-05 | FJ001 | 分剪模板 | 1210 | 2024-08-13 | 2024-08-13 | 3 | 2024-08-15 06:35:43 | 2024-08-15 06:39:26 | 江苏东方九天新能源材料有限公司 |  | 秦海波 |  | 1 | 0.15 | 0 | 230 | 1 | JL0024040030-2211/5 | 分剪宜兴新申：排刀规格：230*2+160，每卷重≤100kg，管芯内径300mm注意：分切时注意表面无白灰色差印，划伤印，木托防潮防锈，木托高度高于110mm。厚度公差+/-0.01mm，宽度公差+0/-0.2mm，切1包 | 1 |  |  |  |  | 1
分剪 | JL0024040030-2211/4 | JL0024040030-2211 | 东方分剪3# | 合格 | 合格品 | 甲 | 秦海波 | 0 | 0 |  | 0 | 0.15 | 140 | 分剪宜兴新申：排刀规格：230*2+160，每卷重≤100kg，管芯内径300mm注意：分切时注意表面无白灰色差印，划伤印，木托防潮防锈，木托高度高于110mm。厚度公差+/-0.01mm，宽度公差+0/-0.2mm，切1包 |  | 31310008 | 镍钝化卷 | 0.15-SPCC | 31320008 | 镍钝化分切带 | 0.15-SPCC |  | 10 | MO002653 | MO002653-001-04 | FJ001 | 分剪模板 | 1210 | 2024-08-13 | 2024-08-13 | 3 | 2024-08-15 06:35:43 | 2024-08-15 06:39:26 | 江苏东方九天新能源材料有限公司 |  | 秦海波 |  | 1 | 0.15 | 0 | 140 | 1 | JL0024040030-2211/4 | 分剪宜兴新申：排刀规格：230*2+160，每卷重≤100kg，管芯内径300mm注意：分切时注意表面无白灰色差印，划伤印，木托防潮防锈，木托高度高于110mm。厚度公差+/-0.01mm，宽度公差+0/-0.2mm，切1包 | 1 |  |  |  |  | 1
分剪 | JL0024040030-2211/3 | JL0024040030-2211 | 东方分剪3# | 合格 | 合格品 | 甲 | 秦海波 | 0 | 0 |  | 0 | 0.15 | 230 | 分剪宜兴新申：排刀规格：230*2+160，每卷重≤100kg，管芯内径300mm注意：分切时注意表面无白灰色差印，划伤印，木托防潮防锈，木托高度高于110mm。厚度公差+/-0.01mm，宽度公差+0/-0.2mm，切1包 |  | 31310008 | 镍钝化卷 | 0.15-SPCC | 31320008 | 镍钝化分切带 | 0.15-SPCC |  | 10 | MO002653 | MO002653-001-03 | FJ001 | 分剪模板 | 1210 | 2024-08-13 | 2024-08-13 | 3 | 2024-08-15 06:35:43 | 2024-08-15 06:39:26 | 江苏东方九天新能源材料有限公司 |  | 秦海波 |  | 1 | 0.15 | 0 | 230 | 1 | JL0024040030-2211/3 | 分剪宜兴新申：排刀规格：230*2+160，每卷重≤100kg，管芯内径300mm注意：分切时注意表面无白灰色差印，划伤印，木托防潮防锈，木托高度高于110mm。厚度公差+/-0.01mm，宽度公差+0/-0.2mm，切1包 | 1 |  |  |  |  | 1
分剪 | JL0024040030-2211/2 | JL0024040030-2211 | 东方分剪3# | 合格 | 合格品 | 甲 | 秦海波 | 0 | 0 |  | 0 | 0.15 | 230 | 分剪宜兴新申：排刀规格：230*2+160，每卷重≤100kg，管芯内径300mm注意：分切时注意表面无白灰色差印，划伤印，木托防潮防锈，木托高度高于110mm。厚度公差+/-0.01mm，宽度公差+0/-0.2mm，切1包 |  | 31310008 | 镍钝化卷 | 0.15-SPCC | 31320008 | 镍钝化分切带 | 0.15-SPCC |  | 10 | MO002653 | MO002653-001-02 | FJ001 | 分剪模板 | 1210 | 2024-08-13 | 2024-08-13 | 3 | 2024-08-15 06:35:43 | 2024-08-15 06:39:26 | 江苏东方九天新能源材料有限公司 |  | 秦海波 |  | 1 | 0.15 | 0 | 230 | 1 | JL0024040030-2211/2 | 分剪宜兴新申：排刀规格：230*2+160，每卷重≤100kg，管芯内径300mm注意：分切时注意表面无白灰色差印，划伤印，木托防潮防锈，木托高度高于110mm。厚度公差+/-0.01mm，宽度公差+0/-0.2mm，切1包 | 1 |  |  |  |  | 1
分剪 | JL0024040030-2211/1 | JL0024040030-2211 | 东方分剪3# | 合格 | 合格品 | 甲 | 秦海波 | 0 | 0 |  | 0 | 0.15 | 140 | 分剪宜兴新申：排刀规格：230*2+160，每卷重≤100kg，管芯内径300mm注意：分切时注意表面无白灰色差印，划伤印，木托防潮防锈，木托高度高于110mm。厚度公差+/-0.01mm，宽度公差+0/-0.2mm，切1包 |  | 31310008 | 镍钝化卷 | 0.15-SPCC | 31320008 | 镍钝化分切带 | 0.15-SPCC |  | 10 | MO002653 | MO002653-001-01 | FJ001 | 分剪模板 | 1210 | 2024-08-13 | 2024-08-13 | 3 | 2024-08-15 06:35:43 | 2024-08-15 06:39:26 | 江苏东方九天新能源材料有限公司 |  | 秦海波 |  | 1 | 0.15 | 0 | 140 | 1 | JL0024040030-2211/1 | 分剪宜兴新申：排刀规格：230*2+160，每卷重≤100kg，管芯内径300mm注意：分切时注意表面无白灰色差印，划伤印，木托防潮防锈，木托高度高于110mm。厚度公差+/-0.01mm，宽度公差+0/-0.2mm，切1包 | 1 |  |  |  |  | 1
最终冷轧 | DL1224070077 | DL1224070077 | 东方650轧机 | 合格 | 让步接收 | 甲 | 关颜伟 | 5830 | 5750 | 0.9863 | 2000 | 0.65 | 565 | 昆山富维：650轧机中间道次普光辊（Ra0.2-0.3μm)轧制，最后一道用建议Ra0.8-1.0μm毛化辊轧制0.65mm(1.2-0.95-0.80-0.7-0.65),厚度公差：0.653-0.658mm,板面粗糙度控制在Ra0.4-0.55μm，转脱脂 | A暗线印(),S色差条印(操边一公分线印明显),Z振纹(振纹重),H横辊印(横辊印多条),B爆辊印() |  |  |  | 31010065 | 小品种钢卷 | 0.65-SPCC |  | 20 | MO001919 | MO001919-001 | XPZG001 | 小品种钢前处理模板 | 5840 | 2024-07-23 | 2024-08-02 | 3 | 2024-08-15 06:27:26 | 2024-08-15 06:30:59 | 江苏东方九天新能源材料有限公司 | 254457 | 徐炜 |  |  | 1.2 | 1110 | 565 | 1 | DL1224070077 | 昆山富维:（0.65*565）厚度公差：+/-0.005mm，HV80-110,粗糙度0.5-0.7um,卷重2-3吨,取A4纸贴打包后贴外面 |  | A暗线印(),S色差条印(操边一公分线印明显),Z振纹(振纹重),H横辊印(横辊印多条),B爆辊印() | 否 | 否 |  | 1
铬钝化 | JG12240703152 | JG12240703152 | 东方铬钝化950 | 合格 | 让步接收 | 乙 | 李志祥 | 5820 | 5801 | 0.9967 | 10060 | 0.1 | 760 | / | 4000米内黄条印重，振纹 |  |  |  | 30110014 | 铬钝化卷 | 0.1-SPCC |  | 10 | MO002664 | MO002664-002 | GDH001 | 铬钝化模板 | 5820 | 2024-08-14 | 2024-08-14 | 5 | 2024-08-15 06:21:43 | 2024-08-15 06:22:28 | 江苏东方九天新能源材料有限公司 | 290865 | 陈猛 |  |  | 0.1 | 10090 | 760 | 1 | JG12240703152 |  | 1 | 来料黄条印 4000米内黄条印重 色差条印 振纹 | 是 | 是 | 1 | 2
最终脱脂 | DL00240700672 | DL0024070067 | 东方950脱脂1# | 合格 | 合格品 | 甲 | 关莫平,王建军 | 6100 | 6050 | 0.9918 | 8600 | 0.15 | 610 | 昆山富裕炜：脱脂(单位张力3.5）、转退火 |  | 20100023 | 轧硬 | 0.4*610-SPCC | 31010009 | 小品种钢卷 | 0.14-SPCC |  | 40 | MO002349 | MO002349-001-02 | XPZG001 | 小品种钢前处理模板 | 12345 | 2024-08-05 | 2024-08-19 | 3 | 2024-08-15 04:52:13 | 2024-08-15 06:14:16 | 江苏东方九天新能源材料有限公司 | 280409 | 王建军 |  |  | 0.15 | 8600 | 610 | 1 | DL00240700672 | 昆山富裕炜: (0.14*610) 厚度±0.005MM,HV100-120,粗糙度≤0.15μ，卷重2-3吨 | [5 empty] | 1
最终平整 | DL002408004122 | DL0024080041 | 东方850平整 | 待判定 |  | 甲 | 陈俊华,钱琨 | 3330 | 3330 | 1 | 1300 | 0.53 | 610 | 昆山宝必达：850平整建议用Ra1.0-1.2um毛化辊，厚度公差：0.52-0.54mm、硬度85-105HV、粗糙度Ra0.5-0.8μm | 轻微横辊印，下表面细划伤平后淡，830-845米松包挫伤重平后明显，尾部350米操5-15CM粘钢折印 |  |  |  | 31010054 | 小品种钢卷 | 0.53-SPCC |  | 50 | MO002485 | MO002485-001-02-02 | XPZG001 | 小品种钢前处理模板 | 12490 | 2024-08-09 | 2024-08-19 | 3 | 2024-08-15 04:38:21 | 2024-08-15 06:12:39 | 江苏东方九天新能源材料有限公司 |  | 陈俊华 |  | 1 | 0.53 | 1300 | 610 | 1 | DL002408004122 | 昆山宝必达:(0.53*610)厚度±0.01mm，HV85-105,粗糙度0.5-0.8μM，卷重2-3吨 | 1 | H横辊印(轻微),X细划伤(下表面，平后淡),C挫伤(830-845米，松包挫伤重，平后明显),N粘钢折印(尾350米操5-15CM) |  |  | 4707 | 1
最终平整 | DL002408004121 | DL0024080041 | 东方850平整 | 合格 | 让步接收 | 甲 | 陈俊华,钱琨 | 2700 | 2700 | 1 | 1080 | 0.53 | 610 | 昆山宝必达：850平整建议用Ra1.0-1.2um毛化辊，厚度公差：0.52-0.54mm、硬度85-105HV、粗糙度Ra0.5-0.8μm | 下板面细划伤平后淡，轻微横辊印 | 20100082 | 轧硬 | 0.6*610-SPCC | 31010054 | 小品种钢卷 | 0.53-SPCC |  | 50 | MO002485 | MO002485-001-02-01 | XPZG001 | 小品种钢前处理模板 | 12490 | 2024-08-09 | 2024-08-19 | 3 | 2024-08-15 04:38:21 | 2024-08-15 06:12:39 | 江苏东方九天新能源材料有限公司 |  | 陈俊华 |  | 1 | 0.53 | 1080 | 610 | 1 | DL002408004121 | 昆山宝必达:(0.53*610)厚度±0.01mm，HV85-105,粗糙度0.5-0.8μM，卷重2-3吨 | 1 | X细划伤(下板面，平后淡),H横辊印(轻微) | 是 | 是 | 4707 | 1
分剪 | 47B0118/24 | 47B0118 | 东方分剪7# | 合格 | 合格品 | 甲 | 樊小兵 | 0 | 378 |  | 0 | 0.3 | 126 | 1:排刀规格 126*8 摩丁普信 DCG 料 切5刀 2：成品内孔φ500MM 成品外径≤850MM,打包水平放置。 3：厚度公差±0.01mm,宽度+0/-0.2mm |  | 11010037 | 原钢卷 | 0.3*1020-DCG | 31020100 | 小品种钢分切带 | 0.3-DCG |  | 10 | MO002637 | MO002637-001-24 | FJ001 | 分剪模板 | 9570 | 2024-08-13 | 2024-08-14 | 5 | 2024-08-15 06:05:03 | 2024-08-15 06:05:52 | 江苏东方九天新能源材料有限公司 |  | 樊小兵 |  | 1 | 0.3 | 0 | 126 | 1 | 47B0118/24 | 1:排刀规格 126*8 摩丁普信 DCG 料 切5刀 2：成品内孔φ500MM 成品外径≤850MM,打包水平放置。 3：厚度公差±0.01mm,宽度+0/-0.2mm | 1 |  | 是 | 是 | 0 | 1
分剪 | 47B0118/23 | 47B0118 | 东方分剪7# | 合格 | 合格品 | 甲 | 樊小兵 | 0 | 382 |  | 0 | 0.3 | 126 | 1:排刀规格 126*8 摩丁普信 DCG 料 切5刀 2：成品内孔φ500MM 成品外径≤850MM,打包水平放置。 3：厚度公差±0.01mm,宽度+0/-0.2mm |  | 11010037 | 原钢卷 | 0.3*1020-DCG | 31020100 | 小品种钢分切带 | 0.3-DCG |  | 10 | MO002637 | MO002637-001-23 | FJ001 | 分剪模板 | 9570 | 2024-08-13 | 2024-08-14 | 5 | 2024-08-15 06:05:03 | 2024-08-15 06:05:52 | 江苏东方九天新能源材料有限公司 |  | 樊小兵 |  | 1 | 0.3 | 0 | 126 | 1 | 47B0118/23 | 1:排刀规格 126*8 摩丁普信 DCG 料 切5刀 2：成品内孔φ500MM 成品外径≤850MM,打包水平放置。 3：厚度公差±0.01mm,宽度+0/-0.2mm | 1 |  | 是 | 是 | 0 | 1
分剪 | 47B0118/22 | 47B0118 | 东方分剪7# | 合格 | 合格品 | 甲 | 樊小兵 | 0 | 383 |  | 0 | 0.3 | 126 | 1:排刀规格 126*8 摩丁普信 DCG 料 切5刀 2：成品内孔φ500MM 成品外径≤850MM,打包水平放置。 3：厚度公差±0.01mm,宽度+0/-0.2mm |  | 11010037 | 原钢卷 | 0.3*1020-DCG | 31020100 | 小品种钢分切带 | 0.3-DCG |  | 10 | MO002637 | MO002637-001-22 | FJ001 | 分剪模板 | 9570 | 2024-08-13 | 2024-08-14 | 5 | 2024-08-15 06:05:03 | 2024-08-15 06:05:52 | 江苏东方九天新能源材料有限公司 |  | 樊小兵 |  | 1 | 0.3 | 0 | 126 | 1 | 47B0118/22 | 1:排刀规格 126*8 摩丁普信 DCG 料 切5刀 2：成品内孔φ500MM 成品外径≤850MM,打包水平放置。 3：厚度公差±0.01mm,宽度+0/-0.2mm | 1 |  | 是 | 是 | 0 | 1
分剪 | 47B0118/21 | 47B0118 | 东方分剪7# | 合格 | 合格品 | 甲 | 樊小兵 | 0 | 381 |  | 0 | 0.3 | 126 | 1:排刀规格 126*8 摩丁普信 DCG 料 切5刀 2：成品内孔φ500MM 成品外径≤850MM,打包水平放置。 3：厚度公差±0.01mm,宽度+0/-0.2mm |  | 11010037 | 原钢卷 | 0.3*1020-DCG | 31020100 | 小品种钢分切带 | 0.3-DCG |  | 10 | MO002637 | MO002637-001-21 | FJ001 | 分剪模板 | 9570 | 2024-08-13 | 2024-08-14 | 5 | 2024-08-15 06:05:03 | 2024-08-15 06:05:52 | 江苏东方九天新能源材料有限公司 |  | 樊小兵 |  | 1 | 0.3 | 0 | 126 | 1 | 47B0118/21 | 1:排刀规格 126*8 摩丁普信 DCG 料 切5刀 2：成品内孔φ500MM 成品外径≤850MM,打包水平放置。 3：厚度公差±0.01mm,宽度+0/-0.2mm | 1 |  | 是 | 是 | 0 | 1
分剪 | 47B0118/20 | 47B0118 | 东方分剪7# | 合格 | 合格品 | 甲 | 樊小兵 | 0 | 384 |  | 0 | 0.3 | 126 | 1:排刀规格 126*8 摩丁普信 DCG 料 切5刀 2：成品内孔φ500MM 成品外径≤850MM,打包水平放置。 3：厚度公差±0.01mm,宽度+0/-0.2mm |  | 11010037 | 原钢卷 | 0.3*1020-DCG | 31020100 | 小品种钢分切带 | 0.3-DCG |  | 10 | MO002637 | MO002637-001-20 | FJ001 | 分剪模板 | 9570 | 2024-08-13 | 2024-08-14 | 5 | 2024-08-15 06:05:03 | 2024-08-15 06:05:52 | 江苏东方九天新能源材料有限公司 |  | 樊小兵 |  | 1 | 0.3 | 0 | 126 | 1 | 47B0118/20 | 1:排刀规格 126*8 摩丁普信 DCG 料 切5刀 2：成品内孔φ500MM 成品外径≤850MM,打包水平放置。 3：厚度公差±0.01mm,宽度+0/-0.2mm | 1 |  | 是 | 是 | 0 | 1
分剪 | 47B0118/19 | 47B0118 | 东方分剪7# | 合格 | 合格品 | 甲 | 樊小兵 | 0 | 383 |  | 0 | 0.3 | 126 | 1:排刀规格 126*8 摩丁普信 DCG 料 切5刀 2：成品内孔φ500MM 成品外径≤850MM,打包水平放置。 3：厚度公差±0.01mm,宽度+0/-0.2mm |  | 11010037 | 原钢卷 | 0.3*1020-DCG | 31020100 | 小品种钢分切带 | 0.3-DCG |  | 10 | MO002637 | MO002637-001-19 | FJ001 | 分剪模板 | 9570 | 2024-08-13 | 2024-08-14 | 5 | 2024-08-15 06:05:03 | 2024-08-15 06:05:52 | 江苏东方九天新能源材料有限公司 |  | 樊小兵 |  | 1 | 0.3 | 0 | 126 | 1 | 47B0118/19 | 1:排刀规格 126*8 摩丁普信 DCG 料 切5刀 2：成品内孔φ500MM 成品外径≤850MM,打包水平放置。 3：厚度公差±0.01mm,宽度+0/-0.2mm | 1 |  | 是 | 是 | 0 | 1
分剪 | 47B0118/18 | 47B0118 | 东方分剪7# | 合格 | 合格品 | 甲 | 樊小兵 | 0 | 380 |  | 0 | 0.3 | 126 | 1:排刀规格 126*8 摩丁普信 DCG 料 切5刀 2：成品内孔φ500MM 成品外径≤850MM,打包水平放置。 3：厚度公差±0.01mm,宽度+0/-0.2mm |  | 11010037 | 原钢卷 | 0.3*1020-DCG | 31020100 | 小品种钢分切带 | 0.3-DCG |  | 10 | MO002637 | MO002637-001-18 | FJ001 | 分剪模板 | 9570 | 2024-08-13 | 2024-08-14 | 5 | 2024-08-15 06:05:03 | 2024-08-15 06:05:52 | 江苏东方九天新能源材料有限公司 |  | 樊小兵 |  | 1 | 0.3 | 0 | 126 | 1 | 47B0118/18 | 1:排刀规格 126*8 摩丁普信 DCG 料 切5刀 2：成品内孔φ500MM 成品外径≤850MM,打包水平放置。 3：厚度公差±0.01mm,宽度+0/-0.2mm | 1 |  | 是 | 是 | 0 | 1
分剪 | 47B0118/17 | 47B0118 | 东方分剪7# | 合格 | 合格品 | 甲 | 樊小兵 | 0 | 380 |  | 0 | 0.3 | 126 | 1:排刀规格 126*8 摩丁普信 DCG 料 切5刀 2：成品内孔φ500MM 成品外径≤850MM,打包水平放置。 3：厚度公差±0.01mm,宽度+0/-0.2mm |  | 11010037 | 原钢卷 | 0.3*1020-DCG | 31020100 | 小品种钢分切带 | 0.3-DCG |  | 10 | MO002637 | MO002637-001-17 | FJ001 | 分剪模板 | 9570 | 2024-08-13 | 2024-08-14 | 5 | 2024-08-15 06:05:03 | 2024-08-15 06:05:52 | 江苏东方九天新能源材料有限公司 |  | 樊小兵 |  | 1 | 0.3 | 0 | 126 | 1 | 47B0118/17 | 1:排刀规格 126*8 摩丁普信 DCG 料 切5刀 2：成品内孔φ500MM 成品外径≤850MM,打包水平放置。 3：厚度公差±0.01mm,宽度+0/-0.2mm | 1 |  | 是 | 是 | 0 | 1
分剪 | 47B0118/16 | 47B0118 | 东方分剪7# | 合格 | 合格品 | 甲 | 樊小兵 | 0 | 383 |  | 0 | 0.3 | 126 | 1:排刀规格 126*8 摩丁普信 DCG 料 切5刀 2：成品内孔φ500MM 成品外径≤850MM,打包水平放置。 3：厚度公差±0.01mm,宽度+0/-0.2mm |  | 11010037 | 原钢卷 | 0.3*1020-DCG | 31020100 | 小品种钢分切带 | 0.3-DCG |  | 10 | MO002637 | MO002637-001-16 | FJ001 | 分剪模板 | 9570 | 2024-08-13 | 2024-08-14 | 5 | 2024-08-15 06:05:03 | 2024-08-15 06:05:52 | 江苏东方九天新能源材料有限公司 |  | 樊小兵 |  | 1 | 0.3 | 0 | 126 | 1 | 47B0118/16 | 1:排刀规格 126*8 摩丁普信 DCG 料 切5刀 2：成品内孔φ500MM 成品外径≤850MM,打包水平放置。 3：厚度公差±0.01mm,宽度+0/-0.2mm | 1 |  | 是 | 是 | 0 | 1
分剪 | 47B0118/15 | 47B0118 | 东方分剪7# | 合格 | 合格品 | 甲 | 樊小兵 | 0 | 384 |  | 0 | 0.3 | 126 | 1:排刀规格 126*8 摩丁普信 DCG 料 切5刀 2：成品内孔φ500MM 成品外径≤850MM,打包水平放置。 3：厚度公差±0.01mm,宽度+0/-0.2mm |  | 11010037 | 原钢卷 | 0.3*1020-DCG | 31020100 | 小品种钢分切带 | 0.3-DCG |  | 10 | MO002637 | MO002637-001-15 | FJ001 | 分剪模板 | 9570 | 2024-08-13 | 2024-08-14 | 5 | 2024-08-15 06:05:03 | 2024-08-15 06:05:52 | 江苏东方九天新能源材料有限公司 |  | 樊小兵 |  | 1 | 0.3 | 0 | 126 | 1 | 47B0118/15 | 1:排刀规格 126*8 摩丁普信 DCG 料 切5刀 2：成品内孔φ500MM 成品外径≤850MM,打包水平放置。 3：厚度公差±0.01mm,宽度+0/-0.2mm | 1 |  | 是 | 是 | 0 | 1
分剪 | 47B0118/14 | 47B0118 | 东方分剪7# | 合格 | 合格品 | 甲 | 樊小兵 | 0 | 384 |  | 0 | 0.3 | 126 | 1:排刀规格 126*8 摩丁普信 DCG 料 切5刀 2：成品内孔φ500MM 成品外径≤850MM,打包水平放置。 3：厚度公差±0.01mm,宽度+0/-0.2mm |  | 11010037 | 原钢卷 | 0.3*1020-DCG | 31020100 | 小品种钢分切带 | 0.3-DCG |  | 10 | MO002637 | MO002637-001-14 | FJ001 | 分剪模板 | 9570 | 2024-08-13 | 2024-08-14 | 5 | 2024-08-15 06:05:03 | 2024-08-15 06:05:52 | 江苏东方九天新能源材料有限公司 |  | 樊小兵 |  | 1 | 0.3 | 0 | 126 | 1 | 47B0118/14 | 1:排刀规格 126*8 摩丁普信 DCG 料 切5刀 2：成品内孔φ500MM 成品外径≤850MM,打包水平放置。 3：厚度公差±0.01mm,宽度+0/-0.2mm | 1 |  | 是 | 是 | 0 | 1
分剪 | 47B0118/13 | 47B0118 | 东方分剪7# | 合格 | 合格品 | 甲 | 樊小兵 | 0 | 385 |  | 0 | 0.3 | 126 | 1:排刀规格 126*8 摩丁普信 DCG 料 切5刀 2：成品内孔φ500MM 成品外径≤850MM,打包水平放置。 3：厚度公差±0.01mm,宽度+0/-0.2mm |  | 11010037 | 原钢卷 | 0.3*1020-DCG | 31020100 | 小品种钢分切带 | 0.3-DCG |  | 10 | MO002637 | MO002637-001-13 | FJ001 | 分剪模板 | 9570 | 2024-08-13 | 2024-08-14 | 5 | 2024-08-15 06:05:03 | 2024-08-15 06:05:52 | 江苏东方九天新能源材料有限公司 |  | 樊小兵 |  | 1 | 0.3 | 0 | 126 | 1 | 47B0118/13 | 1:排刀规格 126*8 摩丁普信 DCG 料 切5刀 2：成品内孔φ500MM 成品外径≤850MM,打包水平放置。 3：厚度公差±0.01mm,宽度+0/-0.2mm | 1 |  | 是 | 是 | 0 | 1
分剪 | 47B0118/12 | 47B0118 | 东方分剪7# | 合格 | 合格品 | 甲 | 樊小兵 | 0 | 385 |  | 0 | 0.3 | 126 | 1:排刀规格 126*8 摩丁普信 DCG 料 切5刀 2：成品内孔φ500MM 成品外径≤850MM,打包水平放置。 3：厚度公差±0.01mm,宽度+0/-0.2mm |  | 11010037 | 原钢卷 | 0.3*1020-DCG | 31020100 | 小品种钢分切带 | 0.3-DCG |  | 10 | MO002637 | MO002637-001-12 | FJ001 | 分剪模板 | 9570 | 2024-08-13 | 2024-08-14 | 5 | 2024-08-15 06:05:03 | 2024-08-15 06:05:52 | 江苏东方九天新能源材料有限公司 |  | 樊小兵 |  | 1 | 0.3 | 0 | 126 | 1 | 47B0118/12 | 1:排刀规格 126*8 摩丁普信 DCG 料 切5刀 2：成品内孔φ500MM 成品外径≤850MM,打包水平放置。 3：厚度公差±0.01mm,宽度+0/-0.2mm | 1 |  | 是 | 是 | 0 | 1
分剪 | 47B0118/11 | 47B0118 | 东方分剪7# | 合格 | 合格品 | 甲 | 樊小兵 | 0 | 385 |  | 0 | 0.3 | 126 | 1:排刀规格 126*8 摩丁普信 DCG 料 切5刀 2：成品内孔φ500MM 成品外径≤850MM,打包水平放置。 3：厚度公差±0.01mm,宽度+0/-0.2mm |  | 11010037 | 原钢卷 | 0.3*1020-DCG | 31020100 | 小品种钢分切带 | 0.3-DCG |  | 10 | MO002637 | MO002637-001-11 | FJ001 | 分剪模板 | 9570 | 2024-08-13 | 2024-08-14 | 5 | 2024-08-15 06:05:03 | 2024-08-15 06:05:51 | 江苏东方九天新能源材料有限公司 |  | 樊小兵 |  | 1 | 0.3 | 0 | 126 | 1 | 47B0118/11 | 1:排刀规格 126*8 摩丁普信 DCG 料 切5刀 2：成品内孔φ500MM 成品外径≤850MM,打包水平放置。 3：厚度公差±0.01mm,宽度+0/-0.2mm | 1 |  | 是 | 是 | 0 | 1
分剪 | 47B0118/10 | 47B0118 | 东方分剪7# | 合格 | 合格品 | 甲 | 樊小兵 | 0 | 383 |  | 0 | 0.3 | 126 | 1:排刀规格 126*8 摩丁普信 DCG 料 切5刀 2：成品内孔φ500MM 成品外径≤850MM,打包水平放置。 3：厚度公差±0.01mm,宽度+0/-0.2mm |  | 11010037 | 原钢卷 | 0.3*1020-DCG | 31020100 | 小品种钢分切带 | 0.3-DCG |  | 10 | MO002637 | MO002637-001-10 | FJ001 | 分剪模板 | 9570 | 2024-08-13 | 2024-08-14 | 5 | 2024-08-15 06:05:03 | 2024-08-15 06:05:51 | 江苏东方九天新能源材料有限公司 |  | 樊小兵 |  | 1 | 0.3 | 0 | 126 | 1 | 47B0118/10 | 1:排刀规格 126*8 摩丁普信 DCG 料 切5刀 2：成品内孔φ500MM 成品外径≤850MM,打包水平放置。 3：厚度公差±0.01mm,宽度+0/-0.2mm | 1 |  | 是 | 是 | 0 | 1
分剪 | 47B0118/9 | 47B0118 | 东方分剪7# | 合格 | 合格品 | 甲 | 樊小兵 | 0 | 383 |  | 0 | 0.3 | 126 | 1:排刀规格 126*8 摩丁普信 DCG 料 切5刀 2：成品内孔φ500MM 成品外径≤850MM,打包水平放置。 3：厚度公差±0.01mm,宽度+0/-0.2mm |  | 11010037 | 原钢卷 | 0.3*1020-DCG | 31020100 | 小品种钢分切带 | 0.3-DCG |  | 10 | MO002637 | MO002637-001-09 | FJ001 | 分剪模板 | 9570 | 2024-08-13 | 2024-08-14 | 5 | 2024-08-15 06:05:03 | 2024-08-15 06:05:51 | 江苏东方九天新能源材料有限公司 |  | 樊小兵 |  | 1 | 0.3 | 0 | 126 | 1 | 47B0118/9 | 1:排刀规格 126*8 摩丁普信 DCG 料 切5刀 2：成品内孔φ500MM 成品外径≤850MM,打包水平放置。 3：厚度公差±0.01mm,宽度+0/-0.2mm | 1 |  | 是 | 是 | 0 | 1
分剪 | 47B0118/8 | 47B0118 | 东方分剪7# | 合格 | 合格品 | 甲 | 樊小兵 | 0 | 336 |  | 0 | 0.3 | 126 | 1:排刀规格 126*8 摩丁普信 DCG 料 切5刀 2：成品内孔φ500MM 成品外径≤850MM,打包水平放置。 3：厚度公差±0.01mm,宽度+0/-0.2mm |  | 11010037 | 原钢卷 | 0.3*1020-DCG | 31020100 | 小品种钢分切带 | 0.3-DCG |  | 10 | MO002637 | MO002637-001-08 | FJ001 | 分剪模板 | 9570 | 2024-08-13 | 2024-08-14 | 5 | 2024-08-15 06:05:03 | 2024-08-15 06:05:51 | 江苏东方九天新能源材料有限公司 |  | 樊小兵 |  | 1 | 0.3 | 0 | 126 | 1 | 47B0118/8 | 1:排刀规格 126*8 摩丁普信 DCG 料 切5刀 2：成品内孔φ500MM 成品外径≤850MM,打包水平放置。 3：厚度公差±0.01mm,宽度+0/-0.2mm | 1 |  | 是 | 是 | 0 | 1
分剪 | 47B0118/7 | 47B0118 | 东方分剪7# | 合格 | 合格品 | 甲 | 樊小兵 | 0 | 386 |  | 0 | 0.3 | 126 | 1:排刀规格 126*8 摩丁普信 DCG 料 切5刀 2：成品内孔φ500MM 成品外径≤850MM,打包水平放置。 3：厚度公差±0.01mm,宽度+0/-0.2mm |  | 11010037 | 原钢卷 | 0.3*1020-DCG | 31020100 | 小品种钢分切带 | 0.3-DCG |  | 10 | MO002637 | MO002637-001-07 | FJ001 | 分剪模板 | 9570 | 2024-08-13 | 2024-08-14 | 5 | 2024-08-15 06:05:03 | 2024-08-15 06:05:51 | 江苏东方九天新能源材料有限公司 |  | 樊小兵 |  | 1 | 0.3 | 0 | 126 | 1 | 47B0118/7 | 1:排刀规格 126*8 摩丁普信 DCG 料 切5刀 2：成品内孔φ500MM 成品外径≤850MM,打包水平放置。 3：厚度公差±0.01mm,宽度+0/-0.2mm | 1 |  | 是 | 是 | 0 | 1
分剪 | 47B0118/6 | 47B0118 | 东方分剪7# | 合格 | 合格品 | 甲 | 樊小兵 | 0 | 388 |  | 0 | 0.3 | 126 | 1:排刀规格 126*8 摩丁普信 DCG 料 切5刀 2：成品内孔φ500MM 成品外径≤850MM,打包水平放置。 3：厚度公差±0.01mm,宽度+0/-0.2mm |  | 11010037 | 原钢卷 | 0.3*1020-DCG | 31020100 | 小品种钢分切带 | 0.3-DCG |  | 10 | MO002637 | MO002637-001-06 | FJ001 | 分剪模板 | 9570 | 2024-08-13 | 2024-08-14 | 5 | 2024-08-15 06:05:03 | 2024-08-15 06:05:51 | 江苏东方九天新能源材料有限公司 |  | 樊小兵 |  | 1 | 0.3 | 0 | 126 | 1 | 47B0118/6 | 1:排刀规格 126*8 摩丁普信 DCG 料 切5刀 2：成品内孔φ500MM 成品外径≤850MM,打包水平放置。 3：厚度公差±0.01mm,宽度+0/-0.2mm | 1 |  | 是 | 是 | 0 | 1
分剪 | 47B0118/5 | 47B0118 | 东方分剪7# | 合格 | 合格品 | 甲 | 樊小兵 | 0 | 389 |  | 0 | 0.3 | 126 | 1:排刀规格 126*8 摩丁普信 DCG 料 切5刀 2：成品内孔φ500MM 成品外径≤850MM,打包水平放置。 3：厚度公差±0.01mm,宽度+0/-0.2mm |  | 11010037 | 原钢卷 | 0.3*1020-DCG | 31020100 | 小品种钢分切带 | 0.3-DCG |  | 10 | MO002637 | MO002637-001-05 | FJ001 | 分剪模板 | 9570 | 2024-08-13 | 2024-08-14 | 5 | 2024-08-15 06:05:03 | 2024-08-15 06:05:51 | 江苏东方九天新能源材料有限公司 |  | 樊小兵 |  | 1 | 0.3 | 0 | 126 | 1 | 47B0118/5 | 1:排刀规格 126*8 摩丁普信 DCG 料 切5刀 2：成品内孔φ500MM 成品外径≤850MM,打包水平放置。 3：厚度公差±0.01mm,宽度+0/-0.2mm | 1 |  | 是 | 是 | 0 | 1
分剪 | 47B0118/4 | 47B0118 | 东方分剪7# | 合格 | 合格品 | 甲 | 樊小兵 | 0 | 388 |  | 0 | 0.3 | 126 | 1:排刀规格 126*8 摩丁普信 DCG 料 切5刀 2：成品内孔φ500MM 成品外径≤850MM,打包水平放置。 3：厚度公差±0.01mm,宽度+0/-0.2mm |  | 11010037 | 原钢卷 | 0.3*1020-DCG | 31020100 | 小品种钢分切带 | 0.3-DCG |  | 10 | MO002637 | MO002637-001-04 | FJ001 | 分剪模板 | 9570 | 2024-08-13 | 2024-08-14 | 5 | 2024-08-15 06:05:03 | 2024-08-15 06:05:51 | 江苏东方九天新能源材料有限公司 |  | 樊小兵 |  | 1 | 0.3 | 0 | 126 | 1 | 47B0118/4 | 1:排刀规格 126*8 摩丁普信 DCG 料 切5刀 2：成品内孔φ500MM 成品外径≤850MM,打包水平放置。 3：厚度公差±0.01mm,宽度+0/-0.2mm | 1 |  | 是 | 是 | 0 | 1
分剪 | 47B0118/3 | 47B0118 | 东方分剪7# | 合格 | 合格品 | 甲 | 樊小兵 | 0 | 387 |  | 0 | 0.3 | 126 | 1:排刀规格 126*8 摩丁普信 DCG 料 切5刀 2：成品内孔φ500MM 成品外径≤850MM,打包水平放置。 3：厚度公差±0.01mm,宽度+0/-0.2mm |  | 11010037 | 原钢卷 | 0.3*1020-DCG | 31020100 | 小品种钢分切带 | 0.3-DCG |  | 10 | MO002637 | MO002637-001-03 | FJ001 | 分剪模板 | 9570 | 2024-08-13 | 2024-08-14 | 5 | 2024-08-15 06:05:03 | 2024-08-15 06:05:51 | 江苏东方九天新能源材料有限公司 |  | 樊小兵 |  | 1 | 0.3 | 0 | 126 | 1 | 47B0118/3 | 1:排刀规格 126*8 摩丁普信 DCG 料 切5刀 2：成品内孔φ500MM 成品外径≤850MM,打包水平放置。 3：厚度公差±0.01mm,宽度+0/-0.2mm | 1 |  | 是 | 是 | 0 | 1
分剪 | 47B0118/2 | 47B0118 | 东方分剪7# | 合格 | 合格品 | 甲 | 樊小兵 | 0 | 386 |  | 0 | 0.3 | 126 | 1:排刀规格 126*8 摩丁普信 DCG 料 切5刀 2：成品内孔φ500MM 成品外径≤850MM,打包水平放置。 3：厚度公差±0.01mm,宽度+0/-0.2mm |  | 11010037 | 原钢卷 | 0.3*1020-DCG | 31020100 | 小品种钢分切带 | 0.3-DCG |  | 10 | MO002637 | MO002637-001-02 | FJ001 | 分剪模板 | 9570 | 2024-08-13 | 2024-08-14 | 5 | 2024-08-15 06:05:03 | 2024-08-15 06:05:51 | 江苏东方九天新能源材料有限公司 |  | 樊小兵 |  | 1 | 0.3 | 0 | 126 | 1 | 47B0118/2 | 1:排刀规格 126*8 摩丁普信 DCG 料 切5刀 2：成品内孔φ500MM 成品外径≤850MM,打包水平放置。 3：厚度公差±0.01mm,宽度+0/-0.2mm | 1 |  | 是 | 是 | 0 | 1
分剪 | 47B0118/1 | 47B0118 | 东方分剪7# | 合格 | 合格品 | 甲 | 樊小兵 | 0 | 384 |  | 0 | 0.3 | 126 | 1:排刀规格 126*8 摩丁普信 DCG 料 切5刀 2：成品内孔φ500MM 成品外径≤850MM,打包水平放置。 3：厚度公差±0.01mm,宽度+0/-0.2mm |  | 11010037 | 原钢卷 | 0.3*1020-DCG | 31020100 | 小品种钢分切带 | 0.3-DCG |  | 10 | MO002637 | MO002637-001-01 | FJ001 | 分剪模板 | 9570 | 2024-08-13 | 2024-08-14 | 5 | 2024-08-15 06:05:03 | 2024-08-15 06:05:51 | 江苏东方九天新能源材料有限公司 |  | 樊小兵 |  | 1 | 0.3 | 0 | 126 | 1 | 47B0118/1 | 1:排刀规格 126*8 摩丁普信 DCG 料 切5刀 2：成品内孔φ500MM 成品外径≤850MM,打包水平放置。 3：厚度公差±0.01mm,宽度+0/-0.2mm | 1 |  | 是 | 是 | 0 | 1
铬钝化 | JG1224070573 | JG1224070573 | 东方铬钝化750 | 合格 | 让步接收 | 乙 | 李澍 | 6536 | 6527 | 0.9986 | 9580 | 0.15 | 610 | 0.15规格镀铬量80-100 | 白斑 | 30210011 | 光亮卷 | 0.15-SPCC | 30110011 | 铬钝化卷 | 0.15-SPCC |  | 10 | MO002694 | MO002694-021 | GDH001 | 铬钝化模板 | 6536 | 2024-08-14 | 2024-08-14 | 5 | 2024-08-15 06:03:06 | 2024-08-15 06:03:39 | 江苏东方九天新能源材料有限公司 | 291441 | 李澍 |  |  | 0.15 | 9530 | 610 | 1 | JG1224070573 |  | 1 | 白斑 辊印 条印 色差 | 是 | 是 | 0 | 21
铬钝化 | JG1224070664 | JG1224070664 | 东方铬钝化750 | 合格 | 合格品 | 乙 | 李澍 | 7132 | 7113 | 0.9973 | 10560 | 0.15 | 610 | 0.15规格镀铬量80-100 | 色差 白斑 辊印 条印 | 30210011 | 光亮卷 | 0.15-SPCC | 30110011 | 铬钝化卷 | 0.15-SPCC |  | 10 | MO002694 | MO002694-024 | GDH001 | 铬钝化模板 | 7132 | 2024-08-14 | 2024-08-14 | 5 | 2024-08-15 01:33:48 | 2024-08-15 06:00:46 | 江苏东方九天新能源材料有限公司 | 291444 | 李澍 |  |  | 0.15 | 10530 | 610 | 1 | JG1224070664 |  | 1 | 色差 白斑 辊印 条印 | 是 | 是 | 267 | 24
铬钝化 | JG122407037313 | JG12240703731 | 东方铬钝化950 | 合格 | 让步接收 | 乙 | 李志祥 | 2183 | 2183 | 1 | 4070 | 0.1 | 710 | / | 锈斑点 | 30210015 | 光亮卷 | 0.1-SPCC | 30110014 | 铬钝化卷 | 0.1-SPCC |  | 10 | MO002662 | MO002662-001-03 | GDH001 | 铬钝化模板 | 6720 | 2024-08-14 | 2024-08-14 | 5 | 2024-08-15 05:10:48 | 2024-08-15 05:11:54 | 江苏东方九天新能源材料有限公司 |  | 陈猛 |  | 1 | 0.1 | 4070 | 710 | 1 | JG122407037313 |  | 1 | 锈斑点 色差 乳化斑 | 是 | 是 | 1 | 1
铬钝化 | JG122407037312 | JG12240703731 | 东方铬钝化950 | 合格 | 让步接收 | 乙 | 李志祥 | 2255 | 2255 | 1 | 4200 | 0.1 | 710 | / | 锈斑点 | 30210015 | 光亮卷 | 0.1-SPCC | 30110014 | 铬钝化卷 | 0.1-SPCC |  | 10 | MO002662 | MO002662-001-02 | GDH001 | 铬钝化模板 | 6720 | 2024-08-14 | 2024-08-14 | 5 | 2024-08-15 05:10:48 | 2024-08-15 05:11:54 | 江苏东方九天新能源材料有限公司 |  | 陈猛 |  | 1 | 0.1 | 4200 | 710 | 1 | JG122407037312 |  | 1 | 锈斑点 色差 乳化斑 | 是 | 是 | 1 | 1
铬钝化 | JG122407037311 | JG12240703731 | 东方铬钝化950 | 合格 | 让步接收 | 乙 | 李志祥 | 2255 | 2255 | 1 | 4200 | 0.1 | 710 | / | 锈斑点 | 30210015 | 光亮卷 | 0.1-SPCC | 30110014 | 铬钝化卷 | 0.1-SPCC |  | 10 | MO002662 | MO002662-001-01 | GDH001 | 铬钝化模板 | 6720 | 2024-08-14 | 2024-08-14 | 5 | 2024-08-15 05:10:48 | 2024-08-15 05:11:54 | 江苏东方九天新能源材料有限公司 |  | 陈猛 |  | 1 | 0.1 | 4200 | 710 | 1 | JG122407037311 |  | 1 | 锈斑点 色差 乳化斑 | 是 | 是 | 1 | 1
一次脱脂 | DL002407002812 | DL002407002812 | 东方950脱脂1# | 合格 | 合格品 | 甲 | 关莫平,王建军 | 2880 | 2840 | 0.9861 | 1050 | 0.57 | 610 | 昆山泰德通：脱脂(单位张力6.0），转650轧机 |  | 31010081 | 小品种钢卷 | 0.57-SPCC | 20600018 | 镍钝化卷半成品 | 0.2-SPCC |  | 10 | MO002600 | MO002600-002 | XPZG001 | 小品种钢前处理模板 | 2880 | 2024-08-12 | 2024-08-26 | 3 | 2024-08-15 04:26:28 | 2024-08-15 04:45:22 | 江苏东方九天新能源材料有限公司 | 288490 | 王建军 |  |  | 0.57 | 1050 | 610 | 1 | DL002407002812 | （改轧料0.57做）昆山泰德通（0.2*610）厚度±0.005，HV90-110,粗糙度0.5-0.7， |  |  | 否 | 否 |  | 2
最终平整 | JG12240703302 | JG1224070330 | 东方850平整 | 合格 | 合格品 | 甲 | 陈俊华,钱琨 | 5830 | 5750 | 0.9863 | 10110 | 0.1 | 760 | 平整 | R乳化斑(重),H黄斑(轻微) | 20100142 | 轧硬 | 0.4*760-SPCC | 30210015 | 光亮卷 | 0.1-SPCC |  | 60 | MO001991 | MO001991-008-02 | GLJ002 | 东方光亮卷前处理（0.4轧0.1mm) | 13340 | 2024-07-24 | 2024-08-15 | 3 | 2024-08-15 03:34:59 | 2024-08-15 04:37:54 | 江苏东方九天新能源材料有限公司 | 256387 | 陈俊华 |  |  | 0.1 | 10200 | 760 | 1 | JG12240703302 | 轧0.1，米数控制在22800-22900米，脱脂分一包9200米。 | 1 | R乳化斑(重),H黄斑(轻微) | 是 | 是 | 9847 | 8
一次脱脂 | DL002407002712 | DL002407002712 | 东方950脱脂1# | 合格 | 合格品 | 甲 | 关莫平,王建军 | 2940 | 2910 | 0.9898 | 1070 | 0.57 | 610 | 昆山泰德通：脱脂(单位张力6.0），转650轧机 |  | 31010081 | 小品种钢卷 | 0.57-SPCC | 20600018 | 镍钝化卷半成品 | 0.2-SPCC |  | 10 | MO002600 | MO002600-003 | XPZG001 | 小品种钢前处理模板 | 2940 | 2024-08-12 | 2024-08-26 | 3 | 2024-08-15 04:04:43 | 2024-08-15 04:23:13 | 江苏东方九天新能源材料有限公司 | 288492 | 王建军 |  |  | 0.57 | 1070 | 610 | 1 | DL002407002712 | （改轧料0.57做）昆山泰德通（0.2*610）厚度±0.005，HV90-110,粗糙度0.5-0.7， |  |  | 否 | 否 |  | 3
最终平整 | DL002407006522 | DL0024070065 | 东方750平整 | 待判定 |  | 甲 | 丁振,龚政 | 2975 | 2975 | 1 | 4380 | 0.15 | 610 | 东莞鸿力：750平整用超光棍Ra<0.1μm平整、厚度公差：0.14-0.15mm、硬度90-110HV,粗糙度Ra≤0.15μm | H横辊印(来料横条印，操边轻微起筋),Z折印(操边折印1-8CM，尾部120米不规律折印),Z振纹(来料振纹，白斑),A暗线印(来料多条暗线印) |  |  |  | 31010010 | 小品种钢卷 | 0.15-SPCC |  | 60 | MO002265 | MO002265-001-02-02 | XPZG001 | 小品种钢前处理模板 | 12285 | 2024-08-02 | 2024-08-14 | 3 | 2024-08-15 03:58:15 | 2024-08-15 04:02:48 | 江苏东方九天新能源材料有限公司 |  | 丁振 |  | 1 | 0.15 | 4380 | 610 | 1 | DL002407006522 | 东莞鸿力：（0.15*610）厚度+0/-0.01mm，HV90-110 ,粗糙度≤0.15um，卷重在2-3.5吨 | 1 | H横辊印(来料横条印，操边轻微起筋),Z折印(操边折印1-8CM，尾部120米不规律折印),Z振纹(来料振纹，白斑),A暗线印(来料多条暗线印) |  |  |  | 1
最终平整 | DL002407006521 | DL0024070065 | 东方750平整 | 返工 | 返工 | 甲 | 丁振,龚政 | 2965 | 2965 | 1 | 4350 | 0.15 | 610 | 东莞鸿力：750平整用超光棍Ra<0.1μm平整、厚度公差：0.14-0.15mm、硬度90-110HV,粗糙度Ra≤0.15μm | A暗线印(来料多条暗线印，操边3CM线印),Z振纹(来料振纹，横条印，白斑),Z折印(操边折印1CM，操边轻微起筋),H黑斑(内100米操边黑斑3CM左右，内200米白斑多发黄) |  |  |  | 31010010 | 小品种钢卷 | 0.15-SPCC |  | 60 | MO002265 | MO002265-001-02-01 | XPZG001 | 小品种钢前处理模板 | 12285 | 2024-08-02 | 2024-08-14 | 3 | 2024-08-15 03:58:15 | 2024-08-15 04:02:48 | 江苏东方九天新能源材料有限公司 |  | 丁振 |  | 1 | 0.15 | 4350 | 610 | 1 | DL002407006521 | 东莞鸿力：（0.15*610）厚度+0/-0.01mm，HV90-110 ,粗糙度≤0.15um，卷重在2-3.5吨 | 1 | A暗线印(来料多条暗线印，操边3CM线印),Z振纹(来料振纹，横条印，白斑),Z折印(操边折印1CM，操边轻微起筋),H黑斑(内100米操边黑斑3CM左右，内200米白斑多发黄) |  |  |  | 1
一次脱脂 | DL122407008212 | DL122407008212 | 东方950脱脂1# | 合格 | 合格品 | 甲 | 关莫平,王建军 | 2120 | 2120 | 1 | 640 | 0.69 | 610 | 昆山泰德通：脱脂(单位张力6.0），转650轧机 |  | 31010069 | 小品种钢卷 | 0.69-SPCC | 20600018 | 镍钝化卷半成品 | 0.2-SPCC |  | 10 | MO002603 | MO002603-001 | XPZG001 | 小品种钢前处理模板 | 2120 | 2024-08-12 | 2024-08-26 | 3 | 2024-08-15 03:40:59 | 2024-08-15 03:59:53 | 江苏东方九天新能源材料有限公司 | 288505 | 王建军 |  |  | 0.69 | 640 | 610 | 1 | DL122407008212 | （改轧料0.69做）昆山泰德通（0.2*610）厚度±0.005，HV90-110,粗糙度0.5-0.7， |  |  | 否 | 否 |  | 1
铬钝化 | JG122407036911 | JG122407036911 | 东方铬钝化950 | 合格 | 合格品 | 乙 | 李志祥 | 6310 | 6289 | 0.9967 | 11600 | 0.1 | 710 | / | 乳化斑 色差 3215米孔洞大小3.36操428 卷芯收卷不齐 | 30210015 | 光亮卷 | 0.1-SPCC | 30110014 | 铬钝化卷 | 0.1-SPCC |  | 10 | MO002662 | MO002662-024 | GDH001 | 铬钝化模板 | 6310 | 2024-08-14 | 2024-08-14 | 5 | 2024-08-15 03:40:29 | 2024-08-15 03:41:13 | 江苏东方九天新能源材料有限公司 | 290803 | 陈猛 |  |  | 0.1 | 11630 | 710 | 1 | JG122407036911 |  | 1 | 乳化斑 色差 3215米孔洞大小3.36操428 卷芯收卷不齐 | 是 | 是 | 1 | 24
一次脱脂 | DL002407002822 | DL002407002822 | 东方950脱脂1# | 合格 | 合格品 | 甲 | 关莫平,王建军 | 2830 | 2775 | 0.9806 | 1030 | 0.57 | 610 | 昆山泰德通：脱脂(单位张力6.0），转650轧机 |  | 31010081 | 小品种钢卷 | 0.57-SPCC | 20600018 | 镍钝化卷半成品 | 0.2-SPCC |  | 10 | MO002600 | MO002600-001 | XPZG001 | 小品种钢前处理模板 | 2830 | 2024-08-12 | 2024-08-26 | 3 | 2024-08-15 03:39:14 | 2024-08-15 03:40:01 | 江苏东方九天新能源材料有限公司 | 288489 | 王建军 |  |  | 0.57 | 1030 | 610 | 1 | DL002407002822 | （改轧料0.57做）昆山泰德通（0.2*610）厚度±0.005，HV90-110,粗糙度0.5-0.7， |  |  | 否 | 否 |  | 1
最终平整 | JG12240703382 | JG1224070338 | 东方850平整 | 合格 | 合格品 | 甲 | 陈俊华,钱琨 | 5840 | 5840 | 1 | 10150 | 0.1 | 760 | 平整 | H黄斑(轻微) | 20100142 | 轧硬 | 0.4*760-SPCC | 30210015 | 光亮卷 | 0.1-SPCC |  | 60 | MO001991 | MO001991-006-02 | GLJ002 | 东方光亮卷前处理（0.4轧0.1mm) | 13520 | 2024-07-24 | 2024-08-15 | 3 | 2024-08-15 02:51:19 | 2024-08-15 03:34:42 | 江苏东方九天新能源材料有限公司 | 256385 | 陈俊华 |  |  | 0.1 | 10150 | 760 | 1 | JG12240703382 | 轧0.1，米数控制在22800-22900米，脱脂分一包9200米。 | 1 | H黄斑(轻微) | 是 | 是 | 10955 | 6
最终退火 | JG12240706991 | JG1224070699 | 东方20# | 合格 |  | 乙 | 陈国,李楷文,袁亚东,张天圣 | 7400 | 7400 | 1 | 12790 | 0.1 | 760 | 退火（590℃） |  | 20100142 | 轧硬 | 0.4*760-SPCC | 30210015 | 光亮卷 | 0.1-SPCC |  | 50 | MO002242 | MO002242-003-01 | GLJ002 | 东方光亮卷前处理（0.4轧0.1mm) | 14120 | 2024-08-01 | 2024-08-15 | 3 | 2024-08-12 11:12:35 | 2024-08-15 03:28:45 | 江苏东方九天新能源材料有限公司 | 273577 | 刘忠于 | 刘忠于 |  | 0.1 | 12790 | 760 | 1 | JG12240706991 | 轧0.1，米数控制在24400-24500米；脱脂平均分包 | [5 empty] | 3
最终退火 | JG12240707082 | JG1224070708 | 东方20# | 合格 |  | 乙 | 陈国,李楷文,袁亚东,张天圣 | 5905 | 5905 | 1 | 10350 | 0.1 | 760 | 退火（590℃） |  | 20100142 | 轧硬 | 0.4*760-SPCC | 30210015 | 光亮卷 | 0.1-SPCC |  | 50 | MO002230 | MO002230-005-02 | GLJ002 | 东方光亮卷前处理（0.4轧0.1mm) | 14080 | 2024-08-01 | 2024-08-15 | 3 | 2024-08-12 11:12:35 | 2024-08-15 03:28:45 | 江苏东方九天新能源材料有限公司 | 272582 | 刘忠于 | 刘忠于 |  | 0.1 | 10350 | 760 | 1 | JG12240707082 | 轧0.1，米数控制在23800-23900米；脱脂分一包10500米 | [5 empty] | 5
最终退火 | JG12240703142 | JG1224070314 | 东方20# | 合格 |  | 乙 | 陈国,李楷文,袁亚东,张天圣 | 5770 | 5770 | 1 | 10000 | 0.1 | 760 | 退火（590℃） |  | 20100142 | 轧硬 | 0.4*760-SPCC | 30210015 | 光亮卷 | 0.1-SPCC |  | 50 | MO001991 | MO001991-025-02 | GLJ002 | 东方光亮卷前处理（0.4轧0.1mm) | 13470 | 2024-07-24 | 2024-08-15 | 3 | 2024-08-12 11:12:35 | 2024-08-15 03:28:45 | 江苏东方九天新能源材料有限公司 | 256412 | 刘忠于 | 刘忠于 |  | 0.1 | 10000 | 760 | 1 | JG12240703142 | 轧0.1，米数控制在22800-22900米，脱脂分一包9200米。 | [5 empty] | 25
最终退火 | JG12240703141 | JG1224070314 | 东方20# | 合格 |  | 乙 | 陈国,李楷文,袁亚东,张天圣 | 7585 | 7585 | 1 | 13200 | 0.1 | 760 | 退火（590℃） |  | 20100142 | 轧硬 | 0.4*760-SPCC | 30210015 | 光亮卷 | 0.1-SPCC |  | 50 | MO001991 | MO001991-025-01 | GLJ002 | 东方光亮卷前处理（0.4轧0.1mm) | 13470 | 2024-07-24 | 2024-08-15 | 3 | 2024-08-12 11:12:35 | 2024-08-15 03:28:45 | 江苏东方九天新能源材料有限公司 | 256412 | 刘忠于 | 刘忠于 |  | 0.1 | 13200 | 760 | 1 | JG12240703141 | 轧0.1，米数控制在22800-22900米，脱脂分一包9200米。 | [5 empty] | 25
最终退火 | JG12240706971 | JG1224070697 | 东方20# | 合格 |  | 甲 | 吴双勇,程新华,李龙礼 | 5430 | 5430 | 1 | 9550 | 0.1 | 760 | 退火（590℃） |  | 20100142 | 轧硬 | 0.4*760-SPCC | 30210015 | 光亮卷 | 0.1-SPCC |  | 50 | MO002242 | MO002242-001-01 | GLJ002 | 东方光亮卷前处理（0.4轧0.1mm) | 14300 | 2024-08-01 | 2024-08-15 | 3 | 2024-08-13 02:16:25 | 2024-08-15 03:28:33 | 江苏东方九天新能源材料有限公司 | 273572 | 刘忠于 | 刘忠于 |  | 0.1 | 9550 | 760 | 1 | JG12240706971 | 轧0.1，米数控制在24400-24500米；脱脂平均分包 | [5 empty] | 1
最终退火 | JG12240707052 | JG1224070705 | 东方20# | 合格 |  | 甲 | 吴双勇,程新华,李龙礼 | 7010 | 7010 | 1 | 12300 | 0.1 | 760 | 退火（590℃） |  | 20100142 | 轧硬 | 0.4*760-SPCC | 30210015 | 光亮卷 | 0.1-SPCC |  | 50 | MO002230 | MO002230-003-02 | GLJ002 | 东方光亮卷前处理（0.4轧0.1mm) | 14140 | 2024-08-01 | 2024-08-15 | 3 | 2024-08-13 02:16:25 | 2024-08-15 03:28:33 | 江苏东方九天新能源材料有限公司 | 272580 | 刘忠于 | 刘忠于 |  | 0.1 | 12300 | 760 | 1 | JG12240707052 | 轧0.1，米数控制在23800-23900米；脱脂分一包10500米 | [5 empty] | 3
最终退火 | JG12240704181 | JG1224070418 | 东方20# | 合格 |  | 甲 | 吴双勇,程新华,李龙礼 | 7600 | 7600 | 1 | 14100 | 0.1 | 710 | 退火（590℃） |  | 20100028 | 轧硬 | 0.4*710-SPCC | 30210015 | 光亮卷 | 0.1-SPCC |  | 50 | MO002211 | MO002211-003-01 | GLJ002 | 东方光亮卷前处理（0.4轧0.1mm) | 13470 | 2024-07-30 | 2024-08-15 | 3 | 2024-08-13 02:16:25 | 2024-08-15 03:28:33 | 江苏东方九天新能源材料有限公司 | 269692 | 刘忠于 | 刘忠于 |  | 0.1 | 14100 | 710 | 1 | JG12240704181 | 轧0.1，米数控制在24600-24700；脱脂平均分包 | [5 empty] | 3
最终退火 | JG12240703361 | JG1224070336 | 东方20# | 合格 |  | 甲 | 吴双勇,程新华,李龙礼 | 7340 | 7340 | 1 | 12800 | 0.1 | 760 | 退火（590℃） |  | 20100142 | 轧硬 | 0.4*760-SPCC | 30210015 | 光亮卷 | 0.1-SPCC |  | 50 | MO001991 | MO001991-024-01 | GLJ002 | 东方光亮卷前处理（0.4轧0.1mm) | 13510 | 2024-07-24 | 2024-08-15 | 3 | 2024-08-13 02:16:25 | 2024-08-15 03:28:33 | 江苏东方九天新能源材料有限公司 | 256411 | 刘忠于 | 刘忠于 |  | 0.1 | 12800 | 760 | 1 | JG12240703361 | 轧0.1，米数控制在22800-22900米，脱脂分一包9200米。 | [5 empty] | 24
一次脱脂 | DL122407001312 | DL122407001312 | 东方950脱脂1# | 合格 | 合格品 | 甲 | 关莫平,王建军 | 2750 | 2730 | 0.9927 | 830 | 0.68 | 610 | 昆山泰德通：脱脂(单位张力6.0），转650轧机 |  | 31010068 | 小品种钢卷 | 0.68-SPCC | 20600016 | 镍钝化卷半成品 | 0.15-SPCC |  | 10 | MO002291 | MO002291-001 | XPZG001 | 小品种钢前处理模板 | 2750 | 2024-08-02 | 2024-08-17 | 3 | 2024-08-15 02:52:25 | 2024-08-15 03:15:27 | 江苏东方九天新能源材料有限公司 | 276104 | 王建军 |  |  | 0.68 | 830 | 610 | 1 | DL122407001312 | 0.68做昆山泰德通:(0.15*610)厚度±0.005，HV90-110,粗糙度0.5-0.7 |  |  | 否 | 否 |  | 1
最终平整 | JG12240703191 | JG1224070319 | 东方850平整 | 合格 | 合格品 | 甲 | 陈俊华,钱琨 | 7445 | 7450 | 1.0007 | 13050 | 0.1 | 760 | 平整 | K孔洞(2426.7米传180.6MM0.14；4650.8米传77.4MM0.07MM2) | 20100142 | 轧硬 | 0.4*760-SPCC | 30210015 | 光亮卷 | 0.1-SPCC |  | 60 | MO001991 | MO001991-017-01 | GLJ002 | 东方光亮卷前处理（0.4轧0.1mm) | 13490 | 2024-07-24 | 2024-08-15 | 3 | 2024-08-15 02:11:20 | 2024-08-15 02:51:03 | 江苏东方九天新能源材料有限公司 | 256396 | 陈俊华 |  |  | 0.1 | 13000 | 760 | 1 | JG12240703191 | 轧0.1，米数控制在22800-22900米，脱脂分一包9200米。 | 1 | K孔洞(2426.7米传180.6MM0.14；4650.8米传77.4MM0.07MM2) | 是 | 是 | 9646 | 17
一次脱脂 | JL0024040027022 | JL0024040027022 | 东方950脱脂1# | 合格 | 合格品 | 甲 | 关莫平,王建军 | 3120 | 3110 | 0.9968 | 1140 | 0.56 | 610 | 昆山泰德通：脱脂(单位张力6.0），转650轧机 |  | 31010059 | 小品种钢卷 | 0.56-SPCC | 20600016 | 镍钝化卷半成品 | 0.15-SPCC |  | 10 | MO002289 | MO002289-001 | XPZG001 | 小品种钢前处理模板 | 3120 | 2024-08-02 | 2024-08-17 | 3 | 2024-08-15 02:49:53 | 2024-08-15 02:50:33 | 江苏东方九天新能源材料有限公司 | 276094 | 王建军 |  |  | 0.56 | 0 | 610 | 1 | JL0024040027022 | 0.56做昆山泰德通:(0.15*610)厚度±0.005，HV90-110,粗糙度0.5-0.7 |  |  | 否 | 否 |  | 1
最终脱脂 | JG12240707062 | JG1224070706 | 东方950脱脂1# | 合格 | 合格品 | 甲 | 关莫平,王建军 | 6015 | 6015 | 1 | 10460 | 0.1 | 760 | 脱脂（950-1） |  | 20100142 | 轧硬 | 0.4*760-SPCC | 30210015 | 光亮卷 | 0.1-SPCC |  | 40 | MO002230 | MO002230-004-02 | GLJ002 | 东方光亮卷前处理（0.4轧0.1mm) | 14135 | 2024-08-01 | 2024-08-15 | 3 | 2024-08-15 00:31:43 | 2024-08-15 02:29:30 | 江苏东方九天新能源材料有限公司 |  | 王建军 |  | 1 | 0.1 | 10460 | 760 | 1 | JG12240707062 | 轧0.1，米数控制在23800-23900米；脱脂分一包10500米 | [5 empty] | 4
最终脱脂 | JG12240707061 | JG1224070706 | 东方950脱脂1# | 合格 | 合格品 | 甲 | 关莫平,王建军 | 7855 | 7855 | 1 | 13700 | 0.1 | 760 | 脱脂（950-1） |  | 20100142 | 轧硬 | 0.4*760-SPCC | 30210015 | 光亮卷 | 0.1-SPCC |  | 40 | MO002230 | MO002230-004-01 | GLJ002 | 东方光亮卷前处理（0.4轧0.1mm) | 14135 | 2024-08-01 | 2024-08-15 | 3 | 2024-08-15 00:31:43 | 2024-08-15 02:29:30 | 江苏东方九天新能源材料有限公司 |  | 王建军 |  | 1 | 0.1 | 13700 | 760 | 1 | JG12240707061 | 轧0.1，米数控制在23800-23900米；脱脂分一包10500米 | [5 empty] | 4
铬钝化 | JG12240800031 | JG12240800031 | 东方铬钝化950 | 合格 | 合格品 | 乙 | 李志祥 | 7000 | 6967 | 0.9953 | 13040 | 0.1 | 710 | / | 边部水锈斑 乳化斑 条印 收卷不齐 | 30210015 | 光亮卷 | 0.1-SPCC | 30110014 | 铬钝化卷 | 0.1-SPCC |  | 10 | MO002662 | MO002662-010 | GDH001 | 铬钝化模板 | 7000 | 2024-08-14 | 2024-08-14 | 5 | 2024-08-15 02:20:21 | 2024-08-15 02:21:05 | 江苏东方九天新能源材料有限公司 | 290788 | 陈猛 |  |  | 0.1 | 13100 | 710 | 1 | JG12240800031 |  | 1 | 边部水锈斑 乳化斑 条印 收卷不齐 | 是 | 是 | 1 | 10
最终平整 | JG12240703561 | JG1224070356 | 东方850平整 | 合格 | 合格品 | 甲 | 陈俊华,钱琨 | 7620 | 7620 | 1 | 13350 | 0.1 | 760 | 平整 |  | 20100142 | 轧硬 | 0.4*760-SPCC | 30210015 | 光亮卷 | 0.1-SPCC |  | 60 | MO001991 | MO001991-002-01 | GLJ002 | 东方光亮卷前处理（0.4轧0.1mm) | 13550 | 2024-07-24 | 2024-08-15 | 3 | 2024-08-15 01:35:31 | 2024-08-15 02:11:03 | 江苏东方九天新能源材料有限公司 | 256366 | 陈俊华 |  |  | 0.1 | 13300 | 760 | 1 | JG12240703561 | 轧0.1，米数控制在22800-22900米，脱脂分一包9200米。 | 1 |  | 是 | 是 | 15066 | 2
最终平整 | JG12240707072 | JG1224070707 | 东方850平整 | 返工 | 返工 | 甲 | 陈俊华,钱琨 | 6255 | 6260 | 1.0008 | 10900 | 0.1 | 760 | 平整 | R乳化斑(重),K孔洞(9892.6米传69.2MM22.1MM2),H黄斑(轻微) |  |  |  | 30210015 | 光亮卷 | 0.1-SPCC |  | 60 | MO002230 | MO002230-006-02 | GLJ002 | 东方光亮卷前处理（0.4轧0.1mm) | 14090 | 2024-08-01 | 2024-08-15 | 3 | 2024-08-15 00:59:53 | 2024-08-15 01:35:17 | 江苏东方九天新能源材料有限公司 | 272583 | 陈俊华 |  |  | 0.1 | 10850 | 760 | 1 | JG12240707072 | 轧0.1，米数控制在23800-23900米；脱脂分一包10500米 | 1 | R乳化斑(重),K孔洞(9892.6米传69.2MM22.1MM2),H黄斑(轻微) |  |  | 11623 | 6
铬钝化 | JL0024040127-222 | JL0024040127-222 | 东方铬钝化750 | 合格 | 合格品 | 乙 | 李澍 | 1916 | 1907 | 0.9953 | 3280 | 0.125 | 610 | 0.15镀铬量80-100 | 白斑 辊印 条印 150米操109大小0.23 | 30210004 | 光亮卷 | 0.125-SPCC | 30110004 | 铬钝化卷 | 0.125-SPCC |  | 10 | MO002618 | MO002618-005 | GDH001 | 铬钝化模板 | 1916 | 2024-08-13 | 2024-08-13 | 5 | 2024-08-15 01:32:16 | 2024-08-15 01:33:25 | 江苏东方九天新能源材料有限公司 | 289099 | 李澍 |  |  | 0.125 | 3300 | 610 | 1 | JL0024040127-222 |  | 1 | 白斑 辊印 条印 150米操109大小0.23 | 是 | 是 | 1 | 5
铬钝化 | JG912407000923 | JG91240700092 | 东方铬钝化750 | 合格 | 合格品 | 乙 | 李澍 | 2057 | 2057 | 1 | 4360 | 0.1 | 630 | / |  | 30210015 | 光亮卷 | 0.1-SPCC | 30110014 | 铬钝化卷 | 0.1-SPCC |  | 10 | MO002628 | MO002628-022-03 | GDH001 | 铬钝化模板 | 6110 | 2024-08-13 | 2024-08-13 | 5 | 2024-08-14 23:56:20 | 2024-08-15 01:32:05 | 江苏东方九天新能源材料有限公司 |  | 李澍 |  | 1 | 0.1 | 4360 | 630 | 1 | JG912407000923 |  | 1 |  | 是 | 是 | 128 | 22
铬钝化 | JG912407000922 | JG91240700092 | 东方铬钝化750 | 合格 | 合格品 | 乙 | 李澍 | 2027 | 2027 | 1 | 4300 | 0.1 | 630 | / |  | 30210015 | 光亮卷 | 0.1-SPCC | 30110014 | 铬钝化卷 | 0.1-SPCC |  | 10 | MO002628 | MO002628-022-02 | GDH001 | 铬钝化模板 | 6110 | 2024-08-13 | 2024-08-13 | 5 | 2024-08-14 23:56:20 | 2024-08-15 01:32:05 | 江苏东方九天新能源材料有限公司 |  | 李澍 |  | 1 | 0.1 | 4300 | 630 | 1 | JG912407000922 |  | 1 |  | 是 | 是 | 128 | 22
铬钝化 | JG912407000921 | JG91240700092 | 东方铬钝化750 | 合格 | 合格品 | 乙 | 李澍 | 2021 | 2021 | 1 | 4300 | 0.1 | 630 | / |  | 30210015 | 光亮卷 | 0.1-SPCC | 30110014 | 铬钝化卷 | 0.1-SPCC |  | 10 | MO002628 | MO002628-022-01 | GDH001 | 铬钝化模板 | 6110 | 2024-08-13 | 2024-08-13 | 5 | 2024-08-14 23:56:20 | 2024-08-15 01:32:05 | 江苏东方九天新能源材料有限公司 |  | 李澍 |  | 1 | 0.1 | 4300 | 630 | 1 | JG912407000921 |  | 1 |  | 是 | 是 | 128 | 22
改轧 | DL1224070001 | DL1224070001 | 东方650轧机 | 合格 | 让步接收 | 甲 | 关颜伟,徐炜 | 4620 | 4570 | 0.9892 | 2300 | 0.4 | 610 | 浙江银帆：650轧机中间道次普光辊（Ra0.2-0.3μm)最后一道建议用Ra0.8-1.0um毛化辊轧制0.4mm（0.61-0.45-0.4）厚度公差：0.398-0.403mm、板面粗糙度控制Ra0.4-0.6μm、转脱脂 | 色差，白斑，挫伤；暗线印。振纹，轻辊印，细划伤 |  |  |  | 31010051 | 小品种钢卷 | 0.4-SPCC |  | 30 | MO002293 | MO002293-002 | XPZG001 | 小品种钢前处理模板 | 4620 | 2024-08-02 | 2024-08-17 | 3 | 2024-08-15 01:24:15 | 2024-08-15 01:25:20 | 江苏东方九天新能源材料有限公司 | 252433 | 徐炜 |  |  | 0.61 | 0 | 610 | 1 | DL1224070001 | 0.61做 浙江银帆：（0.4*610）厚度+0/-0.01MM,HV90-110,粗糙度0.5-0.7um |  | 色差，白斑，挫伤；暗线印。振纹，轻辊印，细划伤 | 否 | 否 |  | 2
最终平整 | DL0024080046 | DL0024080046 | 东方750平整 | 合格 | 让步接收 | 甲 | 丁振,龚政 | 7600 | 7520 | 0.9895 | 6140 | 0.25 | 630 | 苏州高质行: 750平整用普光辊Ra0.2-0.3μm平整，厚度公差：0.240-0.260mm、硬度170-200HV，粗糙度0.2-0.4μm、转分切 | A暗线印(来料多条暗线印),Z振纹(来料振纹，横条印，白斑),Z折印(内300米传边折印4-25CM) |  |  |  | 31010025 | 小品种钢卷 | 0.25-SPCC |  | 40 | MO002472 | MO002472-003 | XPZG001 | 小品种钢前处理模板 | 7675 | 2024-08-08 | 2024-08-20 | 5 | 2024-08-15 01:13:17 | 2024-08-15 01:14:37 | 江苏东方九天新能源材料有限公司 | 283702 | 丁振 |  |  | 0.25 | 6150 | 630 | 1 | DL0024080046 | 苏州高质行(0.25*630)厚度公差：+/-0.01MM，HV170-200,粗糙度0.2-0.4μM,单卷重量760-900KG | 1 | A暗线印(来料多条暗线印),Z振纹(来料振纹，横条印，白斑),Z折印(内300米传边折印4-25CM) | 是 | 是 | 2742 | 3
一次冷轧 | DU5124080004 | DU5124080004 | 东方850轧机 | 合格 | 合格品 | 甲 | 吴宏林 | 7672 | 7600 | 0.9906 | 844 | 1.8 | 625 | 江南汇嘉65Mn：详细工艺见工艺规范，2.0热卷，850轧机普光辊Ra0.5-0.6μm冷轧至1.8mm（2.0-1.9-1.8）单位收卷张力8.3kg/mm2,转退火 |  | 11050001 | 优钢原料 | 2.0-65Mn | 31110001 | 优钢卷 | 0.3-65Mn |  | 10 | MO002670 | MO002670-002 | YG001 | 优钢前处理模板 | 7672 | 2024-08-14 | 2024-09-02 | 3 | 2024-08-15 01:01:51 | 2024-08-15 01:02:59 | 江苏东方九天新能源材料有限公司 | 290914 | 吴宏林 |  |  | 2 | 0 | 625 | 1 | DU5124080004 | 江南汇嘉（0.3*625）厚度+0/-0.02mmMM，HV270-310,粗糙度≤0.3μM |  |  | 否 | 否 |  | 2
最终平整 | JG12240703552 | JG1224070355 | 东方850平整 | 合格 | 合格品 | 甲 | 陈俊华,钱琨 | 6470 | 6430 | 0.9938 | 11220 | 0.1 | 760 | 平整 | K孔洞(334.3米传459.9MM0.51；10910米传433.9MM0.07MM2),H黄斑(偶有) | 20100142 | 轧硬 | 0.4*760-SPCC | 30210015 | 光亮卷 | 0.1-SPCC |  | 60 | MO001991 | MO001991-001-02 | GLJ002 | 东方光亮卷前处理（0.4轧0.1mm) | 13535 | 2024-07-24 | 2024-08-15 | 5 | 2024-08-15 00:32:02 | 2024-08-15 00:59:39 | 江苏东方九天新能源材料有限公司 | 256365 | 陈俊华 |  |  | 0.1 | 11135 | 760 | 1 | JG12240703552 | 轧0.1，米数控制在22800-22900米，脱脂分一包9200米。 | 1 | K孔洞(334.3米传459.9MM0.51；10910米传433.9MM0.07MM2),H黄斑(偶有) | 是 | 是 | 4118 | 1
最终冷轧 | DL00240800421 | DL0024080042 | 东方650轧机 | 合格 | 让步接收 | 甲 | 关颜伟 | 6325 | 6280 | 0.9929 | 2530 | 0.51 | 610 | 昆山宝必达; 650轧机中间道次普光辊（Ra0.2-0.3μm)轧制，最后一道用Ra0.8-1.0μm毛化辊轧至0.51mm（0.6-0.55-0.51）厚度公差：0.518-0.523mm、板面粗糙度控制Ra0.4-0.6μm，转脱脂 | A暗线印(),S色差条印(),Z振纹(),T停机斑(),H横辊印(),B白斑() |  |  |  | 31010052 | 小品种钢卷 | 0.51-SPCC |  | 20 | MO002541 | MO002541-001-01 | XPZG001 | 小品种钢前处理模板 | 12475 | 2024-08-10 | 2024-08-29 | 3 | 2024-08-15 00:57:33 | 2024-08-15 00:59:11 | 江苏东方九天新能源材料有限公司 | 286202 | 蔡迎虎 |  |  | 0.6 | 2200 | 610 | 1 | DL00240800421 | 昆山宝必达:(0.51*610)厚度±0.01mm，HV85-105（硬度不能低于85）,粗糙度0.5-0.8μM，卷重2-3吨 |  | A暗线印(),S色差条印(),Z振纹(),T停机斑(),H横辊印(),B白斑() |  |  |  | 1
铬钝化 | JG12240703781 | JG12240703781 | 东方铬钝化950 | 合格 | 合格品 | 乙 | 李志祥 | 6790 | 6775 | 0.9978 | 12690 | 0.1 | 710 | / | 乳化斑 振纹 色差 | 30210015 | 光亮卷 | 0.1-SPCC | 30110014 | 铬钝化卷 | 0.1-SPCC |  | 10 | MO002662 | MO002662-019 | GDH001 | 铬钝化模板 | 6790 | 2024-08-14 | 2024-08-14 | 5 | 2024-08-15 00:47:48 | 2024-08-15 00:48:13 | 江苏东方九天新能源材料有限公司 | 290798 | 陈猛 |  |  | 0.1 | 12720 | 710 | 1 | JG12240703781 |  | 1 | 乳化斑 振纹 色差 | 是 | 是 | 1 | 19
最终平整 | JG12240707071 | JG1224070707 | 东方850平整 | 合格 | 合格品 | 甲 | 陈俊华,钱琨 | 7555 | 7560 | 1.0007 | 13140 | 0.1 | 760 | 平整 | S水锈斑(轻微),H黄斑(偶有，轻微) | 20100142 | 轧硬 | 0.4*760-SPCC | 30210015 | 光亮卷 | 0.1-SPCC |  | 60 | MO002230 | MO002230-006-01 | GLJ002 | 东方光亮卷前处理（0.4轧0.1mm) | 14090 | 2024-08-01 | 2024-08-15 | 3 | 2024-08-14 23:38:23 | 2024-08-15 00:31:48 | 江苏东方九天新能源材料有限公司 | 272583 | 陈俊华 |  |  | 0.1 | 13040 | 760 | 1 | JG12240707071 | 轧0.1，米数控制在23800-23900米；脱脂分一包10500米 | 1 | S水锈斑(轻微),H黄斑(偶有，轻微) | 是 | 是 | 11623 | 6
一次冷轧 | DU5124080003 | DU5124080003 | 东方850轧机 | 合格 | 合格品 | 甲 | 蔡迎虎 | 7698 | 7600 | 0.9873 | 844 | 1.8 | 625 | 江南汇嘉65Mn：详细工艺见工艺规范，2.0热卷，850轧机普光辊Ra0.5-0.6μm冷轧至1.8mm（2.0-1.9-1.8）单位收卷张力8.3kg/mm2,转退火 |  | 11050001 | 优钢原料 | 2.0-65Mn | 31110001 | 优钢卷 | 0.3-65Mn |  | 10 | MO002670 | MO002670-001 | YG001 | 优钢前处理模板 | 7698 | 2024-08-14 | 2024-09-02 | 3 | 2024-08-15 00:04:43 | 2024-08-15 00:05:24 | 江苏东方九天新能源材料有限公司 | 290913 | 蔡迎虎 |  |  | 2 | 0 | 625 | 1 | DU5124080003 | 江南汇嘉（0.3*625）厚度+0/-0.02mmMM，HV270-310,粗糙度≤0.3μM |  |  | 否 | 否 |  | 1
最终冷轧 | DL00240800422 | DL0024080042 | 东方650轧机 | 合格 | 让步接收 | 甲 | 关颜伟,徐炜 | 6130 | 6080 | 0.9918 | 2450 | 0.51 | 610 | 昆山宝必达; 650轧机中间道次普光辊（Ra0.2-0.3μm)轧制，最后一道用Ra0.8-1.0μm毛化辊轧至0.51mm（0.6-0.55-0.51）厚度公差：0.518-0.523mm、板面粗糙度控制Ra0.4-0.6μm，转脱脂 | 色差条印，挫伤，振纹，轻辊印，暗线印，白斑；细划伤 |  |  |  | 31010052 | 小品种钢卷 | 0.51-SPCC |  | 20 | MO002541 | MO002541-001-02 | XPZG001 | 小品种钢前处理模板 | 12475 | 2024-08-10 | 2024-08-29 | 3 | 2024-08-14 23:55:40 | 2024-08-14 23:56:40 | 江苏东方九天新能源材料有限公司 | 286202 | 徐炜 |  |  | 0.6 | 2140 | 610 | 1 | DL00240800422 | 昆山宝必达:(0.51*610)厚度±0.01mm，HV85-105（硬度不能低于85）,粗糙度0.5-0.8μM，卷重2-3吨 |  | 色差条印，挫伤，振纹，轻辊印，暗线印，白斑；细划伤 |  |  |  | 1
铬钝化 | JG912407001323 | JG91240700132 | 东方铬钝化750 | 合格 | 合格品 | 乙 | 李澍 | 2071 | 2071 | 1 | 4370 | 0.1 | 630 | / |  | 30210015 | 光亮卷 | 0.1-SPCC | 30110014 | 铬钝化卷 | 0.1-SPCC |  | 10 | MO002628 | MO002628-024-03 | GDH001 | 铬钝化模板 | 6160 | 2024-08-13 | 2024-08-13 | 5 | 2024-08-14 23:55:18 | 2024-08-14 23:56:04 | 江苏东方九天新能源材料有限公司 |  | 李澍 |  | 1 | 0.1 | 4370 | 630 | 1 | JG912407001323 |  | 1 |  | 是 | 是 | 1 | 24
铬钝化 | JG912407001322 | JG91240700132 | 东方铬钝化750 | 合格 | 合格品 | 乙 | 李澍 | 2047 | 2047 | 1 | 4320 | 0.1 | 630 | / |  | 30210015 | 光亮卷 | 0.1-SPCC | 30110014 | 铬钝化卷 | 0.1-SPCC |  | 10 | MO002628 | MO002628-024-02 | GDH001 | 铬钝化模板 | 6160 | 2024-08-13 | 2024-08-13 | 5 | 2024-08-14 23:55:18 | 2024-08-14 23:56:04 | 江苏东方九天新能源材料有限公司 |  | 李澍 |  | 1 | 0.1 | 4320 | 630 | 1 | JG912407001322 |  | 1 |  | 是 | 是 | 1 | 24
铬钝化 | JG912407001321 | JG91240700132 | 东方铬钝化750 | 合格 | 合格品 | 乙 | 李澍 | 2043 | 2043 | 1 | 4320 | 0.1 | 630 | / |  | 30210015 | 光亮卷 | 0.1-SPCC | 30110014 | 铬钝化卷 | 0.1-SPCC |  | 10 | MO002628 | MO002628-024-01 | GDH001 | 铬钝化模板 | 6160 | 2024-08-13 | 2024-08-13 | 5 | 2024-08-14 23:55:18 | 2024-08-14 23:56:04 | 江苏东方九天新能源材料有限公司 |  | 李澍 |  | 1 | 0.1 | 4320 | 630 | 1 | JG912407001321 |  | 1 |  | 是 | 是 | 1 | 24
铬钝化 | JG1224070310 | JG1224070310 | 东方铬钝化750 | 合格 | 合格品 | 乙 | 李澍 | 5120 | 5101 | 0.9963 | 7260 | 0.15 | 610 | 镀铬量80-100 | 白斑 辊印 条印 外200米来料铁桶顶伤印 | 30210011 | 光亮卷 | 0.15-SPCC | 30110011 | 铬钝化卷 | 0.15-SPCC |  | 10 | MO002348 | MO002348-003 | GDH001 | 铬钝化模板 | 5120 | 2024-08-05 | 2024-08-05 | 5 | 2024-08-14 21:16:01 | 2024-08-14 23:55:06 | 江苏东方九天新能源材料有限公司 | 280391 | 李澍 |  |  | 0.15 | 7240 | 610 | 1 | JG1224070310 |  | 1 | 白斑 辊印 条印 外200米来料铁桶顶伤印 | 是 | 是 | 159 | 3
分剪 | JL1224030187/8 | JL1224030187 | 东方分剪6# | 合格 | 合格品 | 甲 | 樊小兵 | 0 | 428 |  | 0 | 0.3 | 143 | 1:排刀规格 143*2+175*2 摩丁普信 SPCC 料 ,切4吨 2：成品内孔φ500MM 成品外径≤850MM,打包水平放置。 3：厚度公差+0.003/-0.007mm,宽度+0/-0.2mm |  | 31010041 | 小品种钢卷 | 0.3-SPCC | 31020053 | 小品种钢分切带 | 0.3-SPCC |  | 10 | MO002645 | MO002645-001-08 | FJ001 | 分剪模板 | 6910 | 2024-08-13 | 2024-08-14 | 5 | 2024-08-14 23:38:54 | 2024-08-14 23:40:42 | 江苏东方九天新能源材料有限公司 |  | 樊小兵 |  | 1 | 0.3 | 0 | 143 | 1 | JL1224030187/8 | 1:排刀规格 143*2+175*2 摩丁普信 SPCC 料 ,切4吨 2：成品内孔φ500MM 成品外径≤850MM,打包水平放置。 3：厚度公差+0.003/-0.007mm,宽度+0/-0.2mm | 1 |  | 是 | 是 | 2 | 1
分剪 | JL1224030187/7 | JL1224030187 | 东方分剪6# | 合格 | 合格品 | 甲 | 樊小兵 | 0 | 435 |  | 0 | 0.3 | 143 | 1:排刀规格 143*2+175*2 摩丁普信 SPCC 料 ,切4吨 2：成品内孔φ500MM 成品外径≤850MM,打包水平放置。 3：厚度公差+0.003/-0.007mm,宽度+0/-0.2mm |  | 31010041 | 小品种钢卷 | 0.3-SPCC | 31020053 | 小品种钢分切带 | 0.3-SPCC |  | 10 | MO002645 | MO002645-001-07 | FJ001 | 分剪模板 | 6910 | 2024-08-13 | 2024-08-14 | 5 | 2024-08-14 23:38:54 | 2024-08-14 23:40:42 | 江苏东方九天新能源材料有限公司 |  | 樊小兵 |  | 1 | 0.3 | 0 | 143 | 1 | JL1224030187/7 | 1:排刀规格 143*2+175*2 摩丁普信 SPCC 料 ,切4吨 2：成品内孔φ500MM 成品外径≤850MM,打包水平放置。 3：厚度公差+0.003/-0.007mm,宽度+0/-0.2mm | 1 |  | 是 | 是 | 2 | 1
分剪 | JL1224030187/6 | JL1224030187 | 东方分剪6# | 合格 | 合格品 | 甲 | 樊小兵 | 0 | 536 |  | 0 | 0.3 | 175 | 1:排刀规格 143*2+175*2 摩丁普信 SPCC 料 ,切4吨 2：成品内孔φ500MM 成品外径≤850MM,打包水平放置。 3：厚度公差+0.003/-0.007mm,宽度+0/-0.2mm |  | 31010041 | 小品种钢卷 | 0.3-SPCC | 31020053 | 小品种钢分切带 | 0.3-SPCC |  | 10 | MO002645 | MO002645-001-06 | FJ001 | 分剪模板 | 6910 | 2024-08-13 | 2024-08-14 | 5 | 2024-08-14 23:38:54 | 2024-08-14 23:40:42 | 江苏东方九天新能源材料有限公司 |  | 樊小兵 |  | 1 | 0.3 | 0 | 175 | 1 | JL1224030187/6 | 1:排刀规格 143*2+175*2 摩丁普信 SPCC 料 ,切4吨 2：成品内孔φ500MM 成品外径≤850MM,打包水平放置。 3：厚度公差+0.003/-0.007mm,宽度+0/-0.2mm | 1 |  | 是 | 是 | 2 | 1
分剪 | JL1224030187/5 | JL1224030187 | 东方分剪6# | 合格 | 合格品 | 甲 | 樊小兵 | 0 | 538 |  | 0 | 0.3 | 175 | 1:排刀规格 143*2+175*2 摩丁普信 SPCC 料 ,切4吨 2：成品内孔φ500MM 成品外径≤850MM,打包水平放置。 3：厚度公差+0.003/-0.007mm,宽度+0/-0.2mm |  | 31010041 | 小品种钢卷 | 0.3-SPCC | 31020053 | 小品种钢分切带 | 0.3-SPCC |  | 10 | MO002645 | MO002645-001-05 | FJ001 | 分剪模板 | 6910 | 2024-08-13 | 2024-08-14 | 5 | 2024-08-14 23:38:54 | 2024-08-14 23:40:42 | 江苏东方九天新能源材料有限公司 |  | 樊小兵 |  | 1 | 0.3 | 0 | 175 | 1 | JL1224030187/5 | 1:排刀规格 143*2+175*2 摩丁普信 SPCC 料 ,切4吨 2：成品内孔φ500MM 成品外径≤850MM,打包水平放置。 3：厚度公差+0.003/-0.007mm,宽度+0/-0.2mm | 1 |  | 是 | 是 | 2 | 1
分剪 | JL1224030187/4 | JL1224030187 | 东方分剪6# | 合格 | 合格品 | 甲 | 樊小兵 | 0 | 428 |  | 0 | 0.3 | 143 | 1:排刀规格 143*2+175*2 摩丁普信 SPCC 料 ,切4吨 2：成品内孔φ500MM 成品外径≤850MM,打包水平放置。 3：厚度公差+0.003/-0.007mm,宽度+0/-0.2mm |  | 31010041 | 小品种钢卷 | 0.3-SPCC | 31020053 | 小品种钢分切带 | 0.3-SPCC |  | 10 | MO002645 | MO002645-001-04 | FJ001 | 分剪模板 | 6910 | 2024-08-13 | 2024-08-14 | 5 | 2024-08-14 23:38:54 | 2024-08-14 23:40:42 | 江苏东方九天新能源材料有限公司 |  | 樊小兵 |  | 1 | 0.3 | 0 | 143 | 1 | JL1224030187/4 | 1:排刀规格 143*2+175*2 摩丁普信 SPCC 料 ,切4吨 2：成品内孔φ500MM 成品外径≤850MM,打包水平放置。 3：厚度公差+0.003/-0.007mm,宽度+0/-0.2mm | 1 |  | 是 | 是 | 2 | 1
分剪 | JL1224030187/3 | JL1224030187 | 东方分剪6# | 合格 | 合格品 | 甲 | 樊小兵 | 0 | 422 |  | 0 | 0.3 | 143 | 1:排刀规格 143*2+175*2 摩丁普信 SPCC 料 ,切4吨 2：成品内孔φ500MM 成品外径≤850MM,打包水平放置。 3：厚度公差+0.003/-0.007mm,宽度+0/-0.2mm |  | 31010041 | 小品种钢卷 | 0.3-SPCC | 31020053 | 小品种钢分切带 | 0.3-SPCC |  | 10 | MO002645 | MO002645-001-03 | FJ001 | 分剪模板 | 6910 | 2024-08-13 | 2024-08-14 | 5 | 2024-08-14 23:38:54 | 2024-08-14 23:40:42 | 江苏东方九天新能源材料有限公司 |  | 樊小兵 |  | 1 | 0.3 | 0 | 143 | 1 | JL1224030187/3 | 1:排刀规格 143*2+175*2 摩丁普信 SPCC 料 ,切4吨 2：成品内孔φ500MM 成品外径≤850MM,打包水平放置。 3：厚度公差+0.003/-0.007mm,宽度+0/-0.2mm | 1 |  | 是 | 是 | 2 | 1
分剪 | JL1224030187/2 | JL1224030187 | 东方分剪6# | 合格 | 合格品 | 甲 | 樊小兵 | 0 | 515 |  | 0 | 0.3 | 175 | 1:排刀规格 143*2+175*2 摩丁普信 SPCC 料 ,切4吨 2：成品内孔φ500MM 成品外径≤850MM,打包水平放置。 3：厚度公差+0.003/-0.007mm,宽度+0/-0.2mm |  | 31010041 | 小品种钢卷 | 0.3-SPCC | 31020053 | 小品种钢分切带 | 0.3-SPCC |  | 10 | MO002645 | MO002645-001-02 | FJ001 | 分剪模板 | 6910 | 2024-08-13 | 2024-08-14 | 5 | 2024-08-14 23:38:54 | 2024-08-14 23:40:42 | 江苏东方九天新能源材料有限公司 |  | 樊小兵 |  | 1 | 0.3 | 0 | 175 | 1 | JL1224030187/2 | 1:排刀规格 143*2+175*2 摩丁普信 SPCC 料 ,切4吨 2：成品内孔φ500MM 成品外径≤850MM,打包水平放置。 3：厚度公差+0.003/-0.007mm,宽度+0/-0.2mm | 1 |  | 是 | 是 | 2 | 1
分剪 | JL1224030187/1 | JL1224030187 | 东方分剪6# | 合格 | 合格品 | 甲 | 樊小兵 | 0 | 517 |  | 0 | 0.3 | 175 | 1:排刀规格 143*2+175*2 摩丁普信 SPCC 料 ,切4吨 2：成品内孔φ500MM 成品外径≤850MM,打包水平放置。 3：厚度公差+0.003/-0.007mm,宽度+0/-0.2mm |  | 31010041 | 小品种钢卷 | 0.3-SPCC | 31020053 | 小品种钢分切带 | 0.3-SPCC |  | 10 | MO002645 | MO002645-001-01 | FJ001 | 分剪模板 | 6910 | 2024-08-13 | 2024-08-14 | 5 | 2024-08-14 23:38:54 | 2024-08-14 23:40:42 | 江苏东方九天新能源材料有限公司 |  | 樊小兵 |  | 1 | 0.3 | 0 | 175 | 1 | JL1224030187/1 | 1:排刀规格 143*2+175*2 摩丁普信 SPCC 料 ,切4吨 2：成品内孔φ500MM 成品外径≤850MM,打包水平放置。 3：厚度公差+0.003/-0.007mm,宽度+0/-0.2mm | 1 |  | 是 | 是 | 2 | 1
最终平整 | JG12240707031 | JG1224070703 | 东方850平整 | 合格 | 合格品 | 甲 | 陈俊华,钱琨 | 6990 | 6970 | 0.9971 | 12100 | 0.1 | 760 | 平整 | R乳化斑(重) | 20100142 | 轧硬 | 0.4*760-SPCC | 30210015 | 光亮卷 | 0.1-SPCC |  | 60 | MO002230 | MO002230-002-01 | GLJ002 | 东方光亮卷前处理（0.4轧0.1mm) | 14260 | 2024-08-01 | 2024-08-15 | 3 | 2024-08-14 22:56:45 | 2024-08-14 23:38:03 | 江苏东方九天新能源材料有限公司 | 272579 | 陈俊华 |  |  | 0.1 | 12100 | 760 | 1 | JG12240707031 | 轧0.1，米数控制在23800-23900米；脱脂分一包10500米 | 1 | R乳化斑(重) | 是 | 是 | 10038 | 2
铬钝化 | JG122407037821 | JG122407037821 | 东方铬钝化950 | 合格 | 合格品 | 甲 | 韩康 | 5680 | 5665 | 0.9974 | 10600 | 0.1 | 710 | / | 10082米孔洞大小0.53操254 锈斑点 | 30210015 | 光亮卷 | 0.1-SPCC | 30110014 | 铬钝化卷 | 0.1-SPCC |  | 10 | MO002662 | MO002662-002 | GDH001 | 铬钝化模板 | 5680 | 2024-08-14 | 2024-08-14 | 5 | 2024-08-14 20:04:00 | 2024-08-14 23:21:14 | 江苏东方九天新能源材料有限公司 | 290771 | 孙槐兵 |  |  | 0.1 | 10620 | 710 | 1 | JG122407037821 |  | 1 | 10082米孔洞大小0.53操254 锈斑点 | 是 | 是 | 197 | 2
最终冷轧 | DL0024080040 | DL0024080040 | 东方650轧机 | 合格 | 让步接收 | 甲 | 徐炜 | 6310 | 6260 | 0.9921 | 3000 | 0.43 | 610 | 昆山宝必达:650轧机中间道次普光辊（Ra0.2-0.3μm)轧制，最后一道建议用Ra1.0-1.2μm毛化辊轧至0.43mm（0.6-0.49-0.43）厚度公差：0.438-0.443mm,板面粗糙度控制Ra0.6-0.8μm，转脱脂 | A暗线印(),S色差条印(),Z针尖印(),H横辊印(),B白斑() |  |  |  | 31010044 | 小品种钢卷 | 0.43-SPCC |  | 20 | MO002580 | MO002580-005 | XPZG001 | 小品种钢前处理模板 | 6315 | 2024-08-12 | 2024-08-29 | 3 | 2024-08-14 23:14:07 | 2024-08-14 23:15:58 | 江苏东方九天新能源材料有限公司 | 286153 | 杨海鹏 |  |  | 0.6 | 2220 | 610 | 1 | DL0024080040 | 昆山宝必达（0.43*610）厚度±0.01mm，HV95-120,粗糙度0.7-1.0μM，卷重2-3吨，要求在850平整 |  | A暗线印(),S色差条印(),Z针尖印(),H横辊印(),B白斑() | 否 | 否 |  | 5
最终脱脂 | JG12240707152 | JG1224070715 | 东方950脱脂1# | 合格 | 合格品 | 甲 | 关莫平,王建军 | 6415 | 6415 | 1 | 12000 | 0.1 | 710 | 脱脂（950-1） |  | 20100028 | 轧硬 | 0.4*710-SPCC | 30210015 | 光亮卷 | 0.1-SPCC |  | 40 | MO002268 | MO002268-002-02 | GLJ002 | 东方光亮卷前处理（0.4轧0.1mm) | 13380 | 2024-08-02 | 2024-08-16 | 3 | 2024-08-14 21:57:09 | 2024-08-14 22:56:29 | 江苏东方九天新能源材料有限公司 |  | 王建军 |  | 1 | 0.1 | 12000 | 710 | 1 | JG12240707152 | 轧0.1，米数控制在24500-24600米；脱脂平均分包 | [5 empty] | 2
最终脱脂 | JG12240707151 | JG1224070715 | 东方950脱脂1# | 合格 | 合格品 | 甲 | 关莫平,王建军 | 6665 | 6665 | 1 | 12400 | 0.1 | 710 | 脱脂（950-1） |  | 20100028 | 轧硬 | 0.4*710-SPCC | 30210015 | 光亮卷 | 0.1-SPCC |  | 40 | MO002268 | MO002268-002-01 | GLJ002 | 东方光亮卷前处理（0.4轧0.1mm) | 13380 | 2024-08-02 | 2024-08-16 | 3 | 2024-08-14 21:57:09 | 2024-08-14 22:56:29 | 江苏东方九天新能源材料有限公司 |  | 王建军 |  | 1 | 0.1 | 12400 | 710 | 1 | JG12240707151 | 轧0.1，米数控制在24500-24600米；脱脂平均分包 | [5 empty] | 2
平整改平 | DL002407003111 | DL002407003111 | 东方850平整 | 合格 | 合格品 | 甲 | 陈俊华,钱琨 | 2890 | 2850 | 0.9862 | 4170 | 0.15 | 610 | 脱脂改平光缆带 |  | 31010010 | 小品种钢卷 | 0.15-SPCC | 30210015 | 光亮卷 | 0.1-SPCC |  | 20 | MO002228 | MO002228-001 | GLJ002 | 东方光亮卷前处理（0.4轧0.1mm) | 2890 | 2024-08-01 | 2024-08-05 | 3 | 2024-08-14 22:31:55 | 2024-08-14 22:56:18 | 江苏东方九天新能源材料有限公司 | 272565 | 陈俊华 |  |  | 0.15 | 4250 | 610 | 1 | DL002407003111 | 脱脂改平光缆带 | 1 |  | 否 | 否 |  | 1
最终冷轧 | DL0024080038 | DL0024080038 | 东方650轧机 | 合格 | 让步接收 | 甲 | 关颜伟,徐炜 | 6315 | 6265 | 0.9921 | 3000 | 0.43 | 611 | 昆山宝必达:650轧机中间道次普光辊（Ra0.2-0.3μm)轧制，最后一道建议用Ra1.0-1.2μm毛化辊轧至0.43mm（0.6-0.49-0.43）厚度公差：0.438-0.443mm,板面粗糙度控制Ra0.6-0.8μm，转脱脂 | 色差条印，白斑。振纹，轻横辊印，挫伤，细划伤，暗线印 |  |  |  | 31010044 | 小品种钢卷 | 0.43-SPCC |  | 20 | MO002580 | MO002580-001 | XPZG001 | 小品种钢前处理模板 | 6340 | 2024-08-12 | 2024-08-29 | 3 | 2024-08-14 22:40:48 | 2024-08-14 22:42:06 | 江苏东方九天新能源材料有限公司 | 286151 | 徐炜 |  |  | 0.6 | 2240 | 611 | 1 | DL0024080038 | 昆山宝必达（0.43*610）厚度±0.01mm，HV95-120,粗糙度0.7-1.0μM，卷重2-3吨，要求在850平整 |  | 色差条印，白斑。振纹，轻横辊印，挫伤，细划伤，暗线印 | 否 | 否 |  | 1
平整改平 | DL002407003112 | DL002407003112 | 东方850平整 | 合格 | 合格品 | 甲 | 陈俊华,钱琨 | 3000 | 2980 | 0.9933 | 4380 | 0.15 | 610 | 脱脂改平光缆带 | T停机斑(内50米处重),X锈斑(偶有黄锈斑) | 31010010 | 小品种钢卷 | 0.15-SPCC | 30210015 | 光亮卷 | 0.1-SPCC |  | 20 | MO002228 | MO002228-002 | GLJ002 | 东方光亮卷前处理（0.4轧0.1mm) | 3000 | 2024-08-01 | 2024-08-05 | 3 | 2024-08-14 22:14:47 | 2024-08-14 22:31:29 | 江苏东方九天新能源材料有限公司 | 272564 | 陈俊华 |  |  | 0.15 | 4400 | 610 | 1 | DL002407003112 | 脱脂改平光缆带 | 1 | T停机斑(内50米处重),X锈斑(偶有黄锈斑) | 否 | 否 |  | 2
平整改平 | DL002407003021 | DL002407003021 | 东方850平整 | 合格 | 合格品 | 甲 | 陈俊华,钱琨 | 2845 | 2800 | 0.9842 | 4130 | 0.15 | 610 | 脱脂改平光缆带 | K孔洞(164.1米传398.3MM1.44；2966.2-2981.7米传199-199.3MM3个0.14-0.72MM2) | 31010010 | 小品种钢卷 | 0.15-SPCC | 30210011 | 光亮卷 | 0.15-SPCC |  | 20 | MO002283 | MO002283-001 | GLJ004 | 东方光亮卷前处理0.4轧0.15 | 2850 | 2024-08-02 | 2024-08-02 | 5 | 2024-08-14 21:25:04 | 2024-08-14 22:14:31 | 江苏东方九天新能源材料有限公司 | 276075 | 陈俊华 |  |  | 0.15 | 4200 | 610 | 1 | DL002407003021 | 脱脂改平光缆带。 | 1 | K孔洞(164.1米传398.3MM1.44；2966.2-2981.7米传199-199.3MM3个0.14-0.72MM2) | 是 | 是 | 49 | 1
平整改平 | DL002407003022 | DL002407003022 | 东方850平整 | 合格 | 合格品 | 甲 | 陈俊华,钱琨 | 2880 | 2880 | 1 | 4240 | 0.15 | 610 | 脱脂改平光缆带 | T停机斑(内50米处脱脂，重) | 31010010 | 小品种钢卷 | 0.15-SPCC | 30210011 | 光亮卷 | 0.15-SPCC |  | 20 | MO002283 | MO002283-002 | GLJ004 | 东方光亮卷前处理0.4轧0.15 | 2890 | 2024-08-02 | 2024-08-02 | 5 | 2024-08-14 20:55:34 | 2024-08-14 21:24:50 | 江苏东方九天新能源材料有限公司 | 276082 | 陈俊华 |  |  | 0.15 | 4200 | 610 | 1 | DL002407003022 | 脱脂改平光缆带。 | 1 | T停机斑(内50米处脱脂，重) | 是 | 是 | 30 | 2
铬钝化 | JG1224070487 | JG1224070487 | 东方铬钝化750 | 合格 | 合格品 | 甲 | 孙锋 | 6732 | 6515 | 0.9678 | 9480 | 0.15 | 610 | 0.15镀铬量80-100 | 来料板面色差，辊印，亮斑点，振纹 | 30210011 | 光亮卷 | 0.15-SPCC | 30110011 | 铬钝化卷 | 0.15-SPCC |  | 10 | MO002618 | MO002618-022 | GDH001 | 铬钝化模板 | 6732 | 2024-08-13 | 2024-08-13 | 5 | 2024-08-14 20:04:31 | 2024-08-14 21:15:20 | 江苏东方九天新能源材料有限公司 | 289108 | 倪兵 |  |  | 0.15 | 9700 | 610 | 1 | JG1224070487 |  | 1 | 来料板面色差，辊印，亮斑点，振纹 | 是 | 是 | 71 | 22
最终平整 | JG12240703771 | JG1224070377 | 东方850平整 | 合格 | 让步接收 | 乙 | 鞠承,姚学禹 | 6665 | 6650 | 0.9977 | 12450 | 0.1 | 710 | 平整 | S碎边(内4800米传0.2CM粘钢碎边),K孔洞(739米传20CM0.07/11122米传13CM0.07) |  |  |  | 30210015 | 光亮卷 | 0.1-SPCC |  | 60 | MO001989 | MO001989-005-01 | GLJ002 | 东方光亮卷前处理（0.4轧0.1mm) | 13660 | 2024-07-24 | 2024-08-08 | 5 | 2024-08-14 19:33:33 | 2024-08-14 20:08:19 | 江苏东方九天新能源材料有限公司 | 256311 | 鞠承 |  |  | 0.1 | 12300 | 710 | 1 | JG12240703771 | 轧0.1，米数控制在24900-25000米，脱脂平均分包 | 1 | S碎边(内4800米传0.2CM粘钢碎边),K孔洞(739米传20CM0.07/11122米传13CM0.07) | 是 | 是 | 4757 | 5
铬钝化 | JL0024040130-12 | JL0024040130-12 | 东方铬钝化750 | 合格 | 合格品 | 甲 | 周建锋 | 2996 | 2989 | 0.9977 | 5060 | 0.125 | 610 | 0.15镀铬量80-100 | 来料板面色差，辊印，2140米操边1cm处鼓包，4700米横向8.85，大小0.17，白斑 | 30210004 | 光亮卷 | 0.125-SPCC | 30110004 | 铬钝化卷 | 0.125-SPCC |  | 10 | MO002618 | MO002618-002 | GDH001 | 铬钝化模板 | 2996 | 2024-08-13 | 2024-08-13 | 5 | 2024-08-14 19:23:40 | 2024-08-14 20:03:35 | 江苏东方九天新能源材料有限公司 | 289084 | 倪兵 |  |  | 0.125 | 5060 | 610 | 1 | JL0024040130-12 |  | 1 | 来料板面色差，辊印，2140米操边1cm处鼓包，4700米横向8.85，大小0.17，白斑 | 是 | 是 | 40 | 2
铬钝化 | JG12240703941 | JG12240703941 | 东方铬钝化950 | 合格 | 合格品 | 甲 | 韩康 | 6540 | 6523 | 0.9974 | 12160 | 0.1 | 710 | / | S色差(色差 条印 亮斑) | 30210015 | 光亮卷 | 0.1-SPCC | 30110014 | 铬钝化卷 | 0.1-SPCC |  | 10 | MO002662 | MO002662-004 | GDH001 | 铬钝化模板 | 6540 | 2024-08-14 | 2024-08-14 | 5 | 2024-08-14 20:00:01 | 2024-08-14 20:01:40 | 江苏东方九天新能源材料有限公司 | 290773 | 孙槐兵 |  |  | 0.1 | 12310 | 710 | 1 | JG12240703941 |  | 1 | S色差(色差 条印 亮斑) | 是 | 是 | 1 | 4
一次冷轧 | DU6524080001 | DU6524080001 | 东方850轧机 | 合格 | 合格品 | 乙 | 杨海鹏 | 10010 | 9200 | 0.9191 | 1000 | 1.8 | 625 | 南通光阳SK85：详细工艺见工艺规范，2.5热卷，850轧机普光辊Ra0.5-0.6μm冷轧至1.8mm（2.5-2.4-2.2-2.05-1.9-1.8）单位收卷张力8.3kg/mm2，转退火 |  | 11050005 | 优钢原料 | 2.5-SK85 | 31110018 | 优钢卷 | 0.825-SK85 |  | 10 | MO002668 | MO002668-001 | YG001 | 优钢前处理模板 | 10010 | 2024-08-14 | 2024-09-02 | 3 | 2024-08-14 19:50:59 | 2024-08-14 19:51:32 | 江苏东方九天新能源材料有限公司 | 290905 | 杨海鹏 |  |  | 2.5 | 0 | 625 | 1 | DU6524080001 | 南通光阳（0.825*625）厚度+0.005/-0.01MM，HV230-250,粗糙度小于0.1μM |  |  | 否 | 否 |  | 1
最终平整 | JG122407041112 | JG1224070411 | 东方850平整 | 返工 | 返工 | 乙 | 鞠承,姚学禹 | 3400 | 3390 | 0.9971 | 6400 | 0.1 | 710 | 平整 | D叠带(1950米操15CM内),K孔洞(3116米传9CM0.07) |  |  |  | 30210015 | 光亮卷 | 0.1-SPCC |  | 60 | MO001989 | MO001989-003-01-02 | GLJ002 | 东方光亮卷前处理（0.4轧0.1mm) | 13685 | 2024-07-24 | 2024-08-08 | 3 | 2024-08-14 18:48:23 | 2024-08-14 19:33:19 | 江苏东方九天新能源材料有限公司 | 256309 | 鞠承 |  |  | 0.1 | 6400 | 710 | 1 | JG122407041112 | 轧0.1，米数控制在24900-25000米，脱脂平均分包 | 1 | D叠带(1950米操15CM内),K孔洞(3116米传9CM0.07) |  |  | 5386 | 3
最终冷轧 | DL00240700692 | DL0024070069 | 东方650轧机 | 合格 | 让步接收 | 乙 | 顾峰 | 6115 | 6070 | 0.9926 | 8000 | 0.16 | 610 | 昆山富裕炜：650轧机用普光辊（Ra0.15-0.25μm)轧制0.15mm（0.4-0.3-0.23-0.18-0.15）厚度公差：0.157-0.162mm、转脱脂 | X细划伤(细划伤),A暗线印(下表面暗线印),Z振纹(轻振纹),Z针尖印(针尖印),T脱皮(操作侧边部类似于脱皮的白点),H横辊印(横辊有强光下明显),C挫伤(偶有挫伤),B白斑(白斑),S色差(传动侧上表面边部2-3CM换辊后色差落槽印轻微) |  |  |  | 31010010 | 小品种钢卷 | 0.15-SPCC |  | 30 | MO002350 | MO002350-003-02 | XPZG001 | 小品种钢前处理模板 | 12300 | 2024-08-05 | 2024-08-19 | 3 | 2024-08-14 19:28:49 | 2024-08-14 19:32:30 | 江苏东方九天新能源材料有限公司 | 280411 | 顾峰 |  |  | 0.4 | 3230 | 610 | 1 | DL00240700692 | 昆山富裕炜: (0.15*610) 厚度±0.005MM,HV100-120,粗糙度≤0.15μ，卷重2-3吨 |  | X细划伤(细划伤),A暗线印(下表面暗线印),Z振纹(轻振纹),Z针尖印(针尖印),T脱皮(操作侧边部类似于脱皮的白点),H横辊印(横辊有强光下明显),C挫伤(偶有挫伤),B白斑(白斑),S色差(传动侧上表面边部2-3CM换辊后色差落槽印轻微) |  |  |  | 3
分剪 | JL1224030179/12 | JL1224030179 | 东方分剪6# | 合格 | 合格品 | 乙 | 尹斌斌 | 0 | 460 |  | 0 | 0.3 | 191 | 1:排刀规格 191*3+69 摩丁普信 SPCC 料 ,切2包 2：成品内孔φ500MM 成品外径≤850MM,打包水平放置。 3：厚度公差+0.003/-0.007mm,宽度+0/-0.2mm |  | 31010041 | 小品种钢卷 | 0.3-SPCC | 31020053 | 小品种钢分切带 | 0.3-SPCC |  | 10 | MO002643 | MO002643-001-12 | FJ001 | 分剪模板 | 5465 | 2024-08-13 | 2024-08-14 | 5 | 2024-08-14 19:24:00 | 2024-08-14 19:25:13 | 江苏东方九天新能源材料有限公司 |  | 尹斌斌 |  | 1 | 0.3 | 0 | 191 | 1 | JL1224030179/12 | 1:排刀规格 191*3+69 摩丁普信 SPCC 料 ,切2包 2：成品内孔φ500MM 成品外径≤850MM,打包水平放置。 3：厚度公差+0.003/-0.007mm,宽度+0/-0.2mm | 1 |  | 是 | 是 | 1 | 1
分剪 | JL1224030179/11 | JL1224030179 | 东方分剪6# | 合格 | 合格品 | 乙 | 尹斌斌 | 0 | 463 |  | 0 | 0.3 | 191 | 1:排刀规格 191*3+69 摩丁普信 SPCC 料 ,切2包 2：成品内孔φ500MM 成品外径≤850MM,打包水平放置。 3：厚度公差+0.003/-0.007mm,宽度+0/-0.2mm |  | 31010041 | 小品种钢卷 | 0.3-SPCC | 31020053 | 小品种钢分切带 | 0.3-SPCC |  | 10 | MO002643 | MO002643-001-11 | FJ001 | 分剪模板 | 5465 | 2024-08-13 | 2024-08-14 | 5 | 2024-08-14 19:24:00 | 2024-08-14 19:25:13 | 江苏东方九天新能源材料有限公司 |  | 尹斌斌 |  | 1 | 0.3 | 0 | 191 | 1 | JL1224030179/11 | 1:排刀规格 191*3+69 摩丁普信 SPCC 料 ,切2包 2：成品内孔φ500MM 成品外径≤850MM,打包水平放置。 3：厚度公差+0.003/-0.007mm,宽度+0/-0.2mm | 1 |  | 是 | 是 | 1 | 1
分剪 | JL1224030179/10 | JL1224030179 | 东方分剪6# | 合格 | 合格品 | 乙 | 尹斌斌 | 0 | 465 |  | 0 | 0.3 | 191 | 1:排刀规格 191*3+69 摩丁普信 SPCC 料 ,切2包 2：成品内孔φ500MM 成品外径≤850MM,打包水平放置。 3：厚度公差+0.003/-0.007mm,宽度+0/-0.2mm |  | 31010041 | 小品种钢卷 | 0.3-SPCC | 31020053 | 小品种钢分切带 | 0.3-SPCC |  | 10 | MO002643 | MO002643-001-10 | FJ001 | 分剪模板 | 5465 | 2024-08-13 | 2024-08-14 | 5 | 2024-08-14 19:24:00 | 2024-08-14 19:25:13 | 江苏东方九天新能源材料有限公司 |  | 尹斌斌 |  | 1 | 0.3 | 0 | 191 | 1 | JL1224030179/10 | 1:排刀规格 191*3+69 摩丁普信 SPCC 料 ,切2包 2：成品内孔φ500MM 成品外径≤850MM,打包水平放置。 3：厚度公差+0.003/-0.007mm,宽度+0/-0.2mm | 1 |  | 是 | 是 | 1 | 1
分剪 | JL1224030179/9 | JL1224030179 | 东方分剪6# | 合格 | 合格品 | 乙 | 尹斌斌 | 0 | 168 |  | 0 | 0.3 | 69 | 1:排刀规格 191*3+69 摩丁普信 SPCC 料 ,切2包 2：成品内孔φ500MM 成品外径≤850MM,打包水平放置。 3：厚度公差+0.003/-0.007mm,宽度+0/-0.2mm |  | 31010041 | 小品种钢卷 | 0.3-SPCC | 31020053 | 小品种钢分切带 | 0.3-SPCC |  | 10 | MO002643 | MO002643-001-09 | FJ001 | 分剪模板 | 5465 | 2024-08-13 | 2024-08-14 | 5 | 2024-08-14 19:24:00 | 2024-08-14 19:25:13 | 江苏东方九天新能源材料有限公司 |  | 尹斌斌 |  | 1 | 0.3 | 0 | 69 | 1 | JL1224030179/9 | 1:排刀规格 191*3+69 摩丁普信 SPCC 料 ,切2包 2：成品内孔φ500MM 成品外径≤850MM,打包水平放置。 3：厚度公差+0.003/-0.007mm,宽度+0/-0.2mm | 1 |  | 是 | 是 | 1 | 1
分剪 | JL1224030179/8 | JL1224030179 | 东方分剪6# | 合格 | 合格品 | 乙 | 尹斌斌 | 0 | 504 |  | 0 | 0.3 | 191 | 1:排刀规格 191*3+69 摩丁普信 SPCC 料 ,切2包 2：成品内孔φ500MM 成品外径≤850MM,打包水平放置。 3：厚度公差+0.003/-0.007mm,宽度+0/-0.2mm |  | 31010041 | 小品种钢卷 | 0.3-SPCC | 31020053 | 小品种钢分切带 | 0.3-SPCC |  | 10 | MO002643 | MO002643-001-08 | FJ001 | 分剪模板 | 5465 | 2024-08-13 | 2024-08-14 | 5 | 2024-08-14 19:24:00 | 2024-08-14 19:25:13 | 江苏东方九天新能源材料有限公司 |  | 尹斌斌 |  | 1 | 0.3 | 0 | 191 | 1 | JL1224030179/8 | 1:排刀规格 191*3+69 摩丁普信 SPCC 料 ,切2包 2：成品内孔φ500MM 成品外径≤850MM,打包水平放置。 3：厚度公差+0.003/-0.007mm,宽度+0/-0.2mm | 1 |  | 是 | 是 | 1 | 1
分剪 | JL1224030179/7 | JL1224030179 | 东方分剪6# | 合格 | 合格品 | 乙 | 尹斌斌 | 0 | 508 |  | 0 | 0.3 | 191 | 1:排刀规格 191*3+69 摩丁普信 SPCC 料 ,切2包 2：成品内孔φ500MM 成品外径≤850MM,打包水平放置。 3：厚度公差+0.003/-0.007mm,宽度+0/-0.2mm |  | 31010041 | 小品种钢卷 | 0.3-SPCC | 31020053 | 小品种钢分切带 | 0.3-SPCC |  | 10 | MO002643 | MO002643-001-07 | FJ001 | 分剪模板 | 5465 | 2024-08-13 | 2024-08-14 | 5 | 2024-08-14 19:24:00 | 2024-08-14 19:25:13 | 江苏东方九天新能源材料有限公司 |  | 尹斌斌 |  | 1 | 0.3 | 0 | 191 | 1 | JL1224030179/7 | 1:排刀规格 191*3+69 摩丁普信 SPCC 料 ,切2包 2：成品内孔φ500MM 成品外径≤850MM,打包水平放置。 3：厚度公差+0.003/-0.007mm,宽度+0/-0.2mm | 1 |  | 是 | 是 | 1 | 1
分剪 | JL1224030179/6 | JL1224030179 | 东方分剪6# | 合格 | 合格品 | 乙 | 尹斌斌 | 0 | 510 |  | 0 | 0.3 | 191 | 1:排刀规格 191*3+69 摩丁普信 SPCC 料 ,切2包 2：成品内孔φ500MM 成品外径≤850MM,打包水平放置。 3：厚度公差+0.003/-0.007mm,宽度+0/-0.2mm |  | 31010041 | 小品种钢卷 | 0.3-SPCC | 31020053 | 小品种钢分切带 | 0.3-SPCC |  | 10 | MO002643 | MO002643-001-06 | FJ001 | 分剪模板 | 5465 | 2024-08-13 | 2024-08-14 | 5 | 2024-08-14 19:24:00 | 2024-08-14 19:25:13 | 江苏东方九天新能源材料有限公司 |  | 尹斌斌 |  | 1 | 0.3 | 0 | 191 | 1 | JL1224030179/6 | 1:排刀规格 191*3+69 摩丁普信 SPCC 料 ,切2包 2：成品内孔φ500MM 成品外径≤850MM,打包水平放置。 3：厚度公差+0.003/-0.007mm,宽度+0/-0.2mm | 1 |  | 是 | 是 | 1 | 1
分剪 | JL1224030179/5 | JL1224030179 | 东方分剪6# | 合格 | 合格品 | 乙 | 尹斌斌 | 0 | 184 |  | 0 | 0.3 | 69 | 1:排刀规格 191*3+69 摩丁普信 SPCC 料 ,切2包 2：成品内孔φ500MM 成品外径≤850MM,打包水平放置。 3：厚度公差+0.003/-0.007mm,宽度+0/-0.2mm |  | 31010041 | 小品种钢卷 | 0.3-SPCC | 31020053 | 小品种钢分切带 | 0.3-SPCC |  | 10 | MO002643 | MO002643-001-05 | FJ001 | 分剪模板 | 5465 | 2024-08-13 | 2024-08-14 | 5 | 2024-08-14 19:24:00 | 2024-08-14 19:25:13 | 江苏东方九天新能源材料有限公司 |  | 尹斌斌 |  | 1 | 0.3 | 0 | 69 | 1 | JL1224030179/5 | 1:排刀规格 191*3+69 摩丁普信 SPCC 料 ,切2包 2：成品内孔φ500MM 成品外径≤850MM,打包水平放置。 3：厚度公差+0.003/-0.007mm,宽度+0/-0.2mm | 1 |  | 是 | 是 | 1 | 1
分剪 | JL1224030179/4 | JL1224030179 | 东方分剪6# | 合格 | 合格品 | 乙 | 尹斌斌 | 0 | 507 |  | 0 | 0.3 | 191 | 1:排刀规格 191*3+69 摩丁普信 SPCC 料 ,切2包 2：成品内孔φ500MM 成品外径≤850MM,打包水平放置。 3：厚度公差+0.003/-0.007mm,宽度+0/-0.2mm |  | 31010041 | 小品种钢卷 | 0.3-SPCC | 31020053 | 小品种钢分切带 | 0.3-SPCC |  | 10 | MO002643 | MO002643-001-04 | FJ001 | 分剪模板 | 5465 | 2024-08-13 | 2024-08-14 | 5 | 2024-08-14 19:24:00 | 2024-08-14 19:25:13 | 江苏东方九天新能源材料有限公司 |  | 尹斌斌 |  | 1 | 0.3 | 0 | 191 | 1 | JL1224030179/4 | 1:排刀规格 191*3+69 摩丁普信 SPCC 料 ,切2包 2：成品内孔φ500MM 成品外径≤850MM,打包水平放置。 3：厚度公差+0.003/-0.007mm,宽度+0/-0.2mm | 1 |  | 是 | 是 | 1 | 1
分剪 | JL1224030179/3 | JL1224030179 | 东方分剪6# | 合格 | 合格品 | 乙 | 尹斌斌 | 0 | 510 |  | 0 | 0.3 | 191 | 1:排刀规格 191*3+69 摩丁普信 SPCC 料 ,切2包 2：成品内孔φ500MM 成品外径≤850MM,打包水平放置。 3：厚度公差+0.003/-0.007mm,宽度+0/-0.2mm |  | 31010041 | 小品种钢卷 | 0.3-SPCC | 31020053 | 小品种钢分切带 | 0.3-SPCC |  | 10 | MO002643 | MO002643-001-03 | FJ001 | 分剪模板 | 5465 | 2024-08-13 | 2024-08-14 | 5 | 2024-08-14 19:24:00 | 2024-08-14 19:25:13 | 江苏东方九天新能源材料有限公司 |  | 尹斌斌 |  | 1 | 0.3 | 0 | 191 | 1 | JL1224030179/3 | 1:排刀规格 191*3+69 摩丁普信 SPCC 料 ,切2包 2：成品内孔φ500MM 成品外径≤850MM,打包水平放置。 3：厚度公差+0.003/-0.007mm,宽度+0/-0.2mm | 1 |  | 是 | 是 | 1 | 1
分剪 | JL1224030179/2 | JL1224030179 | 东方分剪6# | 合格 | 合格品 | 乙 | 尹斌斌 | 0 | 510 |  | 0 | 0.3 | 191 | 1:排刀规格 191*3+69 摩丁普信 SPCC 料 ,切2包 2：成品内孔φ500MM 成品外径≤850MM,打包水平放置。 3：厚度公差+0.003/-0.007mm,宽度+0/-0.2mm |  | 31010041 | 小品种钢卷 | 0.3-SPCC | 31020053 | 小品种钢分切带 | 0.3-SPCC |  | 10 | MO002643 | MO002643-001-02 | FJ001 | 分剪模板 | 5465 | 2024-08-13 | 2024-08-14 | 5 | 2024-08-14 19:24:00 | 2024-08-14 19:25:13 | 江苏东方九天新能源材料有限公司 |  | 尹斌斌 |  | 1 | 0.3 | 0 | 191 | 1 | JL1224030179/2 | 1:排刀规格 191*3+69 摩丁普信 SPCC 料 ,切2包 2：成品内孔φ500MM 成品外径≤850MM,打包水平放置。 3：厚度公差+0.003/-0.007mm,宽度+0/-0.2mm | 1 |  | 是 | 是 | 1 | 1
分剪 | JL1224030179/1 | JL1224030179 | 东方分剪6# | 合格 | 合格品 | 乙 | 尹斌斌 | 0 | 184 |  | 0 | 0.3 | 69 | 1:排刀规格 191*3+69 摩丁普信 SPCC 料 ,切2包 2：成品内孔φ500MM 成品外径≤850MM,打包水平放置。 3：厚度公差+0.003/-0.007mm,宽度+0/-0.2mm |  | 31010041 | 小品种钢卷 | 0.3-SPCC | 31020053 | 小品种钢分切带 | 0.3-SPCC |  | 10 | MO002643 | MO002643-001-01 | FJ001 | 分剪模板 | 5465 | 2024-08-13 | 2024-08-14 | 5 | 2024-08-14 19:24:00 | 2024-08-14 19:25:13 | 江苏东方九天新能源材料有限公司 |  | 尹斌斌 |  | 1 | 0.3 | 0 | 69 | 1 | JL1224030179/1 | 1:排刀规格 191*3+69 摩丁普信 SPCC 料 ,切2包 2：成品内孔φ500MM 成品外径≤850MM,打包水平放置。 3：厚度公差+0.003/-0.007mm,宽度+0/-0.2mm | 1 |  | 是 | 是 | 1 | 1
铬钝化 | JG12240706672 | JG1224070667 | 东方铬钝化750 | 合格 | 合格品 | 甲 | 周建锋 | 2295 | 2295 | 1 | 3360 | 0.15 | 610 | 0.15镀铬量80-100 |  | 30210011 | 光亮卷 | 0.15-SPCC | 30110011 | 铬钝化卷 | 0.15-SPCC |  | 10 | MO002520 | MO002520-003-02 | GDH001 | 铬钝化模板 | 7216 | 2024-08-10 | 2024-08-10 | 5 | 2024-08-14 18:28:03 | 2024-08-14 19:23:17 | 江苏东方九天新能源材料有限公司 |  | 倪兵 |  | 1 | 0.15 | 3360 | 610 | 1 | JG12240706672 |  | 1 | 来料振纹，色差辊印 | 是 | 是 | 82 | 3
铬钝化 | JG12240706671 | JG1224070667 | 东方铬钝化750 | 合格 | 合格品 | 甲 | 周建锋 | 4921 | 4921 | 1 | 7190 | 0.15 | 610 | 0.15镀铬量80-100 |  | 30210011 | 光亮卷 | 0.15-SPCC | 30110011 | 铬钝化卷 | 0.15-SPCC |  | 10 | MO002520 | MO002520-003-01 | GDH001 | 铬钝化模板 | 7216 | 2024-08-10 | 2024-08-10 | 5 | 2024-08-14 18:28:03 | 2024-08-14 19:23:17 | 江苏东方九天新能源材料有限公司 |  | 倪兵 |  | 1 | 0.15 | 7190 | 610 | 1 | JG12240706671 |  | 1 | 来料振纹，辊印色差 | 是 | 是 | 82 | 3
最终脱脂 | DL0024080020 | DL0024080020 | 东方950脱脂1# | 合格 | 合格品 | 乙 | 何晓健,张东兵 | 5400 | 5345 | 0.9898 | 2050 | 0.54 | 610 | 昆山宝必达:脱脂(单位张力4.8）、转退火 |  | 20100082 | 轧硬 | 0.6*610-SPCC | 31010056 | 小品种钢卷 | 0.54-SPCC |  | 30 | MO002422 | MO002422-001 | XPZG001 | 小品种钢前处理模板 | 6280 | 2024-08-07 | 2024-08-20 | 3 | 2024-08-14 19:14:59 | 2024-08-14 19:15:19 | 江苏东方九天新能源材料有限公司 | 282531 | 何晓健 |  |  | 0.54 | 2050 | 610 | 1 | DL0024080020 | 昆山宝必达:(0.54*610) 厚度±0.01mm，HV85-105,粗糙度0.5-0.8μM，卷重2-3吨 |  |  | 否 | 否 |  | 1
最终平整 | JG12240704112 | JG1224070411 | 东方850平整 | 合格 | 合格品 | 乙 | 鞠承,姚学禹 | 3370 | 3350 | 0.9941 | 6310 | 0.1 | 710 | 平整 |  | 20100028 | 轧硬 | 0.4*710-SPCC | 30210015 | 光亮卷 | 0.1-SPCC |  | 60 | MO001989 | MO001989-003-02 | GLJ002 | 东方光亮卷前处理（0.4轧0.1mm) | 13685 | 2024-07-24 | 2024-08-08 | 3 | 2024-08-14 18:23:09 | 2024-08-14 18:48:18 | 江苏东方九天新能源材料有限公司 | 256309 | 鞠承 |  |  | 0.1 | 6300 | 710 | 1 | JG12240704112 | 轧0.1，米数控制在24900-25000米，脱脂平均分包 | 1 |  | 是 | 是 | 5386 | 3
最终脱脂 | DL00240700542 | DL0024070054 | 东方950脱脂1# | 合格 | 合格品 | 乙 | 何晓健,张东兵 | 5760 | 5760 | 1 | 2200 | 0.54 | 610 | 昆山宝必达:脱脂(单位张力4.8）、转退火 |  | 20100082 | 轧硬 | 0.6*610-SPCC | 31010056 | 小品种钢卷 | 0.54-SPCC |  | 30 | MO002358 | MO002358-002-02 | XPZG001 | 小品种钢前处理模板 | 11690 | 2024-08-05 | 2024-08-19 | 3 | 2024-08-14 18:41:26 | 2024-08-14 18:41:48 | 江苏东方九天新能源材料有限公司 | 280507 | 何晓健 |  |  | 0.54 | 2240 | 610 | 1 | DL00240700542 | 昆山宝必达:(0.54*610),厚度±0.01mm，HV85-105,粗糙度0.5-0.8μM，卷重2-3吨 | [5 empty] | 2
铬钝化 | JG12240703712 | JG12240703712 | 东方铬钝化950 | 合格 | 合格品 | 甲 | 韩康 | 6715 | 6701 | 0.9979 | 12360 | 0.1 | 710 | / | S色差(色差 条印 尾锈斑 亮斑) | 30210015 | 光亮卷 | 0.1-SPCC | 30110014 | 铬钝化卷 | 0.1-SPCC |  | 10 | MO002662 | MO002662-003 | GDH001 | 铬钝化模板 | 6715 | 2024-08-14 | 2024-08-14 | 5 | 2024-08-14 18:39:48 | 2024-08-14 18:41:18 | 江苏东方九天新能源材料有限公司 | 290772 | 孙槐兵 |  |  | 0.1 | 12510 | 710 | 1 | JG12240703712 |  | 1 | S色差(色差 条印 尾锈斑 亮斑) | 是 | 是 | 2 | 3
铬钝化 | JG12240706871 | JG12240706871 | 东方铬钝化750 | 合格 | 合格品 | 甲 | 孙锋 | 2970 | 2667 | 0.898 | 5840 | 0.1 | 610 | / | 来料操边起筋，色差，辊印，亮斑点，白条印 | 30210015 | 光亮卷 | 0.1-SPCC | 30110014 | 铬钝化卷 | 0.1-SPCC |  | 10 | MO002628 | MO002628-001 | GDH001 | 铬钝化模板 | 2970 | 2024-08-13 | 2024-08-13 | 5 | 2024-08-14 16:46:55 | 2024-08-14 18:27:44 | 江苏东方九天新能源材料有限公司 | 289276 | 倪兵 |  |  | 0.1 | 6500 | 610 | 1 | JG12240706871 |  | 1 | 来料操边起筋，色差，辊印，亮斑点，白条印 | 是 | 是 | 101 | 1
连退 | 14248173102 | 14248173102 | 东方连退 | 合格 | 合格品 | 甲 | 丁波,何冬儿,黄海斌,黄明,叶明东,余军,虞梦龙 | 8505 | 8460 | 0.9947 | 3970 | 0.3 | 910 | LG:连退见工艺单，转1150平整 |  | 11060033 | 预镀镍基带 | 0.3*910-BDCK | 31310037 | 镍钝化卷 | 0.3-BDCK |  | 20 | MO002605 | MO002605-001 | NDH001 | 镍钝化模板 | 8410 | 2024-08-12 | 2024-08-14 | 3 | 2024-08-14 16:33:56 | 2024-08-14 18:24:23 | 江苏东方九天新能源材料有限公司 | 288548 | 丁波 |  |  | 0.3 | 3982 | 910 | 1 | 14248173102 | 科达利/乐通（0.3*910）抗拉强度410 ±40 Mpa(必须达到400Mpa以上)；屈服强度:≤ 400 Mpa，延伸率:≥24%；镍层: 1.1±0.3/3±0.5um；硬度:HR30T：54-63，粗糙度: Ra0.5-1.3um；光泽度(镀层厚的一面)GU 30-90(60°)，厚度公差：0.3±0.01mm（最终分切成品外1.1内3） |  |  | 否 | 否 |  | 1
最终平整 | JG122407041111 | JG1224070411 | 东方850平整 | 合格 | 合格品 | 乙 | 鞠承,姚学禹 | 5665 | 5660 | 0.9991 | 10680 | 0.1 | 710 | 平整 |  | 20100028 | 轧硬 | 0.4*710-SPCC | 30210015 | 光亮卷 | 0.1-SPCC |  | 60 | MO001989 | MO001989-003-01-01 | GLJ002 | 东方光亮卷前处理（0.4轧0.1mm) | 13685 | 2024-07-24 | 2024-08-08 | 3 | 2024-08-14 17:40:10 | 2024-08-14 18:22:39 | 江苏东方九天新能源材料有限公司 | 256309 | 鞠承 |  |  | 0.1 | 10600 | 710 | 1 | JG122407041111 | 轧0.1，米数控制在24900-25000米，脱脂平均分包 | 1 |  | 是 | 是 | 5386 | 3
最终脱脂 | DL0024080004 | DL0024080004 | 东方950脱脂1# | 合格 | 合格品 | 乙 | 何晓健,张东兵 | 7280 | 7090 | 0.9739 | 2200 | 0.67 | 610 | 昆山宝必达：脱脂（单位张力3.8）、转退火 |  | 20100130 | 轧硬 | 1.2*610-SPCC | 31010082 | 小品种钢卷 | 0.67-SPCC |  | 30 | MO002413 | MO002413-001 | XPZG001 | 小品种钢前处理模板 | 7350 | 2024-08-07 | 2024-08-20 | 3 | 2024-08-14 18:14:32 | 2024-08-14 18:14:55 | 江苏东方九天新能源材料有限公司 | 282414 | 何晓健 |  |  | 0.67 | 2200 | 610 | 1 | DL0024080004 | 昆山宝必达:(0.67*610)厚度±0.01mm，HV85-105,粗糙度0.5-0.8μM，卷重2-3吨 |  |  | 否 | 否 |  | 1
分剪 | JL1224030181/16 | JL1224030181 | 东方分剪6# | 合格 | 合格品 | 乙 | 尹斌斌 | 0 | 482 |  | 0 | 0.3 | 191 | 1:排刀规格 191*3+69 摩丁普信 SPCC 料 ,切2包 2：成品内孔φ500MM 成品外径≤850MM,打包水平放置。 3：厚度公差+0.003/-0.007mm,宽度+0/-0.2mm |  | 31010041 | 小品种钢卷 | 0.3-SPCC | 31020053 | 小品种钢分切带 | 0.3-SPCC |  | 10 | MO002643 | MO002643-002-16 | FJ001 | 分剪模板 | 6950 | 2024-08-13 | 2024-08-14 | 5 | 2024-08-14 17:49:33 | 2024-08-14 17:51:13 | 江苏东方九天新能源材料有限公司 |  | 尹斌斌 |  | 1 | 0.3 | 0 | 191 | 1 | JL1224030181/16 | 1:排刀规格 191*3+69 摩丁普信 SPCC 料 ,切2包 2：成品内孔φ500MM 成品外径≤850MM,打包水平放置。 3：厚度公差+0.003/-0.007mm,宽度+0/-0.2mm | 1 |  | 是 | 是 | 2 | 2
分剪 | JL1224030181/15 | JL1224030181 | 东方分剪6# | 合格 | 合格品 | 乙 | 尹斌斌 | 0 | 489 |  | 0 | 0.3 | 191 | 1:排刀规格 191*3+69 摩丁普信 SPCC 料 ,切2包 2：成品内孔φ500MM 成品外径≤850MM,打包水平放置。 3：厚度公差+0.003/-0.007mm,宽度+0/-0.2mm |  | 31010041 | 小品种钢卷 | 0.3-SPCC | 31020053 | 小品种钢分切带 | 0.3-SPCC |  | 10 | MO002643 | MO002643-002-15 | FJ001 | 分剪模板 | 6950 | 2024-08-13 | 2024-08-14 | 5 | 2024-08-14 17:49:33 | 2024-08-14 17:51:13 | 江苏东方九天新能源材料有限公司 |  | 尹斌斌 |  | 1 | 0.3 | 0 | 191 | 1 | JL1224030181/15 | 1:排刀规格 191*3+69 摩丁普信 SPCC 料 ,切2包 2：成品内孔φ500MM 成品外径≤850MM,打包水平放置。 3：厚度公差+0.003/-0.007mm,宽度+0/-0.2mm | 1 |  | 是 | 是 | 2 | 2
分剪 | JL1224030181/14 | JL1224030181 | 东方分剪6# | 合格 | 合格品 | 乙 | 尹斌斌 | 0 | 491 |  | 0 | 0.3 | 191 | 1:排刀规格 191*3+69 摩丁普信 SPCC 料 ,切2包 2：成品内孔φ500MM 成品外径≤850MM,打包水平放置。 3：厚度公差+0.003/-0.007mm,宽度+0/-0.2mm |  | 31010041 | 小品种钢卷 | 0.3-SPCC | 31020053 | 小品种钢分切带 | 0.3-SPCC |  | 10 | MO002643 | MO002643-002-14 | FJ001 | 分剪模板 | 6950 | 2024-08-13 | 2024-08-14 | 5 | 2024-08-14 17:49:33 | 2024-08-14 17:51:13 | 江苏东方九天新能源材料有限公司 |  | 尹斌斌 |  | 1 | 0.3 | 0 | 191 | 1 | JL1224030181/14 | 1:排刀规格 191*3+69 摩丁普信 SPCC 料 ,切2包 2：成品内孔φ500MM 成品外径≤850MM,打包水平放置。 3：厚度公差+0.003/-0.007mm,宽度+0/-0.2mm | 1 |  | 是 | 是 | 2 | 2
分剪 | JL1224030181/13 | JL1224030181 | 东方分剪6# | 合格 | 合格品 | 乙 | 尹斌斌 | 0 | 177 |  | 0 | 0.3 | 69 | 1:排刀规格 191*3+69 摩丁普信 SPCC 料 ,切2包 2：成品内孔φ500MM 成品外径≤850MM,打包水平放置。 3：厚度公差+0.003/-0.007mm,宽度+0/-0.2mm |  | 31010041 | 小品种钢卷 | 0.3-SPCC | 31020053 | 小品种钢分切带 | 0.3-SPCC |  | 10 | MO002643 | MO002643-002-13 | FJ001 | 分剪模板 | 6950 | 2024-08-13 | 2024-08-14 | 5 | 2024-08-14 17:49:33 | 2024-08-14 17:51:13 | 江苏东方九天新能源材料有限公司 |  | 尹斌斌 |  | 1 | 0.3 | 0 | 69 | 1 | JL1224030181/13 | 1:排刀规格 191*3+69 摩丁普信 SPCC 料 ,切2包 2：成品内孔φ500MM 成品外径≤850MM,打包水平放置。 3：厚度公差+0.003/-0.007mm,宽度+0/-0.2mm | 1 |  | 是 | 是 | 2 | 2
分剪 | JL1224030181/12 | JL1224030181 | 东方分剪6# | 合格 | 合格品 | 乙 | 尹斌斌 | 0 | 504 |  | 0 | 0.3 | 191 | 1:排刀规格 191*3+69 摩丁普信 SPCC 料 ,切2包 2：成品内孔φ500MM 成品外径≤850MM,打包水平放置。 3：厚度公差+0.003/-0.007mm,宽度+0/-0.2mm |  | 31010041 | 小品种钢卷 | 0.3-SPCC | 31020053 | 小品种钢分切带 | 0.3-SPCC |  | 10 | MO002643 | MO002643-002-12 | FJ001 | 分剪模板 | 6950 | 2024-08-13 | 2024-08-14 | 5 | 2024-08-14 17:49:33 | 2024-08-14 17:51:13 | 江苏东方九天新能源材料有限公司 |  | 尹斌斌 |  | 1 | 0.3 | 0 | 191 | 1 | JL1224030181/12 | 1:排刀规格 191*3+69 摩丁普信 SPCC 料 ,切2包 2：成品内孔φ500MM 成品外径≤850MM,打包水平放置。 3：厚度公差+0.003/-0.007mm,宽度+0/-0.2mm | 1 |  | 是 | 是 | 2 | 2
分剪 | JL1224030181/11 | JL1224030181 | 东方分剪6# | 合格 | 合格品 | 乙 | 尹斌斌 | 0 | 508 |  | 0 | 0.3 | 191 | 1:排刀规格 191*3+69 摩丁普信 SPCC 料 ,切2包 2：成品内孔φ500MM 成品外径≤850MM,打包水平放置。 3：厚度公差+0.003/-0.007mm,宽度+0/-0.2mm |  | 31010041 | 小品种钢卷 | 0.3-SPCC | 31020053 | 小品种钢分切带 | 0.3-SPCC |  | 10 | MO002643 | MO002643-002-11 | FJ001 | 分剪模板 | 6950 | 2024-08-13 | 2024-08-14 | 5 | 2024-08-14 17:49:33 | 2024-08-14 17:51:13 | 江苏东方九天新能源材料有限公司 |  | 尹斌斌 |  | 1 | 0.3 | 0 | 191 | 1 | JL1224030181/11 | 1:排刀规格 191*3+69 摩丁普信 SPCC 料 ,切2包 2：成品内孔φ500MM 成品外径≤850MM,打包水平放置。 3：厚度公差+0.003/-0.007mm,宽度+0/-0.2mm | 1 |  | 是 | 是 | 2 | 2
分剪 | JL1224030181/10 | JL1224030181 | 东方分剪6# | 合格 | 合格品 | 乙 | 尹斌斌 | 0 | 511 |  | 0 | 0.3 | 191 | 1:排刀规格 191*3+69 摩丁普信 SPCC 料 ,切2包 2：成品内孔φ500MM 成品外径≤850MM,打包水平放置。 3：厚度公差+0.003/-0.007mm,宽度+0/-0.2mm |  | 31010041 | 小品种钢卷 | 0.3-SPCC | 31020053 | 小品种钢分切带 | 0.3-SPCC |  | 10 | MO002643 | MO002643-002-10 | FJ001 | 分剪模板 | 6950 | 2024-08-13 | 2024-08-14 | 5 | 2024-08-14 17:49:33 | 2024-08-14 17:51:13 | 江苏东方九天新能源材料有限公司 |  | 尹斌斌 |  | 1 | 0.3 | 0 | 191 | 1 | JL1224030181/10 | 1:排刀规格 191*3+69 摩丁普信 SPCC 料 ,切2包 2：成品内孔φ500MM 成品外径≤850MM,打包水平放置。 3：厚度公差+0.003/-0.007mm,宽度+0/-0.2mm | 1 |  | 是 | 是 | 2 | 2
分剪 | JL1224030181/9 | JL1224030181 | 东方分剪6# | 合格 | 合格品 | 乙 | 尹斌斌 | 0 | 184 |  | 0 | 0.3 | 69 | 1:排刀规格 191*3+69 摩丁普信 SPCC 料 ,切2包 2：成品内孔φ500MM 成品外径≤850MM,打包水平放置。 3：厚度公差+0.003/-0.007mm,宽度+0/-0.2mm |  | 31010041 | 小品种钢卷 | 0.3-SPCC | 31020053 | 小品种钢分切带 | 0.3-SPCC |  | 10 | MO002643 | MO002643-002-09 | FJ001 | 分剪模板 | 6950 | 2024-08-13 | 2024-08-14 | 5 | 2024-08-14 17:49:33 | 2024-08-14 17:51:13 | 江苏东方九天新能源材料有限公司 |  | 尹斌斌 |  | 1 | 0.3 | 0 | 69 | 1 | JL1224030181/9 | 1:排刀规格 191*3+69 摩丁普信 SPCC 料 ,切2包 2：成品内孔φ500MM 成品外径≤850MM,打包水平放置。 3：厚度公差+0.003/-0.007mm,宽度+0/-0.2mm | 1 |  | 是 | 是 | 2 | 2
分剪 | JL1224030181/8 | JL1224030181 | 东方分剪6# | 合格 | 合格品 | 乙 | 尹斌斌 | 0 | 504 |  | 0 | 0.3 | 191 | 1:排刀规格 191*3+69 摩丁普信 SPCC 料 ,切2包 2：成品内孔φ500MM 成品外径≤850MM,打包水平放置。 3：厚度公差+0.003/-0.007mm,宽度+0/-0.2mm |  | 31010041 | 小品种钢卷 | 0.3-SPCC | 31020053 | 小品种钢分切带 | 0.3-SPCC |  | 10 | MO002643 | MO002643-002-08 | FJ001 | 分剪模板 | 6950 | 2024-08-13 | 2024-08-14 | 5 | 2024-08-14 17:49:33 | 2024-08-14 17:51:13 | 江苏东方九天新能源材料有限公司 |  | 尹斌斌 |  | 1 | 0.3 | 0 | 191 | 1 | JL1224030181/8 | 1:排刀规格 191*3+69 摩丁普信 SPCC 料 ,切2包 2：成品内孔φ500MM 成品外径≤850MM,打包水平放置。 3：厚度公差+0.003/-0.007mm,宽度+0/-0.2mm | 1 |  | 是 | 是 | 2 | 2
分剪 | JL1224030181/7 | JL1224030181 | 东方分剪6# | 合格 | 合格品 | 乙 | 尹斌斌 | 0 | 510 |  | 0 | 0.3 | 191 | 1:排刀规格 191*3+69 摩丁普信 SPCC 料 ,切2包 2：成品内孔φ500MM 成品外径≤850MM,打包水平放置。 3：厚度公差+0.003/-0.007mm,宽度+0/-0.2mm |  | 31010041 | 小品种钢卷 | 0.3-SPCC | 31020053 | 小品种钢分切带 | 0.3-SPCC |  | 10 | MO002643 | MO002643-002-07 | FJ001 | 分剪模板 | 6950 | 2024-08-13 | 2024-08-14 | 5 | 2024-08-14 17:49:33 | 2024-08-14 17:51:13 | 江苏东方九天新能源材料有限公司 |  | 尹斌斌 |  | 1 | 0.3 | 0 | 191 | 1 | JL1224030181/7 | 1:排刀规格 191*3+69 摩丁普信 SPCC 料 ,切2包 2：成品内孔φ500MM 成品外径≤850MM,打包水平放置。 3：厚度公差+0.003/-0.007mm,宽度+0/-0.2mm | 1 |  | 是 | 是 | 2 | 2
分剪 | JL1224030181/6 | JL1224030181 | 东方分剪6# | 合格 | 合格品 | 乙 | 尹斌斌 | 0 | 511 |  | 0 | 0.3 | 191 | 1:排刀规格 191*3+69 摩丁普信 SPCC 料 ,切2包 2：成品内孔φ500MM 成品外径≤850MM,打包水平放置。 3：厚度公差+0.003/-0.007mm,宽度+0/-0.2mm |  | 31010041 | 小品种钢卷 | 0.3-SPCC | 31020053 | 小品种钢分切带 | 0.3-SPCC |  | 10 | MO002643 | MO002643-002-06 | FJ001 | 分剪模板 | 6950 | 2024-08-13 | 2024-08-14 | 5 | 2024-08-14 17:49:33 | 2024-08-14 17:51:13 | 江苏东方九天新能源材料有限公司 |  | 尹斌斌 |  | 1 | 0.3 | 0 | 191 | 1 | JL1224030181/6 | 1:排刀规格 191*3+69 摩丁普信 SPCC 料 ,切2包 2：成品内孔φ500MM 成品外径≤850MM,打包水平放置。 3：厚度公差+0.003/-0.007mm,宽度+0/-0.2mm | 1 |  | 是 | 是 | 2 | 2
分剪 | JL1224030181/5 | JL1224030181 | 东方分剪6# | 合格 | 合格品 | 乙 | 尹斌斌 | 0 | 185 |  | 0 | 0.3 | 69 | 1:排刀规格 191*3+69 摩丁普信 SPCC 料 ,切2包 2：成品内孔φ500MM 成品外径≤850MM,打包水平放置。 3：厚度公差+0.003/-0.007mm,宽度+0/-0.2mm |  | 31010041 | 小品种钢卷 | 0.3-SPCC | 31020053 | 小品种钢分切带 | 0.3-SPCC |  | 10 | MO002643 | MO002643-002-05 | FJ001 | 分剪模板 | 6950 | 2024-08-13 | 2024-08-14 | 5 | 2024-08-14 17:49:33 | 2024-08-14 17:51:13 | 江苏东方九天新能源材料有限公司 |  | 尹斌斌 |  | 1 | 0.3 | 0 | 69 | 1 | JL1224030181/5 | 1:排刀规格 191*3+69 摩丁普信 SPCC 料 ,切2包 2：成品内孔φ500MM 成品外径≤850MM,打包水平放置。 3：厚度公差+0.003/-0.007mm,宽度+0/-0.2mm | 1 |  | 是 | 是 | 2 | 2
分剪 | JL1224030181/4 | JL1224030181 | 东方分剪6# | 合格 | 合格品 | 乙 | 尹斌斌 | 0 | 480 |  | 0 | 0.3 | 191 | 1:排刀规格 191*3+69 摩丁普信 SPCC 料 ,切2包 2：成品内孔φ500MM 成品外径≤850MM,打包水平放置。 3：厚度公差+0.003/-0.007mm,宽度+0/-0.2mm |  | 31010041 | 小品种钢卷 | 0.3-SPCC | 31020053 | 小品种钢分切带 | 0.3-SPCC |  | 10 | MO002643 | MO002643-002-04 | FJ001 | 分剪模板 | 6950 | 2024-08-13 | 2024-08-14 | 5 | 2024-08-14 17:49:33 | 2024-08-14 17:51:13 | 江苏东方九天新能源材料有限公司 |  | 尹斌斌 |  | 1 | 0.3 | 0 | 191 | 1 | JL1224030181/4 | 1:排刀规格 191*3+69 摩丁普信 SPCC 料 ,切2包 2：成品内孔φ500MM 成品外径≤850MM,打包水平放置。 3：厚度公差+0.003/-0.007mm,宽度+0/-0.2mm | 1 |  | 是 | 是 | 2 | 2
分剪 | JL1224030181/3 | JL1224030181 | 东方分剪6# | 合格 | 合格品 | 乙 | 尹斌斌 | 0 | 507 |  | 0 | 0.3 | 191 | 1:排刀规格 191*3+69 摩丁普信 SPCC 料 ,切2包 2：成品内孔φ500MM 成品外径≤850MM,打包水平放置。 3：厚度公差+0.003/-0.007mm,宽度+0/-0.2mm |  | 31010041 | 小品种钢卷 | 0.3-SPCC | 31020053 | 小品种钢分切带 | 0.3-SPCC |  | 10 | MO002643 | MO002643-002-03 | FJ001 | 分剪模板 | 6950 | 2024-08-13 | 2024-08-14 | 5 | 2024-08-14 17:49:33 | 2024-08-14 17:51:13 | 江苏东方九天新能源材料有限公司 |  | 尹斌斌 |  | 1 | 0.3 | 0 | 191 | 1 | JL1224030181/3 | 1:排刀规格 191*3+69 摩丁普信 SPCC 料 ,切2包 2：成品内孔φ500MM 成品外径≤850MM,打包水平放置。 3：厚度公差+0.003/-0.007mm,宽度+0/-0.2mm | 1 |  | 是 | 是 | 2 | 2
分剪 | JL1224030181/2 | JL1224030181 | 东方分剪6# | 合格 | 合格品 | 乙 | 尹斌斌 | 0 | 495 |  | 0 | 0.3 | 191 | 1:排刀规格 191*3+69 摩丁普信 SPCC 料 ,切2包 2：成品内孔φ500MM 成品外径≤850MM,打包水平放置。 3：厚度公差+0.003/-0.007mm,宽度+0/-0.2mm |  | 31010041 | 小品种钢卷 | 0.3-SPCC | 31020053 | 小品种钢分切带 | 0.3-SPCC |  | 10 | MO002643 | MO002643-002-02 | FJ001 | 分剪模板 | 6950 | 2024-08-13 | 2024-08-14 | 5 | 2024-08-14 17:49:33 | 2024-08-14 17:51:13 | 江苏东方九天新能源材料有限公司 |  | 尹斌斌 |  | 1 | 0.3 | 0 | 191 | 1 | JL1224030181/2 | 1:排刀规格 191*3+69 摩丁普信 SPCC 料 ,切2包 2：成品内孔φ500MM 成品外径≤850MM,打包水平放置。 3：厚度公差+0.003/-0.007mm,宽度+0/-0.2mm | 1 |  | 是 | 是 | 2 | 2
分剪 | JL1224030181/1 | JL1224030181 | 东方分剪6# | 合格 | 合格品 | 乙 | 尹斌斌 | 0 | 176 |  | 0 | 0.3 | 69 | 1:排刀规格 191*3+69 摩丁普信 SPCC 料 ,切2包 2：成品内孔φ500MM 成品外径≤850MM,打包水平放置。 3：厚度公差+0.003/-0.007mm,宽度+0/-0.2mm |  | 31010041 | 小品种钢卷 | 0.3-SPCC | 31020053 | 小品种钢分切带 | 0.3-SPCC |  | 10 | MO002643 | MO002643-002-01 | FJ001 | 分剪模板 | 6950 | 2024-08-13 | 2024-08-14 | 5 | 2024-08-14 17:49:33 | 2024-08-14 17:51:13 | 江苏东方九天新能源材料有限公司 |  | 尹斌斌 |  | 1 | 0.3 | 0 | 69 | 1 | JL1224030181/1 | 1:排刀规格 191*3+69 摩丁普信 SPCC 料 ,切2包 2：成品内孔φ500MM 成品外径≤850MM,打包水平放置。 3：厚度公差+0.003/-0.007mm,宽度+0/-0.2mm | 1 |  | 是 | 是 | 2 | 2
最终平整 | JG122407041822 | JG1224070418 | 东方850平整 | 待判定 |  | 乙 | 鞠承,姚学禹 | 4080 | 4080 | 1 | 7640 | 0.1 | 710 | 平整 | K孔洞(5403米传68CM2个48.73-129.09) |  |  |  | 30210015 | 光亮卷 | 0.1-SPCC |  | 60 | MO002211 | MO002211-003-02-02 | GLJ002 | 东方光亮卷前处理（0.4轧0.1mm) | 13470 | 2024-07-30 | 2024-08-15 | 3 | 2024-08-14 17:11:26 | 2024-08-14 17:39:59 | 江苏东方九天新能源材料有限公司 |  | 鞠承 |  | 1 | 0.1 | 7640 | 710 | 1 | JG122407041822 | 轧0.1，米数控制在24600-24700；脱脂平均分包 | 1 | K孔洞(5403米传68CM2个48.73-129.09) |  |  |  | 3
最终平整 | JG122407041821 | JG1224070418 | 东方850平整 | 返工 | 返工 | 乙 | 鞠承,姚学禹 | 1680 | 1680 | 1 | 3100 | 0.1 | 710 | 平整 | D叠带(2170米操10CM叠带) |  |  |  | 30210015 | 光亮卷 | 0.1-SPCC |  | 60 | MO002211 | MO002211-003-02-01 | GLJ002 | 东方光亮卷前处理（0.4轧0.1mm) | 13470 | 2024-07-30 | 2024-08-15 | 3 | 2024-08-14 17:11:26 | 2024-08-14 17:39:59 | 江苏东方九天新能源材料有限公司 |  | 鞠承 |  | 1 | 0.1 | 3100 | 710 | 1 | JG122407041821 | 轧0.1，米数控制在24600-24700；脱脂平均分包 | 1 | D叠带(2170米操10CM叠带) |  |  |  | 3
最终脱脂 | DL00240800072 | DL0024080007 | 东方950脱脂1# | 合格 | 合格品 | 乙 | 何晓健,张东兵 | 5500 | 5435 | 0.9882 | 2500 | 0.44 | 610 | 昆山宝必达：脱脂(单位张力5.8）、转退火 |  | 20100082 | 轧硬 | 0.6*610-SPCC | 31010045 | 小品种钢卷 | 0.44-SPCC |  | 30 | MO002356 | MO002356-001-02 | XPZG001 | 小品种钢前处理模板 | 11130 | 2024-08-05 | 2024-08-19 | 3 | 2024-08-14 17:35:54 | 2024-08-14 17:36:17 | 江苏东方九天新能源材料有限公司 | 280501 | 何晓健 |  |  | 0.44 | 2500 | 610 | 1 | DL00240800072 | 昆山宝必达:(0.44*610),厚度±0.01mm，HV100-120,粗糙度0.7-1.0μM，卷重2-3吨 | [5 empty] | 1
一次退火 | JG1224080122 | JG1224080122 | 东方8# | 合格 |  | 甲 | 程新华,李龙礼,吴双勇 | 14215 | 14215 | 1 | 6020 | 0.4 | 760 | 退火 装炉量20T-45T(620℃),装炉量>45T (630℃） |  | 20100142 | 轧硬 | 0.4*760-SPCC | 30210015 | 光亮卷 | 0.1-SPCC |  | 20 | MO002456 | MO002456-006 | GLJ002 | 东方光亮卷前处理（0.4轧0.1mm) | 14240 | 2024-08-08 | 2024-08-22 | 3 | 2024-08-12 03:48:41 | 2024-08-14 17:14:15 | 江苏东方九天新能源材料有限公司 | 283523 | 刘忠于 | 刘忠于 |  | 0.4 | 6020 | 760 | 1 | JG1224080122 | 轧0.1，米数控制在24300-24400米，脱脂平均分包 |  |  | 否 | 否 |  | 6
一次退火 | JG1224080121 | JG1224080121 | 东方8# | 合格 |  | 甲 | 程新华,李龙礼,吴双勇 | 14230 | 14230 | 1 | 6020 | 0.4 | 760 | 退火 装炉量20T-45T(620℃),装炉量>45T (630℃） |  | 20100142 | 轧硬 | 0.4*760-SPCC | 30210015 | 光亮卷 | 0.1-SPCC |  | 20 | MO002456 | MO002456-005 | GLJ002 | 东方光亮卷前处理（0.4轧0.1mm) | 14240 | 2024-08-08 | 2024-08-22 | 3 | 2024-08-12 03:48:41 | 2024-08-14 17:14:15 | 江苏东方九天新能源材料有限公司 | 283522 | 刘忠于 | 刘忠于 |  | 0.4 | 6020 | 760 | 1 | JG1224080121 | 轧0.1，米数控制在24300-24400米，脱脂平均分包 |  |  | 否 | 否 |  | 5
一次退火 | JG1224080112 | JG1224080112 | 东方8# | 合格 |  | 甲 | 程新华,李龙礼,吴双勇 | 14210 | 14210 | 1 | 6010 | 0.4 | 760 | 退火 装炉量20T-45T(620℃),装炉量>45T (630℃） |  | 20100142 | 轧硬 | 0.4*760-SPCC | 30210015 | 光亮卷 | 0.1-SPCC |  | 20 | MO002456 | MO002456-004 | GLJ002 | 东方光亮卷前处理（0.4轧0.1mm) | 14215 | 2024-08-08 | 2024-08-22 | 3 | 2024-08-12 03:48:41 | 2024-08-14 17:14:15 | 江苏东方九天新能源材料有限公司 | 283521 | 刘忠于 | 刘忠于 |  | 0.4 | 6010 | 760 | 1 | JG1224080112 | 轧0.1，米数控制在24300-24400米，脱脂平均分包 |  |  | 否 | 否 |  | 4
一次退火 | JG1224080111 | JG1224080111 | 东方8# | 合格 |  | 甲 | 程新华,李龙礼,吴双勇 | 14195 | 14195 | 1 | 6020 | 0.4 | 760 | 退火 装炉量20T-45T(620℃),装炉量>45T (630℃） |  | 20100142 | 轧硬 | 0.4*760-SPCC | 30210015 | 光亮卷 | 0.1-SPCC |  | 20 | MO002456 | MO002456-003 | GLJ002 | 东方光亮卷前处理（0.4轧0.1mm) | 14230 | 2024-08-08 | 2024-08-22 | 3 | 2024-08-12 03:48:41 | 2024-08-14 17:14:15 | 江苏东方九天新能源材料有限公司 | 283520 | 刘忠于 | 刘忠于 |  | 0.4 | 6020 | 760 | 1 | JG1224080111 | 轧0.1，米数控制在24300-24400米，脱脂平均分包 |  |  | 否 | 否 |  | 3
一次退火 | JG1224080114 | JG1224080114 | 东方8# | 合格 |  | 甲 | 程新华,李龙礼,吴双勇 | 14170 | 14170 | 1 | 6000 | 0.4 | 760 | 退火 装炉量20T-45T(620℃),装炉量>45T (630℃） |  | 20100142 | 轧硬 | 0.4*760-SPCC | 30210015 | 光亮卷 | 0.1-SPCC |  | 20 | MO002535 | MO002535-002 | GLJ002 | 东方光亮卷前处理（0.4轧0.1mm) | 14200 | 2024-08-10 | 2024-08-10 | 3 | 2024-08-12 07:21:27 | 2024-08-14 17:14:03 | 江苏东方九天新能源材料有限公司 | 286140 | 刘忠于 | 刘忠于 |  | 0.4 | 6000 | 760 | 1 | JG1224080114 |  |  |  | 否 | 否 |  | 2
一次退火 | JG1224080113 | JG1224080113 | 东方8# | 合格 |  | 甲 | 程新华,李龙礼,吴双勇 | 14160 | 14160 | 1 | 6010 | 0.4 | 760 | 退火 装炉量20T-45T(620℃),装炉量>45T (630℃） |  | 20100142 | 轧硬 | 0.4*760-SPCC | 30210015 | 光亮卷 | 0.1-SPCC |  | 20 | MO002535 | MO002535-001 | GLJ002 | 东方光亮卷前处理（0.4轧0.1mm) | 14210 | 2024-08-10 | 2024-08-10 | 3 | 2024-08-12 07:21:27 | 2024-08-14 17:14:03 | 江苏东方九天新能源材料有限公司 | 286139 | 刘忠于 | 刘忠于 |  | 0.4 | 6010 | 760 | 1 | JG1224080113 |  |  |  | 否 | 否 |  | 1
一次退火 | JG1224080123 | JG1224080123 | 东方8# | 合格 |  | 甲 | 程新华,李龙礼,吴双勇 | 14170 | 14170 | 1 | 6015 | 0.4 | 760 | 退火 装炉量20T-45T(620℃),装炉量>45T (630℃） |  | 20100142 | 轧硬 | 0.4*760-SPCC | 30210015 | 光亮卷 | 0.1-SPCC |  | 20 | MO002456 | MO002456-007 | GLJ002 | 东方光亮卷前处理（0.4轧0.1mm) | 14225 | 2024-08-08 | 2024-08-22 | 3 | 2024-08-12 07:21:27 | 2024-08-14 17:14:03 | 江苏东方九天新能源材料有限公司 | 283524 | 刘忠于 | 刘忠于 |  | 0.4 | 6015 | 760 | 1 | JG1224080123 | 轧0.1，米数控制在24300-24400米，脱脂平均分包 |  |  | 否 | 否 |  | 7
一次退火 | JG1224070709 | JG1224070709 | 东方8# | 合格 |  | 甲 | 程新华,李龙礼,吴双勇 | 14120 | 14120 | 1 | 5990 | 0.4 | 760 | 退火 装炉量20T-45T(620℃),装炉量>45T (630℃） |  | 20100142 | 轧硬 | 0.4*760-SPCC | 30210015 | 光亮卷 | 0.1-SPCC |  | 20 | MO002390 | MO002390-001 | GLJ002 | 东方光亮卷前处理（0.4轧0.1mm) | 14135 | 2024-08-06 | 2024-08-21 | 3 | 2024-08-12 07:21:27 | 2024-08-14 17:14:03 | 江苏东方九天新能源材料有限公司 | 281459 | 刘忠于 | 刘忠于 |  | 0.4 | 5990 | 760 | 1 | JG1224070709 | 轧0.1，米数控制在23800-23900米，脱脂分一包10500米。 |  |  | 否 | 否 |  | 1
铬钝化 | JG122407041411 | JG122407041411 | 东方铬钝化950 | 合格 | 合格品 | 甲 | 韩康 | 3490 | 3473 | 0.9951 | 6460 | 0.1 | 710 | / |  | 30210015 | 光亮卷 | 0.1-SPCC | 30110014 | 铬钝化卷 | 0.1-SPCC |  | 10 | MO002662 | MO002662-015 | GDH001 | 铬钝化模板 | 3490 | 2024-08-14 | 2024-08-14 | 5 | 2024-08-14 17:13:03 | 2024-08-14 17:13:27 | 江苏东方九天新能源材料有限公司 | 290794 | 孙槐兵 |  |  | 0.1 | 6500 | 710 | 1 | JG122407041411 |  | 1 |  | 是 | 是 | 0 | 15
最终平整 | JG12240800032 | JG1224080003 | 东方850平整 | 合格 | 合格品 | 乙 | 鞠承,姚学禹 | 5980 | 5940 | 0.9933 | 11120 | 0.1 | 710 | 平整 | H厚薄公差(夹纸内60米公差高【退平整】) | 20100028 | 轧硬 | 0.4*710-SPCC | 30210015 | 光亮卷 | 0.1-SPCC |  | 60 | MO002268 | MO002268-004-02 | GLJ002 | 东方光亮卷前处理（0.4轧0.1mm) | 13430 | 2024-08-02 | 2024-08-16 | 5 | 2024-08-14 16:20:56 | 2024-08-14 17:06:18 | 江苏东方九天新能源材料有限公司 | 275573 | 鞠承 |  |  | 0.1 | 11000 | 710 | 1 | JG12240800032 | 轧0.1，米数控制在24500-24600米；脱脂平均分包 | 1 | H厚薄公差(夹纸内60米公差高【退平整】) | 是 | 是 | 6839 | 4
最终冷轧 | DL00240700681 | DL0024070068 | 东方650轧机 | 合格 | 合格品 | 乙 | 朱明 | 6240 | 6200 | 0.9936 | 8200 | 0.16 | 610 | 昆山富裕炜：650轧机用普光辊（Ra0.15-0.25μm)轧制0.15mm（0.4-0.3-0.23-0.18-0.15）厚度公差：0.157-0.162mm、转脱脂 | X细划伤(细划伤),A暗线印(暗线印),Z振纹(轻振纹),Z针尖印(针尖印),H横辊印(横辊印强光下明显),C挫伤(偶有挫伤),B白斑(白斑),S色差(色差) | 20100023 | 轧硬 | 0.4*610-SPCC | 31010010 | 小品种钢卷 | 0.15-SPCC |  | 30 | MO002350 | MO002350-001-01 | XPZG001 | 小品种钢前处理模板 | 12340 | 2024-08-05 | 2024-08-19 | 3 | 2024-08-14 16:52:11 | 2024-08-14 16:54:16 | 江苏东方九天新能源材料有限公司 | 280410 | 朱明 |  |  | 0.4 | 3280 | 610 | 1 | DL00240700681 | 昆山富裕炜: (0.15*610) 厚度±0.005MM,HV100-120,粗糙度≤0.15μ，卷重2-3吨 |  | X细划伤(细划伤),A暗线印(暗线印),Z振纹(轻振纹),Z针尖印(针尖印),H横辊印(横辊印强光下明显),C挫伤(偶有挫伤),B白斑(白斑),S色差(色差) |  |  |  | 1
最终冷轧 | JG1224070715 | JG1224070715 | 东方850轧机 | 合格 | 合格品 | 乙 | 肖勋民 | 13350 | 13300 | 0.9963 | 24515 | 0.1 | 710 | 850轧机普光辊(Ra0.4-0.6μm)轧制0.1mm(0.4-0.25-0.15-0.115-0.1) |  | 20100028 | 轧硬 | 0.4*710-SPCC | 30210015 | 光亮卷 | 0.1-SPCC |  | 30 | MO002268 | MO002268-002 | GLJ002 | 东方光亮卷前处理（0.4轧0.1mm) | 13380 | 2024-08-02 | 2024-08-16 | 3 | 2024-08-14 16:47:36 | 2024-08-14 16:48:04 | 江苏东方九天新能源材料有限公司 | 275571 | 肖勋民 |  |  | 0.4 | 6050 | 710 | 1 | JG1224070715 | 轧0.1，米数控制在24500-24600米；脱脂平均分包 |  |  | 否 | 否 |  | 2
最终脱脂 | DL0024080019 | DL0024080019 | 东方950脱脂1# | 合格 | 合格品 | 乙 | 何晓健,张东兵 | 6220 | 6145 | 0.9879 | 2200 | 0.57 | 610 | 昆山宝必达：脱脂(单位张力4.3）、转退火 |  | 20100082 | 轧硬 | 0.6*610-SPCC | 31010081 | 小品种钢卷 | 0.57-SPCC |  | 30 | MO002409 | MO002409-001 | XPZG001 | 小品种钢前处理模板 | 6290 | 2024-08-07 | 2024-08-20 | 3 | 2024-08-14 16:46:24 | 2024-08-14 16:46:47 | 江苏东方九天新能源材料有限公司 | 282322 | 何晓健 |  |  | 0.57 | 2210 | 610 | 1 | DL0024080019 | 昆山宝必达:(0.57*610) 厚度±0.01mm，HV85-105,粗糙度0.5-0.8μM，卷重2-3吨 |  |  | 否 | 否 |  | 1
铬钝化 | JG12240706962 | JG12240706962 | 东方铬钝化750 | 合格 | 让步接收 | 甲 | 孙锋 | 2678 | 2669 | 0.9966 | 5780 | 0.1 | 610 | / | 亮斑点 | 30210015 | 光亮卷 | 0.1-SPCC | 30110014 | 铬钝化卷 | 0.1-SPCC |  | 10 | MO002628 | MO002628-005 | GDH001 | 铬钝化模板 | 2678 | 2024-08-13 | 2024-08-13 | 5 | 2024-08-14 15:41:44 | 2024-08-14 16:45:57 | 江苏东方九天新能源材料有限公司 | 289280 | 倪兵 |  |  | 0.1 | 5820 | 610 | 1 | JG12240706962 |  | 1 | 来料板面色差，辊印，白条印，亮斑点 | 是 | 是 | 64 | 5
连退 | 1424817310121 | 142481731012 | 东方连退 | 合格 | 合格品 | 甲 | 丁波 | 2240 | 2200 | 0.9821 | 1020 | 0.3 | 910 | 样品：东方连退（见工艺单），转东方1150平整 | 来料传动侧整卷水锈斑，偶有白斑 | 31210010 | 电池钢卷 | 0.3-BDCK | 31310037 | 镍钝化卷 | 0.3-BDCK |  | 20 | MO002604 | MO002604-001-01 | NDH001 | 镍钝化模板 | 6206 | 2024-08-12 | 2024-08-14 | 3 | 2024-08-14 16:02:48 | 2024-08-14 16:33:19 | 江苏东方九天新能源材料有限公司 | 288547 | 余军 |  |  | 0.3 | 1050 | 910 | 1 | 1424817310121 | 样品：（0.3*910）镀1000米转连退，抗拉强度≥360MPa；屈服强度:≥240MPa，延伸率:≥31%；镍层: 1.1±0.2/3.2±0.5um；硬度: HV0.2=160±30粗糙度: Ra≤1.0um；镍层结合力:无镍粉镍块脱落；毛刺高度:≤20um；盐雾测试:9级（最终分切成品外1.1内3.2） |  | 来料传动侧整卷水锈斑，偶有白斑 |  |  | 199 | 1
铬钝化 | JG122407037511 | JG122407037511 | 东方铬钝化950 | 合格 | 让步接收 | 甲 | 韩康 | 3370 | 3359 | 0.9967 | 6270 | 0.1 | 710 | / | 两边边部发黄，条印 | 30210015 | 光亮卷 | 0.1-SPCC | 30110014 | 铬钝化卷 | 0.1-SPCC |  | 10 | MO002662 | MO002662-017 | GDH001 | 铬钝化模板 | 3370 | 2024-08-14 | 2024-08-14 | 5 | 2024-08-14 16:26:27 | 2024-08-14 16:27:59 | 江苏东方九天新能源材料有限公司 | 290796 | 孙槐兵 |  |  | 0.1 | 6300 | 710 | 1 | JG122407037511 |  | 1 | S色差(色差 两边边部发黄 条印) | 是 | 是 | 1 | 17
分剪 | DL12240800011/16 | DL12240800011 | 东方分剪5# | 合格 | 合格品 | 乙 | 尹斌斌 | 0 | 365 |  | 0 | 0.762 | 80.5 | 分剪海金杜门：1：排刀规格 80.5MM*7C/8 海金杜门 SPCC 2:成品内孔φ400MM 成品外径φ750-1000MM 单托重量＜2T。厚度公差+/-0.01mm，宽度公差+0.3/-0mm |  | 31010073 | 小品种钢卷 | 0.762-SPCC | 31020098 | 小品种钢分切带 | 0.762-SPCC |  | 10 | MO002592 | MO002592-001-16 | FJ001 | 分剪模板 | 6090 | 2024-08-12 | 2024-08-12 | 5 | 2024-08-14 16:23:59 | 2024-08-14 16:24:26 | 江苏东方九天新能源材料有限公司 |  | 尹斌斌 |  | 1 | 0.762 | 0 | 80.5 | 1 | DL12240800011/16 | 分剪海金杜门：1：排刀规格 80.5MM*7C/8 海金杜门 SPCC 2:成品内孔φ400MM 成品外径φ750-1000MM 单托重量＜2T。厚度公差+/-0.01mm，宽度公差+0.3/-0mm | 1 |  | 是 | 是 | 1 | 1
分剪 | DL12240800011/15 | DL12240800011 | 东方分剪5# | 合格 | 合格品 | 乙 | 尹斌斌 | 0 | 366 |  | 0 | 0.762 | 80.5 | 分剪海金杜门：1：排刀规格 80.5MM*7C/8 海金杜门 SPCC 2:成品内孔φ400MM 成品外径φ750-1000MM 单托重量＜2T。厚度公差+/-0.01mm，宽度公差+0.3/-0mm |  | 31010073 | 小品种钢卷 | 0.762-SPCC | 31020098 | 小品种钢分切带 | 0.762-SPCC |  | 10 | MO002592 | MO002592-001-15 | FJ001 | 分剪模板 | 6090 | 2024-08-12 | 2024-08-12 | 5 | 2024-08-14 16:23:59 | 2024-08-14 16:24:26 | 江苏东方九天新能源材料有限公司 |  | 尹斌斌 |  | 1 | 0.762 | 0 | 80.5 | 1 | DL12240800011/15 | 分剪海金杜门：1：排刀规格 80.5MM*7C/8 海金杜门 SPCC 2:成品内孔φ400MM 成品外径φ750-1000MM 单托重量＜2T。厚度公差+/-0.01mm，宽度公差+0.3/-0mm | 1 |  | 是 | 是 | 1 | 1
分剪 | DL12240800011/14 | DL12240800011 | 东方分剪5# | 合格 | 合格品 | 乙 | 尹斌斌 | 0 | 366 |  | 0 | 0.762 | 80.5 | 分剪海金杜门：1：排刀规格 80.5MM*7C/8 海金杜门 SPCC 2:成品内孔φ400MM 成品外径φ750-1000MM 单托重量＜2T。厚度公差+/-0.01mm，宽度公差+0.3/-0mm |  | 31010073 | 小品种钢卷 | 0.762-SPCC | 31020098 | 小品种钢分切带 | 0.762-SPCC |  | 10 | MO002592 | MO002592-001-14 | FJ001 | 分剪模板 | 6090 | 2024-08-12 | 2024-08-12 | 5 | 2024-08-14 16:23:59 | 2024-08-14 16:24:26 | 江苏东方九天新能源材料有限公司 |  | 尹斌斌 |  | 1 | 0.762 | 0 | 80.5 | 1 | DL12240800011/14 | 分剪海金杜门：1：排刀规格 80.5MM*7C/8 海金杜门 SPCC 2:成品内孔φ400MM 成品外径φ750-1000MM 单托重量＜2T。厚度公差+/-0.01mm，宽度公差+0.3/-0mm | 1 |  | 是 | 是 | 1 | 1
分剪 | DL12240800011/13 | DL12240800011 | 东方分剪5# | 合格 | 合格品 | 乙 | 尹斌斌 | 0 | 366 |  | 0 | 0.762 | 80.5 | 分剪海金杜门：1：排刀规格 80.5MM*7C/8 海金杜门 SPCC 2:成品内孔φ400MM 成品外径φ750-1000MM 单托重量＜2T。厚度公差+/-0.01mm，宽度公差+0.3/-0mm |  | 31010073 | 小品种钢卷 | 0.762-SPCC | 31020098 | 小品种钢分切带 | 0.762-SPCC |  | 10 | MO002592 | MO002592-001-13 | FJ001 | 分剪模板 | 6090 | 2024-08-12 | 2024-08-12 | 5 | 2024-08-14 16:23:59 | 2024-08-14 16:24:26 | 江苏东方九天新能源材料有限公司 |  | 尹斌斌 |  | 1 | 0.762 | 0 | 80.5 | 1 | DL12240800011/13 | 分剪海金杜门：1：排刀规格 80.5MM*7C/8 海金杜门 SPCC 2:成品内孔φ400MM 成品外径φ750-1000MM 单托重量＜2T。厚度公差+/-0.01mm，宽度公差+0.3/-0mm | 1 |  | 是 | 是 | 1 | 1
分剪 | DL12240800011/12 | DL12240800011 | 东方分剪5# | 合格 | 合格品 | 乙 | 尹斌斌 | 0 | 366 |  | 0 | 0.762 | 80.5 | 分剪海金杜门：1：排刀规格 80.5MM*7C/8 海金杜门 SPCC 2:成品内孔φ400MM 成品外径φ750-1000MM 单托重量＜2T。厚度公差+/-0.01mm，宽度公差+0.3/-0mm |  | 31010073 | 小品种钢卷 | 0.762-SPCC | 31020098 | 小品种钢分切带 | 0.762-SPCC |  | 10 | MO002592 | MO002592-001-12 | FJ001 | 分剪模板 | 6090 | 2024-08-12 | 2024-08-12 | 5 | 2024-08-14 16:23:59 | 2024-08-14 16:24:25 | 江苏东方九天新能源材料有限公司 |  | 尹斌斌 |  | 1 | 0.762 | 0 | 80.5 | 1 | DL12240800011/12 | 分剪海金杜门：1：排刀规格 80.5MM*7C/8 海金杜门 SPCC 2:成品内孔φ400MM 成品外径φ750-1000MM 单托重量＜2T。厚度公差+/-0.01mm，宽度公差+0.3/-0mm | 1 |  | 是 | 是 | 1 | 1
分剪 | DL12240800011/11 | DL12240800011 | 东方分剪5# | 合格 | 合格品 | 乙 | 尹斌斌 | 0 | 366 |  | 0 | 0.762 | 80.5 | 分剪海金杜门：1：排刀规格 80.5MM*7C/8 海金杜门 SPCC 2:成品内孔φ400MM 成品外径φ750-1000MM 单托重量＜2T。厚度公差+/-0.01mm，宽度公差+0.3/-0mm |  | 31010073 | 小品种钢卷 | 0.762-SPCC | 31020098 | 小品种钢分切带 | 0.762-SPCC |  | 10 | MO002592 | MO002592-001-11 | FJ001 | 分剪模板 | 6090 | 2024-08-12 | 2024-08-12 | 5 | 2024-08-14 16:23:59 | 2024-08-14 16:24:25 | 江苏东方九天新能源材料有限公司 |  | 尹斌斌 |  | 1 | 0.762 | 0 | 80.5 | 1 | DL12240800011/11 | 分剪海金杜门：1：排刀规格 80.5MM*7C/8 海金杜门 SPCC 2:成品内孔φ400MM 成品外径φ750-1000MM 单托重量＜2T。厚度公差+/-0.01mm，宽度公差+0.3/-0mm | 1 |  | 是 | 是 | 1 | 1
分剪 | DL12240800011/10 | DL12240800011 | 东方分剪5# | 合格 | 合格品 | 乙 | 尹斌斌 | 0 | 366 |  | 0 | 0.762 | 80.5 | 分剪海金杜门：1：排刀规格 80.5MM*7C/8 海金杜门 SPCC 2:成品内孔φ400MM 成品外径φ750-1000MM 单托重量＜2T。厚度公差+/-0.01mm，宽度公差+0.3/-0mm |  | 31010073 | 小品种钢卷 | 0.762-SPCC | 31020098 | 小品种钢分切带 | 0.762-SPCC |  | 10 | MO002592 | MO002592-001-10 | FJ001 | 分剪模板 | 6090 | 2024-08-12 | 2024-08-12 | 5 | 2024-08-14 16:23:59 | 2024-08-14 16:24:25 | 江苏东方九天新能源材料有限公司 |  | 尹斌斌 |  | 1 | 0.762 | 0 | 80.5 | 1 | DL12240800011/10 | 分剪海金杜门：1：排刀规格 80.5MM*7C/8 海金杜门 SPCC 2:成品内孔φ400MM 成品外径φ750-1000MM 单托重量＜2T。厚度公差+/-0.01mm，宽度公差+0.3/-0mm | 1 |  | 是 | 是 | 1 | 1
分剪 | DL12240800011/9 | DL12240800011 | 东方分剪5# | 合格 | 合格品 | 乙 | 尹斌斌 | 0 | 367 |  | 0 | 0.762 | 80.5 | 分剪海金杜门：1：排刀规格 80.5MM*7C/8 海金杜门 SPCC 2:成品内孔φ400MM 成品外径φ750-1000MM 单托重量＜2T。厚度公差+/-0.01mm，宽度公差+0.3/-0mm |  | 31010073 | 小品种钢卷 | 0.762-SPCC | 31020098 | 小品种钢分切带 | 0.762-SPCC |  | 10 | MO002592 | MO002592-001-09 | FJ001 | 分剪模板 | 6090 | 2024-08-12 | 2024-08-12 | 5 | 2024-08-14 16:23:59 | 2024-08-14 16:24:25 | 江苏东方九天新能源材料有限公司 |  | 尹斌斌 |  | 1 | 0.762 | 0 | 80.5 | 1 | DL12240800011/9 | 分剪海金杜门：1：排刀规格 80.5MM*7C/8 海金杜门 SPCC 2:成品内孔φ400MM 成品外径φ750-1000MM 单托重量＜2T。厚度公差+/-0.01mm，宽度公差+0.3/-0mm | 1 |  | 是 | 是 | 1 | 1
分剪 | DL12240800011/8 | DL12240800011 | 东方分剪5# | 合格 | 合格品 | 乙 | 尹斌斌 | 0 | 371 |  | 0 | 0.762 | 80.5 | 分剪海金杜门：1：排刀规格 80.5MM*7C/8 海金杜门 SPCC 2:成品内孔φ400MM 成品外径φ750-1000MM 单托重量＜2T。厚度公差+/-0.01mm，宽度公差+0.3/-0mm |  | 31010073 | 小品种钢卷 | 0.762-SPCC | 31020098 | 小品种钢分切带 | 0.762-SPCC |  | 10 | MO002592 | MO002592-001-08 | FJ001 | 分剪模板 | 6090 | 2024-08-12 | 2024-08-12 | 5 | 2024-08-14 16:23:59 | 2024-08-14 16:24:25 | 江苏东方九天新能源材料有限公司 |  | 尹斌斌 |  | 1 | 0.762 | 0 | 80.5 | 1 | DL12240800011/8 | 分剪海金杜门：1：排刀规格 80.5MM*7C/8 海金杜门 SPCC 2:成品内孔φ400MM 成品外径φ750-1000MM 单托重量＜2T。厚度公差+/-0.01mm，宽度公差+0.3/-0mm | 1 |  | 是 | 是 | 1 | 1
分剪 | DL12240800011/7 | DL12240800011 | 东方分剪5# | 合格 | 合格品 | 乙 | 尹斌斌 | 0 | 370 |  | 0 | 0.762 | 80.5 | 分剪海金杜门：1：排刀规格 80.5MM*7C/8 海金杜门 SPCC 2:成品内孔φ400MM 成品外径φ750-1000MM 单托重量＜2T。厚度公差+/-0.01mm，宽度公差+0.3/-0mm |  | 31010073 | 小品种钢卷 | 0.762-SPCC | 31020098 | 小品种钢分切带 | 0.762-SPCC |  | 10 | MO002592 | MO002592-001-07 | FJ001 | 分剪模板 | 6090 | 2024-08-12 | 2024-08-12 | 5 | 2024-08-14 16:23:59 | 2024-08-14 16:24:25 | 江苏东方九天新能源材料有限公司 |  | 尹斌斌 |  | 1 | 0.762 | 0 | 80.5 | 1 | DL12240800011/7 | 分剪海金杜门：1：排刀规格 80.5MM*7C/8 海金杜门 SPCC 2:成品内孔φ400MM 成品外径φ750-1000MM 单托重量＜2T。厚度公差+/-0.01mm，宽度公差+0.3/-0mm | 1 |  | 是 | 是 | 1 | 1
分剪 | DL12240800011/6 | DL12240800011 | 东方分剪5# | 合格 | 合格品 | 乙 | 尹斌斌 | 0 | 370 |  | 0 | 0.762 | 80.5 | 分剪海金杜门：1：排刀规格 80.5MM*7C/8 海金杜门 SPCC 2:成品内孔φ400MM 成品外径φ750-1000MM 单托重量＜2T。厚度公差+/-0.01mm，宽度公差+0.3/-0mm |  | 31010073 | 小品种钢卷 | 0.762-SPCC | 31020098 | 小品种钢分切带 | 0.762-SPCC |  | 10 | MO002592 | MO002592-001-06 | FJ001 | 分剪模板 | 6090 | 2024-08-12 | 2024-08-12 | 5 | 2024-08-14 16:23:59 | 2024-08-14 16:24:25 | 江苏东方九天新能源材料有限公司 |  | 尹斌斌 |  | 1 | 0.762 | 0 | 80.5 | 1 | DL12240800011/6 | 分剪海金杜门：1：排刀规格 80.5MM*7C/8 海金杜门 SPCC 2:成品内孔φ400MM 成品外径φ750-1000MM 单托重量＜2T。厚度公差+/-0.01mm，宽度公差+0.3/-0mm | 1 |  | 是 | 是 | 1 | 1
分剪 | DL12240800011/5 | DL12240800011 | 东方分剪5# | 合格 | 合格品 | 乙 | 尹斌斌 | 0 | 371 |  | 0 | 0.762 | 80.5 | 分剪海金杜门：1：排刀规格 80.5MM*7C/8 海金杜门 SPCC 2:成品内孔φ400MM 成品外径φ750-1000MM 单托重量＜2T。厚度公差+/-0.01mm，宽度公差+0.3/-0mm |  | 31010073 | 小品种钢卷 | 0.762-SPCC | 31020098 | 小品种钢分切带 | 0.762-SPCC |  | 10 | MO002592 | MO002592-001-05 | FJ001 | 分剪模板 | 6090 | 2024-08-12 | 2024-08-12 | 5 | 2024-08-14 16:23:59 | 2024-08-14 16:24:25 | 江苏东方九天新能源材料有限公司 |  | 尹斌斌 |  | 1 | 0.762 | 0 | 80.5 | 1 | DL12240800011/5 | 分剪海金杜门：1：排刀规格 80.5MM*7C/8 海金杜门 SPCC 2:成品内孔φ400MM 成品外径φ750-1000MM 单托重量＜2T。厚度公差+/-0.01mm，宽度公差+0.3/-0mm | 1 |  | 是 | 是 | 1 | 1
分剪 | DL12240800011/4 | DL12240800011 | 东方分剪5# | 合格 | 合格品 | 乙 | 尹斌斌 | 0 | 371 |  | 0 | 0.762 | 80.5 | 分剪海金杜门：1：排刀规格 80.5MM*7C/8 海金杜门 SPCC 2:成品内孔φ400MM 成品外径φ750-1000MM 单托重量＜2T。厚度公差+/-0.01mm，宽度公差+0.3/-0mm |  | 31010073 | 小品种钢卷 | 0.762-SPCC | 31020098 | 小品种钢分切带 | 0.762-SPCC |  | 10 | MO002592 | MO002592-001-04 | FJ001 | 分剪模板 | 6090 | 2024-08-12 | 2024-08-12 | 5 | 2024-08-14 16:23:59 | 2024-08-14 16:24:25 | 江苏东方九天新能源材料有限公司 |  | 尹斌斌 |  | 1 | 0.762 | 0 | 80.5 | 1 | DL12240800011/4 | 分剪海金杜门：1：排刀规格 80.5MM*7C/8 海金杜门 SPCC 2:成品内孔φ400MM 成品外径φ750-1000MM 单托重量＜2T。厚度公差+/-0.01mm，宽度公差+0.3/-0mm | 1 |  | 是 | 是 | 1 | 1
分剪 | DL12240800011/3 | DL12240800011 | 东方分剪5# | 合格 | 合格品 | 乙 | 尹斌斌 | 0 | 371 |  | 0 | 0.762 | 80.5 | 分剪海金杜门：1：排刀规格 80.5MM*7C/8 海金杜门 SPCC 2:成品内孔φ400MM 成品外径φ750-1000MM 单托重量＜2T。厚度公差+/-0.01mm，宽度公差+0.3/-0mm |  | 31010073 | 小品种钢卷 | 0.762-SPCC | 31020098 | 小品种钢分切带 | 0.762-SPCC |  | 10 | MO002592 | MO002592-001-03 | FJ001 | 分剪模板 | 6090 | 2024-08-12 | 2024-08-12 | 5 | 2024-08-14 16:23:59 | 2024-08-14 16:24:25 | 江苏东方九天新能源材料有限公司 |  | 尹斌斌 |  | 1 | 0.762 | 0 | 80.5 | 1 | DL12240800011/3 | 分剪海金杜门：1：排刀规格 80.5MM*7C/8 海金杜门 SPCC 2:成品内孔φ400MM 成品外径φ750-1000MM 单托重量＜2T。厚度公差+/-0.01mm，宽度公差+0.3/-0mm | 1 |  | 是 | 是 | 1 | 1
分剪 | DL12240800011/2 | DL12240800011 | 东方分剪5# | 合格 | 合格品 | 乙 | 尹斌斌 | 0 | 370 |  | 0 | 0.762 | 80.5 | 分剪海金杜门：1：排刀规格 80.5MM*7C/8 海金杜门 SPCC 2:成品内孔φ400MM 成品外径φ750-1000MM 单托重量＜2T。厚度公差+/-0.01mm，宽度公差+0.3/-0mm |  | 31010073 | 小品种钢卷 | 0.762-SPCC | 31020098 | 小品种钢分切带 | 0.762-SPCC |  | 10 | MO002592 | MO002592-001-02 | FJ001 | 分剪模板 | 6090 | 2024-08-12 | 2024-08-12 | 5 | 2024-08-14 16:23:59 | 2024-08-14 16:24:25 | 江苏东方九天新能源材料有限公司 |  | 尹斌斌 |  | 1 | 0.762 | 0 | 80.5 | 1 | DL12240800011/2 | 分剪海金杜门：1：排刀规格 80.5MM*7C/8 海金杜门 SPCC 2:成品内孔φ400MM 成品外径φ750-1000MM 单托重量＜2T。厚度公差+/-0.01mm，宽度公差+0.3/-0mm | 1 |  | 是 | 是 | 1 | 1
分剪 | DL12240800011/1 | DL12240800011 | 东方分剪5# | 合格 | 合格品 | 乙 | 尹斌斌 | 0 | 368 |  | 0 | 0.762 | 80.5 | 分剪海金杜门：1：排刀规格 80.5MM*7C/8 海金杜门 SPCC 2:成品内孔φ400MM 成品外径φ750-1000MM 单托重量＜2T。厚度公差+/-0.01mm，宽度公差+0.3/-0mm |  | 31010073 | 小品种钢卷 | 0.762-SPCC | 31020098 | 小品种钢分切带 | 0.762-SPCC |  | 10 | MO002592 | MO002592-001-01 | FJ001 | 分剪模板 | 6090 | 2024-08-12 | 2024-08-12 | 5 | 2024-08-14 16:23:59 | 2024-08-14 16:24:25 | 江苏东方九天新能源材料有限公司 |  | 尹斌斌 |  | 1 | 0.762 | 0 | 80.5 | 1 | DL12240800011/1 | 分剪海金杜门：1：排刀规格 80.5MM*7C/8 海金杜门 SPCC 2:成品内孔φ400MM 成品外径φ750-1000MM 单托重量＜2T。厚度公差+/-0.01mm，宽度公差+0.3/-0mm | 1 |  | 是 | 是 | 1 | 1
分剪 | DL12240800012/16 | DL12240800012 | 东方分剪5# | 其他入库 | 协议品 | 乙 | 尹斌斌 | 0 | 373 |  | 0 | 0.762 | 80.5 | 分剪海金杜门：1：排刀规格 80.5MM*7C/8 海金杜门 SPCC 2:成品内孔φ400MM 成品外径φ750-1000MM 单托重量＜2T。厚度公差+/-0.01mm，宽度公差+0.3/-0mm |  | 31020098 | 小品种钢分切带 | 0.762-SPCC | 31020098 | 小品种钢分切带 | 0.762-SPCC |  | 10 | MO002592 | MO002592-002-16 | FJ001 | 分剪模板 | 6120 | 2024-08-12 | 2024-08-12 | 5 | 2024-08-14 16:22:27 | 2024-08-14 16:23:44 | 江苏东方九天新能源材料有限公司 |  | 尹斌斌 |  | 1 | 0.762 | 0 | 80.5 | 1 | DL12240800012/16 | 分剪海金杜门：1：排刀规格 80.5MM*7C/8 海金杜门 SPCC 2:成品内孔φ400MM 成品外径φ750-1000MM 单托重量＜2T。厚度公差+/-0.01mm，宽度公差+0.3/-0mm | 1 | 挫伤重 | 是 | 是 | 1 | 2
分剪 | DL12240800012/15 | DL12240800012 | 东方分剪5# | 合格 | 合格品 | 乙 | 尹斌斌 | 0 | 374 |  | 0 | 0.762 | 80.5 | 分剪海金杜门：1：排刀规格 80.5MM*7C/8 海金杜门 SPCC 2:成品内孔φ400MM 成品外径φ750-1000MM 单托重量＜2T。厚度公差+/-0.01mm，宽度公差+0.3/-0mm |  | 31010073 | 小品种钢卷 | 0.762-SPCC | 31020098 | 小品种钢分切带 | 0.762-SPCC |  | 10 | MO002592 | MO002592-002-15 | FJ001 | 分剪模板 | 6120 | 2024-08-12 | 2024-08-12 | 5 | 2024-08-14 16:22:27 | 2024-08-14 16:23:44 | 江苏东方九天新能源材料有限公司 |  | 尹斌斌 |  | 1 | 0.762 | 0 | 80.5 | 1 | DL12240800012/15 | 分剪海金杜门：1：排刀规格 80.5MM*7C/8 海金杜门 SPCC 2:成品内孔φ400MM 成品外径φ750-1000MM 单托重量＜2T。厚度公差+/-0.01mm，宽度公差+0.3/-0mm | 1 |  | 是 | 是 | 1 | 2
分剪 | DL12240800012/14 | DL12240800012 | 东方分剪5# | 合格 | 合格品 | 乙 | 尹斌斌 | 0 | 374 |  | 0 | 0.762 | 80.5 | 分剪海金杜门：1：排刀规格 80.5MM*7C/8 海金杜门 SPCC 2:成品内孔φ400MM 成品外径φ750-1000MM 单托重量＜2T。厚度公差+/-0.01mm，宽度公差+0.3/-0mm |  | 31010073 | 小品种钢卷 | 0.762-SPCC | 31020098 | 小品种钢分切带 | 0.762-SPCC |  | 10 | MO002592 | MO002592-002-14 | FJ001 | 分剪模板 | 6120 | 2024-08-12 | 2024-08-12 | 5 | 2024-08-14 16:22:27 | 2024-08-14 16:23:44 | 江苏东方九天新能源材料有限公司 |  | 尹斌斌 |  | 1 | 0.762 | 0 | 80.5 | 1 | DL12240800012/14 | 分剪海金杜门：1：排刀规格 80.5MM*7C/8 海金杜门 SPCC 2:成品内孔φ400MM 成品外径φ750-1000MM 单托重量＜2T。厚度公差+/-0.01mm，宽度公差+0.3/-0mm | 1 |  | 是 | 是 | 1 | 2
分剪 | DL12240800012/13 | DL12240800012 | 东方分剪5# | 合格 | 合格品 | 乙 | 尹斌斌 | 0 | 375 |  | 0 | 0.762 | 80.5 | 分剪海金杜门：1：排刀规格 80.5MM*7C/8 海金杜门 SPCC 2:成品内孔φ400MM 成品外径φ750-1000MM 单托重量＜2T。厚度公差+/-0.01mm，宽度公差+0.3/-0mm |  | 31010073 | 小品种钢卷 | 0.762-SPCC | 31020098 | 小品种钢分切带 | 0.762-SPCC |  | 10 | MO002592 | MO002592-002-13 | FJ001 | 分剪模板 | 6120 | 2024-08-12 | 2024-08-12 | 5 | 2024-08-14 16:22:27 | 2024-08-14 16:23:44 | 江苏东方九天新能源材料有限公司 |  | 尹斌斌 |  | 1 | 0.762 | 0 | 80.5 | 1 | DL12240800012/13 | 分剪海金杜门：1：排刀规格 80.5MM*7C/8 海金杜门 SPCC 2:成品内孔φ400MM 成品外径φ750-1000MM 单托重量＜2T。厚度公差+/-0.01mm，宽度公差+0.3/-0mm | 1 |  | 是 | 是 | 1 | 2
分剪 | DL12240800012/12 | DL12240800012 | 东方分剪5# | 合格 | 合格品 | 乙 | 尹斌斌 | 0 | 375 |  | 0 | 0.762 | 80.5 | 分剪海金杜门：1：排刀规格 80.5MM*7C/8 海金杜门 SPCC 2:成品内孔φ400MM 成品外径φ750-1000MM 单托重量＜2T。厚度公差+/-0.01mm，宽度公差+0.3/-0mm |  | 31010073 | 小品种钢卷 | 0.762-SPCC | 31020098 | 小品种钢分切带 | 0.762-SPCC |  | 10 | MO002592 | MO002592-002-12 | FJ001 | 分剪模板 | 6120 | 2024-08-12 | 2024-08-12 | 5 | 2024-08-14 16:22:27 | 2024-08-14 16:23:44 | 江苏东方九天新能源材料有限公司 |  | 尹斌斌 |  | 1 | 0.762 | 0 | 80.5 | 1 | DL12240800012/12 | 分剪海金杜门：1：排刀规格 80.5MM*7C/8 海金杜门 SPCC 2:成品内孔φ400MM 成品外径φ750-1000MM 单托重量＜2T。厚度公差+/-0.01mm，宽度公差+0.3/-0mm | 1 |  | 是 | 是 | 1 | 2
分剪 | DL12240800012/11 | DL12240800012 | 东方分剪5# | 合格 | 合格品 | 乙 | 尹斌斌 | 0 | 375 |  | 0 | 0.762 | 80.5 | 分剪海金杜门：1：排刀规格 80.5MM*7C/8 海金杜门 SPCC 2:成品内孔φ400MM 成品外径φ750-1000MM 单托重量＜2T。厚度公差+/-0.01mm，宽度公差+0.3/-0mm |  | 31010073 | 小品种钢卷 | 0.762-SPCC | 31020098 | 小品种钢分切带 | 0.762-SPCC |  | 10 | MO002592 | MO002592-002-11 | FJ001 | 分剪模板 | 6120 | 2024-08-12 | 2024-08-12 | 5 | 2024-08-14 16:22:27 | 2024-08-14 16:23:44 | 江苏东方九天新能源材料有限公司 |  | 尹斌斌 |  | 1 | 0.762 | 0 | 80.5 | 1 | DL12240800012/11 | 分剪海金杜门：1：排刀规格 80.5MM*7C/8 海金杜门 SPCC 2:成品内孔φ400MM 成品外径φ750-1000MM 单托重量＜2T。厚度公差+/-0.01mm，宽度公差+0.3/-0mm | 1 |  | 是 | 是 | 1 | 2
分剪 | DL12240800012/10 | DL12240800012 | 东方分剪5# | 合格 | 合格品 | 乙 | 尹斌斌 | 0 | 375 |  | 0 | 0.762 | 80.5 | 分剪海金杜门：1：排刀规格 80.5MM*7C/8 海金杜门 SPCC 2:成品内孔φ400MM 成品外径φ750-1000MM 单托重量＜2T。厚度公差+/-0.01mm，宽度公差+0.3/-0mm |  | 31010073 | 小品种钢卷 | 0.762-SPCC | 31020098 | 小品种钢分切带 | 0.762-SPCC |  | 10 | MO002592 | MO002592-002-10 | FJ001 | 分剪模板 | 6120 | 2024-08-12 | 2024-08-12 | 5 | 2024-08-14 16:22:27 | 2024-08-14 16:23:44 | 江苏东方九天新能源材料有限公司 |  | 尹斌斌 |  | 1 | 0.762 | 0 | 80.5 | 1 | DL12240800012/10 | 分剪海金杜门：1：排刀规格 80.5MM*7C/8 海金杜门 SPCC 2:成品内孔φ400MM 成品外径φ750-1000MM 单托重量＜2T。厚度公差+/-0.01mm，宽度公差+0.3/-0mm | 1 |  | 是 | 是 | 1 | 2
分剪 | DL12240800012/9 | DL12240800012 | 东方分剪5# | 合格 | 合格品 | 乙 | 尹斌斌 | 0 | 375 |  | 0 | 0.762 | 80.5 | 分剪海金杜门：1：排刀规格 80.5MM*7C/8 海金杜门 SPCC 2:成品内孔φ400MM 成品外径φ750-1000MM 单托重量＜2T。厚度公差+/-0.01mm，宽度公差+0.3/-0mm |  | 31010073 | 小品种钢卷 | 0.762-SPCC | 31020098 | 小品种钢分切带 | 0.762-SPCC |  | 10 | MO002592 | MO002592-002-09 | FJ001 | 分剪模板 | 6120 | 2024-08-12 | 2024-08-12 | 5 | 2024-08-14 16:22:27 | 2024-08-14 16:23:44 | 江苏东方九天新能源材料有限公司 |  | 尹斌斌 |  | 1 | 0.762 | 0 | 80.5 | 1 | DL12240800012/9 | 分剪海金杜门：1：排刀规格 80.5MM*7C/8 海金杜门 SPCC 2:成品内孔φ400MM 成品外径φ750-1000MM 单托重量＜2T。厚度公差+/-0.01mm，宽度公差+0.3/-0mm | 1 |  | 是 | 是 | 1 | 2
分剪 | DL12240800012/8 | DL12240800012 | 东方分剪5# | 其他入库 | 协议品 | 乙 | 尹斌斌 | 0 | 362 |  | 0 | 0.762 | 80.5 | 分剪海金杜门：1：排刀规格 80.5MM*7C/8 海金杜门 SPCC 2:成品内孔φ400MM 成品外径φ750-1000MM 单托重量＜2T。厚度公差+/-0.01mm，宽度公差+0.3/-0mm |  | 31020098 | 小品种钢分切带 | 0.762-SPCC | 31020098 | 小品种钢分切带 | 0.762-SPCC |  | 10 | MO002592 | MO002592-002-08 | FJ001 | 分剪模板 | 6120 | 2024-08-12 | 2024-08-12 | 5 | 2024-08-14 16:22:27 | 2024-08-14 16:23:44 | 江苏东方九天新能源材料有限公司 |  | 尹斌斌 |  | 1 | 0.762 | 0 | 80.5 | 1 | DL12240800012/8 | 分剪海金杜门：1：排刀规格 80.5MM*7C/8 海金杜门 SPCC 2:成品内孔φ400MM 成品外径φ750-1000MM 单托重量＜2T。厚度公差+/-0.01mm，宽度公差+0.3/-0mm | 1 | 挫伤重 | 是 | 是 | 1 | 2
分剪 | DL12240800012/7 | DL12240800012 | 东方分剪5# | 合格 | 合格品 | 乙 | 尹斌斌 | 0 | 365 |  | 0 | 0.762 | 80.5 | 分剪海金杜门：1：排刀规格 80.5MM*7C/8 海金杜门 SPCC 2:成品内孔φ400MM 成品外径φ750-1000MM 单托重量＜2T。厚度公差+/-0.01mm，宽度公差+0.3/-0mm |  | 31010073 | 小品种钢卷 | 0.762-SPCC | 31020098 | 小品种钢分切带 | 0.762-SPCC |  | 10 | MO002592 | MO002592-002-07 | FJ001 | 分剪模板 | 6120 | 2024-08-12 | 2024-08-12 | 5 | 2024-08-14 16:22:27 | 2024-08-14 16:23:44 | 江苏东方九天新能源材料有限公司 |  | 尹斌斌 |  | 1 | 0.762 | 0 | 80.5 | 1 | DL12240800012/7 | 分剪海金杜门：1：排刀规格 80.5MM*7C/8 海金杜门 SPCC 2:成品内孔φ400MM 成品外径φ750-1000MM 单托重量＜2T。厚度公差+/-0.01mm，宽度公差+0.3/-0mm | 1 |  | 是 | 是 | 1 | 2
分剪 | DL12240800012/6 | DL12240800012 | 东方分剪5# | 合格 | 合格品 | 乙 | 尹斌斌 | 0 | 367 |  | 0 | 0.762 | 80.5 | 分剪海金杜门：1：排刀规格 80.5MM*7C/8 海金杜门 SPCC 2:成品内孔φ400MM 成品外径φ750-1000MM 单托重量＜2T。厚度公差+/-0.01mm，宽度公差+0.3/-0mm |  | 31010073 | 小品种钢卷 | 0.762-SPCC | 31020098 | 小品种钢分切带 | 0.762-SPCC |  | 10 | MO002592 | MO002592-002-06 | FJ001 | 分剪模板 | 6120 | 2024-08-12 | 2024-08-12 | 5 | 2024-08-14 16:22:27 | 2024-08-14 16:23:44 | 江苏东方九天新能源材料有限公司 |  | 尹斌斌 |  | 1 | 0.762 | 0 | 80.5 | 1 | DL12240800012/6 | 分剪海金杜门：1：排刀规格 80.5MM*7C/8 海金杜门 SPCC 2:成品内孔φ400MM 成品外径φ750-1000MM 单托重量＜2T。厚度公差+/-0.01mm，宽度公差+0.3/-0mm | 1 |  | 是 | 是 | 1 | 2
分剪 | DL12240800012/5 | DL12240800012 | 东方分剪5# | 合格 | 合格品 | 乙 | 尹斌斌 | 0 | 366 |  | 0 | 0.762 | 80.5 | 分剪海金杜门：1：排刀规格 80.5MM*7C/8 海金杜门 SPCC 2:成品内孔φ400MM 成品外径φ750-1000MM 单托重量＜2T。厚度公差+/-0.01mm，宽度公差+0.3/-0mm |  | 31010073 | 小品种钢卷 | 0.762-SPCC | 31020098 | 小品种钢分切带 | 0.762-SPCC |  | 10 | MO002592 | MO002592-002-05 | FJ001 | 分剪模板 | 6120 | 2024-08-12 | 2024-08-12 | 5 | 2024-08-14 16:22:27 | 2024-08-14 16:23:44 | 江苏东方九天新能源材料有限公司 |  | 尹斌斌 |  | 1 | 0.762 | 0 | 80.5 | 1 | DL12240800012/5 | 分剪海金杜门：1：排刀规格 80.5MM*7C/8 海金杜门 SPCC 2:成品内孔φ400MM 成品外径φ750-1000MM 单托重量＜2T。厚度公差+/-0.01mm，宽度公差+0.3/-0mm | 1 |  | 是 | 是 | 1 | 2
分剪 | DL12240800012/4 | DL12240800012 | 东方分剪5# | 合格 | 合格品 | 乙 | 尹斌斌 | 0 | 367 |  | 0 | 0.762 | 80.5 | 分剪海金杜门：1：排刀规格 80.5MM*7C/8 海金杜门 SPCC 2:成品内孔φ400MM 成品外径φ750-1000MM 单托重量＜2T。厚度公差+/-0.01mm，宽度公差+0.3/-0mm |  | 31010073 | 小品种钢卷 | 0.762-SPCC | 31020098 | 小品种钢分切带 | 0.762-SPCC |  | 10 | MO002592 | MO002592-002-04 | FJ001 | 分剪模板 | 6120 | 2024-08-12 | 2024-08-12 | 5 | 2024-08-14 16:22:27 | 2024-08-14 16:23:44 | 江苏东方九天新能源材料有限公司 |  | 尹斌斌 |  | 1 | 0.762 | 0 | 80.5 | 1 | DL12240800012/4 | 分剪海金杜门：1：排刀规格 80.5MM*7C/8 海金杜门 SPCC 2:成品内孔φ400MM 成品外径φ750-1000MM 单托重量＜2T。厚度公差+/-0.01mm，宽度公差+0.3/-0mm | 1 |  | 是 | 是 | 1 | 2
分剪 | DL12240800012/3 | DL12240800012 | 东方分剪5# | 合格 | 合格品 | 乙 | 尹斌斌 | 0 | 369 |  | 0 | 0.762 | 80.5 | 分剪海金杜门：1：排刀规格 80.5MM*7C/8 海金杜门 SPCC 2:成品内孔φ400MM 成品外径φ750-1000MM 单托重量＜2T。厚度公差+/-0.01mm，宽度公差+0.3/-0mm |  | 31010073 | 小品种钢卷 | 0.762-SPCC | 31020098 | 小品种钢分切带 | 0.762-SPCC |  | 10 | MO002592 | MO002592-002-03 | FJ001 | 分剪模板 | 6120 | 2024-08-12 | 2024-08-12 | 5 | 2024-08-14 16:22:27 | 2024-08-14 16:23:44 | 江苏东方九天新能源材料有限公司 |  | 尹斌斌 |  | 1 | 0.762 | 0 | 80.5 | 1 | DL12240800012/3 | 分剪海金杜门：1：排刀规格 80.5MM*7C/8 海金杜门 SPCC 2:成品内孔φ400MM 成品外径φ750-1000MM 单托重量＜2T。厚度公差+/-0.01mm，宽度公差+0.3/-0mm | 1 |  | 是 | 是 | 1 | 2
分剪 | DL12240800012/2 | DL12240800012 | 东方分剪5# | 合格 | 合格品 | 乙 | 尹斌斌 | 0 | 370 |  | 0 | 0.762 | 80.5 | 分剪海金杜门：1：排刀规格 80.5MM*7C/8 海金杜门 SPCC 2:成品内孔φ400MM 成品外径φ750-1000MM 单托重量＜2T。厚度公差+/-0.01mm，宽度公差+0.3/-0mm |  | 31010073 | 小品种钢卷 | 0.762-SPCC | 31020098 | 小品种钢分切带 | 0.762-SPCC |  | 10 | MO002592 | MO002592-002-02 | FJ001 | 分剪模板 | 6120 | 2024-08-12 | 2024-08-12 | 5 | 2024-08-14 16:22:27 | 2024-08-14 16:23:44 | 江苏东方九天新能源材料有限公司 |  | 尹斌斌 |  | 1 | 0.762 | 0 | 80.5 | 1 | DL12240800012/2 | 分剪海金杜门：1：排刀规格 80.5MM*7C/8 海金杜门 SPCC 2:成品内孔φ400MM 成品外径φ750-1000MM 单托重量＜2T。厚度公差+/-0.01mm，宽度公差+0.3/-0mm | 1 |  | 是 | 是 | 1 | 2
分剪 | DL12240800012/1 | DL12240800012 | 东方分剪5# | 合格 | 合格品 | 乙 | 尹斌斌 | 0 | 358 |  | 0 | 0.762 | 80.5 | 分剪海金杜门：1：排刀规格 80.5MM*7C/8 海金杜门 SPCC 2:成品内孔φ400MM 成品外径φ750-1000MM 单托重量＜2T。厚度公差+/-0.01mm，宽度公差+0.3/-0mm |  | 31010073 | 小品种钢卷 | 0.762-SPCC | 31020098 | 小品种钢分切带 | 0.762-SPCC |  | 10 | MO002592 | MO002592-002-01 | FJ001 | 分剪模板 | 6120 | 2024-08-12 | 2024-08-12 | 5 | 2024-08-14 16:22:27 | 2024-08-14 16:23:44 | 江苏东方九天新能源材料有限公司 |  | 尹斌斌 |  | 1 | 0.762 | 0 | 80.5 | 1 | DL12240800012/1 | 分剪海金杜门：1：排刀规格 80.5MM*7C/8 海金杜门 SPCC 2:成品内孔φ400MM 成品外径φ750-1000MM 单托重量＜2T。厚度公差+/-0.01mm，宽度公差+0.3/-0mm | 1 |  | 是 | 是 | 1 | 2
最终平整 | JG12240800042 | JG1224080004 | 东方850平整 | 待判定 |  | 乙 | 鞠承,姚学禹 | 4155 | 4110 | 0.9892 | 7760 | 0.1 | 710 | 平整 | H花辊印(来料传320CM内轻微) |  |  |  | 30210015 | 光亮卷 | 0.1-SPCC |  | 60 | MO002268 | MO002268-003-02 | GLJ002 | 东方光亮卷前处理（0.4轧0.1mm) | 13440 | 2024-08-02 | 2024-08-16 | 3 | 2024-08-14 15:35:28 | 2024-08-14 16:20:49 | 江苏东方九天新能源材料有限公司 | 275572 | 鞠承 |  |  | 0.1 | 7700 | 710 | 1 | JG12240800042 | 轧0.1，米数控制在24500-24600米；脱脂平均分包 | 1 | H花辊印(来料传320CM内轻微) |  |  | 8821 | 3
分剪翻包 | DL002407004312/22 | DL002407004312 | 东方分剪6# | 其他入库 | 协议品 | 甲 | 樊小兵 | 75 | 75 | 1 | 0 | 0.254 | 80 | / | 收卷不齐，压伤 | 31320013 | 镍钝化分切带 | 0.254-SPCC | 31320013 | 镍钝化分切带 | 0.254-SPCC |  | 20 | MO002572 | MO002572-003-02-02 | FJ001 | 分剪模板 | 1910 | 2024-08-11 | 2024-08-11 | 3 | 2024-08-14 16:17:32 | 2024-08-14 16:17:38 | 江苏东方九天新能源材料有限公司 |  | 樊小兵 |  | 1 | 0.254 | 0 | 80 | 1 | DL002407004312/22 | 1：排刀规格 80*6+102.4海金杜门 SPCC-Ni 镍层：A面1.9um / B面 0.38um，注：1.成品表面不允许有擦划伤 顶压伤 刀印 油污 2.成品按顺时针摆放，每一片用3*3MM的木条隔开，厚度公差+/-0.01mm，宽度公差+/-0.13mm | 1 |  | 是 | 是 | 318 | 3
分剪翻包 | DL002407004312/72 | DL002407004312 | 东方分剪6# | 其他入库 | 协议品 | 甲 | 樊小兵 | 73 | 73 | 1 | 0 | 0.254 | 80 | / | 粘刚折印 | 31320013 | 镍钝化分切带 | 0.254-SPCC | 31320013 | 镍钝化分切带 | 0.254-SPCC |  | 20 | MO002572 | MO002572-003-07-02 | FJ001 | 分剪模板 | 1910 | 2024-08-11 | 2024-08-11 | 3 | 2024-08-14 16:17:10 | 2024-08-14 16:17:18 | 江苏东方九天新能源材料有限公司 |  | 樊小兵 |  | 1 | 0.254 | 0 | 80 | 1 | DL002407004312/72 | 1：排刀规格 80*6+102.4海金杜门 SPCC-Ni 镍层：A面1.9um / B面 0.38um，注：1.成品表面不允许有擦划伤 顶压伤 刀印 油污 2.成品按顺时针摆放，每一片用3*3MM的木条隔开，厚度公差+/-0.01mm，宽度公差+/-0.13mm | 1 |  | 是 | 是 | 318 | 3
分剪翻包 | DL002407004712/12 | DL002407004712 | 东方分剪6# | 其他入库 | 协议品 | 甲 | 樊小兵 | 63 | 63 | 1 | 0 | 0.254 | 80 | / | 粘刚折印 | 31320013 | 镍钝化分切带 | 0.254-SPCC | 31320013 | 镍钝化分切带 | 0.254-SPCC |  | 20 | MO002572 | MO002572-002-01-02 | FJ001 | 分剪模板 | 1860 | 2024-08-11 | 2024-08-11 | 3 | 2024-08-14 16:16:27 | 2024-08-14 16:16:59 | 江苏东方九天新能源材料有限公司 |  | 樊小兵 |  | 1 | 0.254 | 0 | 80 | 1 | DL002407004712/12 | 1：排刀规格 80*6+102.4海金杜门 SPCC-Ni 镍层：A面1.9um / B面 0.38um，注：1.成品表面不允许有擦划伤 顶压伤 刀印 油污 2.成品按顺时针摆放，每一片用3*3MM的木条隔开，厚度公差+/-0.01mm，宽度公差+/-0.13mm | 1 |  | 是 | 是 | 227 | 2
分剪翻包 | DL002407004312/71 | DL002407004312 | 东方分剪6# | 合格 | 合格品 | 甲 | 樊小兵 | 156 | 156 | 1 | 0 | 0.254 | 80 | / |  |  |  |  | 31320013 | 镍钝化分切带 | 0.254-SPCC |  | 20 | MO002572 | MO002572-003-07-01 | FJ001 | 分剪模板 | 1910 | 2024-08-11 | 2024-08-11 | 3 | 2024-08-14 07:03:33 | 2024-08-14 16:16:10 | 江苏东方九天新能源材料有限公司 |  | 樊小兵 |  | 1 | 0.254 | 0 | 80 | 1 | DL002407004312/71 | 1：排刀规格 80*6+102.4海金杜门 SPCC-Ni 镍层：A面1.9um / B面 0.38um，注：1.成品表面不允许有擦划伤 顶压伤 刀印 油污 2.成品按顺时针摆放，每一片用3*3MM的木条隔开，厚度公差+/-0.01mm，宽度公差+/-0.13mm | 1 |  |  |  | 318 | 3
分剪翻包 | DL002407004712/11 | DL002407004712 | 东方分剪6# | 合格 | 合格品 | 甲 | 樊小兵 | 170 | 170 | 1 | 0 | 0.254 | 80 | / |  |  |  |  | 31320013 | 镍钝化分切带 | 0.254-SPCC |  | 20 | MO002572 | MO002572-002-01-01 | FJ001 | 分剪模板 | 1860 | 2024-08-11 | 2024-08-11 | 3 | 2024-08-14 07:00:10 | 2024-08-14 16:14:48 | 江苏东方九天新能源材料有限公司 |  | 樊小兵 |  | 1 | 0.254 | 0 | 80 | 1 | DL002407004712/11 | 1：排刀规格 80*6+102.4海金杜门 SPCC-Ni 镍层：A面1.9um / B面 0.38um，注：1.成品表面不允许有擦划伤 顶压伤 刀印 油污 2.成品按顺时针摆放，每一片用3*3MM的木条隔开，厚度公差+/-0.01mm，宽度公差+/-0.13mm | 1 |  |  |  | 227 | 2
最终脱脂 | JG12240703372 | JG1224070337 | 东方950脱脂1# | 合格 | 合格品 | 乙 | 何晓健,张东兵 | 6125 | 6125 | 1 | 10800 | 0.1 | 760 | 脱脂（950-1） |  | 20100142 | 轧硬 | 0.4*760-SPCC | 30210015 | 光亮卷 | 0.1-SPCC |  | 40 | MO001991 | MO001991-023-02 | GLJ002 | 东方光亮卷前处理（0.4轧0.1mm) | 13510 | 2024-07-24 | 2024-08-15 | 3 | 2024-08-14 16:13:38 | 2024-08-14 16:14:35 | 江苏东方九天新能源材料有限公司 |  | 何晓健 |  | 1 | 0.1 | 10800 | 760 | 1 | JG12240703372 | 轧0.1，米数控制在22800-22900米，脱脂分一包9200米。 | [5 empty] | 23
最终脱脂 | JG12240703371 | JG1224070337 | 东方950脱脂1# | 合格 | 合格品 | 乙 | 何晓健,张东兵 | 6980 | 6980 | 1 | 12300 | 0.1 | 760 | 脱脂（950-1） |  | 20100142 | 轧硬 | 0.4*760-SPCC | 30210015 | 光亮卷 | 0.1-SPCC |  | 40 | MO001991 | MO001991-023-01 | GLJ002 | 东方光亮卷前处理（0.4轧0.1mm) | 13510 | 2024-07-24 | 2024-08-15 | 3 | 2024-08-14 16:13:38 | 2024-08-14 16:14:35 | 江苏东方九天新能源材料有限公司 |  | 何晓健 |  | 1 | 0.1 | 12300 | 760 | 1 | JG12240703371 | 轧0.1，米数控制在22800-22900米，脱脂分一包9200米。 | [5 empty] | 23
分剪翻包 | DL002407004312/21 | DL002407004312 | 东方分剪6# | 合格 | 合格品 | 甲 | 樊小兵 | 163 | 163 | 1 | 0 | 0.254 | 80 | / |  |  |  |  | 31320013 | 镍钝化分切带 | 0.254-SPCC |  | 20 | MO002572 | MO002572-003-02-01 | FJ001 | 分剪模板 | 1910 | 2024-08-11 | 2024-08-11 | 3 | 2024-08-14 07:01:45 | 2024-08-14 16:14:32 | 江苏东方九天新能源材料有限公司 |  | 樊小兵 |  | 1 | 0.254 | 0 | 80 | 1 | DL002407004312/21 | 1：排刀规格 80*6+102.4海金杜门 SPCC-Ni 镍层：A面1.9um / B面 0.38um，注：1.成品表面不允许有擦划伤 顶压伤 刀印 油污 2.成品按顺时针摆放，每一片用3*3MM的木条隔开，厚度公差+/-0.01mm，宽度公差+/-0.13mm | 1 |  |  |  | 318 | 3
连退 | 142487233021 | 14248723302 | 东方连退 | 合格 | 合格品 | 甲 | 丁波 | 4945 | 4900 | 0.9909 | 1660 | 0.4 | 910 | LG：连退见工艺单，转1150平整 | 来料传动侧顶伤和10公分油斑，双边色差，传动侧白斑 | 11060059 | 预镀镍基带 | 0.4*910-BEVC | 31310042 | 镍钝化卷 | 0.4-BEVC |  | 20 | MO002079 | MO002079-002-01 | NDH001 | 镍钝化模板 | 8180 | 2024-07-26 | 2024-07-28 | 3 | 2024-08-14 14:49:12 | 2024-08-14 16:01:11 | 江苏东方九天新能源材料有限公司 | 261477 | 余军 |  |  | 0.4 | 1700 | 910 | 1 | 142487233021 | LG(0.4*910)要求详见工艺单 |  | 来料传动侧顶伤和10公分油斑，双边色差，传动侧白斑 |  |  | 362 | 2
最终退火 | JG12240703422 | JG12240703422 | 东方20# | 合格 |  | 甲 | 程新华,李龙礼,吴双勇 | 8470 | 8470 | 1 | 14700 | 0.1 | 760 | 退火（590℃） |  | 20500021 | 光亮卷半成品 | 0.4-SPCC | 30210015 | 光亮卷 | 0.1-SPCC |  | 50 | MO002447 | MO002447-002 | GLJ002 | 东方光亮卷前处理（0.4轧0.1mm) | 8560 | 2024-08-07 | 2024-08-17 | 3 | 2024-08-12 04:23:01 | 2024-08-14 15:50:22 | 江苏东方九天新能源材料有限公司 | 261530 | 刘忠于 | 刘忠于 |  | 0.1 | 14700 | 760 | 1 | JG12240703422 | 已退火，轧0.1，米数控制在14400-14500米 |  |  | 否 | 否 |  | 2
最终退火 | JG12240707032 | JG1224070703 | 东方20# | 合格 |  | 甲 | 程新华,李龙礼,吴双勇 | 4745 | 4745 | 1 | 8200 | 0.1 | 760 | 退火（590℃） |  | 20100142 | 轧硬 | 0.4*760-SPCC | 30210015 | 光亮卷 | 0.1-SPCC |  | 50 | MO002230 | MO002230-002-02 | GLJ002 | 东方光亮卷前处理（0.4轧0.1mm) | 14260 | 2024-08-01 | 2024-08-15 | 3 | 2024-08-12 04:23:01 | 2024-08-14 15:50:22 | 江苏东方九天新能源材料有限公司 | 272579 | 刘忠于 | 刘忠于 |  | 0.1 | 8200 | 760 | 1 | JG12240707032 | 轧0.1，米数控制在23800-23900米；脱脂分一包10500米 |  |  |  |  | 10038 | 2
最终退火 | JG12240703182 | JG1224070318 | 东方20# | 合格 |  | 甲 | 程新华,李龙礼,吴双勇 | 5845 | 5845 | 1 | 10100 | 0.1 | 760 | 退火（590℃） |  | 20100142 | 轧硬 | 0.4*760-SPCC | 30210015 | 光亮卷 | 0.1-SPCC |  | 50 | MO001991 | MO001991-021-02 | GLJ002 | 东方光亮卷前处理（0.4轧0.1mm) | 13450 | 2024-07-24 | 2024-08-15 | 3 | 2024-08-12 04:23:01 | 2024-08-14 15:50:22 | 江苏东方九天新能源材料有限公司 | 256408 | 刘忠于 | 刘忠于 |  | 0.1 | 10100 | 760 | 1 | JG12240703182 | 轧0.1，米数控制在22800-22900米，脱脂分一包9200米。 | [5 empty] | 21
最终退火 | JG12240703381 | JG1224070338 | 东方20# | 合格 |  | 甲 | 程新华,李龙礼,吴双勇 | 7540 | 7540 | 1 | 13100 | 0.1 | 760 | 退火（590℃） |  | 20100142 | 轧硬 | 0.4*760-SPCC | 30210015 | 光亮卷 | 0.1-SPCC |  | 50 | MO001991 | MO001991-006-01 | GLJ002 | 东方光亮卷前处理（0.4轧0.1mm) | 13520 | 2024-07-24 | 2024-08-15 | 3 | 2024-08-12 04:23:01 | 2024-08-14 15:50:22 | 江苏东方九天新能源材料有限公司 | 256385 | 刘忠于 | 刘忠于 |  | 0.1 | 13100 | 760 | 1 | JG12240703381 | 轧0.1，米数控制在22800-22900米，脱脂分一包9200米。 |  |  |  |  | 10955 | 6
铬钝化 | JG122407071422 | JG122407071422 | 东方铬钝化950 | 合格 | 让步接收 | 甲 | 韩康 | 3510 | 3499 | 0.9969 | 6450 | 0.1 | 710 | / | 尾部顶伤折印 | 30210015 | 光亮卷 | 0.1-SPCC | 30110014 | 铬钝化卷 | 0.1-SPCC |  | 10 | MO002662 | MO002662-007 | GDH001 | 铬钝化模板 | 3510 | 2024-08-14 | 2024-08-14 | 5 | 2024-08-14 15:44:43 | 2024-08-14 15:46:03 | 江苏东方九天新能源材料有限公司 | 290785 | 孙槐兵 |  |  | 0.1 | 6500 | 710 | 1 | JG122407071422 |  | 1 | S色差(色差 尾来料顶伤折印) | 是 | 是 | 2 | 7
铬钝化 | JG12240706141 | JG12240706141 | 东方铬钝化750 | 合格 | 让步接收 | 甲 | 周建锋 | 2938 | 2795 | 0.9513 | 6080 | 0.1 | 610 | / | 5685-5695米横向9-20mm处6个孔洞（0.11-0.17mm2） | 30210015 | 光亮卷 | 0.1-SPCC | 30110014 | 铬钝化卷 | 0.1-SPCC |  | 10 | MO002628 | MO002628-002 | GDH001 | 铬钝化模板 | 2938 | 2024-08-13 | 2024-08-13 | 5 | 2024-08-14 14:45:08 | 2024-08-14 15:41:22 | 江苏东方九天新能源材料有限公司 | 289277 | 倪兵 |  |  | 0.1 | 6400 | 610 | 1 | JG12240706141 |  | 1 | 5685-5695米横向9-20mm处6个孔洞，大小0.11-0.17，色差，辊印，白斑 | 是 | 是 | 56 | 2
铬钝化 | JG122407042021 | JG122407042021 | 东方铬钝化950 | 合格 | 合格品 | 甲 | 韩康 | 5090 | 5091 | 1.0002 | 9550 | 0.1 | 710 | / |  | 30210015 | 光亮卷 | 0.1-SPCC | 30110014 | 铬钝化卷 | 0.1-SPCC |  | 10 | MO002662 | MO002662-025 | GDH001 | 铬钝化模板 | 5090 | 2024-08-14 | 2024-08-14 | 5 | 2024-08-14 15:35:00 | 2024-08-14 15:35:32 | 江苏东方九天新能源材料有限公司 | 290804 | 孙槐兵 |  |  | 0.1 | 9550 | 710 | 1 | JG122407042021 |  | 1 |  | 是 | 是 | 0 | 25
最终平整 | JG122407070011 | JG1224070700 | 东方850平整 | 合格 | 合格品 | 乙 | 鞠承,姚学禹 | 7030 | 7010 | 0.9972 | 12250 | 0.1 | 760 | 平整 |  | 20100142 | 轧硬 | 0.4*760-SPCC | 30210015 | 光亮卷 | 0.1-SPCC |  | 60 | MO002242 | MO002242-004-01-01 | GLJ002 | 东方光亮卷前处理（0.4轧0.1mm) | 14120 | 2024-08-01 | 2024-08-15 | 3 | 2024-08-14 15:00:06 | 2024-08-14 15:35:17 | 江苏东方九天新能源材料有限公司 | 273578 | 鞠承 |  |  | 0.1 | 12200 | 760 | 1 | JG122407070011 | 轧0.1，米数控制在24400-24500米；脱脂平均分包 | 1 |  | 是 | 是 | 11814 | 4
最终平整 | JG122407035512 | JG1224070355 | 东方850平整 | 合格 | 合格品 | 乙 | 鞠承,姚学禹 | 1800 | 1800 | 1 | 3150 | 0.1 | 760 | 平整 |  | 20100142 | 轧硬 | 0.4*760-SPCC | 30210015 | 光亮卷 | 0.1-SPCC |  | 60 | MO001991 | MO001991-001-01-02 | GLJ002 | 东方光亮卷前处理（0.4轧0.1mm) | 13535 | 2024-07-24 | 2024-08-15 | 5 | 2024-08-14 14:01:46 | 2024-08-14 14:59:49 | 江苏东方九天新能源材料有限公司 |  | 鞠承 |  | 1 | 0.1 | 3150 | 760 | 1 | JG122407035512 | 轧0.1，米数控制在22800-22900米，脱脂分一包9200米。 | 1 |  | 是 | 是 | 4118 | 1
最终平整 | JG122407035511 | JG1224070355 | 东方850平整 | 合格 | 合格品 | 乙 | 鞠承,姚学禹 | 4850 | 4850 | 1 | 8520 | 0.1 | 760 | 平整 |  | 20100142 | 轧硬 | 0.4*760-SPCC | 30210015 | 光亮卷 | 0.1-SPCC |  | 60 | MO001991 | MO001991-001-01-01 | GLJ002 | 东方光亮卷前处理（0.4轧0.1mm) | 13535 | 2024-07-24 | 2024-08-15 | 5 | 2024-08-14 14:01:46 | 2024-08-14 14:59:49 | 江苏东方九天新能源材料有限公司 |  | 鞠承 |  | 1 | 0.1 | 8520 | 760 | 1 | JG122407035511 | 轧0.1，米数控制在22800-22900米，脱脂分一包9200米。 | 1 |  | 是 | 是 | 4118 | 1
铬钝化 | JG12240703692 | JG12240703692 | 东方铬钝化950 | 合格 | 让步接收 | 甲 | 韩康 | 6750 | 6731 | 0.9972 | 12430 | 0.1 | 710 | / | 黄条印 | 30210015 | 光亮卷 | 0.1-SPCC | 30110014 | 铬钝化卷 | 0.1-SPCC |  | 10 | MO002662 | MO002662-018 | GDH001 | 铬钝化模板 | 6750 | 2024-08-14 | 2024-08-14 | 5 | 2024-08-14 14:46:34 | 2024-08-14 14:58:51 | 江苏东方九天新能源材料有限公司 | 290797 | 孙槐兵 |  |  | 0.1 | 12460 | 710 | 1 | JG12240703692 |  | 1 | S色差(来料黄条印 碱液斑) | 是 | 是 | 12 | 18
分剪翻包 | DL002407001022/6 | DL002407001022 | 东方分剪6# | 合格 | 合格品 | 甲 | 樊小兵 | 195 | 165 | 0.8462 | 0 | 0.254 | 80 | / |  |  |  |  | 31320013 | 镍钝化分切带 | 0.254-SPCC |  | 20 | MO002572 | MO002572-001-06 | FJ001 | 分剪模板 | 1524 | 2024-08-11 | 2024-08-11 | 3 | 2024-08-14 13:32:30 | 2024-08-14 14:46:16 | 江苏东方九天新能源材料有限公司 |  | 樊小兵 |  | 1 | 0.254 | 0 | 80 | 1 | DL002407001022/6 | 1：排刀规格 80*6+102.4海金杜门 SPCC-Ni 镍层：A面1.9um / B面 0.38um，注：1.成品表面不允许有擦划伤 顶压伤 刀印 油污 2.成品按顺时针摆放，每一片用3*3MM的木条隔开，厚度公差+/-0.01mm，宽度公差+/-0.13mm | 1 |  |  |  | 15 | 1
铬钝化 | JG122406014321 | JG122406014321 | 东方铬钝化950 | 合格 | 让步接收 | 甲 | 韩康 | 2990 | 2973 | 0.9943 | 5840 | 0.1 | 680 | / | 5760米横向246.9-247.7mm2个孔洞（2.74-2.56mm2），花辊印 |  |  |  | 30110014 | 铬钝化卷 | 0.1-SPCC |  | 10 | MO002674 | MO002674-001 | GDH001 | 铬钝化模板 | 2990 | 2024-08-14 | 2024-08-14 | 5 | 2024-08-14 14:42:42 | 2024-08-14 14:45:27 | 江苏东方九天新能源材料有限公司 | 291151 | 孙槐兵 |  |  | 0.1 | 0 | 680 | 1 | JG122406014321 |  | 1 | S色差(色差 5760米2个孔洞 横向246.9-247.7 大小2.74-2.56 花辊印) | 是 | 是 | 3 | 1
铬钝化 | JG12240706961 | JG12240706961 | 东方铬钝化750 | 合格 | 让步接收 | 甲 | 孙锋 | 1964 | 1949 | 0.9924 | 4260 | 0.1 | 610 | / | 2050米-2075米横向524mm5个孔洞（0.11-0.23mm2），4190米横向518mm孔洞（0.11mm2），整卷花辊印重 |  |  |  | 30110014 | 铬钝化卷 | 0.1-SPCC |  | 10 | MO002628 | MO002628-004 | GDH001 | 铬钝化模板 | 1964 | 2024-08-13 | 2024-08-13 | 5 | 2024-08-14 14:10:49 | 2024-08-14 14:44:41 | 江苏东方九天新能源材料有限公司 | 289279 | 倪兵 |  |  | 0.1 | 4290 | 610 | 1 | JG12240706961 |  | 1 | 2050米-2075米横向524MM大小0.11-0.23MM5个孔洞，4190米横向518MM大小0.11MM1个孔洞，来料整卷花辊印重 | 是 | 是 | 34 | 4
分剪翻包 | DL002407004712/2 | DL002407004712 | 东方分剪6# | 其他入库 | 协议品 | 甲 | 樊小兵 | 235 | 94 | 0.4 | 1000 | 0.254 | 80 | / | 边浪重 | 31320013 | 镍钝化分切带 | 0.254-SPCC | 31320013 | 镍钝化分切带 | 0.254-SPCC |  | 20 | MO002572 | MO002572-002-02 | FJ001 | 分剪模板 | 1860 | 2024-08-11 | 2024-08-11 | 3 | 2024-08-14 06:54:42 | 2024-08-14 14:40:51 | 江苏东方九天新能源材料有限公司 |  | 樊小兵 |  | 1 | 0.254 | 0 | 80 | 1 | DL002407004712/2 | 1：排刀规格 80*6+102.4海金杜门 SPCC-Ni 镍层：A面1.9um / B面 0.38um，注：1.成品表面不允许有擦划伤 顶压伤 刀印 油污 2.成品按顺时针摆放，每一片用3*3MM的木条隔开，厚度公差+/-0.01mm，宽度公差+/-0.13mm | 1 |  | 是 | 是 | 227 | 2
最终脱脂 | JG12240707022 | JG1224070702 | 东方950脱脂1# | 合格 | 合格品 | 乙 | 何晓健,张东兵 | 7080 | 7080 | 1 | 12300 | 0.1 | 760 | 脱脂（950-1） |  | 20100142 | 轧硬 | 0.4*760-SPCC | 30210015 | 光亮卷 | 0.1-SPCC |  | 40 | MO002242 | MO002242-005-02 | GLJ002 | 东方光亮卷前处理（0.4轧0.1mm) | 14230 | 2024-08-01 | 2024-08-15 | 3 | 2024-08-14 14:16:21 | 2024-08-14 14:17:26 | 江苏东方九天新能源材料有限公司 |  | 何晓健 |  | 1 | 0.1 | 12300 | 760 | 1 | JG12240707022 | 轧0.1，米数控制在24400-24500米；脱脂平均分包 | [5 empty] | 5
最终脱脂 | JG12240707021 | JG1224070702 | 东方950脱脂1# | 合格 | 合格品 | 乙 | 何晓健,张东兵 | 7015 | 7015 | 1 | 12200 | 0.1 | 760 | 脱脂（950-1） |  | 20100142 | 轧硬 | 0.4*760-SPCC | 30210015 | 光亮卷 | 0.1-SPCC |  | 40 | MO002242 | MO002242-005-01 | GLJ002 | 东方光亮卷前处理（0.4轧0.1mm) | 14230 | 2024-08-01 | 2024-08-15 | 3 | 2024-08-14 14:16:21 | 2024-08-14 14:17:26 | 江苏东方九天新能源材料有限公司 |  | 何晓健 |  | 1 | 0.1 | 12200 | 760 | 1 | JG12240707021 | 轧0.1，米数控制在24400-24500米；脱脂平均分包 | [5 empty] | 5
连退 | 46B16681 | 46B16681 | 东方连退 | 合格 | 合格品 | 甲 | 丁波,余军,何冬儿,黄海斌,黄明,叶明东,虞梦龙 | 2950 | 2900 | 0.9831 | 1050 | 0.5 | 690 | 新乡正元：连退见工艺单 | 来料双木耳边，传动侧10公分整卷细划伤 | 20600026 | 镍钝化卷半成品 | 0.5-DCG | 31310044 | 镍钝化卷 | 0.5-DCG |  | 10 | MO002277 | MO002277-001 | NDH001 | 镍钝化模板 | 2950 | 2024-08-02 | 2024-08-08 | 3 | 2024-08-14 13:12:17 | 2024-08-14 14:13:42 | 江苏东方九天新能源材料有限公司 | 275736 | 余军 |  |  | 0.5 | 0 | 690 | 1 | 46B16681 | 新乡正元（0.5*690）镀层外3.5±0.3um，内1.5±0.3um,转连退 |  | 来料双木耳边，传动侧10公分整卷细划伤 | 否 | 否 |  | 1
平整改平 | JG122407040212 | JG1224070402 | 东方850平整 | 合格 | 让步接收 | 乙 | 姚学禹 | 2695 | 2690 | 0.9981 | 8700 | 0.1 | 415 | / | 板面振纹，3818-3827米传17cm2个孔洞（0.14mm2） |  |  |  | 30210015 | 光亮卷 | 0.1-SPCC |  | 80 | MO001831 | MO001831-015-01-02 | GLJ002 | 东方光亮卷前处理（0.4轧0.1mm) | 13715 | 2024-07-19 | 2024-07-19 | 3 | 2024-08-14 13:06:44 | 2024-08-14 14:01:35 | 江苏东方九天新能源材料有限公司 | 250538 | 鞠承 |  |  | 0.1 | 8550 | 415 | 1 | JG122407040212 | 轧0.1；米数控制在25100-25200，脱脂平均分包 | 1 | Z振纹(板面),K孔洞(3818-3827米传17CM2个0.14) | 是 | 是 | 15581 | 15
最终冷轧 | DL00240700672 | DL0024070067 | 东方650轧机 | 合格 | 合格品 | 乙 | 顾峰 | 6145 | 6100 | 0.9927 | 8600 | 0.15 | 610 | 昆山富裕炜：650轧机用普光辊Ra0.2-0.3μm轧制0.14mm（0.4-0.3-0.23-0.18-0.15）厚度公差：0.147-0.152mm、转脱脂 | X细划伤(细划伤),A暗线印(暗线印),Z振纹(轻振纹),Z针尖印(针尖印),H横辊印(横辊印强光下明显),C挫伤(偶有挫伤),B白斑(白斑),S色差(色差) | 20100023 | 轧硬 | 0.4*610-SPCC | 31010009 | 小品种钢卷 | 0.14-SPCC |  | 30 | MO002349 | MO002349-001-02 | XPZG001 | 小品种钢前处理模板 | 12345 | 2024-08-05 | 2024-08-19 | 3 | 2024-08-14 13:44:05 | 2024-08-14 13:46:03 | 江苏东方九天新能源材料有限公司 | 280409 | 顾峰 |  |  | 0.4 | 3250 | 610 | 1 | DL00240700672 | 昆山富裕炜: (0.14*610) 厚度±0.005MM,HV100-120,粗糙度≤0.15μ，卷重2-3吨 |  | X细划伤(细划伤),A暗线印(暗线印),Z振纹(轻振纹),Z针尖印(针尖印),H横辊印(横辊印强光下明显),C挫伤(偶有挫伤),B白斑(白斑),S色差(色差) |  |  |  | 1
铬钝化 | JG12240703702 | JG12240703702 | 东方铬钝化950 | 合格 | 合格品 | 甲 | 韩康 | 6705 | 6689 | 0.9976 | 12460 | 0.1 | 710 | / |  | 30210015 | 光亮卷 | 0.1-SPCC | 30110014 | 铬钝化卷 | 0.1-SPCC |  | 10 | MO002662 | MO002662-006 | GDH001 | 铬钝化模板 | 6705 | 2024-08-14 | 2024-08-14 | 5 | 2024-08-14 13:39:33 | 2024-08-14 13:40:35 | 江苏东方九天新能源材料有限公司 | 290784 | 孙槐兵 |  |  | 0.1 | 12600 | 710 | 1 | JG12240703702 |  | 1 | S色差(色差 条印 亮斑) | 是 | 是 | 1 | 6
最终冷轧 | JG1224080109 | JG1224080109 | 东方850轧机 | 合格 | 合格品 | 乙 | 杨海鹏 | 13940 | 13820 | 0.9914 | 23760 | 0.1 | 760 | 850轧机普光辊(Ra0.4-0.6μm)轧制0.1mm(0.4-0.25-0.15-0.115-0.1) |  | 20100142 | 轧硬 | 0.4*760-SPCC | 30210015 | 光亮卷 | 0.1-SPCC |  | 30 | MO002457 | MO002457-001 | GLJ002 | 东方光亮卷前处理（0.4轧0.1mm) | 13980 | 2024-08-08 | 2024-08-22 | 3 | 2024-08-14 13:30:55 | 2024-08-14 13:31:21 | 江苏东方九天新能源材料有限公司 | 283526 | 杨海鹏 |  |  | 0.4 | 5920 | 760 | 1 | JG1224080109 | 轧0.1，米数控制在23700-23800米，脱脂分一包10500米 |  |  | 否 | 否 |  | 1
分剪翻包 | DL002407001511/7 | DL002407001511 | 东方分剪5# | 其他入库 | 协议品 | 乙 | 尹斌斌 | 249 | 248 | 0.996 | 1500 | 0.203 | 79.5 | / | 边浪重，双木耳边 | 31320012 | 镍钝化分切带 | 0.203-SPCC | 31320012 | 镍钝化分切带 | 0.203-SPCC |  | 20 | MO002588 | MO002588-001-07 | FJ001 | 分剪模板 | 1882 | 2024-08-12 | 2024-08-12 | 3 | 2024-08-13 17:45:15 | 2024-08-14 13:17:40 | 江苏东方九天新能源材料有限公司 |  | 尹斌斌 |  | 1 | 0.203 | 0 | 79.5 | 1 | DL002407001511/7 | 1：排刀规格 79.5MM*7C 海金杜门 SPCC-Ni 镍层：外1.9um /内 1.27um 2:成品内孔φ400MM 成品外径φ750-1000MM，注：1.成品表面不允许有擦划伤 顶压伤 刀印 油污 用气象包装纸包装 2.成品按顺时针摆放，每一片用3*3MM的木条隔开 、单托上下两片内外圈加纸护角。厚度公差+/-0.01mm，宽度公差+/-0.13mm | 1 |  | 是 | 是 | 174 | 1
平整改平 | JG122407036212 | JG122407036212 | 东方850平整 | 待判定 | 5 | 乙 | 鞠承,姚学禹 | 1370 | 1370 | 1 | 2730 | 0.125 | 533 | / | D叠带(夹纸内180米来料叠带) | 20500005 | 光亮卷半成品 | 0.125-SPCC | 30210015 | 光亮卷 | 0.1-SPCC |  | 20 | MO002331 | MO002331-001 | GLJ002 | 东方光亮卷前处理（0.4轧0.1mm) | 2040 | 2024-08-04 | 2024-08-04 | 3 | 2024-08-14 12:45:10 | 2024-08-14 13:06:29 | 江苏东方九天新能源材料有限公司 | 278800 | 鞠承 |  |  | 0.125 | 2700 | 533 | 1 | JG122407036212 | 改轧0.1 |  | D叠带(夹纸内180米来料叠带) | 否 | 否 |  | 1
平整改平 | JG12240602743 | JG1224060274 | 东方850平整 | 待判定 |  | 乙 | 鞠承,姚学禹 | 1390 | 1380 | 0.9928 | 3480 | 0.1 | 533 | / | 1431-1435米传边32cm3个孔洞（0.22-1.37mm2），2208-2209米传边36cm4个孔洞（0.79mm2/1.23mm2/6.06mm2/91.47mm2） |  |  |  | 30210015 | 光亮卷 | 0.1-SPCC |  | 80 | MO000947 | MO000947-009-03 | KSFW001 | 东方小品种钢前处理 0.67（昆山富维 厚度公差：0.660-0.670mm,光泽度大于150GU（横向、纵向），粗糙度：Ra0.2-0.45um.硬度：HV80-110） | 13020 | 2024-06-25 | 2024-07-05 | 2 | 2024-08-14 12:43:16 | 2024-08-14 12:44:52 | 江苏东方九天新能源材料有限公司 | 193144 | 鞠承 |  |  | 0.1 | 3440 | 533 | 1 | JG12240602743 | 轧0.1，米数控制在22200-22300米，脱脂分一包9200米。 | 1 | K孔洞(1431-1435米传32CM3个0.22-1.37/2208-2209米传36CM4个0.79/1.23/6.06/91.47) |  |  | 8865 | 9
最终退火 | JG12240800062 | JG1224080006 | 东方20# | 合格 |  | 甲 | 程新华,李龙礼,吴双勇 | 6560 | 6560 | 1 | 12200 | 0.1 | 710 | 退火（590℃） |  | 20100028 | 轧硬 | 0.4*710-SPCC | 30210015 | 光亮卷 | 0.1-SPCC |  | 50 | MO002268 | MO002268-007-02 | GLJ002 | 东方光亮卷前处理（0.4轧0.1mm) | 13425 | 2024-08-02 | 2024-08-16 | 3 | 2024-08-12 04:17:28 | 2024-08-14 12:26:26 | 江苏东方九天新能源材料有限公司 | 275577 | 刘忠于 | 刘忠于 |  | 0.1 | 12200 | 710 | 1 | JG12240800062 | 轧0.1，米数控制在24500-24600米；脱脂平均分包 |  |  |  |  | 11771 | 7
最终退火 | JG12240706992 | JG1224070699 | 东方20# | 合格 |  | 甲 | 程新华,李龙礼,吴双勇 | 5235 | 5235 | 1 | 9100 | 0.1 | 760 | 退火（590℃） |  | 20100142 | 轧硬 | 0.4*760-SPCC | 30210015 | 光亮卷 | 0.1-SPCC |  | 50 | MO002242 | MO002242-003-02 | GLJ002 | 东方光亮卷前处理（0.4轧0.1mm) | 14120 | 2024-08-01 | 2024-08-15 | 3 | 2024-08-12 04:17:28 | 2024-08-14 12:26:26 | 江苏东方九天新能源材料有限公司 | 273577 | 刘忠于 | 刘忠于 |  | 0.1 | 9100 | 760 | 1 | JG12240706992 | 轧0.1，米数控制在24400-24500米；脱脂平均分包 | [5 empty] | 3
最终退火 | JG12240703181 | JG1224070318 | 东方20# | 合格 |  | 甲 | 程新华,李龙礼,吴双勇 | 7255 | 7255 | 1 | 12500 | 0.1 | 760 | 退火（590℃） |  | 20100142 | 轧硬 | 0.4*760-SPCC | 30210015 | 光亮卷 | 0.1-SPCC |  | 50 | MO001991 | MO001991-021-01 | GLJ002 | 东方光亮卷前处理（0.4轧0.1mm) | 13450 | 2024-07-24 | 2024-08-15 | 3 | 2024-08-12 04:17:28 | 2024-08-14 12:26:26 | 江苏东方九天新能源材料有限公司 | 256408 | 刘忠于 | 刘忠于 |  | 0.1 | 12500 | 760 | 1 | JG12240703181 | 轧0.1，米数控制在22800-22900米，脱脂分一包9200米。 | [5 empty] | 21
最终退火 | JG12240703301 | JG1224070330 | 东方20# | 合格 |  | 甲 | 程新华,李龙礼,吴双勇 | 7405 | 7405 | 1 | 13000 | 0.1 | 760 | 退火（590℃） |  | 20100142 | 轧硬 | 0.4*760-SPCC | 30210015 | 光亮卷 | 0.1-SPCC |  | 50 | MO001991 | MO001991-008-01 | GLJ002 | 东方光亮卷前处理（0.4轧0.1mm) | 13340 | 2024-07-24 | 2024-08-15 | 3 | 2024-08-12 04:17:28 | 2024-08-14 12:26:26 | 江苏东方九天新能源材料有限公司 | 256387 | 刘忠于 | 刘忠于 |  | 0.1 | 13000 | 760 | 1 | JG12240703301 | 轧0.1，米数控制在22800-22900米，脱脂分一包9200米。 |  |  |  |  | 9847 | 8
最终退火 | DL00240800412 | DL0024080041 | 东方20# | 合格 |  | 乙 | 李楷文,袁亚东,张天圣 | 6100 | 6100 | 1 | 2400 | 0.53 | 610 | 昆山宝必达：退火（620℃）、转850平整 |  | 20100082 | 轧硬 | 0.6*610-SPCC | 31010054 | 小品种钢卷 | 0.53-SPCC |  | 40 | MO002485 | MO002485-001-02 | XPZG001 | 小品种钢前处理模板 | 12490 | 2024-08-09 | 2024-08-19 | 3 | 2024-08-11 11:02:53 | 2024-08-14 12:25:45 | 江苏东方九天新能源材料有限公司 | 284522 | 刘忠于 | 刘忠于 |  | 0.53 | 2400 | 610 | 1 | DL00240800412 | 昆山宝必达:(0.53*610)厚度±0.01mm，HV85-105,粗糙度0.5-0.8μM，卷重2-3吨 |  |  |  |  | 4707 | 1
最终退火 | DL00240800411 | DL0024080041 | 东方20# | 合格 |  | 乙 | 李楷文,袁亚东,张天圣 | 6180 | 6180 | 1 | 2400 | 0.53 | 610 | 昆山宝必达：退火（620℃）、转850平整 |  | 20100082 | 轧硬 | 0.6*610-SPCC | 31010054 | 小品种钢卷 | 0.53-SPCC |  | 40 | MO002485 | MO002485-001-01 | XPZG001 | 小品种钢前处理模板 | 12490 | 2024-08-09 | 2024-08-19 | 3 | 2024-08-11 11:02:53 | 2024-08-14 12:25:45 | 江苏东方九天新能源材料有限公司 | 284522 | 刘忠于 | 刘忠于 |  | 0.53 | 2400 | 610 | 1 | DL00240800411 | 昆山宝必达:(0.53*610)厚度±0.01mm，HV85-105,粗糙度0.5-0.8μM，卷重2-3吨 |  |  |  |  | 4707 | 1
最终退火 | DL1224070041 | DL1224070041 | 东方20# | 合格 |  | 乙 | 李楷文,袁亚东,张天圣 | 4400 | 4400 | 1 | 2150 | 0.495 | 533 | 昆山富维:退火（620℃）、转850平整 |  | 20100067 | 轧硬 | 0.6*533-SPCC | 31010088 | 小品种钢卷 | 0.495-SPCC |  | 40 | MO001948 | MO001948-002 | XPZG001 | 小品种钢前处理模板 | 4530 | 2024-07-23 | 2024-08-04 | 3 | 2024-08-11 11:02:53 | 2024-08-14 12:25:45 | 江苏东方九天新能源材料有限公司 | 255250 | 刘忠于 | 刘忠于 |  | 0.495 | 2150 | 533 | 1 | DL1224070041 | 昆山富维：（0.495*533）厚度公差：+0/-0.01mm，HV80-110,粗糙度0.5-0.7um,卷重2-3吨，取A4纸贴打包后贴外面 |  |  | 否 | 否 |  | 2
最终退火 | DL1224070066 | DL1224070066 | 东方20# | 合格 |  | 乙 | 李楷文,袁亚东,张天圣 | 4380 | 4380 | 1 | 2330 | 0.45 | 533 | 昆山富维:退火（620℃），转850平整 |  | 20100067 | 轧硬 | 0.6*533-SPCC | 31010046 | 小品种钢卷 | 0.45-SPCC |  | 40 | MO001946 | MO001946-001 | XPZG001 | 小品种钢前处理模板 | 4480 | 2024-07-23 | 2024-08-02 | 3 | 2024-08-11 11:02:53 | 2024-08-14 12:25:45 | 江苏东方九天新能源材料有限公司 | 255242 | 刘忠于 | 刘忠于 |  | 0.45 | 2330 | 533 | 1 | DL1224070066 | 昆山富维：（0.45*533）厚度公差：+0/-0.012mm，HV80-120,粗糙度0.8-1.0um,光泽度50-150GU(纵向）卷重2-3吨，取A4纸贴打包后贴外面 |  |  | 否 | 否 |  | 1
最终退火 | JG12240707081 | JG1224070708 | 东方20# | 合格 |  | 乙 | 陈国,李楷文,袁亚东,张天圣 | 8100 | 8100 | 1 | 14150 | 0.1 | 760 | 退火（590℃） |  | 20100142 | 轧硬 | 0.4*760-SPCC | 30210015 | 光亮卷 | 0.1-SPCC |  | 50 | MO002230 | MO002230-005-01 | GLJ002 | 东方光亮卷前处理（0.4轧0.1mm) | 14080 | 2024-08-01 | 2024-08-15 | 3 | 2024-08-12 17:28:15 | 2024-08-14 12:25:25 | 江苏东方九天新能源材料有限公司 | 272582 | 刘忠于 | 刘忠于 |  | 0.1 | 14150 | 760 | 1 | JG12240707081 | 轧0.1，米数控制在23800-23900米；脱脂分一包10500米 | [5 empty] | 5
最终退火 | JG12240707051 | JG1224070705 | 东方20# | 合格 |  | 乙 | 陈国,李楷文,袁亚东,张天圣 | 6720 | 6720 | 1 | 11740 | 0.1 | 760 | 退火（590℃） |  | 20100142 | 轧硬 | 0.4*760-SPCC | 30210015 | 光亮卷 | 0.1-SPCC |  | 50 | MO002230 | MO002230-003-01 | GLJ002 | 东方光亮卷前处理（0.4轧0.1mm) | 14140 | 2024-08-01 | 2024-08-15 | 3 | 2024-08-12 17:28:15 | 2024-08-14 12:25:25 | 江苏东方九天新能源材料有限公司 | 272580 | 刘忠于 | 刘忠于 |  | 0.1 | 11740 | 760 | 1 | JG12240707051 | 轧0.1，米数控制在23800-23900米；脱脂分一包10500米 | [5 empty] | 3
最终退火 | JG12240707042 | JG1224070704 | 东方20# | 合格 |  | 乙 | 陈国,李楷文,袁亚东,张天圣 | 4355 | 4355 | 1 | 7600 | 0.1 | 760 | 退火（590℃） |  | 20100142 | 轧硬 | 0.4*760-SPCC | 30210015 | 光亮卷 | 0.1-SPCC |  | 50 | MO002230 | MO002230-001-02 | GLJ002 | 东方光亮卷前处理（0.4轧0.1mm) | 14250 | 2024-08-01 | 2024-08-15 | 3 | 2024-08-12 17:28:15 | 2024-08-14 12:25:25 | 江苏东方九天新能源材料有限公司 | 272578 | 刘忠于 | 刘忠于 |  | 0.1 | 7600 | 760 | 1 | JG12240707042 | 轧0.1，米数控制在23800-23900米；脱脂分一包10500米 | [5 empty] | 1
最终退火 | JG12240707041 | JG1224070704 | 东方20# | 合格 |  | 乙 | 陈国,李楷文,袁亚东,张天圣 | 9625 | 9625 | 1 | 16750 | 0.1 | 760 | 退火（590℃） |  | 20100142 | 轧硬 | 0.4*760-SPCC | 30210015 | 光亮卷 | 0.1-SPCC |  | 50 | MO002230 | MO002230-001-01 | GLJ002 | 东方光亮卷前处理（0.4轧0.1mm) | 14250 | 2024-08-01 | 2024-08-15 | 3 | 2024-08-12 17:28:15 | 2024-08-14 12:25:25 | 江苏东方九天新能源材料有限公司 | 272578 | 刘忠于 | 刘忠于 |  | 0.1 | 16750 | 760 | 1 | JG12240707041 | 轧0.1，米数控制在23800-23900米；脱脂分一包10500米 | [5 empty] | 1
铬钝化 | JG12240703732 | JG12240703732 | 东方铬钝化950 | 合格 | 让步接收 | 甲 | 韩康 | 6680 | 6665 | 0.9978 | 12460 | 0.1 | 710 | / | 尾部撞伤，顶伤印 | 30210015 | 光亮卷 | 0.1-SPCC | 30110014 | 铬钝化卷 | 0.1-SPCC |  | 10 | MO002662 | MO002662-005 | GDH001 | 铬钝化模板 | 6680 | 2024-08-14 | 2024-08-14 | 5 | 2024-08-14 12:19:41 | 2024-08-14 12:20:54 | 江苏东方九天新能源材料有限公司 | 290774 | 孙槐兵 |  |  | 0.1 | 12620 | 710 | 1 | JG12240703732 |  | 1 | S色差(色差 尾撞伤 顶伤印) | 是 | 是 | 1 | 5
最终脱脂 | DL00240800112 | DL0024080011 | 东方950脱脂1# | 合格 | 合格品 | 乙 | 何晓健,张东兵 | 4620 | 4620 | 1 | 3180 | 0.3 | 610 | 昆山宝必达：脱脂(单位张力6.5）、转退火 |  | 20100082 | 轧硬 | 0.6*610-SPCC | 31010029 | 小品种钢卷 | 0.29-SPCC |  | 30 | MO002352 | MO002352-001-02 | XPZG001 | 小品种钢前处理模板 | 9525 | 2024-08-05 | 2024-08-19 | 3 | 2024-08-14 12:19:19 | 2024-08-14 12:20:16 | 江苏东方九天新能源材料有限公司 |  | 何晓健 |  | 1 | 0.3 | 3180 | 610 | 1 | DL00240800112 | 昆山宝必达:(0.29*610),厚度±0.01mm，HV100-120,粗糙度0.7-1.0μM，卷重2-3吨 | [5 empty] | 1
最终脱脂 | DL00240800111 | DL0024080011 | 东方950脱脂1# | 合格 | 合格品 | 乙 | 何晓健,张东兵 | 4690 | 4690 | 1 | 3200 | 0.3 | 610 | 昆山宝必达：脱脂(单位张力6.5）、转退火 |  | 20100082 | 轧硬 | 0.6*610-SPCC | 31010029 | 小品种钢卷 | 0.29-SPCC |  | 30 | MO002352 | MO002352-001-01 | XPZG001 | 小品种钢前处理模板 | 9525 | 2024-08-05 | 2024-08-19 | 3 | 2024-08-14 12:19:19 | 2024-08-14 12:20:16 | 江苏东方九天新能源材料有限公司 |  | 何晓健 |  | 1 | 0.3 | 3200 | 610 | 1 | DL00240800111 | 昆山宝必达:(0.29*610),厚度±0.01mm，HV100-120,粗糙度0.7-1.0μM，卷重2-3吨 | [5 empty] | 1
切边 | JG12240703442 | JG12240703442 | 东方分剪6# | 合格 | 合格品 | 乙 | 尹斌斌 | 2500 | 1730 | 0.692 | 4000 | 0.11 | 533 | 改切533 |  | 20500004 | 光亮卷半成品 | 0.11-SPCC | 30210015 | 光亮卷 | 0.1-SPCC |  | 10 | MO002675 | MO002675-001 | GLJ002 | 东方光亮卷前处理（0.4轧0.1mm) | 2500 | 2024-08-14 | 2024-08-21 | 3 | 2024-08-14 12:12:27 | 2024-08-14 12:13:10 | 江苏东方九天新能源材料有限公司 | 261464 | 尹斌斌 |  |  | 0.11 | 5000 | 760 | 1 | JG12240703442 | 轧0.1光缆带 |  |  | 否 | 否 |  | 1
平整改平 | JG122405023812 | JG1224050238 | 东方850平整 | 待判定 |  | 乙 | 鞠承,姚学禹 | 1380 | 1370 | 0.9928 | 3400 | 0.1 | 533 | / | 操20CM内松花印重 |  |  |  | 30210015 | 光亮卷 | 0.1-SPCC |  | 90 | MO000943 | MO000943-003-01-02 | KSFW001 | 东方小品种钢前处理 0.67（昆山富维 厚度公差：0.660-0.670mm,光泽度大于150GU（横向、纵向），粗糙度：Ra0.2-0.45um.硬度：HV80-110） | 13880 | 2024-06-25 | 2024-07-05 | 2 | 2024-08-14 11:22:47 | 2024-08-14 11:24:55 | 江苏东方九天新能源材料有限公司 |  | 鞠承 |  | 1 | 0.1 | 3380 | 533 | 1 | JG122405023812 | 轧0.1，米数控制在23700-23800米，脱脂分一包10500米。 | 1 | S松花印(来料操20CM内重) |  |  | 3027 | 3
最终脱脂 | DL00240800122 | DL0024080012 | 东方950脱脂1# | 合格 | 合格品 | 乙 | 何晓健,张东兵 | 4745 | 4745 | 1 | 2780 | 0.34 | 610 | 昆山宝必达：脱脂(单位张力6.5）、转退火 |  | 20100082 | 轧硬 | 0.6*610-SPCC | 31010035 | 小品种钢卷 | 0.34-SPCC |  | 30 | MO002353 | MO002353-001-02 | XPZG001 | 小品种钢前处理模板 | 9510 | 2024-08-05 | 2024-08-19 | 3 | 2024-08-14 10:42:41 | 2024-08-14 11:02:11 | 江苏东方九天新能源材料有限公司 |  | 何晓健 |  | 1 | 0.34 | 2780 | 610 | 1 | DL00240800122 | 昆山宝必达:(0.34*610),厚度±0.01mm，HV100-120,粗糙度0.7-1.0μM，卷重2-3吨 | [5 empty] | 1
最终脱脂 | DL00240800121 | DL0024080012 | 东方950脱脂1# | 合格 | 合格品 | 乙 | 何晓健,张东兵 | 4620 | 4620 | 1 | 2700 | 0.34 | 610 | 昆山宝必达：脱脂(单位张力6.5）、转退火 |  | 20100082 | 轧硬 | 0.6*610-SPCC | 31010035 | 小品种钢卷 | 0.34-SPCC |  | 30 | MO002353 | MO002353-001-01 | XPZG001 | 小品种钢前处理模板 | 9510 | 2024-08-05 | 2024-08-19 | 3 | 2024-08-14 10:42:41 | 2024-08-14 11:02:11 | 江苏东方九天新能源材料有限公司 |  | 何晓健 |  | 1 | 0.34 | 2700 | 610 | 1 | DL00240800121 | 昆山宝必达:(0.34*610),厚度±0.01mm，HV100-120,粗糙度0.7-1.0μM，卷重2-3吨 | [5 empty] | 1
最终冷轧 | DL00240700671 | DL0024070067 | 东方650轧机 | 合格 | 合格品 | 乙 | 朱明 | 6165 | 6080 | 0.9862 | 8600 | 0.15 | 610 | 昆山富裕炜：650轧机用普光辊Ra0.2-0.3μm轧制0.14mm（0.4-0.3-0.23-0.18-0.15）厚度公差：0.147-0.152mm、转脱脂 | X细划伤(细划伤),A暗线印(暗线印、),H横辊印(横辊印强光下明显),C挫伤(偶有挫伤),B白斑(白斑),S色差(边部色差，) | 20100023 | 轧硬 | 0.4*610-SPCC | 31010009 | 小品种钢卷 | 0.14-SPCC |  | 30 | MO002349 | MO002349-001-01 | XPZG001 | 小品种钢前处理模板 | 12345 | 2024-08-05 | 2024-08-19 | 3 | 2024-08-14 10:40:44 | 2024-08-14 10:43:51 | 江苏东方九天新能源材料有限公司 | 280409 | 朱明 |  |  | 0.4 | 3250 | 610 | 1 | DL00240700671 | 昆山富裕炜: (0.14*610) 厚度±0.005MM,HV100-120,粗糙度≤0.15μ，卷重2-3吨 |  | X细划伤(细划伤),A暗线印(暗线印、),H横辊印(横辊印强光下明显),C挫伤(偶有挫伤),B白斑(白斑),S色差(边部色差，) |  |  |  | 1
最终冷轧 | JG1224070337 | JG1224070337 | 东方850轧机 | 合格 | 合格品 | 甲 | 吴宏林 | 13500 | 13200 | 0.9778 | 23200 | 0.1 | 760 | 850轧机普光辊(Ra0.4-0.6μm)轧制0.1mm(0.4-0.25-0.15-0.115-0.1) |  | 20100142 | 轧硬 | 0.4*760-SPCC | 30210015 | 光亮卷 | 0.1-SPCC |  | 30 | MO001991 | MO001991-023 | GLJ002 | 东方光亮卷前处理（0.4轧0.1mm) | 13510 | 2024-07-24 | 2024-08-15 | 3 | 2024-08-14 10:37:27 | 2024-08-14 10:38:16 | 江苏东方九天新能源材料有限公司 | 256410 | 吴宏林 |  |  | 0.4 | 5790 | 760 | 1 | JG1224070337 | 轧0.1，米数控制在22800-22900米，脱脂分一包9200米。 |  |  | 否 | 否 |  | 23
铬钝化 | JG122407055412 | JG122407055412 | 东方铬钝化950 | 合格 | 让步接收 | 甲 | 韩康 | 3780 | 3769 | 0.9971 | 6960 | 0.1 | 710 | 、 | 整卷中间色差，尾部顶伤印) | 30210015 | 光亮卷 | 0.1-SPCC | 30110014 | 铬钝化卷 | 0.1-SPCC |  | 10 | MO002617 | MO002617-001 | GDH001 | 铬钝化模板 | 3780 | 2024-08-13 | 2024-08-13 | 5 | 2024-08-14 10:14:09 | 2024-08-14 10:33:01 | 江苏东方九天新能源材料有限公司 | 289077 | 孙槐兵 |  |  | 0.1 | 7000 | 710 | 1 | JG122407055412 |  | 1 | S色差(来料整卷中间色差 尾顶伤印) | 是 | 是 | 19 | 1
最终脱脂 | JG122407069722 | JG1224070697 | 东方950脱脂1# | 合格 | 合格品 | 甲 | 关莫平,王建军 | 6560 | 6560 | 1 | 11510 | 0.1 | 760 | 脱脂（950-1） |  | 20100142 | 轧硬 | 0.4*760-SPCC | 30210015 | 光亮卷 | 0.1-SPCC |  | 40 | MO002242 | MO002242-001-02-02 | GLJ002 | 东方光亮卷前处理（0.4轧0.1mm) | 14300 | 2024-08-01 | 2024-08-15 | 3 | 2024-08-12 22:24:38 | 2024-08-14 10:21:38 | 江苏东方九天新能源材料有限公司 |  | 王建军 |  | 1 | 0.1 | 11510 | 760 | 1 | JG122407069722 | 轧0.1，米数控制在24400-24500米；脱脂平均分包 | [5 empty] | 1
最终脱脂 | JG122407069721 | JG1224070697 | 东方950脱脂1# | 合格 | 合格品 | 甲 | 关莫平,王建军 | 2010 | 2010 | 1 | 3490 | 0.1 | 760 | 脱脂（950-1） |  | 20100142 | 轧硬 | 0.4*760-SPCC | 30210015 | 光亮卷 | 0.1-SPCC |  | 40 | MO002242 | MO002242-001-02-01 | GLJ002 | 东方光亮卷前处理（0.4轧0.1mm) | 14300 | 2024-08-01 | 2024-08-15 | 3 | 2024-08-12 22:24:38 | 2024-08-14 10:21:38 | 江苏东方九天新能源材料有限公司 |  | 王建军 |  | 1 | 0.1 | 3490 | 760 | 1 | JG122407069721 | 轧0.1，米数控制在24400-24500米；脱脂平均分包 | [5 empty] | 1
最终脱脂 | DL00240700531 | DL0024070053 | 东方950脱脂1# | 合格 | 合格品 | 乙 | 何晓健,张东兵 | 5800 | 5780 | 0.9966 | 2210 | 0.54 | 610 | 昆山宝必达:脱脂(单位张力4.8）、转退火 |  | 20100082 | 轧硬 | 0.6*610-SPCC | 31010056 | 小品种钢卷 | 0.54-SPCC |  | 30 | MO002358 | MO002358-001-01 | XPZG001 | 小品种钢前处理模板 | 11680 | 2024-08-05 | 2024-08-19 | 3 | 2024-08-14 09:57:30 | 2024-08-14 09:58:07 | 江苏东方九天新能源材料有限公司 | 280506 | 何晓健 |  |  | 0.54 | 2230 | 610 | 1 | DL00240700531 | 昆山宝必达:(0.54*610),厚度±0.01mm，HV85-105,粗糙度0.5-0.8μM，卷重2-3吨 | [5 empty] | 1
最终脱脂 | DL00240700541 | DL0024070054 | 东方950脱脂1# | 合格 | 合格品 | 乙 | 何晓健,张东兵 | 5800 | 5755 | 0.9922 | 2220 | 0.54 | 610 | 昆山宝必达:脱脂(单位张力4.8）、转退火 |  | 20100082 | 轧硬 | 0.6*610-SPCC | 31010056 | 小品种钢卷 | 0.54-SPCC |  | 30 | MO002358 | MO002358-002-01 | XPZG001 | 小品种钢前处理模板 | 11690 | 2024-08-05 | 2024-08-19 | 3 | 2024-08-14 09:30:47 | 2024-08-14 09:31:22 | 江苏东方九天新能源材料有限公司 | 280507 | 何晓健 |  |  | 0.54 | 2230 | 610 | 1 | DL00240700541 | 昆山宝必达:(0.54*610),厚度±0.01mm，HV85-105,粗糙度0.5-0.8μM，卷重2-3吨 | [5 empty] | 2
铬钝化 | JG122407040111 | JG122407040111 | 东方铬钝化950 | 合格 | 让步接收 | 乙 | 李志祥 | 5890 | 5865 | 0.9958 | 10930 | 0.1 | 710 | / | 花辊印 |  |  |  | 30110014 | 铬钝化卷 | 0.1-SPCC |  | 10 | MO002619 | MO002619-001 | GDH001 | 铬钝化模板 | 5890 | 2024-08-13 | 2024-08-13 | 5 | 2024-08-14 07:55:30 | 2024-08-14 09:03:57 | 江苏东方九天新能源材料有限公司 | 289133 | 陈猛 |  |  | 0.1 | 10950 | 710 | 1 | JG122407040111 |  | 1 | 花辊印 色差 乳化斑 | 是 | 是 | 68 | 1
最终脱脂 | DL00240700532 | DL0024070053 | 东方950脱脂1# | 合格 | 合格品 | 乙 | 何晓健,张东兵 | 5760 | 5740 | 0.9965 | 2190 | 0.54 | 610 | 昆山宝必达:脱脂(单位张力4.8）、转退火 |  | 20100082 | 轧硬 | 0.6*610-SPCC | 31010056 | 小品种钢卷 | 0.54-SPCC |  | 30 | MO002358 | MO002358-001-02 | XPZG001 | 小品种钢前处理模板 | 11680 | 2024-08-05 | 2024-08-19 | 3 | 2024-08-14 08:59:04 | 2024-08-14 08:59:38 | 江苏东方九天新能源材料有限公司 | 280506 | 何晓健 |  |  | 0.54 | 2200 | 610 | 1 | DL00240700532 | 昆山宝必达:(0.54*610),厚度±0.01mm，HV85-105,粗糙度0.5-0.8μM，卷重2-3吨 | [5 empty] | 1
最终冷轧 | JG1224070702 | JG1224070702 | 东方850轧机 | 合格 | 合格品 | 甲 | 吴宏林 | 14215 | 14150 | 0.9954 | 24490 | 0.1 | 760 | 850轧机普光辊(Ra0.4-0.6μm)轧制0.1mm(0.4-0.25-0.15-0.115-0.1) |  | 20100142 | 轧硬 | 0.4*760-SPCC | 30210015 | 光亮卷 | 0.1-SPCC |  | 30 | MO002242 | MO002242-005 | GLJ002 | 东方光亮卷前处理（0.4轧0.1mm) | 14230 | 2024-08-01 | 2024-08-15 | 3 | 2024-08-14 08:20:29 | 2024-08-14 08:21:25 | 江苏东方九天新能源材料有限公司 | 273579 | 吴宏林 |  |  | 0.4 | 6020 | 760 | 1 | JG1224070702 | 轧0.1，米数控制在24400-24500米；脱脂平均分包 |  |  | 否 | 否 |  | 5
最终脱脂 | DL00240800092 | DL0024080009 | 东方950脱脂1# | 合格 | 合格品 | 甲 | 关莫平,王建军 | 6260 | 6125 | 0.9784 | 3150 | 0.39 | 610 | 昆山宝必达：脱脂(单位张力6.2）、转退火 |  | 20100082 | 轧硬 | 0.6*610-SPCC | 31010040 | 小品种钢卷 | 0.39-SPCC |  | 30 | MO002354 | MO002354-001-02 | XPZG001 | 小品种钢前处理模板 | 12570 | 2024-08-05 | 2024-08-19 | 3 | 2024-08-14 08:09:51 | 2024-08-14 08:16:57 | 江苏东方九天新能源材料有限公司 | 280440 | 王建军 |  |  | 0.39 | 3200 | 610 | 1 | DL00240800092 | 昆山宝必达:(0.39*610),厚度±0.01mm，HV100-120,粗糙度0.7-1.0μM，卷重2-3吨 |  |  |  |  | 170 | 1
改轧 | DL122407007912 | DL122407007912 | 东方650轧机 | 合格 | 让步接收 | 甲 | 徐炜 | 2870 | 2820 | 0.9826 | 1350 | 0.44 | 610 | 泰兴双永：650轧机中间道次普光辊（Ra0.2-0.3μm)轧制,最后一道建议用Ra1.2-1.4μm毛化辊轧至0.44mm（0.75-0.5-0.44）厚度公差：0.443-0.448mm，（轧后粗糙度控制在Ra0.8-0.95μm.），硬度150-170HV，合格转750平整 | A暗线印(),S色差条印(),Z振纹(),H横辊印(),C擦伤() |  |  |  | 31010045 | 小品种钢卷 | 0.44-SPCC |  | 10 | MO002542 | MO002542-001 | XPZG001 | 小品种钢前处理模板 | 2870 | 2024-08-10 | 2024-08-22 | 3 | 2024-08-14 08:14:12 | 2024-08-14 08:15:47 | 江苏东方九天新能源材料有限公司 | 286208 | 蔡迎虎 |  |  | 0.75 | 810 | 610 | 1 | DL122407007912 | 改轧料 做泰兴双永:(0.44*610) 厚度±0.01mm，HV150-170，粗糙度0.7-0.9μM,卷重2-3.5吨 |  | A暗线印(),S色差条印(),Z振纹(),H横辊印(),C擦伤() | 否 | 否 |  | 1
改轧 | DL122407007922 | DL122407007922 | 东方650轧机 | 合格 | 让步接收 | 甲 | 关颜伟 | 3090 | 3030 | 0.9806 | 1450 | 0.44 | 610 | 泰兴双永：650轧机中间道次普光辊（Ra0.2-0.3μm)轧制,最后一道建议用Ra1.2-1.4μm毛化辊轧至0.44mm（0.75-0.5-0.44）厚度公差：0.443-0.448mm，（轧后粗糙度控制在Ra0.8-0.95μm.），硬度150-170HV，合格转750平整 | A暗线印(),S色差条印(),Z振纹(),H黑斑(),B白斑(),L亮点() |  |  |  | 31010045 | 小品种钢卷 | 0.44-SPCC |  | 10 | MO002542 | MO002542-002 | XPZG001 | 小品种钢前处理模板 | 3090 | 2024-08-10 | 2024-08-22 | 3 | 2024-08-14 08:11:53 | 2024-08-14 08:13:43 | 江苏东方九天新能源材料有限公司 | 286209 | 蔡迎虎 |  |  | 0.75 | 850 | 610 | 1 | DL122407007922 | 改轧料 做泰兴双永:(0.44*610) 厚度±0.01mm，HV150-170，粗糙度0.7-0.9μM,卷重2-3.5吨 |  | A暗线印(),S色差条印(),Z振纹(),H黑斑(),B白斑(),L亮点() | 否 | 否 |  | 2
一次脱脂 | DL002406001322 | DL002406001322 | 东方950脱脂1# | 合格 | 合格品 | 甲 | 韩成飞,周志平 | 2300 | 2300 | 1 | 960 | 0.49 | 610 | 昆山泰德通：脱脂(单位张力6.0），转650轧机 |  | 20200051 | 小品种钢半成品 | 0.49-SPCC | 20600016 | 镍钝化卷半成品 | 0.15-SPCC |  | 10 | MO002290 | MO002290-001 | XPZG001 | 小品种钢前处理模板 | 2300 | 2024-08-02 | 2024-08-17 | 3 | 2024-08-14 07:53:16 | 2024-08-14 08:01:17 | 江苏东方九天新能源材料有限公司 | 276097 | 周志平 |  |  | 0.49 | 0 | 610 | 1 | DL002406001322 | 0.49做昆山泰德通:(0.15*610)厚度±0.005，HV90-110,粗糙度0.5-0.7 |  |  | 否 | 否 |  | 1
铬钝化 | JG1224070361223 | JG122407036122 | 东方铬钝化950 | 合格 | 合格品 | 乙 | 李志祥 | 2321 | 2321 | 1 | 4060 | 0.1 | 760 | / |  | 30210015 | 光亮卷 | 0.1-SPCC | 30110014 | 铬钝化卷 | 0.1-SPCC |  | 10 | MO002619 | MO002619-009-03 | GDH001 | 铬钝化模板 | 7070 | 2024-08-13 | 2024-08-13 | 5 | 2024-08-14 07:15:06 | 2024-08-14 07:54:55 | 江苏东方九天新能源材料有限公司 |  | 陈猛 |  | 1 | 0.1 | 4060 | 760 | 1 | JG1224070361223 |  | 1 | 乳化斑 色差 | 是 | 是 | 52 | 9
铬钝化 | JG1224070361222 | JG122407036122 | 东方铬钝化950 | 合格 | 合格品 | 乙 | 李志祥 | 2351 | 2351 | 1 | 4100 | 0.1 | 760 | / |  | 30210015 | 光亮卷 | 0.1-SPCC | 30110014 | 铬钝化卷 | 0.1-SPCC |  | 10 | MO002619 | MO002619-009-02 | GDH001 | 铬钝化模板 | 7070 | 2024-08-13 | 2024-08-13 | 5 | 2024-08-14 07:15:06 | 2024-08-14 07:54:55 | 江苏东方九天新能源材料有限公司 |  | 陈猛 |  | 1 | 0.1 | 4100 | 760 | 1 | JG1224070361222 |  | 1 | 乳化斑 色差 | 是 | 是 | 52 | 9
铬钝化 | JG1224070361221 | JG122407036122 | 东方铬钝化950 | 合格 | 合格品 | 乙 | 李志祥 | 2349 | 2349 | 1 | 4100 | 0.1 | 760 | / |  | 30210015 | 光亮卷 | 0.1-SPCC | 30110014 | 铬钝化卷 | 0.1-SPCC |  | 10 | MO002619 | MO002619-009-01 | GDH001 | 铬钝化模板 | 7070 | 2024-08-13 | 2024-08-13 | 5 | 2024-08-14 07:15:06 | 2024-08-14 07:54:55 | 江苏东方九天新能源材料有限公司 |  | 陈猛 |  | 1 | 0.1 | 4100 | 760 | 1 | JG1224070361221 |  | 1 | 乳化斑 色差 | 是 | 是 | 52 | 9
最终平整 | DL0024080045 | DL0024080045 | 东方750平整 | 合格 | 让步接收 | 甲 | 丁振,龚政 | 5320 | 5150 | 0.968 | 4170 | 0.25 | 630 | 苏州高质行: 750平整用普光辊Ra0.2-0.3μm平整，厚度公差：0.240-0.260mm、硬度170-200HV，粗糙度0.2-0.4μm、转分切 | 多条暗线印，版型差，振纹，白条印，细划伤，搓伤 |  |  |  | 31010025 | 小品种钢卷 | 0.25-SPCC |  | 40 | MO002472 | MO002472-001 | XPZG001 | 小品种钢前处理模板 | 5370 | 2024-08-08 | 2024-08-20 | 5 | 2024-08-14 07:49:18 | 2024-08-14 07:51:00 | 江苏东方九天新能源材料有限公司 | 283701 | 丁振 |  |  | 0.25 | 4200 | 630 | 1 | DL0024080045 | 苏州高质行(0.25*630)厚度公差：+/-0.01MM，HV170-200,粗糙度0.2-0.4μM,单卷重量760-900KG | 1 | A暗线印(来料多条暗线印，版型差),Z振纹(来料振纹，白条印，细划伤),H横辊印(来料横条印，搓伤) | 是 | 是 | 2742 | 1
一次脱脂 | DL002406001112 | DL002406001112 | 东方950脱脂1# | 合格 | 合格品 | 甲 | 韩成飞,周志平 | 2650 | 2650 | 1 | 1020 | 0.54 | 610 | 昆山泰德通：脱脂(单位张力6.0），转650轧机 |  | 31010056 | 小品种钢卷 | 0.54-SPCC | 20600016 | 镍钝化卷半成品 | 0.15-SPCC |  | 10 | MO002288 | MO002288-003 | XPZG001 | 小品种钢前处理模板 | 2650 | 2024-08-02 | 2024-08-17 | 3 | 2024-08-14 07:37:44 | 2024-08-14 07:38:32 | 江苏东方九天新能源材料有限公司 | 276091 | 周志平 |  |  | 0.54 | 0 | 610 | 1 | DL002406001112 | 0.54做昆山泰德通:(0.15*610)厚度±0.005，HV90-110,粗糙度0.5-0.7 |  |  | 否 | 否 |  | 3
最终脱脂 | DL1224070083 | DL1224070083 | 东方950脱脂1# | 合格 | 合格品 | 甲 | 关莫平,王建军 | 6250 | 6120 | 0.9792 | 1950 | 0.67 | 610 | 昆山宝必达：脱脂（单位张力3.8）、转退火 |  | 20100130 | 轧硬 | 1.2*610-SPCC | 31010040 | 小品种钢卷 | 0.39-SPCC |  | 30 | MO002359 | MO002359-001 | XPZG001 | 小品种钢前处理模板 | 6320 | 2024-08-05 | 2024-08-19 | 3 | 2024-08-14 07:29:36 | 2024-08-14 07:30:05 | 江苏东方九天新能源材料有限公司 | 280510 | 王建军 |  |  | 0.67 | 1980 | 610 | 1 | DL1224070083 | 昆山宝必达:(0.39*610),厚度±0.01mm，HV150-170,粗糙度0.7-1.0μM，卷重2-3吨 |  |  | 否 | 否 |  | 1
一次脱脂 | DL002406001111 | DL002406001111 | 东方950脱脂1# | 合格 | 合格品 | 甲 | 韩成飞,周志平 | 3250 | 3250 | 1 | 1250 | 0.54 | 610 | 昆山泰德通：脱脂(单位张力6.0），转650轧机 |  | 31010056 | 小品种钢卷 | 0.54-SPCC | 20600016 | 镍钝化卷半成品 | 0.15-SPCC |  | 10 | MO002288 | MO002288-001 | XPZG001 | 小品种钢前处理模板 | 3250 | 2024-08-02 | 2024-08-17 | 3 | 2024-08-14 07:18:51 | 2024-08-14 07:21:09 | 江苏东方九天新能源材料有限公司 | 276089 | 周志平 |  |  | 0.54 | 1250 | 610 | 1 | DL002406001111 | 0.54做昆山泰德通:(0.15*610)厚度±0.005，HV90-110,粗糙度0.5-0.7 |  |  | 否 | 否 |  | 1
一次脱脂 | DL002406000912 | DL002406000912 | 东方950脱脂1# | 合格 | 合格品 | 甲 | 韩成飞,周志平 | 2890 | 2890 | 1 | 1060 | 0.57 | 610 | 昆山泰德通：脱脂(单位张力6.0），转650轧机 |  | 31010081 | 小品种钢卷 | 0.57-SPCC | 20600016 | 镍钝化卷半成品 | 0.15-SPCC |  | 10 | MO002287 | MO002287-003 | XPZG001 | 小品种钢前处理模板 | 2890 | 2024-08-02 | 2024-08-17 | 3 | 2024-08-14 07:17:35 | 2024-08-14 07:18:24 | 江苏东方九天新能源材料有限公司 | 276085 | 周志平 |  |  | 0.57 | 1060 | 610 | 1 | DL002406000912 | 0.57做昆山泰德通:(0.15*610)厚度±0.005，HV90-110,粗糙度0.5-0.7 |  |  | 否 | 否 |  | 3
一次脱脂 | DL002406001212 | DL002406001212 | 东方950脱脂1# | 合格 | 合格品 | 甲 | 韩成飞,周志平 | 2950 | 2950 | 1 | 1120 | 0.54 | 610 | 昆山泰德通：脱脂(单位张力6.0），转650轧机 |  | 31010056 | 小品种钢卷 | 0.54-SPCC | 20600016 | 镍钝化卷半成品 | 0.15-SPCC |  | 10 | MO002288 | MO002288-004 | XPZG001 | 小品种钢前处理模板 | 2950 | 2024-08-02 | 2024-08-17 | 3 | 2024-08-14 07:16:13 | 2024-08-14 07:17:04 | 江苏东方九天新能源材料有限公司 | 276092 | 周志平 |  |  | 0.54 | 0 | 610 | 1 | DL002406001212 | 0.54做昆山泰德通:(0.15*610)厚度±0.005，HV90-110,粗糙度0.5-0.7 |  |  | 否 | 否 |  | 4
一次脱脂 | JL0024040024-22 | JL0024040024-22 | 东方950脱脂1# | 合格 | 合格品 | 甲 | 韩成飞,周志平 | 3110 | 3110 | 1 | 1120 | 0.57 | 610 | 昆山泰德通：脱脂(单位张力6.0），转650轧机 |  | 31010081 | 小品种钢卷 | 0.57-SPCC | 20600016 | 镍钝化卷半成品 | 0.15-SPCC |  | 10 | MO002287 | MO002287-001 | XPZG001 | 小品种钢前处理模板 | 3110 | 2024-08-02 | 2024-08-17 | 3 | 2024-08-14 07:14:41 | 2024-08-14 07:15:34 | 江苏东方九天新能源材料有限公司 | 276083 | 周志平 |  |  | 0.57 | 0 | 610 | 1 | JL0024040024-22 | 0.57做昆山泰德通:(0.15*610)厚度±0.005，HV90-110,粗糙度0.5-0.7 |  |  | 否 | 否 |  | 1
最终冷轧 | DL00240700702 | DL0024070070 | 东方650轧机 | 合格 | 让步接收 | 甲 | 关颜伟 | 6150 | 6100 | 0.9919 | 6080 | 0.2 | 610 | 昆山富裕炜：650轧机用普光辊Ra0.15-0.25μm轧制0.2mm（0.4-0.3-0.24-0.2）厚度公差：0.207-0.212mm（注意公差范围）、转脱脂 | A暗线印(),S色差条印(),Z振纹(),H横辊印(),D叠带(),C挫伤()传边1公分左右串辊印 |  |  |  | 31010030 | 小品种钢卷 | 0.2-SPCC |  | 30 | MO002351 | MO002351-001-02 | XPZG001 | 小品种钢前处理模板 | 12295 | 2024-08-05 | 2024-08-19 | 3 | 2024-08-14 07:03:07 | 2024-08-14 07:08:43 | 江苏东方九天新能源材料有限公司 | 280413 | 蔡迎虎 |  |  | 0.4 | 3230 | 610 | 1 | DL00240700702 | 昆山富裕炜: (0.2*610) 厚度±0.005MM,HV100-120,粗糙度≤0.15μ，卷重2-3吨 |  | A暗线印(),S色差条印(),Z振纹(),H横辊印(),D叠带(),C挫伤()传边1公分左右串辊印 |  |  |  | 1
一次脱脂 | DL00240600131 | DL00240600131 | 东方950脱脂1# | 合格 | 合格品 | 甲 | 韩成飞,周志平 | 5780 | 5780 | 1 | 2500 | 0.49 | 610 | 昆山泰德通：脱脂(单位张力6.0），转650轧机 |  | 31010050 | 小品种钢卷 | 0.49-SPCC | 20600016 | 镍钝化卷半成品 | 0.15-SPCC |  | 10 | MO002290 | MO002290-002 | XPZG001 | 小品种钢前处理模板 | 5780 | 2024-08-02 | 2024-08-17 | 3 | 2024-08-14 07:03:02 | 2024-08-14 07:03:55 | 江苏东方九天新能源材料有限公司 | 276098 | 周志平 |  |  | 0.49 | 0 | 610 | 1 | DL00240600131 | 0.49做昆山泰德通:(0.15*610)厚度±0.005，HV90-110,粗糙度0.5-0.7 |  |  | 否 | 否 |  | 2
一次脱脂 | DL00240600092 | DL00240600092 | 东方950脱脂1# | 合格 | 合格品 | 甲 | 韩成飞,周志平 | 5880 | 5880 | 1 | 2150 | 0.57 | 610 | 昆山泰德通：脱脂(单位张力6.0），转650轧机 |  | 31010081 | 小品种钢卷 | 0.57-SPCC | 20600016 | 镍钝化卷半成品 | 0.15-SPCC |  | 10 | MO002287 | MO002287-002 | XPZG001 | 小品种钢前处理模板 | 5880 | 2024-08-02 | 2024-08-17 | 3 | 2024-08-14 07:01:34 | 2024-08-14 07:02:24 | 江苏东方九天新能源材料有限公司 | 276084 | 周志平 |  |  | 0.57 | 2160 | 610 | 1 | DL00240600092 | 0.57做昆山泰德通:(0.15*610)厚度±0.005，HV90-110,粗糙度0.5-0.7 |  |  | 否 | 否 |  | 2
一次脱脂 | DL00240600102 | DL00240600102 | 东方950脱脂1# | 合格 | 合格品 | 甲 | 韩成飞,周志平 | 5900 | 5990 | 1.0153 | 2400 | 0.51 | 610 | 昆山泰德通：脱脂(单位张力6.0），650轧机 |  | 31010052 | 小品种钢卷 | 0.51-SPCC | 20600016 | 镍钝化卷半成品 | 0.15-SPCC |  | 10 | MO002292 | MO002292-001 | XPZG001 | 小品种钢前处理模板 | 5900 | 2024-08-02 | 2024-08-17 | 3 | 2024-08-14 06:59:22 | 2024-08-14 07:00:17 | 江苏东方九天新能源材料有限公司 | 276105 | 周志平 |  |  | 0.51 | 0 | 610 | 1 | DL00240600102 | 0.51做昆山泰德通:(0.15*610)厚度±0.005，HV90-110,粗糙度0.5-0.7 |  |  | 否 | 否 |  | 1
一次脱脂 | JL0024030059-2 | JL0024030059-2 | 东方950脱脂1# | 合格 | 合格品 | 甲 | 韩成飞,周志平 | 6110 | 6110 | 1 | 2890 | 0.44 | 610 | 昆山泰德通：脱脂(单位张力6.0），转650轧机 |  | 31010045 | 小品种钢卷 | 0.44-SPCC | 20600016 | 镍钝化卷半成品 | 0.15-SPCC |  | 10 | MO002285 | MO002285-001 | XPZG001 | 小品种钢前处理模板 | 6110 | 2024-08-02 | 2024-08-17 | 3 | 2024-08-14 06:57:26 | 2024-08-14 06:58:29 | 江苏东方九天新能源材料有限公司 | 276079 | 周志平 |  |  | 0.44 | 0 | 610 | 1 | JL0024030059-2 | 0.44做昆山泰德通:(0.15*610)厚度±0.005，HV90-110,粗糙度0.5-0.7 |  |  | 否 | 否 |  | 1
最终脱脂 | DL1224070085 | DL1224070085 | 东方950脱脂1# | 合格 | 合格品 | 甲 | 关莫平,王建军 | 6100 | 5950 | 0.9754 | 1900 | 0.67 | 610 | 昆山宝必达：脱脂（单位张力3.8）、转退火 |  | 20100130 | 轧硬 | 1.2*610-SPCC | 31010040 | 小品种钢卷 | 0.39-SPCC |  | 30 | MO002359 | MO002359-003 | XPZG001 | 小品种钢前处理模板 | 6150 | 2024-08-05 | 2024-08-19 | 3 | 2024-08-14 06:55:56 | 2024-08-14 06:56:34 | 江苏东方九天新能源材料有限公司 | 280512 | 王建军 |  |  | 0.67 | 1900 | 610 | 1 | DL1224070085 | 昆山宝必达:(0.39*610),厚度±0.01mm，HV150-170,粗糙度0.7-1.0μM，卷重2-3吨 |  |  | 否 | 否 |  | 3
一次脱脂 | DL00240600112 | DL00240600112 | 东方950脱脂1# | 合格 | 合格品 | 甲 | 韩成飞,周志平 | 5940 | 5940 | 1 | 2260 | 0.54 | 610 | 昆山泰德通：脱脂(单位张力6.0），转650轧机 |  | 31010056 | 小品种钢卷 | 0.54-SPCC | 20600016 | 镍钝化卷半成品 | 0.15-SPCC |  | 10 | MO002288 | MO002288-002 | XPZG001 | 小品种钢前处理模板 | 5940 | 2024-08-02 | 2024-08-17 | 3 | 2024-08-14 06:55:19 | 2024-08-14 06:56:25 | 江苏东方九天新能源材料有限公司 | 276090 | 周志平 |  |  | 0.54 | 0 | 610 | 1 | DL00240600112 | 0.54做昆山泰德通:(0.15*610)厚度±0.005，HV90-110,粗糙度0.5-0.7 |  |  | 否 | 否 |  | 2
最终平整 | DL0024080001 | DL0024080001 | 东方750平整 | 合格 | 让步接收 | 甲 | 丁振,龚政 | 4900 | 4680 | 0.9551 | 1580 | 0.63 | 610 | 上海仁杰：750平整建议用Ra1.2-1.4μm毛化辊，厚度公差：0.62-0.64mm，硬度140-160HV，粗糙度0.7-0.9um. | 多条暗线印，振纹重，横条印，厚薄公差(0.632-0.637同板差0.014)，传边2cm线印明显 |  |  |  | 31010064 | 小品种钢卷 | 0.63-SPCC |  | 60 | MO002314 | MO002314-001 | XPZG001 | 小品种钢前处理模板 | 5125 | 2024-08-03 | 2024-08-03 | 5 | 2024-08-14 06:54:34 | 2024-08-14 06:56:02 | 江苏东方九天新能源材料有限公司 | 278121 | 丁振 |  |  | 0.63 | 1600 | 610 | 1 | DL0024080001 | 上海仁杰：厚度0.62-0.64mm，HV140-160，粗糙度0.7-0.9，卷重4.5-5吨 | 1 | A暗线印(来料多条暗线印),Z振纹(来料振纹重，横条印),H厚薄公差(0.632-0.637同板差0.014) | 是 | 是 | 4404 | 1
铬钝化 | JG1224070578 | JG1224070578 | 东方铬钝化750 | 合格 | 让步接收 | 乙 | 李澍 | 6454 | 6439 | 0.9977 | 9460 | 0.15 | 610 | 0.15镀铬量80-100 | 振纹重 | 30210011 | 光亮卷 | 0.15-SPCC | 30110011 | 铬钝化卷 | 0.15-SPCC |  | 10 | MO002618 | MO002618-021 | GDH001 | 铬钝化模板 | 6454 | 2024-08-13 | 2024-08-13 | 5 | 2024-08-14 05:09:04 | 2024-08-14 06:51:13 | 江苏东方九天新能源材料有限公司 | 289107 | 李澍 |  |  | 0.15 | 9430 | 610 | 1 | JG1224070578 |  | 1 | 白斑 辊印 条印 振纹重 亮斑 | 是 | 是 | 102 | 21
平整改平 | JG122406025721 | JG122406025721 | 东方850平整 | 合格 | 让步接收 | 甲 | 陈俊华,钱琨 | 1850 | 1840 | 0.9946 | 3960 | 0.1 | 610 | / | 偶有锈点，274.8米传135.9mm孔洞（0.22mm2），393.6米传380.6mm孔洞（1.73mm2） | 30210015 | 光亮卷 | 0.1-SPCC | 30210015 | 光亮卷 | 0.1-SPCC |  | 20 | MO002423 | MO002423-001 | GLJ002 | 东方光亮卷前处理（0.4轧0.1mm) | 2640 | 2024-08-07 | 2024-08-07 | 5 | 2024-08-14 06:31:15 | 2024-08-14 06:32:40 | 江苏东方九天新能源材料有限公司 | 282559 | 陈俊华 |  |  | 0.1 | 3900 | 610 | 1 | JG122406025721 | 操作侧10cm处切边，内600米剪掉不要 | 1 | X锈点(偶有),K孔洞(274.8米传135.9MM0.22；393.6米传380.6MM1.73MM2) | 是 | 是 | 2 | 1
最终脱脂 | DL1224070084 | DL1224070084 | 东方950脱脂1# | 合格 | 合格品 | 甲 | 关莫平,王建军 | 6260 | 6000 | 0.9585 | 1900 | 0.67 | 610 | 昆山宝必达：脱脂（单位张力3.8）、转退火 |  | 20100130 | 轧硬 | 1.2*610-SPCC | 31010040 | 小品种钢卷 | 0.39-SPCC |  | 30 | MO002359 | MO002359-002 | XPZG001 | 小品种钢前处理模板 | 6315 | 2024-08-05 | 2024-08-19 | 3 | 2024-08-14 06:21:30 | 2024-08-14 06:22:00 | 江苏东方九天新能源材料有限公司 | 280511 | 王建军 |  |  | 0.67 | 1900 | 610 | 1 | DL1224070084 | 昆山宝必达:(0.39*610),厚度±0.01mm，HV150-170,粗糙度0.7-1.0μM，卷重2-3吨 |  |  | 否 | 否 |  | 2
最终平整 | JG12240800041 | JG1224080004 | 东方850平整 | 合格 | 让步接收 | 甲 | 陈俊华,钱琨 | 8545 | 8540 | 0.9994 | 16080 | 0.1 | 710 | 平整 | 乳化斑重，偶有锈点，轻微黄斑 | 20100028 | 轧硬 | 0.4*710-SPCC | 30210015 | 光亮卷 | 0.1-SPCC |  | 60 | MO002268 | MO002268-003-01 | GLJ002 | 东方光亮卷前处理（0.4轧0.1mm) | 13440 | 2024-08-02 | 2024-08-16 | 3 | 2024-08-14 05:14:15 | 2024-08-14 05:56:45 | 江苏东方九天新能源材料有限公司 | 275572 | 陈俊华 |  |  | 0.1 | 15650 | 710 | 1 | JG12240800041 | 轧0.1，米数控制在24500-24600米；脱脂平均分包 | 1 | R乳化斑(重),X锈点(偶有),H黄斑(轻微) | 是 | 是 | 8821 | 3
最终脱脂 | DL1224070087 | DL1224070087 | 东方950脱脂1# | 合格 | 合格品 | 甲 | 关莫平,王建军 | 6350 | 6230 | 0.9811 | 2000 | 0.67 | 610 | 昆山宝必达：脱脂（单位张力3.8）、转退火 |  | 20100130 | 轧硬 | 1.2*610-SPCC | 31010040 | 小品种钢卷 | 0.39-SPCC |  | 30 | MO002359 | MO002359-005 | XPZG001 | 小品种钢前处理模板 | 6420 | 2024-08-05 | 2024-08-19 | 3 | 2024-08-14 05:46:31 | 2024-08-14 05:47:04 | 江苏东方九天新能源材料有限公司 | 280533 | 王建军 |  |  | 0.67 | 2000 | 610 | 1 | DL1224070087 | 昆山宝必达:(0.39*610),厚度±0.01mm，HV150-170,粗糙度0.7-1.0μM，卷重2-3吨 |  |  | 否 | 否 |  | 5
分剪 | DL002407001921/7 | DL002407001921 | 东方分剪5# | 合格 | 合格品 | 甲 | 秦海波 | 0 | 200 |  | 0 | 0.203 | 79.5 | 1：排刀规格 79.5MM*7C 海金杜门 SPCC-Ni 镍层：外1.9um /内 1.27um 2:成品内孔φ400MM 成品外径φ750-1000MM，注：1.成品表面不允许有擦划伤 顶压伤 刀印 油污 用气象包装纸包装 2.成品按顺时针摆放，每一片用3*3MM的木条隔开 、单托上下两片内外圈加纸护角。厚度公差+/-0.01mm，宽度公差+/-0.13mm |  | 31310012 | 镍钝化卷 | 0.203-SPCC | 31320012 | 镍钝化分切带 | 0.203-SPCC |  | 10 | MO002640 | MO002640-001-07 | FJ001 | 分剪模板 | 1734 | 2024-08-13 | 2024-08-14 | 3 | 2024-08-14 05:19:38 | 2024-08-14 05:21:20 | 江苏东方九天新能源材料有限公司 |  | 秦海波 |  | 1 | 0.203 | 0 | 79.5 | 1 | DL002407001921/7 | 1：排刀规格 79.5MM*7C 海金杜门 SPCC-Ni 镍层：外1.9um /内 1.27um 2:成品内孔φ400MM 成品外径φ750-1000MM，注：1.成品表面不允许有擦划伤 顶压伤 刀印 油污 用气象包装纸包装 2.成品按顺时针摆放，每一片用3*3MM的木条隔开 、单托上下两片内外圈加纸护角。厚度公差+/-0.01mm，宽度公差+/-0.13mm | 1 |  | 是 | 是 | 2 | 1
分剪 | DL002407001921/6 | DL002407001921 | 东方分剪5# | 合格 | 合格品 | 甲 | 秦海波 | 0 | 225 |  | 0 | 0.203 | 79.5 | 1：排刀规格 79.5MM*7C 海金杜门 SPCC-Ni 镍层：外1.9um /内 1.27um 2:成品内孔φ400MM 成品外径φ750-1000MM，注：1.成品表面不允许有擦划伤 顶压伤 刀印 油污 用气象包装纸包装 2.成品按顺时针摆放，每一片用3*3MM的木条隔开 、单托上下两片内外圈加纸护角。厚度公差+/-0.01mm，宽度公差+/-0.13mm |  | 31310012 | 镍钝化卷 | 0.203-SPCC | 31320012 | 镍钝化分切带 | 0.203-SPCC |  | 10 | MO002640 | MO002640-001-06 | FJ001 | 分剪模板 | 1734 | 2024-08-13 | 2024-08-14 | 3 | 2024-08-14 05:19:38 | 2024-08-14 05:21:20 | 江苏东方九天新能源材料有限公司 |  | 秦海波 |  | 1 | 0.203 | 0 | 79.5 | 1 | DL002407001921/6 | 1：排刀规格 79.5MM*7C 海金杜门 SPCC-Ni 镍层：外1.9um /内 1.27um 2:成品内孔φ400MM 成品外径φ750-1000MM，注：1.成品表面不允许有擦划伤 顶压伤 刀印 油污 用气象包装纸包装 2.成品按顺时针摆放，每一片用3*3MM的木条隔开 、单托上下两片内外圈加纸护角。厚度公差+/-0.01mm，宽度公差+/-0.13mm | 1 |  | 是 | 是 | 2 | 1
分剪 | DL002407001921/5 | DL002407001921 | 东方分剪5# | 合格 | 合格品 | 甲 | 秦海波 | 0 | 227 |  | 0 | 0.203 | 79.5 | 1：排刀规格 79.5MM*7C 海金杜门 SPCC-Ni 镍层：外1.9um /内 1.27um 2:成品内孔φ400MM 成品外径φ750-1000MM，注：1.成品表面不允许有擦划伤 顶压伤 刀印 油污 用气象包装纸包装 2.成品按顺时针摆放，每一片用3*3MM的木条隔开 、单托上下两片内外圈加纸护角。厚度公差+/-0.01mm，宽度公差+/-0.13mm |  | 31310012 | 镍钝化卷 | 0.203-SPCC | 31320012 | 镍钝化分切带 | 0.203-SPCC |  | 10 | MO002640 | MO002640-001-05 | FJ001 | 分剪模板 | 1734 | 2024-08-13 | 2024-08-14 | 3 | 2024-08-14 05:19:38 | 2024-08-14 05:21:20 | 江苏东方九天新能源材料有限公司 |  | 秦海波 |  | 1 | 0.203 | 0 | 79.5 | 1 | DL002407001921/5 | 1：排刀规格 79.5MM*7C 海金杜门 SPCC-Ni 镍层：外1.9um /内 1.27um 2:成品内孔φ400MM 成品外径φ750-1000MM，注：1.成品表面不允许有擦划伤 顶压伤 刀印 油污 用气象包装纸包装 2.成品按顺时针摆放，每一片用3*3MM的木条隔开 、单托上下两片内外圈加纸护角。厚度公差+/-0.01mm，宽度公差+/-0.13mm | 1 |  | 是 | 是 | 2 | 1
分剪 | DL002407001921/4 | DL002407001921 | 东方分剪5# | 合格 | 合格品 | 甲 | 秦海波 | 0 | 227 |  | 0 | 0.203 | 79.5 | 1：排刀规格 79.5MM*7C 海金杜门 SPCC-Ni 镍层：外1.9um /内 1.27um 2:成品内孔φ400MM 成品外径φ750-1000MM，注：1.成品表面不允许有擦划伤 顶压伤 刀印 油污 用气象包装纸包装 2.成品按顺时针摆放，每一片用3*3MM的木条隔开 、单托上下两片内外圈加纸护角。厚度公差+/-0.01mm，宽度公差+/-0.13mm |  | 31310012 | 镍钝化卷 | 0.203-SPCC | 31320012 | 镍钝化分切带 | 0.203-SPCC |  | 10 | MO002640 | MO002640-001-04 | FJ001 | 分剪模板 | 1734 | 2024-08-13 | 2024-08-14 | 3 | 2024-08-14 05:19:38 | 2024-08-14 05:21:20 | 江苏东方九天新能源材料有限公司 |  | 秦海波 |  | 1 | 0.203 | 0 | 79.5 | 1 | DL002407001921/4 | 1：排刀规格 79.5MM*7C 海金杜门 SPCC-Ni 镍层：外1.9um /内 1.27um 2:成品内孔φ400MM 成品外径φ750-1000MM，注：1.成品表面不允许有擦划伤 顶压伤 刀印 油污 用气象包装纸包装 2.成品按顺时针摆放，每一片用3*3MM的木条隔开 、单托上下两片内外圈加纸护角。厚度公差+/-0.01mm，宽度公差+/-0.13mm | 1 |  | 是 | 是 | 2 | 1
分剪 | DL002407001921/3 | DL002407001921 | 东方分剪5# | 合格 | 合格品 | 甲 | 秦海波 | 0 | 225 |  | 0 | 0.203 | 79.5 | 1：排刀规格 79.5MM*7C 海金杜门 SPCC-Ni 镍层：外1.9um /内 1.27um 2:成品内孔φ400MM 成品外径φ750-1000MM，注：1.成品表面不允许有擦划伤 顶压伤 刀印 油污 用气象包装纸包装 2.成品按顺时针摆放，每一片用3*3MM的木条隔开 、单托上下两片内外圈加纸护角。厚度公差+/-0.01mm，宽度公差+/-0.13mm |  | 31310012 | 镍钝化卷 | 0.203-SPCC | 31320012 | 镍钝化分切带 | 0.203-SPCC |  | 10 | MO002640 | MO002640-001-03 | FJ001 | 分剪模板 | 1734 | 2024-08-13 | 2024-08-14 | 3 | 2024-08-14 05:19:38 | 2024-08-14 05:21:20 | 江苏东方九天新能源材料有限公司 |  | 秦海波 |  | 1 | 0.203 | 0 | 79.5 | 1 | DL002407001921/3 | 1：排刀规格 79.5MM*7C 海金杜门 SPCC-Ni 镍层：外1.9um /内 1.27um 2:成品内孔φ400MM 成品外径φ750-1000MM，注：1.成品表面不允许有擦划伤 顶压伤 刀印 油污 用气象包装纸包装 2.成品按顺时针摆放，每一片用3*3MM的木条隔开 、单托上下两片内外圈加纸护角。厚度公差+/-0.01mm，宽度公差+/-0.13mm | 1 |  | 是 | 是 | 2 | 1
分剪 | DL002407001921/2 | DL002407001921 | 东方分剪5# | 合格 | 合格品 | 甲 | 秦海波 | 0 | 228 |  | 0 | 0.203 | 79.5 | 1：排刀规格 79.5MM*7C 海金杜门 SPCC-Ni 镍层：外1.9um /内 1.27um 2:成品内孔φ400MM 成品外径φ750-1000MM，注：1.成品表面不允许有擦划伤 顶压伤 刀印 油污 用气象包装纸包装 2.成品按顺时针摆放，每一片用3*3MM的木条隔开 、单托上下两片内外圈加纸护角。厚度公差+/-0.01mm，宽度公差+/-0.13mm |  | 31310012 | 镍钝化卷 | 0.203-SPCC | 31320012 | 镍钝化分切带 | 0.203-SPCC |  | 10 | MO002640 | MO002640-001-02 | FJ001 | 分剪模板 | 1734 | 2024-08-13 | 2024-08-14 | 3 | 2024-08-14 05:19:38 | 2024-08-14 05:21:20 | 江苏东方九天新能源材料有限公司 |  | 秦海波 |  | 1 | 0.203 | 0 | 79.5 | 1 | DL002407001921/2 | 1：排刀规格 79.5MM*7C 海金杜门 SPCC-Ni 镍层：外1.9um /内 1.27um 2:成品内孔φ400MM 成品外径φ750-1000MM，注：1.成品表面不允许有擦划伤 顶压伤 刀印 油污 用气象包装纸包装 2.成品按顺时针摆放，每一片用3*3MM的木条隔开 、单托上下两片内外圈加纸护角。厚度公差+/-0.01mm，宽度公差+/-0.13mm | 1 |  | 是 | 是 | 2 | 1
分剪 | DL002407001921/1 | DL002407001921 | 东方分剪5# | 返工 | 返工 | 甲 | 秦海波 | 0 | 228 |  | 0 | 0.203 | 79.5 | 1：排刀规格 79.5MM*7C 海金杜门 SPCC-Ni 镍层：外1.9um /内 1.27um 2:成品内孔φ400MM 成品外径φ750-1000MM，注：1.成品表面不允许有擦划伤 顶压伤 刀印 油污 用气象包装纸包装 2.成品按顺时针摆放，每一片用3*3MM的木条隔开 、单托上下两片内外圈加纸护角。厚度公差+/-0.01mm，宽度公差+/-0.13mm | 内350米顶伤【待翻包】 |  |  |  | 31320012 | 镍钝化分切带 | 0.203-SPCC |  | 10 | MO002640 | MO002640-001-01 | FJ001 | 分剪模板 | 1734 | 2024-08-13 | 2024-08-14 | 3 | 2024-08-14 05:19:38 | 2024-08-14 05:21:20 | 江苏东方九天新能源材料有限公司 |  | 秦海波 |  | 1 | 0.203 | 0 | 79.5 | 1 | DL002407001921/1 | 1：排刀规格 79.5MM*7C 海金杜门 SPCC-Ni 镍层：外1.9um /内 1.27um 2:成品内孔φ400MM 成品外径φ750-1000MM，注：1.成品表面不允许有擦划伤 顶压伤 刀印 油污 用气象包装纸包装 2.成品按顺时针摆放，每一片用3*3MM的木条隔开 、单托上下两片内外圈加纸护角。厚度公差+/-0.01mm，宽度公差+/-0.13mm | 1 | 内350米顶伤【待翻包】 |  |  | 2 | 1
最终平整 | JG12240707131 | JG1224070713 | 东方750平整 | 合格 | 合格品 | 甲 | 丁振,龚政 | 7635 | 7620 | 0.998 | 14240 | 0.1 | 710 | 平整 |  | 20100028 | 轧硬 | 0.4*710-SPCC | 30210015 | 光亮卷 | 0.1-SPCC |  | 60 | MO002268 | MO002268-005-01 | GLJ002 | 东方光亮卷前处理（0.4轧0.1mm) | 13395 | 2024-08-02 | 2024-08-16 | 5 | 2024-08-14 05:17:21 | 2024-08-14 05:17:44 | 江苏东方九天新能源材料有限公司 | 275574 | 丁振 |  |  | 0.1 | 14000 | 710 | 1 | JG12240707131 | 轧0.1，米数控制在24500-24600米；脱脂平均分包 | 1 |  | 是 | 是 | 4488 | 5
铬钝化 | JG12240703162 | JG12240703162 | 东方铬钝化950 | 合格 | 合格品 | 乙 | 李志祥 | 5800 | 5799 | 0.9998 | 10100 | 0.1 | 760 | / |  | 30210015 | 光亮卷 | 0.1-SPCC | 30110014 | 铬钝化卷 | 0.1-SPCC |  | 10 | MO002581 | MO002581-002 | GDH001 | 铬钝化模板 | 5800 | 2024-08-12 | 2024-08-12 | 5 | 2024-08-14 05:06:40 | 2024-08-14 05:17:19 | 江苏东方九天新能源材料有限公司 | 288029 | 陈猛 |  |  | 0.1 | 10170 | 760 | 1 | JG12240703162 |  | 1 | 乳化斑 色差 条印 | 是 | 是 | 11 | 2
最终平整 | JG12240703852 | JG1224070385 | 东方850平整 | 合格 | 合格品 | 甲 | 陈俊华,钱琨 | 5690 | 5690 | 1 | 10590 | 0.1 | 710 | 平整 |  | 20100028 | 轧硬 | 0.4*710-SPCC | 30210015 | 光亮卷 | 0.1-SPCC |  | 60 | MO002212 | MO002212-001-02 | GLJ002 | 东方光亮卷前处理（0.4轧0.1mm) | 13240 | 2024-07-30 | 2024-08-15 | 3 | 2024-08-14 04:39:35 | 2024-08-14 05:13:57 | 江苏东方九天新能源材料有限公司 | 269712 | 陈俊华 |  |  | 0.1 | 10500 | 710 | 1 | JG12240703852 | 轧0.1，米数控制在23700-23800米；脱脂分一包10500米 | 1 |  | 是 | 是 | 11522 | 1
最终脱脂 | DL1224070088 | DL1224070088 | 东方950脱脂1# | 合格 | 合格品 | 甲 | 关莫平,王建军 | 6340 | 6180 | 0.9748 | 2000 | 0.67 | 610 | 昆山宝必达：脱脂（单位张力3.8）、转退火 |  | 20100130 | 轧硬 | 1.2*610-SPCC | 31010040 | 小品种钢卷 | 0.39-SPCC |  | 30 | MO002359 | MO002359-006 | XPZG001 | 小品种钢前处理模板 | 6415 | 2024-08-05 | 2024-08-19 | 3 | 2024-08-14 05:11:17 | 2024-08-14 05:11:49 | 江苏东方九天新能源材料有限公司 | 280534 | 王建军 |  |  | 0.67 | 2000 | 610 | 1 | DL1224070088 | 昆山宝必达:(0.39*610),厚度±0.01mm，HV150-170,粗糙度0.7-1.0μM，卷重2-3吨 |  |  | 否 | 否 |  | 6
铬钝化 | JG1224070582 | JG1224070582 | 东方铬钝化750 | 合格 | 合格品 | 乙 | 李澍 | 6538 | 6525 | 0.998 | 9490 | 0.15 | 610 | 0.15镀铬量80-100 |  | 30210011 | 光亮卷 | 0.15-SPCC | 30110011 | 铬钝化卷 | 0.15-SPCC |  | 10 | MO002618 | MO002618-018 | GDH001 | 铬钝化模板 | 6538 | 2024-08-13 | 2024-08-13 | 5 | 2024-08-14 04:06:43 | 2024-08-14 05:08:27 | 江苏东方九天新能源材料有限公司 | 289104 | 李澍 |  |  | 0.15 | 9440 | 610 | 1 | JG1224070582 |  | 1 | 白斑 辊印 条印 亮斑 振纹 | 是 | 是 | 62 | 18
最终冷轧 | DL00240700682 | DL0024070068 | 东方650轧机 | 合格 | 让步接收 | 甲 | 关颜伟,徐炜 | 6100 | 6055 | 0.9926 | 8080 | 0.15 | 610 | 昆山富裕炜：650轧机用普光辊（Ra0.15-0.25μm)轧制0.15mm（0.4-0.3-0.23-0.18-0.15）厚度公差：0.157-0.162mm、转脱脂 | 色差；白斑；挫伤；细划伤，暗线印；粘钢折印 |  |  |  | 31010010 | 小品种钢卷 | 0.15-SPCC |  | 30 | MO002350 | MO002350-001-02 | XPZG001 | 小品种钢前处理模板 | 12340 | 2024-08-05 | 2024-08-19 | 3 | 2024-08-14 04:58:16 | 2024-08-14 04:59:39 | 江苏东方九天新能源材料有限公司 | 280410 | 徐炜 |  |  | 0.4 | 3210 | 610 | 1 | DL00240700682 | 昆山富裕炜: (0.15*610) 厚度±0.005MM,HV100-120,粗糙度≤0.15μ，卷重2-3吨 |  | 色差；白斑；挫伤；细划伤，暗线印；粘钢折印 |  |  |  | 1
最终平整 | JG12240800061 | JG1224080006 | 东方850平整 | 合格 | 让步接收 | 甲 | 陈俊华,钱琨 | 6590 | 6550 | 0.9939 | 12330 | 0.1 | 710 | 平整 | 边部水锈斑 | 20100028 | 轧硬 | 0.4*710-SPCC | 30210015 | 光亮卷 | 0.1-SPCC |  | 60 | MO002268 | MO002268-007-01 | GLJ002 | 东方光亮卷前处理（0.4轧0.1mm) | 13425 | 2024-08-02 | 2024-08-16 | 3 | 2024-08-14 04:02:48 | 2024-08-14 04:39:14 | 江苏东方九天新能源材料有限公司 | 275577 | 陈俊华 |  |  | 0.1 | 12250 | 710 | 1 | JG12240800061 | 轧0.1，米数控制在24500-24600米；脱脂平均分包 | 1 | S水锈斑(边部) | 是 | 是 | 11771 | 7
铬钝化 | JG122407031312 | JG122407031312 | 东方铬钝化950 | 合格 | 合格品 | 乙 | 李志祥 | 5460 | 5245 | 0.9606 | 9210 | 0.1 | 760 | / | 色差 条印 | 30210015 | 光亮卷 | 0.1-SPCC | 30110014 | 铬钝化卷 | 0.1-SPCC |  | 10 | MO002581 | MO002581-009 | GDH001 | 铬钝化模板 | 5460 | 2024-08-12 | 2024-08-12 | 5 | 2024-08-14 04:35:22 | 2024-08-14 04:37:00 | 江苏东方九天新能源材料有限公司 | 288035 | 陈猛 |  |  | 0.1 | 9580 | 760 | 1 | JG122407031312 |  | 1 | 色差 条印 | 是 | 是 | 2 | 9
最终脱脂 | DL1224070086 | DL1224070086 | 东方950脱脂1# | 合格 | 合格品 | 甲 | 关莫平,王建军 | 6090 | 5960 | 0.9787 | 1900 | 0.67 | 610 | 昆山宝必达：脱脂（单位张力3.8）、转退火 |  | 20100130 | 轧硬 | 1.2*610-SPCC | 31010040 | 小品种钢卷 | 0.39-SPCC |  | 30 | MO002359 | MO002359-004 | XPZG001 | 小品种钢前处理模板 | 6150 | 2024-08-05 | 2024-08-19 | 3 | 2024-08-14 04:34:46 | 2024-08-14 04:35:18 | 江苏东方九天新能源材料有限公司 | 280513 | 王建军 |  |  | 0.67 | 1900 | 610 | 1 | DL1224070086 | 昆山宝必达:(0.39*610),厚度±0.01mm，HV150-170,粗糙度0.7-1.0μM，卷重2-3吨 |  |  | 否 | 否 |  | 4
铬钝化 | JG122405511722 | JG12240551172 | 东方铬钝化950 | 合格 | 合格品 | 乙 | 李志祥 | 3655 | 3655 | 1 | 6440 | 0.1 | 760 | / | 色差 乳化斑 条印 锈斑重 孔洞122米大小0.53操侧196 1597米2个大小1.06-1.94操侧430 1602米大小1.5操侧294 | 30210015 | 光亮卷 | 0.1-SPCC | 30110014 | 铬钝化卷 | 0.1-SPCC |  | 10 | MO002581 | MO002581-005-02 | GDH001 | 铬钝化模板 | 6060 | 2024-08-12 | 2024-08-12 | 5 | 2024-08-14 01:13:54 | 2024-08-14 04:34:41 | 江苏东方九天新能源材料有限公司 |  | 陈猛 |  | 1 | 0.1 | 6440 | 760 | 1 | JG122405511722 |  | 1 | 色差 乳化斑 条印 锈斑重 孔洞122米大小0.53操侧196 1597米2个大小1.06-1.94操侧430 1602米大小1.5操侧294 | 是 | 是 | 301 | 5
铬钝化 | JG122405511721 | JG12240551172 | 东方铬钝化950 | 合格 | 合格品 | 乙 | 李志祥 | 2325 | 2325 | 1 | 4050 | 0.1 | 760 | / |  | 30210015 | 光亮卷 | 0.1-SPCC | 30110014 | 铬钝化卷 | 0.1-SPCC |  | 10 | MO002581 | MO002581-005-01 | GDH001 | 铬钝化模板 | 6060 | 2024-08-12 | 2024-08-12 | 5 | 2024-08-14 01:13:54 | 2024-08-14 04:34:41 | 江苏东方九天新能源材料有限公司 |  | 陈猛 |  | 1 | 0.1 | 4050 | 760 | 1 | JG122405511721 |  | 1 | 色差 乳化斑 条印 锈斑重 | 是 | 是 | 301 | 5
最终冷轧 | DL00240700691 | DL0024070069 | 东方650轧机 | 合格 | 让步接收 | 甲 | 关颜伟 | 6165 | 6115 | 0.9919 | 8000 | 0.16 | 610 | 昆山富裕炜：650轧机用普光辊（Ra0.15-0.25μm)轧制0.15mm（0.4-0.3-0.23-0.18-0.15）厚度公差：0.157-0.162mm、转脱脂 | A暗线印(),S色差条印(),Z振纹(),H横辊印(),B白斑() |  |  |  | 31010010 | 小品种钢卷 | 0.15-SPCC |  | 30 | MO002350 | MO002350-003-01 | XPZG001 | 小品种钢前处理模板 | 12300 | 2024-08-05 | 2024-08-19 | 3 | 2024-08-14 04:23:30 | 2024-08-14 04:26:23 | 江苏东方九天新能源材料有限公司 | 280411 | 蔡迎虎 |  |  | 0.4 | 3250 | 610 | 1 | DL00240700691 | 昆山富裕炜: (0.15*610) 厚度±0.005MM,HV100-120,粗糙度≤0.15μ，卷重2-3吨 |  | A暗线印(),S色差条印(),Z振纹(),H横辊印(),B白斑() |  |  |  | 3
最终冷轧 | JG1224070706 | JG1224070706 | 东方850轧机 | 合格 | 合格品 | 甲 | 蔡迎虎 | 14110 | 14050 | 0.9957 | 24240 | 0.1 | 760 | 850轧机普光辊(Ra0.4-0.6μm)轧制0.1mm(0.4-0.25-0.15-0.115-0.1) |  | 20100142 | 轧硬 | 0.4*760-SPCC | 30210015 | 光亮卷 | 0.1-SPCC |  | 30 | MO002230 | MO002230-004 | GLJ002 | 东方光亮卷前处理（0.4轧0.1mm) | 14135 | 2024-08-01 | 2024-08-15 | 3 | 2024-08-14 04:20:14 | 2024-08-14 04:21:02 | 江苏东方九天新能源材料有限公司 | 272581 | 蔡迎虎 |  |  | 0.4 | 5980 | 760 | 1 | JG1224070706 | 轧0.1，米数控制在23800-23900米；脱脂分一包10500米 |  |  | 否 | 否 |  | 4
分剪 | DL002407003912/14 | DL002407003912 | 东方分剪5# | 合格 | 合格品 | 甲 | 秦海波 | 0 | 88 |  | 0 | 0.203 | 79.5 | 1：排刀规格 79.5MM*7C 海金杜门 SPCC-Ni 镍层：外1.9um /内 1.27um 2:成品内孔φ400MM 成品外径φ750-1000MM，注：1.成品表面不允许有擦划伤 顶压伤 刀印 油污 用气象包装纸包装 2.成品按顺时针摆放，每一片用3*3MM的木条隔开 、单托上下两片内外圈加纸护角。厚度公差+/-0.01mm，宽度公差+/-0.13mm |  | 31310012 | 镍钝化卷 | 0.203-SPCC | 31320012 | 镍钝化分切带 | 0.203-SPCC |  | 10 | MO002640 | MO002640-003-14 | FJ001 | 分剪模板 | 1894 | 2024-08-13 | 2024-08-14 | 5 | 2024-08-14 04:14:03 | 2024-08-14 04:17:03 | 江苏东方九天新能源材料有限公司 |  | 秦海波 |  | 1 | 0.203 | 0 | 79.5 | 1 | DL002407003912/14 | 1：排刀规格 79.5MM*7C 海金杜门 SPCC-Ni 镍层：外1.9um /内 1.27um 2:成品内孔φ400MM 成品外径φ750-1000MM，注：1.成品表面不允许有擦划伤 顶压伤 刀印 油污 用气象包装纸包装 2.成品按顺时针摆放，每一片用3*3MM的木条隔开 、单托上下两片内外圈加纸护角。厚度公差+/-0.01mm，宽度公差+/-0.13mm | 1 |  | 是 | 是 | 3 | 3
分剪 | DL002407003912/13 | DL002407003912 | 东方分剪5# | 合格 | 合格品 | 甲 | 秦海波 | 0 | 88 |  | 0 | 0.203 | 79.5 | 1：排刀规格 79.5MM*7C 海金杜门 SPCC-Ni 镍层：外1.9um /内 1.27um 2:成品内孔φ400MM 成品外径φ750-1000MM，注：1.成品表面不允许有擦划伤 顶压伤 刀印 油污 用气象包装纸包装 2.成品按顺时针摆放，每一片用3*3MM的木条隔开 、单托上下两片内外圈加纸护角。厚度公差+/-0.01mm，宽度公差+/-0.13mm |  | 31310012 | 镍钝化卷 | 0.203-SPCC | 31320012 | 镍钝化分切带 | 0.203-SPCC |  | 10 | MO002640 | MO002640-003-13 | FJ001 | 分剪模板 | 1894 | 2024-08-13 | 2024-08-14 | 5 | 2024-08-14 04:14:03 | 2024-08-14 04:17:03 | 江苏东方九天新能源材料有限公司 |  | 秦海波 |  | 1 | 0.203 | 0 | 79.5 | 1 | DL002407003912/13 | 1：排刀规格 79.5MM*7C 海金杜门 SPCC-Ni 镍层：外1.9um /内 1.27um 2:成品内孔φ400MM 成品外径φ750-1000MM，注：1.成品表面不允许有擦划伤 顶压伤 刀印 油污 用气象包装纸包装 2.成品按顺时针摆放，每一片用3*3MM的木条隔开 、单托上下两片内外圈加纸护角。厚度公差+/-0.01mm，宽度公差+/-0.13mm | 1 |  | 是 | 是 | 3 | 3
分剪 | DL002407003912/12 | DL002407003912 | 东方分剪5# | 合格 | 合格品 | 甲 | 秦海波 | 0 | 88 |  | 0 | 0.203 | 79.5 | 1：排刀规格 79.5MM*7C 海金杜门 SPCC-Ni 镍层：外1.9um /内 1.27um 2:成品内孔φ400MM 成品外径φ750-1000MM，注：1.成品表面不允许有擦划伤 顶压伤 刀印 油污 用气象包装纸包装 2.成品按顺时针摆放，每一片用3*3MM的木条隔开 、单托上下两片内外圈加纸护角。厚度公差+/-0.01mm，宽度公差+/-0.13mm |  | 31310012 | 镍钝化卷 | 0.203-SPCC | 31320012 | 镍钝化分切带 | 0.203-SPCC |  | 10 | MO002640 | MO002640-003-12 | FJ001 | 分剪模板 | 1894 | 2024-08-13 | 2024-08-14 | 5 | 2024-08-14 04:14:03 | 2024-08-14 04:17:03 | 江苏东方九天新能源材料有限公司 |  | 秦海波 |  | 1 | 0.203 | 0 | 79.5 | 1 | DL002407003912/12 | 1：排刀规格 79.5MM*7C 海金杜门 SPCC-Ni 镍层：外1.9um /内 1.27um 2:成品内孔φ400MM 成品外径φ750-1000MM，注：1.成品表面不允许有擦划伤 顶压伤 刀印 油污 用气象包装纸包装 2.成品按顺时针摆放，每一片用3*3MM的木条隔开 、单托上下两片内外圈加纸护角。厚度公差+/-0.01mm，宽度公差+/-0.13mm | 1 |  | 是 | 是 | 3 | 3
分剪 | DL002407003912/11 | DL002407003912 | 东方分剪5# | 合格 | 合格品 | 甲 | 秦海波 | 0 | 88 |  | 0 | 0.203 | 79.5 | 1：排刀规格 79.5MM*7C 海金杜门 SPCC-Ni 镍层：外1.9um /内 1.27um 2:成品内孔φ400MM 成品外径φ750-1000MM，注：1.成品表面不允许有擦划伤 顶压伤 刀印 油污 用气象包装纸包装 2.成品按顺时针摆放，每一片用3*3MM的木条隔开 、单托上下两片内外圈加纸护角。厚度公差+/-0.01mm，宽度公差+/-0.13mm |  | 31310012 | 镍钝化卷 | 0.203-SPCC | 31320012 | 镍钝化分切带 | 0.203-SPCC |  | 10 | MO002640 | MO002640-003-11 | FJ001 | 分剪模板 | 1894 | 2024-08-13 | 2024-08-14 | 5 | 2024-08-14 04:14:03 | 2024-08-14 04:17:03 | 江苏东方九天新能源材料有限公司 |  | 秦海波 |  | 1 | 0.203 | 0 | 79.5 | 1 | DL002407003912/11 | 1：排刀规格 79.5MM*7C 海金杜门 SPCC-Ni 镍层：外1.9um /内 1.27um 2:成品内孔φ400MM 成品外径φ750-1000MM，注：1.成品表面不允许有擦划伤 顶压伤 刀印 油污 用气象包装纸包装 2.成品按顺时针摆放，每一片用3*3MM的木条隔开 、单托上下两片内外圈加纸护角。厚度公差+/-0.01mm，宽度公差+/-0.13mm | 1 |  | 是 | 是 | 3 | 3
分剪 | DL002407003912/10 | DL002407003912 | 东方分剪5# | 合格 | 合格品 | 甲 | 秦海波 | 0 | 88 |  | 0 | 0.203 | 79.5 | 1：排刀规格 79.5MM*7C 海金杜门 SPCC-Ni 镍层：外1.9um /内 1.27um 2:成品内孔φ400MM 成品外径φ750-1000MM，注：1.成品表面不允许有擦划伤 顶压伤 刀印 油污 用气象包装纸包装 2.成品按顺时针摆放，每一片用3*3MM的木条隔开 、单托上下两片内外圈加纸护角。厚度公差+/-0.01mm，宽度公差+/-0.13mm |  | 31310012 | 镍钝化卷 | 0.203-SPCC | 31320012 | 镍钝化分切带 | 0.203-SPCC |  | 10 | MO002640 | MO002640-003-10 | FJ001 | 分剪模板 | 1894 | 2024-08-13 | 2024-08-14 | 5 | 2024-08-14 04:14:03 | 2024-08-14 04:17:03 | 江苏东方九天新能源材料有限公司 |  | 秦海波 |  | 1 | 0.203 | 0 | 79.5 | 1 | DL002407003912/10 | 1：排刀规格 79.5MM*7C 海金杜门 SPCC-Ni 镍层：外1.9um /内 1.27um 2:成品内孔φ400MM 成品外径φ750-1000MM，注：1.成品表面不允许有擦划伤 顶压伤 刀印 油污 用气象包装纸包装 2.成品按顺时针摆放，每一片用3*3MM的木条隔开 、单托上下两片内外圈加纸护角。厚度公差+/-0.01mm，宽度公差+/-0.13mm | 1 |  | 是 | 是 | 3 | 3
分剪 | DL002407003912/9 | DL002407003912 | 东方分剪5# | 其他入库 | 协议品 | 甲 | 秦海波 | 0 | 87 |  | 0 | 0.203 | 79.5 | 1：排刀规格 79.5MM*7C 海金杜门 SPCC-Ni 镍层：外1.9um /内 1.27um 2:成品内孔φ400MM 成品外径φ750-1000MM，注：1.成品表面不允许有擦划伤 顶压伤 刀印 油污 用气象包装纸包装 2.成品按顺时针摆放，每一片用3*3MM的木条隔开 、单托上下两片内外圈加纸护角。厚度公差+/-0.01mm，宽度公差+/-0.13mm |  | 31320012 | 镍钝化分切带 | 0.203-SPCC | 31320012 | 镍钝化分切带 | 0.203-SPCC |  | 10 | MO002640 | MO002640-003-09 | FJ001 | 分剪模板 | 1894 | 2024-08-13 | 2024-08-14 | 5 | 2024-08-14 04:14:03 | 2024-08-14 04:17:03 | 江苏东方九天新能源材料有限公司 |  | 秦海波 |  | 1 | 0.203 | 0 | 79.5 | 1 | DL002407003912/9 | 1：排刀规格 79.5MM*7C 海金杜门 SPCC-Ni 镍层：外1.9um /内 1.27um 2:成品内孔φ400MM 成品外径φ750-1000MM，注：1.成品表面不允许有擦划伤 顶压伤 刀印 油污 用气象包装纸包装 2.成品按顺时针摆放，每一片用3*3MM的木条隔开 、单托上下两片内外圈加纸护角。厚度公差+/-0.01mm，宽度公差+/-0.13mm | 1 | 整卷缩心印 | 是 | 是 | 3 | 3
分剪 | DL002407003912/8 | DL002407003912 | 东方分剪5# | 其他入库 | 协议品 | 甲 | 秦海波 | 0 | 87 |  | 0 | 0.203 | 79.5 | 1：排刀规格 79.5MM*7C 海金杜门 SPCC-Ni 镍层：外1.9um /内 1.27um 2:成品内孔φ400MM 成品外径φ750-1000MM，注：1.成品表面不允许有擦划伤 顶压伤 刀印 油污 用气象包装纸包装 2.成品按顺时针摆放，每一片用3*3MM的木条隔开 、单托上下两片内外圈加纸护角。厚度公差+/-0.01mm，宽度公差+/-0.13mm |  | 31320012 | 镍钝化分切带 | 0.203-SPCC | 31320012 | 镍钝化分切带 | 0.203-SPCC |  | 10 | MO002640 | MO002640-003-08 | FJ001 | 分剪模板 | 1894 | 2024-08-13 | 2024-08-14 | 5 | 2024-08-14 04:14:03 | 2024-08-14 04:17:03 | 江苏东方九天新能源材料有限公司 |  | 秦海波 |  | 1 | 0.203 | 0 | 79.5 | 1 | DL002407003912/8 | 1：排刀规格 79.5MM*7C 海金杜门 SPCC-Ni 镍层：外1.9um /内 1.27um 2:成品内孔φ400MM 成品外径φ750-1000MM，注：1.成品表面不允许有擦划伤 顶压伤 刀印 油污 用气象包装纸包装 2.成品按顺时针摆放，每一片用3*3MM的木条隔开 、单托上下两片内外圈加纸护角。厚度公差+/-0.01mm，宽度公差+/-0.13mm | 1 | 整卷缩心印 | 是 | 是 | 3 | 3
分剪 | DL002407003912/7 | DL002407003912 | 东方分剪5# | 合格 | 合格品 | 甲 | 秦海波 | 0 | 122 |  | 0 | 0.203 | 79.5 | 1：排刀规格 79.5MM*7C 海金杜门 SPCC-Ni 镍层：外1.9um /内 1.27um 2:成品内孔φ400MM 成品外径φ750-1000MM，注：1.成品表面不允许有擦划伤 顶压伤 刀印 油污 用气象包装纸包装 2.成品按顺时针摆放，每一片用3*3MM的木条隔开 、单托上下两片内外圈加纸护角。厚度公差+/-0.01mm，宽度公差+/-0.13mm |  | 31310012 | 镍钝化卷 | 0.203-SPCC | 31320012 | 镍钝化分切带 | 0.203-SPCC |  | 10 | MO002640 | MO002640-003-07 | FJ001 | 分剪模板 | 1894 | 2024-08-13 | 2024-08-14 | 5 | 2024-08-14 04:14:03 | 2024-08-14 04:17:03 | 江苏东方九天新能源材料有限公司 |  | 秦海波 |  | 1 | 0.203 | 0 | 79.5 | 1 | DL002407003912/7 | 1：排刀规格 79.5MM*7C 海金杜门 SPCC-Ni 镍层：外1.9um /内 1.27um 2:成品内孔φ400MM 成品外径φ750-1000MM，注：1.成品表面不允许有擦划伤 顶压伤 刀印 油污 用气象包装纸包装 2.成品按顺时针摆放，每一片用3*3MM的木条隔开 、单托上下两片内外圈加纸护角。厚度公差+/-0.01mm，宽度公差+/-0.13mm | 1 |  | 是 | 是 | 3 | 3
分剪 | DL002407003912/6 | DL002407003912 | 东方分剪5# | 合格 | 合格品 | 甲 | 秦海波 | 0 | 121 |  | 0 | 0.203 | 79.5 | 1：排刀规格 79.5MM*7C 海金杜门 SPCC-Ni 镍层：外1.9um /内 1.27um 2:成品内孔φ400MM 成品外径φ750-1000MM，注：1.成品表面不允许有擦划伤 顶压伤 刀印 油污 用气象包装纸包装 2.成品按顺时针摆放，每一片用3*3MM的木条隔开 、单托上下两片内外圈加纸护角。厚度公差+/-0.01mm，宽度公差+/-0.13mm |  | 31310012 | 镍钝化卷 | 0.203-SPCC | 31320012 | 镍钝化分切带 | 0.203-SPCC |  | 10 | MO002640 | MO002640-003-06 | FJ001 | 分剪模板 | 1894 | 2024-08-13 | 2024-08-14 | 5 | 2024-08-14 04:14:03 | 2024-08-14 04:17:03 | 江苏东方九天新能源材料有限公司 |  | 秦海波 |  | 1 | 0.203 | 0 | 79.5 | 1 | DL002407003912/6 | 1：排刀规格 79.5MM*7C 海金杜门 SPCC-Ni 镍层：外1.9um /内 1.27um 2:成品内孔φ400MM 成品外径φ750-1000MM，注：1.成品表面不允许有擦划伤 顶压伤 刀印 油污 用气象包装纸包装 2.成品按顺时针摆放，每一片用3*3MM的木条隔开 、单托上下两片内外圈加纸护角。厚度公差+/-0.01mm，宽度公差+/-0.13mm | 1 |  | 是 | 是 | 3 | 3
分剪 | DL002407003912/5 | DL002407003912 | 东方分剪5# | 合格 | 合格品 | 甲 | 秦海波 | 0 | 122 |  | 0 | 0.203 | 79.5 | 1：排刀规格 79.5MM*7C 海金杜门 SPCC-Ni 镍层：外1.9um /内 1.27um 2:成品内孔φ400MM 成品外径φ750-1000MM，注：1.成品表面不允许有擦划伤 顶压伤 刀印 油污 用气象包装纸包装 2.成品按顺时针摆放，每一片用3*3MM的木条隔开 、单托上下两片内外圈加纸护角。厚度公差+/-0.01mm，宽度公差+/-0.13mm |  | 31310012 | 镍钝化卷 | 0.203-SPCC | 31320012 | 镍钝化分切带 | 0.203-SPCC |  | 10 | MO002640 | MO002640-003-05 | FJ001 | 分剪模板 | 1894 | 2024-08-13 | 2024-08-14 | 5 | 2024-08-14 04:14:03 | 2024-08-14 04:17:03 | 江苏东方九天新能源材料有限公司 |  | 秦海波 |  | 1 | 0.203 | 0 | 79.5 | 1 | DL002407003912/5 | 1：排刀规格 79.5MM*7C 海金杜门 SPCC-Ni 镍层：外1.9um /内 1.27um 2:成品内孔φ400MM 成品外径φ750-1000MM，注：1.成品表面不允许有擦划伤 顶压伤 刀印 油污 用气象包装纸包装 2.成品按顺时针摆放，每一片用3*3MM的木条隔开 、单托上下两片内外圈加纸护角。厚度公差+/-0.01mm，宽度公差+/-0.13mm | 1 |  | 是 | 是 | 3 | 3
分剪 | DL002407003912/4 | DL002407003912 | 东方分剪5# | 合格 | 合格品 | 甲 | 秦海波 | 0 | 122 |  | 0 | 0.203 | 79.5 | 1：排刀规格 79.5MM*7C 海金杜门 SPCC-Ni 镍层：外1.9um /内 1.27um 2:成品内孔φ400MM 成品外径φ750-1000MM，注：1.成品表面不允许有擦划伤 顶压伤 刀印 油污 用气象包装纸包装 2.成品按顺时针摆放，每一片用3*3MM的木条隔开 、单托上下两片内外圈加纸护角。厚度公差+/-0.01mm，宽度公差+/-0.13mm |  | 31310012 | 镍钝化卷 | 0.203-SPCC | 31320012 | 镍钝化分切带 | 0.203-SPCC |  | 10 | MO002640 | MO002640-003-04 | FJ001 | 分剪模板 | 1894 | 2024-08-13 | 2024-08-14 | 5 | 2024-08-14 04:14:03 | 2024-08-14 04:17:03 | 江苏东方九天新能源材料有限公司 |  | 秦海波 |  | 1 | 0.203 | 0 | 79.5 | 1 | DL002407003912/4 | 1：排刀规格 79.5MM*7C 海金杜门 SPCC-Ni 镍层：外1.9um /内 1.27um 2:成品内孔φ400MM 成品外径φ750-1000MM，注：1.成品表面不允许有擦划伤 顶压伤 刀印 油污 用气象包装纸包装 2.成品按顺时针摆放，每一片用3*3MM的木条隔开 、单托上下两片内外圈加纸护角。厚度公差+/-0.01mm，宽度公差+/-0.13mm | 1 |  | 是 | 是 | 3 | 3
分剪 | DL002407003912/3 | DL002407003912 | 东方分剪5# | 合格 | 合格品 | 甲 | 秦海波 | 0 | 122 |  | 0 | 0.203 | 79.5 | 1：排刀规格 79.5MM*7C 海金杜门 SPCC-Ni 镍层：外1.9um /内 1.27um 2:成品内孔φ400MM 成品外径φ750-1000MM，注：1.成品表面不允许有擦划伤 顶压伤 刀印 油污 用气象包装纸包装 2.成品按顺时针摆放，每一片用3*3MM的木条隔开 、单托上下两片内外圈加纸护角。厚度公差+/-0.01mm，宽度公差+/-0.13mm |  | 31310012 | 镍钝化卷 | 0.203-SPCC | 31320012 | 镍钝化分切带 | 0.203-SPCC |  | 10 | MO002640 | MO002640-003-03 | FJ001 | 分剪模板 | 1894 | 2024-08-13 | 2024-08-14 | 5 | 2024-08-14 04:14:03 | 2024-08-14 04:17:03 | 江苏东方九天新能源材料有限公司 |  | 秦海波 |  | 1 | 0.203 | 0 | 79.5 | 1 | DL002407003912/3 | 1：排刀规格 79.5MM*7C 海金杜门 SPCC-Ni 镍层：外1.9um /内 1.27um 2:成品内孔φ400MM 成品外径φ750-1000MM，注：1.成品表面不允许有擦划伤 顶压伤 刀印 油污 用气象包装纸包装 2.成品按顺时针摆放，每一片用3*3MM的木条隔开 、单托上下两片内外圈加纸护角。厚度公差+/-0.01mm，宽度公差+/-0.13mm | 1 |  | 是 | 是 | 3 | 3
分剪 | DL002407003912/2 | DL002407003912 | 东方分剪5# | 其他入库 | 协议品 | 甲 | 秦海波 | 0 | 154 |  | 0 | 0.203 | 79.5 | 1：排刀规格 79.5MM*7C 海金杜门 SPCC-Ni 镍层：外1.9um /内 1.27um 2:成品内孔φ400MM 成品外径φ750-1000MM，注：1.成品表面不允许有擦划伤 顶压伤 刀印 油污 用气象包装纸包装 2.成品按顺时针摆放，每一片用3*3MM的木条隔开 、单托上下两片内外圈加纸护角。厚度公差+/-0.01mm，宽度公差+/-0.13mm |  | 31310012 | 镍钝化卷 | 0.203-SPCC | 31320012 | 镍钝化分切带 | 0.203-SPCC |  | 10 | MO002640 | MO002640-003-02 | FJ001 | 分剪模板 | 1894 | 2024-08-13 | 2024-08-14 | 5 | 2024-08-14 04:14:03 | 2024-08-14 04:17:03 | 江苏东方九天新能源材料有限公司 |  | 秦海波 |  | 1 | 0.203 | 0 | 79.5 | 1 | DL002407003912/2 | 1：排刀规格 79.5MM*7C 海金杜门 SPCC-Ni 镍层：外1.9um /内 1.27um 2:成品内孔φ400MM 成品外径φ750-1000MM，注：1.成品表面不允许有擦划伤 顶压伤 刀印 油污 用气象包装纸包装 2.成品按顺时针摆放，每一片用3*3MM的木条隔开 、单托上下两片内外圈加纸护角。厚度公差+/-0.01mm，宽度公差+/-0.13mm | 1 | 夹纸内400米左右连续性顶伤印 | 是 | 是 | 3 | 3
分剪 | DL002407003912/1 | DL002407003912 | 东方分剪5# | 其他入库 | 协议品 | 甲 | 秦海波 | 0 | 153 |  | 0 | 0.203 | 79.5 | 1：排刀规格 79.5MM*7C 海金杜门 SPCC-Ni 镍层：外1.9um /内 1.27um 2:成品内孔φ400MM 成品外径φ750-1000MM，注：1.成品表面不允许有擦划伤 顶压伤 刀印 油污 用气象包装纸包装 2.成品按顺时针摆放，每一片用3*3MM的木条隔开 、单托上下两片内外圈加纸护角。厚度公差+/-0.01mm，宽度公差+/-0.13mm |  | 31320012 | 镍钝化分切带 | 0.203-SPCC | 31320012 | 镍钝化分切带 | 0.203-SPCC |  | 10 | MO002640 | MO002640-003-01 | FJ001 | 分剪模板 | 1894 | 2024-08-13 | 2024-08-14 | 5 | 2024-08-14 04:14:03 | 2024-08-14 04:17:03 | 江苏东方九天新能源材料有限公司 |  | 秦海波 |  | 1 | 0.203 | 0 | 79.5 | 1 | DL002407003912/1 | 1：排刀规格 79.5MM*7C 海金杜门 SPCC-Ni 镍层：外1.9um /内 1.27um 2:成品内孔φ400MM 成品外径φ750-1000MM，注：1.成品表面不允许有擦划伤 顶压伤 刀印 油污 用气象包装纸包装 2.成品按顺时针摆放，每一片用3*3MM的木条隔开 、单托上下两片内外圈加纸护角。厚度公差+/-0.01mm，宽度公差+/-0.13mm | 1 | 夹纸内400米左右连续性顶伤印 | 是 | 是 | 3 | 3
铬钝化 | JG91240700192 | JG91240700192 | 东方铬钝化750 | 合格 | 合格品 | 乙 | 李澍 | 5704 | 5687 | 0.997 | 11850 | 0.1 | 610 | / | 白斑 辊印 条印 振纹 亮斑 | 30210015 | 光亮卷 | 0.1-SPCC | 30110014 | 铬钝化卷 | 0.1-SPCC |  | 10 | MO002628 | MO002628-003 | GDH001 | 铬钝化模板 | 5704 | 2024-08-13 | 2024-08-13 | 5 | 2024-08-14 02:40:31 | 2024-08-14 04:06:28 | 江苏东方九天新能源材料有限公司 | 289278 | 李澍 |  |  | 0.1 | 11800 | 610 | 1 | JG91240700192 |  | 1 | 白斑 辊印 条印 振纹 亮斑 | 是 | 是 | 86 | 3
最终平整 | JG12240800031 | JG1224080003 | 东方850平整 | 合格 | 合格品 | 甲 | 陈俊华,钱琨 | 7025 | 7000 | 0.9964 | 13100 | 0.1 | 710 | 平整 | S水锈斑(边部) | 20100028 | 轧硬 | 0.4*710-SPCC | 30210015 | 光亮卷 | 0.1-SPCC |  | 60 | MO002268 | MO002268-004-01 | GLJ002 | 东方光亮卷前处理（0.4轧0.1mm) | 13430 | 2024-08-02 | 2024-08-16 | 5 | 2024-08-14 03:34:38 | 2024-08-14 04:02:30 | 江苏东方九天新能源材料有限公司 | 275573 | 陈俊华 |  |  | 0.1 | 13100 | 710 | 1 | JG12240800031 | 轧0.1，米数控制在24500-24600米；脱脂平均分包 | 1 | S水锈斑(边部) | 是 | 是 | 6839 | 4
最终脱脂 | DL0024080021 | DL0024080021 | 东方950脱脂1# | 合格 | 合格品 | 甲 | 关莫平,王建军 | 6280 | 6120 | 0.9745 | 2850 | 0.44 | 610 | 昆山宝必达：脱脂(单位张力5.8）、转退火 |  | 20100082 | 轧硬 | 0.6*610-SPCC | 31010045 | 小品种钢卷 | 0.44-SPCC |  | 30 | MO002412 | MO002412-001 | XPZG001 | 小品种钢前处理模板 | 6315 | 2024-08-07 | 2024-08-20 | 3 | 2024-08-14 03:28:30 | 2024-08-14 04:01:09 | 江苏东方九天新能源材料有限公司 | 282405 | 王建军 |  |  | 0.44 | 2900 | 610 | 1 | DL0024080021 | 昆山宝必达:(0.44*610) 厚度±0.01mm，HV100-120,粗糙度0.7-1.0μM，卷重2-3吨 |  |  | 否 | 否 |  | 1
最终平整 | JG122408000522 | JG1224080005 | 东方850平整 | 合格 | 合格品 | 甲 | 陈俊华,钱琨 | 2230 | 2230 | 1 | 4190 | 0.1 | 710 | 平整 | R乳化斑(重) | 20100028 | 轧硬 | 0.4*710-SPCC | 30210015 | 光亮卷 | 0.1-SPCC |  | 60 | MO002268 | MO002268-008-02-02 | GLJ002 | 东方光亮卷前处理（0.4轧0.1mm) | 13420 | 2024-08-02 | 2024-08-16 | 5 | 2024-08-14 02:39:16 | 2024-08-14 03:34:02 | 江苏东方九天新能源材料有限公司 |  | 陈俊华 |  | 1 | 0.1 | 4190 | 710 | 1 | JG122408000522 | 轧0.1，米数控制在24500-24600米；脱脂平均分包 | 1 | R乳化斑(重) | 是 | 是 | 3301 | 8
最终平整 | JG122408000521 | JG1224080005 | 东方850平整 | 合格 | 合格品 | 甲 | 陈俊华,钱琨 | 3660 | 3660 | 1 | 6880 | 0.1 | 710 | 平整 | R乳化斑(重),K孔洞(5441.3-5473.3米传432.2-432.5MM8个0.65-0.87MM2) | 20100028 | 轧硬 | 0.4*710-SPCC | 30210015 | 光亮卷 | 0.1-SPCC |  | 60 | MO002268 | MO002268-008-02-01 | GLJ002 | 东方光亮卷前处理（0.4轧0.1mm) | 13420 | 2024-08-02 | 2024-08-16 | 5 | 2024-08-14 02:39:16 | 2024-08-14 03:34:02 | 江苏东方九天新能源材料有限公司 |  | 陈俊华 |  | 1 | 0.1 | 6880 | 710 | 1 | JG122408000521 | 轧0.1，米数控制在24500-24600米；脱脂平均分包 | 1 | R乳化斑(重),K孔洞(5441.3-5473.3米传432.2-432.5MM8个0.65-0.87MM2) | 是 | 是 | 3301 | 8
最终脱脂 | DL00240800071 | DL0024080007 | 东方950脱脂1# | 合格 | 合格品 | 甲 | 关莫平,王建军 | 5500 | 5425 | 0.9864 | 2480 | 0.44 | 610 | 昆山宝必达：脱脂(单位张力5.8）、转退火 |  | 20100082 | 轧硬 | 0.6*610-SPCC | 31010045 | 小品种钢卷 | 0.44-SPCC |  | 30 | MO002356 | MO002356-001-01 | XPZG001 | 小品种钢前处理模板 | 11130 | 2024-08-05 | 2024-08-19 | 3 | 2024-08-14 02:47:37 | 2024-08-14 03:14:16 | 江苏东方九天新能源材料有限公司 | 280501 | 王建军 |  |  | 0.44 | 2500 | 610 | 1 | DL00240800071 | 昆山宝必达:(0.44*610),厚度±0.01mm，HV100-120,粗糙度0.7-1.0μM，卷重2-3吨 | [5 empty] | 1
最终平整 | JG12240707132 | JG1224070713 | 东方750平整 | 合格 | 让步接收 | 甲 | 丁振,龚政 | 5585 | 5475 | 0.9803 | 10240 | 0.1 | 710 | 平整 | 6082米传边68CM孔洞（0.05mm2） |  |  |  | 30210015 | 光亮卷 | 0.1-SPCC |  | 60 | MO002268 | MO002268-005-02 | GLJ002 | 东方光亮卷前处理（0.4轧0.1mm) | 13395 | 2024-08-02 | 2024-08-16 | 5 | 2024-08-14 03:12:50 | 2024-08-14 03:13:37 | 江苏东方九天新能源材料有限公司 | 275574 | 丁振 |  |  | 0.1 | 10280 | 710 | 1 | JG12240707132 | 轧0.1，米数控制在24500-24600米；脱脂平均分包 | 1 | K孔洞(6082米传边68CM孔洞0.05) | 是 | 是 | 4488 | 5
一次退火 | JG1224080156 | JG1224080156 | 东方8# | 合格 |  | 甲 | 程新华,吴双勇,李龙礼 | 14060 | 14060 | 1 | 6000 | 0.4 | 760 | 退火 装炉量20T-45T(620℃),装炉量>45T (630℃） |  | 20100142 | 轧硬 | 0.4*760-SPCC | 30210015 | 光亮卷 | 0.1-SPCC |  | 20 | MO002529 | MO002529-004 | GLJ002 | 东方光亮卷前处理（0.4轧0.1mm) | 14110 | 2024-08-10 | 2024-08-10 | 3 | 2024-08-11 05:09:35 | 2024-08-14 03:02:07 | 江苏东方九天新能源材料有限公司 | 286094 | 刘忠于 | 刘忠于 |  | 0.4 | 6000 | 760 | 1 | JG1224080156 |  |  |  | 否 | 否 |  | 4
一次退火 | JG1224080155 | JG1224080155 | 东方8# | 合格 |  | 甲 | 程新华,吴双勇,李龙礼 | 14060 | 14060 | 1 | 6000 | 0.4 | 760 | 退火 装炉量20T-45T(620℃),装炉量>45T (630℃） |  | 20100142 | 轧硬 | 0.4*760-SPCC | 30210015 | 光亮卷 | 0.1-SPCC |  | 20 | MO002529 | MO002529-003 | GLJ002 | 东方光亮卷前处理（0.4轧0.1mm) | 14110 | 2024-08-10 | 2024-08-10 | 3 | 2024-08-11 05:09:35 | 2024-08-14 03:02:07 | 江苏东方九天新能源材料有限公司 | 286093 | 刘忠于 | 刘忠于 |  | 0.4 | 6000 | 760 | 1 | JG1224080155 |  |  |  | 否 | 否 |  | 3
一次退火 | JG1224080154 | JG1224080154 | 东方8# | 合格 |  | 甲 | 程新华,吴双勇,李龙礼 | 14150 | 14150 | 1 | 6020 | 0.4 | 760 | 退火 装炉量20T-45T(620℃),装炉量>45T (630℃） |  | 20100142 | 轧硬 | 0.4*760-SPCC | 30210015 | 光亮卷 | 0.1-SPCC |  | 20 | MO002529 | MO002529-002 | GLJ002 | 东方光亮卷前处理（0.4轧0.1mm) | 14190 | 2024-08-10 | 2024-08-10 | 3 | 2024-08-11 05:09:35 | 2024-08-14 03:02:07 | 江苏东方九天新能源材料有限公司 | 286092 | 刘忠于 | 刘忠于 |  | 0.4 | 6020 | 760 | 1 | JG1224080154 |  |  |  | 否 | 否 |  | 2
一次退火 | JG1224080153 | JG1224080153 | 东方8# | 合格 |  | 甲 | 程新华,吴双勇,李龙礼 | 14105 | 14105 | 1 | 6025 | 0.4 | 760 | 退火 装炉量20T-45T(620℃),装炉量>45T (630℃） |  | 20100142 | 轧硬 | 0.4*760-SPCC | 30210015 | 光亮卷 | 0.1-SPCC |  | 20 | MO002529 | MO002529-001 | GLJ002 | 东方光亮卷前处理（0.4轧0.1mm) | 14160 | 2024-08-10 | 2024-08-10 | 3 | 2024-08-11 05:09:35 | 2024-08-14 03:02:07 | 江苏东方九天新能源材料有限公司 | 286091 | 刘忠于 | 刘忠于 |  | 0.4 | 6025 | 760 | 1 | JG1224080153 |  |  |  | 否 | 否 |  | 1
最终退火 | JG12240703851 | JG1224070385 | 东方20# | 合格 |  | 甲 | 程新华,李龙礼,吴双勇 | 7210 | 7210 | 1 | 13400 | 0.1 | 710 | 退火（590℃） |  | 20100028 | 轧硬 | 0.4*710-SPCC | 30210015 | 光亮卷 | 0.1-SPCC |  | 50 | MO002212 | MO002212-001-01 | GLJ002 | 东方光亮卷前处理（0.4轧0.1mm) | 13240 | 2024-07-30 | 2024-08-15 | 3 | 2024-08-10 14:46:50 | 2024-08-14 02:59:32 | 江苏东方九天新能源材料有限公司 | 269712 | 刘忠于 | 刘忠于 |  | 0.1 | 13400 | 710 | 1 | JG12240703851 | 轧0.1，米数控制在23700-23800米；脱脂分一包10500米 |  |  |  |  | 11522 | 1
最终退火 | JG12240703562 | JG1224070356 | 东方20# | 合格 |  | 甲 | 程新华,李龙礼,吴双勇 | 5720 | 5720 | 1 | 9960 | 0.1 | 760 | 退火（590℃） |  | 20100142 | 轧硬 | 0.4*760-SPCC | 30210015 | 光亮卷 | 0.1-SPCC |  | 50 | MO001991 | MO001991-002-02 | GLJ002 | 东方光亮卷前处理（0.4轧0.1mm) | 13550 | 2024-07-24 | 2024-08-15 | 3 | 2024-08-10 14:46:50 | 2024-08-14 02:59:32 | 江苏东方九天新能源材料有限公司 | 256366 | 刘忠于 | 刘忠于 |  | 0.1 | 9960 | 760 | 1 | JG12240703562 | 轧0.1，米数控制在22800-22900米，脱脂分一包9200米。 |  |  |  |  | 15066 | 2
最终退火 | JG12240703561 | JG1224070356 | 东方20# | 合格 |  | 甲 | 程新华,李龙礼,吴双勇 | 7620 | 7620 | 1 | 13300 | 0.1 | 760 | 退火（590℃） |  | 20100142 | 轧硬 | 0.4*760-SPCC | 30210015 | 光亮卷 | 0.1-SPCC |  | 50 | MO001991 | MO001991-002-01 | GLJ002 | 东方光亮卷前处理（0.4轧0.1mm) | 13550 | 2024-07-24 | 2024-08-15 | 3 | 2024-08-10 14:46:50 | 2024-08-14 02:59:32 | 江苏东方九天新能源材料有限公司 | 256366 | 刘忠于 | 刘忠于 |  | 0.1 | 13300 | 760 | 1 | JG12240703561 | 轧0.1，米数控制在22800-22900米，脱脂分一包9200米。 |  |  |  |  | 15066 | 2
最终退火 | JG12240703552 | JG1224070355 | 东方20# | 合格 |  | 甲 | 程新华,李龙礼,吴双勇 | 6470 | 6470 | 1 | 11135 | 0.1 | 760 | 退火（590℃） |  | 20100142 | 轧硬 | 0.4*760-SPCC | 30210015 | 光亮卷 | 0.1-SPCC |  | 50 | MO001991 | MO001991-001-02 | GLJ002 | 东方光亮卷前处理（0.4轧0.1mm) | 13535 | 2024-07-24 | 2024-08-15 | 5 | 2024-08-10 14:46:50 | 2024-08-14 02:59:32 | 江苏东方九天新能源材料有限公司 | 256365 | 刘忠于 | 刘忠于 |  | 0.1 | 11135 | 760 | 1 | JG12240703552 | 轧0.1，米数控制在22800-22900米，脱脂分一包9200米。 |  |  |  |  | 4118 | 1
一次脱脂 | DL0024080038 | DL0024080038 | 东方950脱脂2# | 合格 | 让步接收 | 甲 | 韩成飞,周志平 | 6340 | 6315 | 0.9961 | 2240 | 0.6 | 611 | 昆山宝必达:脱脂(单位张力6.0)、转650轧机 | 条印色差 |  |  |  | 31010044 | 小品种钢卷 | 0.43-SPCC |  | 10 | MO002580 | MO002580-001 | XPZG001 | 小品种钢前处理模板 | 6340 | 2024-08-12 | 2024-08-29 | 3 | 2024-08-14 02:48:21 | 2024-08-14 02:50:01 | 江苏东方九天新能源材料有限公司 | 286151 | 周志平 |  |  | 0.6 | 2240 | 610 | 1 | DL0024080038 | 昆山宝必达（0.43*610）厚度±0.01mm，HV95-120,粗糙度0.7-1.0μM，卷重2-3吨，要求在850平整 |  | 条印色差 | 否 | 否 |  | 1
最终脱脂 | DL00240800082 | DL0024080008 | 东方950脱脂1# | 合格 | 合格品 | 甲 | 关莫平,王建军 | 5500 | 5430 | 0.9873 | 2480 | 0.44 | 610 | 昆山宝必达：脱脂(单位张力5.8）、转退火 |  | 20100082 | 轧硬 | 0.6*610-SPCC | 31010045 | 小品种钢卷 | 0.44-SPCC |  | 30 | MO002356 | MO002356-002-02 | XPZG001 | 小品种钢前处理模板 | 11135 | 2024-08-05 | 2024-08-19 | 3 | 2024-08-14 01:59:09 | 2024-08-14 02:44:55 | 江苏东方九天新能源材料有限公司 | 280502 | 王建军 |  |  | 0.44 | 2500 | 610 | 1 | DL00240800082 | 昆山宝必达:(0.44*610),厚度±0.01mm，HV100-120,粗糙度0.7-1.0μM，卷重2-3吨 | [5 empty] | 2
铬钝化 | JG912407003722 | JG91240700372 | 东方铬钝化750 | 合格 | 合格品 | 乙 | 李澍 | 3135 | 3135 | 1 | 6640 | 0.1 | 630 | / |  | 30210015 | 光亮卷 | 0.1-SPCC | 30110014 | 铬钝化卷 | 0.1-SPCC |  | 10 | MO002628 | MO002628-020-02 | GDH001 | 铬钝化模板 | 6236 | 2024-08-13 | 2024-08-13 | 5 | 2024-08-14 01:10:06 | 2024-08-14 02:40:07 | 江苏东方九天新能源材料有限公司 |  | 李澍 |  | 1 | 0.1 | 6640 | 630 | 1 | JG912407003722 |  | 1 |  | 是 | 是 | 135 | 20
铬钝化 | JG912407003721 | JG91240700372 | 东方铬钝化750 | 合格 | 合格品 | 乙 | 李澍 | 3105 | 3105 | 1 | 6600 | 0.1 | 630 | / |  | 30210015 | 光亮卷 | 0.1-SPCC | 30110014 | 铬钝化卷 | 0.1-SPCC |  | 10 | MO002628 | MO002628-020-01 | GDH001 | 铬钝化模板 | 6236 | 2024-08-13 | 2024-08-13 | 5 | 2024-08-14 01:10:06 | 2024-08-14 02:40:07 | 江苏东方九天新能源材料有限公司 |  | 李澍 |  | 1 | 0.1 | 6600 | 630 | 1 | JG912407003721 |  | 1 |  | 是 | 是 | 135 | 20
最终平整 | JG12240800202 | JG1224080020 | 东方850平整 | 合格 | 合格品 | 甲 | 陈俊华,钱琨 | 6580 | 6570 | 0.9985 | 12300 | 0.1 | 710 | 平整 |  | 20100028 | 轧硬 | 0.4*710-SPCC | 30210015 | 光亮卷 | 0.1-SPCC |  | 60 | MO002268 | MO002268-010-02 | GLJ002 | 东方光亮卷前处理（0.4轧0.1mm) | 13440 | 2024-08-02 | 2024-08-16 | 3 | 2024-08-14 01:56:48 | 2024-08-14 02:38:56 | 江苏东方九天新能源材料有限公司 | 275580 | 陈俊华 |  |  | 0.1 | 12230 | 710 | 1 | JG12240800202 | 轧0.1，米数控制在24500-24600米；脱脂平均分包 | 1 |  | 是 | 是 | 8302 | 10
一次脱脂 | DL0024080039 | DL0024080039 | 东方950脱脂2# | 其他入库 | 半成品退库 | 甲 | 韩成飞,周志平 | 6320 | 6310 | 0.9984 | 2220 | 0.6 | 610 | 昆山宝必达:脱脂(单位张力6.0)、转650轧机 | 橾作测边部锈斑 | 20200067 | 小品种钢半成品 | 0.6-SPCC | 20200067 | 小品种钢半成品 | 0.6-SPCC |  | 10 | MO002580 | MO002580-003 | XPZG001 | 小品种钢前处理模板 | 6320 | 2024-08-12 | 2024-08-29 | 5 | 2024-08-14 02:13:17 | 2024-08-14 02:15:56 | 江苏东方九天新能源材料有限公司 | 286152 | 周志平 |  |  | 0.6 | 2235 | 610 | 1 | DL0024080039 | 昆山宝必达（0.43*610）厚度±0.01mm，HV95-120,粗糙度0.7-1.0μM，卷重2-3吨，要求在850平整 | 1 | 橾作测边部锈斑 | 是 | 是 | 2 | 3
一次脱脂 | DL0024080040 | DL0024080040 | 东方950脱脂2# | 合格 | 让步接收 | 甲 | 韩成飞,周志平 | 6315 | 6310 | 0.9992 | 2220 | 0.6 | 610 | 昆山宝必达:脱脂(单位张力6.0)、转650轧机 | 条印色差 |  |  |  | 31010044 | 小品种钢卷 | 0.43-SPCC |  | 10 | MO002580 | MO002580-005 | XPZG001 | 小品种钢前处理模板 | 6315 | 2024-08-12 | 2024-08-29 | 3 | 2024-08-14 02:11:49 | 2024-08-14 02:13:06 | 江苏东方九天新能源材料有限公司 | 286153 | 周志平 |  |  | 0.6 | 2235 | 610 | 1 | DL0024080040 | 昆山宝必达（0.43*610）厚度±0.01mm，HV95-120,粗糙度0.7-1.0μM，卷重2-3吨，要求在850平整 |  | 条印色差 | 否 | 否 |  | 5
一次脱脂 | DL1224070077 | DL1224070077 | 东方950脱脂2# | 合格 | 让步接收 | 甲 | 韩成飞,周志平 | 5840 | 5830 | 0.9983 | 1110 | 1.2 | 565 | 昆山富维：脱脂(单位张力3.5）、转650轧机 | 条印色差 |  |  |  | 31010065 | 小品种钢卷 | 0.65-SPCC |  | 10 | MO001919 | MO001919-001 | XPZG001 | 小品种钢前处理模板 | 5840 | 2024-07-23 | 2024-08-02 | 3 | 2024-08-14 02:07:40 | 2024-08-14 02:10:26 | 江苏东方九天新能源材料有限公司 | 254457 | 周志平 |  |  | 1.2 | 1110 | 565 | 1 | DL1224070077 | 昆山富维:（0.65*565）厚度公差：+/-0.005mm，HV80-110,粗糙度0.5-0.7um,卷重2-3吨,取A4纸贴打包后贴外面 |  | 条印色差 | 否 | 否 |  | 1
一次脱脂 | DL0024070059 | DL0024070059 | 东方950脱脂2# | 合格 | 让步接收 | 甲 | 韩成飞,周志平 | 5845 | 5825 | 0.9966 | 2200 | 0.6 | 565 | 昆山富维：脱脂(单位张力6.0）、转650轧机 | 板面偶有细划伤 |  |  |  | 31010048 | 小品种钢卷 | 0.47-SPCC |  | 10 | MO002190 | MO002190-001 | XPZG001 | 小品种钢前处理模板 | 5845 | 2024-07-29 | 2024-08-06 | 3 | 2024-08-14 02:04:56 | 2024-08-14 02:07:00 | 江苏东方九天新能源材料有限公司 | 267987 | 周志平 |  |  | 0.6 | 2225 | 565 | 1 | DL0024070059 | 昆山富维：（0.47*565）厚度公差：+/-0.005mm，HV80-110,粗糙度小于0.6um,横向光泽度大于120GU，卷重2-3吨，取A4纸贴打包后贴外面 |  | 板面偶有细划伤 | 否 | 否 |  | 1
最终平整 | JG122407037012 | JG1224070370 | 东方750平整 | 合格 | 让步接收 | 甲 | 丁振,龚政 | 4380 | 4380 | 1 | 8260 | 0.1 | 710 | 平整 | K孔洞(3290米传边29CM两个孔洞0.27,0.55,8000米传边1CM孔洞1.37) |  |  |  | 30210015 | 光亮卷 | 0.1-SPCC |  | 60 | MO001989 | MO001989-016-01-02 | GLJ002 | 东方光亮卷前处理（0.4轧0.1mm) | 13730 | 2024-07-24 | 2024-08-08 | 5 | 2024-08-14 01:54:45 | 2024-08-14 01:59:03 | 江苏东方九天新能源材料有限公司 |  | 丁振 |  | 1 | 0.1 | 8260 | 710 | 1 | JG122407037012 | 轧0.1，米数控制在24900-25000米，脱脂平均分包 | 1 | K孔洞(3290米传边29CM两个孔洞0.27,0.55,8000米传边1CM孔洞1.37) | 是 | 是 | 3274 | 16
最终平整 | JG122407037011 | JG1224070370 | 东方750平整 | 合格 | 合格品 | 甲 | 丁振,龚政 | 2275 | 2275 | 1 | 4320 | 0.1 | 710 | 平整 |  | 20100028 | 轧硬 | 0.4*710-SPCC | 30210015 | 光亮卷 | 0.1-SPCC |  | 60 | MO001989 | MO001989-016-01-01 | GLJ002 | 东方光亮卷前处理（0.4轧0.1mm) | 13730 | 2024-07-24 | 2024-08-08 | 5 | 2024-08-14 01:54:45 | 2024-08-14 01:59:03 | 江苏东方九天新能源材料有限公司 |  | 丁振 |  | 1 | 0.1 | 4320 | 710 | 1 | JG122407037011 | 轧0.1，米数控制在24900-25000米，脱脂平均分包 | 1 |  | 是 | 是 | 3274 | 16
最终脱脂 | DL00240800081 | DL0024080008 | 东方950脱脂1# | 合格 | 合格品 | 甲 | 关莫平,王建军 | 5490 | 5420 | 0.9872 | 2480 | 0.44 | 610 | 昆山宝必达：脱脂(单位张力5.8）、转退火 |  | 20100082 | 轧硬 | 0.6*610-SPCC | 31010045 | 小品种钢卷 | 0.44-SPCC |  | 30 | MO002356 | MO002356-002-01 | XPZG001 | 小品种钢前处理模板 | 11135 | 2024-08-05 | 2024-08-19 | 3 | 2024-08-14 01:58:17 | 2024-08-14 01:58:55 | 江苏东方九天新能源材料有限公司 | 280502 | 王建军 |  |  | 0.44 | 2500 | 610 | 1 | DL00240800081 | 昆山宝必达:(0.44*610),厚度±0.01mm，HV100-120,粗糙度0.7-1.0μM，卷重2-3吨 | [5 empty] | 2
最终退火 | JG12240707072 | JG1224070707 | 东方20# | 合格 |  | 乙 | 李楷文,袁亚东,张天圣 | 6255 | 6255 | 1 | 10850 | 0.1 | 760 | 退火（590℃） |  | 20100142 | 轧硬 | 0.4*760-SPCC | 30210015 | 光亮卷 | 0.1-SPCC |  | 50 | MO002230 | MO002230-006-02 | GLJ002 | 东方光亮卷前处理（0.4轧0.1mm) | 14090 | 2024-08-01 | 2024-08-15 | 3 | 2024-08-11 11:04:08 | 2024-08-14 01:57:43 | 江苏东方九天新能源材料有限公司 | 272583 | 刘忠于 | 刘忠于 |  | 0.1 | 10850 | 760 | 1 | JG12240707072 | 轧0.1，米数控制在23800-23900米；脱脂分一包10500米 |  |  |  |  | 11623 | 6
最终退火 | JG12240707071 | JG1224070707 | 东方20# | 合格 |  | 乙 | 李楷文,袁亚东,张天圣 | 7555 | 7555 | 1 | 13040 | 0.1 | 760 | 退火（590℃） |  | 20100142 | 轧硬 | 0.4*760-SPCC | 30210015 | 光亮卷 | 0.1-SPCC |  | 50 | MO002230 | MO002230-006-01 | GLJ002 | 东方光亮卷前处理（0.4轧0.1mm) | 14090 | 2024-08-01 | 2024-08-15 | 3 | 2024-08-11 11:04:08 | 2024-08-14 01:57:43 | 江苏东方九天新能源材料有限公司 | 272583 | 刘忠于 | 刘忠于 |  | 0.1 | 13040 | 760 | 1 | JG12240707071 | 轧0.1，米数控制在23800-23900米；脱脂分一包10500米 |  |  |  |  | 11623 | 6
最终退火 | JG12240703202 | JG1224070320 | 东方20# | 合格 |  | 乙 | 李楷文,袁亚东,张天圣 | 6050 | 6050 | 1 | 10620 | 0.1 | 760 | 退火（590℃） |  | 20100142 | 轧硬 | 0.4*760-SPCC | 30210015 | 光亮卷 | 0.1-SPCC |  | 50 | MO001991 | MO001991-019-02 | GLJ002 | 东方光亮卷前处理（0.4轧0.1mm) | 13500 | 2024-07-24 | 2024-08-15 | 3 | 2024-08-11 11:04:08 | 2024-08-14 01:57:43 | 江苏东方九天新能源材料有限公司 | 256398 | 刘忠于 | 刘忠于 |  | 0.1 | 10620 | 760 | 1 | JG12240703202 | 轧0.1，米数控制在22800-22900米，脱脂分一包9200米。 | [5 empty] | 19
最终退火 | JG12240703201 | JG1224070320 | 东方20# | 合格 |  | 乙 | 李楷文,袁亚东,张天圣 | 7365 | 7365 | 1 | 12800 | 0.1 | 760 | 退火（590℃） |  | 20100142 | 轧硬 | 0.4*760-SPCC | 30210015 | 光亮卷 | 0.1-SPCC |  | 50 | MO001991 | MO001991-019-01 | GLJ002 | 东方光亮卷前处理（0.4轧0.1mm) | 13500 | 2024-07-24 | 2024-08-15 | 3 | 2024-08-11 11:04:08 | 2024-08-14 01:57:43 | 江苏东方九天新能源材料有限公司 | 256398 | 刘忠于 | 刘忠于 |  | 0.1 | 12800 | 760 | 1 | JG12240703201 | 轧0.1，米数控制在22800-22900米，脱脂分一包9200米。 | [5 empty] | 19
最终退火 | JG12240707002 | JG1224070700 | 东方20# | 合格 |  | 甲 | 程新华,李龙礼,吴双勇 | 1395 | 1395 | 1 | 2380 | 0.1 | 760 | 退火（590℃） |  | 20100142 | 轧硬 | 0.4*760-SPCC | 30210015 | 光亮卷 | 0.1-SPCC |  | 50 | MO002242 | MO002242-004-02 | GLJ002 | 东方光亮卷前处理（0.4轧0.1mm) | 14120 | 2024-08-01 | 2024-08-15 | 3 | 2024-08-12 04:29:02 | 2024-08-14 01:57:31 | 江苏东方九天新能源材料有限公司 | 273578 | 刘忠于 | 刘忠于 |  | 0.1 | 2380 | 760 | 1 | JG12240707002 | 轧0.1，米数控制在24400-24500米；脱脂平均分包 |  |  |  |  | 11814 | 4
最终退火 | JG12240703192 | JG1224070319 | 东方20# | 合格 |  | 甲 | 程新华,李龙礼,吴双勇 | 5830 | 5830 | 1 | 10120 | 0.1 | 760 | 退火（590℃） |  | 20100142 | 轧硬 | 0.4*760-SPCC | 30210015 | 光亮卷 | 0.1-SPCC |  | 50 | MO001991 | MO001991-017-02 | GLJ002 | 东方光亮卷前处理（0.4轧0.1mm) | 13490 | 2024-07-24 | 2024-08-15 | 3 | 2024-08-12 04:29:02 | 2024-08-14 01:57:31 | 江苏东方九天新能源材料有限公司 | 256396 | 刘忠于 | 刘忠于 |  | 0.1 | 10120 | 760 | 1 | JG12240703192 | 轧0.1，米数控制在22800-22900米，脱脂分一包9200米。 |  |  |  |  | 9646 | 17
最终退火 | JG12240703191 | JG1224070319 | 东方20# | 合格 |  | 甲 | 程新华,李龙礼,吴双勇 | 7445 | 7445 | 1 | 13000 | 0.1 | 760 | 退火（590℃） |  | 20100142 | 轧硬 | 0.4*760-SPCC | 30210015 | 光亮卷 | 0.1-SPCC |  | 50 | MO001991 | MO001991-017-01 | GLJ002 | 东方光亮卷前处理（0.4轧0.1mm) | 13490 | 2024-07-24 | 2024-08-15 | 3 | 2024-08-12 04:29:02 | 2024-08-14 01:57:31 | 江苏东方九天新能源材料有限公司 | 256396 | 刘忠于 | 刘忠于 |  | 0.1 | 13000 | 760 | 1 | JG12240703191 | 轧0.1，米数控制在22800-22900米，脱脂分一包9200米。 |  |  |  |  | 9646 | 17
最终退火 | JG12240703302 | JG1224070330 | 东方20# | 合格 |  | 甲 | 程新华,李龙礼,吴双勇 | 5830 | 5830 | 1 | 10200 | 0.1 | 760 | 退火（590℃） |  | 20100142 | 轧硬 | 0.4*760-SPCC | 30210015 | 光亮卷 | 0.1-SPCC |  | 50 | MO001991 | MO001991-008-02 | GLJ002 | 东方光亮卷前处理（0.4轧0.1mm) | 13340 | 2024-07-24 | 2024-08-15 | 3 | 2024-08-12 04:29:02 | 2024-08-14 01:57:31 | 江苏东方九天新能源材料有限公司 | 256387 | 刘忠于 | 刘忠于 |  | 0.1 | 10200 | 760 | 1 | JG12240703302 | 轧0.1，米数控制在22800-22900米，脱脂分一包9200米。 |  |  |  |  | 9847 | 8
最终退火 | JG12240703771 | JG1224070377 | 东方20# | 合格 |  | 甲 | 程新华,李龙礼,吴双勇 | 6665 | 6665 | 1 | 12300 | 0.1 | 710 | 退火（590℃） |  | 20100028 | 轧硬 | 0.4*710-SPCC | 30210015 | 光亮卷 | 0.1-SPCC |  | 50 | MO001989 | MO001989-005-01 | GLJ002 | 东方光亮卷前处理（0.4轧0.1mm) | 13660 | 2024-07-24 | 2024-08-08 | 5 | 2024-08-12 04:29:02 | 2024-08-14 01:57:31 | 江苏东方九天新能源材料有限公司 | 256311 | 刘忠于 | 刘忠于 |  | 0.1 | 12300 | 710 | 1 | JG12240703771 | 轧0.1，米数控制在24900-25000米，脱脂平均分包 |  |  |  |  | 4757 | 5
最终平整 | JG12240703772 | JG1224070377 | 东方850平整 | 合格 | 合格品 | 甲 | 陈俊华,钱琨 | 6590 | 6570 | 0.997 | 12320 | 0.1 | 710 | 平整 | K孔洞(9132.7米传183.2MM0.72MM2) | 20100028 | 轧硬 | 0.4*710-SPCC | 30210015 | 光亮卷 | 0.1-SPCC |  | 60 | MO001989 | MO001989-005-02 | GLJ002 | 东方光亮卷前处理（0.4轧0.1mm) | 13660 | 2024-07-24 | 2024-08-08 | 5 | 2024-08-14 01:11:40 | 2024-08-14 01:56:32 | 江苏东方九天新能源材料有限公司 | 256311 | 陈俊华 |  |  | 0.1 | 12250 | 710 | 1 | JG12240703772 | 轧0.1，米数控制在24900-25000米，脱脂平均分包 | 1 | K孔洞(9132.7米传183.2MM0.72MM2) | 是 | 是 | 4757 | 5
最终脱脂 | JG12240703942 | JG1224070394 | 东方950脱脂1# | 合格 | 合格品 | 甲 | 关莫平,王建军 | 6800 | 6685 | 0.9831 | 12580 | 0.1 | 710 | 脱脂（950-1） |  | 20100028 | 轧硬 | 0.4*710-SPCC | 30210015 | 光亮卷 | 0.1-SPCC |  | 40 | MO001832 | MO001832-011-02 | GLJ002 | 东方光亮卷前处理（0.4轧0.1mm) | 13680 | 2024-07-19 | 2024-07-19 | 3 | 2024-08-14 00:38:02 | 2024-08-14 01:22:08 | 江苏东方九天新能源材料有限公司 | 250544 | 王建军 |  |  | 0.1 | 12680 | 710 | 1 | JG12240703942 | 轧0.1；米数控制在24800-24900米，脱脂平均分包 |  |  |  |  | 10519 | 11
铬钝化 | JG122407032921 | JG122407032921 | 东方铬钝化950 | 合格 | 合格品 | 乙 | 李志祥 | 3660 | 3643 | 0.9954 | 6350 | 0.1 | 760 | / | 乳化斑 色差条印 尾50米来料停机斑 | 30210015 | 光亮卷 | 0.1-SPCC | 30110014 | 铬钝化卷 | 0.1-SPCC |  | 10 | MO002581 | MO002581-006 | GDH001 | 铬钝化模板 | 3660 | 2024-08-12 | 2024-08-12 | 3 | 2024-08-14 00:24:48 | 2024-08-14 01:13:22 | 江苏东方九天新能源材料有限公司 | 288033 | 陈猛 |  |  | 0.1 | 6400 | 760 | 1 | JG122407032921 |  | 1 | 乳化斑 色差条印 尾50米来料停机斑 | 处理中 | 否 |  | 6
最终平整 | JG12240800051 | JG1224080005 | 东方850平整 | 合格 | 合格品 | 甲 | 陈俊华,钱琨 | 7360 | 7360 | 1 | 13850 | 0.1 | 710 | 平整 | S水锈斑(尾1000米),K孔洞(2276.6米传364.3MM0.65；2289.6米传364.8MM0.51MM2) | 20100028 | 轧硬 | 0.4*710-SPCC | 30210015 | 光亮卷 | 0.1-SPCC |  | 60 | MO002268 | MO002268-008-01 | GLJ002 | 东方光亮卷前处理（0.4轧0.1mm) | 13420 | 2024-08-02 | 2024-08-16 | 5 | 2024-08-14 00:44:08 | 2024-08-14 01:11:24 | 江苏东方九天新能源材料有限公司 | 275578 | 陈俊华 |  |  | 0.1 | 13750 | 710 | 1 | JG12240800051 | 轧0.1，米数控制在24500-24600米；脱脂平均分包 | 1 | S水锈斑(尾1000米),K孔洞(2276.6米传364.3MM0.65；2289.6米传364.8MM0.51MM2) | 是 | 是 | 3301 | 8
铬钝化 | JG912407002722 | JG91240700272 | 东方铬钝化750 | 合格 | 合格品 | 乙 | 李澍 | 3397 | 3397 | 1 | 7200 | 0.1 | 630 | / | 7050米2处孔洞操2-3大小0.11-0.39 | 30210015 | 光亮卷 | 0.1-SPCC | 30110014 | 铬钝化卷 | 0.1-SPCC |  | 10 | MO002628 | MO002628-019-02 | GDH001 | 铬钝化模板 | 6382 | 2024-08-13 | 2024-08-13 | 5 | 2024-08-13 23:32:32 | 2024-08-14 01:09:04 | 江苏东方九天新能源材料有限公司 |  | 李澍 |  | 1 | 0.1 | 7200 | 630 | 1 | JG912407002722 |  | 1 | 7050米2处孔洞操2-3大小0.11-0.39 | 是 | 是 | 145 | 19
铬钝化 | JG912407002721 | JG91240700272 | 东方铬钝化750 | 合格 | 合格品 | 乙 | 李澍 | 2927 | 2927 | 1 | 6200 | 0.1 | 630 | / |  | 30210015 | 光亮卷 | 0.1-SPCC | 30110014 | 铬钝化卷 | 0.1-SPCC |  | 10 | MO002628 | MO002628-019-01 | GDH001 | 铬钝化模板 | 6382 | 2024-08-13 | 2024-08-13 | 5 | 2024-08-13 23:32:32 | 2024-08-14 01:09:04 | 江苏东方九天新能源材料有限公司 |  | 李澍 |  | 1 | 0.1 | 6200 | 630 | 1 | JG912407002721 |  | 1 |  | 是 | 是 | 145 | 19
分剪 | DL002407003913/7 | DL002407003913 | 东方分剪5# | 其他入库 | 协议品 | 甲 | 秦海波 | 0 | 253 |  | 0 | 0.203 | 79.5 | 1：排刀规格 79.5MM*7C 海金杜门 SPCC-Ni 镍层：外1.9um /内 1.27um 2:成品内孔φ400MM 成品外径φ750-1000MM，注：1.成品表面不允许有擦划伤 顶压伤 刀印 油污 用气象包装纸包装 2.成品按顺时针摆放，每一片用3*3MM的木条隔开 、单托上下两片内外圈加纸护角。厚度公差+/-0.01mm，宽度公差+/-0.13mm | 内350米左右划伤，950米左右顶伤【已夹纸】二级品 |  |  |  | 31320012 | 镍钝化分切带 | 0.203-SPCC |  | 10 | MO002640 | MO002640-005-07 | FJ001 | 分剪模板 | 1910 | 2024-08-13 | 2024-08-14 | 5 | 2024-08-14 01:00:30 | 2024-08-14 01:02:32 | 江苏东方九天新能源材料有限公司 |  | 秦海波 |  | 1 | 0.203 | 0 | 79.5 | 1 | DL002407003913/7 | 1：排刀规格 79.5MM*7C 海金杜门 SPCC-Ni 镍层：外1.9um /内 1.27um 2:成品内孔φ400MM 成品外径φ750-1000MM，注：1.成品表面不允许有擦划伤 顶压伤 刀印 油污 用气象包装纸包装 2.成品按顺时针摆放，每一片用3*3MM的木条隔开 、单托上下两片内外圈加纸护角。厚度公差+/-0.01mm，宽度公差+/-0.13mm | 1 | 内350米左右划伤，950米左右顶伤【已夹纸】 | 是 | 是 | 2 | 5
分剪 | DL002407003913/6 | DL002407003913 | 东方分剪5# | 合格 | 合格品 | 甲 | 秦海波 | 0 | 250 |  | 0 | 0.203 | 79.5 | 1：排刀规格 79.5MM*7C 海金杜门 SPCC-Ni 镍层：外1.9um /内 1.27um 2:成品内孔φ400MM 成品外径φ750-1000MM，注：1.成品表面不允许有擦划伤 顶压伤 刀印 油污 用气象包装纸包装 2.成品按顺时针摆放，每一片用3*3MM的木条隔开 、单托上下两片内外圈加纸护角。厚度公差+/-0.01mm，宽度公差+/-0.13mm |  | 31310012 | 镍钝化卷 | 0.203-SPCC | 31320012 | 镍钝化分切带 | 0.203-SPCC |  | 10 | MO002640 | MO002640-005-06 | FJ001 | 分剪模板 | 1910 | 2024-08-13 | 2024-08-14 | 5 | 2024-08-14 01:00:30 | 2024-08-14 01:02:32 | 江苏东方九天新能源材料有限公司 |  | 秦海波 |  | 1 | 0.203 | 0 | 79.5 | 1 | DL002407003913/6 | 1：排刀规格 79.5MM*7C 海金杜门 SPCC-Ni 镍层：外1.9um /内 1.27um 2:成品内孔φ400MM 成品外径φ750-1000MM，注：1.成品表面不允许有擦划伤 顶压伤 刀印 油污 用气象包装纸包装 2.成品按顺时针摆放，每一片用3*3MM的木条隔开 、单托上下两片内外圈加纸护角。厚度公差+/-0.01mm，宽度公差+/-0.13mm | 1 |  | 是 | 是 | 2 | 5
分剪 | DL002407003913/5 | DL002407003913 | 东方分剪5# | 合格 | 合格品 | 甲 | 秦海波 | 0 | 248 |  | 0 | 0.203 | 79.5 | 1：排刀规格 79.5MM*7C 海金杜门 SPCC-Ni 镍层：外1.9um /内 1.27um 2:成品内孔φ400MM 成品外径φ750-1000MM，注：1.成品表面不允许有擦划伤 顶压伤 刀印 油污 用气象包装纸包装 2.成品按顺时针摆放，每一片用3*3MM的木条隔开 、单托上下两片内外圈加纸护角。厚度公差+/-0.01mm，宽度公差+/-0.13mm |  | 31310012 | 镍钝化卷 | 0.203-SPCC | 31320012 | 镍钝化分切带 | 0.203-SPCC |  | 10 | MO002640 | MO002640-005-05 | FJ001 | 分剪模板 | 1910 | 2024-08-13 | 2024-08-14 | 5 | 2024-08-14 01:00:30 | 2024-08-14 01:02:32 | 江苏东方九天新能源材料有限公司 |  | 秦海波 |  | 1 | 0.203 | 0 | 79.5 | 1 | DL002407003913/5 | 1：排刀规格 79.5MM*7C 海金杜门 SPCC-Ni 镍层：外1.9um /内 1.27um 2:成品内孔φ400MM 成品外径φ750-1000MM，注：1.成品表面不允许有擦划伤 顶压伤 刀印 油污 用气象包装纸包装 2.成品按顺时针摆放，每一片用3*3MM的木条隔开 、单托上下两片内外圈加纸护角。厚度公差+/-0.01mm，宽度公差+/-0.13mm | 1 |  | 是 | 是 | 2 | 5
分剪 | DL002407003913/4 | DL002407003913 | 东方分剪5# | 合格 | 合格品 | 甲 | 秦海波 | 0 | 251 |  | 0 | 0.203 | 79.5 | 1：排刀规格 79.5MM*7C 海金杜门 SPCC-Ni 镍层：外1.9um /内 1.27um 2:成品内孔φ400MM 成品外径φ750-1000MM，注：1.成品表面不允许有擦划伤 顶压伤 刀印 油污 用气象包装纸包装 2.成品按顺时针摆放，每一片用3*3MM的木条隔开 、单托上下两片内外圈加纸护角。厚度公差+/-0.01mm，宽度公差+/-0.13mm |  | 31310012 | 镍钝化卷 | 0.203-SPCC | 31320012 | 镍钝化分切带 | 0.203-SPCC |  | 10 | MO002640 | MO002640-005-04 | FJ001 | 分剪模板 | 1910 | 2024-08-13 | 2024-08-14 | 5 | 2024-08-14 01:00:30 | 2024-08-14 01:02:32 | 江苏东方九天新能源材料有限公司 |  | 秦海波 |  | 1 | 0.203 | 0 | 79.5 | 1 | DL002407003913/4 | 1：排刀规格 79.5MM*7C 海金杜门 SPCC-Ni 镍层：外1.9um /内 1.27um 2:成品内孔φ400MM 成品外径φ750-1000MM，注：1.成品表面不允许有擦划伤 顶压伤 刀印 油污 用气象包装纸包装 2.成品按顺时针摆放，每一片用3*3MM的木条隔开 、单托上下两片内外圈加纸护角。厚度公差+/-0.01mm，宽度公差+/-0.13mm | 1 |  | 是 | 是 | 2 | 5
分剪 | DL002407003913/3 | DL002407003913 | 东方分剪5# | 合格 | 合格品 | 甲 | 秦海波 | 0 | 251 |  | 0 | 0.203 | 79.5 | 1：排刀规格 79.5MM*7C 海金杜门 SPCC-Ni 镍层：外1.9um /内 1.27um 2:成品内孔φ400MM 成品外径φ750-1000MM，注：1.成品表面不允许有擦划伤 顶压伤 刀印 油污 用气象包装纸包装 2.成品按顺时针摆放，每一片用3*3MM的木条隔开 、单托上下两片内外圈加纸护角。厚度公差+/-0.01mm，宽度公差+/-0.13mm |  | 31310012 | 镍钝化卷 | 0.203-SPCC | 31320012 | 镍钝化分切带 | 0.203-SPCC |  | 10 | MO002640 | MO002640-005-03 | FJ001 | 分剪模板 | 1910 | 2024-08-13 | 2024-08-14 | 5 | 2024-08-14 01:00:30 | 2024-08-14 01:02:32 | 江苏东方九天新能源材料有限公司 |  | 秦海波 |  | 1 | 0.203 | 0 | 79.5 | 1 | DL002407003913/3 | 1：排刀规格 79.5MM*7C 海金杜门 SPCC-Ni 镍层：外1.9um /内 1.27um 2:成品内孔φ400MM 成品外径φ750-1000MM，注：1.成品表面不允许有擦划伤 顶压伤 刀印 油污 用气象包装纸包装 2.成品按顺时针摆放，每一片用3*3MM的木条隔开 、单托上下两片内外圈加纸护角。厚度公差+/-0.01mm，宽度公差+/-0.13mm | 1 |  | 是 | 是 | 2 | 5
分剪 | DL002407003913/2 | DL002407003913 | 东方分剪5# | 合格 | 合格品 | 甲 | 秦海波 | 0 | 250 |  | 0 | 0.203 | 79.5 | 1：排刀规格 79.5MM*7C 海金杜门 SPCC-Ni 镍层：外1.9um /内 1.27um 2:成品内孔φ400MM 成品外径φ750-1000MM，注：1.成品表面不允许有擦划伤 顶压伤 刀印 油污 用气象包装纸包装 2.成品按顺时针摆放，每一片用3*3MM的木条隔开 、单托上下两片内外圈加纸护角。厚度公差+/-0.01mm，宽度公差+/-0.13mm |  | 31310012 | 镍钝化卷 | 0.203-SPCC | 31320012 | 镍钝化分切带 | 0.203-SPCC |  | 10 | MO002640 | MO002640-005-02 | FJ001 | 分剪模板 | 1910 | 2024-08-13 | 2024-08-14 | 5 | 2024-08-14 01:00:30 | 2024-08-14 01:02:32 | 江苏东方九天新能源材料有限公司 |  | 秦海波 |  | 1 | 0.203 | 0 | 79.5 | 1 | DL002407003913/2 | 1：排刀规格 79.5MM*7C 海金杜门 SPCC-Ni 镍层：外1.9um /内 1.27um 2:成品内孔φ400MM 成品外径φ750-1000MM，注：1.成品表面不允许有擦划伤 顶压伤 刀印 油污 用气象包装纸包装 2.成品按顺时针摆放，每一片用3*3MM的木条隔开 、单托上下两片内外圈加纸护角。厚度公差+/-0.01mm，宽度公差+/-0.13mm | 1 |  | 是 | 是 | 2 | 5
分剪 | DL002407003913/1 | DL002407003913 | 东方分剪5# | 合格 | 合格品 | 甲 | 秦海波 | 0 | 248 |  | 0 | 0.203 | 79.5 | 1：排刀规格 79.5MM*7C 海金杜门 SPCC-Ni 镍层：外1.9um /内 1.27um 2:成品内孔φ400MM 成品外径φ750-1000MM，注：1.成品表面不允许有擦划伤 顶压伤 刀印 油污 用气象包装纸包装 2.成品按顺时针摆放，每一片用3*3MM的木条隔开 、单托上下两片内外圈加纸护角。厚度公差+/-0.01mm，宽度公差+/-0.13mm |  | 31310012 | 镍钝化卷 | 0.203-SPCC | 31320012 | 镍钝化分切带 | 0.203-SPCC |  | 10 | MO002640 | MO002640-005-01 | FJ001 | 分剪模板 | 1910 | 2024-08-13 | 2024-08-14 | 5 | 2024-08-14 01:00:30 | 2024-08-14 01:02:32 | 江苏东方九天新能源材料有限公司 |  | 秦海波 |  | 1 | 0.203 | 0 | 79.5 | 1 | DL002407003913/1 | 1：排刀规格 79.5MM*7C 海金杜门 SPCC-Ni 镍层：外1.9um /内 1.27um 2:成品内孔φ400MM 成品外径φ750-1000MM，注：1.成品表面不允许有擦划伤 顶压伤 刀印 油污 用气象包装纸包装 2.成品按顺时针摆放，每一片用3*3MM的木条隔开 、单托上下两片内外圈加纸护角。厚度公差+/-0.01mm，宽度公差+/-0.13mm | 1 |  | 是 | 是 | 2 | 5
最终平整 | JG122407037822 | JG1224070378 | 东方850平整 | 其他入库 | 协议品 | 甲 | 陈俊华,钱琨 | 930 | 930 | 1 | 1720 | 0.1 | 710 | 平整 | 短带 |  |  |  | 30210015 | 光亮卷 | 0.1-SPCC |  | 60 | MO001989 | MO001989-006-02-02 | GLJ002 | 东方光亮卷前处理（0.4轧0.1mm) | 13675 | 2024-07-24 | 2024-08-08 | 5 | 2024-08-13 23:24:55 | 2024-08-14 00:43:43 | 江苏东方九天新能源材料有限公司 |  | 陈俊华 |  | 1 | 0.1 | 1720 | 710 | 1 | JG122407037822 | 轧0.1，米数控制在24900-25000米，脱脂平均分包 | 1 |  | 是 | 是 | 3294 | 6
最终平整 | JG122407037821 | JG1224070378 | 东方850平整 | 合格 | 合格品 | 甲 | 陈俊华,钱琨 | 5680 | 5680 | 1 | 10620 | 0.1 | 710 | 平整 | T停机斑(内50米处),K孔洞(481.8米传398.8MM0.58MM2),X锈点(偶有) | 20100028 | 轧硬 | 0.4*710-SPCC | 30210015 | 光亮卷 | 0.1-SPCC |  | 60 | MO001989 | MO001989-006-02-01 | GLJ002 | 东方光亮卷前处理（0.4轧0.1mm) | 13675 | 2024-07-24 | 2024-08-08 | 5 | 2024-08-13 23:24:55 | 2024-08-14 00:43:43 | 江苏东方九天新能源材料有限公司 |  | 陈俊华 |  | 1 | 0.1 | 10620 | 710 | 1 | JG122407037821 | 轧0.1，米数控制在24900-25000米，脱脂平均分包 | 1 | T停机斑(内50米处),K孔洞(481.8米传398.8MM0.58MM2),X锈点(偶有) | 是 | 是 | 3294 | 6
最终平整 | JG12240703702 | JG1224070370 | 东方750平整 | 合格 | 合格品 | 甲 | 丁振,龚政 | 6725 | 6705 | 0.997 | 12600 | 0.1 | 710 | 平整 |  | 20100028 | 轧硬 | 0.4*710-SPCC | 30210015 | 光亮卷 | 0.1-SPCC |  | 60 | MO001989 | MO001989-016-02 | GLJ002 | 东方光亮卷前处理（0.4轧0.1mm) | 13730 | 2024-07-24 | 2024-08-08 | 5 | 2024-08-14 00:34:16 | 2024-08-14 00:34:36 | 江苏东方九天新能源材料有限公司 | 256337 | 丁振 |  |  | 0.1 | 12420 | 710 | 1 | JG12240703702 | 轧0.1，米数控制在24900-25000米，脱脂平均分包 | 1 |  | 是 | 是 | 3274 | 16
铬钝化 | JG122405515911 | JG122405515911 | 东方铬钝化950 | 合格 | 合格品 | 乙 | 李志祥 | 3765 | 3733 | 0.9915 | 5410 | 0.125 | 760 | / | 乳化斑 色差 辊印 条印 | 30210004 | 光亮卷 | 0.125-SPCC | 30110004 | 铬钝化卷 | 0.125-SPCC |  | 10 | MO002619 | MO002619-010 | GDH001 | 铬钝化模板 | 3765 | 2024-08-13 | 2024-08-13 | 5 | 2024-08-13 23:43:03 | 2024-08-14 00:23:55 | 江苏东方九天新能源材料有限公司 | 289143 | 陈猛 |  |  | 0.125 | 5460 | 760 | 1 | JG122405515911 |  | 1 | 乳化斑 色差 辊印 条印 | 是 | 是 | 40 | 10
最终脱脂 | JG122407036222 | JG12240703622 | 东方950脱脂1# | 合格 | 合格品 | 甲 | 关莫平,王建军 | 2390 | 2390 | 1 | 4170 | 0.1 | 760 | 脱脂（950-1） |  | 20500021 | 光亮卷半成品 | 0.4-SPCC | 30210015 | 光亮卷 | 0.1-SPCC |  | 40 | MO002225 | MO002225-002-02 | GLJ002 | 东方光亮卷前处理（0.4轧0.1mm) | 8520 | 2024-07-31 | 2024-08-10 | 3 | 2024-08-14 00:17:23 | 2024-08-14 00:18:56 | 江苏东方九天新能源材料有限公司 |  | 王建军 |  | 1 | 0.1 | 4170 | 760 | 1 | JG122407036222 | 已退火，轧0.1，米数控制在14400-14500米 | [5 empty] | 2
最终脱脂 | JG122407036221 | JG12240703622 | 东方950脱脂1# | 合格 | 合格品 | 甲 | 关莫平,王建军 | 5980 | 5980 | 1 | 10410 | 0.1 | 760 | 脱脂（950-1） |  | 20500021 | 光亮卷半成品 | 0.4-SPCC | 30210015 | 光亮卷 | 0.1-SPCC |  | 40 | MO002225 | MO002225-002-01 | GLJ002 | 东方光亮卷前处理（0.4轧0.1mm) | 8520 | 2024-07-31 | 2024-08-10 | 3 | 2024-08-14 00:17:23 | 2024-08-14 00:18:56 | 江苏东方九天新能源材料有限公司 |  | 王建军 |  | 1 | 0.1 | 10410 | 760 | 1 | JG122407036221 | 已退火，轧0.1，米数控制在14400-14500米 | [5 empty] | 2
铬钝化 | JG1224070335222 | JG1224070335222 | 东方铬钝化950 | 合格 | 合格品 | 乙 | 李志祥 | 2255 | 2241 | 0.9938 | 3910 | 0.1 | 760 | / | 乳化斑 色差 条印 2918米孔洞大小3.71操483 | 30210015 | 光亮卷 | 0.1-SPCC | 30110014 | 铬钝化卷 | 0.1-SPCC |  | 10 | MO002581 | MO002581-003 | GDH001 | 铬钝化模板 | 2255 | 2024-08-12 | 2024-08-12 | 3 | 2024-08-13 23:13:49 | 2024-08-13 23:42:40 | 江苏东方九天新能源材料有限公司 | 288030 | 陈猛 |  |  | 0.1 | 3930 | 760 | 1 | JG1224070335222 |  | 1 | 乳化斑 色差 条印 2918米孔洞大小3.71操483 | 处理中 | 否 |  | 3
最终平整 | JG12240703732 | JG1224070373 | 东方750平整 | 合格 | 让步接收 | 甲 | 丁振,龚政 | 6700 | 6680 | 0.997 | 12620 | 0.1 | 710 | 平整 | K孔洞(437-463米传边61CM5个孔洞0.14-0.64),C挫伤(12000米板面搓伤来料松包) |  |  |  | 30210015 | 光亮卷 | 0.1-SPCC |  | 60 | MO001832 | MO001832-009-02 | GLJ002 | 东方光亮卷前处理（0.4轧0.1mm) | 13530 | 2024-07-19 | 2024-07-19 | 5 | 2024-08-13 23:34:12 | 2024-08-13 23:35:47 | 江苏东方九天新能源材料有限公司 | 250543 | 丁振 |  |  | 0.1 | 12450 | 710 | 1 | JG12240703732 | 轧0.1；米数控制在24800-24900米，脱脂平均分包 | 1 | K孔洞(437-463米传边61CM5个孔洞0.14-0.64),C挫伤(12000米板面搓伤来料松包) | 是 | 是 | 5961 | 9
铬钝化 | JG91240700041 | JG91240700041 | 东方铬钝化750 | 合格 | 合格品 | 乙 | 李澍 | 5116 | 5095 | 0.9959 | 7180 | 0.15 | 610 | 0.15镀铬量80-100 | 白斑 条印 亮斑 辊印· 振纹· | 30210011 | 光亮卷 | 0.15-SPCC | 30110011 | 铬钝化卷 | 0.15-SPCC |  | 10 | MO002427 | MO002427-006 | GDH001 | 铬钝化模板 | 5116 | 2024-08-07 | 2024-08-07 | 5 | 2024-08-13 23:02:14 | 2024-08-13 23:32:09 | 江苏东方九天新能源材料有限公司 | 282855 | 李澍 |  |  | 0.15 | 7150 | 610 | 1 | JG91240700041 |  | 1 | 白斑 条印 亮斑 辊印· 振纹· | 是 | 是 | 30 | 6
最终平整 | JG12240703731 | JG1224070373 | 东方850平整 | 合格 | 合格品 | 甲 | 陈俊华,钱琨 | 6735 | 6720 | 0.9978 | 12560 | 0.1 | 710 | 平整 | X锈点(偶有) | 20100028 | 轧硬 | 0.4*710-SPCC | 30210015 | 光亮卷 | 0.1-SPCC |  | 60 | MO001832 | MO001832-009-01 | GLJ002 | 东方光亮卷前处理（0.4轧0.1mm) | 13530 | 2024-07-19 | 2024-07-19 | 5 | 2024-08-13 22:50:29 | 2024-08-13 23:24:39 | 江苏东方九天新能源材料有限公司 | 250543 | 陈俊华 |  |  | 0.1 | 12500 | 710 | 1 | JG12240703731 | 轧0.1；米数控制在24800-24900米，脱脂平均分包 | 1 | X锈点(偶有) | 是 | 是 | 5961 | 9
一次脱脂 | JG1224080148 | JG1224080148 | 东方950脱脂2# | 合格 | 合格品 | 甲 | 韩成飞,周志平 | 14150 | 14135 | 0.9989 | 6000 | 0.4 | 760 | 脱脂（950-2） |  | 20100142 | 轧硬 | 0.4*760-SPCC | 30210015 | 光亮卷 | 0.1-SPCC |  | 10 | MO002577 | MO002577-004 | GLJ002 | 东方光亮卷前处理（0.4轧0.1mm) | 14150 | 2024-08-12 | 2024-08-12 | 3 | 2024-08-13 23:21:44 | 2024-08-13 23:22:14 | 江苏东方九天新能源材料有限公司 | 287984 | 周志平 |  |  | 0.4 | 6060 | 760 | 1 | JG1224080148 |  |  |  | 否 | 否 |  | 4
铬钝化 | JG122407032922 | JG122407032922 | 东方铬钝化950 | 合格 | 合格品 | 乙 | 李志祥 | 2480 | 2451 | 0.9883 | 4280 | 0.1 | 760 | / | 乳化斑 色差 条印 辊印 | 30210015 | 光亮卷 | 0.1-SPCC | 30110014 | 铬钝化卷 | 0.1-SPCC |  | 10 | MO002581 | MO002581-010 | GDH001 | 铬钝化模板 | 2480 | 2024-08-12 | 2024-08-12 | 5 | 2024-08-13 23:11:35 | 2024-08-13 23:12:28 | 江苏东方九天新能源材料有限公司 | 288036 | 陈猛 |  |  | 0.1 | 4330 | 760 | 1 | JG122407032922 |  | 1 | 乳化斑 色差 条印 辊印 | 是 | 是 | 1 | 10
铬钝化 | JG1224070454 | JG1224070454 | 东方铬钝化750 | 合格 | 合格品 | 乙 | 李澍 | 5078 | 5045 | 0.9935 | 7100 | 0.15 | 610 | 镀铬量80-100 | 白斑 辊印 条印 振纹 亮斑 | 30210011 | 光亮卷 | 0.15-SPCC | 30110011 | 铬钝化卷 | 0.15-SPCC |  | 10 | MO002348 | MO002348-001 | GDH001 | 铬钝化模板 | 5078 | 2024-08-05 | 2024-08-05 | 5 | 2024-08-13 23:01:03 | 2024-08-13 23:01:55 | 江苏东方九天新能源材料有限公司 | 280389 | 李澍 |  |  | 0.15 | 7080 | 610 | 1 | JG1224070454 |  | 1 | 白斑 辊印 条印 振纹 亮斑 | 是 | 是 | 0 | 1
最终平整 | JG122407041423 | JG1224070414 | 东方850平整 | 其他入库 | 协议品 | 甲 | 陈俊华,钱琨 | 890 | 890 | 1 | 1720 | 0.1 | 710 | 平整 | 短带 |  |  |  | 30210015 | 光亮卷 | 0.1-SPCC |  | 60 | MO001989 | MO001989-010-02-03 | GLJ002 | 东方光亮卷前处理（0.4轧0.1mm) | 13640 | 2024-07-24 | 2024-08-08 | 5 | 2024-08-13 22:02:25 | 2024-08-13 22:50:11 | 江苏东方九天新能源材料有限公司 |  | 陈俊华 |  | 1 | 0.1 | 1720 | 710 | 1 | JG122407041423 | 轧0.1，米数控制在24900-25000米，脱脂平均分包 | 1 |  | 是 | 是 | 1932 | 10
最终平整 | JG122407041422 | JG1224070414 | 东方850平整 | 合格 | 合格品 | 甲 | 陈俊华,钱琨 | 2310 | 2310 | 1 | 4300 | 0.1 | 710 | 平整 |  | 20100028 | 轧硬 | 0.4*710-SPCC | 30210015 | 光亮卷 | 0.1-SPCC |  | 60 | MO001989 | MO001989-010-02-02 | GLJ002 | 东方光亮卷前处理（0.4轧0.1mm) | 13640 | 2024-07-24 | 2024-08-08 | 5 | 2024-08-13 22:02:25 | 2024-08-13 22:50:11 | 江苏东方九天新能源材料有限公司 |  | 陈俊华 |  | 1 | 0.1 | 4300 | 710 | 1 | JG122407041422 | 轧0.1，米数控制在24900-25000米，脱脂平均分包 | 1 |  | 是 | 是 | 1932 | 10
最终平整 | JG122407041421 | JG1224070414 | 东方850平整 | 合格 | 合格品 | 甲 | 陈俊华,钱琨 | 3230 | 3230 | 1 | 6000 | 0.1 | 710 | 平整 |  | 20100028 | 轧硬 | 0.4*710-SPCC | 30210015 | 光亮卷 | 0.1-SPCC |  | 60 | MO001989 | MO001989-010-02-01 | GLJ002 | 东方光亮卷前处理（0.4轧0.1mm) | 13640 | 2024-07-24 | 2024-08-08 | 5 | 2024-08-13 22:02:25 | 2024-08-13 22:50:11 | 江苏东方九天新能源材料有限公司 |  | 陈俊华 |  | 1 | 0.1 | 6000 | 710 | 1 | JG122407041421 | 轧0.1，米数控制在24900-25000米，脱脂平均分包 | 1 |  | 是 | 是 | 1932 | 10
铬钝化 | JG1224070403212 | JG122407040321 | 东方铬钝化950 | 合格 | 合格品 | 乙 | 李志祥 | 3821 | 3821 | 1 | 7100 | 0.1 | 710 | / |  | 30210015 | 光亮卷 | 0.1-SPCC | 30110014 | 铬钝化卷 | 0.1-SPCC |  | 10 | MO002581 | MO002581-011-02 | GDH001 | 铬钝化模板 | 6070 | 2024-08-12 | 2024-08-12 | 3 | 2024-08-13 21:27:44 | 2024-08-13 22:47:01 | 江苏东方九天新能源材料有限公司 |  | 陈猛 |  | 1 | 0.1 | 7100 | 710 | 1 | JG1224070403212 |  | 1 | 边部乳化斑重 | 是 | 是 | 240 | 11
铬钝化 | JG1224070403211 | JG122407040321 | 东方铬钝化950 | 待判定 |  | 乙 | 李志祥 | 2213 | 2213 | 1 | 4100 | 0.1 | 710 | / | 30米内8个孔洞大小2.12-2.56操181 1518米孔洞大小0.18操282 边部乳化斑重 |  |  |  | 30110014 | 铬钝化卷 | 0.1-SPCC |  | 10 | MO002581 | MO002581-011-01 | GDH001 | 铬钝化模板 | 6070 | 2024-08-12 | 2024-08-12 | 3 | 2024-08-13 21:27:44 | 2024-08-13 22:47:01 | 江苏东方九天新能源材料有限公司 |  | 陈猛 |  | 1 | 0.1 | 4100 | 710 | 1 | JG1224070403211 |  | 1 | 30米内8个孔洞大小2.12-2.56操181 1518米孔洞大小0.18操282 边部乳化斑重 |  |  | 240 | 11
最终脱脂 | JG12240706982 | JG1224070698 | 东方950脱脂1# | 合格 | 合格品 | 甲 | 关莫平,王建军 | 8080 | 8080 | 1 | 14000 | 0.1 | 760 | 脱脂（950-1） |  | 20100142 | 轧硬 | 0.4*760-SPCC | 30210015 | 光亮卷 | 0.1-SPCC |  | 40 | MO002242 | MO002242-002-02 | GLJ002 | 东方光亮卷前处理（0.4轧0.1mm) | 14295 | 2024-08-01 | 2024-08-15 | 3 | 2024-08-13 22:17:10 | 2024-08-13 22:32:27 | 江苏东方九天新能源材料有限公司 |  | 何晓健 |  | 1 | 0.1 | 14000 | 760 | 1 | JG12240706982 | 轧0.1，米数控制在24400-24500米；脱脂平均分包 | [5 empty] | 2
最终脱脂 | JG12240706981 | JG1224070698 | 东方950脱脂1# | 合格 | 合格品 | 乙 | 何晓健,张东兵 | 5760 | 5760 | 1 | 10000 | 0.1 | 760 | 脱脂（950-1） |  | 20100142 | 轧硬 | 0.4*760-SPCC | 30210015 | 光亮卷 | 0.1-SPCC |  | 40 | MO002242 | MO002242-002-01 | GLJ002 | 东方光亮卷前处理（0.4轧0.1mm) | 14295 | 2024-08-01 | 2024-08-15 | 3 | 2024-08-13 22:17:10 | 2024-08-13 22:32:27 | 江苏东方九天新能源材料有限公司 |  | 何晓健 |  | 1 | 0.1 | 10000 | 760 | 1 | JG12240706981 | 轧0.1，米数控制在24400-24500米；脱脂平均分包 | [5 empty] | 2
最终平整 | JG122407037522 | JG1224070375 | 东方850平整 | 合格 | 合格品 | 甲 | 陈俊华,钱琨 | 3410 | 3410 | 1 | 6360 | 0.1 | 710 | 平整 | Y氧化边(侧面发黄),B白斑(小白点多) | 20100028 | 轧硬 | 0.4*710-SPCC | 30210015 | 光亮卷 | 0.1-SPCC |  | 60 | MO001989 | MO001989-007-02-02 | GLJ002 | 东方光亮卷前处理（0.4轧0.1mm) | 13690 | 2024-07-24 | 2024-08-08 | 5 | 2024-08-13 21:18:47 | 2024-08-13 22:02:07 | 江苏东方九天新能源材料有限公司 |  | 陈俊华 |  | 1 | 0.1 | 6360 | 710 | 1 | JG122407037522 | 轧0.1，米数控制在24900-25000米，脱脂平均分包 | 1 | Y氧化边(侧面发黄),B白斑(小白点多) | 是 | 是 | 2498 | 7
最终平整 | JG122407037521 | JG1224070375 | 东方850平整 | 合格 | 合格品 | 甲 | 陈俊华,钱琨 | 3340 | 3340 | 1 | 6250 | 0.1 | 710 | 平整 | K孔洞(1463.8米传2683.4MM1.23MM2),B白斑(板面小白点多),Y氧化边(侧面发黄) | 20100028 | 轧硬 | 0.4*710-SPCC | 30210015 | 光亮卷 | 0.1-SPCC |  | 60 | MO001989 | MO001989-007-02-01 | GLJ002 | 东方光亮卷前处理（0.4轧0.1mm) | 13690 | 2024-07-24 | 2024-08-08 | 5 | 2024-08-13 21:18:47 | 2024-08-13 22:02:07 | 江苏东方九天新能源材料有限公司 |  | 陈俊华 |  | 1 | 0.1 | 6250 | 710 | 1 | JG122407037521 | 轧0.1，米数控制在24900-25000米，脱脂平均分包 | 1 | K孔洞(1463.8米传2683.4MM1.23MM2),B白斑(板面小白点多),Y氧化边(侧面发黄) | 是 | 是 | 2498 | 7
铬钝化 | JG1224070277 | JG1224070277 | 东方铬钝化750 | 合格 | 合格品 | 乙 | 李澍 | 5120 | 5111 | 0.9982 | 7210 | 0.15 | 610 | / | 白斑 辊印 锈斑点重 振纹 | 30210011 | 光亮卷 | 0.15-SPCC | 30110011 | 铬钝化卷 | 0.15-SPCC |  | 10 | MO002272 | MO002272-002 | GDH001 | 铬钝化模板 | 5120 | 2024-08-02 | 2024-08-02 | 5 | 2024-08-13 21:21:00 | 2024-08-13 21:53:04 | 江苏东方九天新能源材料有限公司 | 275718 | 李澍 |  |  | 0.15 | 7290 | 610 | 1 | JG1224070277 |  | 1 | 白斑 辊印 锈斑点重 振纹 | 是 | 是 | 32 | 2
铬钝化 | JG1224070383122 | JG122407038312 | 东方铬钝化950 | 合格 | 合格品 | 甲 | 韩康 | 3881 | 3881 | 1 | 7250 | 0.1 | 710 | / |  | 30210015 | 光亮卷 | 0.1-SPCC | 30110014 | 铬钝化卷 | 0.1-SPCC |  | 10 | MO002581 | MO002581-013-02 | GDH001 | 铬钝化模板 | 6090 | 2024-08-12 | 2024-08-12 | 3 | 2024-08-13 20:03:30 | 2024-08-13 21:26:33 | 江苏东方九天新能源材料有限公司 |  | 孙槐兵 |  | 1 | 0.1 | 7250 | 710 | 1 | JG1224070383122 |  | 1 | 4190米孔洞大小0.71操298 | 是 | 是 | 249 | 13
铬钝化 | JG1224070383121 | JG122407038312 | 东方铬钝化950 | 待判定 |  | 甲 | 韩康 | 2179 | 2179 | 1 | 4070 | 0.1 | 710 | / | S色差(色差 內8米4个孔洞 横向519.7-520.3 大小4.24-14.5) |  |  |  | 30110014 | 铬钝化卷 | 0.1-SPCC |  | 10 | MO002581 | MO002581-013-01 | GDH001 | 铬钝化模板 | 6090 | 2024-08-12 | 2024-08-12 | 3 | 2024-08-13 20:03:30 | 2024-08-13 21:26:33 | 江苏东方九天新能源材料有限公司 |  | 孙槐兵 |  | 1 | 0.1 | 4070 | 710 | 1 | JG1224070383121 |  | 1 | S色差(色差 內8米4个孔洞 横向519.7-520.3 大小4.24-14.5) |  |  | 249 | 13
平整翻包 | DL00240700582 | DL00240700582 | 东方850平整 | 合格 | 合格品 | 甲 | 陈俊华,钱琨 | 2720 | 2070 | 0.761 | 1000 | 0.49 | 565 | 尾280米整板面折印翻包剪掉 | Y氧化边(两边),H横辊印(轻微) | 31010050 | 小品种钢卷 | 0.49-SPCC | 31010050 | 小品种钢卷 | 0.49-SPCC |  | 10 | MO002633 | MO002633-001 | XPZG001 | 小品种钢前处理模板 | 2720 | 2024-08-13 | 2024-08-13 | 5 | 2024-08-13 20:54:41 | 2024-08-13 21:18:28 | 江苏东方九天新能源材料有限公司 | 289379 | 陈俊华 |  |  | 0.49 | 0 | 565 | 1 | DL00240700582 | 昆山富维：（0.49*565） | 1 | Y氧化边(两边),H横辊印(轻微) | 是 | 是 | 24 | 1
铬钝化 | JG1224070532 | JG1224070532 | 东方铬钝化750 | 合格 | 合格品 | 甲 | 周建锋 | 6464 | 6452 | 0.9981 | 9600 | 0.15 | 610 | 0.15镀铬量80-100 | 来料板面色差，辊印，振纹，亮斑白斑 | 30210011 | 光亮卷 | 0.15-SPCC | 30110011 | 铬钝化卷 | 0.15-SPCC |  | 10 | MO002618 | MO002618-025 | GDH001 | 铬钝化模板 | 6464 | 2024-08-13 | 2024-08-13 | 5 | 2024-08-13 19:56:12 | 2024-08-13 21:05:54 | 江苏东方九天新能源材料有限公司 | 289114 | 孙锋 |  |  | 0.15 | 9560 | 610 | 1 | JG1224070532 |  | 1 | 来料板面色差，辊印，振纹，亮斑白斑 | 是 | 是 | 69 | 25
最终冷轧 | JG12240703622 | JG12240703622 | 东方850轧机 | 合格 | 合格品 | 乙 | 肖勋民 | 8520 | 8470 | 0.9941 | 14605 | 0.1 | 760 | 850轧机普光辊(Ra0.4-0.6μm)轧制0.1mm(0.4-0.25-0.15-0.115-0.1) |  | 20500021 | 光亮卷半成品 | 0.4-SPCC | 30210015 | 光亮卷 | 0.1-SPCC |  | 30 | MO002225 | MO002225-002 | GLJ002 | 东方光亮卷前处理（0.4轧0.1mm) | 8520 | 2024-07-31 | 2024-08-10 | 3 | 2024-08-13 20:24:55 | 2024-08-13 20:27:13 | 江苏东方九天新能源材料有限公司 | 270501 | 肖勋民 |  |  | 0.4 | 3620 | 760 | 1 | JG12240703622 | 已退火，轧0.1，米数控制在14400-14500米 |  |  | 否 | 否 |  | 2
最终脱脂 | JG12240704172 | JG1224070417 | 东方950脱脂1# | 合格 | 合格品 | 乙 | 何晓健,张东兵 | 6500 | 6500 | 1 | 12060 | 0.1 | 710 | 脱脂（950-1） |  | 20100028 | 轧硬 | 0.4*710-SPCC | 30210015 | 光亮卷 | 0.1-SPCC |  | 40 | MO002211 | MO002211-001-02 | GLJ002 | 东方光亮卷前处理（0.4轧0.1mm) | 13450 | 2024-07-30 | 2024-08-15 | 3 | 2024-08-13 19:57:04 | 2024-08-13 19:58:18 | 江苏东方九天新能源材料有限公司 |  | 何晓健 |  | 1 | 0.1 | 12060 | 710 | 1 | JG12240704172 | 轧0.1，米数控制在24600-24700；脱脂平均分包 | [5 empty] | 1
最终脱脂 | JG12240704171 | JG1224070417 | 东方950脱脂1# | 合格 | 合格品 | 乙 | 何晓健,张东兵 | 6660 | 6660 | 1 | 12300 | 0.1 | 710 | 脱脂（950-1） |  | 20100028 | 轧硬 | 0.4*710-SPCC | 30210015 | 光亮卷 | 0.1-SPCC |  | 40 | MO002211 | MO002211-001-01 | GLJ002 | 东方光亮卷前处理（0.4轧0.1mm) | 13450 | 2024-07-30 | 2024-08-15 | 3 | 2024-08-13 19:57:04 | 2024-08-13 19:58:18 | 江苏东方九天新能源材料有限公司 |  | 何晓健 |  | 1 | 0.1 | 12300 | 710 | 1 | JG12240704171 | 轧0.1，米数控制在24600-24700；脱脂平均分包 | [5 empty] | 1
一次脱脂 | JG1224080147 | JG1224080147 | 东方950脱脂2# | 合格 | 合格品 | 甲 | 周志平 | 14140 | 14110 | 0.9979 | 6040 | 0.4 | 760 | 脱脂（950-2） |  | 20100142 | 轧硬 | 0.4*760-SPCC | 30210015 | 光亮卷 | 0.1-SPCC |  | 10 | MO002577 | MO002577-003 | GLJ002 | 东方光亮卷前处理（0.4轧0.1mm) | 14140 | 2024-08-12 | 2024-08-12 | 3 | 2024-08-13 19:54:23 | 2024-08-13 19:55:13 | 江苏东方九天新能源材料有限公司 | 287983 | 周志平 |  |  | 0.4 | 6060 | 760 | 1 | JG1224080147 |  |  |  | 否 | 否 |  | 3
平整翻包 | DL122407008122 | DL1224070081 | 东方850平整 | 合格 | 合格品 | 乙 | 鞠承,姚学禹 | 3150 | 2580 | 0.819 | 800 | 0.67 | 610 | 尾部170米粘钢折印翻包剪掉 |  |  |  |  | 31010082 | 小品种钢卷 | 0.67-SPCC |  | 60 | MO002036 | MO002036-001-02-02 | XPZG001 | 小品种钢前处理模板 | 12560 | 2024-07-25 | 2024-08-04 | 5 | 2024-08-13 19:34:04 | 2024-08-13 19:34:29 | 江苏东方九天新能源材料有限公司 |  | 鞠承 |  | 1 | 0.67 | 970 | 610 | 1 | DL122407008122 | 昆山宝必达：（0.67*610）厚度±0.01mm，HV85-105,粗糙度0.5-0.8μM，卷重2-3吨 | 1 |  | 是 | 是 | 1102 | 1
平整翻包 | DL122407008022 | DL1224070080 | 东方850平整 | 合格 | 合格品 | 乙 | 鞠承,姚学禹 | 2630 | 2070 | 0.7871 | 650 | 0.67 | 610 | 650米后粘钢折印翻包剪掉 |  |  |  |  | 31010082 | 小品种钢卷 | 0.67-SPCC |  | 60 | MO002036 | MO002036-002-02-02 | XPZG001 | 小品种钢前处理模板 | 12060 | 2024-07-25 | 2024-08-04 | 5 | 2024-08-13 19:33:31 | 2024-08-13 19:33:56 | 江苏东方九天新能源材料有限公司 |  | 鞠承 |  | 1 | 0.67 | 810 | 610 | 1 | DL122407008022 | 昆山宝必达：（0.67*610）厚度±0.01mm，HV85-105,粗糙度0.5-0.8μM，卷重2-3吨 | 1 |  | 是 | 是 | 1130 | 2
最终平整 | JG122407071422 | JG1224070714 | 东方850平整 | 合格 | 让步接收 | 乙 | 鞠承,姚学禹 | 3510 | 3510 | 1 | 6500 | 0.1 | 710 | 平整 | K孔洞(6186米传47CM0.58),N粘钢折印(尾500米操5CM) |  |  |  | 30210015 | 光亮卷 | 0.1-SPCC |  | 60 | MO002268 | MO002268-006-02-02 | GLJ002 | 东方光亮卷前处理（0.4轧0.1mm) | 13405 | 2024-08-02 | 2024-08-16 | 5 | 2024-08-13 19:12:30 | 2024-08-13 19:14:15 | 江苏东方九天新能源材料有限公司 |  | 鞠承 |  | 1 | 0.1 | 6500 | 710 | 1 | JG122407071422 | 轧0.1，米数控制在24500-24600米；脱脂平均分包 | 1 | K孔洞(6186米传47CM0.58),N粘钢折印(尾500米操5CM) | 是 | 是 | 2956 | 6
最终平整 | JG122407071421 | JG1224070714 | 东方850平整 | 合格 | 让步接收 | 乙 | 鞠承,姚学禹 | 2280 | 2280 | 1 | 4200 | 0.1 | 710 | 平整 | K孔洞(342米传48CM0.14) |  |  |  | 30210015 | 光亮卷 | 0.1-SPCC |  | 60 | MO002268 | MO002268-006-02-01 | GLJ002 | 东方光亮卷前处理（0.4轧0.1mm) | 13405 | 2024-08-02 | 2024-08-16 | 5 | 2024-08-13 19:12:30 | 2024-08-13 19:14:15 | 江苏东方九天新能源材料有限公司 |  | 鞠承 |  | 1 | 0.1 | 4200 | 710 | 1 | JG122407071421 | 轧0.1，米数控制在24500-24600米；脱脂平均分包 | 1 | K孔洞(342米传48CM0.14) | 是 | 是 | 2956 | 6
铬钝化 | JG1224070465 | JG1224070465 | 东方铬钝化750 | 合格 | 合格品 | 甲 | 周建锋 | 5030 | 5025 | 0.999 | 7120 | 0.15 | 610 | 镀铬量80-100 | 来料板面色差，辊印，亮斑点，白斑，振纹,7018米横向361，大小0.11，来料操边碎边 | 30210011 | 光亮卷 | 0.15-SPCC | 30110011 | 铬钝化卷 | 0.15-SPCC |  | 10 | MO002348 | MO002348-008 | GDH001 | 铬钝化模板 | 5030 | 2024-08-05 | 2024-08-05 | 5 | 2024-08-13 18:00:32 | 2024-08-13 19:04:21 | 江苏东方九天新能源材料有限公司 | 280401 | 孙锋 |  |  | 0.15 | 7060 | 610 | 1 | JG1224070465 |  | 1 | 来料板面色差，辊印，亮斑点，白斑，振纹,7018米横向361，大小0.11，来料操边碎边 | 是 | 是 | 64 | 8
铬钝化 | JG12240704121 | JG12240704121 | 东方铬钝化950 | 合格 | 合格品 | 甲 | 韩康 | 6650 | 6615 | 0.9947 | 12240 | 0.1 | 710 | / | S色差(色差 整卷水锈斑 条印) | 30210015 | 光亮卷 | 0.1-SPCC | 30110014 | 铬钝化卷 | 0.1-SPCC |  | 10 | MO002619 | MO002619-003 | GDH001 | 铬钝化模板 | 6650 | 2024-08-13 | 2024-08-13 | 5 | 2024-08-13 18:56:34 | 2024-08-13 18:57:45 | 江苏东方九天新能源材料有限公司 | 289135 | 孙槐兵 |  |  | 0.1 | 12460 | 710 | 1 | JG12240704121 |  | 1 | S色差(色差 整卷水锈斑 条印) | 是 | 是 | 1 | 3
一次脱脂 | JG1224080127 | JG1224080127 | 东方950脱脂2# | 合格 | 合格品 | 甲 | 周志平 | 14235 | 14195 | 0.9972 | 6060 | 0.4 | 760 | 脱脂（950-2） |  | 20100142 | 轧硬 | 0.4*760-SPCC | 30210015 | 光亮卷 | 0.1-SPCC |  | 10 | MO002576 | MO002576-001 | GLJ002 | 东方光亮卷前处理（0.4轧0.1mm) | 14235 | 2024-08-12 | 2024-08-12 | 3 | 2024-08-12 10:20:15 | 2024-08-13 18:46:02 | 江苏东方九天新能源材料有限公司 | 287969 | 周志平 |  |  | 0.4 | 6090 | 760 | 1 | JG1224080127 |  |  |  | 否 | 否 |  | 1
镍钝化 | 14248173102 | 14248173102 | 东方镍钝化1150 | 合格 | 合格品 | 甲 | 丁涛 | 8410 | 8505 | 1.0113 | 3982 | 0.3 | 910 | LG:1150镍钝化工段镀镍，收卷镍层要求 外:1.1±0.3μm，内:3.0±0.5μm,转连退 | 来料横辊印。 | 11060033 | 预镀镍基带 | 0.3*910-BDCK | 31310037 | 镍钝化卷 | 0.3-BDCK |  | 10 | MO002605 | MO002605-001 | NDH001 | 镍钝化模板 | 8410 | 2024-08-12 | 2024-08-14 | 3 | 2024-08-13 15:39:11 | 2024-08-13 18:43:34 | 江苏东方九天新能源材料有限公司 | 288548 | 丁涛 |  |  | 0.3 | 0 | 910 | 1 | 14248173102 | 科达利/乐通（0.3*910）抗拉强度410 ±40 Mpa(必须达到400Mpa以上)；屈服强度:≤ 400 Mpa，延伸率:≥24%；镍层: 1.1±0.3/3±0.5um；硬度:HR30T：54-63，粗糙度: Ra0.5-1.3um；光泽度(镀层厚的一面)GU 30-90(60°)，厚度公差：0.3±0.01mm（最终分切成品外1.1内3） |  | 来料横辊印。 | 否 | 否 |  | 1
最终冷轧 | DL0024080001 | DL0024080001 | 东方650轧机 | 合格 | 合格品 | 乙 | 朱明 | 4950 | 4900 | 0.9899 | 1600 | 0.63 | 610 | 上海仁杰：650轧机中间道次用普光辊(Ra0.2-0.3um)轧制最后一道建议用Ra1.2-1.4μm毛化辊轧制0.61mm（0.89-0.69-0.63）厚度公差0.633-0.638mm板面粗糙度控制在0.8-0.95μmHV140-160轧机从南边卸料确保产品无肋浪，转750平整 | X细划伤(),A暗线印(),S色差条印(),Z振纹(),H横辊印(横条印) | 20100130 | 轧硬 | 1.2*610-SPCC | 31010064 | 小品种钢卷 | 0.63-SPCC |  | 50 | MO002314 | MO002314-001 | XPZG001 | 小品种钢前处理模板 | 5125 | 2024-08-03 | 2024-08-03 | 5 | 2024-08-13 18:34:33 | 2024-08-13 18:35:50 | 江苏东方九天新能源材料有限公司 | 278121 | 朱明 |  |  | 0.89 | 1240 | 610 | 1 | DL0024080001 | 上海仁杰：厚度0.62-0.64mm，HV140-160，粗糙度0.7-0.9，卷重4.5-5吨 |  | X细划伤(),A暗线印(),S色差条印(),Z振纹(),H横辊印(横条印) | 否 | 否 | 4404 | 1
铬钝化 | JG122405514711 | JG122405514711 | 东方铬钝化950 | 合格 | 合格品 | 甲 | 韩康 | 6950 | 6903 | 0.9932 | 12060 | 0.1 | 760 | / |  | 30210015 | 光亮卷 | 0.1-SPCC | 30110014 | 铬钝化卷 | 0.1-SPCC |  | 10 | MO002651 | MO002651-001 | GDH001 | 铬钝化模板 | 6950 | 2024-08-13 | 2024-08-13 | 5 | 2024-08-13 18:25:57 | 2024-08-13 18:26:29 | 江苏东方九天新能源材料有限公司 | 290135 | 孙槐兵 |  |  | 0.1 | 0 | 760 | 1 | JG122405514711 |  | 1 |  | 是 | 是 | 1 | 1
铬钝化 | JG122407031722 | JG12240703172 | 东方铬钝化950 | 合格 | 合格品 | 甲 | 韩康 | 3973 | 3973 | 1 | 6950 | 0.1 | 760 | / |  | 30210015 | 光亮卷 | 0.1-SPCC | 30110014 | 铬钝化卷 | 0.1-SPCC |  | 10 | MO002581 | MO002581-004-02 | GDH001 | 铬钝化模板 | 6340 | 2024-08-12 | 2024-08-12 | 5 | 2024-08-13 18:24:15 | 2024-08-13 18:25:18 | 江苏东方九天新能源材料有限公司 |  | 孙槐兵 |  | 1 | 0.1 | 6950 | 760 | 1 | JG122407031722 |  | 1 |  | 是 | 是 | 1 | 4
铬钝化 | JG122407031721 | JG12240703172 | 东方铬钝化950 | 合格 | 合格品 | 甲 | 韩康 | 2345 | 2345 | 1 | 4100 | 0.1 | 760 | / |  | 30210015 | 光亮卷 | 0.1-SPCC | 30110014 | 铬钝化卷 | 0.1-SPCC |  | 10 | MO002581 | MO002581-004-01 | GDH001 | 铬钝化模板 | 6340 | 2024-08-12 | 2024-08-12 | 5 | 2024-08-13 18:24:15 | 2024-08-13 18:25:18 | 江苏东方九天新能源材料有限公司 |  | 孙槐兵 |  | 1 | 0.1 | 4100 | 760 | 1 | JG122407031721 |  | 1 |  | 是 | 是 | 1 | 4
最终平整 | JG122407041412 | JG1224070414 | 东方850平整 | 合格 | 让步接收 | 乙 | 鞠承,姚学禹 | 3485 | 3485 | 1 | 6520 | 0.1 | 710 | 平整 | H黄斑(来料端面发黄平后板面不发黄) |  |  |  | 30210015 | 光亮卷 | 0.1-SPCC |  | 60 | MO001989 | MO001989-010-01-02 | GLJ002 | 东方光亮卷前处理（0.4轧0.1mm) | 13640 | 2024-07-24 | 2024-08-08 | 5 | 2024-08-13 17:44:06 | 2024-08-13 18:24:59 | 江苏东方九天新能源材料有限公司 |  | 鞠承 |  | 1 | 0.1 | 6520 | 710 | 1 | JG122407041412 | 轧0.1，米数控制在24900-25000米，脱脂平均分包 | 1 | H黄斑(来料端面发黄平后板面不发黄) | 是 | 是 | 1932 | 10
最终平整 | JG122407041411 | JG1224070414 | 东方850平整 | 合格 | 让步接收 | 乙 | 鞠承,姚学禹 | 3490 | 3490 | 1 | 6500 | 0.1 | 710 | 平整 | H黄斑(来料两端面发黄板面两侧0.3CM发黄) |  |  |  | 30210015 | 光亮卷 | 0.1-SPCC |  | 60 | MO001989 | MO001989-010-01-01 | GLJ002 | 东方光亮卷前处理（0.4轧0.1mm) | 13640 | 2024-07-24 | 2024-08-08 | 5 | 2024-08-13 17:44:06 | 2024-08-13 18:24:59 | 江苏东方九天新能源材料有限公司 |  | 鞠承 |  | 1 | 0.1 | 6500 | 710 | 1 | JG122407041411 | 轧0.1，米数控制在24900-25000米，脱脂平均分包 | 1 | H黄斑(来料两端面发黄板面两侧0.3CM发黄) | 是 | 是 | 1932 | 10
铬钝化 | JG12240705591 | JG12240705591 | 东方铬钝化950 | 合格 | 合格品 | 甲 | 韩康 | 5430 | 5421 | 0.9983 | 10090 | 0.1 | 710 | 、 | S色差(色差 氧化边 碱液斑) | 30210015 | 光亮卷 | 0.1-SPCC | 30110014 | 铬钝化卷 | 0.1-SPCC |  | 10 | MO002617 | MO002617-002 | GDH001 | 铬钝化模板 | 5430 | 2024-08-13 | 2024-08-13 | 5 | 2024-08-13 17:34:38 | 2024-08-13 18:23:24 | 江苏东方九天新能源材料有限公司 | 289078 | 孙槐兵 |  |  | 0.1 | 10130 | 710 | 1 | JG12240705591 |  | 1 | S色差(色差 氧化边 碱液斑) | 是 | 是 | 49 | 2
铬钝化 | JG91240700062 | JG91240700062 | 东方铬钝化750 | 合格 | 合格品 | 甲 | 周建锋 | 4990 | 4979 | 0.9978 | 7170 | 0.15 | 610 | 0.15镀铬量80-100 | 来料板面色差辊印，振纹 | 30210011 | 光亮卷 | 0.15-SPCC | 30110011 | 铬钝化卷 | 0.15-SPCC |  | 10 | MO002427 | MO002427-007 | GDH001 | 铬钝化模板 | 4990 | 2024-08-07 | 2024-08-07 | 5 | 2024-08-13 17:32:05 | 2024-08-13 17:59:54 | 江苏东方九天新能源材料有限公司 | 282856 | 孙锋 |  |  | 0.15 | 7120 | 610 | 1 | JG91240700062 |  | 1 | 来料板面色差辊印，振纹 | 是 | 是 | 27 | 7
最终脱脂 | DL1224070057212 | DL1224070057212 | 东方950脱脂1# | 合格 | 让步接收 | 乙 | 何晓健,张东兵 | 2000 | 1990 | 0.995 | 900 | 0.5 | 565 | 昆山富维：脱脂(单位张力5.4）,转850平整 | Y氧化边(边部氧化重边部整卷发黄) |  |  |  | 31010062 | 小品种钢卷 | 0.5-SPCC |  | 10 | MO002564 | MO002564-001 | XPZG001 | 小品种钢前处理模板 | 2000 | 2024-08-11 | 2024-08-11 | 3 | 2024-08-13 17:57:25 | 2024-08-13 17:58:35 | 江苏东方九天新能源材料有限公司 | 286973 | 何晓健 |  |  | 0.5 | 0 | 565 | 1 | DL1224070057212 | 昆山富维：（0.5*565）按照工艺返工生产，上次了生产500kg左右，达到客户要求，现在将剩余的料平整发货。 |  | Y氧化边(边部氧化重边部整卷发黄) | 否 | 否 |  | 1
最终脱脂 | DL0024080017 | DL0024080017 | 东方950脱脂1# | 合格 | 合格品 | 乙 | 何晓健,张东兵 | 6185 | 6040 | 0.9766 | 3200 | 0.39 | 610 | 泰兴双永：脱脂(单位张力6.2）、转退火 |  | 20100082 | 轧硬 | 0.6*610-SPCC | 31010040 | 小品种钢卷 | 0.39-SPCC |  | 30 | MO002414 | MO002414-001 | XPZG001 | 小品种钢前处理模板 | 6240 | 2024-08-07 | 2024-08-20 | 3 | 2024-08-13 17:56:52 | 2024-08-13 17:57:12 | 江苏东方九天新能源材料有限公司 | 282418 | 何晓健 |  |  | 0.39 | 3250 | 610 | 1 | DL0024080017 | 泰兴双永：（0.39*610）厚度±0.01mm，HV90-110,粗糙度0.8-1.0μM，卷重2-3吨 |  |  | 否 | 否 |  | 1
分剪翻包 | DL002407001523/42 | DL002407001523 | 东方分剪5# | 合格 | 合格品 | 乙 | 尹斌斌 | 0 | 160 |  | 0 | 0.203 | 79.5 | / |  |  |  |  | 31320012 | 镍钝化分切带 | 0.203-SPCC |  | 20 | MO002573 | MO002573-003-04-02 | FJ001 | 分剪模板 | 1870 | 2024-08-11 | 2024-08-11 | 3 | 2024-08-13 17:48:57 | 2024-08-13 17:49:57 | 江苏东方九天新能源材料有限公司 |  | 尹斌斌 |  | 1 | 0.203 | 0 | 79.5 | 1 | DL002407001523/42 | 1：排刀规格 79.5MM*7C 海金杜门 SPCC-Ni 镍层：外1.9um /内 1.27um 2:成品内孔φ400MM 成品外径φ750-1000MM，注：1.成品表面不允许有擦划伤 顶压伤 刀印 油污 用气象包装纸包装 2.成品按顺时针摆放，每一片用3*3MM的木条隔开 、单托上下两片内外圈加纸护角。厚度公差+/-0.01mm，宽度公差+/-0.13mm | 1 |  | 是 | 是 | 2 | 3
分剪翻包 | DL002407001523/41 | DL002407001523 | 东方分剪5# | 其他入库 | 协议品 | 乙 | 尹斌斌 | 0 | 81 |  | 0 | 0.203 | 79.5 | / |  | 31320012 | 镍钝化分切带 | 0.203-SPCC | 31320012 | 镍钝化分切带 | 0.203-SPCC |  | 20 | MO002573 | MO002573-003-04-01 | FJ001 | 分剪模板 | 1870 | 2024-08-11 | 2024-08-11 | 3 | 2024-08-13 17:48:57 | 2024-08-13 17:49:57 | 江苏东方九天新能源材料有限公司 |  | 尹斌斌 |  | 1 | 0.203 | 0 | 79.5 | 1 | DL002407001523/41 | 1：排刀规格 79.5MM*7C 海金杜门 SPCC-Ni 镍层：外1.9um /内 1.27um 2:成品内孔φ400MM 成品外径φ750-1000MM，注：1.成品表面不允许有擦划伤 顶压伤 刀印 油污 用气象包装纸包装 2.成品按顺时针摆放，每一片用3*3MM的木条隔开 、单托上下两片内外圈加纸护角。厚度公差+/-0.01mm，宽度公差+/-0.13mm | 1 | 边浪重，二级品 | 是 | 是 | 2 | 3
分剪翻包 | DL002407001511/62 | DL002407001511 | 东方分剪5# | 合格 | 合格品 | 乙 | 尹斌斌 | 0 | 129 |  | 0 | 0.203 | 79.5 | / |  |  |  |  | 31320012 | 镍钝化分切带 | 0.203-SPCC |  | 20 | MO002588 | MO002588-001-06-02 | FJ001 | 分剪模板 | 1882 | 2024-08-12 | 2024-08-12 | 3 | 2024-08-13 17:46:56 | 2024-08-13 17:48:39 | 江苏东方九天新能源材料有限公司 |  | 尹斌斌 |  | 1 | 0.203 | 0 | 79.5 | 1 | DL002407001511/62 | 1：排刀规格 79.5MM*7C 海金杜门 SPCC-Ni 镍层：外1.9um /内 1.27um 2:成品内孔φ400MM 成品外径φ750-1000MM，注：1.成品表面不允许有擦划伤 顶压伤 刀印 油污 用气象包装纸包装 2.成品按顺时针摆放，每一片用3*3MM的木条隔开 、单托上下两片内外圈加纸护角。厚度公差+/-0.01mm，宽度公差+/-0.13mm | 1 |  | 是 | 是 | 174 | 1
分剪翻包 | DL002407001511/61 | DL002407001511 | 东方分剪5# | 其他入库 | 协议品 | 乙 | 尹斌斌 | 0 | 113 |  | 0 | 0.203 | 79.5 | / |  | 31320012 | 镍钝化分切带 | 0.203-SPCC | 31320012 | 镍钝化分切带 | 0.203-SPCC |  | 20 | MO002588 | MO002588-001-06-01 | FJ001 | 分剪模板 | 1882 | 2024-08-12 | 2024-08-12 | 3 | 2024-08-13 17:46:56 | 2024-08-13 17:48:39 | 江苏东方九天新能源材料有限公司 |  | 尹斌斌 |  | 1 | 0.203 | 0 | 79.5 | 1 | DL002407001511/61 | 1：排刀规格 79.5MM*7C 海金杜门 SPCC-Ni 镍层：外1.9um /内 1.27um 2:成品内孔φ400MM 成品外径φ750-1000MM，注：1.成品表面不允许有擦划伤 顶压伤 刀印 油污 用气象包装纸包装 2.成品按顺时针摆放，每一片用3*3MM的木条隔开 、单托上下两片内外圈加纸护角。厚度公差+/-0.01mm，宽度公差+/-0.13mm | 1 | 边浪重，二级品 | 是 | 是 | 174 | 1
分剪翻包 | DL0024070039212/12 | DL0024070039212 | 东方分剪6# | 其他入库 | 协议品 | 乙 | 尹斌斌 | 0 | 59 |  | 0 | 0.203 | 79.5 | / |  | 31320012 | 镍钝化分切带 | 0.203-SPCC | 31320012 | 镍钝化分切带 | 0.203-SPCC |  | 20 | MO002588 | MO002588-002-01-02 | FJ001 | 分剪模板 | 1746 | 2024-08-12 | 2024-08-12 | 3 | 2024-08-13 17:43:21 | 2024-08-13 17:45:00 | 江苏东方九天新能源材料有限公司 |  | 尹斌斌 |  | 1 | 0.203 | 0 | 79.5 | 1 | DL0024070039212/12 | 1：排刀规格 79.5MM*7C 海金杜门 SPCC-Ni 镍层：外1.9um /内 1.27um 2:成品内孔φ400MM 成品外径φ750-1000MM，注：1.成品表面不允许有擦划伤 顶压伤 刀印 油污 用气象包装纸包装 2.成品按顺时针摆放，每一片用3*3MM的木条隔开 、单托上下两片内外圈加纸护角。厚度公差+/-0.01mm，宽度公差+/-0.13mm | 1 | 粘刚折印，短带，二级品 | 是 | 是 | 1 | 2
分剪翻包 | DL0024070039212/11 | DL0024070039212 | 东方分剪6# | 合格 | 合格品 | 乙 | 尹斌斌 | 0 | 168 |  | 0 | 0.203 | 79.5 | / |  |  |  |  | 31320012 | 镍钝化分切带 | 0.203-SPCC |  | 20 | MO002588 | MO002588-002-01-01 | FJ001 | 分剪模板 | 1746 | 2024-08-12 | 2024-08-12 | 3 | 2024-08-13 17:43:21 | 2024-08-13 17:45:00 | 江苏东方九天新能源材料有限公司 |  | 尹斌斌 |  | 1 | 0.203 | 0 | 79.5 | 1 | DL0024070039212/11 | 1：排刀规格 79.5MM*7C 海金杜门 SPCC-Ni 镍层：外1.9um /内 1.27um 2:成品内孔φ400MM 成品外径φ750-1000MM，注：1.成品表面不允许有擦划伤 顶压伤 刀印 油污 用气象包装纸包装 2.成品按顺时针摆放，每一片用3*3MM的木条隔开 、单托上下两片内外圈加纸护角。厚度公差+/-0.01mm，宽度公差+/-0.13mm | 1 |  | 是 | 是 | 1 | 2
最终平整 | JG122407037512 | JG1224070375 | 东方850平整 | 合格 | 让步接收 | 乙 | 鞠承,姚学禹 | 3370 | 3370 | 1 | 6280 | 0.1 | 710 | 平整 | H黄斑(来料两端面发黄重板面不发黄) |  |  |  | 30210015 | 光亮卷 | 0.1-SPCC |  | 60 | MO001989 | MO001989-007-01-02 | GLJ002 | 东方光亮卷前处理（0.4轧0.1mm) | 13690 | 2024-07-24 | 2024-08-08 | 5 | 2024-08-13 17:01:19 | 2024-08-13 17:43:55 | 江苏东方九天新能源材料有限公司 |  | 鞠承 |  | 1 | 0.1 | 6280 | 710 | 1 | JG122407037512 | 轧0.1，米数控制在24900-25000米，脱脂平均分包 | 1 | H黄斑(来料两端面发黄重板面不发黄) | 是 | 是 | 2498 | 7
最终平整 | JG122407037511 | JG1224070375 | 东方850平整 | 合格 | 让步接收 | 乙 | 鞠承,姚学禹 | 3370 | 3370 | 1 | 6300 | 0.1 | 710 | 平整 | H黄斑(来料两端面发黄重板面不发黄) |  |  |  | 30210015 | 光亮卷 | 0.1-SPCC |  | 60 | MO001989 | MO001989-007-01-01 | GLJ002 | 东方光亮卷前处理（0.4轧0.1mm) | 13690 | 2024-07-24 | 2024-08-08 | 5 | 2024-08-13 17:01:19 | 2024-08-13 17:43:55 | 江苏东方九天新能源材料有限公司 |  | 鞠承 |  | 1 | 0.1 | 6300 | 710 | 1 | JG122407037511 | 轧0.1，米数控制在24900-25000米，脱脂平均分包 | 1 | H黄斑(来料两端面发黄重板面不发黄) | 是 | 是 | 2498 | 7
分剪 | DL002407003911/7 | DL002407003911 | 东方分剪5# | 合格 | 合格品 | 乙 | 张建勇 | 0 | 249 |  | 0 | 0.203 | 79.5 | 1：排刀规格 79.5MM*7C 海金杜门 SPCC-Ni 镍层：外1.9um /内 1.27um 2:成品内孔φ400MM 成品外径φ750-1000MM，注：1.成品表面不允许有擦划伤 顶压伤 刀印 油污 用气象包装纸包装 2.成品按顺时针摆放，每一片用3*3MM的木条隔开 、单托上下两片内外圈加纸护角。厚度公差+/-0.01mm，宽度公差+/-0.13mm |  | 31310012 | 镍钝化卷 | 0.203-SPCC | 31320012 | 镍钝化分切带 | 0.203-SPCC |  | 10 | MO002640 | MO002640-004-07 | FJ001 | 分剪模板 | 1900 | 2024-08-13 | 2024-08-14 | 5 | 2024-08-13 17:33:25 | 2024-08-13 17:34:42 | 江苏东方九天新能源材料有限公司 |  | 张建勇 |  | 1 | 0.203 | 0 | 79.5 | 1 | DL002407003911/7 | 1：排刀规格 79.5MM*7C 海金杜门 SPCC-Ni 镍层：外1.9um /内 1.27um 2:成品内孔φ400MM 成品外径φ750-1000MM，注：1.成品表面不允许有擦划伤 顶压伤 刀印 油污 用气象包装纸包装 2.成品按顺时针摆放，每一片用3*3MM的木条隔开 、单托上下两片内外圈加纸护角。厚度公差+/-0.01mm，宽度公差+/-0.13mm | 1 |  | 是 | 是 | 1 | 4
分剪 | DL002407003911/6 | DL002407003911 | 东方分剪5# | 合格 | 合格品 | 乙 | 张建勇 | 0 | 250 |  | 0 | 0.203 | 79.5 | 1：排刀规格 79.5MM*7C 海金杜门 SPCC-Ni 镍层：外1.9um /内 1.27um 2:成品内孔φ400MM 成品外径φ750-1000MM，注：1.成品表面不允许有擦划伤 顶压伤 刀印 油污 用气象包装纸包装 2.成品按顺时针摆放，每一片用3*3MM的木条隔开 、单托上下两片内外圈加纸护角。厚度公差+/-0.01mm，宽度公差+/-0.13mm |  | 31310012 | 镍钝化卷 | 0.203-SPCC | 31320012 | 镍钝化分切带 | 0.203-SPCC |  | 10 | MO002640 | MO002640-004-06 | FJ001 | 分剪模板 | 1900 | 2024-08-13 | 2024-08-14 | 5 | 2024-08-13 17:33:25 | 2024-08-13 17:34:42 | 江苏东方九天新能源材料有限公司 |  | 张建勇 |  | 1 | 0.203 | 0 | 79.5 | 1 | DL002407003911/6 | 1：排刀规格 79.5MM*7C 海金杜门 SPCC-Ni 镍层：外1.9um /内 1.27um 2:成品内孔φ400MM 成品外径φ750-1000MM，注：1.成品表面不允许有擦划伤 顶压伤 刀印 油污 用气象包装纸包装 2.成品按顺时针摆放，每一片用3*3MM的木条隔开 、单托上下两片内外圈加纸护角。厚度公差+/-0.01mm，宽度公差+/-0.13mm | 1 |  | 是 | 是 | 1 | 4
分剪 | DL002407003911/5 | DL002407003911 | 东方分剪5# | 合格 | 合格品 | 乙 | 张建勇 | 0 | 250 |  | 0 | 0.203 | 79.5 | 1：排刀规格 79.5MM*7C 海金杜门 SPCC-Ni 镍层：外1.9um /内 1.27um 2:成品内孔φ400MM 成品外径φ750-1000MM，注：1.成品表面不允许有擦划伤 顶压伤 刀印 油污 用气象包装纸包装 2.成品按顺时针摆放，每一片用3*3MM的木条隔开 、单托上下两片内外圈加纸护角。厚度公差+/-0.01mm，宽度公差+/-0.13mm |  | 31310012 | 镍钝化卷 | 0.203-SPCC | 31320012 | 镍钝化分切带 | 0.203-SPCC |  | 10 | MO002640 | MO002640-004-05 | FJ001 | 分剪模板 | 1900 | 2024-08-13 | 2024-08-14 | 5 | 2024-08-13 17:33:25 | 2024-08-13 17:34:42 | 江苏东方九天新能源材料有限公司 |  | 张建勇 |  | 1 | 0.203 | 0 | 79.5 | 1 | DL002407003911/5 | 1：排刀规格 79.5MM*7C 海金杜门 SPCC-Ni 镍层：外1.9um /内 1.27um 2:成品内孔φ400MM 成品外径φ750-1000MM，注：1.成品表面不允许有擦划伤 顶压伤 刀印 油污 用气象包装纸包装 2.成品按顺时针摆放，每一片用3*3MM的木条隔开 、单托上下两片内外圈加纸护角。厚度公差+/-0.01mm，宽度公差+/-0.13mm | 1 |  | 是 | 是 | 1 | 4
分剪 | DL002407003911/4 | DL002407003911 | 东方分剪5# | 合格 | 合格品 | 乙 | 张建勇 | 0 | 249 |  | 0 | 0.203 | 79.5 | 1：排刀规格 79.5MM*7C 海金杜门 SPCC-Ni 镍层：外1.9um /内 1.27um 2:成品内孔φ400MM 成品外径φ750-1000MM，注：1.成品表面不允许有擦划伤 顶压伤 刀印 油污 用气象包装纸包装 2.成品按顺时针摆放，每一片用3*3MM的木条隔开 、单托上下两片内外圈加纸护角。厚度公差+/-0.01mm，宽度公差+/-0.13mm |  | 31310012 | 镍钝化卷 | 0.203-SPCC | 31320012 | 镍钝化分切带 | 0.203-SPCC |  | 10 | MO002640 | MO002640-004-04 | FJ001 | 分剪模板 | 1900 | 2024-08-13 | 2024-08-14 | 5 | 2024-08-13 17:33:25 | 2024-08-13 17:34:42 | 江苏东方九天新能源材料有限公司 |  | 张建勇 |  | 1 | 0.203 | 0 | 79.5 | 1 | DL002407003911/4 | 1：排刀规格 79.5MM*7C 海金杜门 SPCC-Ni 镍层：外1.9um /内 1.27um 2:成品内孔φ400MM 成品外径φ750-1000MM，注：1.成品表面不允许有擦划伤 顶压伤 刀印 油污 用气象包装纸包装 2.成品按顺时针摆放，每一片用3*3MM的木条隔开 、单托上下两片内外圈加纸护角。厚度公差+/-0.01mm，宽度公差+/-0.13mm | 1 |  | 是 | 是 | 1 | 4
分剪 | DL002407003911/3 | DL002407003911 | 东方分剪5# | 合格 | 合格品 | 乙 | 张建勇 | 0 | 250 |  | 0 | 0.203 | 79.5 | 1：排刀规格 79.5MM*7C 海金杜门 SPCC-Ni 镍层：外1.9um /内 1.27um 2:成品内孔φ400MM 成品外径φ750-1000MM，注：1.成品表面不允许有擦划伤 顶压伤 刀印 油污 用气象包装纸包装 2.成品按顺时针摆放，每一片用3*3MM的木条隔开 、单托上下两片内外圈加纸护角。厚度公差+/-0.01mm，宽度公差+/-0.13mm |  | 31310012 | 镍钝化卷 | 0.203-SPCC | 31320012 | 镍钝化分切带 | 0.203-SPCC |  | 10 | MO002640 | MO002640-004-03 | FJ001 | 分剪模板 | 1900 | 2024-08-13 | 2024-08-14 | 5 | 2024-08-13 17:33:25 | 2024-08-13 17:34:41 | 江苏东方九天新能源材料有限公司 |  | 张建勇 |  | 1 | 0.203 | 0 | 79.5 | 1 | DL002407003911/3 | 1：排刀规格 79.5MM*7C 海金杜门 SPCC-Ni 镍层：外1.9um /内 1.27um 2:成品内孔φ400MM 成品外径φ750-1000MM，注：1.成品表面不允许有擦划伤 顶压伤 刀印 油污 用气象包装纸包装 2.成品按顺时针摆放，每一片用3*3MM的木条隔开 、单托上下两片内外圈加纸护角。厚度公差+/-0.01mm，宽度公差+/-0.13mm | 1 |  | 是 | 是 | 1 | 4
分剪 | DL002407003911/2 | DL002407003911 | 东方分剪5# | 合格 | 合格品 | 乙 | 张建勇 | 0 | 248 |  | 0 | 0.203 | 79.5 | 1：排刀规格 79.5MM*7C 海金杜门 SPCC-Ni 镍层：外1.9um /内 1.27um 2:成品内孔φ400MM 成品外径φ750-1000MM，注：1.成品表面不允许有擦划伤 顶压伤 刀印 油污 用气象包装纸包装 2.成品按顺时针摆放，每一片用3*3MM的木条隔开 、单托上下两片内外圈加纸护角。厚度公差+/-0.01mm，宽度公差+/-0.13mm |  | 31310012 | 镍钝化卷 | 0.203-SPCC | 31320012 | 镍钝化分切带 | 0.203-SPCC |  | 10 | MO002640 | MO002640-004-02 | FJ001 | 分剪模板 | 1900 | 2024-08-13 | 2024-08-14 | 5 | 2024-08-13 17:33:25 | 2024-08-13 17:34:41 | 江苏东方九天新能源材料有限公司 |  | 张建勇 |  | 1 | 0.203 | 0 | 79.5 | 1 | DL002407003911/2 | 1：排刀规格 79.5MM*7C 海金杜门 SPCC-Ni 镍层：外1.9um /内 1.27um 2:成品内孔φ400MM 成品外径φ750-1000MM，注：1.成品表面不允许有擦划伤 顶压伤 刀印 油污 用气象包装纸包装 2.成品按顺时针摆放，每一片用3*3MM的木条隔开 、单托上下两片内外圈加纸护角。厚度公差+/-0.01mm，宽度公差+/-0.13mm | 1 |  | 是 | 是 | 1 | 4
分剪 | DL002407003911/1 | DL002407003911 | 东方分剪5# | 其他入库 | 协议品 | 乙 | 张建勇 | 0 | 245 |  | 0 | 0.203 | 79.5 | 1：排刀规格 79.5MM*7C 海金杜门 SPCC-Ni 镍层：外1.9um /内 1.27um 2:成品内孔φ400MM 成品外径φ750-1000MM，注：1.成品表面不允许有擦划伤 顶压伤 刀印 油污 用气象包装纸包装 2.成品按顺时针摆放，每一片用3*3MM的木条隔开 、单托上下两片内外圈加纸护角。厚度公差+/-0.01mm，宽度公差+/-0.13mm | 双木耳边重，二级品 |  |  |  | 31320012 | 镍钝化分切带 | 0.203-SPCC |  | 10 | MO002640 | MO002640-004-01 | FJ001 | 分剪模板 | 1900 | 2024-08-13 | 2024-08-14 | 5 | 2024-08-13 17:33:25 | 2024-08-13 17:34:41 | 江苏东方九天新能源材料有限公司 |  | 张建勇 |  | 1 | 0.203 | 0 | 79.5 | 1 | DL002407003911/1 | 1：排刀规格 79.5MM*7C 海金杜门 SPCC-Ni 镍层：外1.9um /内 1.27um 2:成品内孔φ400MM 成品外径φ750-1000MM，注：1.成品表面不允许有擦划伤 顶压伤 刀印 油污 用气象包装纸包装 2.成品按顺时针摆放，每一片用3*3MM的木条隔开 、单托上下两片内外圈加纸护角。厚度公差+/-0.01mm，宽度公差+/-0.13mm | 1 | 双木耳边重，二级品 | 是 | 是 | 1 | 4
一次脱脂 | JG1224080145 | JG1224080145 | 东方950脱脂2# | 合格 | 合格品 | 甲 | 周志平 | 14240 | 14220 | 0.9986 | 6070 | 0.4 | 760 | 脱脂（950-2） |  | 20100142 | 轧硬 | 0.4*760-SPCC | 30210015 | 光亮卷 | 0.1-SPCC |  | 10 | MO002576 | MO002576-005 | GLJ002 | 东方光亮卷前处理（0.4轧0.1mm) | 14240 | 2024-08-12 | 2024-08-12 | 3 | 2024-08-13 17:00:27 | 2024-08-13 17:31:25 | 江苏东方九天新能源材料有限公司 | 287973 | 周志平 |  |  | 0.4 | 6100 | 760 | 1 | JG1224080145 |  |  |  | 否 | 否 |  | 5
最终冷轧 | DL00240700701 | DL0024070070 | 东方650轧机 | 合格 | 合格品 | 乙 | 刘爱民 | 6130 | 6080 | 0.9918 | 6080 | 0.2 | 610 | 昆山富裕炜：650轧机用普光辊Ra0.15-0.25μm轧制0.2mm（0.4-0.3-0.24-0.2）厚度公差：0.207-0.212mm（注意公差范围）、转脱脂 | X细划伤(),A暗线印(半成品上表面中间点辊印成品换辊后无手感，暗线印),S色差条印(),Z振纹() | 20100023 | 轧硬 | 0.4*610-SPCC | 31010030 | 小品种钢卷 | 0.2-SPCC |  | 30 | MO002351 | MO002351-001-01 | XPZG001 | 小品种钢前处理模板 | 12295 | 2024-08-05 | 2024-08-19 | 3 | 2024-08-13 16:36:03 | 2024-08-13 17:07:30 | 江苏东方九天新能源材料有限公司 | 280413 | 刘爱民 |  |  | 0.4 | 3250 | 610 | 1 | DL00240700701 | 昆山富裕炜: (0.2*610) 厚度±0.005MM,HV100-120,粗糙度≤0.15μ，卷重2-3吨 |  | X细划伤(),A暗线印(半成品上表面中间点辊印成品换辊后无手感，暗线印),S色差条印(),Z振纹() |  |  |  | 1
最终平整 | JG12240703692 | JG1224070369 | 东方850平整 | 合格 | 让步接收 | 乙 | 鞠承,姚学禹 | 6725 | 6750 | 1.0037 | 12460 | 0.1 | 710 | 平整 | K孔洞(42-55米传13-27CM3个0.07-0.14/11000-11030米来料松包挫伤重8个针孔0.07-0.79) |  |  |  | 30210015 | 光亮卷 | 0.1-SPCC |  | 60 | MO001989 | MO001989-015-02 | GLJ002 | 东方光亮卷前处理（0.4轧0.1mm) | 13715 | 2024-07-24 | 2024-08-08 | 5 | 2024-08-13 16:09:44 | 2024-08-13 17:01:02 | 江苏东方九天新能源材料有限公司 | 256335 | 鞠承 |  |  | 0.1 | 12420 | 710 | 1 | JG12240703692 | 轧0.1，米数控制在24900-25000米，脱脂平均分包 | 1 | K孔洞(42-55米传13-27CM3个0.07-0.14/11000-11030米来料松包挫伤重8个针孔0.07-0.79) | 是 | 是 | 2939 | 15
一次脱脂 | JG1224080146 | JG1224080146 | 东方950脱脂2# | 合格 | 合格品 | 甲 | 周志平 | 14240 | 14220 | 0.9986 | 6070 | 0.4 | 760 | 脱脂（950-2） |  | 20100142 | 轧硬 | 0.4*760-SPCC | 30210015 | 光亮卷 | 0.1-SPCC |  | 10 | MO002576 | MO002576-006 | GLJ002 | 东方光亮卷前处理（0.4轧0.1mm) | 14240 | 2024-08-12 | 2024-08-12 | 3 | 2024-08-13 16:48:58 | 2024-08-13 17:00:14 | 江苏东方九天新能源材料有限公司 | 287974 | 周志平 |  |  | 0.4 | 6100 | 760 | 1 | JG1224080146 |  |  |  | 否 | 否 |  | 6
铬钝化 | JG12240704122 | JG12240704122 | 东方铬钝化950 | 合格 | 合格品 | 甲 | 韩康 | 6650 | 6627 | 0.9965 | 12310 | 0.1 | 710 | / |  | 30210015 | 光亮卷 | 0.1-SPCC | 30110014 | 铬钝化卷 | 0.1-SPCC |  | 10 | MO002619 | MO002619-004 | GDH001 | 铬钝化模板 | 6650 | 2024-08-13 | 2024-08-13 | 5 | 2024-08-13 16:34:32 | 2024-08-13 16:59:37 | 江苏东方九天新能源材料有限公司 | 289136 | 孙槐兵 |  |  | 0.1 | 12460 | 710 | 1 | JG12240704122 |  | 1 |  | 是 | 是 | 25 | 4
最终脱脂 | DL0024080018 | DL0024080018 | 东方950脱脂1# | 合格 | 合格品 | 乙 | 何晓健,张东兵 | 6180 | 6095 | 0.9862 | 3220 | 0.39 | 610 | 泰兴双永：脱脂(单位张力6.2）、转退火 |  | 20100082 | 轧硬 | 0.6*610-SPCC | 31010040 | 小品种钢卷 | 0.39-SPCC |  | 30 | MO002414 | MO002414-003 | XPZG001 | 小品种钢前处理模板 | 6230 | 2024-08-07 | 2024-08-20 | 3 | 2024-08-13 16:47:41 | 2024-08-13 16:59:15 | 江苏东方九天新能源材料有限公司 | 282419 | 何晓健 |  |  | 0.39 | 3250 | 610 | 1 | DL0024080018 | 泰兴双永：（0.39*610）厚度±0.01mm，HV90-110,粗糙度0.8-1.0μM，卷重2-3吨 |  |  | 否 | 否 |  | 3
分剪 | DL002407001513/7 | DL002407001513 | 东方分剪5# | 合格 | 合格品 | 乙 | 张建勇 | 0 | 240 |  | 0 | 0.203 | 79.5 | 1：排刀规格 79.5MM*7C 海金杜门 SPCC-Ni 镍层：外1.9um /内 1.27um 2:成品内孔φ400MM 成品外径φ750-1000MM，注：1.成品表面不允许有擦划伤 顶压伤 刀印 油污 用气象包装纸包装 2.成品按顺时针摆放，每一片用3*3MM的木条隔开 、单托上下两片内外圈加纸护角。厚度公差+/-0.01mm，宽度公差+/-0.13mm |  | 31310012 | 镍钝化卷 | 0.203-SPCC | 31320012 | 镍钝化分切带 | 0.203-SPCC |  | 10 | MO002627 | MO002627-002-07 | FJ001 | 分剪模板 | 1824 | 2024-08-13 | 2024-08-13 | 5 | 2024-08-13 16:12:43 | 2024-08-13 16:17:38 | 江苏东方九天新能源材料有限公司 |  | 张建勇 |  | 1 | 0.203 | 0 | 79.5 | 1 | DL002407001513/7 | 1：排刀规格 79.5MM*7C 海金杜门 SPCC-Ni 镍层：外1.9um /内 1.27um 2:成品内孔φ400MM 成品外径φ750-1000MM，注：1.成品表面不允许有擦划伤 顶压伤 刀印 油污 用气象包装纸包装 2.成品按顺时针摆放，每一片用3*3MM的木条隔开 、单托上下两片内外圈加纸护角。厚度公差+/-0.01mm，宽度公差+/-0.13mm | 1 |  | 是 | 是 | 5 | 2
分剪 | DL002407001513/6 | DL002407001513 | 东方分剪5# | 合格 | 合格品 | 乙 | 张建勇 | 0 | 240 |  | 0 | 0.203 | 79.5 | 1：排刀规格 79.5MM*7C 海金杜门 SPCC-Ni 镍层：外1.9um /内 1.27um 2:成品内孔φ400MM 成品外径φ750-1000MM，注：1.成品表面不允许有擦划伤 顶压伤 刀印 油污 用气象包装纸包装 2.成品按顺时针摆放，每一片用3*3MM的木条隔开 、单托上下两片内外圈加纸护角。厚度公差+/-0.01mm，宽度公差+/-0.13mm |  | 31310012 | 镍钝化卷 | 0.203-SPCC | 31320012 | 镍钝化分切带 | 0.203-SPCC |  | 10 | MO002627 | MO002627-002-06 | FJ001 | 分剪模板 | 1824 | 2024-08-13 | 2024-08-13 | 5 | 2024-08-13 16:12:43 | 2024-08-13 16:17:38 | 江苏东方九天新能源材料有限公司 |  | 张建勇 |  | 1 | 0.203 | 0 | 79.5 | 1 | DL002407001513/6 | 1：排刀规格 79.5MM*7C 海金杜门 SPCC-Ni 镍层：外1.9um /内 1.27um 2:成品内孔φ400MM 成品外径φ750-1000MM，注：1.成品表面不允许有擦划伤 顶压伤 刀印 油污 用气象包装纸包装 2.成品按顺时针摆放，每一片用3*3MM的木条隔开 、单托上下两片内外圈加纸护角。厚度公差+/-0.01mm，宽度公差+/-0.13mm | 1 |  | 是 | 是 | 5 | 2
分剪 | DL002407001513/5 | DL002407001513 | 东方分剪5# | 合格 | 合格品 | 乙 | 张建勇 | 0 | 239 |  | 0 | 0.203 | 79.5 | 1：排刀规格 79.5MM*7C 海金杜门 SPCC-Ni 镍层：外1.9um /内 1.27um 2:成品内孔φ400MM 成品外径φ750-1000MM，注：1.成品表面不允许有擦划伤 顶压伤 刀印 油污 用气象包装纸包装 2.成品按顺时针摆放，每一片用3*3MM的木条隔开 、单托上下两片内外圈加纸护角。厚度公差+/-0.01mm，宽度公差+/-0.13mm |  | 31310012 | 镍钝化卷 | 0.203-SPCC | 31320012 | 镍钝化分切带 | 0.203-SPCC |  | 10 | MO002627 | MO002627-002-05 | FJ001 | 分剪模板 | 1824 | 2024-08-13 | 2024-08-13 | 5 | 2024-08-13 16:12:43 | 2024-08-13 16:17:38 | 江苏东方九天新能源材料有限公司 |  | 张建勇 |  | 1 | 0.203 | 0 | 79.5 | 1 | DL002407001513/5 | 1：排刀规格 79.5MM*7C 海金杜门 SPCC-Ni 镍层：外1.9um /内 1.27um 2:成品内孔φ400MM 成品外径φ750-1000MM，注：1.成品表面不允许有擦划伤 顶压伤 刀印 油污 用气象包装纸包装 2.成品按顺时针摆放，每一片用3*3MM的木条隔开 、单托上下两片内外圈加纸护角。厚度公差+/-0.01mm，宽度公差+/-0.13mm | 1 |  | 是 | 是 | 5 | 2
分剪 | DL002407001513/4 | DL002407001513 | 东方分剪5# | 合格 | 合格品 | 乙 | 张建勇 | 0 | 239 |  | 0 | 0.203 | 79.5 | 1：排刀规格 79.5MM*7C 海金杜门 SPCC-Ni 镍层：外1.9um /内 1.27um 2:成品内孔φ400MM 成品外径φ750-1000MM，注：1.成品表面不允许有擦划伤 顶压伤 刀印 油污 用气象包装纸包装 2.成品按顺时针摆放，每一片用3*3MM的木条隔开 、单托上下两片内外圈加纸护角。厚度公差+/-0.01mm，宽度公差+/-0.13mm |  | 31310012 | 镍钝化卷 | 0.203-SPCC | 31320012 | 镍钝化分切带 | 0.203-SPCC |  | 10 | MO002627 | MO002627-002-04 | FJ001 | 分剪模板 | 1824 | 2024-08-13 | 2024-08-13 | 5 | 2024-08-13 16:12:43 | 2024-08-13 16:17:38 | 江苏东方九天新能源材料有限公司 |  | 张建勇 |  | 1 | 0.203 | 0 | 79.5 | 1 | DL002407001513/4 | 1：排刀规格 79.5MM*7C 海金杜门 SPCC-Ni 镍层：外1.9um /内 1.27um 2:成品内孔φ400MM 成品外径φ750-1000MM，注：1.成品表面不允许有擦划伤 顶压伤 刀印 油污 用气象包装纸包装 2.成品按顺时针摆放，每一片用3*3MM的木条隔开 、单托上下两片内外圈加纸护角。厚度公差+/-0.01mm，宽度公差+/-0.13mm | 1 |  | 是 | 是 | 5 | 2
分剪 | DL002407001513/3 | DL002407001513 | 东方分剪5# | 合格 | 合格品 | 乙 | 张建勇 | 0 | 239 |  | 0 | 0.203 | 79.5 | 1：排刀规格 79.5MM*7C 海金杜门 SPCC-Ni 镍层：外1.9um /内 1.27um 2:成品内孔φ400MM 成品外径φ750-1000MM，注：1.成品表面不允许有擦划伤 顶压伤 刀印 油污 用气象包装纸包装 2.成品按顺时针摆放，每一片用3*3MM的木条隔开 、单托上下两片内外圈加纸护角。厚度公差+/-0.01mm，宽度公差+/-0.13mm |  | 31310012 | 镍钝化卷 | 0.203-SPCC | 31320012 | 镍钝化分切带 | 0.203-SPCC |  | 10 | MO002627 | MO002627-002-03 | FJ001 | 分剪模板 | 1824 | 2024-08-13 | 2024-08-13 | 5 | 2024-08-13 16:12:43 | 2024-08-13 16:17:38 | 江苏东方九天新能源材料有限公司 |  | 张建勇 |  | 1 | 0.203 | 0 | 79.5 | 1 | DL002407001513/3 | 1：排刀规格 79.5MM*7C 海金杜门 SPCC-Ni 镍层：外1.9um /内 1.27um 2:成品内孔φ400MM 成品外径φ750-1000MM，注：1.成品表面不允许有擦划伤 顶压伤 刀印 油污 用气象包装纸包装 2.成品按顺时针摆放，每一片用3*3MM的木条隔开 、单托上下两片内外圈加纸护角。厚度公差+/-0.01mm，宽度公差+/-0.13mm | 1 |  | 是 | 是 | 5 | 2
分剪 | DL002407001513/2 | DL002407001513 | 东方分剪5# | 合格 | 合格品 | 乙 | 张建勇 | 0 | 238 |  | 0 | 0.203 | 79.5 | 1：排刀规格 79.5MM*7C 海金杜门 SPCC-Ni 镍层：外1.9um /内 1.27um 2:成品内孔φ400MM 成品外径φ750-1000MM，注：1.成品表面不允许有擦划伤 顶压伤 刀印 油污 用气象包装纸包装 2.成品按顺时针摆放，每一片用3*3MM的木条隔开 、单托上下两片内外圈加纸护角。厚度公差+/-0.01mm，宽度公差+/-0.13mm |  | 31310012 | 镍钝化卷 | 0.203-SPCC | 31320012 | 镍钝化分切带 | 0.203-SPCC |  | 10 | MO002627 | MO002627-002-02 | FJ001 | 分剪模板 | 1824 | 2024-08-13 | 2024-08-13 | 5 | 2024-08-13 16:12:43 | 2024-08-13 16:17:38 | 江苏东方九天新能源材料有限公司 |  | 张建勇 |  | 1 | 0.203 | 0 | 79.5 | 1 | DL002407001513/2 | 1：排刀规格 79.5MM*7C 海金杜门 SPCC-Ni 镍层：外1.9um /内 1.27um 2:成品内孔φ400MM 成品外径φ750-1000MM，注：1.成品表面不允许有擦划伤 顶压伤 刀印 油污 用气象包装纸包装 2.成品按顺时针摆放，每一片用3*3MM的木条隔开 、单托上下两片内外圈加纸护角。厚度公差+/-0.01mm，宽度公差+/-0.13mm | 1 |  | 是 | 是 | 5 | 2
分剪 | DL002407001513/1 | DL002407001513 | 东方分剪5# | 合格 | 合格品 | 乙 | 张建勇 | 0 | 237 |  | 0 | 0.203 | 79.5 | 1：排刀规格 79.5MM*7C 海金杜门 SPCC-Ni 镍层：外1.9um /内 1.27um 2:成品内孔φ400MM 成品外径φ750-1000MM，注：1.成品表面不允许有擦划伤 顶压伤 刀印 油污 用气象包装纸包装 2.成品按顺时针摆放，每一片用3*3MM的木条隔开 、单托上下两片内外圈加纸护角。厚度公差+/-0.01mm，宽度公差+/-0.13mm |  | 31310012 | 镍钝化卷 | 0.203-SPCC | 31320012 | 镍钝化分切带 | 0.203-SPCC |  | 10 | MO002627 | MO002627-002-01 | FJ001 | 分剪模板 | 1824 | 2024-08-13 | 2024-08-13 | 5 | 2024-08-13 16:12:43 | 2024-08-13 16:17:38 | 江苏东方九天新能源材料有限公司 |  | 张建勇 |  | 1 | 0.203 | 0 | 79.5 | 1 | DL002407001513/1 | 1：排刀规格 79.5MM*7C 海金杜门 SPCC-Ni 镍层：外1.9um /内 1.27um 2:成品内孔φ400MM 成品外径φ750-1000MM，注：1.成品表面不允许有擦划伤 顶压伤 刀印 油污 用气象包装纸包装 2.成品按顺时针摆放，每一片用3*3MM的木条隔开 、单托上下两片内外圈加纸护角。厚度公差+/-0.01mm，宽度公差+/-0.13mm | 1 |  | 是 | 是 | 5 | 2
最终平整 | JG12240703781 | JG1224070378 | 东方850平整 | 合格 | 让步接收 | 乙 | 鞠承,姚学禹 | 6820 | 6790 | 0.9956 | 12720 | 0.1 | 710 | 平整 | 表面乳化斑，表面振纹 | 20100028 | 轧硬 | 0.4*710-SPCC | 30210015 | 光亮卷 | 0.1-SPCC |  | 60 | MO001989 | MO001989-006-01 | GLJ002 | 东方光亮卷前处理（0.4轧0.1mm) | 13675 | 2024-07-24 | 2024-08-08 | 5 | 2024-08-13 15:37:54 | 2024-08-13 16:09:34 | 江苏东方九天新能源材料有限公司 | 256312 | 鞠承 |  |  | 0.1 | 12700 | 710 | 1 | JG12240703781 | 轧0.1，米数控制在24900-25000米，脱脂平均分包 | 1 | R乳化斑(来料表面),Z振纹(表面) | 是 | 是 | 3294 | 6
最终脱脂 | DL1224070089 | DL1224070089 | 东方950脱脂1# | 合格 | 合格品 | 乙 | 何晓健,张东兵 | 6270 | 6065 | 0.9673 | 1700 | 0.75 | 610 | 泰兴双永:脱脂（单位张力3.5）、转退火 |  | 20100130 | 轧硬 | 1.2*610-SPCC | 31010072 | 小品种钢卷 | 0.75-SPCC |  | 30 | MO002415 | MO002415-001 | XPZG001 | 小品种钢前处理模板 | 6330 | 2024-08-07 | 2024-08-18 | 3 | 2024-08-13 15:59:24 | 2024-08-13 15:59:59 | 江苏东方九天新能源材料有限公司 | 282422 | 何晓健 |  |  | 0.75 | 1700 | 610 | 1 | DL1224070089 | 泰兴双永：（0.75*610）厚度0.73-0.76，HV90-110粗糙度0.7-0.9μM |  |  | 否 | 否 |  | 1
一次脱脂 | JG1224080206 | JG1224080206 | 东方950脱脂2# | 合格 | 合格品 | 甲 | 周志平 | 14175 | 14150 | 0.9982 | 6050 | 0.4 | 760 | 脱脂（950-2） |  | 20100142 | 轧硬 | 0.4*760-SPCC | 30210015 | 光亮卷 | 0.1-SPCC |  | 10 | MO002577 | MO002577-010 | GLJ002 | 东方光亮卷前处理（0.4轧0.1mm) | 14175 | 2024-08-12 | 2024-08-12 | 3 | 2024-08-13 15:19:10 | 2024-08-13 15:46:28 | 江苏东方九天新能源材料有限公司 | 287991 | 周志平 |  |  | 0.4 | 6070 | 760 | 1 | JG1224080206 |  |  |  | 否 | 否 |  | 10
最终平整 | JG12240703711 | JG1224070371 | 东方850平整 | 合格 | 让步接收 | 乙 | 鞠承,姚学禹 | 6845 | 6830 | 0.9978 | 12600 | 0.1 | 710 | 平整 | 板面振纹，8500-9700米表面中间垃圾斑，5446米传17CM孔洞（2.09mm2） |  |  |  | 30210015 | 光亮卷 | 0.1-SPCC |  | 60 | MO001989 | MO001989-013-01 | GLJ002 | 东方光亮卷前处理（0.4轧0.1mm) | 13770 | 2024-07-24 | 2024-08-08 | 3 | 2024-08-13 15:35:17 | 2024-08-13 15:37:45 | 江苏东方九天新能源材料有限公司 | 256333 | 鞠承 |  |  | 0.1 | 12600 | 710 | 1 | JG12240703711 | 轧0.1，米数控制在24900-25000米，脱脂平均分包 | 1 | Z振纹(板面/ 8500-9700米表面中间来料垃圾斑),K孔洞(5446米传17CM2.09) | 处理中 |  | 8502 | 13
镍钝化 | 1424817310122 | 142481731012 | 东方镍钝化1150 | 其他入库 | 半成品退库 | 甲 | 丁涛 | 3900 | 3900 | 1 | 1810 | 0.3 | 910 | 样品：1150镍钝化工段镀镍，收卷镍层要求: 外1.1±0.2um，内3.2±0.5um, 转东方连退 |  | 20600005 | 镍钝化卷半成品 | 0.3-BDCK | 20600005 | 镍钝化卷半成品 | 0.3-BDCK |  | 10 | MO002604 | MO002604-001-02 | NDH001 | 镍钝化模板 | 6206 | 2024-08-12 | 2024-08-14 | 3 | 2024-08-13 14:37:12 | 2024-08-13 15:33:04 | 江苏东方九天新能源材料有限公司 |  | 丁涛 |  | 1 | 0.3 | 1810 | 910 | 1 | 1424817310122 | 样品：（0.3*910）镀1000米转连退，抗拉强度≥360MPa；屈服强度:≥240MPa，延伸率:≥31%；镍层: 1.1±0.2/3.2±0.5um；硬度: HV0.2=160±30粗糙度: Ra≤1.0um；镍层结合力:无镍粉镍块脱落；毛刺高度:≤20um；盐雾测试:9级（最终分切成品外1.1内3.2） | 1 | 余料退库，未镀 | 是 | 是 | 199 | 1
镍钝化 | 1424817310121 | 142481731012 | 东方镍钝化1150 | 合格 | 合格品 | 甲 | 丁涛 | 2240 | 2240 | 1 | 1050 | 0.3 | 910 | 样品：1150镍钝化工段镀镍，收卷镍层要求: 外1.1±0.2um，内3.2±0.5um, 转东方连退 |  | 31210010 | 电池钢卷 | 0.3-BDCK | 31310037 | 镍钝化卷 | 0.3-BDCK |  | 10 | MO002604 | MO002604-001-01 | NDH001 | 镍钝化模板 | 6206 | 2024-08-12 | 2024-08-14 | 3 | 2024-08-13 14:37:12 | 2024-08-13 15:33:04 | 江苏东方九天新能源材料有限公司 |  | 丁涛 |  | 1 | 0.3 | 1050 | 910 | 1 | 1424817310121 | 样品：（0.3*910）镀1000米转连退，抗拉强度≥360MPa；屈服强度:≥240MPa，延伸率:≥31%；镍层: 1.1±0.2/3.2±0.5um；硬度: HV0.2=160±30粗糙度: Ra≤1.0um；镍层结合力:无镍粉镍块脱落；毛刺高度:≤20um；盐雾测试:9级（最终分切成品外1.1内3.2） |  |  |  |  | 199 | 1
最终脱脂 | DL00240800152 | DL0024080015 | 东方950脱脂1# | 合格 | 合格品 | 乙 | 何晓健 | 6300 | 6280 | 0.9968 | 3020 | 0.43 | 610 | 泰兴双永:脱脂(单位张力5.8）、转退火 |  | 20100082 | 轧硬 | 0.6*610-SPCC | 31010044 | 小品种钢卷 | 0.43-SPCC |  | 30 | MO002419 | MO002419-001-02 | XPZG001 | 小品种钢前处理模板 | 12690 | 2024-08-07 | 2024-08-18 | 3 | 2024-08-13 15:00:19 | 2024-08-13 15:27:23 | 江苏东方九天新能源材料有限公司 | 282477 | 何晓健 |  |  | 0.43 | 3050 | 610 | 1 | DL00240800152 | 泰兴双永：（0.43*610）厚度±0.01mm，HV90-110,粗糙度0.8-1.0μM，卷重2-3吨 | [5 empty] | 1
一次脱脂 | JG1224080205 | JG1224080205 | 东方950脱脂2# | 合格 | 合格品 | 甲 | 周志平 | 14175 | 14150 | 0.9982 | 6050 | 0.4 | 760 | 脱脂（950-2） |  | 20100142 | 轧硬 | 0.4*760-SPCC | 30210015 | 光亮卷 | 0.1-SPCC |  | 10 | MO002577 | MO002577-009 | GLJ002 | 东方光亮卷前处理（0.4轧0.1mm) | 14175 | 2024-08-12 | 2024-08-12 | 3 | 2024-08-13 14:57:46 | 2024-08-13 14:58:29 | 江苏东方九天新能源材料有限公司 | 287990 | 周志平 |  |  | 0.4 | 6070 | 760 | 1 | JG1224080205 |  |  |  | 否 | 否 |  | 9
最终平整 | JG122407038623 | JG1224070386 | 东方850平整 | 合格 | 合格品 | 乙 | 鞠承,姚学禹 | 1990 | 1990 | 1 | 3720 | 0.1 | 710 | 平整 |  | 20100028 | 轧硬 | 0.4*710-SPCC | 30210015 | 光亮卷 | 0.1-SPCC |  | 60 | MO002212 | MO002212-003-02-03 | GLJ002 | 东方光亮卷前处理（0.4轧0.1mm) | 13255 | 2024-07-30 | 2024-08-15 | 3 | 2024-08-13 13:39:37 | 2024-08-13 14:56:27 | 江苏东方九天新能源材料有限公司 |  | 鞠承 |  | 1 | 0.1 | 3720 | 710 | 1 | JG122407038623 | 轧0.1，米数控制在23700-23800米；脱脂分一包10500米 | 1 |  | 是 | 是 | 5095 | 3
最终平整 | JG122407038621 | JG1224070386 | 东方850平整 | 合格 | 合格品 | 乙 | 鞠承,姚学禹 | 1925 | 1925 | 1 | 3560 | 0.1 | 710 | 平整 |  | 20100028 | 轧硬 | 0.4*710-SPCC | 30210015 | 光亮卷 | 0.1-SPCC |  | 60 | MO002212 | MO002212-003-02-01 | GLJ002 | 东方光亮卷前处理（0.4轧0.1mm) | 13255 | 2024-07-30 | 2024-08-15 | 3 | 2024-08-13 13:39:37 | 2024-08-13 14:56:27 | 江苏东方九天新能源材料有限公司 |  | 鞠承 |  | 1 | 0.1 | 3560 | 710 | 1 | JG122407038621 | 轧0.1，米数控制在23700-23800米；脱脂分一包10500米 | 1 |  | 是 | 是 | 5095 | 3
最终平整 | JG122407038622 | JG1224070386 | 东方850平整 | 返工 | 返工 | 乙 | 鞠承,姚学禹 | 1670 | 1670 | 1 | 3100 | 0.1 | 710 | 平整 | 2750米操10CM处2个叠带 |  |  |  | 30210015 | 光亮卷 | 0.1-SPCC |  | 60 | MO002212 | MO002212-003-02-02 | GLJ002 | 东方光亮卷前处理（0.4轧0.1mm) | 13255 | 2024-07-30 | 2024-08-15 | 3 | 2024-08-13 13:39:37 | 2024-08-13 14:56:27 | 江苏东方九天新能源材料有限公司 |  | 鞠承 |  | 1 | 0.1 | 3100 | 710 | 1 | JG122407038622 | 轧0.1，米数控制在23700-23800米；脱脂分一包10500米 | 0 | D叠带(来料2750米操10CM处2个叠带) |  |  | 5095 | 3
最终脱脂 | DL1224070090 | DL1224070090 | 东方950脱脂1# | 合格 | 合格品 | 乙 | 何晓健,张东兵 | 6270 | 6120 | 0.9761 | 1700 | 0.75 | 610 | 泰兴双永:脱脂（单位张力3.5）、转退火 |  | 20100130 | 轧硬 | 1.2*610-SPCC | 31010072 | 小品种钢卷 | 0.75-SPCC |  | 30 | MO002415 | MO002415-002 | XPZG001 | 小品种钢前处理模板 | 6330 | 2024-08-07 | 2024-08-18 | 3 | 2024-08-13 14:45:57 | 2024-08-13 14:46:18 | 江苏东方九天新能源材料有限公司 | 282423 | 何晓健 |  |  | 0.75 | 1700 | 610 | 1 | DL1224070090 | 泰兴双永：（0.75*610）厚度0.73-0.76，HV90-110粗糙度0.7-0.9μM |  |  | 否 | 否 |  | 2
分剪 | DL002407001522/7 | DL002407001522 | 东方分剪5# | 合格 | 合格品 | 乙 | 张建勇 | 0 | 247 |  | 0 | 0.203 | 79.5 | 1：排刀规格 79.5MM*7C 海金杜门 SPCC-Ni 镍层：外1.9um /内 1.27um 2:成品内孔φ400MM 成品外径φ750-1000MM，注：1.成品表面不允许有擦划伤 顶压伤 刀印 油污 用气象包装纸包装 2.成品按顺时针摆放，每一片用3*3MM的木条隔开 、单托上下两片内外圈加纸护角。厚度公差+/-0.01mm，宽度公差+/-0.13mm |  | 31310012 | 镍钝化卷 | 0.203-SPCC | 31320012 | 镍钝化分切带 | 0.203-SPCC |  | 10 | MO002627 | MO002627-001-07 | FJ001 | 分剪模板 | 1918 | 2024-08-13 | 2024-08-13 | 5 | 2024-08-13 14:21:30 | 2024-08-13 14:34:48 | 江苏东方九天新能源材料有限公司 |  | 张建勇 |  | 1 | 0.203 | 0 | 79.5 | 1 | DL002407001522/7 | 1：排刀规格 79.5MM*7C 海金杜门 SPCC-Ni 镍层：外1.9um /内 1.27um 2:成品内孔φ400MM 成品外径φ750-1000MM，注：1.成品表面不允许有擦划伤 顶压伤 刀印 油污 用气象包装纸包装 2.成品按顺时针摆放，每一片用3*3MM的木条隔开 、单托上下两片内外圈加纸护角。厚度公差+/-0.01mm，宽度公差+/-0.13mm | 1 |  | 是 | 是 | 14 | 1
分剪 | DL002407001522/6 | DL002407001522 | 东方分剪5# | 合格 | 合格品 | 乙 | 张建勇 | 0 | 250 |  | 0 | 0.203 | 79.5 | 1：排刀规格 79.5MM*7C 海金杜门 SPCC-Ni 镍层：外1.9um /内 1.27um 2:成品内孔φ400MM 成品外径φ750-1000MM，注：1.成品表面不允许有擦划伤 顶压伤 刀印 油污 用气象包装纸包装 2.成品按顺时针摆放，每一片用3*3MM的木条隔开 、单托上下两片内外圈加纸护角。厚度公差+/-0.01mm，宽度公差+/-0.13mm |  | 31310012 | 镍钝化卷 | 0.203-SPCC | 31320012 | 镍钝化分切带 | 0.203-SPCC |  | 10 | MO002627 | MO002627-001-06 | FJ001 | 分剪模板 | 1918 | 2024-08-13 | 2024-08-13 | 5 | 2024-08-13 14:21:30 | 2024-08-13 14:34:48 | 江苏东方九天新能源材料有限公司 |  | 张建勇 |  | 1 | 0.203 | 0 | 79.5 | 1 | DL002407001522/6 | 1：排刀规格 79.5MM*7C 海金杜门 SPCC-Ni 镍层：外1.9um /内 1.27um 2:成品内孔φ400MM 成品外径φ750-1000MM，注：1.成品表面不允许有擦划伤 顶压伤 刀印 油污 用气象包装纸包装 2.成品按顺时针摆放，每一片用3*3MM的木条隔开 、单托上下两片内外圈加纸护角。厚度公差+/-0.01mm，宽度公差+/-0.13mm | 1 |  | 是 | 是 | 14 | 1
分剪 | DL002407001522/5 | DL002407001522 | 东方分剪5# | 合格 | 合格品 | 乙 | 张建勇 | 0 | 250 |  | 0 | 0.203 | 79.5 | 1：排刀规格 79.5MM*7C 海金杜门 SPCC-Ni 镍层：外1.9um /内 1.27um 2:成品内孔φ400MM 成品外径φ750-1000MM，注：1.成品表面不允许有擦划伤 顶压伤 刀印 油污 用气象包装纸包装 2.成品按顺时针摆放，每一片用3*3MM的木条隔开 、单托上下两片内外圈加纸护角。厚度公差+/-0.01mm，宽度公差+/-0.13mm |  | 31310012 | 镍钝化卷 | 0.203-SPCC | 31320012 | 镍钝化分切带 | 0.203-SPCC |  | 10 | MO002627 | MO002627-001-05 | FJ001 | 分剪模板 | 1918 | 2024-08-13 | 2024-08-13 | 5 | 2024-08-13 14:21:30 | 2024-08-13 14:34:48 | 江苏东方九天新能源材料有限公司 |  | 张建勇 |  | 1 | 0.203 | 0 | 79.5 | 1 | DL002407001522/5 | 1：排刀规格 79.5MM*7C 海金杜门 SPCC-Ni 镍层：外1.9um /内 1.27um 2:成品内孔φ400MM 成品外径φ750-1000MM，注：1.成品表面不允许有擦划伤 顶压伤 刀印 油污 用气象包装纸包装 2.成品按顺时针摆放，每一片用3*3MM的木条隔开 、单托上下两片内外圈加纸护角。厚度公差+/-0.01mm，宽度公差+/-0.13mm | 1 |  | 是 | 是 | 14 | 1
分剪 | DL002407001522/4 | DL002407001522 | 东方分剪5# | 合格 | 合格品 | 乙 | 张建勇 | 0 | 251 |  | 0 | 0.203 | 79.5 | 1：排刀规格 79.5MM*7C 海金杜门 SPCC-Ni 镍层：外1.9um /内 1.27um 2:成品内孔φ400MM 成品外径φ750-1000MM，注：1.成品表面不允许有擦划伤 顶压伤 刀印 油污 用气象包装纸包装 2.成品按顺时针摆放，每一片用3*3MM的木条隔开 、单托上下两片内外圈加纸护角。厚度公差+/-0.01mm，宽度公差+/-0.13mm |  | 31310012 | 镍钝化卷 | 0.203-SPCC | 31320012 | 镍钝化分切带 | 0.203-SPCC |  | 10 | MO002627 | MO002627-001-04 | FJ001 | 分剪模板 | 1918 | 2024-08-13 | 2024-08-13 | 5 | 2024-08-13 14:21:30 | 2024-08-13 14:34:48 | 江苏东方九天新能源材料有限公司 |  | 张建勇 |  | 1 | 0.203 | 0 | 79.5 | 1 | DL002407001522/4 | 1：排刀规格 79.5MM*7C 海金杜门 SPCC-Ni 镍层：外1.9um /内 1.27um 2:成品内孔φ400MM 成品外径φ750-1000MM，注：1.成品表面不允许有擦划伤 顶压伤 刀印 油污 用气象包装纸包装 2.成品按顺时针摆放，每一片用3*3MM的木条隔开 、单托上下两片内外圈加纸护角。厚度公差+/-0.01mm，宽度公差+/-0.13mm | 1 |  | 是 | 是 | 14 | 1
分剪 | DL002407001522/3 | DL002407001522 | 东方分剪5# | 合格 | 合格品 | 乙 | 张建勇 | 0 | 252 |  | 0 | 0.203 | 79.5 | 1：排刀规格 79.5MM*7C 海金杜门 SPCC-Ni 镍层：外1.9um /内 1.27um 2:成品内孔φ400MM 成品外径φ750-1000MM，注：1.成品表面不允许有擦划伤 顶压伤 刀印 油污 用气象包装纸包装 2.成品按顺时针摆放，每一片用3*3MM的木条隔开 、单托上下两片内外圈加纸护角。厚度公差+/-0.01mm，宽度公差+/-0.13mm |  | 31310012 | 镍钝化卷 | 0.203-SPCC | 31320012 | 镍钝化分切带 | 0.203-SPCC |  | 10 | MO002627 | MO002627-001-03 | FJ001 | 分剪模板 | 1918 | 2024-08-13 | 2024-08-13 | 5 | 2024-08-13 14:21:30 | 2024-08-13 14:34:48 | 江苏东方九天新能源材料有限公司 |  | 张建勇 |  | 1 | 0.203 | 0 | 79.5 | 1 | DL002407001522/3 | 1：排刀规格 79.5MM*7C 海金杜门 SPCC-Ni 镍层：外1.9um /内 1.27um 2:成品内孔φ400MM 成品外径φ750-1000MM，注：1.成品表面不允许有擦划伤 顶压伤 刀印 油污 用气象包装纸包装 2.成品按顺时针摆放，每一片用3*3MM的木条隔开 、单托上下两片内外圈加纸护角。厚度公差+/-0.01mm，宽度公差+/-0.13mm | 1 |  | 是 | 是 | 14 | 1
分剪 | DL002407001522/2 | DL002407001522 | 东方分剪5# | 合格 | 合格品 | 乙 | 张建勇 | 0 | 253 |  | 0 | 0.203 | 79.5 | 1：排刀规格 79.5MM*7C 海金杜门 SPCC-Ni 镍层：外1.9um /内 1.27um 2:成品内孔φ400MM 成品外径φ750-1000MM，注：1.成品表面不允许有擦划伤 顶压伤 刀印 油污 用气象包装纸包装 2.成品按顺时针摆放，每一片用3*3MM的木条隔开 、单托上下两片内外圈加纸护角。厚度公差+/-0.01mm，宽度公差+/-0.13mm |  | 31310012 | 镍钝化卷 | 0.203-SPCC | 31320012 | 镍钝化分切带 | 0.203-SPCC |  | 10 | MO002627 | MO002627-001-02 | FJ001 | 分剪模板 | 1918 | 2024-08-13 | 2024-08-13 | 5 | 2024-08-13 14:21:30 | 2024-08-13 14:34:48 | 江苏东方九天新能源材料有限公司 |  | 张建勇 |  | 1 | 0.203 | 0 | 79.5 | 1 | DL002407001522/2 | 1：排刀规格 79.5MM*7C 海金杜门 SPCC-Ni 镍层：外1.9um /内 1.27um 2:成品内孔φ400MM 成品外径φ750-1000MM，注：1.成品表面不允许有擦划伤 顶压伤 刀印 油污 用气象包装纸包装 2.成品按顺时针摆放，每一片用3*3MM的木条隔开 、单托上下两片内外圈加纸护角。厚度公差+/-0.01mm，宽度公差+/-0.13mm | 1 |  | 是 | 是 | 14 | 1
分剪 | DL002407001522/1 | DL002407001522 | 东方分剪5# | 合格 | 合格品 | 乙 | 张建勇 | 0 | 248 |  | 0 | 0.203 | 79.5 | 1：排刀规格 79.5MM*7C 海金杜门 SPCC-Ni 镍层：外1.9um /内 1.27um 2:成品内孔φ400MM 成品外径φ750-1000MM，注：1.成品表面不允许有擦划伤 顶压伤 刀印 油污 用气象包装纸包装 2.成品按顺时针摆放，每一片用3*3MM的木条隔开 、单托上下两片内外圈加纸护角。厚度公差+/-0.01mm，宽度公差+/-0.13mm |  | 31310012 | 镍钝化卷 | 0.203-SPCC | 31320012 | 镍钝化分切带 | 0.203-SPCC |  | 10 | MO002627 | MO002627-001-01 | FJ001 | 分剪模板 | 1918 | 2024-08-13 | 2024-08-13 | 5 | 2024-08-13 14:21:30 | 2024-08-13 14:34:48 | 江苏东方九天新能源材料有限公司 |  | 张建勇 |  | 1 | 0.203 | 0 | 79.5 | 1 | DL002407001522/1 | 1：排刀规格 79.5MM*7C 海金杜门 SPCC-Ni 镍层：外1.9um /内 1.27um 2:成品内孔φ400MM 成品外径φ750-1000MM，注：1.成品表面不允许有擦划伤 顶压伤 刀印 油污 用气象包装纸包装 2.成品按顺时针摆放，每一片用3*3MM的木条隔开 、单托上下两片内外圈加纸护角。厚度公差+/-0.01mm，宽度公差+/-0.13mm | 1 |  | 是 | 是 | 14 | 1
最终脱脂 | DL00240800132 | DL0024080013 | 东方950脱脂1# | 合格 | 合格品 | 乙 | 何晓健,张东兵 | 6160 | 6135 | 0.9959 | 2200 | 0.58 | 610 | 泰兴双永:脱脂(单位张力4.3）、转退火 |  | 20100082 | 轧硬 | 0.6*610-SPCC | 31010060 | 小品种钢卷 | 0.58-SPCC |  | 30 | MO002416 | MO002416-001-02 | XPZG001 | 小品种钢前处理模板 | 12535 | 2024-08-07 | 2024-08-18 | 3 | 2024-08-13 14:11:40 | 2024-08-13 14:11:58 | 江苏东方九天新能源材料有限公司 | 282425 | 何晓健 |  |  | 0.58 | 2200 | 610 | 1 | DL00240800132 | 泰兴双永：（0.58*610）厚度±0.01mm，HV90-110,粗糙度0.8-1.0μM，卷重2-3吨 | [5 empty] | 1
一次脱脂 | JG1224080136 | JG1224080136 | 东方950脱脂2# | 合格 | 合格品 | 甲 | 周志平 | 14250 | 14230 | 0.9986 | 6050 | 0.4 | 760 | 脱脂（950-2） |  | 20100142 | 轧硬 | 0.4*760-SPCC | 30210015 | 光亮卷 | 0.1-SPCC |  | 10 | MO002576 | MO002576-004 | GLJ002 | 东方光亮卷前处理（0.4轧0.1mm) | 14250 | 2024-08-12 | 2024-08-12 | 3 | 2024-08-13 14:09:36 | 2024-08-13 14:10:19 | 江苏东方九天新能源材料有限公司 | 287972 | 周志平 |  |  | 0.4 | 6100 | 760 | 1 | JG1224080136 |  |  |  | 否 | 否 |  | 4
最终平整 | DL12240700382 | DL1224070038 | 东方850平整 | 合格 | 让步接收 | 乙 | 鞠承,姚学禹 | 1860 | 1860 | 1 | 900 | 0.495 | 533 | 昆山富维:850平整建议用Ra0.8-1.2μm毛化辊，厚度公差：0.485-0.495mm，硬度80-110HV，粗糙度0.5-0.7μm.取A4纸贴打包后贴外面 | Z振纹(板面),A暗线印(来料表面轻微暗) | 20100067 | 轧硬 | 0.6*533-SPCC | 31010088 | 小品种钢卷 | 0.495-SPCC |  | 50 | MO001948 | MO001948-001-02 | XPZG001 | 小品种钢前处理模板 | 4475 | 2024-07-23 | 2024-08-04 | 5 | 2024-08-13 09:01:56 | 2024-08-13 14:04:25 | 江苏东方九天新能源材料有限公司 |  | 鞠承 |  | 1 | 0.495 | 900 | 533 | 1 | DL12240700382 | 昆山富维：（0.495*533）厚度公差：+0/-0.01mm，HV80-110,粗糙度0.5-0.7um,卷重2-3吨，取A4纸贴打包后贴外面 | 1 | Z振纹(板面),A暗线印(来料表面轻微暗) | 是 | 是 | 1933 | 1
最终平整 | DL12240700381 | DL1224070038 | 东方850平整 | 合格 | 让步接收 | 乙 | 鞠承,姚学禹 | 2140 | 2140 | 1 | 1050 | 0.495 | 533 | 昆山富维:850平整建议用Ra0.8-1.2μm毛化辊，厚度公差：0.485-0.495mm，硬度80-110HV，粗糙度0.5-0.7μm.取A4纸贴打包后贴外面 | 表面轻微暗线印，两边氧化边，板面轻微横辊印 | 20100067 | 轧硬 | 0.6*533-SPCC | 31010088 | 小品种钢卷 | 0.495-SPCC |  | 50 | MO001948 | MO001948-001-01 | XPZG001 | 小品种钢前处理模板 | 4475 | 2024-07-23 | 2024-08-04 | 5 | 2024-08-13 09:01:56 | 2024-08-13 14:04:25 | 江苏东方九天新能源材料有限公司 |  | 鞠承 |  | 1 | 0.495 | 1050 | 533 | 1 | DL12240700381 | 昆山富维：（0.495*533）厚度公差：+0/-0.01mm，HV80-110,粗糙度0.5-0.7um,卷重2-3吨，取A4纸贴打包后贴外面 | 1 | A暗线印(来料表面轻微),Y氧化边(两边),H横辊印(板面轻微) | 是 | 是 | 1933 | 1
铬钝化 | JG122407031513 | JG12240703151 | 东方铬钝化950 | 合格 | 合格品 | 甲 | 韩康 | 2493 | 2493 | 1 | 4310 | 0.1 | 760 | / |  | 30210015 | 光亮卷 | 0.1-SPCC | 30110014 | 铬钝化卷 | 0.1-SPCC |  | 10 | MO002552 | MO002552-001-03 | GDH001 | 铬钝化模板 | 7500 | 2024-08-11 | 2024-08-11 | 5 | 2024-08-13 12:01:27 | 2024-08-13 14:03:37 | 江苏东方九天新能源材料有限公司 |  | 孙槐兵 |  | 1 | 0.1 | 4310 | 760 | 1 | JG122407031513 |  | 1 |  | 是 | 是 | 162 | 1
铬钝化 | JG122407031512 | JG12240703151 | 东方铬钝化950 | 合格 | 合格品 | 甲 | 韩康 | 2487 | 2487 | 1 | 4300 | 0.1 | 760 | / |  | 30210015 | 光亮卷 | 0.1-SPCC | 30110014 | 铬钝化卷 | 0.1-SPCC |  | 10 | MO002552 | MO002552-001-02 | GDH001 | 铬钝化模板 | 7500 | 2024-08-11 | 2024-08-11 | 5 | 2024-08-13 12:01:27 | 2024-08-13 14:03:37 | 江苏东方九天新能源材料有限公司 |  | 孙槐兵 |  | 1 | 0.1 | 4300 | 760 | 1 | JG122407031512 |  | 1 |  | 是 | 是 | 162 | 1
铬钝化 | JG122407031511 | JG12240703151 | 东方铬钝化950 | 合格 | 合格品 | 甲 | 韩康 | 2493 | 2493 | 1 | 4300 | 0.1 | 760 | / |  | 30210015 | 光亮卷 | 0.1-SPCC | 30110014 | 铬钝化卷 | 0.1-SPCC |  | 10 | MO002552 | MO002552-001-01 | GDH001 | 铬钝化模板 | 7500 | 2024-08-11 | 2024-08-11 | 5 | 2024-08-13 12:01:27 | 2024-08-13 14:03:37 | 江苏东方九天新能源材料有限公司 |  | 孙槐兵 |  | 1 | 0.1 | 4300 | 760 | 1 | JG122407031511 |  | 1 |  | 是 | 是 | 162 | 1
最终冷轧 | DL0024080046 | DL0024080046 | 东方650轧机 | 合格 | 合格品 | 乙 | 朱明 | 7655 | 7600 | 0.9928 | 6150 | 0.25 | 630 | 苏州高质行: 650轧机用普光辊Ra0.2-0.3μm轧制0.25mm(0.6-0.45-0.35-0.29-0.25）厚度公差：0.248-0.253mm、HV170-200、轧机从南边卸料、合格转750平整 | X细划伤(),A暗线印(),S色差条印(),Z振纹() | 20100086 | 轧硬 | 0.6*630-SPCC | 31010025 | 小品种钢卷 | 0.25-SPCC |  | 30 | MO002472 | MO002472-003 | XPZG001 | 小品种钢前处理模板 | 7675 | 2024-08-08 | 2024-08-20 | 5 | 2024-08-13 13:57:02 | 2024-08-13 13:57:44 | 江苏东方九天新能源材料有限公司 | 283702 | 朱明 |  |  | 0.6 | 2610 | 630 | 1 | DL0024080046 | 苏州高质行(0.25*630)厚度公差：+/-0.01MM，HV170-200,粗糙度0.2-0.4μM,单卷重量760-900KG |  | X细划伤(),A暗线印(),S色差条印(),Z振纹() | 否 | 否 | 2742 | 3
最终冷轧 | DL0024080045 | DL0024080045 | 东方650轧机 | 合格 | 合格品 | 乙 | 刘爱民 | 5370 | 5320 | 0.9907 | 4200 | 0.25 | 630 | 苏州高质行: 650轧机用普光辊Ra0.2-0.3μm轧制0.25mm(0.6-0.45-0.35-0.29-0.25）厚度公差：0.248-0.253mm、HV170-200、轧机从南边卸料、合格转750平整 | X细划伤(),A暗线印(),S色差条印(),Z振纹() | 20100086 | 轧硬 | 0.6*630-SPCC | 31010025 | 小品种钢卷 | 0.25-SPCC |  | 30 | MO002472 | MO002472-001 | XPZG001 | 小品种钢前处理模板 | 5370 | 2024-08-08 | 2024-08-20 | 5 | 2024-08-13 13:56:00 | 2024-08-13 13:56:44 | 江苏东方九天新能源材料有限公司 | 283701 | 刘爱民 |  |  | 0.6 | 1820 | 630 | 1 | DL0024080045 | 苏州高质行(0.25*630)厚度公差：+/-0.01MM，HV170-200,粗糙度0.2-0.4μM,单卷重量760-900KG |  | X细划伤(),A暗线印(),S色差条印(),Z振纹() | 否 | 否 | 2742 | 1
最终平整 | JG122407036912 | JG1224070369 | 东方850平整 | 其他入库 | 协议品 | 乙 | 鞠承,姚学禹 | 510 | 510 | 1 | 920 | 0.1 | 710 | 平整 | 短带 | 30210015 | 光亮卷 | 0.1-SPCC | 30210015 | 光亮卷 | 0.1-SPCC |  | 60 | MO001989 | MO001989-015-01-02 | GLJ002 | 东方光亮卷前处理（0.4轧0.1mm) | 13715 | 2024-07-24 | 2024-08-08 | 5 | 2024-08-13 12:54:19 | 2024-08-13 13:39:28 | 江苏东方九天新能源材料有限公司 |  | 鞠承 |  | 1 | 0.1 | 920 | 710 | 1 | JG122407036912 | 轧0.1，米数控制在24900-25000米，脱脂平均分包 | 1 |  | 是 | 是 | 2939 | 15
最终平整 | JG122407036911 | JG1224070369 | 东方850平整 | 合格 | 让步接收 | 乙 | 鞠承,姚学禹 | 6310 | 6310 | 1 | 11630 | 0.1 | 710 | 平整 | 8385米传18cm孔洞（2.17mm2 | 20100028 | 轧硬 | 0.4*710-SPCC | 30210015 | 光亮卷 | 0.1-SPCC |  | 60 | MO001989 | MO001989-015-01-01 | GLJ002 | 东方光亮卷前处理（0.4轧0.1mm) | 13715 | 2024-07-24 | 2024-08-08 | 5 | 2024-08-13 12:54:19 | 2024-08-13 13:39:28 | 江苏东方九天新能源材料有限公司 |  | 鞠承 |  | 1 | 0.1 | 11630 | 710 | 1 | JG122407036911 | 轧0.1，米数控制在24900-25000米，脱脂平均分包 | 1 | K孔洞(8385米传18CM2.17) | 是 | 是 | 2939 | 15
最终脱脂 | JG12240707162 | JG1224070716 | 东方950脱脂1# | 合格 | 合格品 | 乙 | 何晓健,张东兵 | 1270 | 1255 | 0.9882 | 2350 | 0.1 | 710 | 脱脂（950-1） |  | 20100028 | 轧硬 | 0.4*710-SPCC | 30210015 | 光亮卷 | 0.1-SPCC |  | 40 | MO002268 | MO002268-001-02 | GLJ002 | 东方光亮卷前处理（0.4轧0.1mm) | 13400 | 2024-08-02 | 2024-08-16 | 3 | 2024-08-13 13:38:47 | 2024-08-13 13:39:07 | 江苏东方九天新能源材料有限公司 | 275570 | 何晓健 |  |  | 0.1 | 2380 | 710 | 1 | JG12240707162 | 轧0.1，米数控制在24500-24600米；脱脂平均分包 | [5 empty] | 1
最终脱脂 | JG122407071612 | JG1224070716 | 东方950脱脂1# | 合格 | 合格品 | 乙 | 何晓健,张东兵 | 4950 | 4950 | 1 | 9150 | 0.1 | 710 | 脱脂（950-1） |  | 20100028 | 轧硬 | 0.4*710-SPCC | 30210015 | 光亮卷 | 0.1-SPCC |  | 40 | MO002268 | MO002268-001-01-02 | GLJ002 | 东方光亮卷前处理（0.4轧0.1mm) | 13400 | 2024-08-02 | 2024-08-16 | 3 | 2024-08-13 13:37:16 | 2024-08-13 13:38:30 | 江苏东方九天新能源材料有限公司 |  | 何晓健 |  | 1 | 0.1 | 9150 | 710 | 1 | JG122407071612 | 轧0.1，米数控制在24500-24600米；脱脂平均分包 | [5 empty] | 1
最终脱脂 | JG122407071611 | JG1224070716 | 东方950脱脂1# | 合格 | 合格品 | 乙 | 何晓健,张东兵 | 7050 | 7050 | 1 | 13100 | 0.1 | 710 | 脱脂（950-1） |  | 20100028 | 轧硬 | 0.4*710-SPCC | 30210015 | 光亮卷 | 0.1-SPCC |  | 40 | MO002268 | MO002268-001-01-01 | GLJ002 | 东方光亮卷前处理（0.4轧0.1mm) | 13400 | 2024-08-02 | 2024-08-16 | 3 | 2024-08-13 13:37:16 | 2024-08-13 13:38:30 | 江苏东方九天新能源材料有限公司 |  | 何晓健 |  | 1 | 0.1 | 13100 | 710 | 1 | JG122407071611 | 轧0.1，米数控制在24500-24600米；脱脂平均分包 | [5 empty] | 1
一次脱脂 | JG1224080135 | JG1224080135 | 东方950脱脂2# | 合格 | 合格品 | 甲 | 周志平 | 14255 | 14240 | 0.9989 | 6050 | 0.4 | 760 | 脱脂（950-2） |  | 20100142 | 轧硬 | 0.4*760-SPCC | 30210015 | 光亮卷 | 0.1-SPCC |  | 10 | MO002576 | MO002576-003 | GLJ002 | 东方光亮卷前处理（0.4轧0.1mm) | 14255 | 2024-08-12 | 2024-08-12 | 3 | 2024-08-13 13:18:06 | 2024-08-13 13:18:50 | 江苏东方九天新能源材料有限公司 | 287971 | 周志平 |  |  | 0.4 | 6100 | 760 | 1 | JG1224080135 |  |  |  | 否 | 否 |  | 3
最终平整 | JG12240703152 | JG1224070315 | 东方850平整 | 合格 | 让步接收 | 乙 | 鞠承,姚学禹 | 5825 | 5820 | 0.9991 | 10090 | 0.1 | 760 | 平整 | 板面色差条印，板面振纹，表面线条印(重 |  |  |  | 30210015 | 光亮卷 | 0.1-SPCC |  | 60 | MO001991 | MO001991-022-02 | GLJ002 | 东方光亮卷前处理（0.4轧0.1mm) | 13490 | 2024-07-24 | 2024-08-15 | 5 | 2024-08-13 12:22:49 | 2024-08-13 12:54:08 | 江苏东方九天新能源材料有限公司 | 256409 | 鞠承 |  |  | 0.1 | 10050 | 760 | 1 | JG12240703152 | 轧0.1，米数控制在22800-22900米，脱脂分一包9200米。 | 1 | S色差条印(板面色差条印),Z振纹(板面),X线条印(来料表面重) | 是 | 是 | 4771 | 22
分剪 | DL002407001521/7 | DL002407001521 | 东方分剪5# | 合格 | 合格品 | 乙 | 张建勇 | 0 | 247 |  | 0 | 0.203 | 79.5 | 1：排刀规格 79.5MM*7C 海金杜门 SPCC-Ni 镍层：外1.9um /内 1.27um 2:成品内孔φ400MM 成品外径φ750-1000MM，注：1.成品表面不允许有擦划伤 顶压伤 刀印 油污 用气象包装纸包装 2.成品按顺时针摆放，每一片用3*3MM的木条隔开 、单托上下两片内外圈加纸护角。厚度公差+/-0.01mm，宽度公差+/-0.13mm |  | 31310012 | 镍钝化卷 | 0.203-SPCC | 31320012 | 镍钝化分切带 | 0.203-SPCC |  | 10 | MO002627 | MO002627-003-07 | FJ001 | 分剪模板 | 1904 | 2024-08-13 | 2024-08-13 | 5 | 2024-08-13 12:47:22 | 2024-08-13 12:48:06 | 江苏东方九天新能源材料有限公司 |  | 张建勇 |  | 1 | 0.203 | 0 | 79.5 | 1 | DL002407001521/7 | 1：排刀规格 79.5MM*7C 海金杜门 SPCC-Ni 镍层：外1.9um /内 1.27um 2:成品内孔φ400MM 成品外径φ750-1000MM，注：1.成品表面不允许有擦划伤 顶压伤 刀印 油污 用气象包装纸包装 2.成品按顺时针摆放，每一片用3*3MM的木条隔开 、单托上下两片内外圈加纸护角。厚度公差+/-0.01mm，宽度公差+/-0.13mm | 1 |  | 是 | 是 | 1 | 3
分剪 | DL002407001521/6 | DL002407001521 | 东方分剪5# | 合格 | 合格品 | 乙 | 张建勇 | 0 | 250 |  | 0 | 0.203 | 79.5 | 1：排刀规格 79.5MM*7C 海金杜门 SPCC-Ni 镍层：外1.9um /内 1.27um 2:成品内孔φ400MM 成品外径φ750-1000MM，注：1.成品表面不允许有擦划伤 顶压伤 刀印 油污 用气象包装纸包装 2.成品按顺时针摆放，每一片用3*3MM的木条隔开 、单托上下两片内外圈加纸护角。厚度公差+/-0.01mm，宽度公差+/-0.13mm |  | 31310012 | 镍钝化卷 | 0.203-SPCC | 31320012 | 镍钝化分切带 | 0.203-SPCC |  | 10 | MO002627 | MO002627-003-06 | FJ001 | 分剪模板 | 1904 | 2024-08-13 | 2024-08-13 | 5 | 2024-08-13 12:47:22 | 2024-08-13 12:48:06 | 江苏东方九天新能源材料有限公司 |  | 张建勇 |  | 1 | 0.203 | 0 | 79.5 | 1 | DL002407001521/6 | 1：排刀规格 79.5MM*7C 海金杜门 SPCC-Ni 镍层：外1.9um /内 1.27um 2:成品内孔φ400MM 成品外径φ750-1000MM，注：1.成品表面不允许有擦划伤 顶压伤 刀印 油污 用气象包装纸包装 2.成品按顺时针摆放，每一片用3*3MM的木条隔开 、单托上下两片内外圈加纸护角。厚度公差+/-0.01mm，宽度公差+/-0.13mm | 1 |  | 是 | 是 | 1 | 3
分剪 | DL002407001521/5 | DL002407001521 | 东方分剪5# | 合格 | 合格品 | 乙 | 张建勇 | 0 | 250 |  | 0 | 0.203 | 79.5 | 1：排刀规格 79.5MM*7C 海金杜门 SPCC-Ni 镍层：外1.9um /内 1.27um 2:成品内孔φ400MM 成品外径φ750-1000MM，注：1.成品表面不允许有擦划伤 顶压伤 刀印 油污 用气象包装纸包装 2.成品按顺时针摆放，每一片用3*3MM的木条隔开 、单托上下两片内外圈加纸护角。厚度公差+/-0.01mm，宽度公差+/-0.13mm |  | 31310012 | 镍钝化卷 | 0.203-SPCC | 31320012 | 镍钝化分切带 | 0.203-SPCC |  | 10 | MO002627 | MO002627-003-05 | FJ001 | 分剪模板 | 1904 | 2024-08-13 | 2024-08-13 | 5 | 2024-08-13 12:47:22 | 2024-08-13 12:48:06 | 江苏东方九天新能源材料有限公司 |  | 张建勇 |  | 1 | 0.203 | 0 | 79.5 | 1 | DL002407001521/5 | 1：排刀规格 79.5MM*7C 海金杜门 SPCC-Ni 镍层：外1.9um /内 1.27um 2:成品内孔φ400MM 成品外径φ750-1000MM，注：1.成品表面不允许有擦划伤 顶压伤 刀印 油污 用气象包装纸包装 2.成品按顺时针摆放，每一片用3*3MM的木条隔开 、单托上下两片内外圈加纸护角。厚度公差+/-0.01mm，宽度公差+/-0.13mm | 1 |  | 是 | 是 | 1 | 3
分剪 | DL002407001521/4 | DL002407001521 | 东方分剪5# | 合格 | 合格品 | 乙 | 张建勇 | 0 | 251 |  | 0 | 0.203 | 79.5 | 1：排刀规格 79.5MM*7C 海金杜门 SPCC-Ni 镍层：外1.9um /内 1.27um 2:成品内孔φ400MM 成品外径φ750-1000MM，注：1.成品表面不允许有擦划伤 顶压伤 刀印 油污 用气象包装纸包装 2.成品按顺时针摆放，每一片用3*3MM的木条隔开 、单托上下两片内外圈加纸护角。厚度公差+/-0.01mm，宽度公差+/-0.13mm |  | 31310012 | 镍钝化卷 | 0.203-SPCC | 31320012 | 镍钝化分切带 | 0.203-SPCC |  | 10 | MO002627 | MO002627-003-04 | FJ001 | 分剪模板 | 1904 | 2024-08-13 | 2024-08-13 | 5 | 2024-08-13 12:47:22 | 2024-08-13 12:48:06 | 江苏东方九天新能源材料有限公司 |  | 张建勇 |  | 1 | 0.203 | 0 | 79.5 | 1 | DL002407001521/4 | 1：排刀规格 79.5MM*7C 海金杜门 SPCC-Ni 镍层：外1.9um /内 1.27um 2:成品内孔φ400MM 成品外径φ750-1000MM，注：1.成品表面不允许有擦划伤 顶压伤 刀印 油污 用气象包装纸包装 2.成品按顺时针摆放，每一片用3*3MM的木条隔开 、单托上下两片内外圈加纸护角。厚度公差+/-0.01mm，宽度公差+/-0.13mm | 1 |  | 是 | 是 | 1 | 3
分剪 | DL002407001521/3 | DL002407001521 | 东方分剪5# | 合格 | 合格品 | 乙 | 张建勇 | 0 | 252 |  | 0 | 0.203 | 79.5 | 1：排刀规格 79.5MM*7C 海金杜门 SPCC-Ni 镍层：外1.9um /内 1.27um 2:成品内孔φ400MM 成品外径φ750-1000MM，注：1.成品表面不允许有擦划伤 顶压伤 刀印 油污 用气象包装纸包装 2.成品按顺时针摆放，每一片用3*3MM的木条隔开 、单托上下两片内外圈加纸护角。厚度公差+/-0.01mm，宽度公差+/-0.13mm |  | 31310012 | 镍钝化卷 | 0.203-SPCC | 31320012 | 镍钝化分切带 | 0.203-SPCC |  | 10 | MO002627 | MO002627-003-03 | FJ001 | 分剪模板 | 1904 | 2024-08-13 | 2024-08-13 | 5 | 2024-08-13 12:47:22 | 2024-08-13 12:48:06 | 江苏东方九天新能源材料有限公司 |  | 张建勇 |  | 1 | 0.203 | 0 | 79.5 | 1 | DL002407001521/3 | 1：排刀规格 79.5MM*7C 海金杜门 SPCC-Ni 镍层：外1.9um /内 1.27um 2:成品内孔φ400MM 成品外径φ750-1000MM，注：1.成品表面不允许有擦划伤 顶压伤 刀印 油污 用气象包装纸包装 2.成品按顺时针摆放，每一片用3*3MM的木条隔开 、单托上下两片内外圈加纸护角。厚度公差+/-0.01mm，宽度公差+/-0.13mm | 1 |  | 是 | 是 | 1 | 3
分剪 | DL002407001521/2 | DL002407001521 | 东方分剪5# | 合格 | 合格品 | 乙 | 张建勇 | 0 | 252 |  | 0 | 0.203 | 79.5 | 1：排刀规格 79.5MM*7C 海金杜门 SPCC-Ni 镍层：外1.9um /内 1.27um 2:成品内孔φ400MM 成品外径φ750-1000MM，注：1.成品表面不允许有擦划伤 顶压伤 刀印 油污 用气象包装纸包装 2.成品按顺时针摆放，每一片用3*3MM的木条隔开 、单托上下两片内外圈加纸护角。厚度公差+/-0.01mm，宽度公差+/-0.13mm |  | 31310012 | 镍钝化卷 | 0.203-SPCC | 31320012 | 镍钝化分切带 | 0.203-SPCC |  | 10 | MO002627 | MO002627-003-02 | FJ001 | 分剪模板 | 1904 | 2024-08-13 | 2024-08-13 | 5 | 2024-08-13 12:47:22 | 2024-08-13 12:48:06 | 江苏东方九天新能源材料有限公司 |  | 张建勇 |  | 1 | 0.203 | 0 | 79.5 | 1 | DL002407001521/2 | 1：排刀规格 79.5MM*7C 海金杜门 SPCC-Ni 镍层：外1.9um /内 1.27um 2:成品内孔φ400MM 成品外径φ750-1000MM，注：1.成品表面不允许有擦划伤 顶压伤 刀印 油污 用气象包装纸包装 2.成品按顺时针摆放，每一片用3*3MM的木条隔开 、单托上下两片内外圈加纸护角。厚度公差+/-0.01mm，宽度公差+/-0.13mm | 1 |  | 是 | 是 | 1 | 3
分剪 | DL002407001521/1 | DL002407001521 | 东方分剪5# | 合格 | 合格品 | 乙 | 张建勇 | 0 | 252 |  | 0 | 0.203 | 79.5 | 1：排刀规格 79.5MM*7C 海金杜门 SPCC-Ni 镍层：外1.9um /内 1.27um 2:成品内孔φ400MM 成品外径φ750-1000MM，注：1.成品表面不允许有擦划伤 顶压伤 刀印 油污 用气象包装纸包装 2.成品按顺时针摆放，每一片用3*3MM的木条隔开 、单托上下两片内外圈加纸护角。厚度公差+/-0.01mm，宽度公差+/-0.13mm |  | 31310012 | 镍钝化卷 | 0.203-SPCC | 31320012 | 镍钝化分切带 | 0.203-SPCC |  | 10 | MO002627 | MO002627-003-01 | FJ001 | 分剪模板 | 1904 | 2024-08-13 | 2024-08-13 | 5 | 2024-08-13 12:47:22 | 2024-08-13 12:48:06 | 江苏东方九天新能源材料有限公司 |  | 张建勇 |  | 1 | 0.203 | 0 | 79.5 | 1 | DL002407001521/1 | 1：排刀规格 79.5MM*7C 海金杜门 SPCC-Ni 镍层：外1.9um /内 1.27um 2:成品内孔φ400MM 成品外径φ750-1000MM，注：1.成品表面不允许有擦划伤 顶压伤 刀印 油污 用气象包装纸包装 2.成品按顺时针摆放，每一片用3*3MM的木条隔开 、单托上下两片内外圈加纸护角。厚度公差+/-0.01mm，宽度公差+/-0.13mm | 1 |  | 是 | 是 | 1 | 3
一次脱脂 | JG1224080139 | JG1224080139 | 东方950脱脂2# | 合格 | 合格品 | 甲 | 周志平 | 13940 | 13920 | 0.9986 | 5970 | 0.4 | 760 | 脱脂（950-2） |  | 20100142 | 轧硬 | 0.4*760-SPCC | 30210015 | 光亮卷 | 0.1-SPCC |  | 10 | MO002579 | MO002579-003 | GLJ002 | 东方光亮卷前处理（0.4轧0.1mm) | 13940 | 2024-08-12 | 2024-08-12 | 3 | 2024-08-13 12:27:48 | 2024-08-13 12:28:52 | 江苏东方九天新能源材料有限公司 | 287995 | 周志平 |  |  | 0.4 | 0 | 760 | 1 | JG1224080139 |  |  |  | 否 | 否 |  | 3
最终冷轧 | JG1224070698 | JG1224070698 | 东方850轧机 | 合格 | 合格品 | 乙 | 肖勋民 | 14270 | 13950 | 0.9776 | 24000 | 0.1 | 760 | 850轧机普光辊(Ra0.4-0.6μm)轧制0.1mm(0.4-0.25-0.15-0.115-0.1) |  | 20100142 | 轧硬 | 0.4*760-SPCC | 30210015 | 光亮卷 | 0.1-SPCC |  | 30 | MO002242 | MO002242-002 | GLJ002 | 东方光亮卷前处理（0.4轧0.1mm) | 14295 | 2024-08-01 | 2024-08-15 | 3 | 2024-08-13 12:25:03 | 2024-08-13 12:25:28 | 江苏东方九天新能源材料有限公司 | 273574 | 肖勋民 |  |  | 0.4 | 6050 | 760 | 1 | JG1224070698 | 轧0.1，米数控制在24400-24500米；脱脂平均分包 |  |  | 否 | 否 |  | 2
一次退火 | DL00240700702 | DL0024070070 | 东方8# | 合格 |  | 甲 | 程新华,李龙礼,吴双勇 | 6150 | 6150 | 1 | 3230 | 0.4 | 610 | 昆山富裕炜：退火(620℃)、转650轧机 |  | 20100023 | 轧硬 | 0.4*610-SPCC | 31010030 | 小品种钢卷 | 0.2-SPCC |  | 20 | MO002351 | MO002351-001-02 | XPZG001 | 小品种钢前处理模板 | 12295 | 2024-08-05 | 2024-08-19 | 3 | 2024-08-10 10:39:44 | 2024-08-13 12:24:16 | 江苏东方九天新能源材料有限公司 | 280413 | 刘忠于 | 刘忠于 |  | 0.4 | 3230 | 610 | 1 | DL00240700702 | 昆山富裕炜: (0.2*610) 厚度±0.005MM,HV100-120,粗糙度≤0.15μ，卷重2-3吨 | [5 empty] | 1
一次退火 | DL00240700692 | DL0024070069 | 东方8# | 合格 |  | 甲 | 程新华,李龙礼,吴双勇 | 6115 | 6115 | 1 | 3230 | 0.4 | 610 | 昆山富裕炜：退火（620℃）、转650轧机 |  | 20100023 | 轧硬 | 0.4*610-SPCC | 31010010 | 小品种钢卷 | 0.15-SPCC |  | 20 | MO002350 | MO002350-003-02 | XPZG001 | 小品种钢前处理模板 | 12300 | 2024-08-05 | 2024-08-19 | 3 | 2024-08-10 10:39:44 | 2024-08-13 12:24:16 | 江苏东方九天新能源材料有限公司 | 280411 | 刘忠于 | 刘忠于 |  | 0.4 | 3230 | 610 | 1 | DL00240700692 | 昆山富裕炜: (0.15*610) 厚度±0.005MM,HV100-120,粗糙度≤0.15μ，卷重2-3吨 | [5 empty] | 3
一次退火 | DL00240700681 | DL0024070068 | 东方8# | 合格 |  | 甲 | 程新华,李龙礼,吴双勇 | 6240 | 6240 | 1 | 3280 | 0.4 | 610 | 昆山富裕炜：退火（620℃）、转650轧机 |  | 20100023 | 轧硬 | 0.4*610-SPCC | 31010010 | 小品种钢卷 | 0.15-SPCC |  | 20 | MO002350 | MO002350-001-01 | XPZG001 | 小品种钢前处理模板 | 12340 | 2024-08-05 | 2024-08-19 | 3 | 2024-08-10 10:39:44 | 2024-08-13 12:24:16 | 江苏东方九天新能源材料有限公司 | 280410 | 刘忠于 | 刘忠于 |  | 0.4 | 3280 | 610 | 1 | DL00240700681 | 昆山富裕炜: (0.15*610) 厚度±0.005MM,HV100-120,粗糙度≤0.15μ，卷重2-3吨 | [5 empty] | 1
一次退火 | DL00240700672 | DL0024070067 | 东方8# | 合格 |  | 甲 | 程新华,李龙礼,吴双勇 | 6145 | 6145 | 1 | 3250 | 0.4 | 610 | 昆山富裕炜：退火（620℃）、转650轧机 |  | 20100023 | 轧硬 | 0.4*610-SPCC | 31010009 | 小品种钢卷 | 0.14-SPCC |  | 20 | MO002349 | MO002349-001-02 | XPZG001 | 小品种钢前处理模板 | 12345 | 2024-08-05 | 2024-08-19 | 3 | 2024-08-10 10:39:44 | 2024-08-13 12:24:16 | 江苏东方九天新能源材料有限公司 | 280409 | 刘忠于 | 刘忠于 |  | 0.4 | 3250 | 610 | 1 | DL00240700672 | 昆山富裕炜: (0.14*610) 厚度±0.005MM,HV100-120,粗糙度≤0.15μ，卷重2-3吨 | [5 empty] | 1
一次退火 | DL00240700671 | DL0024070067 | 东方8# | 合格 |  | 甲 | 程新华,李龙礼,吴双勇 | 6165 | 6165 | 1 | 3250 | 0.4 | 610 | 昆山富裕炜：退火（620℃）、转650轧机 |  | 20100023 | 轧硬 | 0.4*610-SPCC | 31010009 | 小品种钢卷 | 0.14-SPCC |  | 20 | MO002349 | MO002349-001-01 | XPZG001 | 小品种钢前处理模板 | 12345 | 2024-08-05 | 2024-08-19 | 3 | 2024-08-10 10:39:44 | 2024-08-13 12:24:16 | 江苏东方九天新能源材料有限公司 | 280409 | 刘忠于 | 刘忠于 |  | 0.4 | 3250 | 610 | 1 | DL00240700671 | 昆山富裕炜: (0.14*610) 厚度±0.005MM,HV100-120,粗糙度≤0.15μ，卷重2-3吨 | [5 empty] | 1
最终平整 | JG122407032511 | JG1224070325 | 东方850平整 | 合格 | 让步接收 | 乙 | 鞠承,姚学禹 | 6175 | 6170 | 0.9992 | 10740 | 0.1 | 760 | 平整 | 板面乳化斑，7760-7790米下表面油斑条印 |  |  |  | 30210015 | 光亮卷 | 0.1-SPCC |  | 60 | MO001991 | MO001991-012-01-01 | GLJ002 | 东方光亮卷前处理（0.4轧0.1mm) | 13540 | 2024-07-24 | 2024-08-15 | 3 | 2024-08-13 11:11:53 | 2024-08-13 12:22:39 | 江苏东方九天新能源材料有限公司 | 256391 | 鞠承 |  |  | 0.1 | 10670 | 760 | 1 | JG122407032511 | 轧0.1，米数控制在22800-22900米，脱脂分一包9200米。 | 1 | R乳化斑(板面来料),Y油斑(7760-7790米下表面油斑条印) | 是 | 是 | 13873 | 12
最终退火 | JG122407070012 | JG1224070700 | 东方20# | 合格 |  | 乙 | 李楷文,袁亚东,张天圣 | 5370 | 5370 | 1 | 9380 | 0.1 | 760 | 退火（590℃） |  | 20100142 | 轧硬 | 0.4*760-SPCC | 30210015 | 光亮卷 | 0.1-SPCC |  | 50 | MO002242 | MO002242-004-01-02 | GLJ002 | 东方光亮卷前处理（0.4轧0.1mm) | 14120 | 2024-08-01 | 2024-08-15 | 3 | 2024-08-11 16:06:10 | 2024-08-13 12:20:21 | 江苏东方九天新能源材料有限公司 | 273578 | 刘忠于 | 刘忠于 |  | 0.1 | 9380 | 760 | 1 | JG122407070012 | 轧0.1，米数控制在24400-24500米；脱脂平均分包 |  |  |  |  | 11814 | 4
最终退火 | JG122407070011 | JG1224070700 | 东方20# | 合格 |  | 乙 | 李楷文,袁亚东,张天圣 | 7030 | 7030 | 1 | 12200 | 0.1 | 760 | 退火（590℃） |  | 20100142 | 轧硬 | 0.4*760-SPCC | 30210015 | 光亮卷 | 0.1-SPCC |  | 50 | MO002242 | MO002242-004-01-01 | GLJ002 | 东方光亮卷前处理（0.4轧0.1mm) | 14120 | 2024-08-01 | 2024-08-15 | 3 | 2024-08-11 16:06:10 | 2024-08-13 12:20:21 | 江苏东方九天新能源材料有限公司 | 273578 | 刘忠于 | 刘忠于 |  | 0.1 | 12200 | 760 | 1 | JG122407070011 | 轧0.1，米数控制在24400-24500米；脱脂平均分包 |  |  |  |  | 11814 | 4
最终退火 | JG12240707031 | JG1224070703 | 东方20# | 合格 |  | 乙 | 李楷文,袁亚东,张天圣 | 6990 | 6990 | 1 | 12100 | 0.1 | 760 | 退火（590℃） |  | 20100142 | 轧硬 | 0.4*760-SPCC | 30210015 | 光亮卷 | 0.1-SPCC |  | 50 | MO002230 | MO002230-002-01 | GLJ002 | 东方光亮卷前处理（0.4轧0.1mm) | 14260 | 2024-08-01 | 2024-08-15 | 3 | 2024-08-11 16:06:10 | 2024-08-13 12:20:21 | 江苏东方九天新能源材料有限公司 | 272579 | 刘忠于 | 刘忠于 |  | 0.1 | 12100 | 760 | 1 | JG12240707031 | 轧0.1，米数控制在23800-23900米；脱脂分一包10500米 |  |  |  |  | 10038 | 2
最终退火 | JG12240703382 | JG1224070338 | 东方20# | 合格 |  | 乙 | 李楷文,袁亚东,张天圣 | 5840 | 5840 | 1 | 10150 | 0.1 | 760 | 退火（590℃） |  | 20100142 | 轧硬 | 0.4*760-SPCC | 30210015 | 光亮卷 | 0.1-SPCC |  | 50 | MO001991 | MO001991-006-02 | GLJ002 | 东方光亮卷前处理（0.4轧0.1mm) | 13520 | 2024-07-24 | 2024-08-15 | 3 | 2024-08-11 16:06:10 | 2024-08-13 12:20:21 | 江苏东方九天新能源材料有限公司 | 256385 | 刘忠于 | 刘忠于 |  | 0.1 | 10150 | 760 | 1 | JG12240703382 | 轧0.1，米数控制在22800-22900米，脱脂分一包9200米。 |  |  |  |  | 10955 | 6
最终脱脂 | JG12240703632 | JG12240703632 | 东方950脱脂1# | 合格 | 让步接收 | 乙 | 何晓健,张东兵 | 7500 | 7445 | 0.9927 | 13150 | 0.1 | 760 | 脱脂（950-1） |  |  |  |  | 30210015 | 光亮卷 | 0.1-SPCC |  | 40 | MO002225 | MO002225-003 | GLJ002 | 东方光亮卷前处理（0.4轧0.1mm) | 8500 | 2024-07-31 | 2024-08-10 | 3 | 2024-08-02 10:47:08 | 2024-08-13 11:46:55 | 江苏东方九天新能源材料有限公司 | 270503 | 何晓健 |  |  | 0.1 | 13200 | 760 | 1 | JG12240703632 | 已退火，轧0.1，米数控制在14400-14500米 |  |  | 否 | 否 |  | 3
最终脱脂 | JG12240707172 | JG1224070717 | 东方950脱脂1# | 合格 | 合格品 | 乙 | 何晓健,张东兵 | 6585 | 6585 | 1 | 12400 | 0.1 | 710 | 脱脂（950-1） |  | 20100028 | 轧硬 | 0.4*710-SPCC | 30210015 | 光亮卷 | 0.1-SPCC |  | 40 | MO002264 | MO002264-001-02 | GLJ002 | 东方光亮卷前处理（0.4轧0.1mm) | 13485 | 2024-08-02 | 2024-08-16 | 3 | 2024-08-13 11:10:43 | 2024-08-13 11:11:59 | 江苏东方九天新能源材料有限公司 |  | 王建军 |  | 1 | 0.1 | 12400 | 710 | 1 | JG12240707172 | 轧0.1，米数控制在24600-24700米；脱脂平均分包 | [5 empty] | 1
最终脱脂 | JG12240707171 | JG1224070717 | 东方950脱脂1# | 合格 | 合格品 | 乙 | 何晓健,张东兵 | 6755 | 6755 | 1 | 12700 | 0.1 | 710 | 脱脂（950-1） |  | 20100028 | 轧硬 | 0.4*710-SPCC | 30210015 | 光亮卷 | 0.1-SPCC |  | 40 | MO002264 | MO002264-001-01 | GLJ002 | 东方光亮卷前处理（0.4轧0.1mm) | 13485 | 2024-08-02 | 2024-08-16 | 3 | 2024-08-13 11:10:43 | 2024-08-13 11:11:59 | 江苏东方九天新能源材料有限公司 |  | 王建军 |  | 1 | 0.1 | 12700 | 710 | 1 | JG12240707171 | 轧0.1，米数控制在24600-24700米；脱脂平均分包 | [5 empty] | 1
最终平整 | DL12240700602 | DL1224070060 | 东方850平整 | 合格 | 让步接收 | 乙 | 鞠承,姚学禹 | 2030 | 2030 | 1 | 960 | 0.51 | 533 | 昆山富维:850平整用Ra0.8-1.2um毛化辊，厚度公差：0.505-0.515mm，硬度80-110HV，粗糙度0.5-0.7μm.取A4纸贴打包后贴外面 | 两边氧化边重，板面白斑，板面振纹 |  |  |  | 31010052 | 小品种钢卷 | 0.51-SPCC |  | 50 | MO001951 | MO001951-001-02 | XPZG001 | 小品种钢前处理模板 | 4475 | 2024-07-23 | 2024-08-04 | 5 | 2024-08-13 09:53:39 | 2024-08-13 11:11:32 | 江苏东方九天新能源材料有限公司 |  | 鞠承 |  | 1 | 0.51 | 960 | 533 | 1 | DL12240700602 | 昆山富维：（0.51*533）厚度公差：+/-0.005mm，HV80-110,粗糙度0.5-0.7um,卷重2-3吨，取A4纸贴打包后贴外面 | 1 | Y氧化边(两边重),B白斑(板面),Z振纹(板面) | 是 | 是 | 2296 | 1
最终平整 | DL12240700601 | DL1224070060 | 东方850平整 | 合格 | 让步接收 | 乙 | 鞠承,姚学禹 | 2125 | 2125 | 1 | 1000 | 0.51 | 533 | 昆山富维:850平整用Ra0.8-1.2um毛化辊，厚度公差：0.505-0.515mm，硬度80-110HV，粗糙度0.5-0.7μm.取A4纸贴打包后贴外面 | 操边偶有擦划伤平后淡，板面振纹，两边氧化边重 |  |  |  | 31010052 | 小品种钢卷 | 0.51-SPCC |  | 50 | MO001951 | MO001951-001-01 | XPZG001 | 小品种钢前处理模板 | 4475 | 2024-07-23 | 2024-08-04 | 5 | 2024-08-13 09:53:39 | 2024-08-13 11:11:32 | 江苏东方九天新能源材料有限公司 |  | 鞠承 |  | 1 | 0.51 | 1000 | 533 | 1 | DL12240700601 | 昆山富维：（0.51*533）厚度公差：+/-0.005mm，HV80-110,粗糙度0.5-0.7um,卷重2-3吨，取A4纸贴打包后贴外面 | 1 | X细划伤(来料操边偶有擦划伤平后淡),Z振纹(板面),Y氧化边(两边重) | 是 | 是 | 2296 | 1
一次脱脂 | JG1224080140 | JG1224080140 | 东方950脱脂2# | 合格 | 合格品 | 甲 | 周志平 | 13940 | 13930 | 0.9993 | 5970 | 0.4 | 760 | 脱脂（950-2） |  | 20100142 | 轧硬 | 0.4*760-SPCC | 30210015 | 光亮卷 | 0.1-SPCC |  | 10 | MO002579 | MO002579-004 | GLJ002 | 东方光亮卷前处理（0.4轧0.1mm) | 13940 | 2024-08-12 | 2024-08-12 | 3 | 2024-08-13 10:34:03 | 2024-08-13 11:00:37 | 江苏东方九天新能源材料有限公司 | 287996 | 周志平 |  |  | 0.4 | 0 | 760 | 1 | JG1224080140 |  |  |  | 否 | 否 |  | 4
一次脱脂 | JG1224080209 | JG1224080209 | 东方950脱脂2# | 合格 | 合格品 | 甲 | 周志平 | 13890 | 13870 | 0.9986 | 5940 | 0.4 | 760 | 脱脂（950-2） |  | 20100142 | 轧硬 | 0.4*760-SPCC | 30210015 | 光亮卷 | 0.1-SPCC |  | 10 | MO002579 | MO002579-007 | GLJ002 | 东方光亮卷前处理（0.4轧0.1mm) | 13890 | 2024-08-12 | 2024-08-12 | 3 | 2024-08-13 10:01:55 | 2024-08-13 10:02:56 | 江苏东方九天新能源材料有限公司 | 287999 | 周志平 |  |  | 0.4 | 0 | 760 | 1 | JG1224080209 |  |  |  | 否 | 否 |  | 7
最终脱脂 | JG12240800132 | JG1224080013 | 东方950脱脂1# | 合格 | 合格品 | 乙 | 何晓健,张东兵 | 5360 | 5360 | 1 | 10000 | 0.1 | 710 | 脱脂（950-1） |  | 20100028 | 轧硬 | 0.4*710-SPCC | 30210015 | 光亮卷 | 0.1-SPCC |  | 40 | MO002389 | MO002389-001-02 | GLJ002 | 东方光亮卷前处理（0.4轧0.1mm) | 12990 | 2024-08-06 | 2024-08-21 | 3 | 2024-08-13 07:42:52 | 2024-08-13 10:02:10 | 江苏东方九天新能源材料有限公司 |  | 王建军 |  | 1 | 0.1 | 10000 | 710 | 1 | JG12240800132 | 轧0.1，米数控制在23700-23800米，脱脂分一包10500米。 | [5 empty] | 1
最终脱脂 | JG12240800131 | JG1224080013 | 东方950脱脂1# | 合格 | 合格品 | 甲 | 王建军,关莫平 | 7200 | 7200 | 1 | 13400 | 0.1 | 710 | 脱脂（950-1） |  | 20100028 | 轧硬 | 0.4*710-SPCC | 30210015 | 光亮卷 | 0.1-SPCC |  | 40 | MO002389 | MO002389-001-01 | GLJ002 | 东方光亮卷前处理（0.4轧0.1mm) | 12990 | 2024-08-06 | 2024-08-21 | 3 | 2024-08-13 07:42:52 | 2024-08-13 10:02:10 | 江苏东方九天新能源材料有限公司 |  | 王建军 |  | 1 | 0.1 | 13400 | 710 | 1 | JG12240800131 | 轧0.1，米数控制在23700-23800米，脱脂分一包10500米。 | [5 empty] | 1
最终冷轧 | JG12240703942 | JG1224070394 | 东方850轧机 | 合格 | 合格品 | 甲 | 吴宏林 | 6840 | 6800 | 0.9942 | 12680 | 0.1 | 710 | 850轧机普光辊(Ra0.4-0.6μm)轧制0.1mm(0.4-0.25-0.15-0.115-0.1) |  | 20100028 | 轧硬 | 0.4*710-SPCC | 30210015 | 光亮卷 | 0.1-SPCC |  | 30 | MO001832 | MO001832-011-02 | GLJ002 | 东方光亮卷前处理（0.4轧0.1mm) | 13680 | 2024-07-19 | 2024-07-19 | 3 | 2024-08-13 08:32:27 | 2024-08-13 08:32:52 | 江苏东方九天新能源材料有限公司 | 250544 | 吴宏林 |  |  | 0.4 | 3100 | 710 | 1 | JG12240703942 | 轧0.1；米数控制在24800-24900米，脱脂平均分包 |  |  |  |  | 10519 | 11
最终平整 | JG12240703941 | JG1224070394 | 东方750平整 | 合格 | 合格品 | 甲 | 丁振 | 6725 | 6540 | 0.9725 | 12310 | 0.1 | 710 | 平整 |  | 20100028 | 轧硬 | 0.4*710-SPCC | 30210015 | 光亮卷 | 0.1-SPCC |  | 60 | MO001832 | MO001832-011-01 | GLJ002 | 东方光亮卷前处理（0.4轧0.1mm) | 13680 | 2024-07-19 | 2024-07-19 | 3 | 2024-08-13 07:22:02 | 2024-08-13 08:03:38 | 江苏东方九天新能源材料有限公司 | 250544 | 丁振 |  |  | 0.1 | 12450 | 710 | 1 | JG12240703941 | 轧0.1；米数控制在24800-24900米，脱脂平均分包 | 1 |  | 是 | 是 | 10519 | 11
铬钝化 | JG122405023811 | JG122405023811 | 东方铬钝化950 | 合格 | 让步接收 | 乙 | 李志祥 | 7220 | 7193 | 0.9963 | 12480 | 0.1 | 760 | / | 花辊印，1750米板面连续大凹点 |  |  |  | 30110014 | 铬钝化卷 | 0.1-SPCC |  | 10 | MO002581 | MO002581-008 | GDH001 | 铬钝化模板 | 7220 | 2024-08-12 | 2024-08-12 | 5 | 2024-08-13 07:53:07 | 2024-08-13 07:55:52 | 江苏东方九天新能源材料有限公司 | 287312 | 李志祥 |  |  | 0.1 | 12450 | 760 | 1 | JG122405023811 |  | 1 | 花辊印 乳化斑 1750米板面连续大凹点 色差 | 是 | 是 | 2 | 8
一次脱脂 | JG1224080210 | JG1224080210 | 东方950脱脂2# | 合格 | 合格品 | 甲 | 韩成飞,周志平 | 13885 | 13855 | 0.9978 | 5870 | 0.4 | 760 | 脱脂（950-2） |  | 20100142 | 轧硬 | 0.4*760-SPCC | 30210015 | 光亮卷 | 0.1-SPCC |  | 10 | MO002579 | MO002579-008 | GLJ002 | 东方光亮卷前处理（0.4轧0.1mm) | 13885 | 2024-08-12 | 2024-08-12 | 3 | 2024-08-13 07:54:38 | 2024-08-13 07:55:18 | 江苏东方九天新能源材料有限公司 | 288000 | 周志平 |  |  | 0.4 | 0 | 760 | 1 | JG1224080210 |  |  |  | 否 | 否 |  | 8
铬钝化 | JG122407037911 | JG122407037911 | 东方铬钝化950 | 合格 | 让步接收 | 乙 | 李志祥 | 7005 | 6965 | 0.9943 | 13080 | 0.1 | 710 | / | 卷芯收卷不齐，11206米操101mm（8.40 mm2），白条印 | 30210015 | 光亮卷 | 0.1-SPCC | 30110014 | 铬钝化卷 | 0.1-SPCC |  | 10 | MO002581 | MO002581-012 | GDH001 | 铬钝化模板 | 7005 | 2024-08-12 | 2024-08-12 | 5 | 2024-08-13 05:15:44 | 2024-08-13 07:52:36 | 江苏东方九天新能源材料有限公司 | 288041 | 李志祥 |  |  | 0.1 | 13130 | 710 | 1 | JG122407037911 |  | 1 | 卷芯收卷不齐 11206米孔洞大小8.40操101 白条印 色差 | 是 | 是 | 157 | 12
最终脱脂 | JG12240800072 | JG1224080007 | 东方950脱脂1# | 合格 | 合格品 | 甲 | 关莫平,王建军 | 6585 | 6585 | 1 | 12400 | 0.1 | 710 | 脱脂（950-1） |  | 20100028 | 轧硬 | 0.4*710-SPCC | 30210015 | 光亮卷 | 0.1-SPCC |  | 40 | MO002264 | MO002264-003-02 | GLJ002 | 东方光亮卷前处理（0.4轧0.1mm) | 13480 | 2024-08-02 | 2024-08-16 | 3 | 2024-08-13 07:10:21 | 2024-08-13 07:42:10 | 江苏东方九天新能源材料有限公司 |  | 王建军 |  | 1 | 0.1 | 12400 | 710 | 1 | JG12240800072 | 轧0.1，米数控制在24600-24700米；脱脂平均分包 | [5 empty] | 3
最终脱脂 | JG12240800071 | JG1224080007 | 东方950脱脂1# | 合格 | 合格品 | 甲 | 关莫平,王建军 | 6730 | 6730 | 1 | 12650 | 0.1 | 710 | 脱脂（950-1） |  | 20100028 | 轧硬 | 0.4*710-SPCC | 30210015 | 光亮卷 | 0.1-SPCC |  | 40 | MO002264 | MO002264-003-01 | GLJ002 | 东方光亮卷前处理（0.4轧0.1mm) | 13480 | 2024-08-02 | 2024-08-16 | 3 | 2024-08-13 07:10:21 | 2024-08-13 07:42:10 | 江苏东方九天新能源材料有限公司 |  | 王建军 |  | 1 | 0.1 | 12650 | 710 | 1 | JG12240800071 | 轧0.1，米数控制在24600-24700米；脱脂平均分包 | [5 empty] | 3
最终冷轧 | JG12240707162 | JG1224070716 | 东方850轧机 | 合格 | 合格品 | 甲 | 蔡迎虎 | 1270 | 1270 | 1 | 2380 | 0.1 | 710 | 850轧机普光辊(Ra0.4-0.6μm)轧制0.1mm(0.4-0.25-0.15-0.115-0.1) |  | 20100028 | 轧硬 | 0.4*710-SPCC | 30210015 | 光亮卷 | 0.1-SPCC |  | 30 | MO002268 | MO002268-001-02 | GLJ002 | 东方光亮卷前处理（0.4轧0.1mm) | 13400 | 2024-08-02 | 2024-08-16 | 3 | 2024-08-13 07:12:38 | 2024-08-13 07:15:20 | 江苏东方九天新能源材料有限公司 |  | 蔡迎虎 |  | 1 | 0.1 | 2380 | 710 | 1 | JG12240707162 | 轧0.1，米数控制在24500-24600米；脱脂平均分包 | [5 empty] | 1
最终冷轧 | JG12240707161 | JG1224070716 | 东方850轧机 | 合格 | 合格品 | 甲 | 蔡迎虎 | 12000 | 12000 | 1 | 22350 | 0.1 | 710 | 850轧机普光辊(Ra0.4-0.6μm)轧制0.1mm(0.4-0.25-0.15-0.115-0.1) |  | 20100028 | 轧硬 | 0.4*710-SPCC | 30210015 | 光亮卷 | 0.1-SPCC |  | 30 | MO002268 | MO002268-001-01 | GLJ002 | 东方光亮卷前处理（0.4轧0.1mm) | 13400 | 2024-08-02 | 2024-08-16 | 3 | 2024-08-13 07:12:38 | 2024-08-13 07:15:20 | 江苏东方九天新能源材料有限公司 |  | 蔡迎虎 |  | 1 | 0.1 | 22350 | 710 | 1 | JG12240707161 | 轧0.1，米数控制在24500-24600米；脱脂平均分包 | [5 empty] | 1
一次脱脂 | JG1224080201 | JG1224080201 | 东方950脱脂2# | 合格 | 合格品 | 甲 | 韩成飞,周志平 | 14215 | 14180 | 0.9975 | 6000 | 0.4 | 760 | 脱脂（950-2） |  | 20100142 | 轧硬 | 0.4*760-SPCC | 30210015 | 光亮卷 | 0.1-SPCC |  | 10 | MO002576 | MO002576-009 | GLJ002 | 东方光亮卷前处理（0.4轧0.1mm) | 14215 | 2024-08-12 | 2024-08-12 | 3 | 2024-08-13 07:13:02 | 2024-08-13 07:13:29 | 江苏东方九天新能源材料有限公司 | 287977 | 王建军 |  |  | 0.4 | 6090 | 760 | 1 | JG1224080201 |  |  |  | 否 | 否 |  | 9
最终平整 | JG12240703712 | JG1224070371 | 东方750平整 | 合格 | 合格品 | 甲 | 丁振 | 6720 | 6715 | 0.9993 | 12510 | 0.1 | 710 | 平整 |  | 20100028 | 轧硬 | 0.4*710-SPCC | 30210015 | 光亮卷 | 0.1-SPCC |  | 60 | MO001989 | MO001989-013-02 | GLJ002 | 东方光亮卷前处理（0.4轧0.1mm) | 13770 | 2024-07-24 | 2024-08-08 | 3 | 2024-08-13 05:49:52 | 2024-08-13 06:52:48 | 江苏东方九天新能源材料有限公司 | 256333 | 丁振 |  |  | 0.1 | 12400 | 710 | 1 | JG12240703712 | 轧0.1，米数控制在24900-25000米，脱脂平均分包 | 1 |  | 是 | 是 | 8502 | 13
最终平整 | DL12240700532 | DL1224070053 | 东方850平整 | 合格 | 让步接收 | 甲 | 陈俊华,钱琨 | 2040 | 2040 | 1 | 980 | 0.51 | 533 | 昆山富维:850平整用Ra0.8-1.2um毛化辊，厚度公差：0.505-0.515mm，硬度80-110HV，粗糙度0.5-0.7μm.取A4纸贴打包后贴外面 | 轻微横辊印，两边氧化边发黄 | 20100067 | 轧硬 | 0.6*533-SPCC | 31010052 | 小品种钢卷 | 0.51-SPCC |  | 50 | MO001951 | MO001951-004-02 | XPZG001 | 小品种钢前处理模板 | 4480 | 2024-07-23 | 2024-08-04 | 5 | 2024-08-13 06:11:27 | 2024-08-13 06:44:00 | 江苏东方九天新能源材料有限公司 |  | 陈俊华 |  | 1 | 0.51 | 980 | 533 | 1 | DL12240700532 | 昆山富维：（0.51*533）厚度公差：+/-0.005mm，HV80-110,粗糙度0.5-0.7um,卷重2-3吨，取A4纸贴打包后贴外面 | 1 | H横辊印(轻微),Y氧化边(两边发黄) | 是 | 是 | 2240 | 4
最终平整 | DL12240700531 | DL1224070053 | 东方850平整 | 合格 | 让步接收 | 甲 | 陈俊华,钱琨 | 2140 | 2140 | 1 | 1000 | 0.51 | 533 | 昆山富维:850平整用Ra0.8-1.2um毛化辊，厚度公差：0.505-0.515mm，硬度80-110HV，粗糙度0.5-0.7μm.取A4纸贴打包后贴外面 | 两边氧化边，轻微横辊印 | 20100067 | 轧硬 | 0.6*533-SPCC | 31010052 | 小品种钢卷 | 0.51-SPCC |  | 50 | MO001951 | MO001951-004-01 | XPZG001 | 小品种钢前处理模板 | 4480 | 2024-07-23 | 2024-08-04 | 5 | 2024-08-13 06:11:27 | 2024-08-13 06:44:00 | 江苏东方九天新能源材料有限公司 |  | 陈俊华 |  | 1 | 0.51 | 1000 | 533 | 1 | DL12240700531 | 昆山富维：（0.51*533）厚度公差：+/-0.005mm，HV80-110,粗糙度0.5-0.7um,卷重2-3吨，取A4纸贴打包后贴外面 | 1 | Y氧化边(两边发黄),H横辊印(轻微) | 是 | 是 | 2240 | 4
一次脱脂 | JG1224080137 | JG1224080137 | 东方950脱脂2# | 合格 | 合格品 | 甲 | 韩成飞,周志平 | 14145 | 14115 | 0.9979 | 5990 | 0.4 | 760 | 脱脂（950-2） |  | 20100142 | 轧硬 | 0.4*760-SPCC | 30210015 | 光亮卷 | 0.1-SPCC |  | 10 | MO002577 | MO002577-001 | GLJ002 | 东方光亮卷前处理（0.4轧0.1mm) | 14145 | 2024-08-12 | 2024-08-12 | 3 | 2024-08-13 05:46:19 | 2024-08-13 06:30:14 | 江苏东方九天新能源材料有限公司 | 287981 | 王建军 |  |  | 0.4 | 6070 | 760 | 1 | JG1224080137 |  |  |  | 否 | 否 |  | 1
最终冷轧 | DL0024080004 | DL0024080004 | 东方650轧机 | 合格 | 让步接收 | 甲 | 关颜伟 | 7345 | 7280 | 0.9912 | 2200 | 0.67 | 610 | 昆山宝必达：650轧机中间道次普光辊（Ra0.2-0.3μm)轧制，最后一道建议用Ra1.0-1.2μm毛化辊轧至0.67mm（1.2-1.0-0.82-0.72-0.67）厚度公差：0.678-0.683mm，板面粗糙度控制Ra0.4-0.6μm，转脱脂 | A暗线印(),S色差条印(),Z振纹(),Z中间浪(),H横辊印() |  |  |  | 31010082 | 小品种钢卷 | 0.67-SPCC |  | 20 | MO002413 | MO002413-001 | XPZG001 | 小品种钢前处理模板 | 7350 | 2024-08-07 | 2024-08-20 | 3 | 2024-08-13 06:12:52 | 2024-08-13 06:14:20 | 江苏东方九天新能源材料有限公司 | 282414 | 吴宏林 |  |  | 1.2 | 1280 | 610 | 1 | DL0024080004 | 昆山宝必达:(0.67*610)厚度±0.01mm，HV85-105,粗糙度0.5-0.8μM，卷重2-3吨 |  | A暗线印(),S色差条印(),Z振纹(),Z中间浪(),H横辊印() | 否 | 否 |  | 1
最终平整 | DL12240700632 | DL1224070063 | 东方850平整 | 其他入库 | 成品退库 | 甲 | 陈俊华,钱琨 | 2070 | 2070 | 1 | 980 | 0.51 | 533 | 昆山富维:850平整用Ra0.8-1.2um毛化辊，厚度公差：0.505-0.515mm，硬度80-110HV，粗糙度0.5-0.7μm.取A4纸贴打包后贴外面 | 边部小白斑点平后淡，两边氧化边发黄，上下板面线条印平后淡，轻微横辊印，尾部20米整板面拱板折印 |  |  |  | 31010052 | 小品种钢卷 | 0.51-SPCC |  | 50 | MO001951 | MO001951-002-02 | XPZG001 | 小品种钢前处理模板 | 4515 | 2024-07-23 | 2024-08-04 | 5 | 2024-08-13 05:13:56 | 2024-08-13 06:11:12 | 江苏东方九天新能源材料有限公司 |  | 陈俊华 |  | 1 | 0.51 | 980 | 533 | 1 | DL12240700632 | 昆山富维：（0.51*533）厚度公差：+/-0.005mm，HV80-110,粗糙度0.5-0.7um,卷重2-3吨，取A4纸贴打包后贴外面 | 1 | B白斑(边部小白斑点，平后淡),Y氧化边(两边发黄),X线条印(上下板面，平后淡),H横辊印(轻微),Z折印(来料拱板，尾320米整板面) | 是 | 是 | 2272 | 2
最终平整 | DL12240700631 | DL1224070063 | 东方850平整 | 合格 | 让步接收 | 甲 | 陈俊华,钱琨 | 2230 | 2230 | 1 | 1040 | 0.51 | 533 | 昆山富维:850平整用Ra0.8-1.2um毛化辊，厚度公差：0.505-0.515mm，硬度80-110HV，粗糙度0.5-0.7μm.取A4纸贴打包后贴外面 | 内40米处轻微停机斑，轻微横辊印，上下板面线条印平后淡，两边氧化边发黄，边部小白斑点平后淡 | 20100067 | 轧硬 | 0.6*533-SPCC | 31010052 | 小品种钢卷 | 0.51-SPCC |  | 50 | MO001951 | MO001951-002-01 | XPZG001 | 小品种钢前处理模板 | 4515 | 2024-07-23 | 2024-08-04 | 5 | 2024-08-13 05:13:56 | 2024-08-13 06:11:12 | 江苏东方九天新能源材料有限公司 |  | 陈俊华 |  | 1 | 0.51 | 1040 | 533 | 1 | DL12240700631 | 昆山富维：（0.51*533）厚度公差：+/-0.005mm，HV80-110,粗糙度0.5-0.7um,卷重2-3吨，取A4纸贴打包后贴外面 | 1 | T停机斑(内40米处，轻微),H横辊印(轻微),X线条印(上下板面，平后淡),Y氧化边(两边发黄),B白斑(边部小白斑点，平后淡) | 是 | 是 | 2272 | 2
一次脱脂 | JG1224080138 | JG1224080138 | 东方950脱脂2# | 合格 | 合格品 | 甲 | 韩成飞,周志平 | 14135 | 14120 | 0.9989 | 5990 | 0.4 | 760 | 脱脂（950-2） |  | 20100142 | 轧硬 | 0.4*760-SPCC | 30210015 | 光亮卷 | 0.1-SPCC |  | 10 | MO002577 | MO002577-002 | GLJ002 | 东方光亮卷前处理（0.4轧0.1mm) | 14135 | 2024-08-12 | 2024-08-12 | 3 | 2024-08-13 05:16:35 | 2024-08-13 05:45:47 | 江苏东方九天新能源材料有限公司 | 287982 | 王建军 |  |  | 0.4 | 6070 | 760 | 1 | JG1224080138 |  |  |  | 否 | 否 |  | 2
一次退火 | JG1224080110 | JG1224080110 | 东方8# | 合格 |  | 甲 | 程新华,李龙礼,吴双勇 | 13940 | 13940 | 1 | 5920 | 0.4 | 760 | 退火 装炉量20T-45T(620℃),装炉量>45T (630℃） |  | 20100142 | 轧硬 | 0.4*760-SPCC | 30210015 | 光亮卷 | 0.1-SPCC |  | 20 | MO002457 | MO002457-002 | GLJ002 | 东方光亮卷前处理（0.4轧0.1mm) | 13965 | 2024-08-08 | 2024-08-22 | 3 | 2024-08-11 01:46:16 | 2024-08-13 05:33:29 | 江苏东方九天新能源材料有限公司 | 283527 | 刘忠于 | 刘忠于 |  | 0.4 | 5920 | 760 | 1 | JG1224080110 | 轧0.1，米数控制在23700-23800米，脱脂分一包10500米 |  |  | 否 | 否 |  | 2
一次退火 | JG1224080109 | JG1224080109 | 东方8# | 合格 |  | 甲 | 程新华,李龙礼,吴双勇 | 13940 | 13940 | 1 | 5920 | 0.4 | 760 | 退火 装炉量20T-45T(620℃),装炉量>45T (630℃） |  | 20100142 | 轧硬 | 0.4*760-SPCC | 30210015 | 光亮卷 | 0.1-SPCC |  | 20 | MO002457 | MO002457-001 | GLJ002 | 东方光亮卷前处理（0.4轧0.1mm) | 13980 | 2024-08-08 | 2024-08-22 | 3 | 2024-08-11 01:46:16 | 2024-08-13 05:33:29 | 江苏东方九天新能源材料有限公司 | 283526 | 刘忠于 | 刘忠于 |  | 0.4 | 5920 | 760 | 1 | JG1224080109 | 轧0.1，米数控制在23700-23800米，脱脂分一包10500米 |  |  | 否 | 否 |  | 1
一次退火 | JG1224080108 | JG1224080108 | 东方8# | 合格 |  | 甲 | 程新华,李龙礼,吴双勇 | 14175 | 14175 | 1 | 6000 | 0.4 | 760 | 退火 装炉量20T-45T(620℃),装炉量>45T (630℃） |  | 20100142 | 轧硬 | 0.4*760-SPCC | 30210015 | 光亮卷 | 0.1-SPCC |  | 20 | MO002456 | MO002456-002 | GLJ002 | 东方光亮卷前处理（0.4轧0.1mm) | 14200 | 2024-08-08 | 2024-08-22 | 3 | 2024-08-11 01:46:16 | 2024-08-13 05:33:29 | 江苏东方九天新能源材料有限公司 | 283519 | 刘忠于 | 刘忠于 |  | 0.4 | 6000 | 760 | 1 | JG1224080108 | 轧0.1，米数控制在24300-24400米，脱脂平均分包 |  |  | 否 | 否 |  | 2
一次退火 | JG1224080107 | JG1224080107 | 东方8# | 合格 |  | 甲 | 程新华,李龙礼,吴双勇 | 14190 | 14190 | 1 | 6000 | 0.4 | 760 | 退火 装炉量20T-45T(620℃),装炉量>45T (630℃） |  | 20100142 | 轧硬 | 0.4*760-SPCC | 30210015 | 光亮卷 | 0.1-SPCC |  | 20 | MO002456 | MO002456-001 | GLJ002 | 东方光亮卷前处理（0.4轧0.1mm) | 14215 | 2024-08-08 | 2024-08-22 | 3 | 2024-08-11 01:46:16 | 2024-08-13 05:33:29 | 江苏东方九天新能源材料有限公司 | 283518 | 刘忠于 | 刘忠于 |  | 0.4 | 6000 | 760 | 1 | JG1224080107 | 轧0.1，米数控制在24300-24400米，脱脂平均分包 |  |  | 否 | 否 |  | 1
一次脱脂 | JG1224080128 | JG1224080128 | 东方950脱脂2# | 合格 | 合格品 | 甲 | 韩成飞,周志平 | 14235 | 14215 | 0.9986 | 6010 | 0.4 | 760 | 脱脂（950-2） |  | 20100142 | 轧硬 | 0.4*760-SPCC | 30210015 | 光亮卷 | 0.1-SPCC |  | 10 | MO002576 | MO002576-002 | GLJ002 | 东方光亮卷前处理（0.4轧0.1mm) | 14235 | 2024-08-12 | 2024-08-12 | 3 | 2024-08-13 04:59:46 | 2024-08-13 05:15:54 | 江苏东方九天新能源材料有限公司 | 287970 | 王建军 |  |  | 0.4 | 6090 | 760 | 1 | JG1224080128 |  |  |  | 否 | 否 |  | 2
铬钝化 | JG12240705601 | JG12240705601 | 东方铬钝化950 | 合格 | 合格品 | 甲 | 韩康 | 5480 | 5103 | 0.9312 | 9390 | 0.1 | 710 | 、 |  | 30210015 | 光亮卷 | 0.1-SPCC | 30110014 | 铬钝化卷 | 0.1-SPCC |  | 10 | MO002562 | MO002562-002 | GDH001 | 铬钝化模板 | 5480 | 2024-08-11 | 2024-08-11 | 5 | 2024-08-13 05:14:21 | 2024-08-13 05:14:55 | 江苏东方九天新能源材料有限公司 | 286957 | 孙槐兵 |  |  | 0.1 | 10100 | 710 | 1 | JG12240705601 |  | 1 | 色差 辊印 | 是 | 是 | 0 | 2
最终平整 | DL12240700732 | DL1224070073 | 东方850平整 | 其他入库 | 成品退库 | 甲 | 陈俊华,钱琨 | 2810 | 2810 | 1 | 930 | 0.675 | 565 | 昆山富维：850平整建议用Ra0.8-1.2um毛化辊，厚度公差：0.667-0.683mm，粗糙度：Ra0.5-0.7um.硬度HV80-110，取A4纸贴打包后贴外面 | 两边氧化边发黄，轻微横辊印，600米后整板面拱板折印 |  |  |  | 31010091 | 小品种钢卷 | 0.675-SPCC |  | 50 | MO001952 | MO001952-003-02 | XPZG001 | 小品种钢前处理模板 | 5900 | 2024-07-23 | 2024-08-04 | 5 | 2024-08-13 04:09:38 | 2024-08-13 05:13:42 | 江苏东方九天新能源材料有限公司 |  | 陈俊华 |  | 1 | 0.675 | 930 | 565 | 1 | DL12240700732 | 昆山富维：（0.675*565）厚度公差：+/-0.008mm，HV80-110,粗糙度0.5-0.7um,卷重2-3吨，取A4纸贴打包后贴外面 | 1 | Y氧化边(两边发黄),H横辊印(轻微),Z折印(来料拱板，600米后整板面) | 是 | 是 | 2283 | 3
最终平整 | DL12240700731 | DL1224070073 | 东方850平整 | 合格 | 让步接收 | 甲 | 陈俊华,钱琨 | 2840 | 2840 | 1 | 950 | 0.675 | 565 | 昆山富维：850平整建议用Ra0.8-1.2um毛化辊，厚度公差：0.667-0.683mm，粗糙度：Ra0.5-0.7um.硬度HV80-110，取A4纸贴打包后贴外面 | 轻微横辊印，两边氧化边发黄平后发白 | 20100125 | 轧硬 | 1.2*565-SPCC | 31010091 | 小品种钢卷 | 0.675-SPCC |  | 50 | MO001952 | MO001952-003-01 | XPZG001 | 小品种钢前处理模板 | 5900 | 2024-07-23 | 2024-08-04 | 5 | 2024-08-13 04:09:38 | 2024-08-13 05:13:42 | 江苏东方九天新能源材料有限公司 |  | 陈俊华 |  | 1 | 0.675 | 950 | 565 | 1 | DL12240700731 | 昆山富维：（0.675*565）厚度公差：+/-0.008mm，HV80-110,粗糙度0.5-0.7um,卷重2-3吨，取A4纸贴打包后贴外面 | 1 | H横辊印(轻微),Y氧化边(两边发黄，平后发白) | 是 | 是 | 2283 | 3
最终脱脂 | DL00240800161 | DL0024080016 | 东方950脱脂1# | 合格 | 合格品 | 甲 | 关莫平,王建军 | 6220 | 6075 | 0.9767 | 5165 | 0.24 | 610 | 泰兴双永：脱脂(单位张力7.2）、转退火 |  | 20100082 | 轧硬 | 0.6*610-SPCC | 31010023 | 小品种钢卷 | 0.24-SPCC |  | 30 | MO002420 | MO002420-001-01 | XPZG001 | 小品种钢前处理模板 | 12680 | 2024-08-07 | 2024-08-18 | 3 | 2024-08-13 04:12:42 | 2024-08-13 05:06:27 | 江苏东方九天新能源材料有限公司 | 282478 | 王建军 |  |  | 0.24 | 5200 | 610 | 1 | DL00240800161 | 泰兴双永：（0.24*610）厚度±0.01mm，HV90-110,粗糙度0.8-1.0μM，卷重2-3吨 | [5 empty] | 1
一次冷轧 | DL1224070086 | DL1224070086 | 东方650轧机 | 合格 | 让步接收 | 甲 | 徐炜,关颜伟 | 6135 | 6090 | 0.9927 | 1900 | 0.67 | 610 | 昆山宝必达：650轧机中间道次用普光辊(Ra0.2-0.3um)轧制,最后一道用Ra1.0-1.2μm毛化辊轧至0.67mm（1.2-1.05-0.93-0.83-0.75-0.67）厚度公差：0.670-0.675mm、转脱脂 | 色差条印；白斑；挫伤，细划伤，暗线印 |  |  |  | 31010040 | 小品种钢卷 | 0.39-SPCC |  | 20 | MO002359 | MO002359-004 | XPZG001 | 小品种钢前处理模板 | 6150 | 2024-08-05 | 2024-08-19 | 3 | 2024-08-13 04:46:31 | 2024-08-13 04:47:30 | 江苏东方九天新能源材料有限公司 | 280513 | 徐炜 |  |  | 1.2 | 1070 | 610 | 1 | DL1224070086 | 昆山宝必达:(0.39*610),厚度±0.01mm，HV150-170,粗糙度0.7-1.0μM，卷重2-3吨 |  | 色差条印；白斑；挫伤，细划伤，暗线印 | 否 | 否 |  | 4
最终平整 | JG12240707141 | JG1224070714 | 东方750平整 | 合格 | 让步接收 | 甲 | 丁振 | 7490 | 7400 | 0.988 | 13790 | 0.1 | 710 | 平整 | 2772-2785米传边45Ccm3个孔洞（0.09-0.32mm2）,6178米传边11CM孔洞（0.23mm2） |  |  |  | 30210015 | 光亮卷 | 0.1-SPCC |  | 60 | MO002268 | MO002268-006-01 | GLJ002 | 东方光亮卷前处理（0.4轧0.1mm) | 13405 | 2024-08-02 | 2024-08-16 | 5 | 2024-08-13 02:35:17 | 2024-08-13 04:34:32 | 江苏东方九天新能源材料有限公司 | 275575 | 丁振 |  |  | 0.1 | 13600 | 710 | 1 | JG12240707141 | 轧0.1，米数控制在24500-24600米；脱脂平均分包 | 1 | K孔洞(2772-2785米传边45CM3个孔洞0.09-0.32,6178米传边11CM孔洞0.23) | 是 | 是 | 2956 | 6
一次脱脂 | JG1224080143 | JG1224080143 | 东方950脱脂2# | 合格 | 合格品 | 甲 | 韩成飞,周志平 | 13925 | 13900 | 0.9982 | 5900 | 0.4 | 760 | 脱脂（950-2） |  | 20100142 | 轧硬 | 0.4*760-SPCC | 30210015 | 光亮卷 | 0.1-SPCC |  | 10 | MO002579 | MO002579-001 | GLJ002 | 东方光亮卷前处理（0.4轧0.1mm) | 13925 | 2024-08-12 | 2024-08-12 | 3 | 2024-08-13 03:33:25 | 2024-08-13 04:15:42 | 江苏东方九天新能源材料有限公司 | 287993 | 王建军 |  |  | 0.4 | 0 | 760 | 1 | JG1224080143 |  |  |  | 否 | 否 |  | 1
铬钝化 | JG1224070574 | JG1224070574 | 东方铬钝化750 | 合格 | 让步接收 | 甲 | 韩康 | 6528 | 6425 | 0.9842 | 9460 | 0.15 | 610 | 、 | 条印，两边边缘重 | 30210011 | 光亮卷 | 0.15-SPCC | 30110011 | 铬钝化卷 | 0.15-SPCC |  | 10 | MO002504 | MO002504-004 | GDH001 | 铬钝化模板 | 6528 | 2024-08-09 | 2024-08-09 | 5 | 2024-08-12 18:50:23 | 2024-08-13 04:12:18 | 江苏东方九天新能源材料有限公司 | 285418 | 孙槐兵 |  |  | 0.15 | 9510 | 610 | 1 | JG1224070574 |  | 1 | S色差(色差 条印 两边边缘重) | 是 | 是 | 562 | 4
最终脱脂 | DL00240800131 | DL0024080013 | 东方950脱脂1# | 合格 | 合格品 | 甲 | 关莫平,王建军 | 6205 | 6160 | 0.9927 | 2200 | 0.58 | 610 | 泰兴双永:脱脂(单位张力4.3）、转退火 |  | 20100082 | 轧硬 | 0.6*610-SPCC | 31010060 | 小品种钢卷 | 0.58-SPCC |  | 30 | MO002416 | MO002416-001-01 | XPZG001 | 小品种钢前处理模板 | 12535 | 2024-08-07 | 2024-08-18 | 3 | 2024-08-13 04:09:56 | 2024-08-13 04:10:29 | 江苏东方九天新能源材料有限公司 | 282425 | 王建军 |  |  | 0.58 | 2230 | 610 | 1 | DL00240800131 | 泰兴双永：（0.58*610）厚度±0.01mm，HV90-110,粗糙度0.8-1.0μM，卷重2-3吨 | [5 empty] | 1
最终平整 | DL12240700752 | DL1224070075 | 东方850平整 | 合格 | 合格品 | 甲 | 陈俊华,钱琨 | 2710 | 2710 | 1 | 1200 | 0.52 | 565 | 昆山富维:850平整建议用Ra0.8-1.2μm毛化辊，厚度公差：0.515-0.525mm，硬度80-110HV，粗糙度0.5-0.7μm.、取A4纸贴打包后贴外面 | Y氧化边(两边发黄),H横辊印(轻微),S色差条印(上下板面操5CM处，平后淡) | 20100125 | 轧硬 | 1.2*565-SPCC | 31010053 | 小品种钢卷 | 0.52-SPCC |  | 50 | MO001949 | MO001949-001-02 | XPZG001 | 小品种钢前处理模板 | 5765 | 2024-07-23 | 2024-08-05 | 5 | 2024-08-13 02:03:38 | 2024-08-13 04:09:23 | 江苏东方九天新能源材料有限公司 |  | 陈俊华 |  | 1 | 0.52 | 1200 | 565 | 1 | DL12240700752 | 昆山富维：（0.52*565）厚度公差：+/-0.005mm，HV80-110,粗糙度0.5-0.7um,卷重2-3吨，取A4纸贴打包后贴外面 | 1 | Y氧化边(两边发黄),H横辊印(轻微),S色差条印(上下板面操5CM处，平后淡) | 是 | 是 | 1663 | 1
最终平整 | DL12240700751 | DL1224070075 | 东方850平整 | 合格 | 合格品 | 甲 | 陈俊华,钱琨 | 2750 | 2750 | 1 | 1200 | 0.52 | 565 | 昆山富维:850平整建议用Ra0.8-1.2μm毛化辊，厚度公差：0.515-0.525mm，硬度80-110HV，粗糙度0.5-0.7μm.、取A4纸贴打包后贴外面 | S色差条印(上下板面操5CM处，平后淡),T停机斑(内40米处脱脂停机斑，白色),H横辊印(轻微),Y氧化边(两边发黄) | 20100125 | 轧硬 | 1.2*565-SPCC | 31010053 | 小品种钢卷 | 0.52-SPCC |  | 50 | MO001949 | MO001949-001-01 | XPZG001 | 小品种钢前处理模板 | 5765 | 2024-07-23 | 2024-08-05 | 5 | 2024-08-13 02:03:38 | 2024-08-13 04:09:23 | 江苏东方九天新能源材料有限公司 |  | 陈俊华 |  | 1 | 0.52 | 1200 | 565 | 1 | DL12240700751 | 昆山富维：（0.52*565）厚度公差：+/-0.005mm，HV80-110,粗糙度0.5-0.7um,卷重2-3吨，取A4纸贴打包后贴外面 | 1 | S色差条印(上下板面操5CM处，平后淡),T停机斑(内40米处脱脂停机斑，白色),H横辊印(轻微),Y氧化边(两边发黄) | 是 | 是 | 1663 | 1
分剪 | DL0024070039211/7 | DL0024070039211 | 东方分剪5# | 合格 | 合格品 | 甲 | 秦海波 | 0 | 220 |  | 0 | 0.203 | 79.5 | 1：排刀规格 79.5MM*7C 海金杜门 SPCC-Ni 镍层：外1.9um /内 1.27um 2:成品内孔φ400MM 成品外径φ750-1000MM，注：1.成品表面不允许有擦划伤 顶压伤 刀印 油污 用气象包装纸包装 2.成品按顺时针摆放，每一片用3*3MM的木条隔开 、单托上下两片内外圈加纸护角。厚度公差+/-0.01mm，宽度公差+/-0.13mm |  | 31310012 | 镍钝化卷 | 0.203-SPCC | 31320012 | 镍钝化分切带 | 0.203-SPCC |  | 10 | MO002602 | MO002602-001-07 | FJ001 | 分剪模板 | 1712 | 2024-08-12 | 2024-08-12 | 5 | 2024-08-13 03:45:15 | 2024-08-13 03:46:14 | 江苏东方九天新能源材料有限公司 |  | 秦海波 |  | 1 | 0.203 | 0 | 79.5 | 1 | DL0024070039211/7 | 1：排刀规格 79.5MM*7C 海金杜门 SPCC-Ni 镍层：外1.9um /内 1.27um 2:成品内孔φ400MM 成品外径φ750-1000MM，注：1.成品表面不允许有擦划伤 顶压伤 刀印 油污 用气象包装纸包装 2.成品按顺时针摆放，每一片用3*3MM的木条隔开 、单托上下两片内外圈加纸护角。厚度公差+/-0.01mm，宽度公差+/-0.13mm | 1 |  | 是 | 是 | 1 | 1
分剪 | DL0024070039211/6 | DL0024070039211 | 东方分剪5# | 合格 | 合格品 | 甲 | 秦海波 | 0 | 223 |  | 0 | 0.203 | 79.5 | 1：排刀规格 79.5MM*7C 海金杜门 SPCC-Ni 镍层：外1.9um /内 1.27um 2:成品内孔φ400MM 成品外径φ750-1000MM，注：1.成品表面不允许有擦划伤 顶压伤 刀印 油污 用气象包装纸包装 2.成品按顺时针摆放，每一片用3*3MM的木条隔开 、单托上下两片内外圈加纸护角。厚度公差+/-0.01mm，宽度公差+/-0.13mm |  | 31310012 | 镍钝化卷 | 0.203-SPCC | 31320012 | 镍钝化分切带 | 0.203-SPCC |  | 10 | MO002602 | MO002602-001-06 | FJ001 | 分剪模板 | 1712 | 2024-08-12 | 2024-08-12 | 5 | 2024-08-13 03:45:15 | 2024-08-13 03:46:14 | 江苏东方九天新能源材料有限公司 |  | 秦海波 |  | 1 | 0.203 | 0 | 79.5 | 1 | DL0024070039211/6 | 1：排刀规格 79.5MM*7C 海金杜门 SPCC-Ni 镍层：外1.9um /内 1.27um 2:成品内孔φ400MM 成品外径φ750-1000MM，注：1.成品表面不允许有擦划伤 顶压伤 刀印 油污 用气象包装纸包装 2.成品按顺时针摆放，每一片用3*3MM的木条隔开 、单托上下两片内外圈加纸护角。厚度公差+/-0.01mm，宽度公差+/-0.13mm | 1 |  | 是 | 是 | 1 | 1
分剪 | DL0024070039211/5 | DL0024070039211 | 东方分剪5# | 合格 | 合格品 | 甲 | 秦海波 | 0 | 224 |  | 0 | 0.203 | 79.5 | 1：排刀规格 79.5MM*7C 海金杜门 SPCC-Ni 镍层：外1.9um /内 1.27um 2:成品内孔φ400MM 成品外径φ750-1000MM，注：1.成品表面不允许有擦划伤 顶压伤 刀印 油污 用气象包装纸包装 2.成品按顺时针摆放，每一片用3*3MM的木条隔开 、单托上下两片内外圈加纸护角。厚度公差+/-0.01mm，宽度公差+/-0.13mm |  | 31310012 | 镍钝化卷 | 0.203-SPCC | 31320012 | 镍钝化分切带 | 0.203-SPCC |  | 10 | MO002602 | MO002602-001-05 | FJ001 | 分剪模板 | 1712 | 2024-08-12 | 2024-08-12 | 5 | 2024-08-13 03:45:15 | 2024-08-13 03:46:14 | 江苏东方九天新能源材料有限公司 |  | 秦海波 |  | 1 | 0.203 | 0 | 79.5 | 1 | DL0024070039211/5 | 1：排刀规格 79.5MM*7C 海金杜门 SPCC-Ni 镍层：外1.9um /内 1.27um 2:成品内孔φ400MM 成品外径φ750-1000MM，注：1.成品表面不允许有擦划伤 顶压伤 刀印 油污 用气象包装纸包装 2.成品按顺时针摆放，每一片用3*3MM的木条隔开 、单托上下两片内外圈加纸护角。厚度公差+/-0.01mm，宽度公差+/-0.13mm | 1 |  | 是 | 是 | 1 | 1
分剪 | DL0024070039211/4 | DL0024070039211 | 东方分剪5# | 合格 | 合格品 | 甲 | 秦海波 | 0 | 225 |  | 0 | 0.203 | 79.5 | 1：排刀规格 79.5MM*7C 海金杜门 SPCC-Ni 镍层：外1.9um /内 1.27um 2:成品内孔φ400MM 成品外径φ750-1000MM，注：1.成品表面不允许有擦划伤 顶压伤 刀印 油污 用气象包装纸包装 2.成品按顺时针摆放，每一片用3*3MM的木条隔开 、单托上下两片内外圈加纸护角。厚度公差+/-0.01mm，宽度公差+/-0.13mm |  | 31310012 | 镍钝化卷 | 0.203-SPCC | 31320012 | 镍钝化分切带 | 0.203-SPCC |  | 10 | MO002602 | MO002602-001-04 | FJ001 | 分剪模板 | 1712 | 2024-08-12 | 2024-08-12 | 5 | 2024-08-13 03:45:15 | 2024-08-13 03:46:14 | 江苏东方九天新能源材料有限公司 |  | 秦海波 |  | 1 | 0.203 | 0 | 79.5 | 1 | DL0024070039211/4 | 1：排刀规格 79.5MM*7C 海金杜门 SPCC-Ni 镍层：外1.9um /内 1.27um 2:成品内孔φ400MM 成品外径φ750-1000MM，注：1.成品表面不允许有擦划伤 顶压伤 刀印 油污 用气象包装纸包装 2.成品按顺时针摆放，每一片用3*3MM的木条隔开 、单托上下两片内外圈加纸护角。厚度公差+/-0.01mm，宽度公差+/-0.13mm | 1 |  | 是 | 是 | 1 | 1
分剪 | DL0024070039211/3 | DL0024070039211 | 东方分剪5# | 合格 | 合格品 | 甲 | 秦海波 | 0 | 226 |  | 0 | 0.203 | 79.5 | 1：排刀规格 79.5MM*7C 海金杜门 SPCC-Ni 镍层：外1.9um /内 1.27um 2:成品内孔φ400MM 成品外径φ750-1000MM，注：1.成品表面不允许有擦划伤 顶压伤 刀印 油污 用气象包装纸包装 2.成品按顺时针摆放，每一片用3*3MM的木条隔开 、单托上下两片内外圈加纸护角。厚度公差+/-0.01mm，宽度公差+/-0.13mm |  | 31310012 | 镍钝化卷 | 0.203-SPCC | 31320012 | 镍钝化分切带 | 0.203-SPCC |  | 10 | MO002602 | MO002602-001-03 | FJ001 | 分剪模板 | 1712 | 2024-08-12 | 2024-08-12 | 5 | 2024-08-13 03:45:15 | 2024-08-13 03:46:14 | 江苏东方九天新能源材料有限公司 |  | 秦海波 |  | 1 | 0.203 | 0 | 79.5 | 1 | DL0024070039211/3 | 1：排刀规格 79.5MM*7C 海金杜门 SPCC-Ni 镍层：外1.9um /内 1.27um 2:成品内孔φ400MM 成品外径φ750-1000MM，注：1.成品表面不允许有擦划伤 顶压伤 刀印 油污 用气象包装纸包装 2.成品按顺时针摆放，每一片用3*3MM的木条隔开 、单托上下两片内外圈加纸护角。厚度公差+/-0.01mm，宽度公差+/-0.13mm | 1 |  | 是 | 是 | 1 | 1
分剪 | DL0024070039211/2 | DL0024070039211 | 东方分剪5# | 合格 | 合格品 | 甲 | 秦海波 | 0 | 226 |  | 0 | 0.203 | 79.5 | 1：排刀规格 79.5MM*7C 海金杜门 SPCC-Ni 镍层：外1.9um /内 1.27um 2:成品内孔φ400MM 成品外径φ750-1000MM，注：1.成品表面不允许有擦划伤 顶压伤 刀印 油污 用气象包装纸包装 2.成品按顺时针摆放，每一片用3*3MM的木条隔开 、单托上下两片内外圈加纸护角。厚度公差+/-0.01mm，宽度公差+/-0.13mm |  | 31310012 | 镍钝化卷 | 0.203-SPCC | 31320012 | 镍钝化分切带 | 0.203-SPCC |  | 10 | MO002602 | MO002602-001-02 | FJ001 | 分剪模板 | 1712 | 2024-08-12 | 2024-08-12 | 5 | 2024-08-13 03:45:15 | 2024-08-13 03:46:14 | 江苏东方九天新能源材料有限公司 |  | 秦海波 |  | 1 | 0.203 | 0 | 79.5 | 1 | DL0024070039211/2 | 1：排刀规格 79.5MM*7C 海金杜门 SPCC-Ni 镍层：外1.9um /内 1.27um 2:成品内孔φ400MM 成品外径φ750-1000MM，注：1.成品表面不允许有擦划伤 顶压伤 刀印 油污 用气象包装纸包装 2.成品按顺时针摆放，每一片用3*3MM的木条隔开 、单托上下两片内外圈加纸护角。厚度公差+/-0.01mm，宽度公差+/-0.13mm | 1 |  | 是 | 是 | 1 | 1
分剪 | DL0024070039211/1 | DL0024070039211 | 东方分剪5# | 合格 | 合格品 | 甲 | 秦海波 | 0 | 225 |  | 0 | 0.203 | 79.5 | 1：排刀规格 79.5MM*7C 海金杜门 SPCC-Ni 镍层：外1.9um /内 1.27um 2:成品内孔φ400MM 成品外径φ750-1000MM，注：1.成品表面不允许有擦划伤 顶压伤 刀印 油污 用气象包装纸包装 2.成品按顺时针摆放，每一片用3*3MM的木条隔开 、单托上下两片内外圈加纸护角。厚度公差+/-0.01mm，宽度公差+/-0.13mm |  | 31310012 | 镍钝化卷 | 0.203-SPCC | 31320012 | 镍钝化分切带 | 0.203-SPCC |  | 10 | MO002602 | MO002602-001-01 | FJ001 | 分剪模板 | 1712 | 2024-08-12 | 2024-08-12 | 5 | 2024-08-13 03:45:15 | 2024-08-13 03:46:14 | 江苏东方九天新能源材料有限公司 |  | 秦海波 |  | 1 | 0.203 | 0 | 79.5 | 1 | DL0024070039211/1 | 1：排刀规格 79.5MM*7C 海金杜门 SPCC-Ni 镍层：外1.9um /内 1.27um 2:成品内孔φ400MM 成品外径φ750-1000MM，注：1.成品表面不允许有擦划伤 顶压伤 刀印 油污 用气象包装纸包装 2.成品按顺时针摆放，每一片用3*3MM的木条隔开 、单托上下两片内外圈加纸护角。厚度公差+/-0.01mm，宽度公差+/-0.13mm | 1 |  | 是 | 是 | 1 | 1
最终脱脂 | DL00240800142 | DL0024080014 | 东方950脱脂1# | 合格 | 合格品 | 甲 | 关莫平,王建军 | 6170 | 6000 | 0.9724 | 2520 | 0.49 | 610 | 泰兴双永:脱脂(单位张力5.5）、转退火 |  | 20100082 | 轧硬 | 0.6*610-SPCC | 31010050 | 小品种钢卷 | 0.49-SPCC |  | 30 | MO002418 | MO002418-001-02 | XPZG001 | 小品种钢前处理模板 | 12525 | 2024-08-07 | 2024-08-18 | 3 | 2024-08-13 03:40:18 | 2024-08-13 03:41:01 | 江苏东方九天新能源材料有限公司 | 282432 | 王建军 |  |  | 0.49 | 2600 | 610 | 1 | DL00240800142 | 泰兴双永：（0.49*610）厚度±0.01mm，HV90-110,粗糙度0.8-1.0μM，卷重2-3吨 | [5 empty] | 1
一次脱脂 | JG1224080144 | JG1224080144 | 东方950脱脂2# | 合格 | 合格品 | 甲 | 韩成飞,周志平 | 13930 | 13900 | 0.9978 | 5900 | 0.4 | 760 | 脱脂（950-2） |  | 20100142 | 轧硬 | 0.4*760-SPCC | 30210015 | 光亮卷 | 0.1-SPCC |  | 10 | MO002579 | MO002579-002 | GLJ002 | 东方光亮卷前处理（0.4轧0.1mm) | 13930 | 2024-08-12 | 2024-08-12 | 3 | 2024-08-13 03:31:26 | 2024-08-13 03:31:56 | 江苏东方九天新能源材料有限公司 | 287994 | 王建军 |  |  | 0.4 | 0 | 760 | 1 | JG1224080144 |  |  |  | 否 | 否 |  | 2
最终脱脂 | DL00240800141 | DL0024080014 | 东方950脱脂1# | 合格 | 合格品 | 甲 | 关莫平,王建军 | 6200 | 6080 | 0.9806 | 2580 | 0.49 | 610 | 泰兴双永:脱脂(单位张力5.5）、转退火 |  | 20100082 | 轧硬 | 0.6*610-SPCC | 31010050 | 小品种钢卷 | 0.49-SPCC |  | 30 | MO002418 | MO002418-001-01 | XPZG001 | 小品种钢前处理模板 | 12525 | 2024-08-07 | 2024-08-18 | 3 | 2024-08-13 02:48:00 | 2024-08-13 02:48:38 | 江苏东方九天新能源材料有限公司 | 282432 | 王建军 |  |  | 0.49 | 2580 | 610 | 1 | DL00240800141 | 泰兴双永：（0.49*610）厚度±0.01mm，HV90-110,粗糙度0.8-1.0μM，卷重2-3吨 | [5 empty] | 1
一次冷轧 | DL1224070083 | DL1224070083 | 东方650轧机 | 合格 | 合格品 | 甲 | 关颜伟 | 6310 | 6250 | 0.9905 | 1980 | 0.67 | 610 | 昆山宝必达：650轧机中间道次用普光辊(Ra0.2-0.3um)轧制,最后一道用Ra1.0-1.2μm毛化辊轧至0.67mm（1.2-1.05-0.93-0.83-0.75-0.67）厚度公差：0.670-0.675mm、转脱脂 | Z振纹(),A暗线印(),S色差条印(),T停机斑(),H横辊印() | 20100130 | 轧硬 | 1.2*610-SPCC | 31010040 | 小品种钢卷 | 0.39-SPCC |  | 20 | MO002359 | MO002359-001 | XPZG001 | 小品种钢前处理模板 | 6320 | 2024-08-05 | 2024-08-19 | 3 | 2024-08-13 02:43:55 | 2024-08-13 02:45:44 | 江苏东方九天新能源材料有限公司 | 280510 | 吴宏林 |  |  | 1.2 | 1100 | 610 | 1 | DL1224070083 | 昆山宝必达:(0.39*610),厚度±0.01mm，HV150-170,粗糙度0.7-1.0μM，卷重2-3吨 |  | Z振纹(),A暗线印(),S色差条印(),T停机斑(),H横辊印() | 否 | 否 |  | 1
一次脱脂 | JG1224080124 | JG1224080124 | 东方950脱脂2# | 合格 | 合格品 | 甲 | 韩成飞,周志平 | 14230 | 14200 | 0.9979 | 6010 | 0.4 | 760 | 脱脂（950-2） |  | 20100142 | 轧硬 | 0.4*760-SPCC | 30210015 | 光亮卷 | 0.1-SPCC |  | 10 | MO002456 | MO002456-008 | GLJ002 | 东方光亮卷前处理（0.4轧0.1mm) | 14230 | 2024-08-08 | 2024-08-22 | 3 | 2024-08-13 02:44:28 | 2024-08-13 02:44:54 | 江苏东方九天新能源材料有限公司 | 283525 | 王建军 |  |  | 0.4 | 0 | 760 | 1 | JG1224080124 | 轧0.1，米数控制在24300-24400米，脱脂平均分包 |  |  | 否 | 否 |  | 8
最终平整 | JG12240704122 | JG1224070412 | 东方750平整 | 合格 | 合格品 | 甲 | 丁振 | 6665 | 6650 | 0.9977 | 12460 | 0.1 | 710 | 平整 |  | 20100028 | 轧硬 | 0.4*710-SPCC | 30210015 | 光亮卷 | 0.1-SPCC |  | 60 | MO001989 | MO001989-004-02 | GLJ002 | 东方光亮卷前处理（0.4轧0.1mm) | 13695 | 2024-07-24 | 2024-08-08 | 5 | 2024-08-13 01:35:33 | 2024-08-13 02:34:47 | 江苏东方九天新能源材料有限公司 | 256310 | 丁振 |  |  | 0.1 | 12300 | 710 | 1 | JG12240704122 | 轧0.1，米数控制在24900-25000米，脱脂平均分包 | 1 |  | 是 | 是 | 3802 | 4
最终脱脂 | DL00240800151 | DL0024080015 | 东方950脱脂1# | 合格 | 合格品 | 甲 | 关莫平,王建军 | 6220 | 6130 | 0.9855 | 3000 | 0.43 | 610 | 泰兴双永:脱脂(单位张力5.8）、转退火 |  | 20100082 | 轧硬 | 0.6*610-SPCC | 31010044 | 小品种钢卷 | 0.43-SPCC |  | 30 | MO002419 | MO002419-001-01 | XPZG001 | 小品种钢前处理模板 | 12690 | 2024-08-07 | 2024-08-18 | 3 | 2024-08-13 02:10:17 | 2024-08-13 02:10:47 | 江苏东方九天新能源材料有限公司 | 282477 | 王建军 |  |  | 0.43 | 3000 | 610 | 1 | DL00240800151 | 泰兴双永：（0.43*610）厚度±0.01mm，HV90-110,粗糙度0.8-1.0μM，卷重2-3吨 | [5 empty] | 1
分剪 | DL0024070039213/7 | DL0024070039213 | 东方分剪5# | 合格 | 合格品 | 甲 | 秦海波 | 0 | 229 |  | 0 | 0.203 | 79.5 | 1：排刀规格 79.5MM*7C 海金杜门 SPCC-Ni 镍层：外1.9um /内 1.27um 2:成品内孔φ400MM 成品外径φ750-1000MM，注：1.成品表面不允许有擦划伤 顶压伤 刀印 油污 用气象包装纸包装 2.成品按顺时针摆放，每一片用3*3MM的木条隔开 、单托上下两片内外圈加纸护角。厚度公差+/-0.01mm，宽度公差+/-0.13mm |  | 31310012 | 镍钝化卷 | 0.203-SPCC | 31320012 | 镍钝化分切带 | 0.203-SPCC |  | 10 | MO002602 | MO002602-003-07 | FJ001 | 分剪模板 | 1782 | 2024-08-12 | 2024-08-12 | 5 | 2024-08-13 02:07:24 | 2024-08-13 02:08:33 | 江苏东方九天新能源材料有限公司 |  | 秦海波 |  | 1 | 0.203 | 0 | 79.5 | 1 | DL0024070039213/7 | 1：排刀规格 79.5MM*7C 海金杜门 SPCC-Ni 镍层：外1.9um /内 1.27um 2:成品内孔φ400MM 成品外径φ750-1000MM，注：1.成品表面不允许有擦划伤 顶压伤 刀印 油污 用气象包装纸包装 2.成品按顺时针摆放，每一片用3*3MM的木条隔开 、单托上下两片内外圈加纸护角。厚度公差+/-0.01mm，宽度公差+/-0.13mm | 1 |  | 是 | 是 | 1 | 3
分剪 | DL0024070039213/6 | DL0024070039213 | 东方分剪5# | 合格 | 合格品 | 甲 | 秦海波 | 0 | 231 |  | 0 | 0.203 | 79.5 | 1：排刀规格 79.5MM*7C 海金杜门 SPCC-Ni 镍层：外1.9um /内 1.27um 2:成品内孔φ400MM 成品外径φ750-1000MM，注：1.成品表面不允许有擦划伤 顶压伤 刀印 油污 用气象包装纸包装 2.成品按顺时针摆放，每一片用3*3MM的木条隔开 、单托上下两片内外圈加纸护角。厚度公差+/-0.01mm，宽度公差+/-0.13mm |  | 31310012 | 镍钝化卷 | 0.203-SPCC | 31320012 | 镍钝化分切带 | 0.203-SPCC |  | 10 | MO002602 | MO002602-003-06 | FJ001 | 分剪模板 | 1782 | 2024-08-12 | 2024-08-12 | 5 | 2024-08-13 02:07:24 | 2024-08-13 02:08:33 | 江苏东方九天新能源材料有限公司 |  | 秦海波 |  | 1 | 0.203 | 0 | 79.5 | 1 | DL0024070039213/6 | 1：排刀规格 79.5MM*7C 海金杜门 SPCC-Ni 镍层：外1.9um /内 1.27um 2:成品内孔φ400MM 成品外径φ750-1000MM，注：1.成品表面不允许有擦划伤 顶压伤 刀印 油污 用气象包装纸包装 2.成品按顺时针摆放，每一片用3*3MM的木条隔开 、单托上下两片内外圈加纸护角。厚度公差+/-0.01mm，宽度公差+/-0.13mm | 1 |  | 是 | 是 | 1 | 3
分剪 | DL0024070039213/5 | DL0024070039213 | 东方分剪5# | 合格 | 合格品 | 甲 | 秦海波 | 0 | 232 |  | 0 | 0.203 | 79.5 | 1：排刀规格 79.5MM*7C 海金杜门 SPCC-Ni 镍层：外1.9um /内 1.27um 2:成品内孔φ400MM 成品外径φ750-1000MM，注：1.成品表面不允许有擦划伤 顶压伤 刀印 油污 用气象包装纸包装 2.成品按顺时针摆放，每一片用3*3MM的木条隔开 、单托上下两片内外圈加纸护角。厚度公差+/-0.01mm，宽度公差+/-0.13mm |  | 31310012 | 镍钝化卷 | 0.203-SPCC | 31320012 | 镍钝化分切带 | 0.203-SPCC |  | 10 | MO002602 | MO002602-003-05 | FJ001 | 分剪模板 | 1782 | 2024-08-12 | 2024-08-12 | 5 | 2024-08-13 02:07:24 | 2024-08-13 02:08:33 | 江苏东方九天新能源材料有限公司 |  | 秦海波 |  | 1 | 0.203 | 0 | 79.5 | 1 | DL0024070039213/5 | 1：排刀规格 79.5MM*7C 海金杜门 SPCC-Ni 镍层：外1.9um /内 1.27um 2:成品内孔φ400MM 成品外径φ750-1000MM，注：1.成品表面不允许有擦划伤 顶压伤 刀印 油污 用气象包装纸包装 2.成品按顺时针摆放，每一片用3*3MM的木条隔开 、单托上下两片内外圈加纸护角。厚度公差+/-0.01mm，宽度公差+/-0.13mm | 1 |  | 是 | 是 | 1 | 3
分剪 | DL0024070039213/4 | DL0024070039213 | 东方分剪5# | 其他入库 | 协议品 | 甲 | 秦海波 | 0 | 232 |  | 0 | 0.203 | 79.5 | 1：排刀规格 79.5MM*7C 海金杜门 SPCC-Ni 镍层：外1.9um /内 1.27um 2:成品内孔φ400MM 成品外径φ750-1000MM，注：1.成品表面不允许有擦划伤 顶压伤 刀印 油污 用气象包装纸包装 2.成品按顺时针摆放，每一片用3*3MM的木条隔开 、单托上下两片内外圈加纸护角。厚度公差+/-0.01mm，宽度公差+/-0.13mm | 边浪重 |  |  |  | 31320012 | 镍钝化分切带 | 0.203-SPCC |  | 10 | MO002602 | MO002602-003-04 | FJ001 | 分剪模板 | 1782 | 2024-08-12 | 2024-08-12 | 5 | 2024-08-13 02:07:24 | 2024-08-13 02:08:33 | 江苏东方九天新能源材料有限公司 |  | 秦海波 |  | 1 | 0.203 | 0 | 79.5 | 1 | DL0024070039213/4 | 1：排刀规格 79.5MM*7C 海金杜门 SPCC-Ni 镍层：外1.9um /内 1.27um 2:成品内孔φ400MM 成品外径φ750-1000MM，注：1.成品表面不允许有擦划伤 顶压伤 刀印 油污 用气象包装纸包装 2.成品按顺时针摆放，每一片用3*3MM的木条隔开 、单托上下两片内外圈加纸护角。厚度公差+/-0.01mm，宽度公差+/-0.13mm | 1 | 边浪重 | 是 | 是 | 1 | 3
分剪 | DL0024070039213/3 | DL0024070039213 | 东方分剪5# | 合格 | 合格品 | 甲 | 秦海波 | 0 | 235 |  | 0 | 0.203 | 79.5 | 1：排刀规格 79.5MM*7C 海金杜门 SPCC-Ni 镍层：外1.9um /内 1.27um 2:成品内孔φ400MM 成品外径φ750-1000MM，注：1.成品表面不允许有擦划伤 顶压伤 刀印 油污 用气象包装纸包装 2.成品按顺时针摆放，每一片用3*3MM的木条隔开 、单托上下两片内外圈加纸护角。厚度公差+/-0.01mm，宽度公差+/-0.13mm |  | 31310012 | 镍钝化卷 | 0.203-SPCC | 31320012 | 镍钝化分切带 | 0.203-SPCC |  | 10 | MO002602 | MO002602-003-03 | FJ001 | 分剪模板 | 1782 | 2024-08-12 | 2024-08-12 | 5 | 2024-08-13 02:07:24 | 2024-08-13 02:08:33 | 江苏东方九天新能源材料有限公司 |  | 秦海波 |  | 1 | 0.203 | 0 | 79.5 | 1 | DL0024070039213/3 | 1：排刀规格 79.5MM*7C 海金杜门 SPCC-Ni 镍层：外1.9um /内 1.27um 2:成品内孔φ400MM 成品外径φ750-1000MM，注：1.成品表面不允许有擦划伤 顶压伤 刀印 油污 用气象包装纸包装 2.成品按顺时针摆放，每一片用3*3MM的木条隔开 、单托上下两片内外圈加纸护角。厚度公差+/-0.01mm，宽度公差+/-0.13mm | 1 |  | 是 | 是 | 1 | 3
分剪 | DL0024070039213/2 | DL0024070039213 | 东方分剪5# | 合格 | 合格品 | 甲 | 秦海波 | 0 | 235 |  | 0 | 0.203 | 79.5 | 1：排刀规格 79.5MM*7C 海金杜门 SPCC-Ni 镍层：外1.9um /内 1.27um 2:成品内孔φ400MM 成品外径φ750-1000MM，注：1.成品表面不允许有擦划伤 顶压伤 刀印 油污 用气象包装纸包装 2.成品按顺时针摆放，每一片用3*3MM的木条隔开 、单托上下两片内外圈加纸护角。厚度公差+/-0.01mm，宽度公差+/-0.13mm |  | 31310012 | 镍钝化卷 | 0.203-SPCC | 31320012 | 镍钝化分切带 | 0.203-SPCC |  | 10 | MO002602 | MO002602-003-02 | FJ001 | 分剪模板 | 1782 | 2024-08-12 | 2024-08-12 | 5 | 2024-08-13 02:07:24 | 2024-08-13 02:08:33 | 江苏东方九天新能源材料有限公司 |  | 秦海波 |  | 1 | 0.203 | 0 | 79.5 | 1 | DL0024070039213/2 | 1：排刀规格 79.5MM*7C 海金杜门 SPCC-Ni 镍层：外1.9um /内 1.27um 2:成品内孔φ400MM 成品外径φ750-1000MM，注：1.成品表面不允许有擦划伤 顶压伤 刀印 油污 用气象包装纸包装 2.成品按顺时针摆放，每一片用3*3MM的木条隔开 、单托上下两片内外圈加纸护角。厚度公差+/-0.01mm，宽度公差+/-0.13mm | 1 |  | 是 | 是 | 1 | 3
分剪 | DL0024070039213/1 | DL0024070039213 | 东方分剪5# | 合格 | 合格品 | 甲 | 秦海波 | 0 | 234 |  | 0 | 0.203 | 79.5 | 1：排刀规格 79.5MM*7C 海金杜门 SPCC-Ni 镍层：外1.9um /内 1.27um 2:成品内孔φ400MM 成品外径φ750-1000MM，注：1.成品表面不允许有擦划伤 顶压伤 刀印 油污 用气象包装纸包装 2.成品按顺时针摆放，每一片用3*3MM的木条隔开 、单托上下两片内外圈加纸护角。厚度公差+/-0.01mm，宽度公差+/-0.13mm |  | 31310012 | 镍钝化卷 | 0.203-SPCC | 31320012 | 镍钝化分切带 | 0.203-SPCC |  | 10 | MO002602 | MO002602-003-01 | FJ001 | 分剪模板 | 1782 | 2024-08-12 | 2024-08-12 | 5 | 2024-08-13 02:07:24 | 2024-08-13 02:08:33 | 江苏东方九天新能源材料有限公司 |  | 秦海波 |  | 1 | 0.203 | 0 | 79.5 | 1 | DL0024070039213/1 | 1：排刀规格 79.5MM*7C 海金杜门 SPCC-Ni 镍层：外1.9um /内 1.27um 2:成品内孔φ400MM 成品外径φ750-1000MM，注：1.成品表面不允许有擦划伤 顶压伤 刀印 油污 用气象包装纸包装 2.成品按顺时针摆放，每一片用3*3MM的木条隔开 、单托上下两片内外圈加纸护角。厚度公差+/-0.01mm，宽度公差+/-0.13mm | 1 |  | 是 | 是 | 1 | 3
最终平整 | DL12240700692 | DL1224070069 | 东方850平整 | 其他入库 | 成品退库 | 甲 | 陈俊华,钱琨 | 2150 | 2150 | 1 | 1170 | 0.45 | 533 | 昆山富维:850平整建议用Ra1.2-1.5μm毛化辊厚度公差：0.438-0.450mm，硬度80-120HV，粗糙度Ra0.8-1.0μm，光泽度50-150GU(纵向），取A4纸贴打包后贴外面 | Y氧化边(两边发黄),H横辊印(轻微),X细划伤(600米后下板面中间间断性划伤脱皮)未取样 |  |  |  | 31010046 | 小品种钢卷 | 0.45-SPCC |  | 50 | MO001946 | MO001946-002-02 | XPZG001 | 小品种钢前处理模板 | 4490 | 2024-07-23 | 2024-08-02 | 5 | 2024-08-13 01:23:32 | 2024-08-13 02:03:12 | 江苏东方九天新能源材料有限公司 |  | 陈俊华 |  | 1 | 0.45 | 1170 | 533 | 1 | DL12240700692 | 昆山富维：（0.45*533）厚度公差：+0/-0.012mm，HV80-120,粗糙度0.8-1.0um,光泽度50-150GU(纵向）卷重2-3吨，取A4纸贴打包后贴外面 | 1 | Y氧化边(两边发黄),H横辊印(轻微),X细划伤(600米后下板面中间间断性划伤脱皮) | 是 | 是 | 1516 | 2
最终平整 | DL12240700691 | DL1224070069 | 东方850平整 | 合格 | 合格品 | 甲 | 陈俊华,钱琨 | 2180 | 2180 | 1 | 1180 | 0.45 | 533 | 昆山富维:850平整建议用Ra1.2-1.5μm毛化辊厚度公差：0.438-0.450mm，硬度80-120HV，粗糙度Ra0.8-1.0μm，光泽度50-150GU(纵向），取A4纸贴打包后贴外面 | H横辊印(轻微),H黑斑(内50米传1CM),Y氧化边(两边发黄) | 20100067 | 轧硬 | 0.6*533-SPCC | 31010046 | 小品种钢卷 | 0.45-SPCC |  | 50 | MO001946 | MO001946-002-01 | XPZG001 | 小品种钢前处理模板 | 4490 | 2024-07-23 | 2024-08-02 | 5 | 2024-08-13 01:23:32 | 2024-08-13 02:03:12 | 江苏东方九天新能源材料有限公司 |  | 陈俊华 |  | 1 | 0.45 | 1180 | 533 | 1 | DL12240700691 | 昆山富维：（0.45*533）厚度公差：+0/-0.012mm，HV80-120,粗糙度0.8-1.0um,光泽度50-150GU(纵向）卷重2-3吨，取A4纸贴打包后贴外面 | 1 | H横辊印(轻微),H黑斑(内50米传1CM),Y氧化边(两边发黄) | 是 | 是 | 1516 | 2
最终冷轧 | JG1224080007 | JG1224080007 | 东方850轧机 | 合格 | 合格品 | 甲 | 吴宏林 | 13460 | 13430 | 0.9978 | 25195 | 0.1 | 710 | 850轧机普光辊(Ra0.4-0.6μm)轧制0.1mm(0.4-0.25-0.15-0.115-0.1) |  | 20100028 | 轧硬 | 0.4*710-SPCC | 30210015 | 光亮卷 | 0.1-SPCC |  | 30 | MO002264 | MO002264-003 | GLJ002 | 东方光亮卷前处理（0.4轧0.1mm) | 13480 | 2024-08-02 | 2024-08-16 | 3 | 2024-08-13 02:01:12 | 2024-08-13 02:02:05 | 江苏东方九天新能源材料有限公司 | 275355 | 吴宏林 |  |  | 0.4 | 6100 | 710 | 1 | JG1224080007 | 轧0.1，米数控制在24600-24700米；脱脂平均分包 |  |  | 否 | 否 |  | 3
一次脱脂 | JG1224070710 | JG1224070710 | 东方950脱脂2# | 合格 | 合格品 | 甲 | 韩成飞,周志平 | 14130 | 14115 | 0.9989 | 5900 | 0.4 | 760 | 脱脂（950-2） |  | 20100142 | 轧硬 | 0.4*760-SPCC | 30210015 | 光亮卷 | 0.1-SPCC |  | 10 | MO002390 | MO002390-002 | GLJ002 | 东方光亮卷前处理（0.4轧0.1mm) | 14130 | 2024-08-06 | 2024-08-21 | 3 | 2024-08-13 01:59:38 | 2024-08-13 02:00:25 | 江苏东方九天新能源材料有限公司 | 281460 | 周志平 |  |  | 0.4 | 0 | 760 | 1 | JG1224070710 | 轧0.1，米数控制在23800-23900米，脱脂分一包10500米。 |  |  | 否 | 否 |  | 2
一次冷轧 | DL1224070088 | DL1224070088 | 东方650轧机 | 合格 | 让步接收 | 甲 | 关颜伟,徐炜 | 6405 | 6340 | 0.9899 | 2000 | 0.67 | 610 | 昆山宝必达：650轧机中间道次用普光辊(Ra0.2-0.3um)轧制,最后一道用Ra1.0-1.2μm毛化辊轧至0.67mm（1.2-1.05-0.93-0.83-0.75-0.67）厚度公差：0.670-0.675mm、转脱脂 | 色差条印；白斑；挫伤；细划伤；暗线印 |  |  |  | 31010040 | 小品种钢卷 | 0.39-SPCC |  | 20 | MO002359 | MO002359-006 | XPZG001 | 小品种钢前处理模板 | 6415 | 2024-08-05 | 2024-08-19 | 3 | 2024-08-13 01:28:11 | 2024-08-13 01:45:17 | 江苏东方九天新能源材料有限公司 | 280534 | 徐炜 |  |  | 1.2 | 1100 | 610 | 1 | DL1224070088 | 昆山宝必达:(0.39*610),厚度±0.01mm，HV150-170,粗糙度0.7-1.0μM，卷重2-3吨 |  | 色差条印；白斑；挫伤；细划伤；暗线印 | 否 | 否 |  | 6
分剪 | DL002407001512/7 | DL002407001512 | 东方分剪5# | 合格 | 合格品 | 甲 | 秦海波 | 0 | 256 |  | 0 | 0.203 | 79.5 | 1：排刀规格 79.5MM*7C 海金杜门 SPCC-Ni 镍层：外1.9um /内 1.27um 2:成品内孔φ400MM 成品外径φ750-1000MM，注：1.成品表面不允许有擦划伤 顶压伤 刀印 油污 用气象包装纸包装 2.成品按顺时针摆放，每一片用3*3MM的木条隔开 、单托上下两片内外圈加纸护角。厚度公差+/-0.01mm，宽度公差+/-0.13mm |  | 31310012 | 镍钝化卷 | 0.203-SPCC | 31320012 | 镍钝化分切带 | 0.203-SPCC |  | 10 | MO002602 | MO002602-002-07 | FJ001 | 分剪模板 | 1934 | 2024-08-12 | 2024-08-12 | 5 | 2024-08-13 01:07:38 | 2024-08-13 01:31:32 | 江苏东方九天新能源材料有限公司 |  | 秦海波 |  | 1 | 0.203 | 0 | 79.5 | 1 | DL002407001512/7 | 1：排刀规格 79.5MM*7C 海金杜门 SPCC-Ni 镍层：外1.9um /内 1.27um 2:成品内孔φ400MM 成品外径φ750-1000MM，注：1.成品表面不允许有擦划伤 顶压伤 刀印 油污 用气象包装纸包装 2.成品按顺时针摆放，每一片用3*3MM的木条隔开 、单托上下两片内外圈加纸护角。厚度公差+/-0.01mm，宽度公差+/-0.13mm | 1 |  | 是 | 是 | 27 | 2
分剪 | DL002407001512/6 | DL002407001512 | 东方分剪5# | 合格 | 合格品 | 甲 | 秦海波 | 0 | 257 |  | 0 | 0.203 | 79.5 | 1：排刀规格 79.5MM*7C 海金杜门 SPCC-Ni 镍层：外1.9um /内 1.27um 2:成品内孔φ400MM 成品外径φ750-1000MM，注：1.成品表面不允许有擦划伤 顶压伤 刀印 油污 用气象包装纸包装 2.成品按顺时针摆放，每一片用3*3MM的木条隔开 、单托上下两片内外圈加纸护角。厚度公差+/-0.01mm，宽度公差+/-0.13mm |  | 31310012 | 镍钝化卷 | 0.203-SPCC | 31320012 | 镍钝化分切带 | 0.203-SPCC |  | 10 | MO002602 | MO002602-002-06 | FJ001 | 分剪模板 | 1934 | 2024-08-12 | 2024-08-12 | 5 | 2024-08-13 01:07:38 | 2024-08-13 01:31:32 | 江苏东方九天新能源材料有限公司 |  | 秦海波 |  | 1 | 0.203 | 0 | 79.5 | 1 | DL002407001512/6 | 1：排刀规格 79.5MM*7C 海金杜门 SPCC-Ni 镍层：外1.9um /内 1.27um 2:成品内孔φ400MM 成品外径φ750-1000MM，注：1.成品表面不允许有擦划伤 顶压伤 刀印 油污 用气象包装纸包装 2.成品按顺时针摆放，每一片用3*3MM的木条隔开 、单托上下两片内外圈加纸护角。厚度公差+/-0.01mm，宽度公差+/-0.13mm | 1 |  | 是 | 是 | 27 | 2
分剪 | DL002407001512/5 | DL002407001512 | 东方分剪5# | 合格 | 合格品 | 甲 | 秦海波 | 0 | 256 |  | 0 | 0.203 | 79.5 | 1：排刀规格 79.5MM*7C 海金杜门 SPCC-Ni 镍层：外1.9um /内 1.27um 2:成品内孔φ400MM 成品外径φ750-1000MM，注：1.成品表面不允许有擦划伤 顶压伤 刀印 油污 用气象包装纸包装 2.成品按顺时针摆放，每一片用3*3MM的木条隔开 、单托上下两片内外圈加纸护角。厚度公差+/-0.01mm，宽度公差+/-0.13mm |  | 31310012 | 镍钝化卷 | 0.203-SPCC | 31320012 | 镍钝化分切带 | 0.203-SPCC |  | 10 | MO002602 | MO002602-002-05 | FJ001 | 分剪模板 | 1934 | 2024-08-12 | 2024-08-12 | 5 | 2024-08-13 01:07:38 | 2024-08-13 01:31:32 | 江苏东方九天新能源材料有限公司 |  | 秦海波 |  | 1 | 0.203 | 0 | 79.5 | 1 | DL002407001512/5 | 1：排刀规格 79.5MM*7C 海金杜门 SPCC-Ni 镍层：外1.9um /内 1.27um 2:成品内孔φ400MM 成品外径φ750-1000MM，注：1.成品表面不允许有擦划伤 顶压伤 刀印 油污 用气象包装纸包装 2.成品按顺时针摆放，每一片用3*3MM的木条隔开 、单托上下两片内外圈加纸护角。厚度公差+/-0.01mm，宽度公差+/-0.13mm | 1 |  | 是 | 是 | 27 | 2
分剪 | DL002407001512/4 | DL002407001512 | 东方分剪5# | 合格 | 合格品 | 甲 | 秦海波 | 0 | 254 |  | 0 | 0.203 | 79.5 | 1：排刀规格 79.5MM*7C 海金杜门 SPCC-Ni 镍层：外1.9um /内 1.27um 2:成品内孔φ400MM 成品外径φ750-1000MM，注：1.成品表面不允许有擦划伤 顶压伤 刀印 油污 用气象包装纸包装 2.成品按顺时针摆放，每一片用3*3MM的木条隔开 、单托上下两片内外圈加纸护角。厚度公差+/-0.01mm，宽度公差+/-0.13mm |  | 31310012 | 镍钝化卷 | 0.203-SPCC | 31320012 | 镍钝化分切带 | 0.203-SPCC |  | 10 | MO002602 | MO002602-002-04 | FJ001 | 分剪模板 | 1934 | 2024-08-12 | 2024-08-12 | 5 | 2024-08-13 01:07:38 | 2024-08-13 01:31:32 | 江苏东方九天新能源材料有限公司 |  | 秦海波 |  | 1 | 0.203 | 0 | 79.5 | 1 | DL002407001512/4 | 1：排刀规格 79.5MM*7C 海金杜门 SPCC-Ni 镍层：外1.9um /内 1.27um 2:成品内孔φ400MM 成品外径φ750-1000MM，注：1.成品表面不允许有擦划伤 顶压伤 刀印 油污 用气象包装纸包装 2.成品按顺时针摆放，每一片用3*3MM的木条隔开 、单托上下两片内外圈加纸护角。厚度公差+/-0.01mm，宽度公差+/-0.13mm | 1 |  | 是 | 是 | 27 | 2
分剪 | DL002407001512/3 | DL002407001512 | 东方分剪5# | 合格 | 合格品 | 甲 | 秦海波 | 0 | 254 |  | 0 | 0.203 | 79.5 | 1：排刀规格 79.5MM*7C 海金杜门 SPCC-Ni 镍层：外1.9um /内 1.27um 2:成品内孔φ400MM 成品外径φ750-1000MM，注：1.成品表面不允许有擦划伤 顶压伤 刀印 油污 用气象包装纸包装 2.成品按顺时针摆放，每一片用3*3MM的木条隔开 、单托上下两片内外圈加纸护角。厚度公差+/-0.01mm，宽度公差+/-0.13mm |  | 31310012 | 镍钝化卷 | 0.203-SPCC | 31320012 | 镍钝化分切带 | 0.203-SPCC |  | 10 | MO002602 | MO002602-002-03 | FJ001 | 分剪模板 | 1934 | 2024-08-12 | 2024-08-12 | 5 | 2024-08-13 01:07:38 | 2024-08-13 01:31:32 | 江苏东方九天新能源材料有限公司 |  | 秦海波 |  | 1 | 0.203 | 0 | 79.5 | 1 | DL002407001512/3 | 1：排刀规格 79.5MM*7C 海金杜门 SPCC-Ni 镍层：外1.9um /内 1.27um 2:成品内孔φ400MM 成品外径φ750-1000MM，注：1.成品表面不允许有擦划伤 顶压伤 刀印 油污 用气象包装纸包装 2.成品按顺时针摆放，每一片用3*3MM的木条隔开 、单托上下两片内外圈加纸护角。厚度公差+/-0.01mm，宽度公差+/-0.13mm | 1 |  | 是 | 是 | 27 | 2
分剪 | DL002407001512/2 | DL002407001512 | 东方分剪5# | 合格 | 合格品 | 甲 | 秦海波 | 0 | 254 |  | 0 | 0.203 | 79.5 | 1：排刀规格 79.5MM*7C 海金杜门 SPCC-Ni 镍层：外1.9um /内 1.27um 2:成品内孔φ400MM 成品外径φ750-1000MM，注：1.成品表面不允许有擦划伤 顶压伤 刀印 油污 用气象包装纸包装 2.成品按顺时针摆放，每一片用3*3MM的木条隔开 、单托上下两片内外圈加纸护角。厚度公差+/-0.01mm，宽度公差+/-0.13mm |  | 31310012 | 镍钝化卷 | 0.203-SPCC | 31320012 | 镍钝化分切带 | 0.203-SPCC |  | 10 | MO002602 | MO002602-002-02 | FJ001 | 分剪模板 | 1934 | 2024-08-12 | 2024-08-12 | 5 | 2024-08-13 01:07:38 | 2024-08-13 01:31:32 | 江苏东方九天新能源材料有限公司 |  | 秦海波 |  | 1 | 0.203 | 0 | 79.5 | 1 | DL002407001512/2 | 1：排刀规格 79.5MM*7C 海金杜门 SPCC-Ni 镍层：外1.9um /内 1.27um 2:成品内孔φ400MM 成品外径φ750-1000MM，注：1.成品表面不允许有擦划伤 顶压伤 刀印 油污 用气象包装纸包装 2.成品按顺时针摆放，每一片用3*3MM的木条隔开 、单托上下两片内外圈加纸护角。厚度公差+/-0.01mm，宽度公差+/-0.13mm | 1 |  | 是 | 是 | 27 | 2
分剪 | DL002407001512/1 | DL002407001512 | 东方分剪5# | 合格 | 合格品 | 甲 | 秦海波 | 0 | 251 |  | 0 | 0.203 | 79.5 | 1：排刀规格 79.5MM*7C 海金杜门 SPCC-Ni 镍层：外1.9um /内 1.27um 2:成品内孔φ400MM 成品外径φ750-1000MM，注：1.成品表面不允许有擦划伤 顶压伤 刀印 油污 用气象包装纸包装 2.成品按顺时针摆放，每一片用3*3MM的木条隔开 、单托上下两片内外圈加纸护角。厚度公差+/-0.01mm，宽度公差+/-0.13mm |  | 31310012 | 镍钝化卷 | 0.203-SPCC | 31320012 | 镍钝化分切带 | 0.203-SPCC |  | 10 | MO002602 | MO002602-002-01 | FJ001 | 分剪模板 | 1934 | 2024-08-12 | 2024-08-12 | 5 | 2024-08-13 01:07:38 | 2024-08-13 01:31:32 | 江苏东方九天新能源材料有限公司 |  | 秦海波 |  | 1 | 0.203 | 0 | 79.5 | 1 | DL002407001512/1 | 1：排刀规格 79.5MM*7C 海金杜门 SPCC-Ni 镍层：外1.9um /内 1.27um 2:成品内孔φ400MM 成品外径φ750-1000MM，注：1.成品表面不允许有擦划伤 顶压伤 刀印 油污 用气象包装纸包装 2.成品按顺时针摆放，每一片用3*3MM的木条隔开 、单托上下两片内外圈加纸护角。厚度公差+/-0.01mm，宽度公差+/-0.13mm | 1 |  | 是 | 是 | 27 | 2
最终脱脂 | DL00240800162 | DL0024080016 | 东方950脱脂1# | 合格 | 合格品 | 甲 | 关莫平,王建军 | 6330 | 6250 | 0.9874 | 5310 | 0.24 | 610 | 泰兴双永：脱脂(单位张力7.2）、转退火 |  | 20100082 | 轧硬 | 0.6*610-SPCC | 31010023 | 小品种钢卷 | 0.24-SPCC |  | 30 | MO002420 | MO002420-001-02 | XPZG001 | 小品种钢前处理模板 | 12680 | 2024-08-07 | 2024-08-18 | 3 | 2024-08-13 01:26:09 | 2024-08-13 01:26:42 | 江苏东方九天新能源材料有限公司 | 282478 | 王建军 |  |  | 0.24 | 5350 | 610 | 1 | DL00240800162 | 泰兴双永：（0.24*610）厚度±0.01mm，HV90-110,粗糙度0.8-1.0μM，卷重2-3吨 | [5 empty] | 1
最终平整 | JG12240704121 | JG1224070412 | 东方750平整 | 合格 | 让步接收 | 甲 | 丁振 | 6680 | 6650 | 0.9955 | 12460 | 0.1 | 710 | 平整 | X锈斑(来料整卷水锈斑),K孔洞(498米传边69CM孔洞0.09,502米传边69CM孔洞0.18) |  |  |  | 30210015 | 光亮卷 | 0.1-SPCC |  | 60 | MO001989 | MO001989-004-01 | GLJ002 | 东方光亮卷前处理（0.4轧0.1mm) | 13695 | 2024-07-24 | 2024-08-08 | 5 | 2024-08-13 01:22:28 | 2024-08-13 01:23:44 | 江苏东方九天新能源材料有限公司 | 256310 | 丁振 |  |  | 0.1 | 12300 | 710 | 1 | JG12240704121 | 轧0.1，米数控制在24900-25000米，脱脂平均分包 | 1 | X锈斑(来料整卷水锈斑),K孔洞(498米传边69CM孔洞0.09,502米传边69CM孔洞0.18) | 是 | 是 | 3802 | 4
最终平整 | DL12240700442 | DL1224070044 | 东方850平整 | 合格 | 合格品 | 甲 | 陈俊华,钱琨 | 2000 | 2000 | 1 | 1100 | 0.45 | 533 | 昆山富维:850平整建议用Ra1.2-1.5μm毛化辊厚度公差：0.438-0.450mm，硬度80-120HV，粗糙度Ra0.8-1.0μm，光泽度50-150GU(纵向），取A4纸贴打包后贴外面 | Y氧化边(两边发黄),H横辊印(轻微) | 20100067 | 轧硬 | 0.6*533-SPCC | 31010046 | 小品种钢卷 | 0.45-SPCC |  | 50 | MO001946 | MO001946-003-02 | XPZG001 | 小品种钢前处理模板 | 4525 | 2024-07-23 | 2024-08-02 | 5 | 2024-08-13 00:36:33 | 2024-08-13 01:23:13 | 江苏东方九天新能源材料有限公司 |  | 陈俊华 |  | 1 | 0.45 | 1100 | 533 | 1 | DL12240700442 | 昆山富维：（0.45*533）厚度公差：+0/-0.012mm，HV80-120,粗糙度0.8-1.0um,光泽度50-150GU(纵向）卷重2-3吨，取A4纸贴打包后贴外面 | 1 | Y氧化边(两边发黄),H横辊印(轻微) | 是 | 是 | 1561 | 3
最终平整 | DL12240700441 | DL1224070044 | 东方850平整 | 合格 | 合格品 | 甲 | 陈俊华,钱琨 | 2220 | 2220 | 1 | 1190 | 0.45 | 533 | 昆山富维:850平整建议用Ra1.2-1.5μm毛化辊厚度公差：0.438-0.450mm，硬度80-120HV，粗糙度Ra0.8-1.0μm，光泽度50-150GU(纵向），取A4纸贴打包后贴外面 | H横辊印(轻微),Y氧化边(两边发黄) | 20100067 | 轧硬 | 0.6*533-SPCC | 31010046 | 小品种钢卷 | 0.45-SPCC |  | 50 | MO001946 | MO001946-003-01 | XPZG001 | 小品种钢前处理模板 | 4525 | 2024-07-23 | 2024-08-02 | 5 | 2024-08-13 00:36:33 | 2024-08-13 01:23:13 | 江苏东方九天新能源材料有限公司 |  | 陈俊华 |  | 1 | 0.45 | 1190 | 533 | 1 | DL12240700441 | 昆山富维：（0.45*533）厚度公差：+0/-0.012mm，HV80-120,粗糙度0.8-1.0um,光泽度50-150GU(纵向）卷重2-3吨，取A4纸贴打包后贴外面 | 1 | H横辊印(轻微),Y氧化边(两边发黄) | 是 | 是 | 1561 | 3
最终退火 | JG12240800061 | JG1224080006 | 东方20# | 合格 |  | 甲 | 程新华,李龙礼 | 6590 | 6590 | 1 | 12250 | 0.1 | 710 | 退火（590℃） |  | 20100028 | 轧硬 | 0.4*710-SPCC | 30210015 | 光亮卷 | 0.1-SPCC |  | 50 | MO002268 | MO002268-007-01 | GLJ002 | 东方光亮卷前处理（0.4轧0.1mm) | 13425 | 2024-08-02 | 2024-08-16 | 3 | 2024-08-09 15:21:12 | 2024-08-13 01:21:34 | 江苏东方九天新能源材料有限公司 | 275577 | 刘忠于 | 刘忠于 |  | 0.1 | 12250 | 710 | 1 | JG12240800061 | 轧0.1，米数控制在24500-24600米；脱脂平均分包 |  |  |  |  | 11771 | 7
最终退火 | JG12240800032 | JG1224080003 | 东方20# | 合格 |  | 甲 | 程新华,李龙礼 | 5980 | 5980 | 1 | 11000 | 0.1 | 710 | 退火（590℃） |  | 20100028 | 轧硬 | 0.4*710-SPCC | 30210015 | 光亮卷 | 0.1-SPCC |  | 50 | MO002268 | MO002268-004-02 | GLJ002 | 东方光亮卷前处理（0.4轧0.1mm) | 13430 | 2024-08-02 | 2024-08-16 | 5 | 2024-08-09 15:21:12 | 2024-08-13 01:21:34 | 江苏东方九天新能源材料有限公司 | 275573 | 刘忠于 | 刘忠于 |  | 0.1 | 11000 | 710 | 1 | JG12240800032 | 轧0.1，米数控制在24500-24600米；脱脂平均分包 |  |  |  |  | 6839 | 4
最终退火 | JG12240800031 | JG1224080003 | 东方20# | 合格 |  | 甲 | 程新华,李龙礼 | 7025 | 7025 | 1 | 13100 | 0.1 | 710 | 退火（590℃） |  | 20100028 | 轧硬 | 0.4*710-SPCC | 30210015 | 光亮卷 | 0.1-SPCC |  | 50 | MO002268 | MO002268-004-01 | GLJ002 | 东方光亮卷前处理（0.4轧0.1mm) | 13430 | 2024-08-02 | 2024-08-16 | 5 | 2024-08-09 15:21:12 | 2024-08-13 01:21:34 | 江苏东方九天新能源材料有限公司 | 275573 | 刘忠于 | 刘忠于 |  | 0.1 | 13100 | 710 | 1 | JG12240800031 | 轧0.1，米数控制在24500-24600米；脱脂平均分包 |  |  |  |  | 6839 | 4
最终退火 | JG12240704182 | JG1224070418 | 东方20# | 合格 |  | 甲 | 程新华,李龙礼 | 5765 | 5765 | 1 | 10700 | 0.1 | 710 | 退火（590℃） |  | 20100028 | 轧硬 | 0.4*710-SPCC | 30210015 | 光亮卷 | 0.1-SPCC |  | 50 | MO002211 | MO002211-003-02 | GLJ002 | 东方光亮卷前处理（0.4轧0.1mm) | 13470 | 2024-07-30 | 2024-08-15 | 3 | 2024-08-09 15:21:12 | 2024-08-13 01:21:34 | 江苏东方九天新能源材料有限公司 | 269692 | 刘忠于 | 刘忠于 |  | 0.1 | 10700 | 710 | 1 | JG12240704182 | 轧0.1，米数控制在24600-24700；脱脂平均分包 | [5 empty] | 3
一次脱脂 | JG1224080208 | JG1224080208 | 东方950脱脂2# | 合格 | 合格品 | 甲 | 韩成飞,周志平 | 14310 | 14275 | 0.9976 | 5990 | 0.4 | 760 | 脱脂（950-2） |  | 20100142 | 轧硬 | 0.4*760-SPCC | 30210015 | 光亮卷 | 0.1-SPCC |  | 10 | MO002576 | MO002576-007 | GLJ002 | 东方光亮卷前处理（0.4轧0.1mm) | 14310 | 2024-08-12 | 2024-08-12 | 3 | 2024-08-13 00:56:16 | 2024-08-13 01:14:13 | 江苏东方九天新能源材料有限公司 | 287975 | 周志平 |  |  | 0.4 | 6120 | 760 | 1 | JG1224080208 |  |  |  | 否 | 否 |  | 7
一次冷轧 | DL1224070087 | DL1224070087 | 东方650轧机 | 合格 | 让步接收 | 甲 | 关颜伟 | 6410 | 6350 | 0.9906 | 2000 | 0.67 | 610 | 昆山宝必达：650轧机中间道次用普光辊(Ra0.2-0.3um)轧制,最后一道用Ra1.0-1.2μm毛化辊轧至0.67mm（1.2-1.05-0.93-0.83-0.75-0.67）厚度公差：0.670-0.675mm、转脱脂 | A暗线印(),S色差条印(),Z振纹(),H横辊印() |  |  |  | 31010040 | 小品种钢卷 | 0.39-SPCC |  | 20 | MO002359 | MO002359-005 | XPZG001 | 小品种钢前处理模板 | 6420 | 2024-08-05 | 2024-08-19 | 3 | 2024-08-13 01:07:05 | 2024-08-13 01:08:49 | 江苏东方九天新能源材料有限公司 | 280533 | 蔡迎虎 |  |  | 1.2 | 1110 | 610 | 1 | DL1224070087 | 昆山宝必达:(0.39*610),厚度±0.01mm，HV150-170,粗糙度0.7-1.0μM，卷重2-3吨 |  | A暗线印(),S色差条印(),Z振纹(),H横辊印() | 否 | 否 |  | 5
最终脱脂 | JG12240800192 | JG1224080019 | 东方950脱脂1# | 合格 | 合格品 | 甲 | 关莫平,王建军 | 6645 | 6645 | 1 | 12350 | 0.1 | 710 | 脱脂（950-1） |  | 20100028 | 轧硬 | 0.4*710-SPCC | 30210015 | 光亮卷 | 0.1-SPCC |  | 40 | MO002268 | MO002268-009-02 | GLJ002 | 东方光亮卷前处理（0.4轧0.1mm) | 13440 | 2024-08-02 | 2024-08-16 | 3 | 2024-08-12 23:17:17 | 2024-08-13 00:38:24 | 江苏东方九天新能源材料有限公司 |  | 王建军 |  | 1 | 0.1 | 12350 | 710 | 1 | JG12240800192 | 轧0.1，米数控制在24500-24600米；脱脂平均分包 | [5 empty] | 9
最终脱脂 | JG12240800191 | JG1224080019 | 东方950脱脂1# | 合格 | 合格品 | 甲 | 关莫平,王建军 | 6650 | 6650 | 1 | 12320 | 0.1 | 710 | 脱脂（950-1） |  | 20100028 | 轧硬 | 0.4*710-SPCC | 30210015 | 光亮卷 | 0.1-SPCC |  | 40 | MO002268 | MO002268-009-01 | GLJ002 | 东方光亮卷前处理（0.4轧0.1mm) | 13440 | 2024-08-02 | 2024-08-16 | 3 | 2024-08-12 23:17:17 | 2024-08-13 00:38:24 | 江苏东方九天新能源材料有限公司 |  | 王建军 |  | 1 | 0.1 | 12320 | 710 | 1 | JG12240800191 | 轧0.1，米数控制在24500-24600米；脱脂平均分包 | [5 empty] | 9
最终平整 | DL12240700472 | DL1224070047 | 东方850平整 | 合格 | 合格品 | 甲 | 陈俊华,钱琨 | 2100 | 2100 | 1 | 1150 | 0.45 | 533 | 昆山富维:850平整建议用Ra1.2-1.5μm毛化辊厚度公差：0.438-0.450mm，硬度80-120HV，粗糙度Ra0.8-1.0μm，光泽度50-150GU(纵向），取A4纸贴打包后贴外面 | Y氧化边(两边发黄),H横辊印(轻微) | 20100067 | 轧硬 | 0.6*533-SPCC | 31010046 | 小品种钢卷 | 0.45-SPCC |  | 50 | MO001946 | MO001946-004-02 | XPZG001 | 小品种钢前处理模板 | 4525 | 2024-07-23 | 2024-08-02 | 5 | 2024-08-12 22:34:53 | 2024-08-13 00:36:19 | 江苏东方九天新能源材料有限公司 |  | 陈俊华 |  | 1 | 0.45 | 1150 | 533 | 1 | DL12240700472 | 昆山富维：（0.45*533）厚度公差：+0/-0.012mm，HV80-120,粗糙度0.8-1.0um,光泽度50-150GU(纵向）卷重2-3吨，取A4纸贴打包后贴外面 | 1 | Y氧化边(两边发黄),H横辊印(轻微) | 是 | 是 | 1641 | 4
最终平整 | DL12240700471 | DL1224070047 | 东方850平整 | 合格 | 合格品 | 甲 | 陈俊华,钱琨 | 2200 | 2200 | 1 | 1190 | 0.45 | 533 | 昆山富维:850平整建议用Ra1.2-1.5μm毛化辊厚度公差：0.438-0.450mm，硬度80-120HV，粗糙度Ra0.8-1.0μm，光泽度50-150GU(纵向），取A4纸贴打包后贴外面 | Y氧化边(两边，发黄),H横辊印(轻微)H黑斑(内70米处传2CM1个),H横辊印(轻微),Y氧化边(两边发黄) | 20100067 | 轧硬 | 0.6*533-SPCC | 31010046 | 小品种钢卷 | 0.45-SPCC |  | 50 | MO001946 | MO001946-004-01 | XPZG001 | 小品种钢前处理模板 | 4525 | 2024-07-23 | 2024-08-02 | 5 | 2024-08-12 22:34:53 | 2024-08-13 00:36:19 | 江苏东方九天新能源材料有限公司 |  | 陈俊华 |  | 1 | 0.45 | 1190 | 533 | 1 | DL12240700471 | 昆山富维：（0.45*533）厚度公差：+0/-0.012mm，HV80-120,粗糙度0.8-1.0um,光泽度50-150GU(纵向）卷重2-3吨，取A4纸贴打包后贴外面 | 1 | Y氧化边(两边，发黄),H横辊印(轻微)H黑斑(内70米处传2CM1个),H横辊印(轻微),Y氧化边(两边发黄) | 是 | 是 | 1641 | 4
最终退火 | JG12240800041 | JG1224080004 | 东方20# | 合格 |  | 乙 | 陈国,李楷文,袁亚东,张天圣 | 8545 | 8545 | 1 | 15650 | 0.1 | 710 | 退火（590℃） |  | 20100028 | 轧硬 | 0.4*710-SPCC | 30210015 | 光亮卷 | 0.1-SPCC |  | 50 | MO002268 | MO002268-003-01 | GLJ002 | 东方光亮卷前处理（0.4轧0.1mm) | 13440 | 2024-08-02 | 2024-08-16 | 3 | 2024-08-10 22:46:03 | 2024-08-13 00:35:19 | 江苏东方九天新能源材料有限公司 | 275572 | 刘忠于 | 刘忠于 |  | 0.1 | 15650 | 710 | 1 | JG12240800041 | 轧0.1，米数控制在24500-24600米；脱脂平均分包 |  |  |  |  | 8821 | 3
最终退火 | DL00240700652 | DL0024070065 | 东方20# | 合格 |  | 乙 | 陈国,李楷文,袁亚东,张天圣 | 6000 | 6000 | 1 | 8430 | 0.15 | 610 | 东莞鸿力：退火(590℃)、转750平整 |  | 20100023 | 轧硬 | 0.4*610-SPCC | 31010010 | 小品种钢卷 | 0.15-SPCC |  | 50 | MO002265 | MO002265-001-02 | XPZG001 | 小品种钢前处理模板 | 12285 | 2024-08-02 | 2024-08-14 | 3 | 2024-08-10 22:46:03 | 2024-08-13 00:35:19 | 江苏东方九天新能源材料有限公司 | 275357 | 刘忠于 | 刘忠于 |  | 0.15 | 8430 | 610 | 1 | DL00240700652 | 东莞鸿力：（0.15*610）厚度+0/-0.01mm，HV90-110 ,粗糙度≤0.15um，卷重在2-3.5吨 | [5 empty] | 1
最终退火 | DL00240700651 | DL0024070065 | 东方20# | 合格 |  | 乙 | 陈国,李楷文,袁亚东,张天圣 | 6030 | 6030 | 1 | 8430 | 0.15 | 610 | 东莞鸿力：退火(590℃)、转750平整 |  | 20100023 | 轧硬 | 0.4*610-SPCC | 31010010 | 小品种钢卷 | 0.15-SPCC |  | 50 | MO002265 | MO002265-001-01 | XPZG001 | 小品种钢前处理模板 | 12285 | 2024-08-02 | 2024-08-14 | 3 | 2024-08-10 22:46:03 | 2024-08-13 00:35:19 | 江苏东方九天新能源材料有限公司 | 275357 | 刘忠于 | 刘忠于 |  | 0.15 | 8430 | 610 | 1 | DL00240700651 | 东莞鸿力：（0.15*610）厚度+0/-0.01mm，HV90-110 ,粗糙度≤0.15um，卷重在2-3.5吨 | [5 empty] | 1
最终退火 | JG122407041111 | JG1224070411 | 东方20# | 合格 |  | 乙 | 陈国,李楷文,袁亚东,张天圣 | 5665 | 5665 | 1 | 10600 | 0.1 | 710 | 退火（590℃） |  | 20100028 | 轧硬 | 0.4*710-SPCC | 30210015 | 光亮卷 | 0.1-SPCC |  | 50 | MO001989 | MO001989-003-01-01 | GLJ002 | 东方光亮卷前处理（0.4轧0.1mm) | 13685 | 2024-07-24 | 2024-08-08 | 3 | 2024-08-10 22:46:03 | 2024-08-13 00:35:19 | 江苏东方九天新能源材料有限公司 | 256309 | 刘忠于 | 刘忠于 |  | 0.1 | 10600 | 710 | 1 | JG122407041111 | 轧0.1，米数控制在24900-25000米，脱脂平均分包 |  |  |  |  | 5386 | 3
一次脱脂 | DL00240700232 | DL00240700232 | 东方950脱脂2# | 合格 | 合格品 | 甲 | 韩成飞,周志平 | 6050 | 6050 | 1 | 2140 | 0.6 | 610 | 脱脂（950-2） |  | 20200067 | 小品种钢半成品 | 0.6-SPCC | 30210015 | 光亮卷 | 0.1-SPCC |  | 10 | MO002469 | MO002469-002 | GLJ002 | 东方光亮卷前处理（0.4轧0.1mm) | 6050 | 2024-08-08 | 2024-08-18 | 3 | 2024-08-13 00:21:02 | 2024-08-13 00:28:24 | 江苏东方九天新能源材料有限公司 | 268769 | 周志平 |  |  | 0.6 | 2140 | 610 | 1 | DL00240700232 | 0.6*610 改轧0.1光缆带，米数控制在12900-13000米 |  |  | 否 | 否 |  | 2
一次脱脂 | DL0024080002 | DL0024080002 | 东方950脱脂2# | 其他入库 | 半成品退库 | 甲 | 韩成飞,周志平 | 5130 | 5125 | 0.999 | 890 | 1.2 | 610 | 昆山宝必达：脱脂(单位张力3.5）、转650轧机 | 板面偶有锈斑点 | 20200083 | 小品种钢半成品 | 1.2-SPCC | 20200083 | 小品种钢半成品 | 1.2-SPCC |  | 10 | MO002561 | MO002561-001 | XPZG001 | 小品种钢前处理模板 | 5130 | 2024-08-11 | 2024-08-11 | 5 | 2024-08-12 23:20:36 | 2024-08-12 23:42:47 | 江苏东方九天新能源材料有限公司 | 286939 | 周志平 |  |  | 1.2 | 890 | 610 | 1 | DL0024080002 | 昆山宝必达：（0.67*610）厚度±0.01mm，HV85-105,粗糙度0.5-0.8μM，卷重2-3吨 | 1 | 板面偶有锈斑点 | 是 | 是 | 22 | 1
铬钝化 | JG91240700081 | JG91240700081 | 东方铬钝化750 | 合格 | 让步接收 | 乙 | 李澍 | 5100 | 5079 | 0.9959 | 7120 | 0.15 | 610 | 镀铬量80-100 | 6840米操580mm（0.11mm2） | 30210011 | 光亮卷 | 0.15-SPCC | 30110011 | 铬钝化卷 | 0.15-SPCC |  | 10 | MO002348 | MO002348-009 | GDH001 | 铬钝化模板 | 5100 | 2024-08-05 | 2024-08-05 | 5 | 2024-08-12 22:46:34 | 2024-08-12 23:31:42 | 江苏东方九天新能源材料有限公司 | 280402 | 李澍 |  |  | 0.15 | 7080 | 610 | 1 | JG91240700081 |  | 1 | 白斑 辊印 条印 6840米操580大小0.11 | 是 | 是 | 45 | 9
一次脱脂 | DL00240700231 | DL00240700231 | 东方950脱脂2# | 合格 | 合格品 | 甲 | 韩成飞,周志平 | 6005 | 6005 | 1 | 2100 | 0.6 | 610 | 脱脂（950-2） |  | 20200067 | 小品种钢半成品 | 0.6-SPCC | 30210015 | 光亮卷 | 0.1-SPCC |  | 10 | MO002469 | MO002469-001 | GLJ002 | 东方光亮卷前处理（0.4轧0.1mm) | 6005 | 2024-08-08 | 2024-08-18 | 3 | 2024-08-12 22:52:05 | 2024-08-12 23:19:12 | 江苏东方九天新能源材料有限公司 | 268755 | 周志平 |  |  | 0.6 | 2100 | 610 | 1 | DL00240700231 | 0.6*610 改轧0.1光缆带，米数控制在12900-13000米 |  |  | 否 | 否 |  | 1
最终冷轧 | JG1224070717 | JG1224070717 | 东方850轧机 | 合格 | 合格品 | 甲 | 蔡迎虎 | 13450 | 13420 | 0.9978 | 25165 | 0.1 | 710 | 850轧机普光辊(Ra0.4-0.6μm)轧制0.1mm(0.4-0.25-0.15-0.115-0.1) |  | 20100028 | 轧硬 | 0.4*710-SPCC | 30210015 | 光亮卷 | 0.1-SPCC |  | 30 | MO002264 | MO002264-001 | GLJ002 | 东方光亮卷前处理（0.4轧0.1mm) | 13485 | 2024-08-02 | 2024-08-16 | 3 | 2024-08-12 23:13:32 | 2024-08-12 23:14:19 | 江苏东方九天新能源材料有限公司 | 275353 | 蔡迎虎 |  |  | 0.4 | 6090 | 710 | 1 | JG1224070717 | 轧0.1，米数控制在24600-24700米；脱脂平均分包 |  |  | 否 | 否 |  | 1
一次脱脂 | DL1224070086 | DL1224070086 | 东方950脱脂2# | 合格 | 让步接收 | 甲 | 韩成飞,周志平 | 6150 | 6135 | 0.9976 | 1070 | 1.2 | 610 | 昆山宝必达：脱脂（单位张力3.5）、转650轧机 | 条印色差 |  |  |  | 31010040 | 小品种钢卷 | 0.39-SPCC |  | 10 | MO002359 | MO002359-004 | XPZG001 | 小品种钢前处理模板 | 6150 | 2024-08-05 | 2024-08-19 | 3 | 2024-08-12 22:37:57 | 2024-08-12 22:50:24 | 江苏东方九天新能源材料有限公司 | 280513 | 周志平 |  |  | 1.2 | 1090 | 610 | 1 | DL1224070086 | 昆山宝必达:(0.39*610),厚度±0.01mm，HV150-170,粗糙度0.7-1.0μM，卷重2-3吨 |  | 条印色差 | 否 | 否 |  | 4
最终脱脂 | JG12240706971 | JG1224070697 | 东方950脱脂1# | 合格 | 合格品 | 甲 | 何晓健,张东兵 | 5430 | 5430 | 1 | 9550 | 0.1 | 760 | 脱脂（950-1） |  | 20100142 | 轧硬 | 0.4*760-SPCC | 30210015 | 光亮卷 | 0.1-SPCC |  | 40 | MO002242 | MO002242-001-01 | GLJ002 | 东方光亮卷前处理（0.4轧0.1mm) | 14300 | 2024-08-01 | 2024-08-15 | 3 | 2024-08-12 22:24:38 | 2024-08-12 22:27:09 | 江苏东方九天新能源材料有限公司 |  | 王建军 |  | 1 | 0.1 | 9550 | 760 | 1 | JG12240706971 | 轧0.1，米数控制在24400-24500米；脱脂平均分包 | [5 empty] | 1
一次脱脂 | DL00240800422 | DL0024080042 | 东方950脱脂2# | 合格 | 让步接收 | 甲 | 韩成飞,周志平 | 6130 | 6130 | 1 | 2140 | 0.6 | 610 | 昆山宝必达: 脱脂(单位张力6.0）、转650轧机 |  |  |  |  | 31010052 | 小品种钢卷 | 0.51-SPCC |  | 10 | MO002541 | MO002541-001-02 | XPZG001 | 小品种钢前处理模板 | 12475 | 2024-08-10 | 2024-08-29 | 3 | 2024-08-12 21:17:42 | 2024-08-12 22:13:48 | 江苏东方九天新能源材料有限公司 |  | 周志平 |  | 1 | 0.6 | 2140 | 610 | 1 | DL00240800422 | 昆山宝必达:(0.51*610)厚度±0.01mm，HV85-105（硬度不能低于85）,粗糙度0.5-0.8μM，卷重2-3吨 |  | 板面偶有细划伤 |  |  |  | 1
一次脱脂 | DL00240800421 | DL0024080042 | 东方950脱脂2# | 合格 | 让步接收 | 甲 | 韩成飞,周志平 | 6325 | 6325 | 1 | 2200 | 0.6 | 610 | 昆山宝必达: 脱脂(单位张力6.0）、转650轧机 |  |  |  |  | 31010052 | 小品种钢卷 | 0.51-SPCC |  | 10 | MO002541 | MO002541-001-01 | XPZG001 | 小品种钢前处理模板 | 12475 | 2024-08-10 | 2024-08-29 | 3 | 2024-08-12 21:17:42 | 2024-08-12 22:13:48 | 江苏东方九天新能源材料有限公司 |  | 周志平 |  | 1 | 0.6 | 2200 | 610 | 1 | DL00240800421 | 昆山宝必达:(0.51*610)厚度±0.01mm，HV85-105（硬度不能低于85）,粗糙度0.5-0.8μM，卷重2-3吨 |  | 板面偶有细划伤 |  |  |  | 1
最终退火 | JL1224030194 | JL1224030194 | 东方20# | 合格 |  | 甲 | 刘忠于 | 5650 | 5650 | 1 | 0 | 0.1 | 650 | 退火（590℃） |  | 31010041 | 小品种钢卷 | 0.3-SPCC | 30210015 | 光亮卷 | 0.1-SPCC |  | 40 | MO002239 | MO002239-001 | GLJ002 | 东方光亮卷前处理（0.4轧0.1mm) | 5650 | 2024-08-01 | 2024-08-01 | 3 | 2024-08-12 04:41:04 | 2024-08-12 21:47:49 | 江苏东方九天新能源材料有限公司 | 269943 | 刘忠于 | 刘忠于 |  | 0.3 | 0 | 650 | 1 | JL1224030194 | 改轧0.1光缆带。 |  |  | 否 | 否 |  | 1
二次退火 | DL1224070012 | DL1224070012 | 东方16# | 合格 |  | 甲 | 刘忠于 | 5800 | 5800 | 1 | 2800 | 0.1 | 565 | 改轧光缆带：退火（590℃），转650轧机 |  | 20200061 | 小品种钢半成品 | 0.5-SPCC | 30210015 | 光亮卷 | 0.1-SPCC |  | 10 | MO001901 | MO001901-001 | GLJ002 | 东方光亮卷前处理（0.4轧0.1mm) | 5800 | 2024-07-22 | 2024-07-31 | 3 | 2024-08-12 04:41:04 | 2024-08-12 21:47:49 | 江苏东方九天新能源材料有限公司 | 253469 | 刘忠于 | 刘忠于 |  | 0.5 | 2800 | 565 | 1 | DL1224070012 | 改轧料，富维（0.5*565），轧0.1光缆带，一次退火已完成 |  |  | 否 | 否 |  | 1
一次脱脂 | JG1224080202 | JG1224080202 | 东方950脱脂2# | 合格 | 合格品 | 甲 | 韩成飞,周志平 | 14210 | 14200 | 0.9993 | 6010 | 0.4 | 760 | 脱脂（950-2） |  | 20100142 | 轧硬 | 0.4*760-SPCC | 30210015 | 光亮卷 | 0.1-SPCC |  | 10 | MO002576 | MO002576-010 | GLJ002 | 东方光亮卷前处理（0.4轧0.1mm) | 14210 | 2024-08-12 | 2024-08-12 | 3 | 2024-08-12 21:13:20 | 2024-08-12 21:13:47 | 江苏东方九天新能源材料有限公司 | 287978 | 周志平 |  |  | 0.4 | 6090 | 760 | 1 | JG1224080202 |  |  |  | 否 | 否 |  | 10
最终脱脂 | JG12240703362 | JG1224070336 | 东方950脱脂1# | 合格 | 合格品 | 乙 | 何晓健,张东兵 | 5715 | 5715 | 1 | 10000 | 0.1 | 760 | 脱脂（950-1） |  | 20100142 | 轧硬 | 0.4*760-SPCC | 30210015 | 光亮卷 | 0.1-SPCC |  | 40 | MO001991 | MO001991-024-02 | GLJ002 | 东方光亮卷前处理（0.4轧0.1mm) | 13510 | 2024-07-24 | 2024-08-15 | 3 | 2024-08-12 20:36:03 | 2024-08-12 20:37:05 | 江苏东方九天新能源材料有限公司 |  | 何晓健 |  | 1 | 0.1 | 10000 | 760 | 1 | JG12240703362 | 轧0.1，米数控制在22800-22900米，脱脂分一包9200米。 | [5 empty] | 24
最终脱脂 | JG12240703361 | JG1224070336 | 东方950脱脂1# | 合格 | 合格品 | 乙 | 何晓健,张东兵 | 7340 | 7340 | 1 | 12800 | 0.1 | 760 | 脱脂（950-1） |  | 20100142 | 轧硬 | 0.4*760-SPCC | 30210015 | 光亮卷 | 0.1-SPCC |  | 40 | MO001991 | MO001991-024-01 | GLJ002 | 东方光亮卷前处理（0.4轧0.1mm) | 13510 | 2024-07-24 | 2024-08-15 | 3 | 2024-08-12 20:36:03 | 2024-08-12 20:37:05 | 江苏东方九天新能源材料有限公司 |  | 何晓健 |  | 1 | 0.1 | 12800 | 760 | 1 | JG12240703361 | 轧0.1，米数控制在22800-22900米，脱脂分一包9200米。 | [5 empty] | 24
最终冷轧 | JG1224070336 | JG1224070336 | 东方850轧机 | 合格 | 合格品 | 乙 | 肖勋民 | 13500 | 13300 | 0.9852 | 22818 | 0.1 | 760 | 850轧机普光辊(Ra0.4-0.6μm)轧制0.1mm(0.4-0.25-0.15-0.115-0.1) |  | 20100142 | 轧硬 | 0.4*760-SPCC | 30210015 | 光亮卷 | 0.1-SPCC |  | 30 | MO001991 | MO001991-024 | GLJ002 | 东方光亮卷前处理（0.4轧0.1mm) | 13510 | 2024-07-24 | 2024-08-15 | 3 | 2024-08-12 20:06:57 | 2024-08-12 20:08:30 | 江苏东方九天新能源材料有限公司 | 256411 | 肖勋民 |  |  | 0.4 | 5745 | 760 | 1 | JG1224070336 | 轧0.1，米数控制在22800-22900米，脱脂分一包9200米。 |  |  | 否 | 否 |  | 24
一次脱脂 | JG1224080150 | JG1224080150 | 东方950脱脂2# | 合格 | 合格品 | 甲 | 周志平 | 14140 | 14120 | 0.9986 | 6040 | 0.4 | 760 | 脱脂（950-2） |  | 20100142 | 轧硬 | 0.4*760-SPCC | 30210015 | 光亮卷 | 0.1-SPCC |  | 10 | MO002577 | MO002577-006 | GLJ002 | 东方光亮卷前处理（0.4轧0.1mm) | 14140 | 2024-08-12 | 2024-08-12 | 3 | 2024-08-12 19:48:43 | 2024-08-12 19:49:16 | 江苏东方九天新能源材料有限公司 | 287986 | 周志平 |  |  | 0.4 | 6050 | 760 | 1 | JG1224080150 |  |  |  | 否 | 否 |  | 6
铬钝化 | JG1224070581 | JG1224070581 | 东方铬钝化750 | 合格 | 合格品 | 甲 | 周建锋 | 6554 | 6541 | 0.998 | 9500 | 0.15 | 610 | 、 | 来料板面色差，辊印，亮斑点，振纹，砂轮印,1290-1337M,横向592-595mm，3.38-7.39mm2孔洞三个。1380-1500米，横向593-594mm，0.39-2.09孔洞7个 | 30210011 | 光亮卷 | 0.15-SPCC | 30110011 | 铬钝化卷 | 0.15-SPCC |  | 10 | MO002504 | MO002504-002 | GDH001 | 铬钝化模板 | 6554 | 2024-08-09 | 2024-08-09 | 5 | 2024-08-12 18:50:21 | 2024-08-12 18:51:25 | 江苏东方九天新能源材料有限公司 | 285416 | 倪兵 |  |  | 0.15 | 9460 | 610 | 1 | JG1224070581 |  | 1 | 来料板面色差，辊印，亮斑点，振纹，砂轮印 | 是 | 是 | 1 | 2
一次脱脂 | JG1224080149 | JG1224080149 | 东方950脱脂2# | 合格 | 合格品 | 甲 | 周志平 | 14130 | 14110 | 0.9986 | 6030 | 0.4 | 760 | 脱脂（950-2） |  | 20100142 | 轧硬 | 0.4*760-SPCC | 30210015 | 光亮卷 | 0.1-SPCC |  | 10 | MO002577 | MO002577-005 | GLJ002 | 东方光亮卷前处理（0.4轧0.1mm) | 14130 | 2024-08-12 | 2024-08-12 | 3 | 2024-08-12 17:55:11 | 2024-08-12 18:48:44 | 江苏东方九天新能源材料有限公司 | 287985 | 周志平 |  |  | 0.4 | 6050 | 760 | 1 | JG1224080149 |  |  |  | 否 | 否 |  | 5
最终冷轧 | JG1224080013 | JG1224080013 | 东方850轧机 | 合格 | 合格品 | 乙 | 杨海鹏 | 12955 | 12790 | 0.9873 | 23390 | 0.1 | 710 | 850轧机普光辊(Ra0.4-0.6μm)轧制0.1mm(0.4-0.25-0.15-0.115-0.1) |  | 20100028 | 轧硬 | 0.4*710-SPCC | 30210015 | 光亮卷 | 0.1-SPCC |  | 30 | MO002389 | MO002389-001 | GLJ002 | 东方光亮卷前处理（0.4轧0.1mm) | 12990 | 2024-08-06 | 2024-08-21 | 3 | 2024-08-12 16:08:05 | 2024-08-12 18:15:53 | 江苏东方九天新能源材料有限公司 | 281457 | 肖勋民 |  |  | 0.4 | 5880 | 710 | 1 | JG1224080013 | 轧0.1，米数控制在23700-23800米，脱脂分一包10500米。 |  |  | 否 | 否 |  | 1
铬钝化 | JG1224070668 | JG1224070668 | 东方铬钝化750 | 合格 | 合格品 | 甲 | 韩康 | 7156 | 7151 | 0.9993 | 10400 | 0.15 | 610 | 0.15镀铬量80-100 | S色差(色差 条印 两边边缘重) | 30210011 | 光亮卷 | 0.15-SPCC | 30110011 | 铬钝化卷 | 0.15-SPCC |  | 10 | MO002427 | MO002427-001 | GDH001 | 铬钝化模板 | 7156 | 2024-08-07 | 2024-08-07 | 5 | 2024-08-12 18:04:14 | 2024-08-12 18:06:59 | 江苏东方九天新能源材料有限公司 | 282849 | 孙槐兵 |  |  | 0.15 | 10340 | 610 | 1 | JG1224070668 |  | 1 | S色差(色差 条印 两边边缘重) | 是 | 是 | 2 | 1
一次脱脂 | JG1224080142 | JG1224080142 | 东方950脱脂2# | 合格 | 合格品 | 甲 | 周志平 | 14240 | 14210 | 0.9979 | 6050 | 0.4 | 760 | 脱脂（950-2） |  | 20100142 | 轧硬 | 0.4*760-SPCC | 30210015 | 光亮卷 | 0.1-SPCC |  | 10 | MO002576 | MO002576-012 | GLJ002 | 东方光亮卷前处理（0.4轧0.1mm) | 14240 | 2024-08-12 | 2024-08-12 | 3 | 2024-08-12 16:59:28 | 2024-08-12 17:54:43 | 江苏东方九天新能源材料有限公司 | 287980 | 周志平 |  |  | 0.4 | 6100 | 760 | 1 | JG1224080142 |  |  |  | 否 | 否 |  | 12
改轧 | DL1224070006 | DL1224070006 | 东方650轧机 | 合格 | 合格品 | 乙 | 刘爱民 | 4500 | 4450 | 0.9889 | 2350 | 0.4 | 610 | 浙江银帆：650轧机中间道次普光辊（Ra0.2-0.3μm)最后一道建议用Ra0.8-1.0um毛化辊轧制0.4mm（0.61-0.45-0.4）厚度公差：0.398-0.403mm、板面粗糙度控制Ra0.4-0.6μm、转脱脂 | X细划伤(),A暗线印(),S色差条印(),Z振纹(),H横辊印(来料横辊印轧不掉) | 31010063 | 小品种钢卷 | 0.61-SPCC | 31010051 | 小品种钢卷 | 0.4-SPCC |  | 30 | MO002293 | MO002293-001 | XPZG001 | 小品种钢前处理模板 | 4500 | 2024-08-02 | 2024-08-17 | 3 | 2024-08-12 17:37:29 | 2024-08-12 17:46:13 | 江苏东方九天新能源材料有限公司 | 252436 | 刘爱民 |  |  | 0.61 | 1580 | 610 | 1 | DL1224070006 | 0.61做 浙江银帆：（0.4*610）厚度+0/-0.01MM,HV90-110,粗糙度0.5-0.7um |  | X细划伤(),A暗线印(),S色差条印(),Z振纹(),H横辊印(来料横辊印轧不掉) | 否 | 否 |  | 1
铬钝化 | JG1224070472 | JG1224070472 | 东方铬钝化750 | 合格 | 合格品 | 甲 | 韩康 | 6734 | 6721 | 0.9981 | 9700 | 0.15 | 610 | 、 | S色差(色差 条印 边缘重) | 30210011 | 光亮卷 | 0.15-SPCC | 30110011 | 铬钝化卷 | 0.15-SPCC |  | 10 | MO002611 | MO002611-001 | GDH001 | 铬钝化模板 | 6734 | 2024-08-12 | 2024-08-12 | 5 | 2024-08-12 17:44:07 | 2024-08-12 17:45:29 | 江苏东方九天新能源材料有限公司 | 288605 | 孙槐兵 |  |  | 0.15 | 0 | 610 | 1 | JG1224070472 |  | 1 | S色差(色差 条印 边缘重) | 是 | 是 | 1 | 1
分剪 | 1324395870112 | 1324395870112 | 东方分剪7# | 合格 | 合格品 | 乙 | 尹斌斌 | 1695 | 1680 | 0.9912 | 780 | 0.3 | 900 | 分剪科达利样品：排刀规格150*5，长度0.15米，取边中边三片，分剪时喊质检现场取样，余料退库。 |  | 31310021 | 镍钝化卷 | 0.3-SPCC | 31320020 | 镍钝化分切带 | 0.3-BDCK |  | 10 | MO002597 | MO002597-001 | FJ001 | 分剪模板 | 1695 | 2024-08-12 | 2024-08-12 | 3 | 2024-08-12 17:25:56 | 2024-08-12 17:28:30 | 江苏东方九天新能源材料有限公司 | 288421 | 张建勇 |  |  | 0.3 | 0 | 900 | 1 | 1324395870112 | 分剪科达利样品：排刀规格150*5，长度0.15米，取边中边三片，分剪时喊质检现场取样，余料退库。 | 1 |  | 否 | 否 |  | 1
最终脱脂 | JG12240707052 | JG1224070705 | 东方950脱脂1# | 合格 | 合格品 | 乙 | 何晓健,张东兵 | 7010 | 7010 | 1 | 12300 | 0.1 | 760 | 脱脂（950-1） |  | 20100142 | 轧硬 | 0.4*760-SPCC | 30210015 | 光亮卷 | 0.1-SPCC |  | 40 | MO002230 | MO002230-003-02 | GLJ002 | 东方光亮卷前处理（0.4轧0.1mm) | 14140 | 2024-08-01 | 2024-08-15 | 3 | 2024-08-12 17:25:52 | 2024-08-12 17:26:55 | 江苏东方九天新能源材料有限公司 |  | 何晓健 |  | 1 | 0.1 | 12300 | 760 | 1 | JG12240707052 | 轧0.1，米数控制在23800-23900米；脱脂分一包10500米 | [5 empty] | 3
最终脱脂 | JG12240707051 | JG1224070705 | 东方950脱脂1# | 合格 | 合格品 | 乙 | 何晓健,张东兵 | 6720 | 6720 | 1 | 11740 | 0.1 | 760 | 脱脂（950-1） |  | 20100142 | 轧硬 | 0.4*760-SPCC | 30210015 | 光亮卷 | 0.1-SPCC |  | 40 | MO002230 | MO002230-003-01 | GLJ002 | 东方光亮卷前处理（0.4轧0.1mm) | 14140 | 2024-08-01 | 2024-08-15 | 3 | 2024-08-12 17:25:52 | 2024-08-12 17:26:55 | 江苏东方九天新能源材料有限公司 |  | 何晓健 |  | 1 | 0.1 | 11740 | 760 | 1 | JG12240707051 | 轧0.1，米数控制在23800-23900米；脱脂分一包10500米 | [5 empty] | 3
铬钝化 | JG1224070301 | JG1224070301 | 东方铬钝化750 | 合格 | 合格品 | 甲 | 孙锋 | 5128 | 5117 | 0.9979 | 7160 | 0.15 | 610 | 镀铬量80-100 | 来料板面色差，辊印亮斑，白条印，振纹 | 30210011 | 光亮卷 | 0.15-SPCC | 30110011 | 铬钝化卷 | 0.15-SPCC |  | 10 | MO002326 | MO002326-010 | GDH001 | 铬钝化模板 | 5128 | 2024-08-04 | 2024-08-04 | 5 | 2024-08-12 16:45:13 | 2024-08-12 17:22:39 | 江苏东方九天新能源材料有限公司 | 278763 | 倪兵 |  |  | 0.15 | 0 | 610 | 1 | JG1224070301 |  | 1 | 来料板面色差，辊印亮斑，白条印，振纹 | 是 | 是 | 37 | 10
分剪 | DL0024070018112/7 | DL0024070018112 | 东方分剪5# | 合格 | 合格品 | 乙 | 张建勇 | 0 | 211 |  | 0 | 0.203 | 79.5 | 1：排刀规格 79.5MM*7C 海金杜门 SPCC-Ni 镍层：外1.9um /内 1.27um 2:成品内孔φ400MM 成品外径φ750-1000MM，注：1.成品表面不允许有擦划伤 顶压伤 刀印 油污 用气象包装纸包装 2.成品按顺时针摆放，每一片用3*3MM的木条隔开 、单托上下两片内外圈加纸护角。厚度公差+/-0.01mm，宽度公差+/-0.13mm |  | 31310012 | 镍钝化卷 | 0.203-SPCC | 31320012 | 镍钝化分切带 | 0.203-SPCC |  | 10 | MO002602 | MO002602-004-07 | FJ001 | 分剪模板 | 1614 | 2024-08-12 | 2024-08-12 | 5 | 2024-08-12 17:19:59 | 2024-08-12 17:20:40 | 江苏东方九天新能源材料有限公司 |  | 张建勇 |  | 1 | 0.203 | 0 | 79.5 | 1 | DL0024070018112/7 | 1：排刀规格 79.5MM*7C 海金杜门 SPCC-Ni 镍层：外1.9um /内 1.27um 2:成品内孔φ400MM 成品外径φ750-1000MM，注：1.成品表面不允许有擦划伤 顶压伤 刀印 油污 用气象包装纸包装 2.成品按顺时针摆放，每一片用3*3MM的木条隔开 、单托上下两片内外圈加纸护角。厚度公差+/-0.01mm，宽度公差+/-0.13mm | 1 |  | 是 | 是 | 1 | 4
分剪 | DL0024070018112/6 | DL0024070018112 | 东方分剪5# | 合格 | 合格品 | 乙 | 张建勇 | 0 | 211 |  | 0 | 0.203 | 79.5 | 1：排刀规格 79.5MM*7C 海金杜门 SPCC-Ni 镍层：外1.9um /内 1.27um 2:成品内孔φ400MM 成品外径φ750-1000MM，注：1.成品表面不允许有擦划伤 顶压伤 刀印 油污 用气象包装纸包装 2.成品按顺时针摆放，每一片用3*3MM的木条隔开 、单托上下两片内外圈加纸护角。厚度公差+/-0.01mm，宽度公差+/-0.13mm |  | 31310012 | 镍钝化卷 | 0.203-SPCC | 31320012 | 镍钝化分切带 | 0.203-SPCC |  | 10 | MO002602 | MO002602-004-06 | FJ001 | 分剪模板 | 1614 | 2024-08-12 | 2024-08-12 | 5 | 2024-08-12 17:19:59 | 2024-08-12 17:20:40 | 江苏东方九天新能源材料有限公司 |  | 张建勇 |  | 1 | 0.203 | 0 | 79.5 | 1 | DL0024070018112/6 | 1：排刀规格 79.5MM*7C 海金杜门 SPCC-Ni 镍层：外1.9um /内 1.27um 2:成品内孔φ400MM 成品外径φ750-1000MM，注：1.成品表面不允许有擦划伤 顶压伤 刀印 油污 用气象包装纸包装 2.成品按顺时针摆放，每一片用3*3MM的木条隔开 、单托上下两片内外圈加纸护角。厚度公差+/-0.01mm，宽度公差+/-0.13mm | 1 |  | 是 | 是 | 1 | 4
分剪 | DL0024070018112/5 | DL0024070018112 | 东方分剪5# | 合格 | 合格品 | 乙 | 张建勇 | 0 | 211 |  | 0 | 0.203 | 79.5 | 1：排刀规格 79.5MM*7C 海金杜门 SPCC-Ni 镍层：外1.9um /内 1.27um 2:成品内孔φ400MM 成品外径φ750-1000MM，注：1.成品表面不允许有擦划伤 顶压伤 刀印 油污 用气象包装纸包装 2.成品按顺时针摆放，每一片用3*3MM的木条隔开 、单托上下两片内外圈加纸护角。厚度公差+/-0.01mm，宽度公差+/-0.13mm |  | 31310012 | 镍钝化卷 | 0.203-SPCC | 31320012 | 镍钝化分切带 | 0.203-SPCC |  | 10 | MO002602 | MO002602-004-05 | FJ001 | 分剪模板 | 1614 | 2024-08-12 | 2024-08-12 | 5 | 2024-08-12 17:19:59 | 2024-08-12 17:20:40 | 江苏东方九天新能源材料有限公司 |  | 张建勇 |  | 1 | 0.203 | 0 | 79.5 | 1 | DL0024070018112/5 | 1：排刀规格 79.5MM*7C 海金杜门 SPCC-Ni 镍层：外1.9um /内 1.27um 2:成品内孔φ400MM 成品外径φ750-1000MM，注：1.成品表面不允许有擦划伤 顶压伤 刀印 油污 用气象包装纸包装 2.成品按顺时针摆放，每一片用3*3MM的木条隔开 、单托上下两片内外圈加纸护角。厚度公差+/-0.01mm，宽度公差+/-0.13mm | 1 |  | 是 | 是 | 1 | 4
分剪 | DL0024070018112/4 | DL0024070018112 | 东方分剪5# | 合格 | 合格品 | 乙 | 张建勇 | 0 | 211 |  | 0 | 0.203 | 79.5 | 1：排刀规格 79.5MM*7C 海金杜门 SPCC-Ni 镍层：外1.9um /内 1.27um 2:成品内孔φ400MM 成品外径φ750-1000MM，注：1.成品表面不允许有擦划伤 顶压伤 刀印 油污 用气象包装纸包装 2.成品按顺时针摆放，每一片用3*3MM的木条隔开 、单托上下两片内外圈加纸护角。厚度公差+/-0.01mm，宽度公差+/-0.13mm |  | 31310012 | 镍钝化卷 | 0.203-SPCC | 31320012 | 镍钝化分切带 | 0.203-SPCC |  | 10 | MO002602 | MO002602-004-04 | FJ001 | 分剪模板 | 1614 | 2024-08-12 | 2024-08-12 | 5 | 2024-08-12 17:19:59 | 2024-08-12 17:20:40 | 江苏东方九天新能源材料有限公司 |  | 张建勇 |  | 1 | 0.203 | 0 | 79.5 | 1 | DL0024070018112/4 | 1：排刀规格 79.5MM*7C 海金杜门 SPCC-Ni 镍层：外1.9um /内 1.27um 2:成品内孔φ400MM 成品外径φ750-1000MM，注：1.成品表面不允许有擦划伤 顶压伤 刀印 油污 用气象包装纸包装 2.成品按顺时针摆放，每一片用3*3MM的木条隔开 、单托上下两片内外圈加纸护角。厚度公差+/-0.01mm，宽度公差+/-0.13mm | 1 |  | 是 | 是 | 1 | 4
分剪 | DL0024070018112/3 | DL0024070018112 | 东方分剪5# | 合格 | 合格品 | 乙 | 张建勇 | 0 | 211 |  | 0 | 0.203 | 79.5 | 1：排刀规格 79.5MM*7C 海金杜门 SPCC-Ni 镍层：外1.9um /内 1.27um 2:成品内孔φ400MM 成品外径φ750-1000MM，注：1.成品表面不允许有擦划伤 顶压伤 刀印 油污 用气象包装纸包装 2.成品按顺时针摆放，每一片用3*3MM的木条隔开 、单托上下两片内外圈加纸护角。厚度公差+/-0.01mm，宽度公差+/-0.13mm |  | 31310012 | 镍钝化卷 | 0.203-SPCC | 31320012 | 镍钝化分切带 | 0.203-SPCC |  | 10 | MO002602 | MO002602-004-03 | FJ001 | 分剪模板 | 1614 | 2024-08-12 | 2024-08-12 | 5 | 2024-08-12 17:19:59 | 2024-08-12 17:20:40 | 江苏东方九天新能源材料有限公司 |  | 张建勇 |  | 1 | 0.203 | 0 | 79.5 | 1 | DL0024070018112/3 | 1：排刀规格 79.5MM*7C 海金杜门 SPCC-Ni 镍层：外1.9um /内 1.27um 2:成品内孔φ400MM 成品外径φ750-1000MM，注：1.成品表面不允许有擦划伤 顶压伤 刀印 油污 用气象包装纸包装 2.成品按顺时针摆放，每一片用3*3MM的木条隔开 、单托上下两片内外圈加纸护角。厚度公差+/-0.01mm，宽度公差+/-0.13mm | 1 |  | 是 | 是 | 1 | 4
分剪 | DL0024070018112/2 | DL0024070018112 | 东方分剪5# | 合格 | 合格品 | 乙 | 张建勇 | 0 | 209 |  | 0 | 0.203 | 79.5 | 1：排刀规格 79.5MM*7C 海金杜门 SPCC-Ni 镍层：外1.9um /内 1.27um 2:成品内孔φ400MM 成品外径φ750-1000MM，注：1.成品表面不允许有擦划伤 顶压伤 刀印 油污 用气象包装纸包装 2.成品按顺时针摆放，每一片用3*3MM的木条隔开 、单托上下两片内外圈加纸护角。厚度公差+/-0.01mm，宽度公差+/-0.13mm |  | 31310012 | 镍钝化卷 | 0.203-SPCC | 31320012 | 镍钝化分切带 | 0.203-SPCC |  | 10 | MO002602 | MO002602-004-02 | FJ001 | 分剪模板 | 1614 | 2024-08-12 | 2024-08-12 | 5 | 2024-08-12 17:19:59 | 2024-08-12 17:20:40 | 江苏东方九天新能源材料有限公司 |  | 张建勇 |  | 1 | 0.203 | 0 | 79.5 | 1 | DL0024070018112/2 | 1：排刀规格 79.5MM*7C 海金杜门 SPCC-Ni 镍层：外1.9um /内 1.27um 2:成品内孔φ400MM 成品外径φ750-1000MM，注：1.成品表面不允许有擦划伤 顶压伤 刀印 油污 用气象包装纸包装 2.成品按顺时针摆放，每一片用3*3MM的木条隔开 、单托上下两片内外圈加纸护角。厚度公差+/-0.01mm，宽度公差+/-0.13mm | 1 |  | 是 | 是 | 1 | 4
分剪 | DL0024070018112/1 | DL0024070018112 | 东方分剪5# | 合格 | 合格品 | 乙 | 张建勇 | 0 | 207 |  | 0 | 0.203 | 79.5 | 1：排刀规格 79.5MM*7C 海金杜门 SPCC-Ni 镍层：外1.9um /内 1.27um 2:成品内孔φ400MM 成品外径φ750-1000MM，注：1.成品表面不允许有擦划伤 顶压伤 刀印 油污 用气象包装纸包装 2.成品按顺时针摆放，每一片用3*3MM的木条隔开 、单托上下两片内外圈加纸护角。厚度公差+/-0.01mm，宽度公差+/-0.13mm |  | 31310012 | 镍钝化卷 | 0.203-SPCC | 31320012 | 镍钝化分切带 | 0.203-SPCC |  | 10 | MO002602 | MO002602-004-01 | FJ001 | 分剪模板 | 1614 | 2024-08-12 | 2024-08-12 | 5 | 2024-08-12 17:19:59 | 2024-08-12 17:20:40 | 江苏东方九天新能源材料有限公司 |  | 张建勇 |  | 1 | 0.203 | 0 | 79.5 | 1 | DL0024070018112/1 | 1：排刀规格 79.5MM*7C 海金杜门 SPCC-Ni 镍层：外1.9um /内 1.27um 2:成品内孔φ400MM 成品外径φ750-1000MM，注：1.成品表面不允许有擦划伤 顶压伤 刀印 油污 用气象包装纸包装 2.成品按顺时针摆放，每一片用3*3MM的木条隔开 、单托上下两片内外圈加纸护角。厚度公差+/-0.01mm，宽度公差+/-0.13mm | 1 |  | 是 | 是 | 1 | 4
最终退火 | DL002407004122 | DL00240700412 | 东方20# | 合格 | 让步接收 | 乙 | 李楷文,袁亚东,张天圣 | 1906 | 1906 | 1 | 1610 | 0.254 | 590 | 海金杜门：东方退火工艺：350℃/1.5h,460℃/1.5h,保1+8h,炉号镍带专用炉（11#、12#、13#、14#、16#），装炉最下面一包毛料,上面3包镍钝化卷，转光电850平整 |  | 20600002 | 镍钝化卷半成品 | 0.254-SPCC | 31310013 | 镍钝化卷 | 0.254-SPCC |  | 20 | MO002503 | MO002503-003-02 | NDH001 | 镍钝化模板 | 5680 | 2024-08-09 | 2024-08-10 | 5 | 2024-08-11 14:17:20 | 2024-08-12 17:06:33 | 江苏东方九天新能源材料有限公司 | 285401 | 刘忠于 | 刘忠于 |  | 0.254 | 1610 | 590 | 1 | DL002407004122 | 海金杜门(0.254*590)厚度±0.01，HV90-110,粗糙度0.075-0.5，镍层厚度≥1.9μM/0.38μM，东方退火 | 1 |  | 是 | 是 | 2218 | 3
最终退火 | DL002407004121 | DL00240700412 | 东方20# | 合格 | 让步接收 | 乙 | 李楷文,袁亚东,张天圣 | 1902 | 1902 | 1 | 1610 | 0.254 | 590 | 海金杜门：东方退火工艺：350℃/1.5h,460℃/1.5h,保1+8h,炉号镍带专用炉（11#、12#、13#、14#、16#），装炉最下面一包毛料,上面3包镍钝化卷，转光电850平整 |  | 20600002 | 镍钝化卷半成品 | 0.254-SPCC | 31310013 | 镍钝化卷 | 0.254-SPCC |  | 20 | MO002503 | MO002503-003-01 | NDH001 | 镍钝化模板 | 5680 | 2024-08-09 | 2024-08-10 | 5 | 2024-08-11 14:17:20 | 2024-08-12 17:06:33 | 江苏东方九天新能源材料有限公司 | 285401 | 刘忠于 | 刘忠于 |  | 0.254 | 1610 | 590 | 1 | DL002407004121 | 海金杜门(0.254*590)厚度±0.01，HV90-110,粗糙度0.075-0.5，镍层厚度≥1.9μM/0.38μM，东方退火 | 1 |  | 是 | 是 | 2218 | 3
最终退火 | DL002407003713 | DL00240700371 | 东方20# | 合格 | 让步接收 | 乙 | 李楷文,袁亚东,张天圣 | 1888 | 1888 | 1 | 1600 | 0.254 | 590 | 海金杜门：东方退火工艺：350℃/1.5h,460℃/1.5h,保1+8h,炉号镍带专用炉（11#、12#、13#、14#、16#），装炉最下面一包毛料,上面3包镍钝化卷，转光电850平整 |  | 20600002 | 镍钝化卷半成品 | 0.254-SPCC | 31310013 | 镍钝化卷 | 0.254-SPCC |  | 20 | MO002503 | MO002503-001-03 | NDH001 | 镍钝化模板 | 5510 | 2024-08-09 | 2024-08-10 | 5 | 2024-08-11 14:17:20 | 2024-08-12 17:06:33 | 江苏东方九天新能源材料有限公司 | 285399 | 刘忠于 | 刘忠于 |  | 0.254 | 1600 | 590 | 1 | DL002407003713 | 海金杜门(0.254*590)厚度±0.01，HV90-110,粗糙度0.075-0.5，镍层厚度≥1.9μM/0.38μM，东方退火 | 1 |  | 是 | 是 | 2514 | 1
一次脱脂 | JG1224080152 | JG1224080152 | 东方950脱脂2# | 合格 | 合格品 | 甲 | 周志平 | 14160 | 14140 | 0.9986 | 6050 | 0.4 | 760 | 脱脂（950-2） |  | 20100142 | 轧硬 | 0.4*760-SPCC | 30210015 | 光亮卷 | 0.1-SPCC |  | 10 | MO002577 | MO002577-008 | GLJ002 | 东方光亮卷前处理（0.4轧0.1mm) | 14160 | 2024-08-12 | 2024-08-12 | 3 | 2024-08-12 16:11:59 | 2024-08-12 16:59:02 | 江苏东方九天新能源材料有限公司 | 287988 | 周志平 |  |  | 0.4 | 6060 | 760 | 1 | JG1224080152 |  |  |  | 否 | 否 |  | 8
铬钝化 | JG12240704932 | JG1224070493 | 东方铬钝化750 | 合格 | 合格品 | 甲 | 孙锋 | 2889 | 2889 | 1 | 6290 | 0.1 | 610 | 、 |  | 30210015 | 光亮卷 | 0.1-SPCC | 30110014 | 铬钝化卷 | 0.1-SPCC |  | 10 | MO002504 | MO002504-019-02 | GDH001 | 铬钝化模板 | 5818 | 2024-08-09 | 2024-08-09 | 5 | 2024-08-12 16:41:43 | 2024-08-12 16:43:10 | 江苏东方九天新能源材料有限公司 |  | 倪兵 |  | 1 | 0.1 | 6290 | 610 | 1 | JG12240704932 |  | 1 |  | 是 | 是 | 3 | 19
铬钝化 | JG12240704931 | JG1224070493 | 东方铬钝化750 | 合格 | 合格品 | 甲 | 孙锋 | 2901 | 2901 | 1 | 6300 | 0.1 | 610 | 、 |  | 30210015 | 光亮卷 | 0.1-SPCC | 30110014 | 铬钝化卷 | 0.1-SPCC |  | 10 | MO002504 | MO002504-019-01 | GDH001 | 铬钝化模板 | 5818 | 2024-08-09 | 2024-08-09 | 5 | 2024-08-12 16:41:43 | 2024-08-12 16:43:10 | 江苏东方九天新能源材料有限公司 |  | 倪兵 |  | 1 | 0.1 | 6300 | 610 | 1 | JG12240704931 |  | 1 |  | 是 | 是 | 3 | 19
分剪 | DL0024070039212/7 | DL0024070039212 | 东方分剪5# | 合格 | 合格品 | 乙 | 张建勇 | 0 | 225 |  | 0 | 0.203 | 79.5 | 1：排刀规格 79.5MM*7C 海金杜门 SPCC-Ni 镍层：外1.9um /内 1.27um 2:成品内孔φ400MM 成品外径φ750-1000MM，注：1.成品表面不允许有擦划伤 顶压伤 刀印 油污 用气象包装纸包装 2.成品按顺时针摆放，每一片用3*3MM的木条隔开 、单托上下两片内外圈加纸护角。厚度公差+/-0.01mm，宽度公差+/-0.13mm |  | 31310012 | 镍钝化卷 | 0.203-SPCC | 31320012 | 镍钝化分切带 | 0.203-SPCC |  | 10 | MO002588 | MO002588-002-07 | FJ001 | 分剪模板 | 1746 | 2024-08-12 | 2024-08-12 | 3 | 2024-08-12 16:19:14 | 2024-08-12 16:20:27 | 江苏东方九天新能源材料有限公司 |  | 张建勇 |  | 1 | 0.203 | 0 | 79.5 | 1 | DL0024070039212/7 | 1：排刀规格 79.5MM*7C 海金杜门 SPCC-Ni 镍层：外1.9um /内 1.27um 2:成品内孔φ400MM 成品外径φ750-1000MM，注：1.成品表面不允许有擦划伤 顶压伤 刀印 油污 用气象包装纸包装 2.成品按顺时针摆放，每一片用3*3MM的木条隔开 、单托上下两片内外圈加纸护角。厚度公差+/-0.01mm，宽度公差+/-0.13mm | 1 |  | 是 | 是 | 1 | 2
分剪 | DL0024070039212/6 | DL0024070039212 | 东方分剪5# | 合格 | 合格品 | 乙 | 张建勇 | 0 | 227 |  | 0 | 0.203 | 79.5 | 1：排刀规格 79.5MM*7C 海金杜门 SPCC-Ni 镍层：外1.9um /内 1.27um 2:成品内孔φ400MM 成品外径φ750-1000MM，注：1.成品表面不允许有擦划伤 顶压伤 刀印 油污 用气象包装纸包装 2.成品按顺时针摆放，每一片用3*3MM的木条隔开 、单托上下两片内外圈加纸护角。厚度公差+/-0.01mm，宽度公差+/-0.13mm |  | 31310012 | 镍钝化卷 | 0.203-SPCC | 31320012 | 镍钝化分切带 | 0.203-SPCC |  | 10 | MO002588 | MO002588-002-06 | FJ001 | 分剪模板 | 1746 | 2024-08-12 | 2024-08-12 | 3 | 2024-08-12 16:19:14 | 2024-08-12 16:20:27 | 江苏东方九天新能源材料有限公司 |  | 张建勇 |  | 1 | 0.203 | 0 | 79.5 | 1 | DL0024070039212/6 | 1：排刀规格 79.5MM*7C 海金杜门 SPCC-Ni 镍层：外1.9um /内 1.27um 2:成品内孔φ400MM 成品外径φ750-1000MM，注：1.成品表面不允许有擦划伤 顶压伤 刀印 油污 用气象包装纸包装 2.成品按顺时针摆放，每一片用3*3MM的木条隔开 、单托上下两片内外圈加纸护角。厚度公差+/-0.01mm，宽度公差+/-0.13mm | 1 |  | 是 | 是 | 1 | 2
分剪 | DL0024070039212/5 | DL0024070039212 | 东方分剪5# | 合格 | 合格品 | 乙 | 张建勇 | 0 | 227 |  | 0 | 0.203 | 79.5 | 1：排刀规格 79.5MM*7C 海金杜门 SPCC-Ni 镍层：外1.9um /内 1.27um 2:成品内孔φ400MM 成品外径φ750-1000MM，注：1.成品表面不允许有擦划伤 顶压伤 刀印 油污 用气象包装纸包装 2.成品按顺时针摆放，每一片用3*3MM的木条隔开 、单托上下两片内外圈加纸护角。厚度公差+/-0.01mm，宽度公差+/-0.13mm |  | 31310012 | 镍钝化卷 | 0.203-SPCC | 31320012 | 镍钝化分切带 | 0.203-SPCC |  | 10 | MO002588 | MO002588-002-05 | FJ001 | 分剪模板 | 1746 | 2024-08-12 | 2024-08-12 | 3 | 2024-08-12 16:19:14 | 2024-08-12 16:20:27 | 江苏东方九天新能源材料有限公司 |  | 张建勇 |  | 1 | 0.203 | 0 | 79.5 | 1 | DL0024070039212/5 | 1：排刀规格 79.5MM*7C 海金杜门 SPCC-Ni 镍层：外1.9um /内 1.27um 2:成品内孔φ400MM 成品外径φ750-1000MM，注：1.成品表面不允许有擦划伤 顶压伤 刀印 油污 用气象包装纸包装 2.成品按顺时针摆放，每一片用3*3MM的木条隔开 、单托上下两片内外圈加纸护角。厚度公差+/-0.01mm，宽度公差+/-0.13mm | 1 |  | 是 | 是 | 1 | 2
分剪 | DL0024070039212/4 | DL0024070039212 | 东方分剪5# | 合格 | 合格品 | 乙 | 张建勇 | 0 | 228 |  | 0 | 0.203 | 79.5 | 1：排刀规格 79.5MM*7C 海金杜门 SPCC-Ni 镍层：外1.9um /内 1.27um 2:成品内孔φ400MM 成品外径φ750-1000MM，注：1.成品表面不允许有擦划伤 顶压伤 刀印 油污 用气象包装纸包装 2.成品按顺时针摆放，每一片用3*3MM的木条隔开 、单托上下两片内外圈加纸护角。厚度公差+/-0.01mm，宽度公差+/-0.13mm |  | 31310012 | 镍钝化卷 | 0.203-SPCC | 31320012 | 镍钝化分切带 | 0.203-SPCC |  | 10 | MO002588 | MO002588-002-04 | FJ001 | 分剪模板 | 1746 | 2024-08-12 | 2024-08-12 | 3 | 2024-08-12 16:19:14 | 2024-08-12 16:20:27 | 江苏东方九天新能源材料有限公司 |  | 张建勇 |  | 1 | 0.203 | 0 | 79.5 | 1 | DL0024070039212/4 | 1：排刀规格 79.5MM*7C 海金杜门 SPCC-Ni 镍层：外1.9um /内 1.27um 2:成品内孔φ400MM 成品外径φ750-1000MM，注：1.成品表面不允许有擦划伤 顶压伤 刀印 油污 用气象包装纸包装 2.成品按顺时针摆放，每一片用3*3MM的木条隔开 、单托上下两片内外圈加纸护角。厚度公差+/-0.01mm，宽度公差+/-0.13mm | 1 |  | 是 | 是 | 1 | 2
分剪 | DL0024070039212/3 | DL0024070039212 | 东方分剪5# | 合格 | 合格品 | 乙 | 张建勇 | 0 | 229 |  | 0 | 0.203 | 79.5 | 1：排刀规格 79.5MM*7C 海金杜门 SPCC-Ni 镍层：外1.9um /内 1.27um 2:成品内孔φ400MM 成品外径φ750-1000MM，注：1.成品表面不允许有擦划伤 顶压伤 刀印 油污 用气象包装纸包装 2.成品按顺时针摆放，每一片用3*3MM的木条隔开 、单托上下两片内外圈加纸护角。厚度公差+/-0.01mm，宽度公差+/-0.13mm |  | 31310012 | 镍钝化卷 | 0.203-SPCC | 31320012 | 镍钝化分切带 | 0.203-SPCC |  | 10 | MO002588 | MO002588-002-03 | FJ001 | 分剪模板 | 1746 | 2024-08-12 | 2024-08-12 | 3 | 2024-08-12 16:19:14 | 2024-08-12 16:20:27 | 江苏东方九天新能源材料有限公司 |  | 张建勇 |  | 1 | 0.203 | 0 | 79.5 | 1 | DL0024070039212/3 | 1：排刀规格 79.5MM*7C 海金杜门 SPCC-Ni 镍层：外1.9um /内 1.27um 2:成品内孔φ400MM 成品外径φ750-1000MM，注：1.成品表面不允许有擦划伤 顶压伤 刀印 油污 用气象包装纸包装 2.成品按顺时针摆放，每一片用3*3MM的木条隔开 、单托上下两片内外圈加纸护角。厚度公差+/-0.01mm，宽度公差+/-0.13mm | 1 |  | 是 | 是 | 1 | 2
分剪 | DL0024070039212/2 | DL0024070039212 | 东方分剪5# | 合格 | 合格品 | 乙 | 张建勇 | 0 | 229 |  | 0 | 0.203 | 79.5 | 1：排刀规格 79.5MM*7C 海金杜门 SPCC-Ni 镍层：外1.9um /内 1.27um 2:成品内孔φ400MM 成品外径φ750-1000MM，注：1.成品表面不允许有擦划伤 顶压伤 刀印 油污 用气象包装纸包装 2.成品按顺时针摆放，每一片用3*3MM的木条隔开 、单托上下两片内外圈加纸护角。厚度公差+/-0.01mm，宽度公差+/-0.13mm |  | 31310012 | 镍钝化卷 | 0.203-SPCC | 31320012 | 镍钝化分切带 | 0.203-SPCC |  | 10 | MO002588 | MO002588-002-02 | FJ001 | 分剪模板 | 1746 | 2024-08-12 | 2024-08-12 | 3 | 2024-08-12 16:19:14 | 2024-08-12 16:20:27 | 江苏东方九天新能源材料有限公司 |  | 张建勇 |  | 1 | 0.203 | 0 | 79.5 | 1 | DL0024070039212/2 | 1：排刀规格 79.5MM*7C 海金杜门 SPCC-Ni 镍层：外1.9um /内 1.27um 2:成品内孔φ400MM 成品外径φ750-1000MM，注：1.成品表面不允许有擦划伤 顶压伤 刀印 油污 用气象包装纸包装 2.成品按顺时针摆放，每一片用3*3MM的木条隔开 、单托上下两片内外圈加纸护角。厚度公差+/-0.01mm，宽度公差+/-0.13mm | 1 |  | 是 | 是 | 1 | 2
分剪 | DL0024070039212/1 | DL0024070039212 | 东方分剪5# | 返工 | 返工 | 乙 | 张建勇 | 0 | 229 |  | 0 | 0.203 | 79.5 | 1：排刀规格 79.5MM*7C 海金杜门 SPCC-Ni 镍层：外1.9um /内 1.27um 2:成品内孔φ400MM 成品外径φ750-1000MM，注：1.成品表面不允许有擦划伤 顶压伤 刀印 油污 用气象包装纸包装 2.成品按顺时针摆放，每一片用3*3MM的木条隔开 、单托上下两片内外圈加纸护角。厚度公差+/-0.01mm，宽度公差+/-0.13mm |  |  |  |  | 31320012 | 镍钝化分切带 | 0.203-SPCC |  | 10 | MO002588 | MO002588-002-01 | FJ001 | 分剪模板 | 1746 | 2024-08-12 | 2024-08-12 | 3 | 2024-08-12 16:19:14 | 2024-08-12 16:20:27 | 江苏东方九天新能源材料有限公司 |  | 张建勇 |  | 1 | 0.203 | 0 | 79.5 | 1 | DL0024070039212/1 | 1：排刀规格 79.5MM*7C 海金杜门 SPCC-Ni 镍层：外1.9um /内 1.27um 2:成品内孔φ400MM 成品外径φ750-1000MM，注：1.成品表面不允许有擦划伤 顶压伤 刀印 油污 用气象包装纸包装 2.成品按顺时针摆放，每一片用3*3MM的木条隔开 、单托上下两片内外圈加纸护角。厚度公差+/-0.01mm，宽度公差+/-0.13mm | 0 | 内480米粘刚折印，待翻包 |  |  | 1 | 2
铬钝化 | JG12240705551 | JG12240705551 | 东方铬钝化950 | 合格 | 让步接收 | 甲 | 韩康 | 5440 | 5425 | 0.9972 | 10010 | 0.1 | 710 | 、 | 整卷板面中间黄斑 | 30210015 | 光亮卷 | 0.1-SPCC | 30110014 | 铬钝化卷 | 0.1-SPCC |  | 10 | MO002562 | MO002562-001 | GDH001 | 铬钝化模板 | 5440 | 2024-08-11 | 2024-08-11 | 5 | 2024-08-12 16:04:32 | 2024-08-12 16:14:21 | 江苏东方九天新能源材料有限公司 | 286956 | 孙槐兵 |  |  | 0.1 | 10030 | 710 | 1 | JG12240705551 |  | 1 | S色差(色差 白斑 条印 来料整卷板面中间黄斑) | 是 | 是 | 10 | 1
一次脱脂 | JG1224080151 | JG1224080151 | 东方950脱脂2# | 合格 | 合格品 | 甲 | 周志平 | 14140 | 14100 | 0.9972 | 6050 | 0.4 | 760 | 脱脂（950-2） |  | 20100142 | 轧硬 | 0.4*760-SPCC | 30210015 | 光亮卷 | 0.1-SPCC |  | 10 | MO002577 | MO002577-007 | GLJ002 | 东方光亮卷前处理（0.4轧0.1mm) | 14140 | 2024-08-12 | 2024-08-12 | 3 | 2024-08-12 15:22:55 | 2024-08-12 16:11:10 | 江苏东方九天新能源材料有限公司 | 287987 | 周志平 |  |  | 0.4 | 6060 | 760 | 1 | JG1224080151 |  |  |  | 否 | 否 |  | 7
最终冷轧 | DL0024080011 | DL0024080011 | 东方650轧机 | 合格 | 合格品 | 乙 | 顾峰 | 9505 | 9450 | 0.9942 | 6400 | 0.3 | 610 | 昆山宝必达：650轧机中间道次用普光辊(Ra0.2-0.3um)轧制,最后一道建议用Ra1.0-1.2μm毛化辊轧至0.29mm（0.6-0.44-0.35-0.3）厚度公差：0.305-0.310mm，板面粗糙度控制Ra0.6-0.8μm, 转脱脂 | X细划伤(),A暗线印(),S色差条印(),Z振纹() | 20100082 | 轧硬 | 0.6*610-SPCC | 31010029 | 小品种钢卷 | 0.29-SPCC |  | 20 | MO002352 | MO002352-001 | XPZG001 | 小品种钢前处理模板 | 9525 | 2024-08-05 | 2024-08-19 | 3 | 2024-08-12 15:56:00 | 2024-08-12 15:58:45 | 江苏东方九天新能源材料有限公司 | 280433 | 顾峰 |  |  | 0.6 | 3330 | 610 | 1 | DL0024080011 | 昆山宝必达:(0.29*610),厚度±0.01mm，HV100-120,粗糙度0.7-1.0μM，卷重2-3吨 |  | X细划伤(),A暗线印(),S色差条印(),Z振纹() | 否 | 否 |  | 1
一次脱脂 | JG1224080141 | JG1224080141 | 东方950脱脂2# | 合格 | 合格品 | 甲 | 周志平 | 14250 | 14260 | 1.0007 | 6100 | 0.4 | 760 | 脱脂（950-2） |  | 20100142 | 轧硬 | 0.4*760-SPCC | 30210015 | 光亮卷 | 0.1-SPCC |  | 10 | MO002576 | MO002576-011 | GLJ002 | 东方光亮卷前处理（0.4轧0.1mm) | 14250 | 2024-08-12 | 2024-08-12 | 3 | 2024-08-12 14:50:57 | 2024-08-12 15:19:48 | 江苏东方九天新能源材料有限公司 | 287979 | 周志平 |  |  | 0.4 | 6100 | 760 | 1 | JG1224080141 |  |  |  | 否 | 否 |  | 11
最终冷轧 | JG1224080019 | JG1224080019 | 东方850轧机 | 合格 | 合格品 | 乙 | 肖勋民 | 13420 | 13360 | 0.9955 | 24676 | 0.1 | 710 | 850轧机普光辊(Ra0.4-0.6μm)轧制0.1mm(0.4-0.25-0.15-0.115-0.1) |  | 20100028 | 轧硬 | 0.4*710-SPCC | 30210015 | 光亮卷 | 0.1-SPCC |  | 30 | MO002268 | MO002268-009 | GLJ002 | 东方光亮卷前处理（0.4轧0.1mm) | 13440 | 2024-08-02 | 2024-08-16 | 3 | 2024-08-12 14:57:13 | 2024-08-12 15:13:15 | 江苏东方九天新能源材料有限公司 | 275579 | 肖勋民 |  |  | 0.4 | 6120 | 710 | 1 | JG1224080019 | 轧0.1，米数控制在24500-24600米；脱脂平均分包 |  |  | 否 | 否 |  | 9
铬钝化 | JG1224070387122 | JG122407038712 | 东方铬钝化950 | 合格 | 合格品 | 甲 | 韩康 | 2227 | 2227 | 1 | 4210 | 0.1 | 710 | 、 |  | 30210015 | 光亮卷 | 0.1-SPCC | 30110014 | 铬钝化卷 | 0.1-SPCC |  | 10 | MO002562 | MO002562-008-02 | GDH001 | 铬钝化模板 | 4450 | 2024-08-11 | 2024-08-11 | 5 | 2024-08-12 14:56:15 | 2024-08-12 14:57:00 | 江苏东方九天新能源材料有限公司 |  | 孙槐兵 |  | 1 | 0.1 | 4210 | 710 | 1 | JG1224070387122 |  | 1 |  | 是 | 是 | 1 | 8
铬钝化 | JG1224070387121 | JG122407038712 | 东方铬钝化950 | 合格 | 合格品 | 甲 | 韩康 | 2225 | 2225 | 1 | 4200 | 0.1 | 710 | 、 |  | 30210015 | 光亮卷 | 0.1-SPCC | 30110014 | 铬钝化卷 | 0.1-SPCC |  | 10 | MO002562 | MO002562-008-01 | GDH001 | 铬钝化模板 | 4450 | 2024-08-11 | 2024-08-11 | 5 | 2024-08-12 14:56:15 | 2024-08-12 14:57:00 | 江苏东方九天新能源材料有限公司 |  | 孙槐兵 |  | 1 | 0.1 | 4200 | 710 | 1 | JG1224070387121 |  | 1 |  | 是 | 是 | 1 | 8
最终冷轧 | JG1224070417 | JG1224070417 | 东方850轧机 | 合格 | 合格品 | 乙 | 杨海鹏 | 13435 | 13300 | 0.99 | 24484 | 0.1 | 710 | 850轧机普光辊(Ra0.4-0.6μm)轧制0.1mm(0.4-0.25-0.15-0.115-0.1) |  | 20100028 | 轧硬 | 0.4*710-SPCC | 30210015 | 光亮卷 | 0.1-SPCC |  | 30 | MO002211 | MO002211-001 | GLJ002 | 东方光亮卷前处理（0.4轧0.1mm) | 13450 | 2024-07-30 | 2024-08-15 | 3 | 2024-08-12 14:55:13 | 2024-08-12 14:56:09 | 江苏东方九天新能源材料有限公司 | 269691 | 杨海鹏 |  |  | 0.4 | 6100 | 710 | 1 | JG1224070417 | 轧0.1，米数控制在24600-24700；脱脂平均分包 |  |  | 否 | 否 |  | 1
铬钝化 | JG12240703421 | JG12240703421 | 东方铬钝化950 | 合格 | 合格品 | 甲 | 韩康 | 4770 | 4745 | 0.9948 | 6790 | 0.125 | 760 | / |  | 30210004 | 光亮卷 | 0.125-SPCC | 30110004 | 铬钝化卷 | 0.125-SPCC |  | 10 | MO002522 | MO002522-009 | GDH001 | 铬钝化模板 | 4770 | 2024-08-10 | 2024-08-10 | 5 | 2024-08-12 14:47:07 | 2024-08-12 14:47:39 | 江苏东方九天新能源材料有限公司 | 285667 | 孙槐兵 |  |  | 0.125 | 6810 | 760 | 1 | JG12240703421 |  | 1 |  | 是 | 是 | 0 | 9
平整翻包 | JG122407040111 | JG1224070401 | 东方1150平整 | 合格 | 让步接收 | 甲 | 刘飞,宋红飞 | 5890 | 5890 | 1 | 10950 | 0.1 | 710 | 翻包喊质检确认 | 来料操30CM内花辊印【轻】 |  |  |  | 30210015 | 光亮卷 | 0.1-SPCC |  | 70 | MO001831 | MO001831-013-01-01 | GLJ002 | 东方光亮卷前处理（0.4轧0.1mm) | 13690 | 2024-07-19 | 2024-07-19 | 3 | 2024-08-12 14:24:59 | 2024-08-12 14:35:01 | 江苏东方九天新能源材料有限公司 |  | 宋红飞 |  | 1 | 0.1 | 10950 | 710 | 1 | JG122407040111 | 轧0.1；米数控制在25100-25200，脱脂平均分包 | 1 | 来料操30CM内花辊印【轻】 | 是 | 是 | 6843 | 13
分剪 | DL002407001511/7 | DL002407001511 | 东方分剪5# | 返工 | 返工 | 乙 | 张建勇 | 0 | 249 |  | 0 | 0.203 | 79.5 | 1：排刀规格 79.5MM*7C 海金杜门 SPCC-Ni 镍层：外1.9um /内 1.27um 2:成品内孔φ400MM 成品外径φ750-1000MM，注：1.成品表面不允许有擦划伤 顶压伤 刀印 油污 用气象包装纸包装 2.成品按顺时针摆放，每一片用3*3MM的木条隔开 、单托上下两片内外圈加纸护角。厚度公差+/-0.01mm，宽度公差+/-0.13mm | 夹纸处把纸拿掉，待翻包 |  |  |  | 31320012 | 镍钝化分切带 | 0.203-SPCC |  | 10 | MO002588 | MO002588-001-07 | FJ001 | 分剪模板 | 1882 | 2024-08-12 | 2024-08-12 | 3 | 2024-08-12 13:56:36 | 2024-08-12 14:23:21 | 江苏东方九天新能源材料有限公司 |  | 张建勇 |  | 1 | 0.203 | 0 | 79.5 | 1 | DL002407001511/7 | 1：排刀规格 79.5MM*7C 海金杜门 SPCC-Ni 镍层：外1.9um /内 1.27um 2:成品内孔φ400MM 成品外径φ750-1000MM，注：1.成品表面不允许有擦划伤 顶压伤 刀印 油污 用气象包装纸包装 2.成品按顺时针摆放，每一片用3*3MM的木条隔开 、单托上下两片内外圈加纸护角。厚度公差+/-0.01mm，宽度公差+/-0.13mm | 0 |  |  |  | 174 | 1
分剪 | DL002407001511/6 | DL002407001511 | 东方分剪5# | 返工 | 返工 | 乙 | 张建勇 | 0 | 250 |  | 0 | 0.203 | 79.5 | 1：排刀规格 79.5MM*7C 海金杜门 SPCC-Ni 镍层：外1.9um /内 1.27um 2:成品内孔φ400MM 成品外径φ750-1000MM，注：1.成品表面不允许有擦划伤 顶压伤 刀印 油污 用气象包装纸包装 2.成品按顺时针摆放，每一片用3*3MM的木条隔开 、单托上下两片内外圈加纸护角。厚度公差+/-0.01mm，宽度公差+/-0.13mm | 内1020米，1030米处各1个孔洞，待翻包 |  |  |  | 31320012 | 镍钝化分切带 | 0.203-SPCC |  | 10 | MO002588 | MO002588-001-06 | FJ001 | 分剪模板 | 1882 | 2024-08-12 | 2024-08-12 | 3 | 2024-08-12 13:56:36 | 2024-08-12 14:23:21 | 江苏东方九天新能源材料有限公司 |  | 张建勇 |  | 1 | 0.203 | 0 | 79.5 | 1 | DL002407001511/6 | 1：排刀规格 79.5MM*7C 海金杜门 SPCC-Ni 镍层：外1.9um /内 1.27um 2:成品内孔φ400MM 成品外径φ750-1000MM，注：1.成品表面不允许有擦划伤 顶压伤 刀印 油污 用气象包装纸包装 2.成品按顺时针摆放，每一片用3*3MM的木条隔开 、单托上下两片内外圈加纸护角。厚度公差+/-0.01mm，宽度公差+/-0.13mm | 0 | 内1020米，1030米处各1个孔洞，待翻包 |  |  | 174 | 1
分剪 | DL002407001511/5 | DL002407001511 | 东方分剪5# | 合格 | 合格品 | 乙 | 张建勇 | 0 | 248 |  | 0 | 0.203 | 79.5 | 1：排刀规格 79.5MM*7C 海金杜门 SPCC-Ni 镍层：外1.9um /内 1.27um 2:成品内孔φ400MM 成品外径φ750-1000MM，注：1.成品表面不允许有擦划伤 顶压伤 刀印 油污 用气象包装纸包装 2.成品按顺时针摆放，每一片用3*3MM的木条隔开 、单托上下两片内外圈加纸护角。厚度公差+/-0.01mm，宽度公差+/-0.13mm |  | 31310012 | 镍钝化卷 | 0.203-SPCC | 31320012 | 镍钝化分切带 | 0.203-SPCC |  | 10 | MO002588 | MO002588-001-05 | FJ001 | 分剪模板 | 1882 | 2024-08-12 | 2024-08-12 | 3 | 2024-08-12 13:56:36 | 2024-08-12 14:23:21 | 江苏东方九天新能源材料有限公司 |  | 张建勇 |  | 1 | 0.203 | 0 | 79.5 | 1 | DL002407001511/5 | 1：排刀规格 79.5MM*7C 海金杜门 SPCC-Ni 镍层：外1.9um /内 1.27um 2:成品内孔φ400MM 成品外径φ750-1000MM，注：1.成品表面不允许有擦划伤 顶压伤 刀印 油污 用气象包装纸包装 2.成品按顺时针摆放，每一片用3*3MM的木条隔开 、单托上下两片内外圈加纸护角。厚度公差+/-0.01mm，宽度公差+/-0.13mm | 1 |  | 是 | 是 | 174 | 1
分剪 | DL002407001511/4 | DL002407001511 | 东方分剪5# | 合格 | 合格品 | 乙 | 张建勇 | 0 | 248 |  | 0 | 0.203 | 79.5 | 1：排刀规格 79.5MM*7C 海金杜门 SPCC-Ni 镍层：外1.9um /内 1.27um 2:成品内孔φ400MM 成品外径φ750-1000MM，注：1.成品表面不允许有擦划伤 顶压伤 刀印 油污 用气象包装纸包装 2.成品按顺时针摆放，每一片用3*3MM的木条隔开 、单托上下两片内外圈加纸护角。厚度公差+/-0.01mm，宽度公差+/-0.13mm |  | 31310012 | 镍钝化卷 | 0.203-SPCC | 31320012 | 镍钝化分切带 | 0.203-SPCC |  | 10 | MO002588 | MO002588-001-04 | FJ001 | 分剪模板 | 1882 | 2024-08-12 | 2024-08-12 | 3 | 2024-08-12 13:56:36 | 2024-08-12 14:23:21 | 江苏东方九天新能源材料有限公司 |  | 张建勇 |  | 1 | 0.203 | 0 | 79.5 | 1 | DL002407001511/4 | 1：排刀规格 79.5MM*7C 海金杜门 SPCC-Ni 镍层：外1.9um /内 1.27um 2:成品内孔φ400MM 成品外径φ750-1000MM，注：1.成品表面不允许有擦划伤 顶压伤 刀印 油污 用气象包装纸包装 2.成品按顺时针摆放，每一片用3*3MM的木条隔开 、单托上下两片内外圈加纸护角。厚度公差+/-0.01mm，宽度公差+/-0.13mm | 1 |  | 是 | 是 | 174 | 1
分剪 | DL002407001511/3 | DL002407001511 | 东方分剪5# | 合格 | 合格品 | 乙 | 张建勇 | 0 | 248 |  | 0 | 0.203 | 79.5 | 1：排刀规格 79.5MM*7C 海金杜门 SPCC-Ni 镍层：外1.9um /内 1.27um 2:成品内孔φ400MM 成品外径φ750-1000MM，注：1.成品表面不允许有擦划伤 顶压伤 刀印 油污 用气象包装纸包装 2.成品按顺时针摆放，每一片用3*3MM的木条隔开 、单托上下两片内外圈加纸护角。厚度公差+/-0.01mm，宽度公差+/-0.13mm |  | 31310012 | 镍钝化卷 | 0.203-SPCC | 31320012 | 镍钝化分切带 | 0.203-SPCC |  | 10 | MO002588 | MO002588-001-03 | FJ001 | 分剪模板 | 1882 | 2024-08-12 | 2024-08-12 | 3 | 2024-08-12 13:56:36 | 2024-08-12 14:23:21 | 江苏东方九天新能源材料有限公司 |  | 张建勇 |  | 1 | 0.203 | 0 | 79.5 | 1 | DL002407001511/3 | 1：排刀规格 79.5MM*7C 海金杜门 SPCC-Ni 镍层：外1.9um /内 1.27um 2:成品内孔φ400MM 成品外径φ750-1000MM，注：1.成品表面不允许有擦划伤 顶压伤 刀印 油污 用气象包装纸包装 2.成品按顺时针摆放，每一片用3*3MM的木条隔开 、单托上下两片内外圈加纸护角。厚度公差+/-0.01mm，宽度公差+/-0.13mm | 1 |  | 是 | 是 | 174 | 1
分剪 | DL002407001511/2 | DL002407001511 | 东方分剪5# | 合格 | 合格品 | 乙 | 张建勇 | 0 | 246 |  | 0 | 0.203 | 79.5 | 1：排刀规格 79.5MM*7C 海金杜门 SPCC-Ni 镍层：外1.9um /内 1.27um 2:成品内孔φ400MM 成品外径φ750-1000MM，注：1.成品表面不允许有擦划伤 顶压伤 刀印 油污 用气象包装纸包装 2.成品按顺时针摆放，每一片用3*3MM的木条隔开 、单托上下两片内外圈加纸护角。厚度公差+/-0.01mm，宽度公差+/-0.13mm |  | 31310012 | 镍钝化卷 | 0.203-SPCC | 31320012 | 镍钝化分切带 | 0.203-SPCC |  | 10 | MO002588 | MO002588-001-02 | FJ001 | 分剪模板 | 1882 | 2024-08-12 | 2024-08-12 | 3 | 2024-08-12 13:56:36 | 2024-08-12 14:23:21 | 江苏东方九天新能源材料有限公司 |  | 张建勇 |  | 1 | 0.203 | 0 | 79.5 | 1 | DL002407001511/2 | 1：排刀规格 79.5MM*7C 海金杜门 SPCC-Ni 镍层：外1.9um /内 1.27um 2:成品内孔φ400MM 成品外径φ750-1000MM，注：1.成品表面不允许有擦划伤 顶压伤 刀印 油污 用气象包装纸包装 2.成品按顺时针摆放，每一片用3*3MM的木条隔开 、单托上下两片内外圈加纸护角。厚度公差+/-0.01mm，宽度公差+/-0.13mm | 1 |  | 是 | 是 | 174 | 1
分剪 | DL002407001511/1 | DL002407001511 | 东方分剪5# | 合格 | 合格品 | 乙 | 张建勇 | 0 | 245 |  | 0 | 0.203 | 79.5 | 1：排刀规格 79.5MM*7C 海金杜门 SPCC-Ni 镍层：外1.9um /内 1.27um 2:成品内孔φ400MM 成品外径φ750-1000MM，注：1.成品表面不允许有擦划伤 顶压伤 刀印 油污 用气象包装纸包装 2.成品按顺时针摆放，每一片用3*3MM的木条隔开 、单托上下两片内外圈加纸护角。厚度公差+/-0.01mm，宽度公差+/-0.13mm |  | 31310012 | 镍钝化卷 | 0.203-SPCC | 31320012 | 镍钝化分切带 | 0.203-SPCC |  | 10 | MO002588 | MO002588-001-01 | FJ001 | 分剪模板 | 1882 | 2024-08-12 | 2024-08-12 | 3 | 2024-08-12 13:56:36 | 2024-08-12 14:23:21 | 江苏东方九天新能源材料有限公司 |  | 张建勇 |  | 1 | 0.203 | 0 | 79.5 | 1 | DL002407001511/1 | 1：排刀规格 79.5MM*7C 海金杜门 SPCC-Ni 镍层：外1.9um /内 1.27um 2:成品内孔φ400MM 成品外径φ750-1000MM，注：1.成品表面不允许有擦划伤 顶压伤 刀印 油污 用气象包装纸包装 2.成品按顺时针摆放，每一片用3*3MM的木条隔开 、单托上下两片内外圈加纸护角。厚度公差+/-0.01mm，宽度公差+/-0.13mm | 1 |  | 是 | 是 | 174 | 1
一次脱脂 | JG1224080207 | JG1224080207 | 东方950脱脂2# | 合格 | 合格品 | 甲 | 周志平 | 14300 | 14280 | 0.9986 | 6100 | 0.4 | 760 | 脱脂（950-2） |  | 20100142 | 轧硬 | 0.4*760-SPCC | 30210015 | 光亮卷 | 0.1-SPCC |  | 10 | MO002576 | MO002576-008 | GLJ002 | 东方光亮卷前处理（0.4轧0.1mm) | 14300 | 2024-08-12 | 2024-08-12 | 3 | 2024-08-12 14:22:11 | 2024-08-12 14:23:02 | 江苏东方九天新能源材料有限公司 | 287976 | 周志平 |  |  | 0.4 | 6120 | 760 | 1 | JG1224080207 |  |  |  | 否 | 否 |  | 8
最终冷轧 | DL0024080012 | DL0024080012 | 东方650轧机 | 合格 | 合格品 | 乙 | 刘爱民 | 9495 | 9430 | 0.9932 | 5550 | 0.34 | 610 | 昆山宝必达：650轧机中间道次用普光辊(Ra0.2-0.3um)轧制,最后一道建议用Ra1.0-1.2μm毛化辊轧至0.34mm（0.6-0.48-0.40-0.34）厚度公差：0.357-0.362mm，板面粗糙度控制Ra0.6-0.8μm, 转脱脂 | X细划伤(),A暗线印(),S色差条印(),Z振纹() | 20100082 | 轧硬 | 0.6*610-SPCC | 31010035 | 小品种钢卷 | 0.34-SPCC |  | 20 | MO002353 | MO002353-001 | XPZG001 | 小品种钢前处理模板 | 9510 | 2024-08-05 | 2024-08-19 | 3 | 2024-08-12 13:56:41 | 2024-08-12 13:57:21 | 江苏东方九天新能源材料有限公司 | 280437 | 刘爱民 |  |  | 0.6 | 3320 | 610 | 1 | DL0024080012 | 昆山宝必达:(0.34*610),厚度±0.01mm，HV100-120,粗糙度0.7-1.0μM，卷重2-3吨 |  | X细划伤(),A暗线印(),S色差条印(),Z振纹() | 否 | 否 |  | 1
一次脱脂 | JG1224080203 | JG1224080203 | 东方950脱脂2# | 合格 | 合格品 | 甲 | 韩成飞 | 14095 | 14080 | 0.9989 | 6040 | 0.4 | 760 | 脱脂（950-2） |  | 20100142 | 轧硬 | 0.4*760-SPCC | 30210015 | 光亮卷 | 0.1-SPCC |  | 10 | MO002579 | MO002579-006 | GLJ002 | 东方光亮卷前处理（0.4轧0.1mm) | 14095 | 2024-08-12 | 2024-08-12 | 3 | 2024-08-12 13:30:20 | 2024-08-12 13:31:40 | 江苏东方九天新能源材料有限公司 | 287998 | 周志平 |  |  | 0.4 | 0 | 760 | 1 | JG1224080203 |  |  |  | 否 | 否 |  | 6
平整翻包 | JG122407041912 | JG1224070419 | 东方1150平整 | 待判定 | 5 | 甲 | 刘飞,宋红飞 | 1830 | 1830 | 1 | 3400 | 0.1 | 710 | 翻包喊质检确认 | 色差，操10CM花辊印【轻】 |  |  |  | 30210015 | 光亮卷 | 0.1-SPCC |  | 70 | MO001803 | MO001803-001-01-02 | GLJ002 | 东方光亮卷前处理（0.4轧0.1mm) | 13470 | 2024-07-19 | 2024-08-03 | 5 | 2024-08-12 13:18:14 | 2024-08-12 13:26:57 | 江苏东方九天新能源材料有限公司 |  | 宋红飞 |  | 1 | 0.1 | 3400 | 710 | 1 | JG122407041912 | 轧0.1；米数控制在24700-24800，脱脂平均分包 | 1 | 色差，操10CM花辊印【轻】 | 是 | 是 | 3805 | 1
最终脱脂 | JG12240703192 | JG1224070319 | 东方950脱脂1# | 合格 | 合格品 | 甲 | 王建军,关莫平 | 5830 | 5830 | 1 | 10120 | 0.1 | 760 | 脱脂（950-1） |  | 20100142 | 轧硬 | 0.4*760-SPCC | 30210015 | 光亮卷 | 0.1-SPCC |  | 40 | MO001991 | MO001991-017-02 | GLJ002 | 东方光亮卷前处理（0.4轧0.1mm) | 13490 | 2024-07-24 | 2024-08-15 | 3 | 2024-08-12 13:19:16 | 2024-08-12 13:21:48 | 江苏东方九天新能源材料有限公司 |  | 王建军 |  | 1 | 0.1 | 10120 | 760 | 1 | JG12240703192 | 轧0.1，米数控制在22800-22900米，脱脂分一包9200米。 |  |  |  |  | 9646 | 17
最终脱脂 | JG12240703191 | JG1224070319 | 东方950脱脂1# | 合格 | 合格品 | 甲 | 王建军,关莫平 | 7445 | 7445 | 1 | 13000 | 0.1 | 760 | 脱脂（950-1） |  | 20100142 | 轧硬 | 0.4*760-SPCC | 30210015 | 光亮卷 | 0.1-SPCC |  | 40 | MO001991 | MO001991-017-01 | GLJ002 | 东方光亮卷前处理（0.4轧0.1mm) | 13490 | 2024-07-24 | 2024-08-15 | 3 | 2024-08-12 13:19:16 | 2024-08-12 13:21:48 | 江苏东方九天新能源材料有限公司 |  | 王建军 |  | 1 | 0.1 | 13000 | 760 | 1 | JG12240703191 | 轧0.1，米数控制在22800-22900米，脱脂分一包9200米。 |  |  |  |  | 9646 | 17
最终平整 | DL122407008212 | DL1224070082 | 东方850平整 | 其他入库 | 成品退库 | 乙 | 鞠承,姚学禹 | 2120 | 2120 | 1 | 640 | 0.69 | 610 | 泰兴双永：850平整建议用Ra1.2-1.4μm毛化辊，厚度公差：0.680-0.700mm，硬度95-110HV，粗糙度0.8-1.0μm. | N粘钢折印(300米后传20-60CM)，未取样测性能 |  |  |  | 31010069 | 小品种钢卷 | 0.69-SPCC |  | 50 | MO002152 | MO002152-001-01-02 | XPZG001 | 小品种钢前处理模板 | 12575 | 2024-07-29 | 2024-08-13 | 3 | 2024-08-10 05:45:36 | 2024-08-12 13:12:50 | 江苏东方九天新能源材料有限公司 |  | 鞠承 |  | 1 | 0.69 | 640 | 610 | 1 | DL122407008212 | 泰兴双永(0.69*610)厚度±0.01mm，HV90-110,粗糙度0.8-1.0μM，卷重2-3吨 | 1 | N粘钢折印(300米后传20-60CM) | 是 | 是 | 3472 | 1
最终平整 | DL122407008211 | DL1224070082 | 东方850平整 | 合格 | 合格品 | 乙 | 鞠承,姚学禹 | 2970 | 2970 | 1 | 900 | 0.69 | 610 | 泰兴双永：850平整建议用Ra1.2-1.4μm毛化辊，厚度公差：0.680-0.700mm，硬度95-110HV，粗糙度0.8-1.0μm. |  | 20100130 | 轧硬 | 1.2*610-SPCC | 31010069 | 小品种钢卷 | 0.69-SPCC |  | 50 | MO002152 | MO002152-001-01-01 | XPZG001 | 小品种钢前处理模板 | 12575 | 2024-07-29 | 2024-08-13 | 3 | 2024-08-09 01:08:55 | 2024-08-12 13:12:50 | 江苏东方九天新能源材料有限公司 |  | 鞠承 |  | 1 | 0.69 | 900 | 610 | 1 | DL122407008211 | 泰兴双永(0.69*610)厚度±0.01mm，HV90-110,粗糙度0.8-1.0μM，卷重2-3吨 | 1 |  | 是 | 是 | 3472 | 1
最终平整 | DL12240700722 | DL1224070072 | 东方850平整 | 其他入库 | 成品退库 | 乙 | 鞠承,姚学禹 | 2760 | 2760 | 1 | 930 | 0.675 | 565 | 昆山富维：850平整建议用Ra0.8-1.2um毛化辊，厚度公差：0.667-0.683mm，粗糙度：Ra0.5-0.7um.硬度HV80-110，取A4纸贴打包后贴外面 | 两边氧化边，730米后板面中间20-56CM粘钢折印 |  |  |  | 31010091 | 小品种钢卷 | 0.675-SPCC |  | 50 | MO001952 | MO001952-002-02 | XPZG001 | 小品种钢前处理模板 | 5995 | 2024-07-23 | 2024-08-04 | 5 | 2024-08-11 19:21:06 | 2024-08-12 13:10:44 | 江苏东方九天新能源材料有限公司 |  | 鞠承 |  | 1 | 0.675 | 930 | 565 | 1 | DL12240700722 | 昆山富维：（0.675*565）厚度公差：+/-0.008mm，HV80-110,粗糙度0.5-0.7um,卷重2-3吨，取A4纸贴打包后贴外面 | 1 | Y氧化边(两边重),N粘钢折印(730米后板面中间20-56CM) | 是 | 是 | 3201 | 2
最终平整 | DL12240700721 | DL1224070072 | 东方850平整 | 合格 | 让步接收 | 乙 | 鞠承,姚学禹 | 2680 | 2680 | 1 | 900 | 0.675 | 565 | 昆山富维：850平整建议用Ra0.8-1.2um毛化辊，厚度公差：0.667-0.683mm，粗糙度：Ra0.5-0.7um.硬度HV80-110，取A4纸贴打包后贴外面 | 板面振纹，内50米操10CM2个虫斑，板面白斑，两边氧化边重 |  |  |  | 31010091 | 小品种钢卷 | 0.675-SPCC |  | 50 | MO001952 | MO001952-002-01 | XPZG001 | 小品种钢前处理模板 | 5995 | 2024-07-23 | 2024-08-04 | 5 | 2024-08-11 19:21:06 | 2024-08-12 13:10:44 | 江苏东方九天新能源材料有限公司 |  | 鞠承 |  | 1 | 0.675 | 900 | 565 | 1 | DL12240700721 | 昆山富维：（0.675*565）厚度公差：+/-0.008mm，HV80-110,粗糙度0.5-0.7um,卷重2-3吨，取A4纸贴打包后贴外面 | 1 | Z振纹(板面),C虫斑(内50米操10CM2个虫斑),B白斑(板面),Y氧化边(两边重) | 是 | 是 | 3201 | 2
一次脱脂 | JG1224080204 | JG1224080204 | 东方950脱脂2# | 合格 | 合格品 | 甲 | 周志平 | 14090 | 14080 | 0.9993 | 6040 | 0.4 | 760 | 脱脂（950-2） |  | 20100142 | 轧硬 | 0.4*760-SPCC | 30210015 | 光亮卷 | 0.1-SPCC |  | 10 | MO002579 | MO002579-005 | GLJ002 | 东方光亮卷前处理（0.4轧0.1mm) | 14090 | 2024-08-12 | 2024-08-12 | 3 | 2024-08-12 12:39:38 | 2024-08-12 12:40:52 | 江苏东方九天新能源材料有限公司 | 287997 | 周志平 |  |  | 0.4 | 0 | 760 | 1 | JG1224080204 |  |  |  | 否 | 否 |  | 5
最终平整 | JG122407036122 | JG12240703612 | 东方850平整 | 合格 | 让步接收 | 乙 | 鞠承,姚学禹 | 7065 | 7070 | 1.0007 | 12310 | 0.1 | 760 | 平整 | 2256米传46cm孔洞（0.24mm2） | 20500021 | 光亮卷半成品 | 0.4-SPCC | 30210015 | 光亮卷 | 0.1-SPCC |  | 60 | MO002225 | MO002225-001-02 | GLJ002 | 东方光亮卷前处理（0.4轧0.1mm) | 8555 | 2024-07-31 | 2024-08-10 | 5 | 2024-08-12 12:32:53 | 2024-08-12 12:34:29 | 江苏东方九天新能源材料有限公司 | 270499 | 鞠承 |  |  | 0.1 | 12280 | 760 | 1 | JG122407036122 | 已退火，轧0.1，米数控制在14400-14500米 | 1 | S色差条印(.),K孔洞(2256米传46CM处0.24MM²) | 是 | 是 | 1414 | 1
最终脱脂 | JG12240707042 | JG1224070704 | 东方950脱脂1# | 合格 | 合格品 | 乙 | 张东兵,何晓健 | 4355 | 4355 | 1 | 7600 | 0.1 | 760 | 脱脂（950-1） |  | 20100142 | 轧硬 | 0.4*760-SPCC | 30210015 | 光亮卷 | 0.1-SPCC |  | 40 | MO002230 | MO002230-001-02 | GLJ002 | 东方光亮卷前处理（0.4轧0.1mm) | 14250 | 2024-08-01 | 2024-08-15 | 3 | 2024-08-11 20:24:18 | 2024-08-12 12:30:35 | 江苏东方九天新能源材料有限公司 |  | 杨海鹏 |  | 1 | 0.1 | 7600 | 760 | 1 | JG12240707042 | 轧0.1，米数控制在23800-23900米；脱脂分一包10500米 | [5 empty] | 1
最终脱脂 | JG12240707041 | JG1224070704 | 东方950脱脂1# | 合格 | 合格品 | 乙 | 张东兵,何晓健 | 9625 | 9625 | 1 | 16750 | 0.1 | 760 | 脱脂（950-1） |  | 20100142 | 轧硬 | 0.4*760-SPCC | 30210015 | 光亮卷 | 0.1-SPCC |  | 40 | MO002230 | MO002230-001-01 | GLJ002 | 东方光亮卷前处理（0.4轧0.1mm) | 14250 | 2024-08-01 | 2024-08-15 | 3 | 2024-08-11 20:24:18 | 2024-08-12 12:30:35 | 江苏东方九天新能源材料有限公司 |  | 杨海鹏 |  | 1 | 0.1 | 16750 | 760 | 1 | JG12240707041 | 轧0.1，米数控制在23800-23900米；脱脂分一包10500米 | [5 empty] | 1
最终退火 | DL0024080046 | DL0024080046 | 东方20# | 合格 |  | 甲 | 程新华,李龙礼,吴双勇 | 7655 | 7655 | 1 | 2610 | 0.6 | 630 | 苏州高质行: 退火（620℃）、转650轧机 |  | 20100086 | 轧硬 | 0.6*630-SPCC | 31010025 | 小品种钢卷 | 0.25-SPCC |  | 20 | MO002472 | MO002472-003 | XPZG001 | 小品种钢前处理模板 | 7675 | 2024-08-08 | 2024-08-20 | 5 | 2024-08-10 14:46:01 | 2024-08-12 12:04:52 | 江苏东方九天新能源材料有限公司 | 283702 | 刘忠于 | 刘忠于 |  | 0.6 | 2610 | 630 | 1 | DL0024080046 | 苏州高质行(0.25*630)厚度公差：+/-0.01MM，HV170-200,粗糙度0.2-0.4μM,单卷重量760-900KG |  |  | 否 | 否 | 2742 | 3
最终退火 | DL0024080045 | DL0024080045 | 东方20# | 合格 |  | 甲 | 程新华,李龙礼,吴双勇 | 5370 | 5370 | 1 | 1820 | 0.6 | 630 | 苏州高质行: 退火（620℃）、转650轧机 |  | 20100086 | 轧硬 | 0.6*630-SPCC | 31010025 | 小品种钢卷 | 0.25-SPCC |  | 20 | MO002472 | MO002472-001 | XPZG001 | 小品种钢前处理模板 | 5370 | 2024-08-08 | 2024-08-20 | 5 | 2024-08-10 14:46:01 | 2024-08-12 12:04:52 | 江苏东方九天新能源材料有限公司 | 283701 | 刘忠于 | 刘忠于 |  | 0.6 | 1820 | 630 | 1 | DL0024080045 | 苏州高质行(0.25*630)厚度公差：+/-0.01MM，HV170-200,粗糙度0.2-0.4μM,单卷重量760-900KG |  |  | 否 | 否 | 2742 | 1
一次退火 | DL00240700701 | DL0024070070 | 东方8# | 合格 |  | 甲 | 程新华,李龙礼,吴双勇 | 6130 | 6130 | 1 | 3250 | 0.4 | 610 | 昆山富裕炜：退火(620℃)、转650轧机 |  | 20100023 | 轧硬 | 0.4*610-SPCC | 31010030 | 小品种钢卷 | 0.2-SPCC |  | 20 | MO002351 | MO002351-001-01 | XPZG001 | 小品种钢前处理模板 | 12295 | 2024-08-05 | 2024-08-19 | 3 | 2024-08-10 14:46:01 | 2024-08-12 12:04:52 | 江苏东方九天新能源材料有限公司 | 280413 | 刘忠于 | 刘忠于 |  | 0.4 | 3250 | 610 | 1 | DL00240700701 | 昆山富裕炜: (0.2*610) 厚度±0.005MM,HV100-120,粗糙度≤0.15μ，卷重2-3吨 | [5 empty] | 1
一次退火 | DL00240700691 | DL0024070069 | 东方8# | 合格 |  | 甲 | 程新华,李龙礼,吴双勇 | 6165 | 6165 | 1 | 3250 | 0.4 | 610 | 昆山富裕炜：退火（620℃）、转650轧机 |  | 20100023 | 轧硬 | 0.4*610-SPCC | 31010010 | 小品种钢卷 | 0.15-SPCC |  | 20 | MO002350 | MO002350-003-01 | XPZG001 | 小品种钢前处理模板 | 12300 | 2024-08-05 | 2024-08-19 | 3 | 2024-08-10 14:46:01 | 2024-08-12 12:04:52 | 江苏东方九天新能源材料有限公司 | 280411 | 刘忠于 | 刘忠于 |  | 0.4 | 3250 | 610 | 1 | DL00240700691 | 昆山富裕炜: (0.15*610) 厚度±0.005MM,HV100-120,粗糙度≤0.15μ，卷重2-3吨 | [5 empty] | 3
一次退火 | DL00240700682 | DL0024070068 | 东方8# | 合格 |  | 甲 | 程新华,李龙礼,吴双勇 | 6100 | 6100 | 1 | 3210 | 0.4 | 610 | 昆山富裕炜：退火（620℃）、转650轧机 |  | 20100023 | 轧硬 | 0.4*610-SPCC | 31010010 | 小品种钢卷 | 0.15-SPCC |  | 20 | MO002350 | MO002350-001-02 | XPZG001 | 小品种钢前处理模板 | 12340 | 2024-08-05 | 2024-08-19 | 3 | 2024-08-10 14:46:01 | 2024-08-12 12:04:52 | 江苏东方九天新能源材料有限公司 | 280410 | 刘忠于 | 刘忠于 |  | 0.4 | 3210 | 610 | 1 | DL00240700682 | 昆山富裕炜: (0.15*610) 厚度±0.005MM,HV100-120,粗糙度≤0.15μ，卷重2-3吨 | [5 empty] | 1
最终退火 | DL002407004123 | DL00240700412 | 东方20# | 合格 | 让步接收 | 乙 | 陈国,李楷文,袁亚东,张天圣 | 1902 | 1902 | 1 | 1610 | 0.254 | 590 | 海金杜门：东方退火工艺：350℃/1.5h,460℃/1.5h,保1+8h,炉号镍带专用炉（11#、12#、13#、14#、16#），装炉最下面一包毛料,上面3包镍钝化卷，转光电850平整 |  | 20600002 | 镍钝化卷半成品 | 0.254-SPCC | 31310013 | 镍钝化卷 | 0.254-SPCC |  | 20 | MO002503 | MO002503-003-03 | NDH001 | 镍钝化模板 | 5680 | 2024-08-09 | 2024-08-10 | 5 | 2024-08-10 20:50:40 | 2024-08-12 12:04:29 | 江苏东方九天新能源材料有限公司 | 285401 | 刘忠于 | 刘忠于 |  | 0.254 | 1610 | 590 | 1 | DL002407004123 | 海金杜门(0.254*590)厚度±0.01，HV90-110,粗糙度0.075-0.5，镍层厚度≥1.9μM/0.38μM，东方退火 | 1 |  | 是 | 是 | 2218 | 3
最终退火 | DL002407004511 | DL00240700451 | 东方20# | 合格 | 让步接收 | 乙 | 陈国,李楷文,袁亚东,张天圣 | 1950 | 1950 | 1 | 1640 | 0.254 | 590 | 海金杜门：东方退火工艺：350℃/1.5h,460℃/1.5h,保1+8h,炉号镍带专用炉（11#、12#、13#、14#、16#），装炉最下面一包毛料,上面3包镍钝化卷，转光电850平整 |  | 20600002 | 镍钝化卷半成品 | 0.254-SPCC | 31310013 | 镍钝化卷 | 0.254-SPCC |  | 20 | MO002503 | MO002503-002-01 | NDH001 | 镍钝化模板 | 5780 | 2024-08-09 | 2024-08-10 | 5 | 2024-08-10 20:50:40 | 2024-08-12 12:04:29 | 江苏东方九天新能源材料有限公司 | 285398 | 刘忠于 | 刘忠于 |  | 0.254 | 1640 | 590 | 1 | DL002407004511 | 海金杜门(0.254*590)厚度±0.01，HV90-110,粗糙度0.075-0.5，镍层厚度≥1.9μM/0.38μM，东方退火 | 1 |  | 是 | 是 | 2370 | 2
最终退火 | DL002407001922 | DL00240700192 | 东方13# | 合格 | 让步接收 | 乙 | 陈国,李楷文,袁亚东,张天圣 | 1764 | 1764 | 1 | 1860 | 0.203 | 590 | 东莞海金杜门：东方退火工段：350℃/1.5h,460℃/1.5h,保1+8h,炉号镍带专用炉（11#、12#、13#、14#、16#），装炉最下面一包毛料,上面3包镍钝化卷，转光电850平整 |  | 20600001 | 镍钝化卷半成品 | 0.203-SPCC | 31310012 | 镍钝化卷 | 0.203-SPCC |  | 20 | MO002482 | MO002482-002-02 | NDH001 | 镍钝化模板 | 5250 | 2024-08-09 | 2024-08-09 | 5 | 2024-08-10 20:50:40 | 2024-08-12 12:04:29 | 江苏东方九天新能源材料有限公司 | 284545 | 刘忠于 | 刘忠于 |  | 0.203 | 1860 | 590 | 1 | DL002407001922 | 海金杜门：（0.203*590）厚度±0.01，HV90-110,粗糙度0.075-0.5，镍层厚度≥1.9μM/1.27μM | 1 |  | 是 | 是 | 2600 | 2
最终冷轧 | DL0024080019 | DL0024080019 | 东方650轧机 | 合格 | 让步接收 | 乙 | 顾峰 | 6280 | 6220 | 0.9904 | 2210 | 0.57 | 610 | 昆山宝必达：650轧机建议用Ra0.8-1.2μm毛化辊轧至0.57mm（0.6-0.57）厚度公差：0.578-0.583mm，板面粗糙度控制Ra0.4-0.6μm、转脱脂 | X细划伤(来料下表面划伤，轧0.57轧不掉),A暗线印(),S色差条印(),Z振纹(),C挫伤() |  |  |  | 31010081 | 小品种钢卷 | 0.57-SPCC |  | 20 | MO002409 | MO002409-001 | XPZG001 | 小品种钢前处理模板 | 6290 | 2024-08-07 | 2024-08-20 | 3 | 2024-08-12 11:56:01 | 2024-08-12 11:57:41 | 江苏东方九天新能源材料有限公司 | 282322 | 顾峰 |  |  | 0.6 | 2200 | 610 | 1 | DL0024080019 | 昆山宝必达:(0.57*610) 厚度±0.01mm，HV85-105,粗糙度0.5-0.8μM，卷重2-3吨 |  | X细划伤(来料下表面划伤，轧0.57轧不掉),A暗线印(),S色差条印(),Z振纹(),C挫伤() | 否 | 否 |  | 1
最终冷轧 | DL0024080020 | DL0024080020 | 东方650轧机 | 合格 | 合格品 | 乙 | 刘爱民 | 6270 | 5400 | 0.8612 | 2050 | 0.54 | 610 | 昆山宝必达:650轧机建议用Ra0.8-1.0um毛化辊轧制0.54mm（0.6-0.54）厚度公差：0.548-0.553mm、板面粗糙度控制Ra0.4-0.6μm、转脱脂 | X细划伤(),A暗线印(),S色差条印(),Z振纹() | 20100082 | 轧硬 | 0.6*610-SPCC | 31010056 | 小品种钢卷 | 0.54-SPCC |  | 20 | MO002422 | MO002422-001 | XPZG001 | 小品种钢前处理模板 | 6280 | 2024-08-07 | 2024-08-20 | 3 | 2024-08-12 11:19:47 | 2024-08-12 11:20:26 | 江苏东方九天新能源材料有限公司 | 282531 | 刘爱民 |  |  | 0.6 | 2200 | 610 | 1 | DL0024080020 | 昆山宝必达:(0.54*610) 厚度±0.01mm，HV85-105,粗糙度0.5-0.8μM，卷重2-3吨 |  | X细划伤(),A暗线印(),S色差条印(),Z振纹() | 否 | 否 |  | 1
最终退火 | JG12240800042 | JG1224080004 | 东方20# | 合格 |  | 乙 | 陈国,李楷文,袁亚东,张天圣 | 4155 | 4155 | 1 | 7700 | 0.1 | 710 | 退火（590℃） |  | 20100028 | 轧硬 | 0.4*710-SPCC | 30210015 | 光亮卷 | 0.1-SPCC |  | 50 | MO002268 | MO002268-003-02 | GLJ002 | 东方光亮卷前处理（0.4轧0.1mm) | 13440 | 2024-08-02 | 2024-08-16 | 3 | 2024-08-10 20:29:18 | 2024-08-12 11:10:35 | 江苏东方九天新能源材料有限公司 | 275572 | 刘忠于 | 刘忠于 |  | 0.1 | 7700 | 710 | 1 | JG12240800042 | 轧0.1，米数控制在24500-24600米；脱脂平均分包 |  |  |  |  | 8821 | 3
最终退火 | JG12240703852 | JG1224070385 | 东方20# | 合格 |  | 乙 | 陈国,李楷文,袁亚东,张天圣 | 5690 | 5690 | 1 | 10500 | 0.1 | 710 | 退火（590℃） |  | 20100028 | 轧硬 | 0.4*710-SPCC | 30210015 | 光亮卷 | 0.1-SPCC |  | 50 | MO002212 | MO002212-001-02 | GLJ002 | 东方光亮卷前处理（0.4轧0.1mm) | 13240 | 2024-07-30 | 2024-08-15 | 3 | 2024-08-10 20:29:18 | 2024-08-12 11:10:35 | 江苏东方九天新能源材料有限公司 | 269712 | 刘忠于 | 刘忠于 |  | 0.1 | 10500 | 710 | 1 | JG12240703852 | 轧0.1，米数控制在23700-23800米；脱脂分一包10500米 |  |  |  |  | 11522 | 1
最终退火 | JG12240703551 | JG1224070355 | 东方20# | 合格 |  | 乙 | 陈国,李楷文,袁亚东,张天圣 | 6900 | 6900 | 1 | 11900 | 0.1 | 760 | 退火（590℃） |  | 20100142 | 轧硬 | 0.4*760-SPCC | 30210015 | 光亮卷 | 0.1-SPCC |  | 50 | MO001991 | MO001991-001-01 | GLJ002 | 东方光亮卷前处理（0.4轧0.1mm) | 13535 | 2024-07-24 | 2024-08-15 | 5 | 2024-08-10 20:29:18 | 2024-08-12 11:10:35 | 江苏东方九天新能源材料有限公司 | 256365 | 刘忠于 | 刘忠于 |  | 0.1 | 11900 | 760 | 1 | JG12240703551 | 轧0.1，米数控制在22800-22900米，脱脂分一包9200米。 |  |  |  |  | 4118 | 1
最终退火 | JG12240704112 | JG1224070411 | 东方20# | 合格 |  | 乙 | 陈国,李楷文,袁亚东,张天圣 | 3370 | 3370 | 1 | 6300 | 0.1 | 710 | 退火（590℃） |  | 20100028 | 轧硬 | 0.4*710-SPCC | 30210015 | 光亮卷 | 0.1-SPCC |  | 50 | MO001989 | MO001989-003-02 | GLJ002 | 东方光亮卷前处理（0.4轧0.1mm) | 13685 | 2024-07-24 | 2024-08-08 | 3 | 2024-08-10 20:29:18 | 2024-08-12 11:10:35 | 江苏东方九天新能源材料有限公司 | 256309 | 刘忠于 | 刘忠于 |  | 0.1 | 6300 | 710 | 1 | JG12240704112 | 轧0.1，米数控制在24900-25000米，脱脂平均分包 |  |  |  |  | 5386 | 3
最终退火 | JG122407041112 | JG1224070411 | 东方20# | 合格 |  | 乙 | 陈国,李楷文,袁亚东,张天圣 | 3400 | 3400 | 1 | 6400 | 0.1 | 710 | 退火（590℃） |  | 20100028 | 轧硬 | 0.4*710-SPCC | 30210015 | 光亮卷 | 0.1-SPCC |  | 50 | MO001989 | MO001989-003-01-02 | GLJ002 | 东方光亮卷前处理（0.4轧0.1mm) | 13685 | 2024-07-24 | 2024-08-08 | 3 | 2024-08-10 20:29:18 | 2024-08-12 11:10:35 | 江苏东方九天新能源材料有限公司 | 256309 | 刘忠于 | 刘忠于 |  | 0.1 | 6400 | 710 | 1 | JG122407041112 | 轧0.1，米数控制在24900-25000米，脱脂平均分包 |  |  |  |  | 5386 | 3
分剪 | DL002407001022/7 | DL002407001022 | 东方分剪6# | 合格 | 合格品 | 乙 | 尹斌斌 | 0 | 195 |  | 0 | 0.254 | 80 | 1：排刀规格 80*6+102.4海金杜门 SPCC-Ni 镍层：A面1.9um / B面 0.38um，注：1.成品表面不允许有擦划伤 顶压伤 刀印 油污 2.成品按顺时针摆放，每一片用3*3MM的木条隔开，厚度公差+/-0.01mm，宽度公差+/-0.13mm |  | 20600002 | 镍钝化卷半成品 | 0.254-SPCC | 31320013 | 镍钝化分切带 | 0.254-SPCC |  | 10 | MO002572 | MO002572-001-07 | FJ001 | 分剪模板 | 1524 | 2024-08-11 | 2024-08-11 | 3 | 2024-08-12 11:02:15 | 2024-08-12 11:04:57 | 江苏东方九天新能源材料有限公司 |  | 尹斌斌 |  | 1 | 0.254 | 0 | 80 | 1 | DL002407001022/7 | 1：排刀规格 80*6+102.4海金杜门 SPCC-Ni 镍层：A面1.9um / B面 0.38um，注：1.成品表面不允许有擦划伤 顶压伤 刀印 油污 2.成品按顺时针摆放，每一片用3*3MM的木条隔开，厚度公差+/-0.01mm，宽度公差+/-0.13mm | 1 |  | 是 | 是 | 15 | 1
分剪 | DL002407001022/6 | DL002407001022 | 东方分剪6# | 返工 | 返工 | 乙 | 尹斌斌 | 0 | 195 |  | 0 | 0.254 | 80 | 1：排刀规格 80*6+102.4海金杜门 SPCC-Ni 镍层：A面1.9um / B面 0.38um，注：1.成品表面不允许有擦划伤 顶压伤 刀印 油污 2.成品按顺时针摆放，每一片用3*3MM的木条隔开，厚度公差+/-0.01mm，宽度公差+/-0.13mm |  |  |  |  | 31320013 | 镍钝化分切带 | 0.254-SPCC |  | 10 | MO002572 | MO002572-001-06 | FJ001 | 分剪模板 | 1524 | 2024-08-11 | 2024-08-11 | 3 | 2024-08-12 11:02:15 | 2024-08-12 11:04:57 | 江苏东方九天新能源材料有限公司 |  | 尹斌斌 |  | 1 | 0.254 | 0 | 80 | 1 | DL002407001022/6 | 1：排刀规格 80*6+102.4海金杜门 SPCC-Ni 镍层：A面1.9um / B面 0.38um，注：1.成品表面不允许有擦划伤 顶压伤 刀印 油污 2.成品按顺时针摆放，每一片用3*3MM的木条隔开，厚度公差+/-0.01mm，宽度公差+/-0.13mm | 0 | 内200米左右孔洞，待翻包 |  |  | 15 | 1
分剪 | DL002407001022/5 | DL002407001022 | 东方分剪6# | 合格 | 合格品 | 乙 | 尹斌斌 | 0 | 249 |  | 0 | 0.254 | 102.4 | 1：排刀规格 80*6+102.4海金杜门 SPCC-Ni 镍层：A面1.9um / B面 0.38um，注：1.成品表面不允许有擦划伤 顶压伤 刀印 油污 2.成品按顺时针摆放，每一片用3*3MM的木条隔开，厚度公差+/-0.01mm，宽度公差+/-0.13mm |  | 20600002 | 镍钝化卷半成品 | 0.254-SPCC | 31320013 | 镍钝化分切带 | 0.254-SPCC |  | 10 | MO002572 | MO002572-001-05 | FJ001 | 分剪模板 | 1524 | 2024-08-11 | 2024-08-11 | 3 | 2024-08-12 11:02:15 | 2024-08-12 11:04:57 | 江苏东方九天新能源材料有限公司 |  | 尹斌斌 |  | 1 | 0.254 | 0 | 102.4 | 1 | DL002407001022/5 | 1：排刀规格 80*6+102.4海金杜门 SPCC-Ni 镍层：A面1.9um / B面 0.38um，注：1.成品表面不允许有擦划伤 顶压伤 刀印 油污 2.成品按顺时针摆放，每一片用3*3MM的木条隔开，厚度公差+/-0.01mm，宽度公差+/-0.13mm | 1 |  | 是 | 是 | 15 | 1
分剪 | DL002407001022/4 | DL002407001022 | 东方分剪6# | 合格 | 合格品 | 乙 | 尹斌斌 | 0 | 192 |  | 0 | 0.254 | 80 | 1：排刀规格 80*6+102.4海金杜门 SPCC-Ni 镍层：A面1.9um / B面 0.38um，注：1.成品表面不允许有擦划伤 顶压伤 刀印 油污 2.成品按顺时针摆放，每一片用3*3MM的木条隔开，厚度公差+/-0.01mm，宽度公差+/-0.13mm |  | 20600002 | 镍钝化卷半成品 | 0.254-SPCC | 31320013 | 镍钝化分切带 | 0.254-SPCC |  | 10 | MO002572 | MO002572-001-04 | FJ001 | 分剪模板 | 1524 | 2024-08-11 | 2024-08-11 | 3 | 2024-08-12 11:02:15 | 2024-08-12 11:04:57 | 江苏东方九天新能源材料有限公司 |  | 尹斌斌 |  | 1 | 0.254 | 0 | 80 | 1 | DL002407001022/4 | 1：排刀规格 80*6+102.4海金杜门 SPCC-Ni 镍层：A面1.9um / B面 0.38um，注：1.成品表面不允许有擦划伤 顶压伤 刀印 油污 2.成品按顺时针摆放，每一片用3*3MM的木条隔开，厚度公差+/-0.01mm，宽度公差+/-0.13mm | 1 |  | 是 | 是 | 15 | 1
分剪 | DL002407001022/3 | DL002407001022 | 东方分剪6# | 合格 | 合格品 | 乙 | 尹斌斌 | 0 | 192 |  | 0 | 0.254 | 80 | 1：排刀规格 80*6+102.4海金杜门 SPCC-Ni 镍层：A面1.9um / B面 0.38um，注：1.成品表面不允许有擦划伤 顶压伤 刀印 油污 2.成品按顺时针摆放，每一片用3*3MM的木条隔开，厚度公差+/-0.01mm，宽度公差+/-0.13mm |  | 20600002 | 镍钝化卷半成品 | 0.254-SPCC | 31320013 | 镍钝化分切带 | 0.254-SPCC |  | 10 | MO002572 | MO002572-001-03 | FJ001 | 分剪模板 | 1524 | 2024-08-11 | 2024-08-11 | 3 | 2024-08-12 11:02:15 | 2024-08-12 11:04:56 | 江苏东方九天新能源材料有限公司 |  | 尹斌斌 |  | 1 | 0.254 | 0 | 80 | 1 | DL002407001022/3 | 1：排刀规格 80*6+102.4海金杜门 SPCC-Ni 镍层：A面1.9um / B面 0.38um，注：1.成品表面不允许有擦划伤 顶压伤 刀印 油污 2.成品按顺时针摆放，每一片用3*3MM的木条隔开，厚度公差+/-0.01mm，宽度公差+/-0.13mm | 1 |  | 是 | 是 | 15 | 1
分剪 | DL002407001022/2 | DL002407001022 | 东方分剪6# | 合格 | 合格品 | 乙 | 尹斌斌 | 0 | 191 |  | 0 | 0.254 | 80 | 1：排刀规格 80*6+102.4海金杜门 SPCC-Ni 镍层：A面1.9um / B面 0.38um，注：1.成品表面不允许有擦划伤 顶压伤 刀印 油污 2.成品按顺时针摆放，每一片用3*3MM的木条隔开，厚度公差+/-0.01mm，宽度公差+/-0.13mm |  | 20600002 | 镍钝化卷半成品 | 0.254-SPCC | 31320013 | 镍钝化分切带 | 0.254-SPCC |  | 10 | MO002572 | MO002572-001-02 | FJ001 | 分剪模板 | 1524 | 2024-08-11 | 2024-08-11 | 3 | 2024-08-12 11:02:15 | 2024-08-12 11:04:56 | 江苏东方九天新能源材料有限公司 |  | 尹斌斌 |  | 1 | 0.254 | 0 | 80 | 1 | DL002407001022/2 | 1：排刀规格 80*6+102.4海金杜门 SPCC-Ni 镍层：A面1.9um / B面 0.38um，注：1.成品表面不允许有擦划伤 顶压伤 刀印 油污 2.成品按顺时针摆放，每一片用3*3MM的木条隔开，厚度公差+/-0.01mm，宽度公差+/-0.13mm | 1 |  | 是 | 是 | 15 | 1
分剪 | DL002407001022/1 | DL002407001022 | 东方分剪6# | 合格 | 合格品 | 乙 | 尹斌斌 | 0 | 190 |  | 0 | 0.254 | 80 | 1：排刀规格 80*6+102.4海金杜门 SPCC-Ni 镍层：A面1.9um / B面 0.38um，注：1.成品表面不允许有擦划伤 顶压伤 刀印 油污 2.成品按顺时针摆放，每一片用3*3MM的木条隔开，厚度公差+/-0.01mm，宽度公差+/-0.13mm |  | 20600002 | 镍钝化卷半成品 | 0.254-SPCC | 31320013 | 镍钝化分切带 | 0.254-SPCC |  | 10 | MO002572 | MO002572-001-01 | FJ001 | 分剪模板 | 1524 | 2024-08-11 | 2024-08-11 | 3 | 2024-08-12 11:02:15 | 2024-08-12 11:04:56 | 江苏东方九天新能源材料有限公司 |  | 尹斌斌 |  | 1 | 0.254 | 0 | 80 | 1 | DL002407001022/1 | 1：排刀规格 80*6+102.4海金杜门 SPCC-Ni 镍层：A面1.9um / B面 0.38um，注：1.成品表面不允许有擦划伤 顶压伤 刀印 油污 2.成品按顺时针摆放，每一片用3*3MM的木条隔开，厚度公差+/-0.01mm，宽度公差+/-0.13mm | 1 |  | 是 | 是 | 15 | 1
平整翻包 | JG122405515912 | JG1224055159 | 东方1150平整 | 其他入库 | 协议品 | 甲 | 宋红飞,刘飞 | 845 | 845 | 1 | 1240 | 0.125 | 760 | 5480米后翻包短带 | 松花印重，折印重，二级品 |  |  |  | 30210004 | 光亮卷 | 0.125-SPCC |  | 70 | MO001241 | MO001241-001-01-02 | GLJ003 | 光亮卷前处理 模板 | 13780 | 2024-07-05 | 2024-07-12 | 5 | 2024-08-12 10:32:33 | 2024-08-12 10:37:59 | 江苏东方九天新能源材料有限公司 |  | 宋红飞 |  | 1 | 0.125 | 1240 | 760 | 1 | JG122405515912 | 轧0.125，厚度0.117-0.122mm，米数控制在19700-19800米，脱脂分一包6500米。 | 1 |  | 是 | 是 | 2101 | 1
平整翻包 | JG122405515911 | JG1224055159 | 东方1150平整 | 合格 | 合格品 | 甲 | 宋红飞,刘飞 | 3765 | 3765 | 1 | 5460 | 0.125 | 760 | 5480米后翻包短带 |  | 20100142 | 轧硬 | 0.4*760-SPCC | 30210004 | 光亮卷 | 0.125-SPCC |  | 70 | MO001241 | MO001241-001-01-01 | GLJ003 | 光亮卷前处理 模板 | 13780 | 2024-07-05 | 2024-07-12 | 5 | 2024-08-12 10:32:33 | 2024-08-12 10:37:59 | 江苏东方九天新能源材料有限公司 |  | 宋红飞 |  | 1 | 0.125 | 5460 | 760 | 1 | JG122405515911 | 轧0.125，厚度0.117-0.122mm，米数控制在19700-19800米，脱脂分一包6500米。 | 1 |  | 是 | 是 | 2101 | 1
最终冷轧 | DL0024080021 | DL0024080021 | 东方650轧机 | 合格 | 合格品 | 乙 | 顾峰 | 6310 | 6280 | 0.9952 | 2900 | 0.44 | 610 | 昆山宝必达：650轧机中间道次普光辊（Ra0.2-0.3μm)轧制，最后一道建议用Ra1.0-1.2μm毛化辊轧至0.44mm（0.6-0.50-0.44）厚度公差：0.457-0.462mm,板面粗糙度控制Ra0.6-0.8μm，转脱脂 | X细划伤(细划伤),A暗线印(暗线印),Z振纹(轻振纹),H横辊印(横辊印强光下明显),C挫伤(偶有挫伤),B白斑(白斑),S色差(色差) | 20100082 | 轧硬 | 0.6*610-SPCC | 31010045 | 小品种钢卷 | 0.44-SPCC |  | 20 | MO002412 | MO002412-001 | XPZG001 | 小品种钢前处理模板 | 6315 | 2024-08-07 | 2024-08-20 | 3 | 2024-08-12 10:33:10 | 2024-08-12 10:35:00 | 江苏东方九天新能源材料有限公司 | 282405 | 顾峰 |  |  | 0.6 | 2200 | 610 | 1 | DL0024080021 | 昆山宝必达:(0.44*610) 厚度±0.01mm，HV100-120,粗糙度0.7-1.0μM，卷重2-3吨 |  | X细划伤(细划伤),A暗线印(暗线印),Z振纹(轻振纹),H横辊印(横辊印强光下明显),C挫伤(偶有挫伤),B白斑(白斑),S色差(色差) | 否 | 否 |  | 1
最终冷轧 | DL00240800092 | DL0024080009 | 东方650轧机 | 合格 | 合格品 | 乙 | 刘爱民 | 6280 | 6260 | 0.9968 | 3200 | 0.39 | 610 | 昆山宝必达：650轧机中间道次用普光辊(Ra0.2-0.3um)轧制,最后一道建议用Ra1.0-1.2μm毛化辊轧至0.39mm（0.6-0.45-0.39）厚度公差：0.407-0.412mm，板面粗糙度控制Ra0.6-0.8μm,转脱脂 | X细划伤(),A暗线印(),S色差条印(),Z振纹() | 20100082 | 轧硬 | 0.6*610-SPCC | 31010040 | 小品种钢卷 | 0.39-SPCC |  | 20 | MO002354 | MO002354-001-02 | XPZG001 | 小品种钢前处理模板 | 12570 | 2024-08-05 | 2024-08-19 | 3 | 2024-08-12 09:48:35 | 2024-08-12 09:49:17 | 江苏东方九天新能源材料有限公司 | 280440 | 刘爱民 |  |  | 0.6 | 2200 | 610 | 1 | DL00240800092 | 昆山宝必达:(0.39*610),厚度±0.01mm，HV100-120,粗糙度0.7-1.0μM，卷重2-3吨 |  | X细划伤(),A暗线印(),S色差条印(),Z振纹() |  |  | 170 | 1
最终脱脂 | JG12240707082 | JG1224070708 | 东方950脱脂1# | 合格 | 合格品 | 乙 | 何晓健,张东兵 | 5905 | 5905 | 1 | 10350 | 0.1 | 760 | 脱脂（950-1） |  | 20100142 | 轧硬 | 0.4*760-SPCC | 30210015 | 光亮卷 | 0.1-SPCC |  | 40 | MO002230 | MO002230-005-02 | GLJ002 | 东方光亮卷前处理（0.4轧0.1mm) | 14080 | 2024-08-01 | 2024-08-15 | 3 | 2024-08-12 09:41:51 | 2024-08-12 09:47:36 | 江苏东方九天新能源材料有限公司 |  | 何晓健 |  | 1 | 0.1 | 10350 | 760 | 1 | JG12240707082 | 轧0.1，米数控制在23800-23900米；脱脂分一包10500米 | [5 empty] | 5
最终脱脂 | JG12240707081 | JG1224070708 | 东方950脱脂1# | 合格 | 合格品 | 甲 | 关莫平,王建军 | 8100 | 8100 | 1 | 14150 | 0.1 | 760 | 脱脂（950-1） |  | 20100142 | 轧硬 | 0.4*760-SPCC | 30210015 | 光亮卷 | 0.1-SPCC |  | 40 | MO002230 | MO002230-005-01 | GLJ002 | 东方光亮卷前处理（0.4轧0.1mm) | 14080 | 2024-08-01 | 2024-08-15 | 3 | 2024-08-12 09:41:51 | 2024-08-12 09:47:36 | 江苏东方九天新能源材料有限公司 |  | 何晓健 |  | 1 | 0.1 | 14150 | 760 | 1 | JG12240707081 | 轧0.1，米数控制在23800-23900米；脱脂分一包10500米 | [5 empty] | 5
镍钝化 | DL002407002522 | DL00240700252 | 东方镍钝化750 | 其他入库 | 半成品退库 | 乙 | 王晶晶 | 4862 | 4862 | 1 | 6700 | 0.15 | 610 | 海涛金属：750镍钝化工段镀镍，HV100-120,镀层≥1.5μm，Ra0.3-.05μm，Gu220-260(横向）,纸管芯 ,整卷发货 |  | 20600016 | 镍钝化卷半成品 | 0.15-SPCC | 20600016 | 镍钝化卷半成品 | 0.15-SPCC |  | 10 | MO002555 | MO002555-001-02 | NDH001 | 镍钝化模板 | 5715 | 2024-08-11 | 2024-08-11 | 5 | 2024-08-12 07:15:59 | 2024-08-12 08:29:40 | 江苏东方九天新能源材料有限公司 |  | 王晶晶 |  | 1 | 0.15 | 6700 | 610 | 1 | DL002407002522 | 海涛试验料：(0.15*610)双面镀镍，镀层厚度≥1.5um，HV90-110；卷重≤1.5吨，先生产1.1吨，余料退库，打高木架。 | 1 |  | 是 | 是 | 111 | 1
镍钝化 | DL002407002521 | DL00240700252 | 东方镍钝化750 | 合格 | 合格品 | 乙 | 王晶晶 | 1123 | 1123 | 1 | 1550 | 0.15 | 610 | 海涛金属：750镍钝化工段镀镍，HV100-120,镀层≥1.5μm，Ra0.3-.05μm，Gu220-260(横向）,纸管芯 ,整卷发货 |  | 20600016 | 镍钝化卷半成品 | 0.15-SPCC | 31310008 | 镍钝化卷 | 0.15-SPCC |  | 10 | MO002555 | MO002555-001-01 | NDH001 | 镍钝化模板 | 5715 | 2024-08-11 | 2024-08-11 | 5 | 2024-08-12 07:15:59 | 2024-08-12 08:29:40 | 江苏东方九天新能源材料有限公司 |  | 王晶晶 |  | 1 | 0.15 | 1550 | 610 | 1 | DL002407002521 | 海涛试验料：(0.15*610)双面镀镍，镀层厚度≥1.5um，HV90-110；卷重≤1.5吨，先生产1.1吨，余料退库，打高木架。 | 1 |  | 是 | 是 | 111 | 1
平整改平 | DL00240700642 | DL0024070064 | 东方750平整 | 合格 | 让步接收 | 甲 | 丁振,龚政 | 2645 | 2645 | 1 | 1350 | 0.45 | 565 | 750改平，要求公差0.438-0.45mm，光泽度横向50-150，尾部80米剪掉，余下平均一分二发货 | H厚薄公差(0.449-0.455同板差0.011),横辊印，振纹 |  |  |  | 31010046 | 小品种钢卷 | 0.45-SPCC |  | 60 | MO002313 | MO002313-001-02 | XPZG001 | 小品种钢前处理模板 | 5730 | 2024-08-03 | 2024-08-03 | 3 | 2024-08-12 08:13:02 | 2024-08-12 08:14:33 | 江苏东方九天新能源材料有限公司 |  | 丁振 |  | 1 | 0.45 | 1350 | 565 | 1 | DL00240700642 | 厚度公差：+/-0.005mm，HV100-120,粗糙度0.5-0.7um,卷重2-3吨，取A4纸贴打包后贴外面 | 1 |  | 是 | 是 | 1535 | 1
平整改平 | DL00240700641 | DL0024070064 | 东方750平整 | 其他入库 | 成品退库 | 甲 | 丁振,龚政 | 2650 | 2650 | 1 | 1350 | 0.45 | 565 | 750改平，要求公差0.438-0.45mm，光泽度横向50-150，尾部80米剪掉，余下平均一分二发货 | Z折印(操边折印2-13CM) |  |  |  | 31010046 | 小品种钢卷 | 0.45-SPCC |  | 60 | MO002313 | MO002313-001-01 | XPZG001 | 小品种钢前处理模板 | 5730 | 2024-08-03 | 2024-08-03 | 3 | 2024-08-12 08:13:02 | 2024-08-12 08:14:33 | 江苏东方九天新能源材料有限公司 |  | 丁振 |  | 1 | 0.45 | 1350 | 565 | 1 | DL00240700641 | 厚度公差：+/-0.005mm，HV100-120,粗糙度0.5-0.7um,卷重2-3吨，取A4纸贴打包后贴外面 | 1 | Z折印(操边折印2-13CM) | 是 | 是 | 1535 | 1
一次脱脂 | DL1224070088 | DL1224070088 | 东方950脱脂2# | 合格 | 让步接收 | 甲 | 韩成飞,周志平 | 6415 | 6405 | 0.9984 | 1100 | 1.2 | 610 | 昆山宝必达：脱脂（单位张力3.5）、转650轧机 | 条印色差 |  |  |  | 31010040 | 小品种钢卷 | 0.39-SPCC |  | 10 | MO002359 | MO002359-006 | XPZG001 | 小品种钢前处理模板 | 6415 | 2024-08-05 | 2024-08-19 | 3 | 2024-08-12 08:05:31 | 2024-08-12 08:11:41 | 江苏东方九天新能源材料有限公司 | 280534 | 周志平 |  |  | 1.2 | 1125 | 610 | 1 | DL1224070088 | 昆山宝必达:(0.39*610),厚度±0.01mm，HV150-170,粗糙度0.7-1.0μM，卷重2-3吨 |  | 条印色差 | 否 | 否 |  | 6
最终平整 | DL00240700632 | DL0024070063 | 东方850平整 | 其他入库 | 成品退库 | 甲 | 陈俊华,钱琨 | 2610 | 2610 | 1 | 1120 | 0.54 | 565 | 昆山富维：850平整建议用Ra1.2-1.4μm毛化辊，厚度公差：0.535-0.545mm，硬度90-110HV，粗糙度Ra0.8-1.0μm，取A4纸贴打包后贴外面 | 轻微横辊印，750米后整板面拱板 |  |  |  | 31010056 | 小品种钢卷 | 0.54-SPCC |  | 50 | MO002187 | MO002187-004-02 | XPZG001 | 小品种钢前处理模板 | 5755 | 2024-07-29 | 2024-08-06 | 5 | 2024-08-12 07:33:43 | 2024-08-12 07:54:21 | 江苏东方九天新能源材料有限公司 |  | 陈俊华 |  | 1 | 0.54 | 1120 | 565 | 1 | DL00240700632 | 昆山富维：（0.54*565）厚度公差：+/-0.005mm，HV90-110,粗糙度0.8-1.0um,卷重2-3吨，取A4纸贴打包后贴外面 | 1 | H横辊印(轻微),Z折印(来料拱板，750米后整板面) | 是 | 是 | 1366 | 4
最终平整 | DL00240700631 | DL0024070063 | 东方850平整 | 合格 | 让步接收 | 甲 | 陈俊华,钱琨 | 2850 | 2850 | 1 | 1200 | 0.54 | 565 | 昆山富维：850平整建议用Ra1.2-1.4μm毛化辊，厚度公差：0.535-0.545mm，硬度90-110HV，粗糙度Ra0.8-1.0μm，取A4纸贴打包后贴外面 | 轻微横辊印，操边公差高点0.546mm | 20100072 | 轧硬 | 0.6*565-SPCC | 31010056 | 小品种钢卷 | 0.54-SPCC |  | 50 | MO002187 | MO002187-004-01 | XPZG001 | 小品种钢前处理模板 | 5755 | 2024-07-29 | 2024-08-06 | 5 | 2024-08-12 07:33:43 | 2024-08-12 07:54:21 | 江苏东方九天新能源材料有限公司 |  | 陈俊华 |  | 1 | 0.54 | 1200 | 565 | 1 | DL00240700631 | 昆山富维：（0.54*565）厚度公差：+/-0.005mm，HV90-110,粗糙度0.8-1.0um,卷重2-3吨，取A4纸贴打包后贴外面 | 1 | H横辊印(轻微) | 是 | 是 | 1366 | 4
一次冷轧 | DL1224070085 | DL1224070085 | 东方650轧机 | 合格 | 让步接收 | 甲 | 关颜伟,徐炜 | 6145 | 6100 | 0.9927 | 1900 | 0.67 | 610 | 昆山宝必达：650轧机中间道次用普光辊(Ra0.2-0.3um)轧制,最后一道用Ra1.0-1.2μm毛化辊轧至0.67mm（1.2-1.05-0.93-0.83-0.75-0.67）厚度公差：0.670-0.675mm、转脱脂 | 色差条印，白斑，挫伤，细划伤，振纹暗线印 |  |  |  | 31010040 | 小品种钢卷 | 0.39-SPCC |  | 20 | MO002359 | MO002359-003 | XPZG001 | 小品种钢前处理模板 | 6150 | 2024-08-05 | 2024-08-19 | 3 | 2024-08-12 07:50:04 | 2024-08-12 07:51:13 | 江苏东方九天新能源材料有限公司 | 280512 | 徐炜 |  |  | 1.2 | 1070 | 610 | 1 | DL1224070085 | 昆山宝必达:(0.39*610),厚度±0.01mm，HV150-170,粗糙度0.7-1.0μM，卷重2-3吨 |  | 色差条印，白斑，挫伤，细划伤，振纹暗线印 | 否 | 否 |  | 3
一次脱脂 | DL0024080021 | DL0024080021 | 东方950脱脂2# | 合格 | 让步接收 | 甲 | 韩成飞,周志平 | 6315 | 6310 | 0.9992 | 2200 | 0.6 | 610 | 昆山宝必达：脱脂(单位张力6.0)、转650轧机 | 条印色差 |  |  |  | 31010045 | 小品种钢卷 | 0.44-SPCC |  | 10 | MO002412 | MO002412-001 | XPZG001 | 小品种钢前处理模板 | 6315 | 2024-08-07 | 2024-08-20 | 3 | 2024-08-12 07:39:13 | 2024-08-12 07:40:03 | 江苏东方九天新能源材料有限公司 | 282405 | 周志平 |  |  | 0.6 | 2230 | 610 | 1 | DL0024080021 | 昆山宝必达:(0.44*610) 厚度±0.01mm，HV100-120,粗糙度0.7-1.0μM，卷重2-3吨 |  | 条印色差 | 否 | 否 |  | 1
最终冷轧 | JG1224070705 | JG1224070705 | 东方850轧机 | 合格 | 合格品 | 甲 | 吴宏林 | 14130 | 13900 | 0.9837 | 24230 | 0.1 | 760 | 850轧机普光辊(Ra0.4-0.6μm)轧制0.1mm(0.4-0.25-0.15-0.115-0.1) |  | 20100142 | 轧硬 | 0.4*760-SPCC | 30210015 | 光亮卷 | 0.1-SPCC |  | 30 | MO002230 | MO002230-003 | GLJ002 | 东方光亮卷前处理（0.4轧0.1mm) | 14140 | 2024-08-01 | 2024-08-15 | 3 | 2024-08-12 07:31:26 | 2024-08-12 07:32:06 | 江苏东方九天新能源材料有限公司 | 272580 | 吴宏林 |  |  | 0.4 | 5980 | 760 | 1 | JG1224070705 | 轧0.1，米数控制在23800-23900米；脱脂分一包10500米 |  |  | 否 | 否 |  | 3
最终冷轧 | JG1224070697 | JG1224070697 | 东方850轧机 | 合格 | 合格品 | 甲 | 蔡迎虎 | 14275 | 14000 | 0.9807 | 24600 | 0.1 | 760 | 850轧机普光辊(Ra0.4-0.6μm)轧制0.1mm(0.4-0.25-0.15-0.115-0.1) |  | 20100142 | 轧硬 | 0.4*760-SPCC | 30210015 | 光亮卷 | 0.1-SPCC |  | 30 | MO002242 | MO002242-001 | GLJ002 | 东方光亮卷前处理（0.4轧0.1mm) | 14300 | 2024-08-01 | 2024-08-15 | 3 | 2024-08-12 07:29:50 | 2024-08-12 07:31:00 | 江苏东方九天新能源材料有限公司 | 273572 | 蔡迎虎 |  |  | 0.4 | 6050 | 760 | 1 | JG1224070697 | 轧0.1，米数控制在24400-24500米；脱脂平均分包 |  |  | 否 | 否 |  | 1
最终冷轧 | JG1224070708 | JG1224070708 | 东方850轧机 | 合格 | 合格品 | 甲 | 吴宏林 | 14065 | 14060 | 0.9996 | 24505 | 0.1 | 760 | 850轧机普光辊(Ra0.4-0.6μm)轧制0.1mm(0.4-0.25-0.15-0.115-0.1) |  | 20100142 | 轧硬 | 0.4*760-SPCC | 30210015 | 光亮卷 | 0.1-SPCC |  | 30 | MO002230 | MO002230-005 | GLJ002 | 东方光亮卷前处理（0.4轧0.1mm) | 14080 | 2024-08-01 | 2024-08-15 | 3 | 2024-08-12 07:28:46 | 2024-08-12 07:29:26 | 江苏东方九天新能源材料有限公司 | 272582 | 吴宏林 |  |  | 0.4 | 5960 | 760 | 1 | JG1224070708 | 轧0.1，米数控制在23800-23900米；脱脂分一包10500米 |  |  | 否 | 否 |  | 5
最终平整 | DL00240700612 | DL0024070061 | 东方850平整 | 其他入库 | 成品退库 | 甲 | 陈俊华,钱琨 | 2620 | 2620 | 1 | 1120 | 0.54 | 565 | 昆山富维：850平整建议用Ra1.2-1.4μm毛化辊，厚度公差：0.535-0.545mm，硬度90-110HV，粗糙度Ra0.8-1.0μm，取A4纸贴打包后贴外面 | 800米后整板面拱板，下板面传12CM处线条印平后淡，操2CM小白点 |  |  |  | 31010056 | 小品种钢卷 | 0.54-SPCC |  | 50 | MO002187 | MO002187-002-02 | XPZG001 | 小品种钢前处理模板 | 5675 | 2024-07-29 | 2024-08-06 | 5 | 2024-08-12 04:45:30 | 2024-08-12 07:28:54 | 江苏东方九天新能源材料有限公司 |  | 陈俊华 |  | 1 | 0.54 | 1120 | 565 | 1 | DL00240700612 | 昆山富维：（0.54*565）厚度公差：+/-0.005mm，HV90-110,粗糙度0.8-1.0um,卷重2-3吨，取A4纸贴打包后贴外面 | 1 | Z折印(来料拱板，800米后整板面),X线条印(下板面传12CM处，平后淡),B白斑(操2CM小白点) | 是 | 是 | 1572 | 2
最终平整 | DL00240700611 | DL0024070061 | 东方850平整 | 其他入库 | 成品退库 | 甲 | 陈俊华,钱琨 | 2800 | 2800 | 1 | 1100 | 0.54 | 565 | 昆山富维：850平整建议用Ra1.2-1.4μm毛化辊，厚度公差：0.535-0.545mm，硬度90-110HV，粗糙度Ra0.8-1.0μm，取A4纸贴打包后贴外面 | 内310米处板面中间1个大的黑斑，上板面线条印平后强光下能见，下板面传·12CM处线条印平后淡，内1000米上板面细划伤平后明显 |  |  |  | 31010056 | 小品种钢卷 | 0.54-SPCC |  | 50 | MO002187 | MO002187-002-01 | XPZG001 | 小品种钢前处理模板 | 5675 | 2024-07-29 | 2024-08-06 | 5 | 2024-08-12 04:45:30 | 2024-08-12 07:28:54 | 江苏东方九天新能源材料有限公司 |  | 陈俊华 |  | 1 | 0.54 | 1100 | 565 | 1 | DL00240700611 | 昆山富维：（0.54*565）厚度公差：+/-0.005mm，HV90-110,粗糙度0.8-1.0um,卷重2-3吨，取A4纸贴打包后贴外面 | 1 | H黑斑(内310米处板面中间1个大的),X线条印(上板面，平后强光下能见；下板面传·12CM处，平后淡),X细划伤(内1000米上板面，平后明显) | 是 | 是 | 1572 | 2
镍钝化 | DL002407003315 | DL00240700331 | 东方镍钝化750 | 合格 | 合格品 | 乙 | 王晶晶 | 1213 | 1213 | 1 | 2130 | 0.12 | 610 | 泰德通：750镍钝化工段镀镍，HV100-120,镀层≥1.2μM，纸管芯 ,整卷发货 | 来料板面线条印。镀后不明显 | 20600023 | 镍钝化卷半成品 | 0.12-SPCC | 31310005 | 镍钝化卷 | 0.12-SPCC |  | 10 | MO002455 | MO002455-001-05 | NDH001 | 镍钝化模板 | 5960 | 2024-08-08 | 2024-08-15 | 5 | 2024-08-11 22:41:09 | 2024-08-12 07:15:46 | 江苏东方九天新能源材料有限公司 |  | 王晶晶 |  | 1 | 0.12 | 2130 | 610 | 1 | DL002407003315 | 泰德通(0.12*610)双面镀镍，镀层厚度≥1.2um，HV90-110；卷重≤1.5吨 | 1 | 来料板面线条印。镀后不明显 | 是 | 是 | 616 | 1
镍钝化 | DL002407003314 | DL00240700331 | 东方镍钝化750 | 合格 | 合格品 | 乙 | 王晶晶 | 1199 | 1199 | 1 | 2100 | 0.12 | 610 | 泰德通：750镍钝化工段镀镍，HV100-120,镀层≥1.2μM，纸管芯 ,整卷发货 | 来料板面线条印。镀后不明显 | 20600023 | 镍钝化卷半成品 | 0.12-SPCC | 31310005 | 镍钝化卷 | 0.12-SPCC |  | 10 | MO002455 | MO002455-001-04 | NDH001 | 镍钝化模板 | 5960 | 2024-08-08 | 2024-08-15 | 5 | 2024-08-11 22:41:09 | 2024-08-12 07:15:46 | 江苏东方九天新能源材料有限公司 |  | 王晶晶 |  | 1 | 0.12 | 2100 | 610 | 1 | DL002407003314 | 泰德通(0.12*610)双面镀镍，镀层厚度≥1.2um，HV90-110；卷重≤1.5吨 | 1 | 来料板面线条印。镀后不明显 | 是 | 是 | 616 | 1
镍钝化 | DL002407003313 | DL00240700331 | 东方镍钝化750 | 合格 | 合格品 | 乙 | 王晶晶 | 1199 | 1199 | 1 | 2100 | 0.12 | 610 | 泰德通：750镍钝化工段镀镍，HV100-120,镀层≥1.2μM，纸管芯 ,整卷发货 | 来料板面线条印。镀后不明显 | 20600023 | 镍钝化卷半成品 | 0.12-SPCC | 31310005 | 镍钝化卷 | 0.12-SPCC |  | 10 | MO002455 | MO002455-001-03 | NDH001 | 镍钝化模板 | 5960 | 2024-08-08 | 2024-08-15 | 5 | 2024-08-11 22:41:09 | 2024-08-12 07:15:46 | 江苏东方九天新能源材料有限公司 |  | 王晶晶 |  | 1 | 0.12 | 2100 | 610 | 1 | DL002407003313 | 泰德通(0.12*610)双面镀镍，镀层厚度≥1.2um，HV90-110；卷重≤1.5吨 | 1 | 来料板面线条印。镀后不明显 | 是 | 是 | 616 | 1
镍钝化 | DL002407003312 | DL00240700331 | 东方镍钝化750 | 合格 | 合格品 | 乙 | 王晶晶 | 1203 | 1203 | 1 | 2100 | 0.12 | 610 | 泰德通：750镍钝化工段镀镍，HV100-120,镀层≥1.2μM，纸管芯 ,整卷发货 | 来料板面线条印。镀后不明显 | 20600023 | 镍钝化卷半成品 | 0.12-SPCC | 31310005 | 镍钝化卷 | 0.12-SPCC |  | 10 | MO002455 | MO002455-001-02 | NDH001 | 镍钝化模板 | 5960 | 2024-08-08 | 2024-08-15 | 5 | 2024-08-11 22:41:09 | 2024-08-12 07:15:46 | 江苏东方九天新能源材料有限公司 |  | 王晶晶 |  | 1 | 0.12 | 2100 | 610 | 1 | DL002407003312 | 泰德通(0.12*610)双面镀镍，镀层厚度≥1.2um，HV90-110；卷重≤1.5吨 | 1 | 来料板面线条印。镀后不明显 | 是 | 是 | 616 | 1
镍钝化 | DL002407003311 | DL00240700331 | 东方镍钝化750 | 合格 | 合格品 | 乙 | 王晶晶 | 1207 | 1207 | 1 | 2100 | 0.12 | 610 | 泰德通：750镍钝化工段镀镍，HV100-120,镀层≥1.2μM，纸管芯 ,整卷发货 | 来料板面线条印。镀后不明显 | 20600023 | 镍钝化卷半成品 | 0.12-SPCC | 31310005 | 镍钝化卷 | 0.12-SPCC |  | 10 | MO002455 | MO002455-001-01 | NDH001 | 镍钝化模板 | 5960 | 2024-08-08 | 2024-08-15 | 5 | 2024-08-11 22:41:09 | 2024-08-12 07:15:46 | 江苏东方九天新能源材料有限公司 |  | 王晶晶 |  | 1 | 0.12 | 2100 | 610 | 1 | DL002407003311 | 泰德通(0.12*610)双面镀镍，镀层厚度≥1.2um，HV90-110；卷重≤1.5吨 | 1 | 来料板面线条印。镀后不明显 | 是 | 是 | 616 | 1
一次脱脂 | JG1224070709 | JG1224070709 | 东方950脱脂1# | 合格 | 合格品 | 甲 | 关莫平,王建军 | 14135 | 14120 | 0.9989 | 5990 | 0.4 | 760 | 脱脂（950-2） |  | 20100142 | 轧硬 | 0.4*760-SPCC | 30210015 | 光亮卷 | 0.1-SPCC |  | 10 | MO002390 | MO002390-001 | GLJ002 | 东方光亮卷前处理（0.4轧0.1mm) | 14135 | 2024-08-06 | 2024-08-21 | 3 | 2024-08-12 06:25:17 | 2024-08-12 07:12:58 | 江苏东方九天新能源材料有限公司 | 281459 | 王建军 |  |  | 0.4 | 0 | 760 | 1 | JG1224070709 | 轧0.1，米数控制在23800-23900米，脱脂分一包10500米。 |  |  | 否 | 否 |  | 1
最终平整 | DL12240800011 | DL1224080001 | 东方750平整 | 合格 | 让步接收 | 甲 | 丁振,龚政 | 6360 | 6090 | 0.9575 | 1570 | 0.762 | 650 | 海金杜门：750平整用普光辊Ra0.2-0.3μm平整，硬度185-235HV，粗糙度0.075-0.5μm，抗拉强度590-760MPa,厚度公差0.747-0.777μm | A暗线印(来料多条暗线印),Z振纹(来料振纹，细划伤，搓伤),H横辊印(来料横条印，版型差) |  |  |  | 31010073 | 小品种钢卷 | 0.762-SPCC |  | 30 | MO002318 | MO002318-001-01 | HJDM001 | 东方小品种钢前处理 0.762（硬度185-235HV，粗糙度0.075-0.5μm，抗拉强度590-760MPa,厚度公差0.747-0.777μm) | 12925 | 2024-08-03 | 2024-08-10 | 5 | 2024-08-12 07:07:41 | 2024-08-12 07:08:54 | 江苏东方九天新能源材料有限公司 | 278161 | 丁振 |  |  | 0.762 | 1600 | 650 | 1 | DL12240800011 | 海金杜门：厚度公差：±0.015，HV185-235,粗糙度0.075-0.5μM，抗拉590-760MPA | 1 | A暗线印(来料多条暗线印),Z振纹(来料振纹，细划伤，搓伤),H横辊印(来料横条印，版型差) | 是 | 是 | 52 | 1
一次脱脂 | DL1224070083 | DL1224070083 | 东方950脱脂2# | 合格 | 让步接收 | 甲 | 韩成飞,周志平 | 6320 | 6310 | 0.9984 | 1100 | 1.2 | 610 | 昆山宝必达：脱脂（单位张力3.5）、转650轧机 | 条印色差 |  |  |  | 31010040 | 小品种钢卷 | 0.39-SPCC |  | 10 | MO002359 | MO002359-001 | XPZG001 | 小品种钢前处理模板 | 6320 | 2024-08-05 | 2024-08-19 | 3 | 2024-08-12 06:27:55 | 2024-08-12 06:58:17 | 江苏东方九天新能源材料有限公司 | 280510 | 周志平 |  |  | 1.2 | 1110 | 610 | 1 | DL1224070083 | 昆山宝必达:(0.39*610),厚度±0.01mm，HV150-170,粗糙度0.7-1.0μM，卷重2-3吨 |  | 条印色差 | 否 | 否 |  | 1
一次冷轧 | DL1224070084 | DL1224070084 | 东方650轧机 | 合格 | 让步接收 | 甲 | 关颜伟 | 6305 | 6260 | 0.9929 | 1900 | 0.67 | 610 | 昆山宝必达：650轧机中间道次用普光辊(Ra0.2-0.3um)轧制,最后一道用Ra1.0-1.2μm毛化辊轧至0.67mm（1.2-1.05-0.93-0.83-0.75-0.67）厚度公差：0.670-0.675mm、转脱脂 | A暗线印(),S色差条印(),Z振纹() |  |  |  | 31010040 | 小品种钢卷 | 0.39-SPCC |  | 20 | MO002359 | MO002359-002 | XPZG001 | 小品种钢前处理模板 | 6315 | 2024-08-05 | 2024-08-19 | 3 | 2024-08-12 06:51:07 | 2024-08-12 06:56:19 | 江苏东方九天新能源材料有限公司 | 280511 | 徐炜 |  |  | 1.2 | 1100 | 610 | 1 | DL1224070084 | 昆山宝必达:(0.39*610),厚度±0.01mm，HV150-170,粗糙度0.7-1.0μM，卷重2-3吨 |  | A暗线印(),S色差条印(),Z振纹() | 否 | 否 |  | 2
一次脱脂 | DL0024080020 | DL0024080020 | 东方950脱脂2# | 合格 | 让步接收 | 甲 | 韩成飞,周志平 | 6280 | 6270 | 0.9984 | 2200 | 0.6 | 610 | 昆山宝必达:脱脂(单位张力6.0）、转650轧机 | 条印色差 |  |  |  | 31010056 | 小品种钢卷 | 0.54-SPCC |  | 10 | MO002422 | MO002422-001 | XPZG001 | 小品种钢前处理模板 | 6280 | 2024-08-07 | 2024-08-20 | 3 | 2024-08-12 06:20:03 | 2024-08-12 06:26:24 | 江苏东方九天新能源材料有限公司 | 282531 | 周志平 |  |  | 0.6 | 2225 | 610 | 1 | DL0024080020 | 昆山宝必达:(0.54*610) 厚度±0.01mm，HV85-105,粗糙度0.5-0.8μM，卷重2-3吨 |  | 条印色差 | 否 | 否 |  | 1
一次脱脂 | JG1224080114 | JG1224080114 | 东方950脱脂1# | 合格 | 合格品 | 甲 | 关莫平,王建军 | 14200 | 14170 | 0.9979 | 6000 | 0.4 | 760 | 脱脂（950-2） |  | 20100142 | 轧硬 | 0.4*760-SPCC | 30210015 | 光亮卷 | 0.1-SPCC |  | 10 | MO002535 | MO002535-002 | GLJ002 | 东方光亮卷前处理（0.4轧0.1mm) | 14200 | 2024-08-10 | 2024-08-10 | 3 | 2024-08-12 06:24:02 | 2024-08-12 06:24:27 | 江苏东方九天新能源材料有限公司 | 286140 | 王建军 |  |  | 0.4 | 6080 | 760 | 1 | JG1224080114 |  |  |  | 否 | 否 |  | 2
最终平整 | DL12240800012 | DL1224080001 | 东方750平整 | 合格 | 让步接收 | 甲 | 丁振,龚政 | 6400 | 6120 | 0.9563 | 1590 | 0.762 | 650 | 海金杜门：750平整用普光辊Ra0.2-0.3μm平整，硬度185-235HV，粗糙度0.075-0.5μm，抗拉强度590-760MPa,厚度公差0.747-0.777μm | A暗线印(来料多条暗线印，版型差),Z振纹(来料振纹，横条印),X锈斑(来料整卷间断性锈斑) |  |  |  | 31010073 | 小品种钢卷 | 0.762-SPCC |  | 30 | MO002318 | MO002318-001-02 | HJDM001 | 东方小品种钢前处理 0.762（硬度185-235HV，粗糙度0.075-0.5μm，抗拉强度590-760MPa,厚度公差0.747-0.777μm) | 12925 | 2024-08-03 | 2024-08-10 | 5 | 2024-08-12 06:08:32 | 2024-08-12 06:09:48 | 江苏东方九天新能源材料有限公司 | 278161 | 丁振 |  |  | 0.762 | 1600 | 650 | 1 | DL12240800012 | 海金杜门：厚度公差：±0.015，HV185-235,粗糙度0.075-0.5μM，抗拉590-760MPA | 1 | A暗线印(来料多条暗线印，版型差),Z振纹(来料振纹，横条印),X锈斑(来料整卷间断性锈斑) | 是 | 是 | 52 | 1
一次脱脂 | DL1224070087 | DL1224070087 | 东方950脱脂2# | 合格 | 让步接收 | 甲 | 韩成飞,周志平 | 6420 | 6410 | 0.9984 | 1110 | 1.2 | 610 | 昆山宝必达：脱脂（单位张力3.5）、转650轧机 | 条印色差 |  |  |  | 31010040 | 小品种钢卷 | 0.39-SPCC |  | 10 | MO002359 | MO002359-005 | XPZG001 | 小品种钢前处理模板 | 6420 | 2024-08-05 | 2024-08-19 | 3 | 2024-08-12 05:30:03 | 2024-08-12 06:09:48 | 江苏东方九天新能源材料有限公司 | 280533 | 周志平 |  |  | 1.2 | 1125 | 610 | 1 | DL1224070087 | 昆山宝必达:(0.39*610),厚度±0.01mm，HV150-170,粗糙度0.7-1.0μM，卷重2-3吨 |  | 条印色差 | 否 | 否 |  | 5
分剪 | DL002407004712/7 | DL002407004712 | 东方分剪6# | 合格 | 合格品 | 甲 | 樊小兵 | 0 | 236 |  | 0 | 0.254 | 80 | 1：排刀规格 80*6+102.4海金杜门 SPCC-Ni 镍层：A面1.9um / B面 0.38um，注：1.成品表面不允许有擦划伤 顶压伤 刀印 油污 2.成品按顺时针摆放，每一片用3*3MM的木条隔开，厚度公差+/-0.01mm，宽度公差+/-0.13mm |  | 20600002 | 镍钝化卷半成品 | 0.254-SPCC | 31320013 | 镍钝化分切带 | 0.254-SPCC |  | 10 | MO002572 | MO002572-002-07 | FJ001 | 分剪模板 | 1860 | 2024-08-11 | 2024-08-11 | 3 | 2024-08-12 05:47:02 | 2024-08-12 05:49:24 | 江苏东方九天新能源材料有限公司 |  | 樊小兵 |  | 1 | 0.254 | 0 | 80 | 1 | DL002407004712/7 | 1：排刀规格 80*6+102.4海金杜门 SPCC-Ni 镍层：A面1.9um / B面 0.38um，注：1.成品表面不允许有擦划伤 顶压伤 刀印 油污 2.成品按顺时针摆放，每一片用3*3MM的木条隔开，厚度公差+/-0.01mm，宽度公差+/-0.13mm | 1 |  | 是 | 是 | 227 | 2
分剪 | DL002407004712/6 | DL002407004712 | 东方分剪6# | 合格 | 合格品 | 甲 | 樊小兵 | 0 | 239 |  | 0 | 0.254 | 80 | 1：排刀规格 80*6+102.4海金杜门 SPCC-Ni 镍层：A面1.9um / B面 0.38um，注：1.成品表面不允许有擦划伤 顶压伤 刀印 油污 2.成品按顺时针摆放，每一片用3*3MM的木条隔开，厚度公差+/-0.01mm，宽度公差+/-0.13mm |  | 20600002 | 镍钝化卷半成品 | 0.254-SPCC | 31320013 | 镍钝化分切带 | 0.254-SPCC |  | 10 | MO002572 | MO002572-002-06 | FJ001 | 分剪模板 | 1860 | 2024-08-11 | 2024-08-11 | 3 | 2024-08-12 05:47:02 | 2024-08-12 05:49:24 | 江苏东方九天新能源材料有限公司 |  | 樊小兵 |  | 1 | 0.254 | 0 | 80 | 1 | DL002407004712/6 | 1：排刀规格 80*6+102.4海金杜门 SPCC-Ni 镍层：A面1.9um / B面 0.38um，注：1.成品表面不允许有擦划伤 顶压伤 刀印 油污 2.成品按顺时针摆放，每一片用3*3MM的木条隔开，厚度公差+/-0.01mm，宽度公差+/-0.13mm | 1 |  | 是 | 是 | 227 | 2
分剪 | DL002407004712/5 | DL002407004712 | 东方分剪6# | 合格 | 合格品 | 甲 | 樊小兵 | 0 | 309 |  | 0 | 0.254 | 102.4 | 1：排刀规格 80*6+102.4海金杜门 SPCC-Ni 镍层：A面1.9um / B面 0.38um，注：1.成品表面不允许有擦划伤 顶压伤 刀印 油污 2.成品按顺时针摆放，每一片用3*3MM的木条隔开，厚度公差+/-0.01mm，宽度公差+/-0.13mm |  | 20600002 | 镍钝化卷半成品 | 0.254-SPCC | 31320013 | 镍钝化分切带 | 0.254-SPCC |  | 10 | MO002572 | MO002572-002-05 | FJ001 | 分剪模板 | 1860 | 2024-08-11 | 2024-08-11 | 3 | 2024-08-12 05:47:02 | 2024-08-12 05:49:24 | 江苏东方九天新能源材料有限公司 |  | 樊小兵 |  | 1 | 0.254 | 0 | 102.4 | 1 | DL002407004712/5 | 1：排刀规格 80*6+102.4海金杜门 SPCC-Ni 镍层：A面1.9um / B面 0.38um，注：1.成品表面不允许有擦划伤 顶压伤 刀印 油污 2.成品按顺时针摆放，每一片用3*3MM的木条隔开，厚度公差+/-0.01mm，宽度公差+/-0.13mm | 1 |  | 是 | 是 | 227 | 2
分剪 | DL002407004712/4 | DL002407004712 | 东方分剪6# | 合格 | 合格品 | 甲 | 樊小兵 | 0 | 241 |  | 0 | 0.254 | 80 | 1：排刀规格 80*6+102.4海金杜门 SPCC-Ni 镍层：A面1.9um / B面 0.38um，注：1.成品表面不允许有擦划伤 顶压伤 刀印 油污 2.成品按顺时针摆放，每一片用3*3MM的木条隔开，厚度公差+/-0.01mm，宽度公差+/-0.13mm |  | 20600002 | 镍钝化卷半成品 | 0.254-SPCC | 31320013 | 镍钝化分切带 | 0.254-SPCC |  | 10 | MO002572 | MO002572-002-04 | FJ001 | 分剪模板 | 1860 | 2024-08-11 | 2024-08-11 | 3 | 2024-08-12 05:47:02 | 2024-08-12 05:49:24 | 江苏东方九天新能源材料有限公司 |  | 樊小兵 |  | 1 | 0.254 | 0 | 80 | 1 | DL002407004712/4 | 1：排刀规格 80*6+102.4海金杜门 SPCC-Ni 镍层：A面1.9um / B面 0.38um，注：1.成品表面不允许有擦划伤 顶压伤 刀印 油污 2.成品按顺时针摆放，每一片用3*3MM的木条隔开，厚度公差+/-0.01mm，宽度公差+/-0.13mm | 1 |  | 是 | 是 | 227 | 2
分剪 | DL002407004712/3 | DL002407004712 | 东方分剪6# | 合格 | 合格品 | 甲 | 樊小兵 | 0 | 243 |  | 0 | 0.254 | 80 | 1：排刀规格 80*6+102.4海金杜门 SPCC-Ni 镍层：A面1.9um / B面 0.38um，注：1.成品表面不允许有擦划伤 顶压伤 刀印 油污 2.成品按顺时针摆放，每一片用3*3MM的木条隔开，厚度公差+/-0.01mm，宽度公差+/-0.13mm |  | 20600002 | 镍钝化卷半成品 | 0.254-SPCC | 31320013 | 镍钝化分切带 | 0.254-SPCC |  | 10 | MO002572 | MO002572-002-03 | FJ001 | 分剪模板 | 1860 | 2024-08-11 | 2024-08-11 | 3 | 2024-08-12 05:47:02 | 2024-08-12 05:49:24 | 江苏东方九天新能源材料有限公司 |  | 樊小兵 |  | 1 | 0.254 | 0 | 80 | 1 | DL002407004712/3 | 1：排刀规格 80*6+102.4海金杜门 SPCC-Ni 镍层：A面1.9um / B面 0.38um，注：1.成品表面不允许有擦划伤 顶压伤 刀印 油污 2.成品按顺时针摆放，每一片用3*3MM的木条隔开，厚度公差+/-0.01mm，宽度公差+/-0.13mm | 1 |  | 是 | 是 | 227 | 2
分剪 | DL002407004712/2 | DL002407004712 | 东方分剪6# | 返工 | 返工 | 甲 | 樊小兵 | 0 | 235 |  | 0 | 0.254 | 80 | 1：排刀规格 80*6+102.4海金杜门 SPCC-Ni 镍层：A面1.9um / B面 0.38um，注：1.成品表面不允许有擦划伤 顶压伤 刀印 油污 2.成品按顺时针摆放，每一片用3*3MM的木条隔开，厚度公差+/-0.01mm，宽度公差+/-0.13mm |  |  |  |  | 31320013 | 镍钝化分切带 | 0.254-SPCC |  | 10 | MO002572 | MO002572-002-02 | FJ001 | 分剪模板 | 1860 | 2024-08-11 | 2024-08-11 | 3 | 2024-08-12 05:47:02 | 2024-08-12 05:49:24 | 江苏东方九天新能源材料有限公司 |  | 樊小兵 |  | 1 | 0.254 | 0 | 80 | 1 | DL002407004712/2 | 1：排刀规格 80*6+102.4海金杜门 SPCC-Ni 镍层：A面1.9um / B面 0.38um，注：1.成品表面不允许有擦划伤 顶压伤 刀印 油污 2.成品按顺时针摆放，每一片用3*3MM的木条隔开，厚度公差+/-0.01mm，宽度公差+/-0.13mm | 0 | 800米左右夹纸处油斑【待翻包】 |  |  | 227 | 2
分剪 | DL002407004712/1 | DL002407004712 | 东方分剪6# | 返工 | 返工 | 甲 | 樊小兵 | 0 | 245 |  | 0 | 0.254 | 80 | 1：排刀规格 80*6+102.4海金杜门 SPCC-Ni 镍层：A面1.9um / B面 0.38um，注：1.成品表面不允许有擦划伤 顶压伤 刀印 油污 2.成品按顺时针摆放，每一片用3*3MM的木条隔开，厚度公差+/-0.01mm，宽度公差+/-0.13mm |  |  |  |  | 31320013 | 镍钝化分切带 | 0.254-SPCC |  | 10 | MO002572 | MO002572-002-01 | FJ001 | 分剪模板 | 1860 | 2024-08-11 | 2024-08-11 | 3 | 2024-08-12 05:47:02 | 2024-08-12 05:49:24 | 江苏东方九天新能源材料有限公司 |  | 樊小兵 |  | 1 | 0.254 | 0 | 80 | 1 | DL002407004712/1 | 1：排刀规格 80*6+102.4海金杜门 SPCC-Ni 镍层：A面1.9um / B面 0.38um，注：1.成品表面不允许有擦划伤 顶压伤 刀印 油污 2.成品按顺时针摆放，每一片用3*3MM的木条隔开，厚度公差+/-0.01mm，宽度公差+/-0.13mm | 0 | 内400米边部粘刚折印【已夹纸，待翻包】 |  |  | 227 | 2
分剪 | DL002407004321/7 | DL002407004321 | 东方分剪6# | 合格 | 合格品 | 甲 | 樊小兵 | 0 | 238 |  | 0 | 0.254 | 80 | 1：排刀规格 80*6+102.4海金杜门 SPCC-Ni 镍层：A面1.9um / B面 0.38um，注：1.成品表面不允许有擦划伤 顶压伤 刀印 油污 2.成品按顺时针摆放，每一片用3*3MM的木条隔开，厚度公差+/-0.01mm，宽度公差+/-0.13mm |  | 20600002 | 镍钝化卷半成品 | 0.254-SPCC | 31320013 | 镍钝化分切带 | 0.254-SPCC |  | 10 | MO002572 | MO002572-004-07 | FJ001 | 分剪模板 | 1842 | 2024-08-11 | 2024-08-11 | 5 | 2024-08-12 05:45:33 | 2024-08-12 05:46:47 | 江苏东方九天新能源材料有限公司 |  | 樊小兵 |  | 1 | 0.254 | 0 | 80 | 1 | DL002407004321/7 | 1：排刀规格 80*6+102.4海金杜门 SPCC-Ni 镍层：A面1.9um / B面 0.38um，注：1.成品表面不允许有擦划伤 顶压伤 刀印 油污 2.成品按顺时针摆放，每一片用3*3MM的木条隔开，厚度公差+/-0.01mm，宽度公差+/-0.13mm | 1 |  | 是 | 是 | 1 | 4
分剪 | DL002407004321/6 | DL002407004321 | 东方分剪6# | 合格 | 合格品 | 甲 | 樊小兵 | 0 | 221 |  | 0 | 0.254 | 80 | 1：排刀规格 80*6+102.4海金杜门 SPCC-Ni 镍层：A面1.9um / B面 0.38um，注：1.成品表面不允许有擦划伤 顶压伤 刀印 油污 2.成品按顺时针摆放，每一片用3*3MM的木条隔开，厚度公差+/-0.01mm，宽度公差+/-0.13mm |  | 20600002 | 镍钝化卷半成品 | 0.254-SPCC | 31320013 | 镍钝化分切带 | 0.254-SPCC |  | 10 | MO002572 | MO002572-004-06 | FJ001 | 分剪模板 | 1842 | 2024-08-11 | 2024-08-11 | 5 | 2024-08-12 05:45:33 | 2024-08-12 05:46:47 | 江苏东方九天新能源材料有限公司 |  | 樊小兵 |  | 1 | 0.254 | 0 | 80 | 1 | DL002407004321/6 | 1：排刀规格 80*6+102.4海金杜门 SPCC-Ni 镍层：A面1.9um / B面 0.38um，注：1.成品表面不允许有擦划伤 顶压伤 刀印 油污 2.成品按顺时针摆放，每一片用3*3MM的木条隔开，厚度公差+/-0.01mm，宽度公差+/-0.13mm | 1 |  | 是 | 是 | 1 | 4
分剪 | DL002407004321/5 | DL002407004321 | 东方分剪6# | 合格 | 合格品 | 甲 | 樊小兵 | 0 | 308 |  | 0 | 0.254 | 102.4 | 1：排刀规格 80*6+102.4海金杜门 SPCC-Ni 镍层：A面1.9um / B面 0.38um，注：1.成品表面不允许有擦划伤 顶压伤 刀印 油污 2.成品按顺时针摆放，每一片用3*3MM的木条隔开，厚度公差+/-0.01mm，宽度公差+/-0.13mm |  | 20600002 | 镍钝化卷半成品 | 0.254-SPCC | 31320013 | 镍钝化分切带 | 0.254-SPCC |  | 10 | MO002572 | MO002572-004-05 | FJ001 | 分剪模板 | 1842 | 2024-08-11 | 2024-08-11 | 5 | 2024-08-12 05:45:33 | 2024-08-12 05:46:47 | 江苏东方九天新能源材料有限公司 |  | 樊小兵 |  | 1 | 0.254 | 0 | 102.4 | 1 | DL002407004321/5 | 1：排刀规格 80*6+102.4海金杜门 SPCC-Ni 镍层：A面1.9um / B面 0.38um，注：1.成品表面不允许有擦划伤 顶压伤 刀印 油污 2.成品按顺时针摆放，每一片用3*3MM的木条隔开，厚度公差+/-0.01mm，宽度公差+/-0.13mm | 1 |  | 是 | 是 | 1 | 4
分剪 | DL002407004321/4 | DL002407004321 | 东方分剪6# | 合格 | 合格品 | 甲 | 樊小兵 | 0 | 237 |  | 0 | 0.254 | 80 | 1：排刀规格 80*6+102.4海金杜门 SPCC-Ni 镍层：A面1.9um / B面 0.38um，注：1.成品表面不允许有擦划伤 顶压伤 刀印 油污 2.成品按顺时针摆放，每一片用3*3MM的木条隔开，厚度公差+/-0.01mm，宽度公差+/-0.13mm |  | 20600002 | 镍钝化卷半成品 | 0.254-SPCC | 31320013 | 镍钝化分切带 | 0.254-SPCC |  | 10 | MO002572 | MO002572-004-04 | FJ001 | 分剪模板 | 1842 | 2024-08-11 | 2024-08-11 | 5 | 2024-08-12 05:45:33 | 2024-08-12 05:46:47 | 江苏东方九天新能源材料有限公司 |  | 樊小兵 |  | 1 | 0.254 | 0 | 80 | 1 | DL002407004321/4 | 1：排刀规格 80*6+102.4海金杜门 SPCC-Ni 镍层：A面1.9um / B面 0.38um，注：1.成品表面不允许有擦划伤 顶压伤 刀印 油污 2.成品按顺时针摆放，每一片用3*3MM的木条隔开，厚度公差+/-0.01mm，宽度公差+/-0.13mm | 1 |  | 是 | 是 | 1 | 4
分剪 | DL002407004321/3 | DL002407004321 | 东方分剪6# | 合格 | 合格品 | 甲 | 樊小兵 | 0 | 239 |  | 0 | 0.254 | 80 | 1：排刀规格 80*6+102.4海金杜门 SPCC-Ni 镍层：A面1.9um / B面 0.38um，注：1.成品表面不允许有擦划伤 顶压伤 刀印 油污 2.成品按顺时针摆放，每一片用3*3MM的木条隔开，厚度公差+/-0.01mm，宽度公差+/-0.13mm |  | 20600002 | 镍钝化卷半成品 | 0.254-SPCC | 31320013 | 镍钝化分切带 | 0.254-SPCC |  | 10 | MO002572 | MO002572-004-03 | FJ001 | 分剪模板 | 1842 | 2024-08-11 | 2024-08-11 | 5 | 2024-08-12 05:45:33 | 2024-08-12 05:46:47 | 江苏东方九天新能源材料有限公司 |  | 樊小兵 |  | 1 | 0.254 | 0 | 80 | 1 | DL002407004321/3 | 1：排刀规格 80*6+102.4海金杜门 SPCC-Ni 镍层：A面1.9um / B面 0.38um，注：1.成品表面不允许有擦划伤 顶压伤 刀印 油污 2.成品按顺时针摆放，每一片用3*3MM的木条隔开，厚度公差+/-0.01mm，宽度公差+/-0.13mm | 1 |  | 是 | 是 | 1 | 4
分剪 | DL002407004321/2 | DL002407004321 | 东方分剪6# | 合格 | 合格品 | 甲 | 樊小兵 | 0 | 233 |  | 0 | 0.254 | 80 | 1：排刀规格 80*6+102.4海金杜门 SPCC-Ni 镍层：A面1.9um / B面 0.38um，注：1.成品表面不允许有擦划伤 顶压伤 刀印 油污 2.成品按顺时针摆放，每一片用3*3MM的木条隔开，厚度公差+/-0.01mm，宽度公差+/-0.13mm |  | 20600002 | 镍钝化卷半成品 | 0.254-SPCC | 31320013 | 镍钝化分切带 | 0.254-SPCC |  | 10 | MO002572 | MO002572-004-02 | FJ001 | 分剪模板 | 1842 | 2024-08-11 | 2024-08-11 | 5 | 2024-08-12 05:45:33 | 2024-08-12 05:46:46 | 江苏东方九天新能源材料有限公司 |  | 樊小兵 |  | 1 | 0.254 | 0 | 80 | 1 | DL002407004321/2 | 1：排刀规格 80*6+102.4海金杜门 SPCC-Ni 镍层：A面1.9um / B面 0.38um，注：1.成品表面不允许有擦划伤 顶压伤 刀印 油污 2.成品按顺时针摆放，每一片用3*3MM的木条隔开，厚度公差+/-0.01mm，宽度公差+/-0.13mm | 1 |  | 是 | 是 | 1 | 4
分剪 | DL002407004321/1 | DL002407004321 | 东方分剪6# | 合格 | 合格品 | 甲 | 樊小兵 | 0 | 236 |  | 0 | 0.254 | 80 | 1：排刀规格 80*6+102.4海金杜门 SPCC-Ni 镍层：A面1.9um / B面 0.38um，注：1.成品表面不允许有擦划伤 顶压伤 刀印 油污 2.成品按顺时针摆放，每一片用3*3MM的木条隔开，厚度公差+/-0.01mm，宽度公差+/-0.13mm |  | 20600002 | 镍钝化卷半成品 | 0.254-SPCC | 31320013 | 镍钝化分切带 | 0.254-SPCC |  | 10 | MO002572 | MO002572-004-01 | FJ001 | 分剪模板 | 1842 | 2024-08-11 | 2024-08-11 | 5 | 2024-08-12 05:45:33 | 2024-08-12 05:46:46 | 江苏东方九天新能源材料有限公司 |  | 樊小兵 |  | 1 | 0.254 | 0 | 80 | 1 | DL002407004321/1 | 1：排刀规格 80*6+102.4海金杜门 SPCC-Ni 镍层：A面1.9um / B面 0.38um，注：1.成品表面不允许有擦划伤 顶压伤 刀印 油污 2.成品按顺时针摆放，每一片用3*3MM的木条隔开，厚度公差+/-0.01mm，宽度公差+/-0.13mm | 1 |  | 是 | 是 | 1 | 4
分剪 | DL002407004312/7 | DL002407004312 | 东方分剪6# | 返工 | 返工 | 甲 | 樊小兵 | 0 | 252 |  | 0 | 0.254 | 80 | 1：排刀规格 80*6+102.4海金杜门 SPCC-Ni 镍层：A面1.9um / B面 0.38um，注：1.成品表面不允许有擦划伤 顶压伤 刀印 油污 2.成品按顺时针摆放，每一片用3*3MM的木条隔开，厚度公差+/-0.01mm，宽度公差+/-0.13mm |  |  |  |  | 31320013 | 镍钝化分切带 | 0.254-SPCC |  | 10 | MO002572 | MO002572-003-07 | FJ001 | 分剪模板 | 1910 | 2024-08-11 | 2024-08-11 | 3 | 2024-08-12 05:43:12 | 2024-08-12 05:45:20 | 江苏东方九天新能源材料有限公司 |  | 樊小兵 |  | 1 | 0.254 | 0 | 80 | 1 | DL002407004312/7 | 1：排刀规格 80*6+102.4海金杜门 SPCC-Ni 镍层：A面1.9um / B面 0.38um，注：1.成品表面不允许有擦划伤 顶压伤 刀印 油污 2.成品按顺时针摆放，每一片用3*3MM的木条隔开，厚度公差+/-0.01mm，宽度公差+/-0.13mm | 0 | 内460米边部粘刚折印【已夹纸，待翻包】 |  |  | 318 | 3
分剪 | DL002407004312/6 | DL002407004312 | 东方分剪6# | 合格 | 合格品 | 甲 | 樊小兵 | 0 | 248 |  | 0 | 0.254 | 80 | 1：排刀规格 80*6+102.4海金杜门 SPCC-Ni 镍层：A面1.9um / B面 0.38um，注：1.成品表面不允许有擦划伤 顶压伤 刀印 油污 2.成品按顺时针摆放，每一片用3*3MM的木条隔开，厚度公差+/-0.01mm，宽度公差+/-0.13mm |  | 20600002 | 镍钝化卷半成品 | 0.254-SPCC | 31320013 | 镍钝化分切带 | 0.254-SPCC |  | 10 | MO002572 | MO002572-003-06 | FJ001 | 分剪模板 | 1910 | 2024-08-11 | 2024-08-11 | 3 | 2024-08-12 05:43:12 | 2024-08-12 05:45:20 | 江苏东方九天新能源材料有限公司 |  | 樊小兵 |  | 1 | 0.254 | 0 | 80 | 1 | DL002407004312/6 | 1：排刀规格 80*6+102.4海金杜门 SPCC-Ni 镍层：A面1.9um / B面 0.38um，注：1.成品表面不允许有擦划伤 顶压伤 刀印 油污 2.成品按顺时针摆放，每一片用3*3MM的木条隔开，厚度公差+/-0.01mm，宽度公差+/-0.13mm | 1 |  | 是 | 是 | 318 | 3
分剪 | DL002407004312/5 | DL002407004312 | 东方分剪6# | 合格 | 合格品 | 甲 | 樊小兵 | 0 | 320 |  | 0 | 0.254 | 102.4 | 1：排刀规格 80*6+102.4海金杜门 SPCC-Ni 镍层：A面1.9um / B面 0.38um，注：1.成品表面不允许有擦划伤 顶压伤 刀印 油污 2.成品按顺时针摆放，每一片用3*3MM的木条隔开，厚度公差+/-0.01mm，宽度公差+/-0.13mm |  | 20600002 | 镍钝化卷半成品 | 0.254-SPCC | 31320013 | 镍钝化分切带 | 0.254-SPCC |  | 10 | MO002572 | MO002572-003-05 | FJ001 | 分剪模板 | 1910 | 2024-08-11 | 2024-08-11 | 3 | 2024-08-12 05:43:12 | 2024-08-12 05:45:20 | 江苏东方九天新能源材料有限公司 |  | 樊小兵 |  | 1 | 0.254 | 0 | 102.4 | 1 | DL002407004312/5 | 1：排刀规格 80*6+102.4海金杜门 SPCC-Ni 镍层：A面1.9um / B面 0.38um，注：1.成品表面不允许有擦划伤 顶压伤 刀印 油污 2.成品按顺时针摆放，每一片用3*3MM的木条隔开，厚度公差+/-0.01mm，宽度公差+/-0.13mm | 1 |  | 是 | 是 | 318 | 3
分剪 | DL002407004312/4 | DL002407004312 | 东方分剪6# | 合格 | 合格品 | 甲 | 樊小兵 | 0 | 246 |  | 0 | 0.254 | 80 | 1：排刀规格 80*6+102.4海金杜门 SPCC-Ni 镍层：A面1.9um / B面 0.38um，注：1.成品表面不允许有擦划伤 顶压伤 刀印 油污 2.成品按顺时针摆放，每一片用3*3MM的木条隔开，厚度公差+/-0.01mm，宽度公差+/-0.13mm |  | 20600002 | 镍钝化卷半成品 | 0.254-SPCC | 31320013 | 镍钝化分切带 | 0.254-SPCC |  | 10 | MO002572 | MO002572-003-04 | FJ001 | 分剪模板 | 1910 | 2024-08-11 | 2024-08-11 | 3 | 2024-08-12 05:43:12 | 2024-08-12 05:45:20 | 江苏东方九天新能源材料有限公司 |  | 樊小兵 |  | 1 | 0.254 | 0 | 80 | 1 | DL002407004312/4 | 1：排刀规格 80*6+102.4海金杜门 SPCC-Ni 镍层：A面1.9um / B面 0.38um，注：1.成品表面不允许有擦划伤 顶压伤 刀印 油污 2.成品按顺时针摆放，每一片用3*3MM的木条隔开，厚度公差+/-0.01mm，宽度公差+/-0.13mm | 1 |  | 是 | 是 | 318 | 3
分剪 | DL002407004312/3 | DL002407004312 | 东方分剪6# | 合格 | 合格品 | 甲 | 樊小兵 | 0 | 248 |  | 0 | 0.254 | 80 | 1：排刀规格 80*6+102.4海金杜门 SPCC-Ni 镍层：A面1.9um / B面 0.38um，注：1.成品表面不允许有擦划伤 顶压伤 刀印 油污 2.成品按顺时针摆放，每一片用3*3MM的木条隔开，厚度公差+/-0.01mm，宽度公差+/-0.13mm |  | 20600002 | 镍钝化卷半成品 | 0.254-SPCC | 31320013 | 镍钝化分切带 | 0.254-SPCC |  | 10 | MO002572 | MO002572-003-03 | FJ001 | 分剪模板 | 1910 | 2024-08-11 | 2024-08-11 | 3 | 2024-08-12 05:43:12 | 2024-08-12 05:45:20 | 江苏东方九天新能源材料有限公司 |  | 樊小兵 |  | 1 | 0.254 | 0 | 80 | 1 | DL002407004312/3 | 1：排刀规格 80*6+102.4海金杜门 SPCC-Ni 镍层：A面1.9um / B面 0.38um，注：1.成品表面不允许有擦划伤 顶压伤 刀印 油污 2.成品按顺时针摆放，每一片用3*3MM的木条隔开，厚度公差+/-0.01mm，宽度公差+/-0.13mm | 1 |  | 是 | 是 | 318 | 3
分剪 | DL002407004312/2 | DL002407004312 | 东方分剪6# | 返工 | 返工 | 甲 | 樊小兵 | 0 | 241 |  | 0 | 0.254 | 80 | 1：排刀规格 80*6+102.4海金杜门 SPCC-Ni 镍层：A面1.9um / B面 0.38um，注：1.成品表面不允许有擦划伤 顶压伤 刀印 油污 2.成品按顺时针摆放，每一片用3*3MM的木条隔开，厚度公差+/-0.01mm，宽度公差+/-0.13mm | 收卷不齐【待翻包】 |  |  |  | 31320013 | 镍钝化分切带 | 0.254-SPCC |  | 10 | MO002572 | MO002572-003-02 | FJ001 | 分剪模板 | 1910 | 2024-08-11 | 2024-08-11 | 3 | 2024-08-12 05:43:12 | 2024-08-12 05:45:20 | 江苏东方九天新能源材料有限公司 |  | 樊小兵 |  | 1 | 0.254 | 0 | 80 | 1 | DL002407004312/2 | 1：排刀规格 80*6+102.4海金杜门 SPCC-Ni 镍层：A面1.9um / B面 0.38um，注：1.成品表面不允许有擦划伤 顶压伤 刀印 油污 2.成品按顺时针摆放，每一片用3*3MM的木条隔开，厚度公差+/-0.01mm，宽度公差+/-0.13mm | 0 |  |  |  | 318 | 3
分剪 | DL002407004312/1 | DL002407004312 | 东方分剪6# | 合格 | 合格品 | 甲 | 樊小兵 | 0 | 246 |  | 0 | 0.254 | 80 | 1：排刀规格 80*6+102.4海金杜门 SPCC-Ni 镍层：A面1.9um / B面 0.38um，注：1.成品表面不允许有擦划伤 顶压伤 刀印 油污 2.成品按顺时针摆放，每一片用3*3MM的木条隔开，厚度公差+/-0.01mm，宽度公差+/-0.13mm |  | 20600002 | 镍钝化卷半成品 | 0.254-SPCC | 31320013 | 镍钝化分切带 | 0.254-SPCC |  | 10 | MO002572 | MO002572-003-01 | FJ001 | 分剪模板 | 1910 | 2024-08-11 | 2024-08-11 | 3 | 2024-08-12 05:43:12 | 2024-08-12 05:45:20 | 江苏东方九天新能源材料有限公司 |  | 樊小兵 |  | 1 | 0.254 | 0 | 80 | 1 | DL002407004312/1 | 1：排刀规格 80*6+102.4海金杜门 SPCC-Ni 镍层：A面1.9um / B面 0.38um，注：1.成品表面不允许有擦划伤 顶压伤 刀印 油污 2.成品按顺时针摆放，每一片用3*3MM的木条隔开，厚度公差+/-0.01mm，宽度公差+/-0.13mm | 1 |  | 是 | 是 | 318 | 3
分剪 | DL0024070018113/7 | DL0024070018113 | 东方分剪5# | 合格 | 合格品 | 甲 | 秦海波 | 0 | 218 |  | 0 | 0.203 | 79.5 | 1：排刀规格 79.5MM*7C 海金杜门 SPCC-Ni 镍层：外1.9um /内 1.27um 2:成品内孔φ400MM 成品外径φ750-1000MM，注：1.成品表面不允许有擦划伤 顶压伤 刀印 油污 用气象包装纸包装 2.成品按顺时针摆放，每一片用3*3MM的木条隔开 、单托上下两片内外圈加纸护角。厚度公差+/-0.01mm，宽度公差+/-0.13mm |  | 31310012 | 镍钝化卷 | 0.203-SPCC | 31320012 | 镍钝化分切带 | 0.203-SPCC |  | 10 | MO002573 | MO002573-002-07 | FJ001 | 分剪模板 | 1654 | 2024-08-11 | 2024-08-11 | 5 | 2024-08-12 05:39:19 | 2024-08-12 05:40:15 | 江苏东方九天新能源材料有限公司 |  | 秦海波 |  | 1 | 0.203 | 0 | 79.5 | 1 | DL0024070018113/7 | 1：排刀规格 79.5MM*7C 海金杜门 SPCC-Ni 镍层：外1.9um /内 1.27um 2:成品内孔φ400MM 成品外径φ750-1000MM，注：1.成品表面不允许有擦划伤 顶压伤 刀印 油污 用气象包装纸包装 2.成品按顺时针摆放，每一片用3*3MM的木条隔开 、单托上下两片内外圈加纸护角。厚度公差+/-0.01mm，宽度公差+/-0.13mm | 1 |  | 是 | 是 | 1 | 2
分剪 | DL0024070018113/6 | DL0024070018113 | 东方分剪5# | 合格 | 合格品 | 甲 | 秦海波 | 0 | 218 |  | 0 | 0.203 | 79.5 | 1：排刀规格 79.5MM*7C 海金杜门 SPCC-Ni 镍层：外1.9um /内 1.27um 2:成品内孔φ400MM 成品外径φ750-1000MM，注：1.成品表面不允许有擦划伤 顶压伤 刀印 油污 用气象包装纸包装 2.成品按顺时针摆放，每一片用3*3MM的木条隔开 、单托上下两片内外圈加纸护角。厚度公差+/-0.01mm，宽度公差+/-0.13mm |  | 31310012 | 镍钝化卷 | 0.203-SPCC | 31320012 | 镍钝化分切带 | 0.203-SPCC |  | 10 | MO002573 | MO002573-002-06 | FJ001 | 分剪模板 | 1654 | 2024-08-11 | 2024-08-11 | 5 | 2024-08-12 05:39:19 | 2024-08-12 05:40:15 | 江苏东方九天新能源材料有限公司 |  | 秦海波 |  | 1 | 0.203 | 0 | 79.5 | 1 | DL0024070018113/6 | 1：排刀规格 79.5MM*7C 海金杜门 SPCC-Ni 镍层：外1.9um /内 1.27um 2:成品内孔φ400MM 成品外径φ750-1000MM，注：1.成品表面不允许有擦划伤 顶压伤 刀印 油污 用气象包装纸包装 2.成品按顺时针摆放，每一片用3*3MM的木条隔开 、单托上下两片内外圈加纸护角。厚度公差+/-0.01mm，宽度公差+/-0.13mm | 1 |  | 是 | 是 | 1 | 2
分剪 | DL0024070018113/5 | DL0024070018113 | 东方分剪5# | 合格 | 合格品 | 甲 | 秦海波 | 0 | 218 |  | 0 | 0.203 | 79.5 | 1：排刀规格 79.5MM*7C 海金杜门 SPCC-Ni 镍层：外1.9um /内 1.27um 2:成品内孔φ400MM 成品外径φ750-1000MM，注：1.成品表面不允许有擦划伤 顶压伤 刀印 油污 用气象包装纸包装 2.成品按顺时针摆放，每一片用3*3MM的木条隔开 、单托上下两片内外圈加纸护角。厚度公差+/-0.01mm，宽度公差+/-0.13mm |  | 31310012 | 镍钝化卷 | 0.203-SPCC | 31320012 | 镍钝化分切带 | 0.203-SPCC |  | 10 | MO002573 | MO002573-002-05 | FJ001 | 分剪模板 | 1654 | 2024-08-11 | 2024-08-11 | 5 | 2024-08-12 05:39:19 | 2024-08-12 05:40:15 | 江苏东方九天新能源材料有限公司 |  | 秦海波 |  | 1 | 0.203 | 0 | 79.5 | 1 | DL0024070018113/5 | 1：排刀规格 79.5MM*7C 海金杜门 SPCC-Ni 镍层：外1.9um /内 1.27um 2:成品内孔φ400MM 成品外径φ750-1000MM，注：1.成品表面不允许有擦划伤 顶压伤 刀印 油污 用气象包装纸包装 2.成品按顺时针摆放，每一片用3*3MM的木条隔开 、单托上下两片内外圈加纸护角。厚度公差+/-0.01mm，宽度公差+/-0.13mm | 1 |  | 是 | 是 | 1 | 2
分剪 | DL0024070018113/4 | DL0024070018113 | 东方分剪5# | 合格 | 合格品 | 甲 | 秦海波 | 0 | 217 |  | 0 | 0.203 | 79.5 | 1：排刀规格 79.5MM*7C 海金杜门 SPCC-Ni 镍层：外1.9um /内 1.27um 2:成品内孔φ400MM 成品外径φ750-1000MM，注：1.成品表面不允许有擦划伤 顶压伤 刀印 油污 用气象包装纸包装 2.成品按顺时针摆放，每一片用3*3MM的木条隔开 、单托上下两片内外圈加纸护角。厚度公差+/-0.01mm，宽度公差+/-0.13mm |  | 31310012 | 镍钝化卷 | 0.203-SPCC | 31320012 | 镍钝化分切带 | 0.203-SPCC |  | 10 | MO002573 | MO002573-002-04 | FJ001 | 分剪模板 | 1654 | 2024-08-11 | 2024-08-11 | 5 | 2024-08-12 05:39:19 | 2024-08-12 05:40:15 | 江苏东方九天新能源材料有限公司 |  | 秦海波 |  | 1 | 0.203 | 0 | 79.5 | 1 | DL0024070018113/4 | 1：排刀规格 79.5MM*7C 海金杜门 SPCC-Ni 镍层：外1.9um /内 1.27um 2:成品内孔φ400MM 成品外径φ750-1000MM，注：1.成品表面不允许有擦划伤 顶压伤 刀印 油污 用气象包装纸包装 2.成品按顺时针摆放，每一片用3*3MM的木条隔开 、单托上下两片内外圈加纸护角。厚度公差+/-0.01mm，宽度公差+/-0.13mm | 1 |  | 是 | 是 | 1 | 2
分剪 | DL0024070018113/3 | DL0024070018113 | 东方分剪5# | 合格 | 合格品 | 甲 | 秦海波 | 0 | 217 |  | 0 | 0.203 | 79.5 | 1：排刀规格 79.5MM*7C 海金杜门 SPCC-Ni 镍层：外1.9um /内 1.27um 2:成品内孔φ400MM 成品外径φ750-1000MM，注：1.成品表面不允许有擦划伤 顶压伤 刀印 油污 用气象包装纸包装 2.成品按顺时针摆放，每一片用3*3MM的木条隔开 、单托上下两片内外圈加纸护角。厚度公差+/-0.01mm，宽度公差+/-0.13mm |  | 31310012 | 镍钝化卷 | 0.203-SPCC | 31320012 | 镍钝化分切带 | 0.203-SPCC |  | 10 | MO002573 | MO002573-002-03 | FJ001 | 分剪模板 | 1654 | 2024-08-11 | 2024-08-11 | 5 | 2024-08-12 05:39:19 | 2024-08-12 05:40:15 | 江苏东方九天新能源材料有限公司 |  | 秦海波 |  | 1 | 0.203 | 0 | 79.5 | 1 | DL0024070018113/3 | 1：排刀规格 79.5MM*7C 海金杜门 SPCC-Ni 镍层：外1.9um /内 1.27um 2:成品内孔φ400MM 成品外径φ750-1000MM，注：1.成品表面不允许有擦划伤 顶压伤 刀印 油污 用气象包装纸包装 2.成品按顺时针摆放，每一片用3*3MM的木条隔开 、单托上下两片内外圈加纸护角。厚度公差+/-0.01mm，宽度公差+/-0.13mm | 1 |  | 是 | 是 | 1 | 2
分剪 | DL0024070018113/2 | DL0024070018113 | 东方分剪5# | 合格 | 合格品 | 甲 | 秦海波 | 0 | 216 |  | 0 | 0.203 | 79.5 | 1：排刀规格 79.5MM*7C 海金杜门 SPCC-Ni 镍层：外1.9um /内 1.27um 2:成品内孔φ400MM 成品外径φ750-1000MM，注：1.成品表面不允许有擦划伤 顶压伤 刀印 油污 用气象包装纸包装 2.成品按顺时针摆放，每一片用3*3MM的木条隔开 、单托上下两片内外圈加纸护角。厚度公差+/-0.01mm，宽度公差+/-0.13mm |  | 31310012 | 镍钝化卷 | 0.203-SPCC | 31320012 | 镍钝化分切带 | 0.203-SPCC |  | 10 | MO002573 | MO002573-002-02 | FJ001 | 分剪模板 | 1654 | 2024-08-11 | 2024-08-11 | 5 | 2024-08-12 05:39:19 | 2024-08-12 05:40:15 | 江苏东方九天新能源材料有限公司 |  | 秦海波 |  | 1 | 0.203 | 0 | 79.5 | 1 | DL0024070018113/2 | 1：排刀规格 79.5MM*7C 海金杜门 SPCC-Ni 镍层：外1.9um /内 1.27um 2:成品内孔φ400MM 成品外径φ750-1000MM，注：1.成品表面不允许有擦划伤 顶压伤 刀印 油污 用气象包装纸包装 2.成品按顺时针摆放，每一片用3*3MM的木条隔开 、单托上下两片内外圈加纸护角。厚度公差+/-0.01mm，宽度公差+/-0.13mm | 1 |  | 是 | 是 | 1 | 2
分剪 | DL0024070018113/1 | DL0024070018113 | 东方分剪5# | 合格 | 合格品 | 甲 | 秦海波 | 0 | 216 |  | 0 | 0.203 | 79.5 | 1：排刀规格 79.5MM*7C 海金杜门 SPCC-Ni 镍层：外1.9um /内 1.27um 2:成品内孔φ400MM 成品外径φ750-1000MM，注：1.成品表面不允许有擦划伤 顶压伤 刀印 油污 用气象包装纸包装 2.成品按顺时针摆放，每一片用3*3MM的木条隔开 、单托上下两片内外圈加纸护角。厚度公差+/-0.01mm，宽度公差+/-0.13mm |  | 31310012 | 镍钝化卷 | 0.203-SPCC | 31320012 | 镍钝化分切带 | 0.203-SPCC |  | 10 | MO002573 | MO002573-002-01 | FJ001 | 分剪模板 | 1654 | 2024-08-11 | 2024-08-11 | 5 | 2024-08-12 05:39:19 | 2024-08-12 05:40:15 | 江苏东方九天新能源材料有限公司 |  | 秦海波 |  | 1 | 0.203 | 0 | 79.5 | 1 | DL0024070018113/1 | 1：排刀规格 79.5MM*7C 海金杜门 SPCC-Ni 镍层：外1.9um /内 1.27um 2:成品内孔φ400MM 成品外径φ750-1000MM，注：1.成品表面不允许有擦划伤 顶压伤 刀印 油污 用气象包装纸包装 2.成品按顺时针摆放，每一片用3*3MM的木条隔开 、单托上下两片内外圈加纸护角。厚度公差+/-0.01mm，宽度公差+/-0.13mm | 1 |  | 是 | 是 | 1 | 2
分剪 | DL0024070018111/7 | DL0024070018111 | 东方分剪5# | 合格 | 合格品 | 甲 | 秦海波 | 0 | 208 |  | 0 | 0.203 | 79.5 | 1：排刀规格 79.5MM*7C 海金杜门 SPCC-Ni 镍层：外1.9um /内 1.27um 2:成品内孔φ400MM 成品外径φ750-1000MM，注：1.成品表面不允许有擦划伤 顶压伤 刀印 油污 用气象包装纸包装 2.成品按顺时针摆放，每一片用3*3MM的木条隔开 、单托上下两片内外圈加纸护角。厚度公差+/-0.01mm，宽度公差+/-0.13mm |  | 31310012 | 镍钝化卷 | 0.203-SPCC | 31320012 | 镍钝化分切带 | 0.203-SPCC |  | 10 | MO002573 | MO002573-001-07 | FJ001 | 分剪模板 | 1600 | 2024-08-11 | 2024-08-11 | 3 | 2024-08-12 05:37:19 | 2024-08-12 05:38:57 | 江苏东方九天新能源材料有限公司 |  | 秦海波 |  | 1 | 0.203 | 0 | 79.5 | 1 | DL0024070018111/7 | 1：排刀规格 79.5MM*7C 海金杜门 SPCC-Ni 镍层：外1.9um /内 1.27um 2:成品内孔φ400MM 成品外径φ750-1000MM，注：1.成品表面不允许有擦划伤 顶压伤 刀印 油污 用气象包装纸包装 2.成品按顺时针摆放，每一片用3*3MM的木条隔开 、单托上下两片内外圈加纸护角。厚度公差+/-0.01mm，宽度公差+/-0.13mm | 1 |  | 是 | 是 | 200 | 1
分剪 | DL0024070018111/6 | DL0024070018111 | 东方分剪5# | 返工 | 返工 | 甲 | 秦海波 | 0 | 209 |  | 0 | 0.203 | 79.5 | 1：排刀规格 79.5MM*7C 海金杜门 SPCC-Ni 镍层：外1.9um /内 1.27um 2:成品内孔φ400MM 成品外径φ750-1000MM，注：1.成品表面不允许有擦划伤 顶压伤 刀印 油污 用气象包装纸包装 2.成品按顺时针摆放，每一片用3*3MM的木条隔开 、单托上下两片内外圈加纸护角。厚度公差+/-0.01mm，宽度公差+/-0.13mm |  |  |  |  | 31320012 | 镍钝化分切带 | 0.203-SPCC |  | 10 | MO002573 | MO002573-001-06 | FJ001 | 分剪模板 | 1600 | 2024-08-11 | 2024-08-11 | 3 | 2024-08-12 05:37:19 | 2024-08-12 05:38:57 | 江苏东方九天新能源材料有限公司 |  | 秦海波 |  | 1 | 0.203 | 0 | 79.5 | 1 | DL0024070018111/6 | 1：排刀规格 79.5MM*7C 海金杜门 SPCC-Ni 镍层：外1.9um /内 1.27um 2:成品内孔φ400MM 成品外径φ750-1000MM，注：1.成品表面不允许有擦划伤 顶压伤 刀印 油污 用气象包装纸包装 2.成品按顺时针摆放，每一片用3*3MM的木条隔开 、单托上下两片内外圈加纸护角。厚度公差+/-0.01mm，宽度公差+/-0.13mm | 0 | 160米左右出黑斑【已夹纸，待翻包】 |  |  | 200 | 1
分剪 | DL0024070018111/5 | DL0024070018111 | 东方分剪5# | 合格 | 合格品 | 甲 | 秦海波 | 0 | 208 |  | 0 | 0.203 | 79.5 | 1：排刀规格 79.5MM*7C 海金杜门 SPCC-Ni 镍层：外1.9um /内 1.27um 2:成品内孔φ400MM 成品外径φ750-1000MM，注：1.成品表面不允许有擦划伤 顶压伤 刀印 油污 用气象包装纸包装 2.成品按顺时针摆放，每一片用3*3MM的木条隔开 、单托上下两片内外圈加纸护角。厚度公差+/-0.01mm，宽度公差+/-0.13mm |  | 31310012 | 镍钝化卷 | 0.203-SPCC | 31320012 | 镍钝化分切带 | 0.203-SPCC |  | 10 | MO002573 | MO002573-001-05 | FJ001 | 分剪模板 | 1600 | 2024-08-11 | 2024-08-11 | 3 | 2024-08-12 05:37:19 | 2024-08-12 05:38:57 | 江苏东方九天新能源材料有限公司 |  | 秦海波 |  | 1 | 0.203 | 0 | 79.5 | 1 | DL0024070018111/5 | 1：排刀规格 79.5MM*7C 海金杜门 SPCC-Ni 镍层：外1.9um /内 1.27um 2:成品内孔φ400MM 成品外径φ750-1000MM，注：1.成品表面不允许有擦划伤 顶压伤 刀印 油污 用气象包装纸包装 2.成品按顺时针摆放，每一片用3*3MM的木条隔开 、单托上下两片内外圈加纸护角。厚度公差+/-0.01mm，宽度公差+/-0.13mm | 1 |  | 是 | 是 | 200 | 1
分剪 | DL0024070018111/4 | DL0024070018111 | 东方分剪5# | 合格 | 合格品 | 甲 | 秦海波 | 0 | 208 |  | 0 | 0.203 | 79.5 | 1：排刀规格 79.5MM*7C 海金杜门 SPCC-Ni 镍层：外1.9um /内 1.27um 2:成品内孔φ400MM 成品外径φ750-1000MM，注：1.成品表面不允许有擦划伤 顶压伤 刀印 油污 用气象包装纸包装 2.成品按顺时针摆放，每一片用3*3MM的木条隔开 、单托上下两片内外圈加纸护角。厚度公差+/-0.01mm，宽度公差+/-0.13mm |  | 31310012 | 镍钝化卷 | 0.203-SPCC | 31320012 | 镍钝化分切带 | 0.203-SPCC |  | 10 | MO002573 | MO002573-001-04 | FJ001 | 分剪模板 | 1600 | 2024-08-11 | 2024-08-11 | 3 | 2024-08-12 05:37:19 | 2024-08-12 05:38:57 | 江苏东方九天新能源材料有限公司 |  | 秦海波 |  | 1 | 0.203 | 0 | 79.5 | 1 | DL0024070018111/4 | 1：排刀规格 79.5MM*7C 海金杜门 SPCC-Ni 镍层：外1.9um /内 1.27um 2:成品内孔φ400MM 成品外径φ750-1000MM，注：1.成品表面不允许有擦划伤 顶压伤 刀印 油污 用气象包装纸包装 2.成品按顺时针摆放，每一片用3*3MM的木条隔开 、单托上下两片内外圈加纸护角。厚度公差+/-0.01mm，宽度公差+/-0.13mm | 1 |  | 是 | 是 | 200 | 1
分剪 | DL0024070018111/3 | DL0024070018111 | 东方分剪5# | 合格 | 合格品 | 甲 | 秦海波 | 0 | 208 |  | 0 | 0.203 | 79.5 | 1：排刀规格 79.5MM*7C 海金杜门 SPCC-Ni 镍层：外1.9um /内 1.27um 2:成品内孔φ400MM 成品外径φ750-1000MM，注：1.成品表面不允许有擦划伤 顶压伤 刀印 油污 用气象包装纸包装 2.成品按顺时针摆放，每一片用3*3MM的木条隔开 、单托上下两片内外圈加纸护角。厚度公差+/-0.01mm，宽度公差+/-0.13mm |  | 31310012 | 镍钝化卷 | 0.203-SPCC | 31320012 | 镍钝化分切带 | 0.203-SPCC |  | 10 | MO002573 | MO002573-001-03 | FJ001 | 分剪模板 | 1600 | 2024-08-11 | 2024-08-11 | 3 | 2024-08-12 05:37:19 | 2024-08-12 05:38:57 | 江苏东方九天新能源材料有限公司 |  | 秦海波 |  | 1 | 0.203 | 0 | 79.5 | 1 | DL0024070018111/3 | 1：排刀规格 79.5MM*7C 海金杜门 SPCC-Ni 镍层：外1.9um /内 1.27um 2:成品内孔φ400MM 成品外径φ750-1000MM，注：1.成品表面不允许有擦划伤 顶压伤 刀印 油污 用气象包装纸包装 2.成品按顺时针摆放，每一片用3*3MM的木条隔开 、单托上下两片内外圈加纸护角。厚度公差+/-0.01mm，宽度公差+/-0.13mm | 1 |  | 是 | 是 | 200 | 1
分剪 | DL0024070018111/2 | DL0024070018111 | 东方分剪5# | 合格 | 合格品 | 甲 | 秦海波 | 0 | 207 |  | 0 | 0.203 | 79.5 | 1：排刀规格 79.5MM*7C 海金杜门 SPCC-Ni 镍层：外1.9um /内 1.27um 2:成品内孔φ400MM 成品外径φ750-1000MM，注：1.成品表面不允许有擦划伤 顶压伤 刀印 油污 用气象包装纸包装 2.成品按顺时针摆放，每一片用3*3MM的木条隔开 、单托上下两片内外圈加纸护角。厚度公差+/-0.01mm，宽度公差+/-0.13mm |  | 31310012 | 镍钝化卷 | 0.203-SPCC | 31320012 | 镍钝化分切带 | 0.203-SPCC |  | 10 | MO002573 | MO002573-001-02 | FJ001 | 分剪模板 | 1600 | 2024-08-11 | 2024-08-11 | 3 | 2024-08-12 05:37:19 | 2024-08-12 05:38:57 | 江苏东方九天新能源材料有限公司 |  | 秦海波 |  | 1 | 0.203 | 0 | 79.5 | 1 | DL0024070018111/2 | 1：排刀规格 79.5MM*7C 海金杜门 SPCC-Ni 镍层：外1.9um /内 1.27um 2:成品内孔φ400MM 成品外径φ750-1000MM，注：1.成品表面不允许有擦划伤 顶压伤 刀印 油污 用气象包装纸包装 2.成品按顺时针摆放，每一片用3*3MM的木条隔开 、单托上下两片内外圈加纸护角。厚度公差+/-0.01mm，宽度公差+/-0.13mm | 1 |  | 是 | 是 | 200 | 1
分剪 | DL0024070018111/1 | DL0024070018111 | 东方分剪5# | 合格 | 合格品 | 甲 | 秦海波 | 0 | 205 |  | 0 | 0.203 | 79.5 | 1：排刀规格 79.5MM*7C 海金杜门 SPCC-Ni 镍层：外1.9um /内 1.27um 2:成品内孔φ400MM 成品外径φ750-1000MM，注：1.成品表面不允许有擦划伤 顶压伤 刀印 油污 用气象包装纸包装 2.成品按顺时针摆放，每一片用3*3MM的木条隔开 、单托上下两片内外圈加纸护角。厚度公差+/-0.01mm，宽度公差+/-0.13mm |  | 31310012 | 镍钝化卷 | 0.203-SPCC | 31320012 | 镍钝化分切带 | 0.203-SPCC |  | 10 | MO002573 | MO002573-001-01 | FJ001 | 分剪模板 | 1600 | 2024-08-11 | 2024-08-11 | 3 | 2024-08-12 05:37:19 | 2024-08-12 05:38:57 | 江苏东方九天新能源材料有限公司 |  | 秦海波 |  | 1 | 0.203 | 0 | 79.5 | 1 | DL0024070018111/1 | 1：排刀规格 79.5MM*7C 海金杜门 SPCC-Ni 镍层：外1.9um /内 1.27um 2:成品内孔φ400MM 成品外径φ750-1000MM，注：1.成品表面不允许有擦划伤 顶压伤 刀印 油污 用气象包装纸包装 2.成品按顺时针摆放，每一片用3*3MM的木条隔开 、单托上下两片内外圈加纸护角。厚度公差+/-0.01mm，宽度公差+/-0.13mm | 1 |  | 是 | 是 | 200 | 1
分剪 | DL002407001523/7 | DL002407001523 | 东方分剪5# | 合格 | 合格品 | 甲 | 秦海波 | 0 | 240 |  | 0 | 0.203 | 79.5 | 1：排刀规格 79.5MM*7C 海金杜门 SPCC-Ni 镍层：外1.9um /内 1.27um 2:成品内孔φ400MM 成品外径φ750-1000MM，注：1.成品表面不允许有擦划伤 顶压伤 刀印 油污 用气象包装纸包装 2.成品按顺时针摆放，每一片用3*3MM的木条隔开 、单托上下两片内外圈加纸护角。厚度公差+/-0.01mm，宽度公差+/-0.13mm |  | 31310012 | 镍钝化卷 | 0.203-SPCC | 31320012 | 镍钝化分切带 | 0.203-SPCC |  | 10 | MO002573 | MO002573-003-07 | FJ001 | 分剪模板 | 1870 | 2024-08-11 | 2024-08-11 | 3 | 2024-08-12 05:34:49 | 2024-08-12 05:36:58 | 江苏东方九天新能源材料有限公司 |  | 秦海波 |  | 1 | 0.203 | 0 | 79.5 | 1 | DL002407001523/7 | 1：排刀规格 79.5MM*7C 海金杜门 SPCC-Ni 镍层：外1.9um /内 1.27um 2:成品内孔φ400MM 成品外径φ750-1000MM，注：1.成品表面不允许有擦划伤 顶压伤 刀印 油污 用气象包装纸包装 2.成品按顺时针摆放，每一片用3*3MM的木条隔开 、单托上下两片内外圈加纸护角。厚度公差+/-0.01mm，宽度公差+/-0.13mm | 1 |  | 是 | 是 | 2 | 3
分剪 | DL002407001523/6 | DL002407001523 | 东方分剪5# | 合格 | 合格品 | 甲 | 秦海波 | 0 | 243 |  | 0 | 0.203 | 79.5 | 1：排刀规格 79.5MM*7C 海金杜门 SPCC-Ni 镍层：外1.9um /内 1.27um 2:成品内孔φ400MM 成品外径φ750-1000MM，注：1.成品表面不允许有擦划伤 顶压伤 刀印 油污 用气象包装纸包装 2.成品按顺时针摆放，每一片用3*3MM的木条隔开 、单托上下两片内外圈加纸护角。厚度公差+/-0.01mm，宽度公差+/-0.13mm |  | 31310012 | 镍钝化卷 | 0.203-SPCC | 31320012 | 镍钝化分切带 | 0.203-SPCC |  | 10 | MO002573 | MO002573-003-06 | FJ001 | 分剪模板 | 1870 | 2024-08-11 | 2024-08-11 | 3 | 2024-08-12 05:34:49 | 2024-08-12 05:36:58 | 江苏东方九天新能源材料有限公司 |  | 秦海波 |  | 1 | 0.203 | 0 | 79.5 | 1 | DL002407001523/6 | 1：排刀规格 79.5MM*7C 海金杜门 SPCC-Ni 镍层：外1.9um /内 1.27um 2:成品内孔φ400MM 成品外径φ750-1000MM，注：1.成品表面不允许有擦划伤 顶压伤 刀印 油污 用气象包装纸包装 2.成品按顺时针摆放，每一片用3*3MM的木条隔开 、单托上下两片内外圈加纸护角。厚度公差+/-0.01mm，宽度公差+/-0.13mm | 1 |  | 是 | 是 | 2 | 3
分剪 | DL002407001523/5 | DL002407001523 | 东方分剪5# | 合格 | 合格品 | 甲 | 秦海波 | 0 | 243 |  | 0 | 0.203 | 79.5 | 1：排刀规格 79.5MM*7C 海金杜门 SPCC-Ni 镍层：外1.9um /内 1.27um 2:成品内孔φ400MM 成品外径φ750-1000MM，注：1.成品表面不允许有擦划伤 顶压伤 刀印 油污 用气象包装纸包装 2.成品按顺时针摆放，每一片用3*3MM的木条隔开 、单托上下两片内外圈加纸护角。厚度公差+/-0.01mm，宽度公差+/-0.13mm |  | 31310012 | 镍钝化卷 | 0.203-SPCC | 31320012 | 镍钝化分切带 | 0.203-SPCC |  | 10 | MO002573 | MO002573-003-05 | FJ001 | 分剪模板 | 1870 | 2024-08-11 | 2024-08-11 | 3 | 2024-08-12 05:34:49 | 2024-08-12 05:36:58 | 江苏东方九天新能源材料有限公司 |  | 秦海波 |  | 1 | 0.203 | 0 | 79.5 | 1 | DL002407001523/5 | 1：排刀规格 79.5MM*7C 海金杜门 SPCC-Ni 镍层：外1.9um /内 1.27um 2:成品内孔φ400MM 成品外径φ750-1000MM，注：1.成品表面不允许有擦划伤 顶压伤 刀印 油污 用气象包装纸包装 2.成品按顺时针摆放，每一片用3*3MM的木条隔开 、单托上下两片内外圈加纸护角。厚度公差+/-0.01mm，宽度公差+/-0.13mm | 1 |  | 是 | 是 | 2 | 3
分剪 | DL002407001523/4 | DL002407001523 | 东方分剪5# | 返工 | 返工 | 甲 | 秦海波 | 0 | 244 |  | 0 | 0.203 | 79.5 | 1：排刀规格 79.5MM*7C 海金杜门 SPCC-Ni 镍层：外1.9um /内 1.27um 2:成品内孔φ400MM 成品外径φ750-1000MM，注：1.成品表面不允许有擦划伤 顶压伤 刀印 油污 用气象包装纸包装 2.成品按顺时针摆放，每一片用3*3MM的木条隔开 、单托上下两片内外圈加纸护角。厚度公差+/-0.01mm，宽度公差+/-0.13mm |  |  |  |  | 31320012 | 镍钝化分切带 | 0.203-SPCC |  | 10 | MO002573 | MO002573-003-04 | FJ001 | 分剪模板 | 1870 | 2024-08-11 | 2024-08-11 | 3 | 2024-08-12 05:34:49 | 2024-08-12 05:36:58 | 江苏东方九天新能源材料有限公司 |  | 秦海波 |  | 1 | 0.203 | 0 | 79.5 | 1 | DL002407001523/4 | 1：排刀规格 79.5MM*7C 海金杜门 SPCC-Ni 镍层：外1.9um /内 1.27um 2:成品内孔φ400MM 成品外径φ750-1000MM，注：1.成品表面不允许有擦划伤 顶压伤 刀印 油污 用气象包装纸包装 2.成品按顺时针摆放，每一片用3*3MM的木条隔开 、单托上下两片内外圈加纸护角。厚度公差+/-0.01mm，宽度公差+/-0.13mm | 0 | 1270米左右虫斑【已夹纸，待翻包】 |  |  | 2 | 3
分剪 | DL002407001523/3 | DL002407001523 | 东方分剪5# | 合格 | 合格品 | 甲 | 秦海波 | 0 | 245 |  | 0 | 0.203 | 79.5 | 1：排刀规格 79.5MM*7C 海金杜门 SPCC-Ni 镍层：外1.9um /内 1.27um 2:成品内孔φ400MM 成品外径φ750-1000MM，注：1.成品表面不允许有擦划伤 顶压伤 刀印 油污 用气象包装纸包装 2.成品按顺时针摆放，每一片用3*3MM的木条隔开 、单托上下两片内外圈加纸护角。厚度公差+/-0.01mm，宽度公差+/-0.13mm |  | 31310012 | 镍钝化卷 | 0.203-SPCC | 31320012 | 镍钝化分切带 | 0.203-SPCC |  | 10 | MO002573 | MO002573-003-03 | FJ001 | 分剪模板 | 1870 | 2024-08-11 | 2024-08-11 | 3 | 2024-08-12 05:34:49 | 2024-08-12 05:36:58 | 江苏东方九天新能源材料有限公司 |  | 秦海波 |  | 1 | 0.203 | 0 | 79.5 | 1 | DL002407001523/3 | 1：排刀规格 79.5MM*7C 海金杜门 SPCC-Ni 镍层：外1.9um /内 1.27um 2:成品内孔φ400MM 成品外径φ750-1000MM，注：1.成品表面不允许有擦划伤 顶压伤 刀印 油污 用气象包装纸包装 2.成品按顺时针摆放，每一片用3*3MM的木条隔开 、单托上下两片内外圈加纸护角。厚度公差+/-0.01mm，宽度公差+/-0.13mm | 1 |  | 是 | 是 | 2 | 3
分剪 | DL002407001523/2 | DL002407001523 | 东方分剪5# | 合格 | 合格品 | 甲 | 秦海波 | 0 | 245 |  | 0 | 0.203 | 79.5 | 1：排刀规格 79.5MM*7C 海金杜门 SPCC-Ni 镍层：外1.9um /内 1.27um 2:成品内孔φ400MM 成品外径φ750-1000MM，注：1.成品表面不允许有擦划伤 顶压伤 刀印 油污 用气象包装纸包装 2.成品按顺时针摆放，每一片用3*3MM的木条隔开 、单托上下两片内外圈加纸护角。厚度公差+/-0.01mm，宽度公差+/-0.13mm |  | 31310012 | 镍钝化卷 | 0.203-SPCC | 31320012 | 镍钝化分切带 | 0.203-SPCC |  | 10 | MO002573 | MO002573-003-02 | FJ001 | 分剪模板 | 1870 | 2024-08-11 | 2024-08-11 | 3 | 2024-08-12 05:34:49 | 2024-08-12 05:36:58 | 江苏东方九天新能源材料有限公司 |  | 秦海波 |  | 1 | 0.203 | 0 | 79.5 | 1 | DL002407001523/2 | 1：排刀规格 79.5MM*7C 海金杜门 SPCC-Ni 镍层：外1.9um /内 1.27um 2:成品内孔φ400MM 成品外径φ750-1000MM，注：1.成品表面不允许有擦划伤 顶压伤 刀印 油污 用气象包装纸包装 2.成品按顺时针摆放，每一片用3*3MM的木条隔开 、单托上下两片内外圈加纸护角。厚度公差+/-0.01mm，宽度公差+/-0.13mm | 1 |  | 是 | 是 | 2 | 3
分剪 | DL002407001523/1 | DL002407001523 | 东方分剪5# | 合格 | 合格品 | 甲 | 秦海波 | 0 | 243 |  | 0 | 0.203 | 79.5 | 1：排刀规格 79.5MM*7C 海金杜门 SPCC-Ni 镍层：外1.9um /内 1.27um 2:成品内孔φ400MM 成品外径φ750-1000MM，注：1.成品表面不允许有擦划伤 顶压伤 刀印 油污 用气象包装纸包装 2.成品按顺时针摆放，每一片用3*3MM的木条隔开 、单托上下两片内外圈加纸护角。厚度公差+/-0.01mm，宽度公差+/-0.13mm |  | 31310012 | 镍钝化卷 | 0.203-SPCC | 31320012 | 镍钝化分切带 | 0.203-SPCC |  | 10 | MO002573 | MO002573-003-01 | FJ001 | 分剪模板 | 1870 | 2024-08-11 | 2024-08-11 | 3 | 2024-08-12 05:34:49 | 2024-08-12 05:36:58 | 江苏东方九天新能源材料有限公司 |  | 秦海波 |  | 1 | 0.203 | 0 | 79.5 | 1 | DL002407001523/1 | 1：排刀规格 79.5MM*7C 海金杜门 SPCC-Ni 镍层：外1.9um /内 1.27um 2:成品内孔φ400MM 成品外径φ750-1000MM，注：1.成品表面不允许有擦划伤 顶压伤 刀印 油污 用气象包装纸包装 2.成品按顺时针摆放，每一片用3*3MM的木条隔开 、单托上下两片内外圈加纸护角。厚度公差+/-0.01mm，宽度公差+/-0.13mm | 1 |  | 是 | 是 | 2 | 3
一次脱脂 | JG1224080123 | JG1224080123 | 东方950脱脂1# | 合格 | 合格品 | 甲 | 关莫平,王建军 | 14225 | 14170 | 0.9961 | 6015 | 0.4 | 760 | 脱脂（950-2） |  | 20100142 | 轧硬 | 0.4*760-SPCC | 30210015 | 光亮卷 | 0.1-SPCC |  | 10 | MO002456 | MO002456-007 | GLJ002 | 东方光亮卷前处理（0.4轧0.1mm) | 14225 | 2024-08-08 | 2024-08-22 | 3 | 2024-08-12 04:41:27 | 2024-08-12 05:34:47 | 江苏东方九天新能源材料有限公司 | 283524 | 王建军 |  |  | 0.4 | 0 | 760 | 1 | JG1224080123 | 轧0.1，米数控制在24300-24400米，脱脂平均分包 |  |  | 否 | 否 |  | 7
一次脱脂 | DL0024080019 | DL0024080019 | 东方950脱脂2# | 合格 | 让步接收 | 甲 | 韩成飞,周志平 | 6290 | 6280 | 0.9984 | 2200 | 0.6 | 610 | 昆山宝必达：脱脂(单位张力6.0）、转650轧机 | 条印色差 |  |  |  | 31010081 | 小品种钢卷 | 0.57-SPCC |  | 10 | MO002409 | MO002409-001 | XPZG001 | 小品种钢前处理模板 | 6290 | 2024-08-07 | 2024-08-20 | 3 | 2024-08-12 04:57:13 | 2024-08-12 05:27:08 | 江苏东方九天新能源材料有限公司 | 282322 | 周志平 |  |  | 0.6 | 2225 | 610 | 1 | DL0024080019 | 昆山宝必达:(0.57*610) 厚度±0.01mm，HV85-105,粗糙度0.5-0.8μM，卷重2-3吨 |  | 条印色差 | 否 | 否 |  | 1
最终平整 | DL00240700662 | DL0024070066 | 东方750平整 | 返工 | 返工 | 甲 | 丁振,龚政 | 5980 | 5975 | 0.9992 | 8340 | 0.15 | 610 | 苏州高质行：750平整用普光棍Ra0.2-0.3μm平整、厚度公差0.14-0.16mm、硬度90-120HV,延伸＞30粗糙度Ra0.2-0.4μm. | A暗线印(来料多条暗线印),Z振纹(来料振纹，横条印，针尖印),Z折印(6000米后传边折印1-12CM，尾部100米不规律折印) |  |  |  | 31010010 | 小品种钢卷 | 0.15-SPCC |  | 60 | MO002263 | MO002263-001-02 | XPZG001 | 小品种钢前处理模板 | 12285 | 2024-08-02 | 2024-08-10 | 3 | 2024-08-12 05:15:57 | 2024-08-12 05:17:22 | 江苏东方九天新能源材料有限公司 | 275350 | 丁振 |  |  | 0.16 | 7940 | 610 | 1 | DL00240700662 | 苏州高质行（0.15*610）：厚度公差：+/-0.01MM，HV90-120,粗糙度0.2-0.4μM,光面。单卷重量740-880KG,平整后转分剪 | 1 | A暗线印(来料多条暗线印),Z振纹(来料振纹，横条印，针尖印),Z折印(6000米后传边折印1-12CM，尾部100米不规律折印) |  |  | 13955 | 1
最终冷轧 | DL1224070089 | DL1224070089 | 东方650轧机 | 合格 | 让步接收 | 甲 | 关颜伟,徐炜 | 6320 | 6270 | 0.9921 | 1700 | 0.75 | 610 | 泰兴双永:650轧机中间道次普光辊（Ra0.2-0.3μm)轧制,最后一道建议用Ra1.0-1.2μm毛化辊轧至0.75mm（1.2-0.95-0.82-0.75）厚度公差：0.768-0.773mm，板面粗糙度控制在Ra0.5-0.7μm,转脱脂 | 色差条印，白斑。挫伤。暗线印。细划伤振纹 |  |  |  | 31010072 | 小品种钢卷 | 0.75-SPCC |  | 20 | MO002415 | MO002415-001 | XPZG001 | 小品种钢前处理模板 | 6330 | 2024-08-07 | 2024-08-18 | 3 | 2024-08-12 04:48:44 | 2024-08-12 05:00:15 | 江苏东方九天新能源材料有限公司 | 282422 | 徐炜 |  |  | 1.2 | 1100 | 610 | 1 | DL1224070089 | 泰兴双永：（0.75*610）厚度0.73-0.76，HV90-110粗糙度0.7-0.9μM |  | 色差条印，白斑。挫伤。暗线印。细划伤振纹 | 否 | 否 |  | 1
一次脱脂 | DL1224070085 | DL1224070085 | 东方950脱脂2# | 合格 | 让步接收 | 甲 | 韩成飞,周志平 | 6150 | 6145 | 0.9992 | 1070 | 1.2 | 610 | 昆山宝必达：脱脂（单位张力3.5）、转650轧机 | 条印色差 | 20100130 | 轧硬 | 1.2*610-SPCC | 31010040 | 小品种钢卷 | 0.39-SPCC |  | 10 | MO002359 | MO002359-003 | XPZG001 | 小品种钢前处理模板 | 6150 | 2024-08-05 | 2024-08-19 | 3 | 2024-08-12 04:47:46 | 2024-08-12 04:54:05 | 江苏东方九天新能源材料有限公司 | 280512 | 周志平 |  |  | 1.2 | 1090 | 610 | 1 | DL1224070085 | 昆山宝必达:(0.39*610),厚度±0.01mm，HV150-170,粗糙度0.7-1.0μM，卷重2-3吨 |  | 条印色差 | 否 | 否 |  | 3
最终平整 | DL00240700602 | DL0024070060 | 东方850平整 | 合格 | 合格品 | 甲 | 陈俊华,钱琨 | 2700 | 2700 | 1 | 1160 | 0.54 | 565 | 昆山富维：850平整建议用Ra1.2-1.4μm毛化辊，厚度公差：0.535-0.545mm，硬度90-110HV，粗糙度Ra0.8-1.0μm，取A4纸贴打包后贴外面 | H横辊印(轻微),B白斑(500米处传15CM·处1个白斑点) | 20100072 | 轧硬 | 0.6*565-SPCC | 31010056 | 小品种钢卷 | 0.54-SPCC |  | 50 | MO002187 | MO002187-001-02 | XPZG001 | 小品种钢前处理模板 | 5845 | 2024-07-29 | 2024-08-06 | 5 | 2024-08-12 02:00:31 | 2024-08-12 04:45:11 | 江苏东方九天新能源材料有限公司 |  | 陈俊华 |  | 1 | 0.54 | 1160 | 565 | 1 | DL00240700602 | 昆山富维：（0.54*565）厚度公差：+/-0.005mm，HV90-110,粗糙度0.8-1.0um,卷重2-3吨，取A4纸贴打包后贴外面 | 1 | H横辊印(轻微),B白斑(500米处传15CM·处1个白斑点) | 是 | 是 | 1584 | 1
最终平整 | DL00240700601 | DL0024070060 | 东方850平整 | 合格 | 合格品 | 甲 | 陈俊华,钱琨 | 2830 | 2830 | 1 | 1200 | 0.54 | 565 | 昆山富维：850平整建议用Ra1.2-1.4μm毛化辊，厚度公差：0.535-0.545mm，硬度90-110HV，粗糙度Ra0.8-1.0μm，取A4纸贴打包后贴外面 | H横辊印(轻微) | 20100072 | 轧硬 | 0.6*565-SPCC | 31010056 | 小品种钢卷 | 0.54-SPCC |  | 50 | MO002187 | MO002187-001-01 | XPZG001 | 小品种钢前处理模板 | 5845 | 2024-07-29 | 2024-08-06 | 5 | 2024-08-12 02:00:31 | 2024-08-12 04:45:11 | 江苏东方九天新能源材料有限公司 |  | 陈俊华 |  | 1 | 0.54 | 1200 | 565 | 1 | DL00240700601 | 昆山富维：（0.54*565）厚度公差：+/-0.005mm，HV90-110,粗糙度0.8-1.0um,卷重2-3吨，取A4纸贴打包后贴外面 | 1 | H横辊印(轻微) | 是 | 是 | 1584 | 1
一次脱脂 | JG1224080113 | JG1224080113 | 东方950脱脂1# | 合格 | 合格品 | 甲 | 关莫平,王建军 | 14210 | 14160 | 0.9965 | 6010 | 0.4 | 760 | 脱脂（950-2） |  | 20100142 | 轧硬 | 0.4*760-SPCC | 30210015 | 光亮卷 | 0.1-SPCC |  | 10 | MO002535 | MO002535-001 | GLJ002 | 东方光亮卷前处理（0.4轧0.1mm) | 14210 | 2024-08-10 | 2024-08-10 | 3 | 2024-08-12 04:07:24 | 2024-08-12 04:41:11 | 江苏东方九天新能源材料有限公司 | 286139 | 王建军 |  |  | 0.4 | 6080 | 760 | 1 | JG1224080113 |  |  |  | 否 | 否 |  | 1
最终冷轧 | DL1224070090 | DL1224070090 | 东方650轧机 | 合格 | 让步接收 | 乙 | 关颜伟 | 6315 | 6270 | 0.9929 | 1700 | 0.75 | 610 | 泰兴双永:650轧机中间道次普光辊（Ra0.2-0.3μm)轧制,最后一道建议用Ra1.0-1.2μm毛化辊轧至0.75mm（1.2-0.95-0.82-0.75）厚度公差：0.768-0.773mm，板面粗糙度控制在Ra0.5-0.7μm,转脱脂 | A暗线印(),S色差条印(),Z振纹(),H横辊印()A暗线印(),S色差条印(),T停机斑(),H横辊印(),Z振纹() |  |  |  | 31010072 | 小品种钢卷 | 0.75-SPCC |  | 20 | MO002415 | MO002415-002 | XPZG001 | 小品种钢前处理模板 | 6330 | 2024-08-07 | 2024-08-18 | 3 | 2024-08-12 04:32:07 | 2024-08-12 04:35:15 | 江苏东方九天新能源材料有限公司 | 282423 | 杨海鹏 |  |  | 1.2 | 1100 | 610 | 1 | DL1224070090 | 泰兴双永：（0.75*610）厚度0.73-0.76，HV90-110粗糙度0.7-0.9μM |  | A暗线印(),S色差条印(),Z振纹(),H横辊印()A暗线印(),S色差条印(),T停机斑(),H横辊印(),Z振纹() | 否 | 否 |  | 2
一次脱脂 | DL0024080012 | DL0024080012 | 东方950脱脂2# | 合格 | 让步接收 | 甲 | 韩成飞,周志平 | 9510 | 9495 | 0.9984 | 3320 | 0.6 | 610 | 昆山宝必达：脱脂(单位张力6.0）、转650轧机 | 条印色差 |  |  |  | 31010035 | 小品种钢卷 | 0.34-SPCC |  | 10 | MO002353 | MO002353-001 | XPZG001 | 小品种钢前处理模板 | 9510 | 2024-08-05 | 2024-08-19 | 3 | 2024-08-12 04:21:26 | 2024-08-12 04:22:16 | 江苏东方九天新能源材料有限公司 | 280437 | 周志平 |  |  | 0.6 | 3370 | 610 | 1 | DL0024080012 | 昆山宝必达:(0.34*610),厚度±0.01mm，HV100-120,粗糙度0.7-1.0μM，卷重2-3吨 |  | 条印色差 | 否 | 否 |  | 1
最终平整 | DL00240700661 | DL0024070066 | 东方750平整 | 合格 | 让步接收 | 甲 | 丁振,龚政 | 6050 | 6020 | 0.995 | 8360 | 0.15 | 610 | 苏州高质行：750平整用普光棍Ra0.2-0.3μm平整、厚度公差0.14-0.16mm、硬度90-120HV,延伸＞30粗糙度Ra0.2-0.4μm. | A暗线印(来料多条暗线印),Z振纹(来料振纹，横条印，针尖印),Z折印(5000米后传边折印1-5CM,尾部80米不规律折印),T停机斑(内50米脱脂停机斑) |  |  |  | 31010010 | 小品种钢卷 | 0.15-SPCC |  | 60 | MO002263 | MO002263-001-01 | XPZG001 | 小品种钢前处理模板 | 12285 | 2024-08-02 | 2024-08-10 | 3 | 2024-08-12 04:08:08 | 2024-08-12 04:09:43 | 江苏东方九天新能源材料有限公司 | 275350 | 丁振 |  |  | 0.16 | 7950 | 610 | 1 | DL00240700661 | 苏州高质行（0.15*610）：厚度公差：+/-0.01MM，HV90-120,粗糙度0.2-0.4μM,光面。单卷重量740-880KG,平整后转分剪 | 1 | A暗线印(来料多条暗线印),Z振纹(来料振纹，横条印，针尖印),Z折印(5000米后传边折印1-5CM,尾部80米不规律折印),T停机斑(内50米脱脂停机斑) | 是 | 是 | 13955 | 1
最终脱脂 | JG12240703142 | JG1224070314 | 东方950脱脂1# | 合格 | 合格品 | 甲 | 关莫平,王建军 | 5770 | 5770 | 1 | 10000 | 0.1 | 760 | 脱脂（950-1） |  | 20100142 | 轧硬 | 0.4*760-SPCC | 30210015 | 光亮卷 | 0.1-SPCC |  | 40 | MO001991 | MO001991-025-02 | GLJ002 | 东方光亮卷前处理（0.4轧0.1mm) | 13470 | 2024-07-24 | 2024-08-15 | 3 | 2024-08-12 02:17:52 | 2024-08-12 03:58:36 | 江苏东方九天新能源材料有限公司 |  | 王建军 |  | 1 | 0.1 | 10000 | 760 | 1 | JG12240703142 | 轧0.1，米数控制在22800-22900米，脱脂分一包9200米。 | [5 empty] | 25
最终脱脂 | JG12240703141 | JG1224070314 | 东方950脱脂1# | 合格 | 合格品 | 甲 | 关莫平,王建军 | 7585 | 7585 | 1 | 13200 | 0.1 | 760 | 脱脂（950-1） |  | 20100142 | 轧硬 | 0.4*760-SPCC | 30210015 | 光亮卷 | 0.1-SPCC |  | 40 | MO001991 | MO001991-025-01 | GLJ002 | 东方光亮卷前处理（0.4轧0.1mm) | 13470 | 2024-07-24 | 2024-08-15 | 3 | 2024-08-12 02:17:52 | 2024-08-12 03:58:36 | 江苏东方九天新能源材料有限公司 |  | 王建军 |  | 1 | 0.1 | 13200 | 760 | 1 | JG12240703141 | 轧0.1，米数控制在22800-22900米，脱脂分一包9200米。 | [5 empty] | 25
最终退火 | DL0024080001 | DL0024080001 | 东方20# | 合格 |  | 乙 | 陈国,李楷文,袁亚东 | 4950 | 4950 | 1 | 1240 | 0.89 | 610 | 上海仁杰：退火（620℃），转650轧机 |  | 20100130 | 轧硬 | 1.2*610-SPCC | 31010064 | 小品种钢卷 | 0.63-SPCC |  | 40 | MO002314 | MO002314-001 | XPZG001 | 小品种钢前处理模板 | 5125 | 2024-08-03 | 2024-08-03 | 5 | 2024-08-09 03:21:24 | 2024-08-12 03:51:36 | 江苏东方九天新能源材料有限公司 | 278121 | 刘忠于 | 刘忠于 |  | 0.89 | 1240 | 610 | 1 | DL0024080001 | 上海仁杰：厚度0.62-0.64mm，HV140-160，粗糙度0.7-0.9，卷重4.5-5吨 |  |  | 否 | 否 | 4404 | 1
最终退火 | DL1224070073 | DL1224070073 | 东方20# | 合格 |  | 乙 | 陈国,李楷文,袁亚东 | 5700 | 5700 | 1 | 1900 | 0.675 | 565 | 昆山富维：退火(620℃)、转850平整 |  | 20100125 | 轧硬 | 1.2*565-SPCC | 31010091 | 小品种钢卷 | 0.675-SPCC |  | 40 | MO001952 | MO001952-003 | XPZG001 | 小品种钢前处理模板 | 5900 | 2024-07-23 | 2024-08-04 | 5 | 2024-08-09 03:21:24 | 2024-08-12 03:51:36 | 江苏东方九天新能源材料有限公司 | 255278 | 刘忠于 | 刘忠于 |  | 0.675 | 1900 | 565 | 1 | DL1224070073 | 昆山富维：（0.675*565）厚度公差：+/-0.008mm，HV80-110,粗糙度0.5-0.7um,卷重2-3吨，取A4纸贴打包后贴外面 |  |  | 否 | 否 | 2283 | 3
最终退火 | DL1224070053 | DL1224070053 | 东方20# | 合格 |  | 乙 | 陈国,李楷文,袁亚东 | 4370 | 4370 | 1 | 2030 | 0.51 | 533 | 昆山富维:退火（620℃），转850平整 |  | 20100067 | 轧硬 | 0.6*533-SPCC | 31010052 | 小品种钢卷 | 0.51-SPCC |  | 40 | MO001951 | MO001951-004 | XPZG001 | 小品种钢前处理模板 | 4480 | 2024-07-23 | 2024-08-04 | 5 | 2024-08-09 03:21:24 | 2024-08-12 03:51:36 | 江苏东方九天新能源材料有限公司 | 255270 | 刘忠于 | 刘忠于 |  | 0.51 | 2030 | 533 | 1 | DL1224070053 | 昆山富维：（0.51*533）厚度公差：+/-0.005mm，HV80-110,粗糙度0.5-0.7um,卷重2-3吨，取A4纸贴打包后贴外面 |  |  | 否 | 否 | 2240 | 4
最终退火 | DL1224070063 | DL1224070063 | 东方20# | 合格 |  | 乙 | 陈国,李楷文,袁亚东 | 4380 | 4380 | 1 | 2080 | 0.51 | 533 | 昆山富维:退火（620℃），转850平整 |  | 20100067 | 轧硬 | 0.6*533-SPCC | 31010052 | 小品种钢卷 | 0.51-SPCC |  | 40 | MO001951 | MO001951-002 | XPZG001 | 小品种钢前处理模板 | 4515 | 2024-07-23 | 2024-08-04 | 5 | 2024-08-09 03:21:24 | 2024-08-12 03:51:36 | 江苏东方九天新能源材料有限公司 | 255263 | 刘忠于 | 刘忠于 |  | 0.51 | 2080 | 533 | 1 | DL1224070063 | 昆山富维：（0.51*533）厚度公差：+/-0.005mm，HV80-110,粗糙度0.5-0.7um,卷重2-3吨，取A4纸贴打包后贴外面 |  |  | 否 | 否 | 2272 | 2
最终退火 | DL1224070060 | DL1224070060 | 东方20# | 合格 |  | 乙 | 陈国,李楷文,袁亚东 | 4330 | 4330 | 1 | 2020 | 0.51 | 533 | 昆山富维:退火（620℃），转850平整 |  | 20100067 | 轧硬 | 0.6*533-SPCC | 31010052 | 小品种钢卷 | 0.51-SPCC |  | 40 | MO001951 | MO001951-001 | XPZG001 | 小品种钢前处理模板 | 4475 | 2024-07-23 | 2024-08-04 | 5 | 2024-08-09 03:21:24 | 2024-08-12 03:51:36 | 江苏东方九天新能源材料有限公司 | 255262 | 刘忠于 | 刘忠于 |  | 0.51 | 2020 | 533 | 1 | DL1224070060 | 昆山富维：（0.51*533）厚度公差：+/-0.005mm，HV80-110,粗糙度0.5-0.7um,卷重2-3吨，取A4纸贴打包后贴外面 |  |  | 否 | 否 | 2296 | 1
最终退火 | DL002407004513 | DL00240700451 | 东方20# | 合格 | 让步接收 | 乙 | 陈国,李楷文,袁亚东,张天圣 | 1920 | 1920 | 1 | 1630 | 0.254 | 590 | 海金杜门：东方退火工艺：350℃/1.5h,460℃/1.5h,保1+8h,炉号镍带专用炉（11#、12#、13#、14#、16#），装炉最下面一包毛料,上面3包镍钝化卷，转光电850平整 |  | 20600002 | 镍钝化卷半成品 | 0.254-SPCC | 31310013 | 镍钝化卷 | 0.254-SPCC |  | 20 | MO002503 | MO002503-002-03 | NDH001 | 镍钝化模板 | 5780 | 2024-08-09 | 2024-08-10 | 5 | 2024-08-10 20:49:29 | 2024-08-12 03:51:25 | 江苏东方九天新能源材料有限公司 | 285398 | 刘忠于 | 刘忠于 |  | 0.254 | 1630 | 590 | 1 | DL002407004513 | 海金杜门(0.254*590)厚度±0.01，HV90-110,粗糙度0.075-0.5，镍层厚度≥1.9μM/0.38μM，东方退火 | 1 |  | 是 | 是 | 2370 | 2
最终退火 | DL002407004512 | DL00240700451 | 东方20# | 合格 | 让步接收 | 乙 | 陈国,李楷文,袁亚东,张天圣 | 1948 | 1948 | 1 | 1640 | 0.254 | 590 | 海金杜门：东方退火工艺：350℃/1.5h,460℃/1.5h,保1+8h,炉号镍带专用炉（11#、12#、13#、14#、16#），装炉最下面一包毛料,上面3包镍钝化卷，转光电850平整 |  | 20600002 | 镍钝化卷半成品 | 0.254-SPCC | 31310013 | 镍钝化卷 | 0.254-SPCC |  | 20 | MO002503 | MO002503-002-02 | NDH001 | 镍钝化模板 | 5780 | 2024-08-09 | 2024-08-10 | 5 | 2024-08-10 20:49:29 | 2024-08-12 03:51:25 | 江苏东方九天新能源材料有限公司 | 285398 | 刘忠于 | 刘忠于 |  | 0.254 | 1640 | 590 | 1 | DL002407004512 | 海金杜门(0.254*590)厚度±0.01，HV90-110,粗糙度0.075-0.5，镍层厚度≥1.9μM/0.38μM，东方退火 | 1 |  | 是 | 是 | 2370 | 2
最终退火 | DL002407001923 | DL00240700192 | 东方13# | 合格 | 让步接收 | 乙 | 陈国,李楷文,袁亚东,张天圣 | 1800 | 1800 | 1 | 1900 | 0.203 | 590 | 东莞海金杜门：东方退火工段：350℃/1.5h,460℃/1.5h,保1+8h,炉号镍带专用炉（11#、12#、13#、14#、16#），装炉最下面一包毛料,上面3包镍钝化卷，转光电850平整 |  | 20600001 | 镍钝化卷半成品 | 0.203-SPCC | 31310012 | 镍钝化卷 | 0.203-SPCC |  | 20 | MO002482 | MO002482-002-03 | NDH001 | 镍钝化模板 | 5250 | 2024-08-09 | 2024-08-09 | 5 | 2024-08-10 20:49:29 | 2024-08-12 03:51:25 | 江苏东方九天新能源材料有限公司 | 284545 | 刘忠于 | 刘忠于 |  | 0.203 | 1900 | 590 | 1 | DL002407001923 | 海金杜门：（0.203*590）厚度±0.01，HV90-110,粗糙度0.075-0.5，镍层厚度≥1.9μM/1.27μM | 1 |  | 是 | 是 | 2600 | 2
最终退火 | DL002407003712 | DL00240700371 | 东方20# | 合格 | 让步接收 | 甲 | 吴双勇,程新华,李龙礼 | 1836 | 1836 | 1 | 1560 | 0.254 | 590 | 海金杜门：东方退火工艺：350℃/1.5h,460℃/1.5h,保1+8h,炉号镍带专用炉（11#、12#、13#、14#、16#），装炉最下面一包毛料,上面3包镍钝化卷，转光电850平整 |  | 20600002 | 镍钝化卷半成品 | 0.254-SPCC | 31310013 | 镍钝化卷 | 0.254-SPCC |  | 20 | MO002503 | MO002503-001-02 | NDH001 | 镍钝化模板 | 5510 | 2024-08-09 | 2024-08-10 | 5 | 2024-08-10 10:46:02 | 2024-08-12 03:51:08 | 江苏东方九天新能源材料有限公司 | 285399 | 刘忠于 | 刘忠于 |  | 0.254 | 1560 | 590 | 1 | DL002407003712 | 海金杜门(0.254*590)厚度±0.01，HV90-110,粗糙度0.075-0.5，镍层厚度≥1.9μM/0.38μM，东方退火 | 1 |  | 是 | 是 | 2514 | 1
最终退火 | DL002407003711 | DL00240700371 | 东方20# | 合格 | 让步接收 | 甲 | 吴双勇,程新华,李龙礼 | 1836 | 1836 | 1 | 1560 | 0.254 | 590 | 海金杜门：东方退火工艺：350℃/1.5h,460℃/1.5h,保1+8h,炉号镍带专用炉（11#、12#、13#、14#、16#），装炉最下面一包毛料,上面3包镍钝化卷，转光电850平整 |  | 20600002 | 镍钝化卷半成品 | 0.254-SPCC | 31310013 | 镍钝化卷 | 0.254-SPCC |  | 20 | MO002503 | MO002503-001-01 | NDH001 | 镍钝化模板 | 5510 | 2024-08-09 | 2024-08-10 | 5 | 2024-08-10 10:46:02 | 2024-08-12 03:51:08 | 江苏东方九天新能源材料有限公司 | 285399 | 刘忠于 | 刘忠于 |  | 0.254 | 1560 | 590 | 1 | DL002407003711 | 海金杜门(0.254*590)厚度±0.01，HV90-110,粗糙度0.075-0.5，镍层厚度≥1.9μM/0.38μM，东方退火 | 1 |  | 是 | 是 | 2514 | 1
最终退火 | DL002407001921 | DL00240700192 | 东方13# | 合格 | 让步接收 | 甲 | 吴双勇,程新华,李龙礼 | 1764 | 1764 | 1 | 1860 | 0.203 | 590 | 东莞海金杜门：东方退火工段：350℃/1.5h,460℃/1.5h,保1+8h,炉号镍带专用炉（11#、12#、13#、14#、16#），装炉最下面一包毛料,上面3包镍钝化卷，转光电850平整 |  | 20600001 | 镍钝化卷半成品 | 0.203-SPCC | 31310012 | 镍钝化卷 | 0.203-SPCC |  | 20 | MO002482 | MO002482-002-01 | NDH001 | 镍钝化模板 | 5250 | 2024-08-09 | 2024-08-09 | 5 | 2024-08-10 10:46:02 | 2024-08-12 03:51:08 | 江苏东方九天新能源材料有限公司 | 284545 | 刘忠于 | 刘忠于 |  | 0.203 | 1860 | 590 | 1 | DL002407001921 | 海金杜门：（0.203*590）厚度±0.01，HV90-110,粗糙度0.075-0.5，镍层厚度≥1.9μM/1.27μM | 1 |  | 是 | 是 | 2600 | 2
最终退火 | DL1224070075 | DL1224070075 | 东方20# | 合格 |  | 乙 | 陈国,袁亚东,张天圣 | 5635 | 5635 | 1 | 2420 | 0.52 | 565 | 昆山富维:退火(620℃)，转850平整 |  | 20100125 | 轧硬 | 1.2*565-SPCC | 31010053 | 小品种钢卷 | 0.52-SPCC |  | 40 | MO001949 | MO001949-001 | XPZG001 | 小品种钢前处理模板 | 5765 | 2024-07-23 | 2024-08-05 | 5 | 2024-08-10 03:41:04 | 2024-08-12 03:50:50 | 江苏东方九天新能源材料有限公司 | 255254 | 刘忠于 | 刘忠于 |  | 0.52 | 2420 | 565 | 1 | DL1224070075 | 昆山富维：（0.52*565）厚度公差：+/-0.005mm，HV80-110,粗糙度0.5-0.7um,卷重2-3吨，取A4纸贴打包后贴外面 |  |  | 否 | 否 | 1663 | 1
最终退火 | DL1224070038 | DL1224070038 | 东方20# | 合格 |  | 乙 | 陈国,袁亚东,张天圣 | 4370 | 4370 | 1 | 2130 | 0.495 | 533 | 昆山富维:退火（620℃）、转850平整 |  | 20100067 | 轧硬 | 0.6*533-SPCC | 31010088 | 小品种钢卷 | 0.495-SPCC |  | 40 | MO001948 | MO001948-001 | XPZG001 | 小品种钢前处理模板 | 4475 | 2024-07-23 | 2024-08-04 | 5 | 2024-08-10 03:41:04 | 2024-08-12 03:50:50 | 江苏东方九天新能源材料有限公司 | 255248 | 刘忠于 | 刘忠于 |  | 0.495 | 2130 | 533 | 1 | DL1224070038 | 昆山富维：（0.495*533）厚度公差：+0/-0.01mm，HV80-110,粗糙度0.5-0.7um,卷重2-3吨，取A4纸贴打包后贴外面 |  |  | 否 | 否 | 1933 | 1
最终退火 | DL1224070047 | DL1224070047 | 东方20# | 合格 |  | 乙 | 陈国,袁亚东,张天圣 | 4420 | 4420 | 1 | 2380 | 0.45 | 533 | 昆山富维:退火（620℃），转850平整 |  | 20100067 | 轧硬 | 0.6*533-SPCC | 31010046 | 小品种钢卷 | 0.45-SPCC |  | 40 | MO001946 | MO001946-004 | XPZG001 | 小品种钢前处理模板 | 4525 | 2024-07-23 | 2024-08-02 | 5 | 2024-08-10 03:41:04 | 2024-08-12 03:50:50 | 江苏东方九天新能源材料有限公司 | 255246 | 刘忠于 | 刘忠于 |  | 0.45 | 2380 | 533 | 1 | DL1224070047 | 昆山富维：（0.45*533）厚度公差：+0/-0.012mm，HV80-120,粗糙度0.8-1.0um,光泽度50-150GU(纵向）卷重2-3吨，取A4纸贴打包后贴外面 |  |  | 否 | 否 | 1641 | 4
最终退火 | DL1224070044 | DL1224070044 | 东方20# | 合格 |  | 乙 | 陈国,袁亚东,张天圣 | 4450 | 4450 | 1 | 2375 | 0.45 | 533 | 昆山富维:退火（620℃），转850平整 |  | 20100067 | 轧硬 | 0.6*533-SPCC | 31010046 | 小品种钢卷 | 0.45-SPCC |  | 40 | MO001946 | MO001946-003 | XPZG001 | 小品种钢前处理模板 | 4525 | 2024-07-23 | 2024-08-02 | 5 | 2024-08-10 03:41:04 | 2024-08-12 03:50:50 | 江苏东方九天新能源材料有限公司 | 255244 | 刘忠于 | 刘忠于 |  | 0.45 | 2375 | 533 | 1 | DL1224070044 | 昆山富维：（0.45*533）厚度公差：+0/-0.012mm，HV80-120,粗糙度0.8-1.0um,光泽度50-150GU(纵向）卷重2-3吨，取A4纸贴打包后贴外面 |  |  | 否 | 否 | 1561 | 3
最终退火 | DL1224070069 | DL1224070069 | 东方20# | 合格 |  | 乙 | 陈国,袁亚东,张天圣 | 4380 | 4380 | 1 | 2365 | 0.45 | 533 | 昆山富维:退火（620℃），转850平整 |  | 20100067 | 轧硬 | 0.6*533-SPCC | 31010046 | 小品种钢卷 | 0.45-SPCC |  | 40 | MO001946 | MO001946-002 | XPZG001 | 小品种钢前处理模板 | 4490 | 2024-07-23 | 2024-08-02 | 5 | 2024-08-10 03:41:04 | 2024-08-12 03:50:50 | 江苏东方九天新能源材料有限公司 | 255243 | 刘忠于 | 刘忠于 |  | 0.45 | 2365 | 533 | 1 | DL1224070069 | 昆山富维：（0.45*533）厚度公差：+0/-0.012mm，HV80-120,粗糙度0.8-1.0um,光泽度50-150GU(纵向）卷重2-3吨，取A4纸贴打包后贴外面 |  |  | 否 | 否 | 1516 | 2
一次脱脂 | DL0024080004 | DL0024080004 | 东方950脱脂2# | 合格 | 让步接收 | 甲 | 韩成飞,周志平 | 7350 | 7345 | 0.9993 | 1280 | 1.2 | 610 | 昆山宝必达：脱脂(单位张力3.5）、转650轧机 | 条印色差 |  |  |  | 31010082 | 小品种钢卷 | 0.67-SPCC |  | 10 | MO002413 | MO002413-001 | XPZG001 | 小品种钢前处理模板 | 7350 | 2024-08-07 | 2024-08-20 | 3 | 2024-08-12 03:32:58 | 2024-08-12 03:40:17 | 江苏东方九天新能源材料有限公司 | 282414 | 周志平 |  |  | 1.2 | 1285 | 610 | 1 | DL0024080004 | 昆山宝必达:(0.67*610)厚度±0.01mm，HV85-105,粗糙度0.5-0.8μM，卷重2-3吨 |  | 条印色差 | 否 | 否 |  | 1
一次脱脂 | DL0024080011 | DL0024080011 | 东方950脱脂2# | 合格 | 让步接收 | 甲 | 韩成飞,周志平 | 9525 | 9505 | 0.9979 | 3330 | 0.6 | 610 | 昆山宝必达：脱脂(单位张力6.0）、转650轧机 | 条印色差 |  |  |  | 31010029 | 小品种钢卷 | 0.29-SPCC |  | 10 | MO002352 | MO002352-001 | XPZG001 | 小品种钢前处理模板 | 9525 | 2024-08-05 | 2024-08-19 | 3 | 2024-08-12 03:05:02 | 2024-08-12 03:05:50 | 江苏东方九天新能源材料有限公司 | 280433 | 周志平 |  |  | 0.6 | 3370 | 610 | 1 | DL0024080011 | 昆山宝必达:(0.29*610),厚度±0.01mm，HV100-120,粗糙度0.7-1.0μM，卷重2-3吨 |  | 条印色差 | 否 | 否 |  | 1
一次脱脂 | DL1224070084 | DL1224070084 | 东方950脱脂2# | 合格 | 让步接收 | 甲 | 韩成飞,周志平 | 6315 | 6305 | 0.9984 | 1100 | 1.2 | 610 | 昆山宝必达：脱脂（单位张力3.5）、转650轧机 | 条印色差 |  |  |  | 31010040 | 小品种钢卷 | 0.39-SPCC |  | 10 | MO002359 | MO002359-002 | XPZG001 | 小品种钢前处理模板 | 6315 | 2024-08-05 | 2024-08-19 | 3 | 2024-08-12 02:13:38 | 2024-08-12 02:22:44 | 江苏东方九天新能源材料有限公司 | 280511 | 周志平 |  |  | 1.2 | 1110 | 610 | 1 | DL1224070084 | 昆山宝必达:(0.39*610),厚度±0.01mm，HV150-170,粗糙度0.7-1.0μM，卷重2-3吨 |  | 条印色差 | 否 | 否 |  | 2
最终脱脂 | JG12240706992 | JG1224070699 | 东方950脱脂1# | 合格 | 合格品 | 甲 | 关莫平,王建军 | 5235 | 5235 | 1 | 9100 | 0.1 | 760 | 脱脂（950-1） |  | 20100142 | 轧硬 | 0.4*760-SPCC | 30210015 | 光亮卷 | 0.1-SPCC |  | 40 | MO002242 | MO002242-003-02 | GLJ002 | 东方光亮卷前处理（0.4轧0.1mm) | 14120 | 2024-08-01 | 2024-08-15 | 3 | 2024-08-12 02:09:40 | 2024-08-12 02:13:58 | 江苏东方九天新能源材料有限公司 |  | 王建军 |  | 1 | 0.1 | 9100 | 760 | 1 | JG12240706992 | 轧0.1，米数控制在24400-24500米；脱脂平均分包 | [5 empty] | 3
最终脱脂 | JG12240706991 | JG1224070699 | 东方950脱脂1# | 合格 | 合格品 | 甲 | 关莫平,王建军 | 7400 | 7400 | 1 | 12790 | 0.1 | 760 | 脱脂（950-1） |  | 20100142 | 轧硬 | 0.4*760-SPCC | 30210015 | 光亮卷 | 0.1-SPCC |  | 40 | MO002242 | MO002242-003-01 | GLJ002 | 东方光亮卷前处理（0.4轧0.1mm) | 14120 | 2024-08-01 | 2024-08-15 | 3 | 2024-08-12 02:09:40 | 2024-08-12 02:13:58 | 江苏东方九天新能源材料有限公司 |  | 王建军 |  | 1 | 0.1 | 12790 | 760 | 1 | JG12240706991 | 轧0.1，米数控制在24400-24500米；脱脂平均分包 | [5 empty] | 3
最终平整 | DL00240700622 | DL0024070062 | 东方850平整 | 其他入库 | 成品退库 | 甲 | 陈俊华,钱琨 | 2670 | 2670 | 1 | 1140 | 0.54 | 565 | 昆山富维：850平整建议用Ra1.2-1.4μm毛化辊，厚度公差：0.535-0.545mm，硬度90-110HV，粗糙度Ra0.8-1.0μm，取A4纸贴打包后贴外面 | 来料拱板，750米后整板面折印。H横辊印(轻微)H横辊印(轻微)，未取样 |  |  |  | 31010056 | 小品种钢卷 | 0.54-SPCC |  | 50 | MO002187 | MO002187-003-02 | XPZG001 | 小品种钢前处理模板 | 5670 | 2024-07-29 | 2024-08-06 | 5 | 2024-08-12 00:31:36 | 2024-08-12 01:59:15 | 江苏东方九天新能源材料有限公司 |  | 陈俊华 |  | 1 | 0.54 | 1140 | 565 | 1 | DL00240700622 | 昆山富维：（0.54*565）厚度公差：+/-0.005mm，HV90-110,粗糙度0.8-1.0um,卷重2-3吨，取A4纸贴打包后贴外面 | 1 | (),G拱板(),Z折印()Z折皱(750米后，整板面),G拱板(来料750米后),H横辊印(轻微)H横辊印(轻微) | 是 | 是 | 1483 | 3
最终平整 | DL00240700621 | DL0024070062 | 东方850平整 | 合格 | 合格品 | 甲 | 陈俊华,钱琨 | 2820 | 2820 | 1 | 1200 | 0.54 | 565 | 昆山富维：850平整建议用Ra1.2-1.4μm毛化辊，厚度公差：0.535-0.545mm，硬度90-110HV，粗糙度Ra0.8-1.0μm，取A4纸贴打包后贴外面 | H横辊印(轻微) | 20100072 | 轧硬 | 0.6*565-SPCC | 31010056 | 小品种钢卷 | 0.54-SPCC |  | 50 | MO002187 | MO002187-003-01 | XPZG001 | 小品种钢前处理模板 | 5670 | 2024-07-29 | 2024-08-06 | 5 | 2024-08-12 00:31:36 | 2024-08-12 01:59:15 | 江苏东方九天新能源材料有限公司 |  | 陈俊华 |  | 1 | 0.54 | 1200 | 565 | 1 | DL00240700621 | 昆山富维：（0.54*565）厚度公差：+/-0.005mm，HV90-110,粗糙度0.8-1.0um,卷重2-3吨，取A4纸贴打包后贴外面 | 1 | H横辊印(轻微) | 是 | 是 | 1483 | 3
平整翻包 | DL122407007911 | DL1224070079 | 东方750平整 | 合格 | 合格品 | 甲 | 丁振,龚政 | 2660 | 2345 | 0.8816 | 660 | 0.75 | 610 | 内100米翻包剪掉 |  |  |  |  | 31010072 | 小品种钢卷 | 0.75-SPCC |  | 60 | MO002039 | MO002039-001-01-01 | XPZG001 | 小品种钢前处理模板 | 12045 | 2024-07-25 | 2024-08-06 | 5 | 2024-08-12 01:50:33 | 2024-08-12 01:51:02 | 江苏东方九天新能源材料有限公司 |  | 丁振 |  | 1 | 0.75 | 750 | 610 | 1 | DL122407007911 | 泰兴双永：（0.75*610）厚度+0.01/-0.02mm，HV90-110，粗糙度0.7-0.9μM,卷重2-3.5吨 | 1 |  | 是 | 是 | 1549 | 1
一次脱脂 | DL00240800092 | DL0024080009 | 东方950脱脂2# | 合格 | 让步接收 | 甲 | 韩成飞,周志平 | 6280 | 6280 | 1 | 2200 | 0.6 | 610 | 昆山宝必达：脱脂(单位张力6.0）、转650轧机 | S色差条印() |  |  |  | 31010040 | 小品种钢卷 | 0.39-SPCC |  | 10 | MO002354 | MO002354-001-02 | XPZG001 | 小品种钢前处理模板 | 12570 | 2024-08-05 | 2024-08-19 | 3 | 2024-08-12 00:56:38 | 2024-08-12 01:50:01 | 江苏东方九天新能源材料有限公司 |  | 周志平 |  | 1 | 0.6 | 2200 | 610 | 1 | DL00240800092 | 昆山宝必达:(0.39*610),厚度±0.01mm，HV100-120,粗糙度0.7-1.0μM，卷重2-3吨 |  | S色差条印() |  |  | 170 | 1
一次脱脂 | DL00240800091 | DL0024080009 | 东方950脱脂2# | 其他入库 | 半成品退库 | 甲 | 韩成飞,周志平 | 6280 | 6280 | 1 | 2200 | 0.6 | 610 | 昆山宝必达：脱脂(单位张力6.0）、转650轧机 |  | 20100082 | 轧硬 | 0.6*610-SPCC | 20200067 | 小品种钢半成品 | 0.6-SPCC |  | 10 | MO002354 | MO002354-001-01 | XPZG001 | 小品种钢前处理模板 | 12570 | 2024-08-05 | 2024-08-19 | 3 | 2024-08-12 00:56:38 | 2024-08-12 01:50:01 | 江苏东方九天新能源材料有限公司 |  | 周志平 |  | 1 | 0.6 | 2200 | 610 | 1 | DL00240800091 | 昆山宝必达:(0.39*610),厚度±0.01mm，HV100-120,粗糙度0.7-1.0μM，卷重2-3吨 | 1 | 操作测边部有黄斑 | 是 | 是 | 170 | 1
一次脱脂 | JG1224080112 | JG1224080112 | 东方950脱脂2# | 合格 | 合格品 | 甲 | 韩成飞,周志平 | 14215 | 14210 | 0.9996 | 6010 | 0.4 | 760 | 脱脂（950-2） |  | 20100142 | 轧硬 | 0.4*760-SPCC | 30210015 | 光亮卷 | 0.1-SPCC |  | 10 | MO002456 | MO002456-004 | GLJ002 | 东方光亮卷前处理（0.4轧0.1mm) | 14215 | 2024-08-08 | 2024-08-22 | 3 | 2024-08-12 00:02:26 | 2024-08-12 00:53:55 | 江苏东方九天新能源材料有限公司 | 283521 | 周志平 |  |  | 0.4 | 0 | 760 | 1 | JG1224080112 | 轧0.1，米数控制在24300-24400米，脱脂平均分包 |  |  | 否 | 否 |  | 4
一次脱脂 | JG1224080111 | JG1224080111 | 东方950脱脂2# | 合格 | 合格品 | 甲 | 韩成飞,周志平 | 14230 | 14195 | 0.9975 | 6020 | 0.4 | 760 | 脱脂（950-2） |  | 20100142 | 轧硬 | 0.4*760-SPCC | 30210015 | 光亮卷 | 0.1-SPCC |  | 10 | MO002456 | MO002456-003 | GLJ002 | 东方光亮卷前处理（0.4轧0.1mm) | 14230 | 2024-08-08 | 2024-08-22 | 3 | 2024-08-11 23:59:59 | 2024-08-12 00:00:22 | 江苏东方九天新能源材料有限公司 | 283520 | 周志平 |  |  | 0.4 | 0 | 760 | 1 | JG1224080111 | 轧0.1，米数控制在24300-24400米，脱脂平均分包 |  |  | 否 | 否 |  | 3
一次脱脂 | JG1224080122 | JG1224080122 | 东方950脱脂2# | 合格 | 合格品 | 甲 | 韩成飞,周志平 | 14240 | 14215 | 0.9982 | 6020 | 0.4 | 760 | 脱脂（950-2） |  | 20100142 | 轧硬 | 0.4*760-SPCC | 30210015 | 光亮卷 | 0.1-SPCC |  | 10 | MO002456 | MO002456-006 | GLJ002 | 东方光亮卷前处理（0.4轧0.1mm) | 14240 | 2024-08-08 | 2024-08-22 | 3 | 2024-08-11 23:59:19 | 2024-08-11 23:59:41 | 江苏东方九天新能源材料有限公司 | 283523 | 周志平 |  |  | 0.4 | 0 | 760 | 1 | JG1224080122 | 轧0.1，米数控制在24300-24400米，脱脂平均分包 |  |  | 否 | 否 |  | 6
最终平整 | DL12240700502 | DL1224070050 | 东方850平整 | 合格 | 合格品 | 甲 | 陈俊华,钱琨 | 2000 | 2000 | 1 | 950 | 0.51 | 533 | 昆山富维:850平整用Ra0.8-1.2um毛化辊，厚度公差：0.505-0.515mm，硬度80-110HV，粗糙度0.5-0.7μm.取A4纸贴打包后贴外面 | H横辊印(轻微),B白斑(操1.5CM小白点，平后淡),Y氧化边(两边重，发黄，平后发白) | 20100067 | 轧硬 | 0.6*533-SPCC | 31010052 | 小品种钢卷 | 0.51-SPCC |  | 50 | MO001951 | MO001951-003-02 | XPZG001 | 小品种钢前处理模板 | 4475 | 2024-07-23 | 2024-08-04 | 5 | 2024-08-11 23:12:18 | 2024-08-11 23:16:29 | 江苏东方九天新能源材料有限公司 |  | 陈俊华 |  | 1 | 0.51 | 950 | 533 | 1 | DL12240700502 | 昆山富维：（0.51*533）厚度公差：+/-0.005mm，HV80-110,粗糙度0.5-0.7um,卷重2-3吨，取A4纸贴打包后贴外面 | 1 | H横辊印(轻微),B白斑(操1.5CM小白点，平后淡),Y氧化边(两边重，发黄，平后发白) | 是 | 是 | 1342 | 3
最终平整 | DL12240700501 | DL1224070050 | 东方850平整 | 合格 | 合格品 | 甲 | 陈俊华,钱琨 | 2130 | 2130 | 1 | 1000 | 0.51 | 533 | 昆山富维:850平整用Ra0.8-1.2um毛化辊，厚度公差：0.505-0.515mm，硬度80-110HV，粗糙度0.5-0.7μm.取A4纸贴打包后贴外面 | B白斑(操1.5CM小白点，平后淡),Y氧化边(两边发黄，平后发白),H横辊印(轻微),T停机斑(内50米处轻微脱脂停机斑，白色) | 20100067 | 轧硬 | 0.6*533-SPCC | 31010052 | 小品种钢卷 | 0.51-SPCC |  | 50 | MO001951 | MO001951-003-01 | XPZG001 | 小品种钢前处理模板 | 4475 | 2024-07-23 | 2024-08-04 | 5 | 2024-08-11 23:12:18 | 2024-08-11 23:16:29 | 江苏东方九天新能源材料有限公司 |  | 陈俊华 |  | 1 | 0.51 | 1000 | 533 | 1 | DL12240700501 | 昆山富维：（0.51*533）厚度公差：+/-0.005mm，HV80-110,粗糙度0.5-0.7um,卷重2-3吨，取A4纸贴打包后贴外面 | 1 | B白斑(操1.5CM小白点，平后淡),Y氧化边(两边发黄，平后发白),H横辊印(轻微),T停机斑(内50米处轻微脱脂停机斑，白色) | 是 | 是 | 1342 | 3
铬钝化 | JG122407041011 | JG122407041011 | 东方铬钝化950 | 合格 | 合格品 | 甲 | 韩康 | 5370 | 5369 | 0.9998 | 10110 | 0.1 | 710 | 、 |  | 30210015 | 光亮卷 | 0.1-SPCC | 30110014 | 铬钝化卷 | 0.1-SPCC |  | 10 | MO002562 | MO002562-003 | GDH001 | 铬钝化模板 | 5370 | 2024-08-11 | 2024-08-11 | 5 | 2024-08-11 22:48:12 | 2024-08-11 22:49:28 | 江苏东方九天新能源材料有限公司 | 286958 | 孙锋 |  |  | 0.1 | 10150 | 710 | 1 | JG122407041011 |  | 1 |  | 是 | 是 | 1 | 3
铬钝化 | JG122407055722 | JG122407055722 | 东方铬钝化950 | 合格 | 让步接收 | 乙 | 李志祥 | 4350 | 4343 | 0.9984 | 8210 | 0.1 | 710 | 、 | 内200米折印 3000-4000米尖点 | 30210015 | 光亮卷 | 0.1-SPCC | 30110014 | 铬钝化卷 | 0.1-SPCC |  | 10 | MO002562 | MO002562-010 | GDH001 | 铬钝化模板 | 4350 | 2024-08-11 | 2024-08-11 | 5 | 2024-08-11 22:45:26 | 2024-08-11 22:47:17 | 江苏东方九天新能源材料有限公司 | 286948 | 陈猛 |  |  | 0.1 | 8230 | 710 | 1 | JG122407055722 |  | 1 | 内200米折印 3000-4000米尖点 | 是 | 是 | 2 | 10
铬钝化 | JG1224070461 | JG1224070461 | 东方铬钝化750 | 合格 | 合格品 | 乙 | 李澍 | 5080 | 5063 | 0.9967 | 7150 | 0.15 | 610 | 镀铬量80-100 |  | 30210011 | 光亮卷 | 0.15-SPCC | 30110011 | 铬钝化卷 | 0.15-SPCC |  | 10 | MO002326 | MO002326-008 | GDH001 | 铬钝化模板 | 5080 | 2024-08-04 | 2024-08-04 | 5 | 2024-08-11 22:40:53 | 2024-08-11 22:41:43 | 江苏东方九天新能源材料有限公司 | 278761 | 李澍 |  |  | 0.15 | 0 | 610 | 1 | JG1224070461 |  | 1 | 白斑 辊印 条印 | 是 | 是 | 1 | 8
镍钝化 | DL002407003416 | DL00240700341 | 东方镍钝化750 | 其他入库 | 报废品 | 甲 | 王贺阳 | 350 | 350 | 1 | 620 | 0.12 | 610 | 泰德通：750镍钝化工段镀镍，HV100-120,镀层≥1.2μM，纸管芯 ,整卷发货 |  |  |  |  | 31310005 | 镍钝化卷 | 0.12-SPCC |  | 10 | MO002455 | MO002455-004-06 | NDH001 | 镍钝化模板 | 6000 | 2024-08-08 | 2024-08-15 | 5 | 2024-08-11 09:51:02 | 2024-08-11 22:39:47 | 江苏东方九天新能源材料有限公司 |  | 王贺阳 |  | 1 | 0.12 | 620 | 610 | 1 | DL002407003416 | 泰德通(0.12*610)双面镀镍，镀层厚度≥1.2um，HV90-110；卷重≤1.5吨 | 1 | 因2*纠偏故障报废 | 是 | 是 | 896 | 4
镍钝化 | DL002407003415 | DL00240700341 | 东方镍钝化750 | 合格 | 让步接收 | 乙 | 王晶晶 | 1125 | 1125 | 1 | 2000 | 0.12 | 610 | 泰德通：750镍钝化工段镀镍，HV100-120,镀层≥1.2μM，纸管芯 ,整卷发货 | 来料双氧化边 色差 线条印镀后不明显 来料板面偶有小顶伤 | 20600023 | 镍钝化卷半成品 | 0.12-SPCC | 31310005 | 镍钝化卷 | 0.12-SPCC |  | 10 | MO002455 | MO002455-004-05 | NDH001 | 镍钝化模板 | 6000 | 2024-08-08 | 2024-08-15 | 5 | 2024-08-11 09:51:02 | 2024-08-11 22:39:47 | 江苏东方九天新能源材料有限公司 |  | 王贺阳 |  | 1 | 0.12 | 2000 | 610 | 1 | DL002407003415 | 泰德通(0.12*610)双面镀镍，镀层厚度≥1.2um，HV90-110；卷重≤1.5吨 | 1 | 来料双氧化边 色差 线条印镀后不明显 来料板面偶有小顶伤 | 是 | 是 | 896 | 4
镍钝化 | DL002407003414 | DL00240700341 | 东方镍钝化750 | 合格 | 让步接收 | 甲 | 王贺阳 | 1179 | 1179 | 1 | 2100 | 0.12 | 610 | 泰德通：750镍钝化工段镀镍，HV100-120,镀层≥1.2μM，纸管芯 ,整卷发货 | 来料双氧化边 色差 线条印镀后不明显 来料板面偶有小顶伤 | 20600023 | 镍钝化卷半成品 | 0.12-SPCC | 31310005 | 镍钝化卷 | 0.12-SPCC |  | 10 | MO002455 | MO002455-004-04 | NDH001 | 镍钝化模板 | 6000 | 2024-08-08 | 2024-08-15 | 5 | 2024-08-11 09:51:02 | 2024-08-11 22:39:47 | 江苏东方九天新能源材料有限公司 |  | 王贺阳 |  | 1 | 0.12 | 2100 | 610 | 1 | DL002407003414 | 泰德通(0.12*610)双面镀镍，镀层厚度≥1.2um，HV90-110；卷重≤1.5吨 | 1 | 来料双氧化边 色差 线条印镀后不明显 来料板面偶有小顶伤 | 是 | 是 | 896 | 4
镍钝化 | DL002407003413 | DL00240700341 | 东方镍钝化750 | 合格 | 让步接收 | 甲 | 王贺阳 | 959 | 959 | 1 | 1710 | 0.12 | 610 | 泰德通：750镍钝化工段镀镍，HV100-120,镀层≥1.2μM，纸管芯 ,整卷发货 | 来料双氧化边 色差 线条印镀后不明显 来料板面偶有小顶伤 | 20600023 | 镍钝化卷半成品 | 0.12-SPCC | 31310005 | 镍钝化卷 | 0.12-SPCC |  | 10 | MO002455 | MO002455-004-03 | NDH001 | 镍钝化模板 | 6000 | 2024-08-08 | 2024-08-15 | 5 | 2024-08-11 09:51:02 | 2024-08-11 22:39:47 | 江苏东方九天新能源材料有限公司 |  | 王贺阳 |  | 1 | 0.12 | 1710 | 610 | 1 | DL002407003413 | 泰德通(0.12*610)双面镀镍，镀层厚度≥1.2um，HV90-110；卷重≤1.5吨 | 1 | 来料双氧化边 色差 线条印镀后不明显 来料板面偶有小顶伤 | 是 | 是 | 896 | 4
镍钝化 | DL002407003412 | DL00240700341 | 东方镍钝化750 | 合格 | 让步接收 | 甲 | 王贺阳 | 1235 | 1235 | 1 | 2200 | 0.12 | 610 | 泰德通：750镍钝化工段镀镍，HV100-120,镀层≥1.2μM，纸管芯 ,整卷发货 | 来料双氧化边 色差 线条印镀后不明显 来料板面偶有小顶伤 | 20600023 | 镍钝化卷半成品 | 0.12-SPCC | 31310005 | 镍钝化卷 | 0.12-SPCC |  | 10 | MO002455 | MO002455-004-02 | NDH001 | 镍钝化模板 | 6000 | 2024-08-08 | 2024-08-15 | 5 | 2024-08-11 09:51:02 | 2024-08-11 22:39:47 | 江苏东方九天新能源材料有限公司 |  | 王贺阳 |  | 1 | 0.12 | 2200 | 610 | 1 | DL002407003412 | 泰德通(0.12*610)双面镀镍，镀层厚度≥1.2um，HV90-110；卷重≤1.5吨 | 1 | 来料双氧化边 色差 线条印镀后不明显 来料板面偶有小顶伤 | 是 | 是 | 896 | 4
镍钝化 | DL002407003411 | DL00240700341 | 东方镍钝化750 | 合格 | 让步接收 | 甲 | 王贺阳 | 1235 | 1235 | 1 | 2200 | 0.12 | 610 | 泰德通：750镍钝化工段镀镍，HV100-120,镀层≥1.2μM，纸管芯 ,整卷发货 | 来料双氧化边 色差 线条印镀后不明显 来料板面偶有小顶伤 来料轻微皱印未发现 | 20600023 | 镍钝化卷半成品 | 0.12-SPCC | 31310005 | 镍钝化卷 | 0.12-SPCC |  | 10 | MO002455 | MO002455-004-01 | NDH001 | 镍钝化模板 | 6000 | 2024-08-08 | 2024-08-15 | 5 | 2024-08-11 09:51:02 | 2024-08-11 22:39:47 | 江苏东方九天新能源材料有限公司 |  | 王贺阳 |  | 1 | 0.12 | 2200 | 610 | 1 | DL002407003411 | 泰德通(0.12*610)双面镀镍，镀层厚度≥1.2um，HV90-110；卷重≤1.5吨 | 1 | 来料双氧化边 色差 线条印镀后不明显 来料板面偶有小顶伤 来料轻微皱印未发现 | 是 | 是 | 896 | 4
一次脱脂 | JG1224080121 | JG1224080121 | 东方950脱脂2# | 合格 | 合格品 | 甲 | 韩成飞,周志平 | 14240 | 14230 | 0.9993 | 6020 | 0.4 | 760 | 脱脂（950-2） |  | 20100142 | 轧硬 | 0.4*760-SPCC | 30210015 | 光亮卷 | 0.1-SPCC |  | 10 | MO002456 | MO002456-005 | GLJ002 | 东方光亮卷前处理（0.4轧0.1mm) | 14240 | 2024-08-08 | 2024-08-22 | 3 | 2024-08-11 22:28:52 | 2024-08-11 22:29:18 | 江苏东方九天新能源材料有限公司 | 283522 | 周志平 |  |  | 0.4 | 0 | 760 | 1 | JG1224080121 | 轧0.1，米数控制在24300-24400米，脱脂平均分包 |  |  | 否 | 否 |  | 5
最终平整 | DL1224070071 | DL1224070071 | 东方850平整 | 其他入库 | 成品退库 | 甲 | 陈俊华,钱琨 | 5755 | 5580 | 0.9696 | 1860 | 0.675 | 565 | 昆山富维：850平整建议用Ra0.8-1.2um毛化辊，厚度公差：0.667-0.683mm，粗糙度：Ra0.5-0.7um.硬度HV80-110，取A4纸贴打包后贴外面 | Z折印(1200m后整板面，来料拱板),Y氧化边(两边，重，平后发白),S水锈斑(来料传，5CM有小黄点，操3CM小黄点，平后明显) |  |  |  | 31010091 | 小品种钢卷 | 0.675-SPCC |  | 50 | MO001952 | MO001952-001 | XPZG001 | 小品种钢前处理模板 | 5995 | 2024-07-23 | 2024-08-04 | 5 | 2024-08-11 21:38:54 | 2024-08-11 22:14:56 | 江苏东方九天新能源材料有限公司 | 255276 | 陈俊华 |  |  | 0.675 | 1900 | 565 | 1 | DL1224070071 | 昆山富维：（0.675*565）厚度公差：+/-0.008mm，HV80-110,粗糙度0.5-0.7um,卷重2-3吨，取A4纸贴打包后贴外面 | 1 | Z折印(1200m后整板面，来料拱板),Y氧化边(两边，重，平后发白),S水锈斑(来料传，5CM有小黄点，操3CM小黄点，平后明显) | 是 | 是 | 3208 | 1
最终脱脂 | JG12240707002 | JG1224070700 | 东方950脱脂1# | 合格 | 合格品 | 甲 | 关莫平,王建军 | 1565 | 1395 | 0.8914 | 2380 | 0.1 | 760 | 脱脂（950-1） |  | 20100142 | 轧硬 | 0.4*760-SPCC | 30210015 | 光亮卷 | 0.1-SPCC |  | 40 | MO002242 | MO002242-004-02 | GLJ002 | 东方光亮卷前处理（0.4轧0.1mm) | 14120 | 2024-08-01 | 2024-08-15 | 3 | 2024-08-11 21:50:34 | 2024-08-11 21:53:49 | 江苏东方九天新能源材料有限公司 | 273578 | 王建军 |  |  | 0.1 | 2580 | 760 | 1 | JG12240707002 | 轧0.1，米数控制在24400-24500米；脱脂平均分包 |  |  |  |  | 11814 | 4
最终冷轧 | JG1224070314 | JG1224070314 | 东方850轧机 | 合格 | 合格品 | 乙 | 杨海鹏 | 13450 | 13420 | 0.9978 | 23211 | 0.1 | 760 | 850轧机普光辊(Ra0.4-0.6μm)轧制0.1mm(0.4-0.25-0.15-0.115-0.1) |  | 20100142 | 轧硬 | 0.4*760-SPCC | 30210015 | 光亮卷 | 0.1-SPCC |  | 30 | MO001991 | MO001991-025 | GLJ002 | 东方光亮卷前处理（0.4轧0.1mm) | 13470 | 2024-07-24 | 2024-08-15 | 3 | 2024-08-11 20:26:50 | 2024-08-11 20:27:37 | 江苏东方九天新能源材料有限公司 | 256412 | 杨海鹏 |  |  | 0.4 | 5740 | 760 | 1 | JG1224070314 | 轧0.1，米数控制在22800-22900米，脱脂分一包9200米。 |  |  | 否 | 否 |  | 25
一次脱脂 | DL1224070089 | DL1224070089 | 东方950脱脂2# | 合格 | 让步接收 | 甲 | 韩成飞,周志平 | 6330 | 6320 | 0.9984 | 1100 | 1.2 | 610 | 泰兴双永:脱脂（单位张力3.5）、转650轧机 | 条印色差 |  |  |  | 31010072 | 小品种钢卷 | 0.75-SPCC |  | 10 | MO002415 | MO002415-001 | XPZG001 | 小品种钢前处理模板 | 6330 | 2024-08-07 | 2024-08-18 | 3 | 2024-08-11 20:25:08 | 2024-08-11 20:26:18 | 江苏东方九天新能源材料有限公司 | 282422 | 周志平 |  |  | 1.2 | 1120 | 610 | 1 | DL1224070089 | 泰兴双永：（0.75*610）厚度0.73-0.76，HV90-110粗糙度0.7-0.9μM |  | 条印色差 | 否 | 否 |  | 1
最终冷轧 | JG1224070704 | JG1224070704 | 东方850轧机 | 合格 | 合格品 | 乙 | 肖勋民 | 14235 | 14120 | 0.9919 | 23480 | 0.1 | 760 | 850轧机普光辊(Ra0.4-0.6μm)轧制0.1mm(0.4-0.25-0.15-0.115-0.1) |  | 20100142 | 轧硬 | 0.4*760-SPCC | 30210015 | 光亮卷 | 0.1-SPCC |  | 30 | MO002230 | MO002230-001 | GLJ002 | 东方光亮卷前处理（0.4轧0.1mm) | 14250 | 2024-08-01 | 2024-08-15 | 3 | 2024-08-11 20:22:38 | 2024-08-11 20:23:27 | 江苏东方九天新能源材料有限公司 | 272578 | 肖勋民 |  |  | 0.4 | 6020 | 760 | 1 | JG1224070704 | 轧0.1，米数控制在23800-23900米；脱脂分一包10500米 |  |  | 否 | 否 |  | 1
最终平整 | JG122407031312 | JG1224070313 | 东方850平整 | 合格 | 合格品 | 乙 | 鞠承,姚学禹 | 5435 | 5460 | 1.0046 | 9580 | 0.1 | 760 | 平整 |  | 20100142 | 轧硬 | 0.4*760-SPCC | 30210015 | 光亮卷 | 0.1-SPCC |  | 60 | MO001991 | MO001991-026-01-02 | GLJ002 | 东方光亮卷前处理（0.4轧0.1mm) | 13455 | 2024-07-24 | 2024-08-15 | 5 | 2024-08-11 20:10:57 | 2024-08-11 20:11:29 | 江苏东方九天新能源材料有限公司 | 256413 | 鞠承 |  |  | 0.1 | 9500 | 760 | 1 | JG122407031312 | 轧0.1，米数控制在22800-22900米，脱脂分一包9200米。 | 1 |  | 是 | 是 | 3451 | 26
铬钝化 | JG12240705531 | JG12240705531 | 东方铬钝化950 | 合格 | 合格品 | 甲 | 韩康 | 5476 | 5465 | 0.998 | 10100 | 0.1 | 710 | 、 | S色差(色差 条印 碱液斑 白斑 尾顶伤印) | 30210015 | 光亮卷 | 0.1-SPCC | 30110014 | 铬钝化卷 | 0.1-SPCC |  | 10 | MO002562 | MO002562-006 | GDH001 | 铬钝化模板 | 5476 | 2024-08-11 | 2024-08-11 | 5 | 2024-08-11 19:50:36 | 2024-08-11 19:52:20 | 江苏东方九天新能源材料有限公司 | 286961 | 韩康 |  |  | 0.1 | 0 | 710 | 1 | JG12240705531 |  | 1 | S色差(色差 条印 碱液斑 白斑 尾顶伤印) | 是 | 是 | 2 | 6
镍钝化 | DL002407003426 | DL00240700342 | 东方镍钝化750 | 其他入库 | 报废品 | 甲 | 王贺阳 | 301 | 301 | 1 | 540 | 0.12 | 610 | 泰德通：750镍钝化工段镀镍，HV100-120,镀层≥1.2μM，纸管芯 ,整卷发货 |  |  |  |  | 31310005 | 镍钝化卷 | 0.12-SPCC |  | 10 | MO002455 | MO002455-003-06 | NDH001 | 镍钝化模板 | 5800 | 2024-08-08 | 2024-08-15 | 5 | 2024-08-11 16:21:17 | 2024-08-11 19:31:02 | 江苏东方九天新能源材料有限公司 |  | 王晶晶 |  | 1 | 0.12 | 540 | 610 | 1 | DL002407003426 | 泰德通(0.12*610)双面镀镍，镀层厚度≥1.2um，HV90-110；卷重≤1.5吨 | 1 | 【机组故障报废 2*纠偏故障报废 540m 301kg】来料顶伤重剪下200m 尾部100m顶伤重剪下 | 是 | 是 | 221 | 3
镍钝化 | DL002407003425 | DL00240700342 | 东方镍钝化750 | 合格 | 让步接收 | 甲 | 王贺阳 | 629 | 629 | 1 | 1120 | 0.12 | 610 | 泰德通：750镍钝化工段镀镍，HV100-120,镀层≥1.2μM，纸管芯 ,整卷发货 |  | 20600023 | 镍钝化卷半成品 | 0.12-SPCC | 31310005 | 镍钝化卷 | 0.12-SPCC |  | 10 | MO002455 | MO002455-003-05 | NDH001 | 镍钝化模板 | 5800 | 2024-08-08 | 2024-08-15 | 5 | 2024-08-11 16:21:17 | 2024-08-11 19:31:02 | 江苏东方九天新能源材料有限公司 |  | 王晶晶 |  | 1 | 0.12 | 1120 | 610 | 1 | DL002407003425 | 泰德通(0.12*610)双面镀镍，镀层厚度≥1.2um，HV90-110；卷重≤1.5吨 | 1 | 来料操侧边浪来料板面偶有小顶伤 | 是 | 是 | 221 | 3
镍钝化 | DL002407003424 | DL00240700342 | 东方镍钝化750 | 合格 | 让步接收 | 甲 | 王贺阳 | 1179 | 1179 | 1 | 2100 | 0.12 | 610 | 泰德通：750镍钝化工段镀镍，HV100-120,镀层≥1.2μM，纸管芯 ,整卷发货 | D单边浪(来料操侧边浪) | 20600023 | 镍钝化卷半成品 | 0.12-SPCC | 31310005 | 镍钝化卷 | 0.12-SPCC |  | 10 | MO002455 | MO002455-003-04 | NDH001 | 镍钝化模板 | 5800 | 2024-08-08 | 2024-08-15 | 5 | 2024-08-11 16:21:17 | 2024-08-11 19:31:02 | 江苏东方九天新能源材料有限公司 |  | 王晶晶 |  | 1 | 0.12 | 2100 | 610 | 1 | DL002407003424 | 泰德通(0.12*610)双面镀镍，镀层厚度≥1.2um，HV90-110；卷重≤1.5吨 | 1 | D单边浪(来料操侧边浪来料板面偶有小顶伤 | 是 | 是 | 221 | 3
镍钝化 | DL002407003423 | DL00240700342 | 东方镍钝化750 | 合格 | 合格品 | 乙 | 王晶晶 | 1137 | 1137 | 1 | 2030 | 0.12 | 610 | 泰德通：750镍钝化工段镀镍，HV100-120,镀层≥1.2μM，纸管芯 ,整卷发货 | D单边浪(来料操侧边浪) | 20600023 | 镍钝化卷半成品 | 0.12-SPCC | 31310005 | 镍钝化卷 | 0.12-SPCC |  | 10 | MO002455 | MO002455-003-03 | NDH001 | 镍钝化模板 | 5800 | 2024-08-08 | 2024-08-15 | 5 | 2024-08-11 16:21:17 | 2024-08-11 19:31:02 | 江苏东方九天新能源材料有限公司 |  | 王晶晶 |  | 1 | 0.12 | 2030 | 610 | 1 | DL002407003423 | 泰德通(0.12*610)双面镀镍，镀层厚度≥1.2um，HV90-110；卷重≤1.5吨 | 1 | D单边浪(来料操侧边浪)来料板面偶有小顶伤 | 是 | 是 | 221 | 3
镍钝化 | DL002407003422 | DL00240700342 | 东方镍钝化750 | 合格 | 让步接收 | 乙 | 王晶晶 | 1203 | 1203 | 1 | 2140 | 0.12 | 610 | 泰德通：750镍钝化工段镀镍，HV100-120,镀层≥1.2μM，纸管芯 ,整卷发货 | D单边浪(来料操侧边浪来料尾100米A面中间1白斑) | 20600023 | 镍钝化卷半成品 | 0.12-SPCC | 31310005 | 镍钝化卷 | 0.12-SPCC |  | 10 | MO002455 | MO002455-003-02 | NDH001 | 镍钝化模板 | 5800 | 2024-08-08 | 2024-08-15 | 5 | 2024-08-11 16:21:17 | 2024-08-11 19:31:02 | 江苏东方九天新能源材料有限公司 |  | 王晶晶 |  | 1 | 0.12 | 2140 | 610 | 1 | DL002407003422 | 泰德通(0.12*610)双面镀镍，镀层厚度≥1.2um，HV90-110；卷重≤1.5吨 | 1 | D单边浪(来料操侧边浪来料尾100米A面中间1白斑) | 是 | 是 | 221 | 3
镍钝化 | DL002407003421 | DL00240700342 | 东方镍钝化750 | 合格 | 让步接收 | 乙 | 王晶晶 | 1201 | 1201 | 1 | 2140 | 0.12 | 610 | 泰德通：750镍钝化工段镀镍，HV100-120,镀层≥1.2μM，纸管芯 ,整卷发货 | D单边浪(来料操侧边浪来料内50米操边10厘米处顶伤印) | 20600023 | 镍钝化卷半成品 | 0.12-SPCC | 31310005 | 镍钝化卷 | 0.12-SPCC |  | 10 | MO002455 | MO002455-003-01 | NDH001 | 镍钝化模板 | 5800 | 2024-08-08 | 2024-08-15 | 5 | 2024-08-11 16:21:17 | 2024-08-11 19:31:02 | 江苏东方九天新能源材料有限公司 |  | 王晶晶 |  | 1 | 0.12 | 2140 | 610 | 1 | DL002407003421 | 泰德通(0.12*610)双面镀镍，镀层厚度≥1.2um，HV90-110；卷重≤1.5吨 | 1 | D单边浪(来料操侧边浪来料内50米操边10厘米处顶伤印) | 是 | 是 | 221 | 3
最终脱脂 | JG12240703182 | JG1224070318 | 东方950脱脂1# | 合格 | 合格品 | 乙 | 张东兵 | 5845 | 5845 | 1 | 10100 | 0.1 | 760 | 脱脂（950-1） |  | 20100142 | 轧硬 | 0.4*760-SPCC | 30210015 | 光亮卷 | 0.1-SPCC |  | 40 | MO001991 | MO001991-021-02 | GLJ002 | 东方光亮卷前处理（0.4轧0.1mm) | 13450 | 2024-07-24 | 2024-08-15 | 3 | 2024-08-11 19:24:30 | 2024-08-11 19:26:24 | 江苏东方九天新能源材料有限公司 |  | 张东兵 |  | 1 | 0.1 | 10100 | 760 | 1 | JG12240703182 | 轧0.1，米数控制在22800-22900米，脱脂分一包9200米。 | [5 empty] | 21
最终脱脂 | JG12240703181 | JG1224070318 | 东方950脱脂1# | 合格 | 合格品 | 乙 | 张东兵 | 7255 | 7255 | 1 | 12500 | 0.1 | 760 | 脱脂（950-1） |  | 20100142 | 轧硬 | 0.4*760-SPCC | 30210015 | 光亮卷 | 0.1-SPCC |  | 40 | MO001991 | MO001991-021-01 | GLJ002 | 东方光亮卷前处理（0.4轧0.1mm) | 13450 | 2024-07-24 | 2024-08-15 | 3 | 2024-08-11 19:24:30 | 2024-08-11 19:26:24 | 江苏东方九天新能源材料有限公司 |  | 张东兵 |  | 1 | 0.1 | 12500 | 760 | 1 | JG12240703181 | 轧0.1，米数控制在22800-22900米，脱脂分一包9200米。 | [5 empty] | 21
最终平整 | DL12240700742 | DL1224070074 | 东方850平整 | 其他入库 | 成品退库 | 乙 | 鞠承,姚学禹 | 2640 | 2640 | 1 | 880 | 0.675 | 565 | 昆山富维：850平整建议用Ra0.8-1.2um毛化辊，厚度公差：0.667-0.683mm，粗糙度：Ra0.5-0.7um.硬度HV80-110，取A4纸贴打包后贴外面 | Y氧化边(两边发黄),N粘钢折印(620米后板面中间20-56CM重)，未取样 |  |  |  | 31010091 | 小品种钢卷 | 0.675-SPCC |  | 50 | MO001952 | MO001952-004-02 | XPZG001 | 小品种钢前处理模板 | 5890 | 2024-07-23 | 2024-08-04 | 5 | 2024-08-11 18:27:11 | 2024-08-11 19:20:55 | 江苏东方九天新能源材料有限公司 |  | 鞠承 |  | 1 | 0.675 | 880 | 565 | 1 | DL12240700742 | 昆山富维：（0.675*565）厚度公差：+/-0.008mm，HV80-110,粗糙度0.5-0.7um,卷重2-3吨，取A4纸贴打包后贴外面 | 1 | Y氧化边(两边发黄),N粘钢折印(620米后板面中间20-56CM重) | 是 | 是 | 1655 | 4
最终平整 | DL12240700741 | DL1224070074 | 东方850平整 | 合格 | 让步接收 | 乙 | 鞠承,姚学禹 | 2710 | 2710 | 1 | 900 | 0.675 | 565 | 昆山富维：850平整建议用Ra0.8-1.2um毛化辊，厚度公差：0.667-0.683mm，粗糙度：Ra0.5-0.7um.硬度HV80-110，取A4纸贴打包后贴外面 | Z振纹(板面),S砂轮印(板面),H横辊印(板面轻微),C挫伤(内40米表面轻微),Y氧化边(来料两边发黄3CM) |  |  |  | 31010091 | 小品种钢卷 | 0.675-SPCC |  | 50 | MO001952 | MO001952-004-01 | XPZG001 | 小品种钢前处理模板 | 5890 | 2024-07-23 | 2024-08-04 | 5 | 2024-08-11 18:27:11 | 2024-08-11 19:20:55 | 江苏东方九天新能源材料有限公司 |  | 鞠承 |  | 1 | 0.675 | 900 | 565 | 1 | DL12240700741 | 昆山富维：（0.675*565）厚度公差：+/-0.008mm，HV80-110,粗糙度0.5-0.7um,卷重2-3吨，取A4纸贴打包后贴外面 | 1 | Z振纹(板面),S砂轮印(板面),H横辊印(板面轻微),C挫伤(内40米表面轻微),Y氧化边(来料两边发黄3CM平后淡) | 是 | 是 | 1655 | 4
铬钝化 | JG12240703882 | JG12240703882 | 东方铬钝化950 | 合格 | 合格品 | 甲 | 韩康 | 6620 | 6393 | 0.9657 | 12040 | 0.1 | 710 | 、 |  | 30210015 | 光亮卷 | 0.1-SPCC | 30110014 | 铬钝化卷 | 0.1-SPCC |  | 10 | MO002562 | MO002562-005 | GDH001 | 铬钝化模板 | 6620 | 2024-08-11 | 2024-08-11 | 5 | 2024-08-11 18:53:18 | 2024-08-11 18:54:00 | 江苏东方九天新能源材料有限公司 | 286960 | 韩康 |  |  | 0.1 | 0 | 710 | 1 | JG12240703882 |  | 1 |  | 是 | 是 | 1 | 5
最终冷轧 | JG1224070319 | JG1224070319 | 东方850轧机 | 合格 | 合格品 | 乙 | 肖勋民 | 13485 | 13410 | 0.9944 | 23153 | 0.1 | 760 | 850轧机普光辊(Ra0.4-0.6μm)轧制0.1mm(0.4-0.25-0.15-0.115-0.1) |  | 20100142 | 轧硬 | 0.4*760-SPCC | 30210015 | 光亮卷 | 0.1-SPCC |  | 30 | MO001991 | MO001991-017 | GLJ002 | 东方光亮卷前处理（0.4轧0.1mm) | 13490 | 2024-07-24 | 2024-08-15 | 3 | 2024-08-11 18:10:29 | 2024-08-11 18:11:52 | 江苏东方九天新能源材料有限公司 | 256396 | 肖勋民 |  |  | 0.4 | 5770 | 760 | 1 | JG1224070319 | 轧0.1，米数控制在22800-22900米，脱脂分一包9200米。 |  |  | 否 | 否 | 9646 | 17
平整翻包 | DL002407002821 | DL0024070028 | 东方850平整 | 合格 | 合格品 | 乙 | 鞠承,姚学禹 | 3020 | 2720 | 0.9007 | 1000 | 0.57 | 610 | 内80米不合格剪去 |  |  |  |  | 31010081 | 小品种钢卷 | 0.57-SPCC |  | 60 | MO002155 | MO002155-002-02-01 | XPZG001 | 小品种钢前处理模板 | 12330 | 2024-07-29 | 2024-08-13 | 5 | 2024-08-11 16:38:52 | 2024-08-11 17:25:08 | 江苏东方九天新能源材料有限公司 |  | 鞠承 |  | 1 | 0.57 | 1100 | 610 | 1 | DL002407002821 | 昆山宝必达：(0.57*610) 厚度±0.01mm，HV85-105,粗糙度0.5-0.8μM，卷重2-3吨 | 1 |  | 是 | 是 | 1505 | 2
最终脱脂 | JG12240703302 | JG1224070330 | 东方950脱脂1# | 合格 | 合格品 | 乙 | 张东兵 | 5830 | 5830 | 1 | 10200 | 0.1 | 760 | 脱脂（950-1） |  | 20100142 | 轧硬 | 0.4*760-SPCC | 30210015 | 光亮卷 | 0.1-SPCC |  | 40 | MO001991 | MO001991-008-02 | GLJ002 | 东方光亮卷前处理（0.4轧0.1mm) | 13340 | 2024-07-24 | 2024-08-15 | 3 | 2024-08-11 17:04:28 | 2024-08-11 17:19:34 | 江苏东方九天新能源材料有限公司 |  | 张东兵 |  | 1 | 0.1 | 10200 | 760 | 1 | JG12240703302 | 轧0.1，米数控制在22800-22900米，脱脂分一包9200米。 |  |  |  |  | 9847 | 8
最终脱脂 | JG12240703301 | JG1224070330 | 东方950脱脂1# | 合格 | 合格品 | 乙 | 张东兵 | 7405 | 7405 | 1 | 13000 | 0.1 | 760 | 脱脂（950-1） |  | 20100142 | 轧硬 | 0.4*760-SPCC | 30210015 | 光亮卷 | 0.1-SPCC |  | 40 | MO001991 | MO001991-008-01 | GLJ002 | 东方光亮卷前处理（0.4轧0.1mm) | 13340 | 2024-07-24 | 2024-08-15 | 3 | 2024-08-11 17:04:28 | 2024-08-11 17:19:34 | 江苏东方九天新能源材料有限公司 |  | 张东兵 |  | 1 | 0.1 | 13000 | 760 | 1 | JG12240703301 | 轧0.1，米数控制在22800-22900米，脱脂分一包9200米。 |  |  |  |  | 9847 | 8
最终退火 | JG12240800202 | JG1224080020 | 东方20# | 合格 |  | 乙 | 陈国,袁亚东,张天圣 | 6580 | 6580 | 1 | 12230 | 0.1 | 710 | 退火（590℃） |  | 20100028 | 轧硬 | 0.4*710-SPCC | 30210015 | 光亮卷 | 0.1-SPCC |  | 50 | MO002268 | MO002268-010-02 | GLJ002 | 东方光亮卷前处理（0.4轧0.1mm) | 13440 | 2024-08-02 | 2024-08-16 | 3 | 2024-08-10 03:39:04 | 2024-08-11 17:19:20 | 江苏东方九天新能源材料有限公司 | 275580 | 刘忠于 | 刘忠于 |  | 0.1 | 12230 | 710 | 1 | JG12240800202 | 轧0.1，米数控制在24500-24600米；脱脂平均分包 |  |  |  |  | 8302 | 10
最终退火 | JG12240707132 | JG1224070713 | 东方20# | 合格 |  | 乙 | 陈国,袁亚东,张天圣 | 5585 | 5585 | 1 | 10280 | 0.1 | 710 | 退火（590℃） |  | 20100028 | 轧硬 | 0.4*710-SPCC | 30210015 | 光亮卷 | 0.1-SPCC |  | 50 | MO002268 | MO002268-005-02 | GLJ002 | 东方光亮卷前处理（0.4轧0.1mm) | 13395 | 2024-08-02 | 2024-08-16 | 5 | 2024-08-10 03:39:04 | 2024-08-11 17:19:20 | 江苏东方九天新能源材料有限公司 | 275574 | 刘忠于 | 刘忠于 |  | 0.1 | 10280 | 710 | 1 | JG12240707132 | 轧0.1，米数控制在24500-24600米；脱脂平均分包 |  |  |  |  | 4488 | 5
最终退火 | DL00240700662 | DL0024070066 | 东方20# | 合格 |  | 乙 | 陈国,袁亚东,张天圣 | 5980 | 5980 | 1 | 7940 | 0.16 | 610 | 苏州高质行：退火(590℃)、转750平整 |  | 20100023 | 轧硬 | 0.4*610-SPCC | 31010010 | 小品种钢卷 | 0.15-SPCC |  | 50 | MO002263 | MO002263-001-02 | XPZG001 | 小品种钢前处理模板 | 12285 | 2024-08-02 | 2024-08-10 | 3 | 2024-08-10 03:39:04 | 2024-08-11 17:19:20 | 江苏东方九天新能源材料有限公司 | 275350 | 刘忠于 | 刘忠于 |  | 0.16 | 7940 | 610 | 1 | DL00240700662 | 苏州高质行（0.15*610）：厚度公差：+/-0.01MM，HV90-120,粗糙度0.2-0.4μM,光面。单卷重量740-880KG,平整后转分剪 |  |  |  |  | 13955 | 1
最终退火 | DL00240700661 | DL0024070066 | 东方20# | 合格 |  | 乙 | 陈国,袁亚东,张天圣 | 6050 | 6050 | 1 | 7950 | 0.16 | 610 | 苏州高质行：退火(590℃)、转750平整 |  | 20100023 | 轧硬 | 0.4*610-SPCC | 31010010 | 小品种钢卷 | 0.15-SPCC |  | 50 | MO002263 | MO002263-001-01 | XPZG001 | 小品种钢前处理模板 | 12285 | 2024-08-02 | 2024-08-10 | 3 | 2024-08-10 03:39:04 | 2024-08-11 17:19:20 | 江苏东方九天新能源材料有限公司 | 275350 | 刘忠于 | 刘忠于 |  | 0.16 | 7950 | 610 | 1 | DL00240700661 | 苏州高质行（0.15*610）：厚度公差：+/-0.01MM，HV90-120,粗糙度0.2-0.4μM,光面。单卷重量740-880KG,平整后转分剪 |  |  |  |  | 13955 | 1
平整翻包 | JG122405023811 | JG122405023811 | 东方1150平整 | 合格 | 让步接收 | 甲 | 刘飞,宋红飞 | 7220 | 7220 | 1 | 12400 | 0.1 | 760 | 平整翻包查看问题。 | 11900传28CM孔洞(0.42mm2)，传20CM内花辊印 |  |  |  | 30210015 | 光亮卷 | 0.1-SPCC |  | 10 | MO002567 | MO002567-001 | GLJ002 | 东方光亮卷前处理（0.4轧0.1mm) | 7220 | 2024-08-11 | 2024-08-11 | 5 | 2024-08-11 16:18:30 | 2024-08-11 17:14:24 | 江苏东方九天新能源材料有限公司 | 287312 | 宋红飞 |  |  | 0.1 | 0 | 760 | 1 | JG122405023811 | 平整翻包查看问题。 | 1 | 11900传28CM孔洞042平方毫米，来料整卷花辊印传20CM内【有样品】 | 是 | 是 | 56 | 1
铬钝化 | JG12240704221 | JG12240704221 | 东方铬钝化950 | 合格 | 合格品 | 甲 | 韩康 | 6700 | 6701 | 1.0001 | 12580 | 0.1 | 710 | 、 | S色差(色差 白斑 碱液斑 碎边) | 30210015 | 光亮卷 | 0.1-SPCC | 30110014 | 铬钝化卷 | 0.1-SPCC |  | 10 | MO002562 | MO002562-007 | GDH001 | 铬钝化模板 | 6700 | 2024-08-11 | 2024-08-11 | 5 | 2024-08-11 17:01:46 | 2024-08-11 17:02:54 | 江苏东方九天新能源材料有限公司 | 286953 | 韩康 |  |  | 0.1 | 12620 | 710 | 1 | JG12240704221 |  | 1 | S色差(色差 白斑 碱液斑 碎边) | 是 | 是 | 1 | 7
平整翻包 | DL12240700762 | DL1224070076 | 东方850平整 | 其他入库 | 成品退库 | 乙 | 鞠承,姚学禹 | 2360 | 2360 | 1 | 1040 | 0.52 | 565 | 尾部折印剪掉，平均一分二发货 | 厚薄公差(内300米公差0.511-0.52) |  |  |  | 31010053 | 小品种钢卷 | 0.52-SPCC |  | 60 | MO001949 | MO001949-002-02 | XPZG001 | 小品种钢前处理模板 | 5755 | 2024-07-23 | 2024-08-05 | 3 | 2024-08-11 16:00:21 | 2024-08-11 16:37:53 | 江苏东方九天新能源材料有限公司 |  | 鞠承 |  | 1 | 0.52 | 1040 | 565 | 1 | DL12240700762 | 昆山富维：（0.52*565）厚度公差：+/-0.005mm，HV80-110,粗糙度0.5-0.7um,卷重2-3吨，取A4纸贴打包后贴外面 | 1 | H厚薄公差(内300米公差0.511-0.52) | 是 | 是 | 1589 | 2
平整翻包 | DL12240700761 | DL1224070076 | 东方850平整 | 合格 | 让步接收 | 乙 | 鞠承,姚学禹 | 2430 | 2430 | 1 | 1060 | 0.52 | 565 | 尾部折印剪掉，平均一分二发货 |  |  |  |  | 31010053 | 小品种钢卷 | 0.52-SPCC |  | 60 | MO001949 | MO001949-002-01 | XPZG001 | 小品种钢前处理模板 | 5755 | 2024-07-23 | 2024-08-05 | 3 | 2024-08-11 16:00:21 | 2024-08-11 16:37:53 | 江苏东方九天新能源材料有限公司 |  | 鞠承 |  | 1 | 0.52 | 1060 | 565 | 1 | DL12240700761 | 昆山富维：（0.52*565）厚度公差：+/-0.005mm，HV80-110,粗糙度0.5-0.7um,卷重2-3吨，取A4纸贴打包后贴外面 | 1 |  | 是 | 是 | 1589 | 2
最终退火 | JG12240800052 | JG1224080005 | 东方20# | 合格 |  | 甲 | 程新华,李龙礼,吴双勇 | 5920 | 5920 | 1 | 11050 | 0.1 | 710 | 退火（590℃） |  | 20100028 | 轧硬 | 0.4*710-SPCC | 30210015 | 光亮卷 | 0.1-SPCC |  | 50 | MO002268 | MO002268-008-02 | GLJ002 | 东方光亮卷前处理（0.4轧0.1mm) | 13420 | 2024-08-02 | 2024-08-16 | 5 | 2024-08-09 10:36:48 | 2024-08-11 16:04:52 | 江苏东方九天新能源材料有限公司 | 275578 | 刘忠于 | 刘忠于 |  | 0.1 | 11050 | 710 | 1 | JG12240800052 | 轧0.1，米数控制在24500-24600米；脱脂平均分包 |  |  |  |  | 3301 | 8
最终退火 | JG12240800051 | JG1224080005 | 东方20# | 合格 |  | 甲 | 程新华,李龙礼,吴双勇 | 7360 | 7360 | 1 | 13750 | 0.1 | 710 | 退火（590℃） |  | 20100028 | 轧硬 | 0.4*710-SPCC | 30210015 | 光亮卷 | 0.1-SPCC |  | 50 | MO002268 | MO002268-008-01 | GLJ002 | 东方光亮卷前处理（0.4轧0.1mm) | 13420 | 2024-08-02 | 2024-08-16 | 5 | 2024-08-09 10:36:48 | 2024-08-11 16:04:52 | 江苏东方九天新能源材料有限公司 | 275578 | 刘忠于 | 刘忠于 |  | 0.1 | 13750 | 710 | 1 | JG12240800051 | 轧0.1，米数控制在24500-24600米；脱脂平均分包 |  |  |  |  | 3301 | 8
最终退火 | JG12240707131 | JG1224070713 | 东方20# | 合格 |  | 甲 | 程新华,李龙礼,吴双勇 | 7635 | 7635 | 1 | 14000 | 0.1 | 710 | 退火（590℃） |  | 20100028 | 轧硬 | 0.4*710-SPCC | 30210015 | 光亮卷 | 0.1-SPCC |  | 50 | MO002268 | MO002268-005-01 | GLJ002 | 东方光亮卷前处理（0.4轧0.1mm) | 13395 | 2024-08-02 | 2024-08-16 | 5 | 2024-08-09 10:36:48 | 2024-08-11 16:04:52 | 江苏东方九天新能源材料有限公司 | 275574 | 刘忠于 | 刘忠于 |  | 0.1 | 14000 | 710 | 1 | JG12240707131 | 轧0.1，米数控制在24500-24600米；脱脂平均分包 |  |  |  |  | 4488 | 5
最终退火 | JG12240703772 | JG1224070377 | 东方20# | 合格 |  | 甲 | 程新华,李龙礼,吴双勇 | 6590 | 6590 | 1 | 12250 | 0.1 | 710 | 退火（590℃） |  | 20100028 | 轧硬 | 0.4*710-SPCC | 30210015 | 光亮卷 | 0.1-SPCC |  | 50 | MO001989 | MO001989-005-02 | GLJ002 | 东方光亮卷前处理（0.4轧0.1mm) | 13660 | 2024-07-24 | 2024-08-08 | 5 | 2024-08-09 10:36:48 | 2024-08-11 16:04:52 | 江苏东方九天新能源材料有限公司 | 256311 | 刘忠于 | 刘忠于 |  | 0.1 | 12250 | 710 | 1 | JG12240703772 | 轧0.1，米数控制在24900-25000米，脱脂平均分包 |  |  |  |  | 4757 | 5
最终平整 | DL122407008121 | DL1224070081 | 东方850平整 | 合格 | 让步接收 | 乙 | 鞠承,姚学禹 | 3080 | 3080 | 1 | 950 | 0.67 | 610 | 昆山宝必达：850平整建议用Ra1.0-1.2μm毛化辊，厚度公差：0.660-0.680mm，硬度85-105HV，粗糙度0.5-0.8μm.，取A4纸贴打包后贴外面 | 板面色差条印，760米板面中间1个虫斑，板面振纹，板面中间细划伤平后淡 |  |  |  | 31010082 | 小品种钢卷 | 0.67-SPCC |  | 50 | MO002036 | MO002036-001-02-01 | XPZG001 | 小品种钢前处理模板 | 12560 | 2024-07-25 | 2024-08-04 | 5 | 2024-08-11 15:10:06 | 2024-08-11 15:58:02 | 江苏东方九天新能源材料有限公司 |  | 鞠承 |  | 1 | 0.67 | 950 | 610 | 1 | DL122407008121 | 昆山宝必达：（0.67*610）厚度±0.01mm，HV85-105,粗糙度0.5-0.8μM，卷重2-3吨 | 1 | S色差条印(板面),C虫斑(760米板面中间1个虫斑),Z振纹(板面),X细划伤(板面中间细划伤平后淡) | 是 | 是 | 1102 | 1
最终平整 | DL122407008122 | DL1224070081 | 东方850平整 | 返工 | 返工 | 乙 | 鞠承,姚学禹 | 3150 | 3150 | 1 | 970 | 0.67 | 610 | 昆山宝必达：850平整建议用Ra1.0-1.2μm毛化辊，厚度公差：0.660-0.680mm，硬度85-105HV，粗糙度0.5-0.8μm.，取A4纸贴打包后贴外面 | 板面中间细划伤平后淡，尾部170米表面中间粘钢印重 |  |  |  | 31010082 | 小品种钢卷 | 0.67-SPCC |  | 50 | MO002036 | MO002036-001-02-02 | XPZG001 | 小品种钢前处理模板 | 12560 | 2024-07-25 | 2024-08-04 | 5 | 2024-08-11 15:10:06 | 2024-08-11 15:58:02 | 江苏东方九天新能源材料有限公司 |  | 鞠承 |  | 1 | 0.67 | 970 | 610 | 1 | DL122407008122 | 昆山宝必达：（0.67*610）厚度±0.01mm，HV85-105,粗糙度0.5-0.8μM，卷重2-3吨 | 0 | X细划伤(板面中间细划伤平后淡),N粘钢折印(尾170米表面中间粘钢印重) |  |  | 1102 | 1
平整翻包 | JG122407032322 | JG1224070323 | 东方1150平整 | 其他入库 | 协议品 | 甲 | 刘飞,宋红飞 | 380 | 380 | 1 | 660 | 0.1 | 760 | 8400米后翻包短带 | 短带 | 30210015 | 光亮卷 | 0.1-SPCC | 30210015 | 光亮卷 | 0.1-SPCC |  | 70 | MO001991 | MO001991-010-02-02 | GLJ002 | 东方光亮卷前处理（0.4轧0.1mm) | 13425 | 2024-07-24 | 2024-08-15 | 3 | 2024-08-11 15:07:04 | 2024-08-11 15:45:01 | 江苏东方九天新能源材料有限公司 |  | 宋红飞 |  | 1 | 0.1 | 660 | 760 | 1 | JG122407032322 | 轧0.1，米数控制在22800-22900米，脱脂分一包9200米。 | 1 | 二级品 | 是 | 是 | 2502 | 10
平整翻包 | JG122407032321 | JG1224070323 | 东方1150平整 | 合格 | 让步接收 | 甲 | 刘飞,宋红飞 | 4740 | 4740 | 1 | 8300 | 0.1 | 760 | 8400米后翻包短带 | 1753米操51cm孔洞（0.72mm2），尾60米操23cm孔洞（0.29mm2） |  |  |  | 30210015 | 光亮卷 | 0.1-SPCC |  | 70 | MO001991 | MO001991-010-02-01 | GLJ002 | 东方光亮卷前处理（0.4轧0.1mm) | 13425 | 2024-07-24 | 2024-08-15 | 3 | 2024-08-11 15:07:04 | 2024-08-11 15:45:00 | 江苏东方九天新能源材料有限公司 |  | 宋红飞 |  | 1 | 0.1 | 8300 | 760 | 1 | JG122407032321 | 轧0.1，米数控制在22800-22900米，脱脂分一包9200米。 | 1 | 1753米操51CM孔洞0.72平方毫米，尾60米操23CM孔洞0.29平方毫米 | 是 | 是 | 2502 | 10
铬钝化 | JG12240705532 | JG12240705532 | 东方铬钝化950 | 合格 | 让步接收 | 甲 | 韩康 | 7150 | 7133 | 0.9976 | 13420 | 0.1 | 710 | 、 | 碎边，尾部顶伤折印，折皱 |  |  |  | 30110014 | 铬钝化卷 | 0.1-SPCC |  | 10 | MO002562 | MO002562-009 | GDH001 | 铬钝化模板 | 7150 | 2024-08-11 | 2024-08-11 | 5 | 2024-08-11 15:40:56 | 2024-08-11 15:42:39 | 江苏东方九天新能源材料有限公司 | 286950 | 孙槐兵 |  |  | 0.1 | 13460 | 710 | 1 | JG12240705532 |  | 1 | S色差(色差 碎边 条印 尾来料顶伤折印 折皱) | 是 | 是 | 2 | 9
最终脱脂 | JG122407070012 | JG1224070700 | 东方950脱脂1# | 合格 | 合格品 | 乙 | 张东兵 | 5370 | 5370 | 1 | 9380 | 0.1 | 760 | 脱脂（950-1） |  | 20100142 | 轧硬 | 0.4*760-SPCC | 30210015 | 光亮卷 | 0.1-SPCC |  | 40 | MO002242 | MO002242-004-01-02 | GLJ002 | 东方光亮卷前处理（0.4轧0.1mm) | 14120 | 2024-08-01 | 2024-08-15 | 3 | 2024-08-11 15:38:34 | 2024-08-11 15:40:01 | 江苏东方九天新能源材料有限公司 |  | 张东兵 |  | 1 | 0.1 | 9380 | 760 | 1 | JG122407070012 | 轧0.1，米数控制在24400-24500米；脱脂平均分包 |  |  |  |  | 11814 | 4
最终脱脂 | JG122407070011 | JG1224070700 | 东方950脱脂1# | 合格 | 合格品 | 乙 | 张东兵 | 7030 | 7030 | 1 | 12200 | 0.1 | 760 | 脱脂（950-1） |  | 20100142 | 轧硬 | 0.4*760-SPCC | 30210015 | 光亮卷 | 0.1-SPCC |  | 40 | MO002242 | MO002242-004-01-01 | GLJ002 | 东方光亮卷前处理（0.4轧0.1mm) | 14120 | 2024-08-01 | 2024-08-15 | 3 | 2024-08-11 15:38:34 | 2024-08-11 15:40:01 | 江苏东方九天新能源材料有限公司 |  | 张东兵 |  | 1 | 0.1 | 12200 | 760 | 1 | JG122407070011 | 轧0.1，米数控制在24400-24500米；脱脂平均分包 |  |  |  |  | 11814 | 4
最终冷轧 | JG12240707002 | JG1224070700 | 东方850轧机 | 合格 | 合格品 | 乙 | 杨海鹏 | 1565 | 1565 | 1 | 2580 | 0.1 | 760 | 850轧机普光辊(Ra0.4-0.6μm)轧制0.1mm(0.4-0.25-0.15-0.115-0.1) |  | 20100142 | 轧硬 | 0.4*760-SPCC | 30210015 | 光亮卷 | 0.1-SPCC |  | 30 | MO002242 | MO002242-004-02 | GLJ002 | 东方光亮卷前处理（0.4轧0.1mm) | 14120 | 2024-08-01 | 2024-08-15 | 3 | 2024-08-11 15:23:38 | 2024-08-11 15:36:43 | 江苏东方九天新能源材料有限公司 |  | 杨海鹏 |  | 1 | 0.1 | 2580 | 760 | 1 | JG12240707002 | 轧0.1，米数控制在24400-24500米；脱脂平均分包 |  |  |  |  | 11814 | 4
最终冷轧 | JG12240707001 | JG1224070700 | 东方850轧机 | 合格 | 合格品 | 乙 | 杨海鹏 | 12525 | 12525 | 1 | 21570 | 0.1 | 760 | 850轧机普光辊(Ra0.4-0.6μm)轧制0.1mm(0.4-0.25-0.15-0.115-0.1) |  | 20100142 | 轧硬 | 0.4*760-SPCC | 30210015 | 光亮卷 | 0.1-SPCC |  | 30 | MO002242 | MO002242-004-01 | GLJ002 | 东方光亮卷前处理（0.4轧0.1mm) | 14120 | 2024-08-01 | 2024-08-15 | 3 | 2024-08-11 15:23:38 | 2024-08-11 15:36:43 | 江苏东方九天新能源材料有限公司 |  | 杨海鹏 |  | 1 | 0.1 | 21570 | 760 | 1 | JG12240707001 | 轧0.1，米数控制在24400-24500米；脱脂平均分包 |  |  |  |  | 11814 | 4
最终脱脂 | JG12240703382 | JG1224070338 | 东方950脱脂1# | 合格 | 合格品 | 乙 | 张东兵 | 5840 | 5840 | 1 | 10150 | 0.1 | 760 | 脱脂（950-1） |  | 20100142 | 轧硬 | 0.4*760-SPCC | 30210015 | 光亮卷 | 0.1-SPCC |  | 40 | MO001991 | MO001991-006-02 | GLJ002 | 东方光亮卷前处理（0.4轧0.1mm) | 13520 | 2024-07-24 | 2024-08-15 | 3 | 2024-08-11 15:16:33 | 2024-08-11 15:20:30 | 江苏东方九天新能源材料有限公司 |  | 何晓健 |  | 1 | 0.1 | 10150 | 760 | 1 | JG12240703382 | 轧0.1，米数控制在22800-22900米，脱脂分一包9200米。 |  |  |  |  | 10955 | 6
最终脱脂 | JG12240703381 | JG1224070338 | 东方950脱脂1# | 合格 | 合格品 | 乙 | 张东兵 | 7540 | 7540 | 1 | 13100 | 0.1 | 760 | 脱脂（950-1） |  | 20100142 | 轧硬 | 0.4*760-SPCC | 30210015 | 光亮卷 | 0.1-SPCC |  | 40 | MO001991 | MO001991-006-01 | GLJ002 | 东方光亮卷前处理（0.4轧0.1mm) | 13520 | 2024-07-24 | 2024-08-15 | 3 | 2024-08-11 15:16:33 | 2024-08-11 15:20:30 | 江苏东方九天新能源材料有限公司 |  | 何晓健 |  | 1 | 0.1 | 13100 | 760 | 1 | JG12240703381 | 轧0.1，米数控制在22800-22900米，脱脂分一包9200米。 |  |  |  |  | 10955 | 6
最终平整 | DL122407008021 | DL1224070080 | 东方850平整 | 合格 | 让步接收 | 乙 | 鞠承,姚学禹 | 2930 | 2930 | 1 | 900 | 0.67 | 610 | 昆山宝必达：850平整建议用Ra1.0-1.2μm毛化辊，厚度公差：0.660-0.680mm，硬度85-105HV，粗糙度0.5-0.8μm.，取A4纸贴打包后贴外面 | 操4CM传细划伤平后强光明显，板面振纹 |  |  |  | 31010082 | 小品种钢卷 | 0.67-SPCC |  | 50 | MO002036 | MO002036-002-02-01 | XPZG001 | 小品种钢前处理模板 | 12060 | 2024-07-25 | 2024-08-04 | 5 | 2024-08-11 14:12:08 | 2024-08-11 15:00:29 | 江苏东方九天新能源材料有限公司 |  | 鞠承 |  | 1 | 0.67 | 900 | 610 | 1 | DL122407008021 | 昆山宝必达：（0.67*610）厚度±0.01mm，HV85-105,粗糙度0.5-0.8μM，卷重2-3吨 | 1 | X细划伤(来料操4CM传细划伤平后),Z振纹(板面) | 是 | 是 | 1130 | 2
最终平整 | DL122407008022 | DL1224070080 | 东方850平整 | 返工 | 返工 | 乙 | 鞠承,姚学禹 | 2630 | 2630 | 1 | 810 | 0.67 | 610 | 昆山宝必达：850平整建议用Ra1.0-1.2μm毛化辊，厚度公差：0.660-0.680mm，硬度85-105HV，粗糙度0.5-0.8μm.，取A4纸贴打包后贴外面 | 650米后板面中间30-60CM粘钢印重 |  |  |  | 31010082 | 小品种钢卷 | 0.67-SPCC |  | 50 | MO002036 | MO002036-002-02-02 | XPZG001 | 小品种钢前处理模板 | 12060 | 2024-07-25 | 2024-08-04 | 5 | 2024-08-11 14:12:08 | 2024-08-11 15:00:29 | 江苏东方九天新能源材料有限公司 |  | 鞠承 |  | 1 | 0.67 | 810 | 610 | 1 | DL122407008022 | 昆山宝必达：（0.67*610）厚度±0.01mm，HV85-105,粗糙度0.5-0.8μM，卷重2-3吨 | 0 | N粘钢折印(650米后板面中间30-60CM粘钢印重) |  |  | 1130 | 2
最终冷轧 | DL00240700542 | DL0024070054 | 东方650轧机 | 合格 | 合格品 | 乙 | 顾峰 | 5825 | 5760 | 0.9888 | 2240 | 0.54 | 610 | 昆山宝必达:650轧机建议用Ra0.8-1.0um毛化辊轧制0.54mm（0.6-0.54）厚度公差：0.548-0.553mm、板面粗糙度控制Ra0.4-0.6μm、转脱脂 | X细划伤(来料头尾划伤挫伤成品轧不掉),A暗线印(),S色差条印(),Z振纹() | 20100082 | 轧硬 | 0.6*610-SPCC | 31010056 | 小品种钢卷 | 0.54-SPCC |  | 20 | MO002358 | MO002358-002-02 | XPZG001 | 小品种钢前处理模板 | 11690 | 2024-08-05 | 2024-08-19 | 3 | 2024-08-11 14:24:57 | 2024-08-11 14:26:15 | 江苏东方九天新能源材料有限公司 | 280507 | 顾峰 |  |  | 0.6 | 2040 | 610 | 1 | DL00240700542 | 昆山宝必达:(0.54*610),厚度±0.01mm，HV85-105,粗糙度0.5-0.8μM，卷重2-3吨 |  | X细划伤(来料头尾划伤挫伤成品轧不掉),A暗线印(),S色差条印(),Z振纹() |  |  |  | 2
最终退火 | DL002407003913 | DL00240700391 | 东方13# | 合格 | 让步接收 | 乙 | 陈国,袁亚东,张天圣 | 1936 | 1936 | 1 | 2040 | 0.203 | 590 | 东莞海金杜门：东方退火工段：350℃/1.5h,460℃/1.5h,保1+8h,炉号镍带专用炉（11#、12#、13#、14#、16#），装炉最下面一包毛料,上面3包镍钝化卷，转光电850平整 |  | 20600001 | 镍钝化卷半成品 | 0.203-SPCC | 31310012 | 镍钝化卷 | 0.203-SPCC |  | 20 | MO002482 | MO002482-001-03 | NDH001 | 镍钝化模板 | 5710 | 2024-08-09 | 2024-08-09 | 5 | 2024-08-10 07:22:03 | 2024-08-11 14:16:26 | 江苏东方九天新能源材料有限公司 | 284459 | 刘忠于 | 刘忠于 |  | 0.203 | 2040 | 590 | 1 | DL002407003913 | 海金杜门：（0.203*590）厚度±0.01，HV90-110,粗糙度0.075-0.5，镍层厚度≥1.9μM/1.27μM | 1 |  | 是 | 是 | 2284 | 1
最终退火 | DL002407003912 | DL00240700391 | 东方13# | 合格 | 让步接收 | 乙 | 陈国,袁亚东,张天圣 | 1926 | 1926 | 1 | 2030 | 0.203 | 590 | 东莞海金杜门：东方退火工段：350℃/1.5h,460℃/1.5h,保1+8h,炉号镍带专用炉（11#、12#、13#、14#、16#），装炉最下面一包毛料,上面3包镍钝化卷，转光电850平整 |  | 20600001 | 镍钝化卷半成品 | 0.203-SPCC | 31310012 | 镍钝化卷 | 0.203-SPCC |  | 20 | MO002482 | MO002482-001-02 | NDH001 | 镍钝化模板 | 5710 | 2024-08-09 | 2024-08-09 | 5 | 2024-08-10 07:22:03 | 2024-08-11 14:16:26 | 江苏东方九天新能源材料有限公司 | 284459 | 刘忠于 | 刘忠于 |  | 0.203 | 2030 | 590 | 1 | DL002407003912 | 海金杜门：（0.203*590）厚度±0.01，HV90-110,粗糙度0.075-0.5，镍层厚度≥1.9μM/1.27μM | 1 |  | 是 | 是 | 2284 | 1
最终退火 | DL002407003911 | DL00240700391 | 东方13# | 合格 | 让步接收 | 乙 | 陈国,袁亚东,张天圣 | 1926 | 1926 | 1 | 2030 | 0.203 | 590 | 东莞海金杜门：东方退火工段：350℃/1.5h,460℃/1.5h,保1+8h,炉号镍带专用炉（11#、12#、13#、14#、16#），装炉最下面一包毛料,上面3包镍钝化卷，转光电850平整 |  | 20600001 | 镍钝化卷半成品 | 0.203-SPCC | 31310012 | 镍钝化卷 | 0.203-SPCC |  | 20 | MO002482 | MO002482-001-01 | NDH001 | 镍钝化模板 | 5710 | 2024-08-09 | 2024-08-09 | 5 | 2024-08-10 07:22:03 | 2024-08-11 14:16:26 | 江苏东方九天新能源材料有限公司 | 284459 | 刘忠于 | 刘忠于 |  | 0.203 | 2030 | 590 | 1 | DL002407003911 | 海金杜门：（0.203*590）厚度±0.01，HV90-110,粗糙度0.075-0.5，镍层厚度≥1.9μM/1.27μM | 1 |  | 是 | 是 | 2284 | 1
最终平整 | JG12240703861 | JG1224070386 | 东方850平整 | 返工 | 返工 | 乙 | 姚学禹 | 7510 | 7500 | 0.9987 | 13970 | 0.1 | 710 | 平整 | 板面色差条印，18米传31cm孔洞（0.14mm2），1548米传68cm孔洞（14.01mm2），5967米处67cm4个孔洞（0.07-0.72mm2） |  |  |  | 30210015 | 光亮卷 | 0.1-SPCC |  | 60 | MO002212 | MO002212-003-01 | GLJ002 | 东方光亮卷前处理（0.4轧0.1mm) | 13255 | 2024-07-30 | 2024-08-15 | 3 | 2024-08-11 13:21:27 | 2024-08-11 14:11:47 | 江苏东方九天新能源材料有限公司 | 269713 | 鞠承 |  |  | 0.1 | 13900 | 710 | 1 | JG12240703861 | 轧0.1，米数控制在23700-23800米；脱脂分一包10500米 | 0 | S色差条印(板面),K孔洞(18米传31CM0.14/1548米传68CM14.01/5967米处67CM4个0.07-0.72) |  |  | 5095 | 3
最终冷轧 | DL00240700541 | DL0024070054 | 东方650轧机 | 合格 | 合格品 | 乙 | 刘爱民 | 5855 | 5800 | 0.9906 | 2230 | 0.54 | 610 | 昆山宝必达:650轧机建议用Ra0.8-1.0um毛化辊轧制0.54mm（0.6-0.54）厚度公差：0.548-0.553mm、板面粗糙度控制Ra0.4-0.6μm、转脱脂 | X细划伤(来料头尾划伤挫伤成品轧不掉),Z振纹(),A暗线印(),S色差条印() | 20100082 | 轧硬 | 0.6*610-SPCC | 31010056 | 小品种钢卷 | 0.54-SPCC |  | 20 | MO002358 | MO002358-002-01 | XPZG001 | 小品种钢前处理模板 | 11690 | 2024-08-05 | 2024-08-19 | 3 | 2024-08-11 13:57:48 | 2024-08-11 13:59:05 | 江苏东方九天新能源材料有限公司 | 280507 | 刘爱民 |  |  | 0.6 | 2050 | 610 | 1 | DL00240700541 | 昆山宝必达:(0.54*610),厚度±0.01mm，HV85-105,粗糙度0.5-0.8μM，卷重2-3吨 |  | X细划伤(来料头尾划伤挫伤成品轧不掉),Z振纹(),A暗线印(),S色差条印() |  |  |  | 2
铬钝化 | JG122407032613 | JG12240703261 | 东方铬钝化950 | 合格 | 合格品 | 甲 | 韩康 | 2439 | 2439 | 1 | 4260 | 0.1 | 760 | / |  | 30210015 | 光亮卷 | 0.1-SPCC | 30110014 | 铬钝化卷 | 0.1-SPCC |  | 10 | MO002552 | MO002552-002-03 | GDH001 | 铬钝化模板 | 7490 | 2024-08-11 | 2024-08-11 | 5 | 2024-08-11 13:20:06 | 2024-08-11 13:53:20 | 江苏东方九天新能源材料有限公司 |  | 韩康 |  | 1 | 0.1 | 4260 | 760 | 1 | JG122407032613 |  | 1 |  | 是 | 是 | 44 | 2
铬钝化 | JG122407032612 | JG12240703261 | 东方铬钝化950 | 合格 | 合格品 | 甲 | 韩康 | 2517 | 2517 | 1 | 4380 | 0.1 | 760 | / |  | 30210015 | 光亮卷 | 0.1-SPCC | 30110014 | 铬钝化卷 | 0.1-SPCC |  | 10 | MO002552 | MO002552-002-02 | GDH001 | 铬钝化模板 | 7490 | 2024-08-11 | 2024-08-11 | 5 | 2024-08-11 13:20:06 | 2024-08-11 13:53:20 | 江苏东方九天新能源材料有限公司 |  | 韩康 |  | 1 | 0.1 | 4380 | 760 | 1 | JG122407032612 |  | 1 |  | 是 | 是 | 44 | 2
铬钝化 | JG122407032611 | JG12240703261 | 东方铬钝化950 | 合格 | 合格品 | 甲 | 韩康 | 2511 | 2511 | 1 | 4350 | 0.1 | 760 | / |  | 30210015 | 光亮卷 | 0.1-SPCC | 30110014 | 铬钝化卷 | 0.1-SPCC |  | 10 | MO002552 | MO002552-002-01 | GDH001 | 铬钝化模板 | 7490 | 2024-08-11 | 2024-08-11 | 5 | 2024-08-11 13:20:06 | 2024-08-11 13:53:20 | 江苏东方九天新能源材料有限公司 |  | 韩康 |  | 1 | 0.1 | 4350 | 760 | 1 | JG122407032611 |  | 1 |  | 是 | 是 | 44 | 2
最终冷轧 | DL00240700532 | DL0024070053 | 东方650轧机 | 合格 | 合格品 | 乙 | 顾峰 | 5820 | 5760 | 0.9897 | 2200 | 0.54 | 610 | 昆山宝必达:650轧机建议用Ra0.8-1.0um毛化辊轧制0.54mm（0.6-0.54）厚度公差：0.548-0.553mm、板面粗糙度控制Ra0.4-0.6μm、转脱脂 | X细划伤(来料头尾100米左右划伤挫伤成品轧不掉),S色差条印(),A暗线印(),Z振纹() | 20100082 | 轧硬 | 0.6*610-SPCC | 31010056 | 小品种钢卷 | 0.54-SPCC |  | 20 | MO002358 | MO002358-001-02 | XPZG001 | 小品种钢前处理模板 | 11680 | 2024-08-05 | 2024-08-19 | 3 | 2024-08-11 13:28:53 | 2024-08-11 13:30:31 | 江苏东方九天新能源材料有限公司 | 280506 | 顾峰 |  |  | 0.6 | 2040 | 610 | 1 | DL00240700532 | 昆山宝必达:(0.54*610),厚度±0.01mm，HV85-105,粗糙度0.5-0.8μM，卷重2-3吨 |  | X细划伤(来料头尾100米左右划伤挫伤成品轧不掉),S色差条印(),A暗线印(),Z振纹() |  |  |  | 1
最终脱脂 | JG12240707032 | JG1224070703 | 东方950脱脂1# | 合格 | 合格品 | 乙 | 张东兵 | 4745 | 4745 | 1 | 8200 | 0.1 | 760 | 脱脂（950-1） |  | 20100142 | 轧硬 | 0.4*760-SPCC | 30210015 | 光亮卷 | 0.1-SPCC |  | 40 | MO002230 | MO002230-002-02 | GLJ002 | 东方光亮卷前处理（0.4轧0.1mm) | 14260 | 2024-08-01 | 2024-08-15 | 3 | 2024-08-11 12:36:18 | 2024-08-11 13:26:00 | 江苏东方九天新能源材料有限公司 |  | 何晓健 |  | 1 | 0.1 | 8200 | 760 | 1 | JG12240707032 | 轧0.1，米数控制在23800-23900米；脱脂分一包10500米 |  |  |  |  | 10038 | 2
最终脱脂 | JG12240707031 | JG1224070703 | 东方950脱脂1# | 合格 | 合格品 | 乙 | 张东兵 | 6990 | 6990 | 1 | 12100 | 0.1 | 760 | 脱脂（950-1） |  | 20100142 | 轧硬 | 0.4*760-SPCC | 30210015 | 光亮卷 | 0.1-SPCC |  | 40 | MO002230 | MO002230-002-01 | GLJ002 | 东方光亮卷前处理（0.4轧0.1mm) | 14260 | 2024-08-01 | 2024-08-15 | 3 | 2024-08-11 12:36:18 | 2024-08-11 13:26:00 | 江苏东方九天新能源材料有限公司 |  | 何晓健 |  | 1 | 0.1 | 12100 | 760 | 1 | JG12240707031 | 轧0.1，米数控制在23800-23900米；脱脂分一包10500米 |  |  |  |  | 10038 | 2
最终平整 | JG1224070376123 | JG1224070376 | 东方850平整 | 其他入库 | 协议品 | 乙 | 鞠承,姚学禹 | 1510 | 1510 | 1 | 2860 | 0.1 | 710 | 平整 | 整卷操30CM内轻微花辊印，短带 | 30210015 | 光亮卷 | 0.1-SPCC | 30210015 | 光亮卷 | 0.1-SPCC |  | 60 | MO001989 | MO001989-008-01-02-03 | GLJ002 | 东方光亮卷前处理（0.4轧0.1mm) | 13710 | 2024-07-24 | 2024-08-08 | 3 | 2024-08-11 13:13:53 | 2024-08-11 13:16:54 | 江苏东方九天新能源材料有限公司 |  | 鞠承 |  | 1 | 0.1 | 2860 | 710 | 1 | JG1224070376123 | 轧0.1，米数控制在24900-25000米，脱脂平均分包 | 1 | H花辊印(来整卷操30CM内轻微) | 是 | 是 | 5010 | 8
最终平整 | JG1224070376122 | JG1224070376 | 东方850平整 | 返工 | 返工 | 乙 | 鞠承,姚学禹 | 3080 | 3080 | 1 | 5800 | 0.1 | 710 | 平整 | 整卷操30CM内轻微花辊印，3399米传61cm孔洞（0.072mm2） |  |  |  | 30210015 | 光亮卷 | 0.1-SPCC |  | 60 | MO001989 | MO001989-008-01-02-02 | GLJ002 | 东方光亮卷前处理（0.4轧0.1mm) | 13710 | 2024-07-24 | 2024-08-08 | 3 | 2024-08-11 13:13:53 | 2024-08-11 13:16:54 | 江苏东方九天新能源材料有限公司 |  | 鞠承 |  | 1 | 0.1 | 5800 | 710 | 1 | JG1224070376122 | 轧0.1，米数控制在24900-25000米，脱脂平均分包 | 1 | H花辊印(来料整卷操30CM内轻微)K孔洞(3399米传61CM0.072) |  |  | 5010 | 8
最终平整 | JG1224070376121 | JG1224070376 | 东方850平整 | 其他入库 | 协议品 | 乙 | 鞠承,姚学禹 | 860 | 860 | 1 | 1650 | 0.1 | 710 | 平整 | 整卷操30CM内轻微花辊印，短带 | 30210015 | 光亮卷 | 0.1-SPCC | 30210015 | 光亮卷 | 0.1-SPCC |  | 60 | MO001989 | MO001989-008-01-02-01 | GLJ002 | 东方光亮卷前处理（0.4轧0.1mm) | 13710 | 2024-07-24 | 2024-08-08 | 3 | 2024-08-11 13:13:53 | 2024-08-11 13:16:54 | 江苏东方九天新能源材料有限公司 |  | 鞠承 |  | 1 | 0.1 | 1650 | 710 | 1 | JG1224070376121 | 轧0.1，米数控制在24900-25000米，脱脂平均分包 | 1 | H花辊印(来料整卷操30CM内轻微) | 是 | 是 | 5010 | 8
平整翻包 | JG122405514712 | JG1224055147 | 东方1150平整 | 其他入库 | 协议品 | 甲 | 刘飞,宋红飞 | 580 | 580 | 1 | 1000 | 0.1 | 760 | 12130米后翻包短带 | 短带 |  |  |  | 30210015 | 光亮卷 | 0.1-SPCC |  | 70 | MO000956 | MO000956-001-01-02 | KSFW001 | 东方小品种钢前处理 0.67（昆山富维 厚度公差：0.660-0.670mm,光泽度大于150GU（横向、纵向），粗糙度：Ra0.2-0.45um.硬度：HV80-110） | 13795 | 2024-06-25 | 2024-07-05 | 2 | 2024-08-11 12:46:52 | 2024-08-11 13:04:35 | 江苏东方九天新能源材料有限公司 |  | 宋红飞 |  | 1 | 0.1 | 1000 | 760 | 1 | JG122405514712 | 轧0.1，米数控制在23700-23800米，脱脂分一包10500米。 | 1 | 二级品 | 处理中 |  | 4843 | 1
平整翻包 | JG122405514711 | JG1224055147 | 东方1150平整 | 合格 | 让步接收 | 甲 | 刘飞,宋红飞 | 6950 | 6950 | 1 | 12100 | 0.1 | 760 | 12130米后翻包短带 |  |  |  |  | 30210015 | 光亮卷 | 0.1-SPCC |  | 70 | MO000956 | MO000956-001-01-01 | KSFW001 | 东方小品种钢前处理 0.67（昆山富维 厚度公差：0.660-0.670mm,光泽度大于150GU（横向、纵向），粗糙度：Ra0.2-0.45um.硬度：HV80-110） | 13795 | 2024-06-25 | 2024-07-05 | 2 | 2024-08-11 12:46:52 | 2024-08-11 13:04:35 | 江苏东方九天新能源材料有限公司 |  | 宋红飞 |  | 1 | 0.1 | 12100 | 760 | 1 | JG122405514711 | 轧0.1，米数控制在23700-23800米，脱脂分一包10500米。 | 1 | 来料整卷辊印【轻微】 | 是 | 是 | 4843 | 1
最终冷轧 | DL00240700531 | DL0024070053 | 东方650轧机 | 合格 | 合格品 | 乙 | 刘爱民 | 5835 | 5800 | 0.994 | 2230 | 0.54 | 610 | 昆山宝必达:650轧机建议用Ra0.8-1.0um毛化辊轧制0.54mm（0.6-0.54）厚度公差：0.548-0.553mm、板面粗糙度控制Ra0.4-0.6μm、转脱脂 | X细划伤(),A暗线印(),S色差条印(),Z振纹() | 20100082 | 轧硬 | 0.6*610-SPCC | 31010056 | 小品种钢卷 | 0.54-SPCC |  | 20 | MO002358 | MO002358-001-01 | XPZG001 | 小品种钢前处理模板 | 11680 | 2024-08-05 | 2024-08-19 | 3 | 2024-08-11 12:59:57 | 2024-08-11 13:01:01 | 江苏东方九天新能源材料有限公司 | 280506 | 刘爱民 |  |  | 0.6 | 2050 | 610 | 1 | DL00240700531 | 昆山宝必达:(0.54*610),厚度±0.01mm，HV85-105,粗糙度0.5-0.8μM，卷重2-3吨 |  | X细划伤(),A暗线印(),S色差条印(),Z振纹() |  |  |  | 1
平整翻包 | JG1224060274112 | JG1224060274 | 东方1150平整 | 其他入库 | 协议品 | 甲 | 刘飞,宋红飞 | 625 | 625 | 1 | 1000 | 0.1 | 760 | 内1055米翻包短带 | 短带 | 30210015 | 光亮卷 | 0.1-SPCC | 30210015 | 光亮卷 | 0.1-SPCC |  | 70 | MO000947 | MO000947-009-01-01-02 | KSFW001 | 东方小品种钢前处理 0.67（昆山富维 厚度公差：0.660-0.670mm,光泽度大于150GU（横向、纵向），粗糙度：Ra0.2-0.45um.硬度：HV80-110） | 13020 | 2024-06-25 | 2024-07-05 | 2 | 2024-08-11 10:26:21 | 2024-08-11 12:34:52 | 江苏东方九天新能源材料有限公司 |  | 宋红飞 |  | 1 | 0.1 | 1000 | 760 | 1 | JG1224060274112 | 轧0.1，米数控制在22200-22300米，脱脂分一包9200米。 | 1 | 二级品 | 关闭 | 3 | 8865 | 9
平整翻包 | JG1224060274111 | JG1224060274 | 东方1150平整 | 合格 | 让步接收 | 甲 | 刘飞,宋红飞 | 5945 | 5945 | 1 | 10200 | 0.1 | 760 | 内1055米翻包短带 | 尾1600米操3CM左右3个孔洞（0.22-0.72mm2），挫伤 |  |  |  | 30210015 | 光亮卷 | 0.1-SPCC |  | 70 | MO000947 | MO000947-009-01-01-01 | KSFW001 | 东方小品种钢前处理 0.67（昆山富维 厚度公差：0.660-0.670mm,光泽度大于150GU（横向、纵向），粗糙度：Ra0.2-0.45um.硬度：HV80-110） | 13020 | 2024-06-25 | 2024-07-05 | 2 | 2024-08-11 10:26:21 | 2024-08-11 12:34:52 | 江苏东方九天新能源材料有限公司 |  | 宋红飞 |  | 1 | 0.1 | 10200 | 760 | 1 | JG1224060274111 | 轧0.1，米数控制在22200-22300米，脱脂分一包9200米。 | 1 | 尾1600米操3CM左右3个孔洞【0.22-0.72平方毫米，挫伤 | 关闭 | 3 | 8865 | 9
最终冷轧 | DL00240800082 | DL0024080008 | 东方650轧机 | 合格 | 合格品 | 乙 | 顾峰 | 5540 | 5500 | 0.9928 | 2500 | 0.44 | 610 | 昆山宝必达：650轧机中间道次普光辊（Ra0.2-0.3μm)轧制，最后一道建议用Ra1.0-1.2μm毛化辊轧至0.44mm（0.6-0.50-0.44）厚度公差：0.457-0.462mm,板面粗糙度控制Ra0.6-0.8μm，转脱脂 | X细划伤(),A暗线印(),S色差条印(),Z振纹() | 20100082 | 轧硬 | 0.6*610-SPCC | 31010045 | 小品种钢卷 | 0.44-SPCC |  | 20 | MO002356 | MO002356-002-02 | XPZG001 | 小品种钢前处理模板 | 11135 | 2024-08-05 | 2024-08-19 | 3 | 2024-08-11 12:28:47 | 2024-08-11 12:29:29 | 江苏东方九天新能源材料有限公司 | 280502 | 顾峰 |  |  | 0.6 | 1950 | 610 | 1 | DL00240800082 | 昆山宝必达:(0.44*610),厚度±0.01mm，HV100-120,粗糙度0.7-1.0μM，卷重2-3吨 |  | X细划伤(),A暗线印(),S色差条印(),Z振纹() |  |  |  | 2
铬钝化 | JG1224070399212 | JG122407039921 | 东方铬钝化950 | 合格 | 合格品 | 乙 | 韩康 | 3947 | 3947 | 1 | 7350 | 0.1 | 710 | 、 |  | 30210015 | 光亮卷 | 0.1-SPCC | 30110014 | 铬钝化卷 | 0.1-SPCC |  | 10 | MO002551 | MO002551-003-02 | GDH001 | 铬钝化模板 | 6265 | 2024-08-11 | 2024-08-11 | 5 | 2024-08-11 12:19:41 | 2024-08-11 12:20:30 | 江苏东方九天新能源材料有限公司 |  | 陈猛 |  | 1 | 0.1 | 7350 | 710 | 1 | JG1224070399212 |  | 1 |  | 是 | 是 | 1 | 3
铬钝化 | JG1224070399211 | JG122407039921 | 东方铬钝化950 | 合格 | 合格品 | 乙 | 韩康 | 2291 | 2291 | 1 | 4260 | 0.1 | 710 | 、 |  | 30210015 | 光亮卷 | 0.1-SPCC | 30110014 | 铬钝化卷 | 0.1-SPCC |  | 10 | MO002551 | MO002551-003-01 | GDH001 | 铬钝化模板 | 6265 | 2024-08-11 | 2024-08-11 | 5 | 2024-08-11 12:19:41 | 2024-08-11 12:20:30 | 江苏东方九天新能源材料有限公司 |  | 陈猛 |  | 1 | 0.1 | 4260 | 710 | 1 | JG1224070399211 |  | 1 |  | 是 | 是 | 1 | 3
最终冷轧 | DL00240800071 | DL0024080007 | 东方650轧机 | 合格 | 合格品 | 乙 | 刘爱民 | 5545 | 5500 | 0.9919 | 2500 | 0.44 | 610 | 昆山宝必达：650轧机中间道次普光辊（Ra0.2-0.3μm)轧制，最后一道建议用Ra1.0-1.2μm毛化辊轧至0.44mm（0.6-0.50-0.44）厚度公差：0.457-0.462mm,板面粗糙度控制Ra0.6-0.8μm，转脱脂 | X细划伤(),A暗线印(),S色差条印(),Z振纹() | 20100082 | 轧硬 | 0.6*610-SPCC | 31010045 | 小品种钢卷 | 0.44-SPCC |  | 20 | MO002356 | MO002356-001-01 | XPZG001 | 小品种钢前处理模板 | 11130 | 2024-08-05 | 2024-08-19 | 3 | 2024-08-11 11:54:26 | 2024-08-11 11:55:18 | 江苏东方九天新能源材料有限公司 | 280501 | 刘爱民 |  |  | 0.6 | 1950 | 610 | 1 | DL00240800071 | 昆山宝必达:(0.44*610),厚度±0.01mm，HV100-120,粗糙度0.7-1.0μM，卷重2-3吨 |  | X细划伤(),A暗线印(),S色差条印(),Z振纹() |  |  |  | 1
最终平整 | JG1224070376111 | JG1224070376 | 东方850平整 | 返工 | 返工 | 乙 | 鞠承,姚学禹 | 2470 | 2470 | 1 | 4640 | 0.1 | 710 | 平整 | 板面振纹，操30CM内花辊印 |  |  |  | 30210015 | 光亮卷 | 0.1-SPCC |  | 60 | MO001989 | MO001989-008-01-01-01 | GLJ002 | 东方光亮卷前处理（0.4轧0.1mm) | 13710 | 2024-07-24 | 2024-08-08 | 3 | 2024-08-11 10:29:58 | 2024-08-11 11:15:43 | 江苏东方九天新能源材料有限公司 |  | 鞠承 |  | 1 | 0.1 | 4640 | 710 | 1 | JG1224070376111 | 轧0.1，米数控制在24900-25000米，脱脂平均分包 | 1 | Z振纹(板面),H花辊印(来料操30CM内花辊印【已剪样板给质检】) |  |  | 5010 | 8
最终平整 | JG1224070376112 | JG1224070376 | 东方850平整 | 返工 | 返工 | 乙 | 鞠承,姚学禹 | 2440 | 2440 | 1 | 4560 | 0.1 | 710 | 平整 | 操30CM内花辊印，3334-3344米传1CM内5个缺口，3213米传11CM孔洞(0.07mm2)，3213米传33cm孔洞（0.07mm2） |  |  |  | 30210015 | 光亮卷 | 0.1-SPCC |  | 60 | MO001989 | MO001989-008-01-01-02 | GLJ002 | 东方光亮卷前处理（0.4轧0.1mm) | 13710 | 2024-07-24 | 2024-08-08 | 3 | 2024-08-11 10:29:58 | 2024-08-11 11:15:43 | 江苏东方九天新能源材料有限公司 |  | 鞠承 |  | 1 | 0.1 | 4560 | 710 | 1 | JG1224070376112 | 轧0.1，米数控制在24900-25000米，脱脂平均分包 | 0 | H花辊印(来料操30CM内花辊印【已剪样板给质检】),Q缺口(3334-3344米传1CM内5个)K孔洞(3213米传11CM0.07/3213米传33CM0.07) |  |  | 5010 | 8
最终冷轧 | DL00240800072 | DL0024080007 | 东方650轧机 | 合格 | 合格品 | 乙 | 顾峰 | 5555 | 5500 | 0.9901 | 2500 | 0.44 | 610 | 昆山宝必达：650轧机中间道次普光辊（Ra0.2-0.3μm)轧制，最后一道建议用Ra1.0-1.2μm毛化辊轧至0.44mm（0.6-0.50-0.44）厚度公差：0.457-0.462mm,板面粗糙度控制Ra0.6-0.8μm，转脱脂 | X细划伤(),A暗线印(),S色差条印(),Z振纹() | 20100082 | 轧硬 | 0.6*610-SPCC | 31010045 | 小品种钢卷 | 0.44-SPCC |  | 20 | MO002356 | MO002356-001-02 | XPZG001 | 小品种钢前处理模板 | 11130 | 2024-08-05 | 2024-08-19 | 3 | 2024-08-11 11:13:53 | 2024-08-11 11:14:38 | 江苏东方九天新能源材料有限公司 | 280501 | 顾峰 |  |  | 0.6 | 1940 | 610 | 1 | DL00240800072 | 昆山宝必达:(0.44*610),厚度±0.01mm，HV100-120,粗糙度0.7-1.0μM，卷重2-3吨 |  | X细划伤(),A暗线印(),S色差条印(),Z振纹() |  |  |  | 1
分剪 | DL1224070030/14 | DL1224070030 | 东方分剪5# | 合格 | 合格品 | 乙 | 张建勇 | 0 | 379 |  | 0 | 0.762 | 80.5 | 分剪海金杜门：1：排刀规格 80.5MM*7C/8 海金杜门 SPCC 2:成品内孔φ400MM 成品外径φ750-1000MM 单托重量＜2T。厚度公差+/-0.01mm，宽度公差+0.3/-0mm |  | 31010073 | 小品种钢卷 | 0.762-SPCC | 31020098 | 小品种钢分切带 | 0.762-SPCC |  | 10 | MO002549 | MO002549-001-14 | FJ001 | 分剪模板 | 5685 | 2024-08-10 | 2024-08-10 | 5 | 2024-08-11 11:03:08 | 2024-08-11 11:04:46 | 江苏东方九天新能源材料有限公司 |  | 张建勇 |  | 1 | 0.762 | 0 | 80.5 | 1 | DL1224070030/14 | 分剪海金杜门：1：排刀规格 80.5MM*7C/8 海金杜门 SPCC 2:成品内孔φ400MM 成品外径φ750-1000MM 单托重量＜2T。厚度公差+/-0.01mm，宽度公差+0.3/-0mm | 1 |  | 是 | 是 | 1 | 1
分剪 | DL1224070030/13 | DL1224070030 | 东方分剪5# | 合格 | 合格品 | 乙 | 张建勇 | 0 | 380 |  | 0 | 0.762 | 80.5 | 分剪海金杜门：1：排刀规格 80.5MM*7C/8 海金杜门 SPCC 2:成品内孔φ400MM 成品外径φ750-1000MM 单托重量＜2T。厚度公差+/-0.01mm，宽度公差+0.3/-0mm |  | 31010073 | 小品种钢卷 | 0.762-SPCC | 31020098 | 小品种钢分切带 | 0.762-SPCC |  | 10 | MO002549 | MO002549-001-13 | FJ001 | 分剪模板 | 5685 | 2024-08-10 | 2024-08-10 | 5 | 2024-08-11 11:03:08 | 2024-08-11 11:04:46 | 江苏东方九天新能源材料有限公司 |  | 张建勇 |  | 1 | 0.762 | 0 | 80.5 | 1 | DL1224070030/13 | 分剪海金杜门：1：排刀规格 80.5MM*7C/8 海金杜门 SPCC 2:成品内孔φ400MM 成品外径φ750-1000MM 单托重量＜2T。厚度公差+/-0.01mm，宽度公差+0.3/-0mm | 1 |  | 是 | 是 | 1 | 1
分剪 | DL1224070030/12 | DL1224070030 | 东方分剪5# | 其他入库 | 协议品 | 乙 | 张建勇 | 0 | 383 |  | 0 | 0.762 | 80.5 | 分剪海金杜门：1：排刀规格 80.5MM*7C/8 海金杜门 SPCC 2:成品内孔φ400MM 成品外径φ750-1000MM 单托重量＜2T。厚度公差+/-0.01mm，宽度公差+0.3/-0mm |  | 31020098 | 小品种钢分切带 | 0.762-SPCC | 31020098 | 小品种钢分切带 | 0.762-SPCC |  | 10 | MO002549 | MO002549-001-12 | FJ001 | 分剪模板 | 5685 | 2024-08-10 | 2024-08-10 | 5 | 2024-08-11 11:03:08 | 2024-08-11 11:04:46 | 江苏东方九天新能源材料有限公司 |  | 张建勇 |  | 1 | 0.762 | 0 | 80.5 | 1 | DL1224070030/12 | 分剪海金杜门：1：排刀规格 80.5MM*7C/8 海金杜门 SPCC 2:成品内孔φ400MM 成品外径φ750-1000MM 单托重量＜2T。厚度公差+/-0.01mm，宽度公差+0.3/-0mm | 1 | 挫伤重 | 是 | 是 | 1 | 1
分剪 | DL1224070030/11 | DL1224070030 | 东方分剪5# | 其他入库 | 协议品 | 乙 | 张建勇 | 0 | 382 |  | 0 | 0.762 | 80.5 | 分剪海金杜门：1：排刀规格 80.5MM*7C/8 海金杜门 SPCC 2:成品内孔φ400MM 成品外径φ750-1000MM 单托重量＜2T。厚度公差+/-0.01mm，宽度公差+0.3/-0mm |  | 31020098 | 小品种钢分切带 | 0.762-SPCC | 31020098 | 小品种钢分切带 | 0.762-SPCC |  | 10 | MO002549 | MO002549-001-11 | FJ001 | 分剪模板 | 5685 | 2024-08-10 | 2024-08-10 | 5 | 2024-08-11 11:03:08 | 2024-08-11 11:04:46 | 江苏东方九天新能源材料有限公司 |  | 张建勇 |  | 1 | 0.762 | 0 | 80.5 | 1 | DL1224070030/11 | 分剪海金杜门：1：排刀规格 80.5MM*7C/8 海金杜门 SPCC 2:成品内孔φ400MM 成品外径φ750-1000MM 单托重量＜2T。厚度公差+/-0.01mm，宽度公差+0.3/-0mm | 1 | 挫伤重 | 是 | 是 | 1 | 1
分剪 | DL1224070030/10 | DL1224070030 | 东方分剪5# | 合格 | 合格品 | 乙 | 张建勇 | 0 | 381 |  | 0 | 0.762 | 80.5 | 分剪海金杜门：1：排刀规格 80.5MM*7C/8 海金杜门 SPCC 2:成品内孔φ400MM 成品外径φ750-1000MM 单托重量＜2T。厚度公差+/-0.01mm，宽度公差+0.3/-0mm |  | 31010073 | 小品种钢卷 | 0.762-SPCC | 31020098 | 小品种钢分切带 | 0.762-SPCC |  | 10 | MO002549 | MO002549-001-10 | FJ001 | 分剪模板 | 5685 | 2024-08-10 | 2024-08-10 | 5 | 2024-08-11 11:03:08 | 2024-08-11 11:04:46 | 江苏东方九天新能源材料有限公司 |  | 张建勇 |  | 1 | 0.762 | 0 | 80.5 | 1 | DL1224070030/10 | 分剪海金杜门：1：排刀规格 80.5MM*7C/8 海金杜门 SPCC 2:成品内孔φ400MM 成品外径φ750-1000MM 单托重量＜2T。厚度公差+/-0.01mm，宽度公差+0.3/-0mm | 1 |  | 是 | 是 | 1 | 1
分剪 | DL1224070030/9 | DL1224070030 | 东方分剪5# | 合格 | 合格品 | 乙 | 张建勇 | 0 | 380 |  | 0 | 0.762 | 80.5 | 分剪海金杜门：1：排刀规格 80.5MM*7C/8 海金杜门 SPCC 2:成品内孔φ400MM 成品外径φ750-1000MM 单托重量＜2T。厚度公差+/-0.01mm，宽度公差+0.3/-0mm |  | 31010073 | 小品种钢卷 | 0.762-SPCC | 31020098 | 小品种钢分切带 | 0.762-SPCC |  | 10 | MO002549 | MO002549-001-09 | FJ001 | 分剪模板 | 5685 | 2024-08-10 | 2024-08-10 | 5 | 2024-08-11 11:03:08 | 2024-08-11 11:04:46 | 江苏东方九天新能源材料有限公司 |  | 张建勇 |  | 1 | 0.762 | 0 | 80.5 | 1 | DL1224070030/9 | 分剪海金杜门：1：排刀规格 80.5MM*7C/8 海金杜门 SPCC 2:成品内孔φ400MM 成品外径φ750-1000MM 单托重量＜2T。厚度公差+/-0.01mm，宽度公差+0.3/-0mm | 1 |  | 是 | 是 | 1 | 1
分剪 | DL1224070030/8 | DL1224070030 | 东方分剪5# | 合格 | 合格品 | 乙 | 张建勇 | 0 | 379 |  | 0 | 0.762 | 80.5 | 分剪海金杜门：1：排刀规格 80.5MM*7C/8 海金杜门 SPCC 2:成品内孔φ400MM 成品外径φ750-1000MM 单托重量＜2T。厚度公差+/-0.01mm，宽度公差+0.3/-0mm |  | 31010073 | 小品种钢卷 | 0.762-SPCC | 31020098 | 小品种钢分切带 | 0.762-SPCC |  | 10 | MO002549 | MO002549-001-08 | FJ001 | 分剪模板 | 5685 | 2024-08-10 | 2024-08-10 | 5 | 2024-08-11 11:03:08 | 2024-08-11 11:04:46 | 江苏东方九天新能源材料有限公司 |  | 张建勇 |  | 1 | 0.762 | 0 | 80.5 | 1 | DL1224070030/8 | 分剪海金杜门：1：排刀规格 80.5MM*7C/8 海金杜门 SPCC 2:成品内孔φ400MM 成品外径φ750-1000MM 单托重量＜2T。厚度公差+/-0.01mm，宽度公差+0.3/-0mm | 1 |  | 是 | 是 | 1 | 1
分剪 | DL1224070030/7 | DL1224070030 | 东方分剪5# | 合格 | 合格品 | 乙 | 张建勇 | 0 | 383 |  | 0 | 0.762 | 80.5 | 分剪海金杜门：1：排刀规格 80.5MM*7C/8 海金杜门 SPCC 2:成品内孔φ400MM 成品外径φ750-1000MM 单托重量＜2T。厚度公差+/-0.01mm，宽度公差+0.3/-0mm |  | 31010073 | 小品种钢卷 | 0.762-SPCC | 31020098 | 小品种钢分切带 | 0.762-SPCC |  | 10 | MO002549 | MO002549-001-07 | FJ001 | 分剪模板 | 5685 | 2024-08-10 | 2024-08-10 | 5 | 2024-08-11 11:03:08 | 2024-08-11 11:04:46 | 江苏东方九天新能源材料有限公司 |  | 张建勇 |  | 1 | 0.762 | 0 | 80.5 | 1 | DL1224070030/7 | 分剪海金杜门：1：排刀规格 80.5MM*7C/8 海金杜门 SPCC 2:成品内孔φ400MM 成品外径φ750-1000MM 单托重量＜2T。厚度公差+/-0.01mm，宽度公差+0.3/-0mm | 1 |  | 是 | 是 | 1 | 1
分剪 | DL1224070030/6 | DL1224070030 | 东方分剪5# | 合格 | 合格品 | 乙 | 张建勇 | 0 | 384 |  | 0 | 0.762 | 80.5 | 分剪海金杜门：1：排刀规格 80.5MM*7C/8 海金杜门 SPCC 2:成品内孔φ400MM 成品外径φ750-1000MM 单托重量＜2T。厚度公差+/-0.01mm，宽度公差+0.3/-0mm |  | 31010073 | 小品种钢卷 | 0.762-SPCC | 31020098 | 小品种钢分切带 | 0.762-SPCC |  | 10 | MO002549 | MO002549-001-06 | FJ001 | 分剪模板 | 5685 | 2024-08-10 | 2024-08-10 | 5 | 2024-08-11 11:03:08 | 2024-08-11 11:04:46 | 江苏东方九天新能源材料有限公司 |  | 张建勇 |  | 1 | 0.762 | 0 | 80.5 | 1 | DL1224070030/6 | 分剪海金杜门：1：排刀规格 80.5MM*7C/8 海金杜门 SPCC 2:成品内孔φ400MM 成品外径φ750-1000MM 单托重量＜2T。厚度公差+/-0.01mm，宽度公差+0.3/-0mm | 1 |  | 是 | 是 | 1 | 1
分剪 | DL1224070030/5 | DL1224070030 | 东方分剪5# | 合格 | 合格品 | 乙 | 张建勇 | 0 | 386 |  | 0 | 0.762 | 80.5 | 分剪海金杜门：1：排刀规格 80.5MM*7C/8 海金杜门 SPCC 2:成品内孔φ400MM 成品外径φ750-1000MM 单托重量＜2T。厚度公差+/-0.01mm，宽度公差+0.3/-0mm |  | 31010073 | 小品种钢卷 | 0.762-SPCC | 31020098 | 小品种钢分切带 | 0.762-SPCC |  | 10 | MO002549 | MO002549-001-05 | FJ001 | 分剪模板 | 5685 | 2024-08-10 | 2024-08-10 | 5 | 2024-08-11 11:03:08 | 2024-08-11 11:04:46 | 江苏东方九天新能源材料有限公司 |  | 张建勇 |  | 1 | 0.762 | 0 | 80.5 | 1 | DL1224070030/5 | 分剪海金杜门：1：排刀规格 80.5MM*7C/8 海金杜门 SPCC 2:成品内孔φ400MM 成品外径φ750-1000MM 单托重量＜2T。厚度公差+/-0.01mm，宽度公差+0.3/-0mm | 1 |  | 是 | 是 | 1 | 1
分剪 | DL1224070030/4 | DL1224070030 | 东方分剪5# | 合格 | 合格品 | 乙 | 张建勇 | 0 | 386 |  | 0 | 0.762 | 80.5 | 分剪海金杜门：1：排刀规格 80.5MM*7C/8 海金杜门 SPCC 2:成品内孔φ400MM 成品外径φ750-1000MM 单托重量＜2T。厚度公差+/-0.01mm，宽度公差+0.3/-0mm |  | 31010073 | 小品种钢卷 | 0.762-SPCC | 31020098 | 小品种钢分切带 | 0.762-SPCC |  | 10 | MO002549 | MO002549-001-04 | FJ001 | 分剪模板 | 5685 | 2024-08-10 | 2024-08-10 | 5 | 2024-08-11 11:03:08 | 2024-08-11 11:04:46 | 江苏东方九天新能源材料有限公司 |  | 张建勇 |  | 1 | 0.762 | 0 | 80.5 | 1 | DL1224070030/4 | 分剪海金杜门：1：排刀规格 80.5MM*7C/8 海金杜门 SPCC 2:成品内孔φ400MM 成品外径φ750-1000MM 单托重量＜2T。厚度公差+/-0.01mm，宽度公差+0.3/-0mm | 1 |  | 是 | 是 | 1 | 1
分剪 | DL1224070030/3 | DL1224070030 | 东方分剪5# | 合格 | 合格品 | 乙 | 张建勇 | 0 | 386 |  | 0 | 0.762 | 80.5 | 分剪海金杜门：1：排刀规格 80.5MM*7C/8 海金杜门 SPCC 2:成品内孔φ400MM 成品外径φ750-1000MM 单托重量＜2T。厚度公差+/-0.01mm，宽度公差+0.3/-0mm |  | 31010073 | 小品种钢卷 | 0.762-SPCC | 31020098 | 小品种钢分切带 | 0.762-SPCC |  | 10 | MO002549 | MO002549-001-03 | FJ001 | 分剪模板 | 5685 | 2024-08-10 | 2024-08-10 | 5 | 2024-08-11 11:03:08 | 2024-08-11 11:04:46 | 江苏东方九天新能源材料有限公司 |  | 张建勇 |  | 1 | 0.762 | 0 | 80.5 | 1 | DL1224070030/3 | 分剪海金杜门：1：排刀规格 80.5MM*7C/8 海金杜门 SPCC 2:成品内孔φ400MM 成品外径φ750-1000MM 单托重量＜2T。厚度公差+/-0.01mm，宽度公差+0.3/-0mm | 1 |  | 是 | 是 | 1 | 1
分剪 | DL1224070030/2 | DL1224070030 | 东方分剪5# | 合格 | 合格品 | 乙 | 张建勇 | 0 | 385 |  | 0 | 0.762 | 80.5 | 分剪海金杜门：1：排刀规格 80.5MM*7C/8 海金杜门 SPCC 2:成品内孔φ400MM 成品外径φ750-1000MM 单托重量＜2T。厚度公差+/-0.01mm，宽度公差+0.3/-0mm |  | 31010073 | 小品种钢卷 | 0.762-SPCC | 31020098 | 小品种钢分切带 | 0.762-SPCC |  | 10 | MO002549 | MO002549-001-02 | FJ001 | 分剪模板 | 5685 | 2024-08-10 | 2024-08-10 | 5 | 2024-08-11 11:03:08 | 2024-08-11 11:04:46 | 江苏东方九天新能源材料有限公司 |  | 张建勇 |  | 1 | 0.762 | 0 | 80.5 | 1 | DL1224070030/2 | 分剪海金杜门：1：排刀规格 80.5MM*7C/8 海金杜门 SPCC 2:成品内孔φ400MM 成品外径φ750-1000MM 单托重量＜2T。厚度公差+/-0.01mm，宽度公差+0.3/-0mm | 1 |  | 是 | 是 | 1 | 1
分剪 | DL1224070030/1 | DL1224070030 | 东方分剪5# | 其他入库 | 协议品 | 乙 | 张建勇 | 0 | 385 |  | 0 | 0.762 | 80.5 | 分剪海金杜门：1：排刀规格 80.5MM*7C/8 海金杜门 SPCC 2:成品内孔φ400MM 成品外径φ750-1000MM 单托重量＜2T。厚度公差+/-0.01mm，宽度公差+0.3/-0mm |  | 31010098 | 小品种钢卷 | 0.762-SPCC | 31010098 | 小品种钢卷 | 0.762-SPCC |  | 10 | MO002549 | MO002549-001-01 | FJ001 | 分剪模板 | 5685 | 2024-08-10 | 2024-08-10 | 5 | 2024-08-11 11:03:08 | 2024-08-11 11:04:46 | 江苏东方九天新能源材料有限公司 |  | 张建勇 |  | 1 | 0.762 | 0 | 80.5 | 1 | DL1224070030/1 | 分剪海金杜门：1：排刀规格 80.5MM*7C/8 海金杜门 SPCC 2:成品内孔φ400MM 成品外径φ750-1000MM 单托重量＜2T。厚度公差+/-0.01mm，宽度公差+0.3/-0mm | 1 | 挫伤点重 | 是 | 是 | 1 | 1
铬钝化 | JG1224070317112 | JG122407031711 | 东方铬钝化950 | 合格 | 合格品 | 乙 | 韩康 | 2833 | 2833 | 1 | 4960 | 0.1 | 760 | 、 |  | 30210015 | 光亮卷 | 0.1-SPCC | 30110014 | 铬钝化卷 | 0.1-SPCC |  | 10 | MO002551 | MO002551-002-02 | GDH001 | 铬钝化模板 | 5720 | 2024-08-11 | 2024-08-11 | 5 | 2024-08-11 10:43:25 | 2024-08-11 10:44:13 | 江苏东方九天新能源材料有限公司 |  | 陈猛 |  | 1 | 0.1 | 4960 | 760 | 1 | JG1224070317112 |  | 1 |  | 是 | 是 | 1 | 2
铬钝化 | JG1224070317111 | JG122407031711 | 东方铬钝化950 | 合格 | 合格品 | 乙 | 韩康 | 2861 | 2861 | 1 | 5000 | 0.1 | 760 | 、 |  | 30210015 | 光亮卷 | 0.1-SPCC | 30110014 | 铬钝化卷 | 0.1-SPCC |  | 10 | MO002551 | MO002551-002-01 | GDH001 | 铬钝化模板 | 5720 | 2024-08-11 | 2024-08-11 | 5 | 2024-08-11 10:43:25 | 2024-08-11 10:44:13 | 江苏东方九天新能源材料有限公司 |  | 陈猛 |  | 1 | 0.1 | 5000 | 760 | 1 | JG1224070317111 |  | 1 |  | 是 | 是 | 1 | 2
最终冷轧 | DL00240800081 | DL0024080008 | 东方650轧机 | 合格 | 合格品 | 乙 | 刘爱民 | 5540 | 5490 | 0.991 | 2500 | 0.44 | 610 | 昆山宝必达：650轧机中间道次普光辊（Ra0.2-0.3μm)轧制，最后一道建议用Ra1.0-1.2μm毛化辊轧至0.44mm（0.6-0.50-0.44）厚度公差：0.457-0.462mm,板面粗糙度控制Ra0.6-0.8μm，转脱脂 | X细划伤(),A暗线印(),S色差条印(),Z振纹() | 20100082 | 轧硬 | 0.6*610-SPCC | 31010045 | 小品种钢卷 | 0.44-SPCC |  | 20 | MO002356 | MO002356-002-01 | XPZG001 | 小品种钢前处理模板 | 11135 | 2024-08-05 | 2024-08-19 | 3 | 2024-08-11 10:36:53 | 2024-08-11 10:37:54 | 江苏东方九天新能源材料有限公司 | 280502 | 刘爱民 |  |  | 0.6 | 1950 | 610 | 1 | DL00240800081 | 昆山宝必达:(0.44*610),厚度±0.01mm，HV100-120,粗糙度0.7-1.0μM，卷重2-3吨 |  | X细划伤(),A暗线印(),S色差条印(),Z振纹() |  |  |  | 2
最终平整 | JG12240703212 | JG1224070321 | 东方850平整 | 返工 | 返工 | 乙 | 鞠承,姚学禹 | 5850 | 5850 | 1 | 10240 | 0.1 | 760 | 平整 | 5689米传21cm孔洞（ 0.217mm2），乳化斑，两侧10-25cm花辊印 |  |  |  | 30210015 | 光亮卷 | 0.1-SPCC |  | 60 | MO001991 | MO001991-009-02 | GLJ002 | 东方光亮卷前处理（0.4轧0.1mm) | 13520 | 2024-07-24 | 2024-08-15 | 3 | 2024-08-11 09:54:05 | 2024-08-11 10:29:37 | 江苏东方九天新能源材料有限公司 | 256388 | 鞠承 |  |  | 0.1 | 10200 | 760 | 1 | JG12240703212 | 轧0.1，米数控制在22800-22900米，脱脂分一包9200米。 | 1 | K孔洞(5689米传21CM 0.217),R乳化斑() | 是 | 是 | 8902 | 9
平整翻包 | JG122407042022 | JG1224070420 | 东方1150平整 | 返工 | 返工 | 甲 | 刘飞,宋红飞 | 1680 | 1680 | 1 | 3150 | 0.1 | 710 | 内3200米翻包转分剪切边 | 内2290-2300传10CM叠带（已夹纸） |  |  |  | 30210015 | 光亮卷 | 0.1-SPCC |  | 70 | MO001803 | MO001803-003-02-02 | GLJ002 | 东方光亮卷前处理（0.4轧0.1mm) | 13490 | 2024-07-19 | 2024-08-03 | 3 | 2024-08-11 08:54:39 | 2024-08-11 09:59:54 | 江苏东方九天新能源材料有限公司 |  | 宋红飞 |  | 1 | 0.1 | 3150 | 710 | 1 | JG122407042022 | 轧0.1；米数控制在24700-24800，脱脂平均分包 | 0 | 内2290-2300传10CM叠带 |  |  | 5960 | 3
平整翻包 | JG122407042021 | JG1224070420 | 东方1150平整 | 合格 | 合格品 | 甲 | 刘飞,宋红飞 | 5090 | 5090 | 1 | 9550 | 0.1 | 710 | 内3200米翻包转分剪切边 |  | 20100028 | 轧硬 | 0.4*710-SPCC | 30210015 | 光亮卷 | 0.1-SPCC |  | 70 | MO001803 | MO001803-003-02-01 | GLJ002 | 东方光亮卷前处理（0.4轧0.1mm) | 13490 | 2024-07-19 | 2024-08-03 | 3 | 2024-08-11 08:54:39 | 2024-08-11 09:59:54 | 江苏东方九天新能源材料有限公司 |  | 宋红飞 |  | 1 | 0.1 | 9550 | 710 | 1 | JG122407042021 | 轧0.1；米数控制在24700-24800，脱脂平均分包 | 1 |  | 是 | 是 | 5960 | 3
铬钝化 | JG122407032622 | JG12240703262 | 东方铬钝化950 | 合格 | 合格品 | 乙 | 韩康 | 3525 | 3525 | 1 | 6150 | 0.1 | 760 | 、 |  | 30210015 | 光亮卷 | 0.1-SPCC | 30110014 | 铬钝化卷 | 0.1-SPCC |  | 10 | MO002551 | MO002551-001-02 | GDH001 | 铬钝化模板 | 5900 | 2024-08-11 | 2024-08-11 | 5 | 2024-08-11 09:29:29 | 2024-08-11 09:30:13 | 江苏东方九天新能源材料有限公司 |  | 陈猛 |  | 1 | 0.1 | 6150 | 760 | 1 | JG122407032622 |  | 1 |  | 是 | 是 | 1 | 1
铬钝化 | JG122407032621 | JG12240703262 | 东方铬钝化950 | 合格 | 合格品 | 乙 | 韩康 | 2349 | 2349 | 1 | 4090 | 0.1 | 760 | 、 |  | 30210015 | 光亮卷 | 0.1-SPCC | 30110014 | 铬钝化卷 | 0.1-SPCC |  | 10 | MO002551 | MO002551-001-01 | GDH001 | 铬钝化模板 | 5900 | 2024-08-11 | 2024-08-11 | 5 | 2024-08-11 09:29:29 | 2024-08-11 09:30:13 | 江苏东方九天新能源材料有限公司 |  | 陈猛 |  | 1 | 0.1 | 4090 | 760 | 1 | JG122407032621 |  | 1 |  | 是 | 是 | 1 | 1
最终平整 | JG12240703211 | JG1224070321 | 东方850平整 | 返工 | 返工 | 乙 | 鞠承,姚学禹 | 7530 | 7520 | 0.9987 | 13070 | 0.1 | 760 | 平整 | 板面振纹，整卷表面两侧15-25CM内花辊印 |  |  |  | 30210015 | 光亮卷 | 0.1-SPCC |  | 60 | MO001991 | MO001991-009-01 | GLJ002 | 东方光亮卷前处理（0.4轧0.1mm) | 13520 | 2024-07-24 | 2024-08-15 | 3 | 2024-08-11 08:43:28 | 2024-08-11 09:24:29 | 江苏东方九天新能源材料有限公司 | 256388 | 鞠承 |  |  | 0.1 | 13000 | 760 | 1 | JG12240703211 | 轧0.1，米数控制在22800-22900米，脱脂分一包9200米。 | 1 | S色差条印(板面),Z振纹(板面),H花辊印(来料整卷表面两侧15-25CM内花辊印【已剪样板给质检】) |  |  | 8902 | 9
铬钝化 | JG1224060345112 | JG122406034511 | 东方铬钝化750 | 其他入库 | 协议品 | 甲 | 孙锋 | 1105 | 1105 | 1 | 2400 | 0.1 | 610 | / | Z折印(尾100米左右来料板面折印，内270米板面尖点)短带 |  |  |  | 30110014 | 铬钝化卷 | 0.1-SPCC |  | 10 | MO002273 | MO002273-002-02 | GDH001 | 铬钝化模板 | 2720 | 2024-08-02 | 2024-08-02 | 5 | 2024-08-09 20:47:19 | 2024-08-11 09:19:32 | 江苏东方九天新能源材料有限公司 |  | 倪兵 |  | 1 | 0.1 | 2400 | 610 | 1 | JG1224060345112 |  | 1 | Z折印(尾100米左右来料板面折印，内270米板面尖点) | 是 | 是 | 2192 | 2
铬钝化 | JG1224060345111 | JG122406034511 | 东方铬钝化750 | 其他入库 | 协议品 | 甲 | 孙锋 | 1307 | 1307 | 1 | 2880 | 0.1 | 610 | / | Z折印(2200米板面折印，)短带 |  |  |  | 30110014 | 铬钝化卷 | 0.1-SPCC |  | 10 | MO002273 | MO002273-002-01 | GDH001 | 铬钝化模板 | 2720 | 2024-08-02 | 2024-08-02 | 5 | 2024-08-09 20:47:19 | 2024-08-11 09:19:32 | 江苏东方九天新能源材料有限公司 |  | 倪兵 |  | 1 | 0.1 | 2880 | 610 | 1 | JG1224060345111 |  | 1 | Z折印(2200米板面折印，) | 是 | 是 | 2192 | 2
铬钝化 | JG12240705402 | JG1224070540 | 东方铬钝化750 | 合格 | 合格品 | 甲 | 孙锋 | 3123 | 3123 | 1 | 6790 | 0.1 | 610 | 、 |  | 30210015 | 光亮卷 | 0.1-SPCC | 30110014 | 铬钝化卷 | 0.1-SPCC |  | 10 | MO002504 | MO002504-015-02 | GDH001 | 铬钝化模板 | 4646 | 2024-08-09 | 2024-08-09 | 5 | 2024-08-11 09:15:12 | 2024-08-11 09:15:58 | 江苏东方九天新能源材料有限公司 |  | 倪兵 |  | 1 | 0.1 | 6790 | 610 | 1 | JG12240705402 |  | 1 |  | 是 | 是 | 0 | 15
铬钝化 | JG12240705401 | JG1224070540 | 东方铬钝化750 | 合格 | 合格品 | 甲 | 孙锋 | 1521 | 1521 | 1 | 3310 | 0.1 | 610 | 、 |  | 30210015 | 光亮卷 | 0.1-SPCC | 30110014 | 铬钝化卷 | 0.1-SPCC |  | 10 | MO002504 | MO002504-015-01 | GDH001 | 铬钝化模板 | 4646 | 2024-08-09 | 2024-08-09 | 5 | 2024-08-11 09:15:12 | 2024-08-11 09:15:58 | 江苏东方九天新能源材料有限公司 |  | 倪兵 |  | 1 | 0.1 | 3310 | 610 | 1 | JG12240705401 |  | 1 |  | 是 | 是 | 0 | 15
铬钝化 | JG12240705512 | JG1224070551 | 东方铬钝化750 | 合格 | 合格品 | 甲 | 孙锋 | 3155 | 3155 | 1 | 6890 | 0.1 | 610 | 、 |  | 30210015 | 光亮卷 | 0.1-SPCC | 30110014 | 铬钝化卷 | 0.1-SPCC |  | 10 | MO002504 | MO002504-016-02 | GDH001 | 铬钝化模板 | 4654 | 2024-08-09 | 2024-08-09 | 5 | 2024-08-11 09:12:21 | 2024-08-11 09:13:47 | 江苏东方九天新能源材料有限公司 |  | 倪兵 |  | 1 | 0.1 | 6890 | 610 | 1 | JG12240705512 |  | 1 |  | 是 | 是 | 1 | 16
铬钝化 | JG12240705511 | JG1224070551 | 东方铬钝化750 | 合格 | 合格品 | 甲 | 孙锋 | 1495 | 1495 | 1 | 3250 | 0.1 | 610 | 、 |  | 30210015 | 光亮卷 | 0.1-SPCC | 30110014 | 铬钝化卷 | 0.1-SPCC |  | 10 | MO002504 | MO002504-016-01 | GDH001 | 铬钝化模板 | 4654 | 2024-08-09 | 2024-08-09 | 5 | 2024-08-11 09:12:21 | 2024-08-11 09:13:47 | 江苏东方九天新能源材料有限公司 |  | 倪兵 |  | 1 | 0.1 | 3250 | 610 | 1 | JG12240705511 |  | 1 |  | 是 | 是 | 1 | 16
铬钝化 | JG12240705031 | JG12240705031 | 东方铬钝化750 | 合格 | 让步接收 | 甲 | 孙锋 | 3052 | 3021 | 0.9898 | 6560 | 0.1 | 610 | 、 | 170米板面顶伤重，6410/6430米横向149/149mm2个孔洞（0.62/0.28mm2） |  |  |  | 30110014 | 铬钝化卷 | 0.1-SPCC |  | 10 | MO002504 | MO002504-012 | GDH001 | 铬钝化模板 | 3052 | 2024-08-09 | 2024-08-09 | 5 | 2024-08-11 09:10:53 | 2024-08-11 09:12:00 | 江苏东方九天新能源材料有限公司 | 285422 | 倪兵 |  |  | 0.1 | 6600 | 610 | 1 | JG12240705031 |  | 1 | 来料色差辊印，白斑，白条印，170米来料板面顶伤重，6410/6430米横向149/149，大小0.62/0.28 | 是 | 是 | 2 | 12
铬钝化 | JG12240704951 | JG12240704951 | 东方铬钝化750 | 合格 | 让步接收 | 甲 | 孙锋 | 3020 | 2935 | 0.9719 | 6390 | 0.1 | 610 | 、 | 190米横向332mm孔洞（0.28mm2），操边起筋 |  |  |  | 30110014 | 铬钝化卷 | 0.1-SPCC |  | 10 | MO002504 | MO002504-014 | GDH001 | 铬钝化模板 | 3020 | 2024-08-09 | 2024-08-09 | 5 | 2024-08-11 09:09:26 | 2024-08-11 09:10:33 | 江苏东方九天新能源材料有限公司 | 285425 | 倪兵 |  |  | 0.1 | 6570 | 610 | 1 | JG12240704951 |  | 1 | 来料色差辊印，白斑，白条印190米横向332，大小0.28，来料操边起筋 | 是 | 是 | 1 | 14
铬钝化 | JG1224070196 | JG1224070196 | 东方铬钝化750 | 合格 | 让步接收 | 甲 | 孙锋 | 6200 | 6201 | 1.0002 | 13370 | 0.1 | 610 | 、 | 7010米横向329mm孔洞（0.11mm2） | 30210015 | 光亮卷 | 0.1-SPCC | 30110014 | 铬钝化卷 | 0.1-SPCC |  | 10 | MO002504 | MO002504-017 | GDH001 | 铬钝化模板 | 6200 | 2024-08-09 | 2024-08-09 | 5 | 2024-08-11 09:08:29 | 2024-08-11 09:09:09 | 江苏东方九天新能源材料有限公司 | 285429 | 倪兵 |  |  | 0.1 | 13380 | 610 | 1 | JG1224070196 |  | 1 | 来料色差辊印，白斑，白条印，7010米横向329，大小0.11 | 是 | 是 | 1 | 17
铬钝化 | JG12240702712 | JG12240702712 | 东方铬钝化750 | 合格 | 合格品 | 甲 | 孙锋 | 2096 | 2049 | 0.9776 | 4440 | 0.1 | 610 | 、 |  | 30210015 | 光亮卷 | 0.1-SPCC | 30110014 | 铬钝化卷 | 0.1-SPCC |  | 10 | MO002504 | MO002504-011 | GDH001 | 铬钝化模板 | 2096 | 2024-08-09 | 2024-08-09 | 5 | 2024-08-11 09:07:13 | 2024-08-11 09:07:43 | 江苏东方九天新能源材料有限公司 | 285420 | 倪兵 |  |  | 0.1 | 4550 | 610 | 1 | JG12240702712 |  | 1 | 来料色差辊印，白斑，白条印 | 是 | 是 | 0 | 11
铬钝化 | JG12240701922 | JG12240701922 | 东方铬钝化750 | 合格 | 合格品 | 甲 | 孙锋 | 1764 | 1743 | 0.9881 | 3800 | 0.1 | 610 | 、 |  | 30210015 | 光亮卷 | 0.1-SPCC | 30110014 | 铬钝化卷 | 0.1-SPCC |  | 10 | MO002504 | MO002504-013 | GDH001 | 铬钝化模板 | 1764 | 2024-08-09 | 2024-08-09 | 5 | 2024-08-11 09:05:32 | 2024-08-11 09:06:25 | 江苏东方九天新能源材料有限公司 | 285423 | 倪兵 |  |  | 0.1 | 3860 | 610 | 1 | JG12240701922 |  | 1 | 来料色差辊印，白斑，白条印 | 是 | 是 | 1 | 13
铬钝化 | JG12240705122 | JG1224070512 | 东方铬钝化750 | 合格 | 合格品 | 甲 | 孙锋 | 3079 | 3079 | 1 | 6680 | 0.1 | 610 | 、 |  | 30210015 | 光亮卷 | 0.1-SPCC | 30110014 | 铬钝化卷 | 0.1-SPCC |  | 10 | MO002504 | MO002504-020-02 | GDH001 | 铬钝化模板 | 4602 | 2024-08-09 | 2024-08-09 | 5 | 2024-08-11 09:04:18 | 2024-08-11 09:05:02 | 江苏东方九天新能源材料有限公司 |  | 倪兵 |  | 1 | 0.1 | 6680 | 610 | 1 | JG12240705122 |  | 1 |  | 是 | 是 | 1 | 20
铬钝化 | JG12240705121 | JG1224070512 | 东方铬钝化750 | 合格 | 合格品 | 甲 | 孙锋 | 1517 | 1517 | 1 | 3290 | 0.1 | 610 | 、 |  | 30210015 | 光亮卷 | 0.1-SPCC | 30110014 | 铬钝化卷 | 0.1-SPCC |  | 10 | MO002504 | MO002504-020-01 | GDH001 | 铬钝化模板 | 4602 | 2024-08-09 | 2024-08-09 | 5 | 2024-08-11 09:04:18 | 2024-08-11 09:05:02 | 江苏东方九天新能源材料有限公司 |  | 倪兵 |  | 1 | 0.1 | 3290 | 610 | 1 | JG12240705121 |  | 1 |  | 是 | 是 | 1 | 20
铬钝化 | JG12240705392 | JG1224070539 | 东方铬钝化750 | 合格 | 合格品 | 甲 | 孙锋 | 3183 | 3183 | 1 | 6980 | 0.1 | 610 | 、 |  | 30210015 | 光亮卷 | 0.1-SPCC | 30110014 | 铬钝化卷 | 0.1-SPCC |  | 10 | MO002504 | MO002504-021-02 | GDH001 | 铬钝化模板 | 4648 | 2024-08-09 | 2024-08-09 | 5 | 2024-08-11 09:03:13 | 2024-08-11 09:03:56 | 江苏东方九天新能源材料有限公司 |  | 倪兵 |  | 1 | 0.1 | 6980 | 610 | 1 | JG12240705392 |  | 1 |  | 是 | 是 | 0 | 21
铬钝化 | JG12240705391 | JG1224070539 | 东方铬钝化750 | 合格 | 合格品 | 甲 | 孙锋 | 1455 | 1455 | 1 | 3190 | 0.1 | 610 | 、 |  | 30210015 | 光亮卷 | 0.1-SPCC | 30110014 | 铬钝化卷 | 0.1-SPCC |  | 10 | MO002504 | MO002504-021-01 | GDH001 | 铬钝化模板 | 4648 | 2024-08-09 | 2024-08-09 | 5 | 2024-08-11 09:03:13 | 2024-08-11 09:03:56 | 江苏东方九天新能源材料有限公司 |  | 倪兵 |  | 1 | 0.1 | 3190 | 610 | 1 | JG12240705391 |  | 1 |  | 是 | 是 | 0 | 21
最终脱脂 | JG12240707072 | JG1224070707 | 东方950脱脂1# | 合格 | 合格品 | 甲 | 关莫平,王建军 | 6255 | 6255 | 1 | 10850 | 0.1 | 760 | 脱脂（950-1） |  | 20100142 | 轧硬 | 0.4*760-SPCC | 30210015 | 光亮卷 | 0.1-SPCC |  | 40 | MO002230 | MO002230-006-02 | GLJ002 | 东方光亮卷前处理（0.4轧0.1mm) | 14090 | 2024-08-01 | 2024-08-15 | 3 | 2024-08-11 06:10:01 | 2024-08-11 08:11:52 | 江苏东方九天新能源材料有限公司 |  | 王建军 |  | 1 | 0.1 | 10850 | 760 | 1 | JG12240707072 | 轧0.1，米数控制在23800-23900米；脱脂分一包10500米 |  |  |  |  | 11623 | 6
最终脱脂 | JG12240707071 | JG1224070707 | 东方950脱脂1# | 合格 | 合格品 | 甲 | 关莫平,王建军 | 7555 | 7555 | 1 | 13040 | 0.1 | 760 | 脱脂（950-1） |  | 20100142 | 轧硬 | 0.4*760-SPCC | 30210015 | 光亮卷 | 0.1-SPCC |  | 40 | MO002230 | MO002230-006-01 | GLJ002 | 东方光亮卷前处理（0.4轧0.1mm) | 14090 | 2024-08-01 | 2024-08-15 | 3 | 2024-08-11 06:10:01 | 2024-08-11 08:11:52 | 江苏东方九天新能源材料有限公司 |  | 王建军 |  | 1 | 0.1 | 13040 | 760 | 1 | JG12240707071 | 轧0.1，米数控制在23800-23900米；脱脂分一包10500米 |  |  |  |  | 11623 | 6
铬钝化 | JG12240703401 | JG12240703401 | 东方铬钝化950 | 返工 | 返工 | 乙 | 李志祥 | 4780 | 4755 | 0.9948 | 6920 | 0.125 | 760 | / | 黄斑 尾部板面辊印轻微发黄 |  |  |  | 30110004 | 铬钝化卷 | 0.125-SPCC |  | 10 | MO002522 | MO002522-010 | GDH001 | 铬钝化模板 | 4780 | 2024-08-10 | 2024-08-10 | 3 | 2024-08-11 08:10:04 | 2024-08-11 08:10:43 | 江苏东方九天新能源材料有限公司 | 285668 | 陈猛 |  |  | 0.125 | 6940 | 760 | 1 | JG12240703401 |  | 0 | 来料黄斑 尾板面辊印轻微发黄 色差 条印 | 否 | 否 |  | 10
铬钝化 | JG12240703631 | JG12240703631 | 东方铬钝化950 | 合格 | 合格品 | 乙 | 李志祥 | 4840 | 4811 | 0.994 | 6900 | 0.125 | 760 | / |  | 30210004 | 光亮卷 | 0.125-SPCC | 30110004 | 铬钝化卷 | 0.125-SPCC |  | 10 | MO002522 | MO002522-008 | GDH001 | 铬钝化模板 | 4840 | 2024-08-10 | 2024-08-10 | 5 | 2024-08-11 06:56:41 | 2024-08-11 08:09:56 | 江苏东方九天新能源材料有限公司 | 285666 | 陈猛 |  |  | 0.125 | 6930 | 760 | 1 | JG12240703631 |  | 1 | 色差 条印 乳化斑 | 是 | 是 | 73 | 8
最终平整 | JG122407032922 | JG1224070329 | 东方850平整 | 合格 | 合格品 | 甲 | 陈俊华,钱琨 | 2480 | 2480 | 1 | 4330 | 0.1 | 760 | 平整 |  | 20100142 | 轧硬 | 0.4*760-SPCC | 30210015 | 光亮卷 | 0.1-SPCC |  | 60 | MO001991 | MO001991-007-02-02 | GLJ002 | 东方光亮卷前处理（0.4轧0.1mm) | 13330 | 2024-07-24 | 2024-08-15 | 5 | 2024-08-11 07:28:57 | 2024-08-11 07:57:27 | 江苏东方九天新能源材料有限公司 |  | 陈俊华 |  | 1 | 0.1 | 4330 | 760 | 1 | JG122407032922 | 轧0.1，米数控制在22800-22900米，脱脂分一包9200米。 | 1 |  | 是 | 是 | 3904 | 7
最终平整 | JG122407032921 | JG1224070329 | 东方850平整 | 合格 | 让步接收 | 甲 | 陈俊华,钱琨 | 3660 | 3660 | 1 | 6400 | 0.1 | 760 | 平整 | 371.7米传73.1mm孔洞（0.07mm2） | 20100142 | 轧硬 | 0.4*760-SPCC | 30210015 | 光亮卷 | 0.1-SPCC |  | 60 | MO001991 | MO001991-007-02-01 | GLJ002 | 东方光亮卷前处理（0.4轧0.1mm) | 13330 | 2024-07-24 | 2024-08-15 | 5 | 2024-08-11 07:28:57 | 2024-08-11 07:57:27 | 江苏东方九天新能源材料有限公司 |  | 陈俊华 |  | 1 | 0.1 | 6400 | 760 | 1 | JG122407032921 | 轧0.1，米数控制在22800-22900米，脱脂分一包9200米。 | 1 | K孔洞(371.7米传73.1MM0.07MM2) | 是 | 是 | 3904 | 7
一次脱脂 | DL00240700542 | DL0024070054 | 东方950脱脂2# | 合格 | 让步接收 | 甲 | 韩成飞,周志平 | 5825 | 5825 | 1 | 2040 | 0.6 | 610 | 昆山宝必达:脱脂(单位张力6.0）、转650轧机 | S色差条印() |  |  |  | 31010056 | 小品种钢卷 | 0.54-SPCC |  | 10 | MO002358 | MO002358-002-02 | XPZG001 | 小品种钢前处理模板 | 11690 | 2024-08-05 | 2024-08-19 | 3 | 2024-08-11 07:02:50 | 2024-08-11 07:49:24 | 江苏东方九天新能源材料有限公司 |  | 周志平 |  | 1 | 0.6 | 2040 | 610 | 1 | DL00240700542 | 昆山宝必达:(0.54*610),厚度±0.01mm，HV85-105,粗糙度0.5-0.8μM，卷重2-3吨 |  | S色差条印() |  |  |  | 2
一次脱脂 | DL00240700541 | DL0024070054 | 东方950脱脂2# | 合格 | 让步接收 | 甲 | 韩成飞,周志平 | 5855 | 5855 | 1 | 2050 | 0.6 | 610 | 昆山宝必达:脱脂(单位张力6.0）、转650轧机 | S色差条印() |  |  |  | 31010056 | 小品种钢卷 | 0.54-SPCC |  | 10 | MO002358 | MO002358-002-01 | XPZG001 | 小品种钢前处理模板 | 11690 | 2024-08-05 | 2024-08-19 | 3 | 2024-08-11 07:02:50 | 2024-08-11 07:49:24 | 江苏东方九天新能源材料有限公司 |  | 周志平 |  | 1 | 0.6 | 2050 | 610 | 1 | DL00240700541 | 昆山宝必达:(0.54*610),厚度±0.01mm，HV85-105,粗糙度0.5-0.8μM，卷重2-3吨 |  | S色差条印() |  |  |  | 2
最终平整 | JG122407032512 | JG1224070325 | 东方850平整 | 返工 | 返工 | 甲 | 陈俊华,钱琨 | 3815 | 3800 | 0.9961 | 6640 | 0.1 | 760 | 平整 | 传15CM轻微花辊印 |  |  |  | 30210015 | 光亮卷 | 0.1-SPCC |  | 60 | MO001991 | MO001991-012-01-02 | GLJ002 | 东方光亮卷前处理（0.4轧0.1mm) | 13540 | 2024-07-24 | 2024-08-15 | 3 | 2024-08-11 07:27:07 | 2024-08-11 07:28:07 | 江苏东方九天新能源材料有限公司 | 256391 | 陈俊华 |  |  | 0.1 | 6500 | 760 | 1 | JG122407032512 | 轧0.1，米数控制在22800-22900米，脱脂分一包9200米。 | 1 | H花辊印(来料传15CM，轻微) |  |  | 13873 | 12
一次脱脂 | DL00240700532 | DL0024070053 | 东方950脱脂2# | 合格 | 让步接收 | 甲 | 韩成飞,周志平 | 5820 | 5820 | 1 | 2040 | 0.6 | 610 | 昆山宝必达:脱脂(单位张力6.0）、转650轧机 | S色差条印() |  |  |  | 31010056 | 小品种钢卷 | 0.54-SPCC |  | 10 | MO002358 | MO002358-001-02 | XPZG001 | 小品种钢前处理模板 | 11680 | 2024-08-05 | 2024-08-19 | 3 | 2024-08-11 06:52:41 | 2024-08-11 06:57:25 | 江苏东方九天新能源材料有限公司 |  | 周志平 |  | 1 | 0.6 | 2040 | 610 | 1 | DL00240700532 | 昆山宝必达:(0.54*610),厚度±0.01mm，HV85-105,粗糙度0.5-0.8μM，卷重2-3吨 |  | S色差条印() |  |  |  | 1
一次脱脂 | DL00240700531 | DL0024070053 | 东方950脱脂2# | 合格 | 让步接收 | 甲 | 韩成飞,周志平 | 5835 | 5835 | 1 | 2050 | 0.6 | 610 | 昆山宝必达:脱脂(单位张力6.0）、转650轧机 | S色差条印() |  |  |  | 31010056 | 小品种钢卷 | 0.54-SPCC |  | 10 | MO002358 | MO002358-001-01 | XPZG001 | 小品种钢前处理模板 | 11680 | 2024-08-05 | 2024-08-19 | 3 | 2024-08-11 06:52:41 | 2024-08-11 06:57:25 | 江苏东方九天新能源材料有限公司 |  | 周志平 |  | 1 | 0.6 | 2050 | 610 | 1 | DL00240700531 | 昆山宝必达:(0.54*610),厚度±0.01mm，HV85-105,粗糙度0.5-0.8μM，卷重2-3吨 |  | S色差条印() |  |  |  | 1
铬钝化 | JG122406026312 | JG122406026312 | 东方铬钝化950 | 合格 | 合格品 | 乙 | 李志祥 | 4120 | 4063 | 0.9862 | 7130 | 0.1 | 760 | / |  | 30210015 | 光亮卷 | 0.1-SPCC | 30110014 | 铬钝化卷 | 0.1-SPCC |  | 10 | MO002522 | MO002522-002 | GDH001 | 铬钝化模板 | 4120 | 2024-08-10 | 2024-08-10 | 5 | 2024-08-11 06:54:47 | 2024-08-11 06:56:17 | 江苏东方九天新能源材料有限公司 | 285659 | 陈猛 |  |  | 0.1 | 7230 | 760 | 1 | JG122406026312 |  | 1 | 色差 条印 乳化斑 | 是 | 是 | 2 | 2
铬钝化 | JG1224060265222 | JG122406026522 | 东方铬钝化950 | 合格 | 合格品 | 乙 | 李志祥 | 2323 | 2323 | 1 | 4020 | 0.1 | 760 | / |  | 30210015 | 光亮卷 | 0.1-SPCC | 30110014 | 铬钝化卷 | 0.1-SPCC |  | 10 | MO002522 | MO002522-007-02 | GDH001 | 铬钝化模板 | 4720 | 2024-08-10 | 2024-08-10 | 5 | 2024-08-11 04:19:19 | 2024-08-11 06:54:31 | 江苏东方九天新能源材料有限公司 |  | 陈猛 |  | 1 | 0.1 | 4020 | 760 | 1 | JG1224060265222 |  | 1 | 细条印 乳化斑尾50米停机斑 | 是 | 是 | 232 | 7
铬钝化 | JG1224060265221 | JG122406026522 | 东方铬钝化950 | 合格 | 合格品 | 乙 | 李志祥 | 2371 | 2371 | 1 | 4100 | 0.1 | 760 | / |  | 30210015 | 光亮卷 | 0.1-SPCC | 30110014 | 铬钝化卷 | 0.1-SPCC |  | 10 | MO002522 | MO002522-007-01 | GDH001 | 铬钝化模板 | 4720 | 2024-08-10 | 2024-08-10 | 5 | 2024-08-11 04:19:19 | 2024-08-11 06:54:31 | 江苏东方九天新能源材料有限公司 |  | 陈猛 |  | 1 | 0.1 | 4100 | 760 | 1 | JG1224060265221 |  | 1 | 细条印 乳化斑 | 是 | 是 | 232 | 7
最终平整 | JG12240703252 | JG1224070325 | 东方850平整 | 返工 | 返工 | 甲 | 陈俊华,钱琨 | 3020 | 3000 | 0.9934 | 5260 | 0.1 | 760 | 平整 | 操10CM松花印重，平后偶有叠带 |  |  |  | 30210015 | 光亮卷 | 0.1-SPCC |  | 60 | MO001991 | MO001991-012-02 | GLJ002 | 东方光亮卷前处理（0.4轧0.1mm) | 13540 | 2024-07-24 | 2024-08-15 | 3 | 2024-08-11 06:23:01 | 2024-08-11 06:43:36 | 江苏东方九天新能源材料有限公司 | 256391 | 陈俊华 |  |  | 0.1 | 5300 | 760 | 1 | JG12240703252 | 轧0.1，米数控制在22800-22900米，脱脂分一包9200米。 | 1 | S松花印(来料操10CM，重，平后偶有叠带) |  |  | 13873 | 12
最终平整 | JG12240703172 | JG1224070317 | 东方850平整 | 合格 | 让步接收 | 甲 | 陈俊华,钱琨 | 6340 | 6340 | 1 | 11100 | 0.1 | 760 | 平整 | 厚薄公差(5570-5575米，公差跳0.107-0.110)，5560米处传5cm黑斑 | 20100142 | 轧硬 | 0.4*760-SPCC | 30210015 | 光亮卷 | 0.1-SPCC |  | 60 | MO001991 | MO001991-018-02 | GLJ002 | 东方光亮卷前处理（0.4轧0.1mm) | 13440 | 2024-07-24 | 2024-08-15 | 5 | 2024-08-11 05:26:41 | 2024-08-11 06:22:04 | 江苏东方九天新能源材料有限公司 | 256397 | 陈俊华 |  |  | 0.1 | 11000 | 760 | 1 | JG12240703172 | 轧0.1，米数控制在22800-22900米，脱脂分一包9200米。 | 1 | H厚薄公差(5570-5575米，公差跳0.107-0.110),H黑斑(5560米处传5CM) | 是 | 是 | 4040 | 18
最终退火 | DL0024070063 | DL0024070063 | 东方20# | 合格 |  | 甲 | 程新华,李龙礼,吴双勇 | 5650 | 5650 | 1 | 2350 | 0.54 | 565 | 昆山富维：退火（620℃），转850平整 |  | 20100072 | 轧硬 | 0.6*565-SPCC | 31010056 | 小品种钢卷 | 0.54-SPCC |  | 40 | MO002187 | MO002187-004 | XPZG001 | 小品种钢前处理模板 | 5755 | 2024-07-29 | 2024-08-06 | 5 | 2024-08-09 10:09:06 | 2024-08-11 06:18:51 | 江苏东方九天新能源材料有限公司 | 267986 | 刘忠于 | 刘忠于 |  | 0.54 | 2350 | 565 | 1 | DL0024070063 | 昆山富维：（0.54*565）厚度公差：+/-0.005mm，HV90-110,粗糙度0.8-1.0um,卷重2-3吨，取A4纸贴打包后贴外面 |  |  | 否 | 否 | 1366 | 4
最终退火 | DL0024070062 | DL0024070062 | 东方20# | 合格 |  | 甲 | 程新华,李龙礼,吴双勇 | 5550 | 5550 | 1 | 2350 | 0.54 | 565 | 昆山富维：退火（620℃），转850平整 |  | 20100072 | 轧硬 | 0.6*565-SPCC | 31010056 | 小品种钢卷 | 0.54-SPCC |  | 40 | MO002187 | MO002187-003 | XPZG001 | 小品种钢前处理模板 | 5670 | 2024-07-29 | 2024-08-06 | 5 | 2024-08-09 10:09:06 | 2024-08-11 06:18:51 | 江苏东方九天新能源材料有限公司 | 267985 | 刘忠于 | 刘忠于 |  | 0.54 | 2350 | 565 | 1 | DL0024070062 | 昆山富维：（0.54*565）厚度公差：+/-0.005mm，HV90-110,粗糙度0.8-1.0um,卷重2-3吨，取A4纸贴打包后贴外面 |  |  | 否 | 否 | 1483 | 3
最终退火 | DL0024070061 | DL0024070061 | 东方20# | 合格 |  | 甲 | 程新华,李龙礼,吴双勇 | 5550 | 5550 | 1 | 2300 | 0.54 | 565 | 昆山富维：退火（620℃），转850平整 |  | 20100072 | 轧硬 | 0.6*565-SPCC | 31010056 | 小品种钢卷 | 0.54-SPCC |  | 40 | MO002187 | MO002187-002 | XPZG001 | 小品种钢前处理模板 | 5675 | 2024-07-29 | 2024-08-06 | 5 | 2024-08-09 10:09:06 | 2024-08-11 06:18:51 | 江苏东方九天新能源材料有限公司 | 267984 | 刘忠于 | 刘忠于 |  | 0.54 | 2300 | 565 | 1 | DL0024070061 | 昆山富维：（0.54*565）厚度公差：+/-0.005mm，HV90-110,粗糙度0.8-1.0um,卷重2-3吨，取A4纸贴打包后贴外面 |  |  | 否 | 否 | 1572 | 2
最终退火 | DL0024070060 | DL0024070060 | 东方20# | 合格 |  | 甲 | 程新华,李龙礼,吴双勇 | 5730 | 5730 | 1 | 2400 | 0.54 | 565 | 昆山富维：退火（620℃），转850平整 |  | 20100072 | 轧硬 | 0.6*565-SPCC | 31010056 | 小品种钢卷 | 0.54-SPCC |  | 40 | MO002187 | MO002187-001 | XPZG001 | 小品种钢前处理模板 | 5845 | 2024-07-29 | 2024-08-06 | 5 | 2024-08-09 10:09:06 | 2024-08-11 06:18:51 | 江苏东方九天新能源材料有限公司 | 267983 | 刘忠于 | 刘忠于 |  | 0.54 | 2400 | 565 | 1 | DL0024070060 | 昆山富维：（0.54*565）厚度公差：+/-0.005mm，HV90-110,粗糙度0.8-1.0um,卷重2-3吨，取A4纸贴打包后贴外面 |  |  | 否 | 否 | 1584 | 1
最终退火 | DL1224070050 | DL1224070050 | 东方20# | 合格 |  | 甲 | 程新华,李龙礼,吴双勇 | 4360 | 4360 | 1 | 2030 | 0.51 | 533 | 昆山富维:退火（620℃），转850平整 |  | 20100067 | 轧硬 | 0.6*533-SPCC | 31010052 | 小品种钢卷 | 0.51-SPCC |  | 40 | MO001951 | MO001951-003 | XPZG001 | 小品种钢前处理模板 | 4475 | 2024-07-23 | 2024-08-04 | 5 | 2024-08-09 10:09:06 | 2024-08-11 06:18:51 | 江苏东方九天新能源材料有限公司 | 255268 | 刘忠于 | 刘忠于 |  | 0.51 | 2030 | 533 | 1 | DL1224070050 | 昆山富维：（0.51*533）厚度公差：+/-0.005mm，HV80-110,粗糙度0.5-0.7um,卷重2-3吨，取A4纸贴打包后贴外面 |  |  | 否 | 否 | 1342 | 3
一次退火 | JG1224070715 | JG1224070715 | 东方8# | 合格 |  | 乙 | 陈国,李楷文,袁亚东 | 13350 | 13350 | 1 | 6050 | 0.4 | 710 | 退火 装炉量20T-45T(620℃),装炉量>45T (630℃） |  | 20100028 | 轧硬 | 0.4*710-SPCC | 30210015 | 光亮卷 | 0.1-SPCC |  | 20 | MO002268 | MO002268-002 | GLJ002 | 东方光亮卷前处理（0.4轧0.1mm) | 13380 | 2024-08-02 | 2024-08-16 | 3 | 2024-08-09 03:09:52 | 2024-08-11 06:18:35 | 江苏东方九天新能源材料有限公司 | 275571 | 刘忠于 | 刘忠于 |  | 0.4 | 6050 | 710 | 1 | JG1224070715 | 轧0.1，米数控制在24500-24600米；脱脂平均分包 |  |  | 否 | 否 |  | 2
一次退火 | JG1224080008 | JG1224080008 | 东方8# | 合格 |  | 乙 | 陈国,李楷文,袁亚东 | 13475 | 13475 | 1 | 6100 | 0.4 | 710 | 退火 装炉量20T-45T(620℃),装炉量>45T (630℃） |  | 20100028 | 轧硬 | 0.4*710-SPCC | 30210015 | 光亮卷 | 0.1-SPCC |  | 20 | MO002264 | MO002264-004 | GLJ002 | 东方光亮卷前处理（0.4轧0.1mm) | 13490 | 2024-08-02 | 2024-08-16 | 3 | 2024-08-09 03:09:52 | 2024-08-11 06:18:35 | 江苏东方九天新能源材料有限公司 | 275356 | 刘忠于 | 刘忠于 |  | 0.4 | 6100 | 710 | 1 | JG1224080008 | 轧0.1，米数控制在24600-24700米；脱脂平均分包 |  |  | 否 | 否 |  | 4
一次退火 | JG1224080007 | JG1224080007 | 东方8# | 合格 |  | 乙 | 陈国,李楷文,袁亚东 | 13460 | 13460 | 1 | 6100 | 0.4 | 710 | 退火 装炉量20T-45T(620℃),装炉量>45T (630℃） |  | 20100028 | 轧硬 | 0.4*710-SPCC | 30210015 | 光亮卷 | 0.1-SPCC |  | 20 | MO002264 | MO002264-003 | GLJ002 | 东方光亮卷前处理（0.4轧0.1mm) | 13480 | 2024-08-02 | 2024-08-16 | 3 | 2024-08-09 03:09:52 | 2024-08-11 06:18:35 | 江苏东方九天新能源材料有限公司 | 275355 | 刘忠于 | 刘忠于 |  | 0.4 | 6100 | 710 | 1 | JG1224080007 | 轧0.1，米数控制在24600-24700米；脱脂平均分包 |  |  | 否 | 否 |  | 3
一次退火 | JG1224070718 | JG1224070718 | 东方8# | 合格 |  | 乙 | 陈国,李楷文,袁亚东 | 13475 | 13475 | 1 | 6100 | 0.4 | 710 | 退火 装炉量20T-45T(620℃),装炉量>45T (630℃） |  | 20100028 | 轧硬 | 0.4*710-SPCC | 30210015 | 光亮卷 | 0.1-SPCC |  | 20 | MO002264 | MO002264-002 | GLJ002 | 东方光亮卷前处理（0.4轧0.1mm) | 13490 | 2024-08-02 | 2024-08-16 | 3 | 2024-08-09 03:09:52 | 2024-08-11 06:18:35 | 江苏东方九天新能源材料有限公司 | 275354 | 刘忠于 | 刘忠于 |  | 0.4 | 6100 | 710 | 1 | JG1224070718 | 轧0.1，米数控制在24600-24700米；脱脂平均分包 |  |  | 否 | 否 |  | 2
一次脱脂 | DL00240800082 | DL0024080008 | 东方950脱脂2# | 合格 | 让步接收 | 甲 | 韩成飞,周志平 | 5540 | 5540 | 1 | 1950 | 0.6 | 610 | 昆山宝必达：脱脂(单位张力6.0)、转650轧机 | S色差条印() |  |  |  | 31010045 | 小品种钢卷 | 0.44-SPCC |  | 10 | MO002356 | MO002356-002-02 | XPZG001 | 小品种钢前处理模板 | 11135 | 2024-08-05 | 2024-08-19 | 3 | 2024-08-11 05:21:08 | 2024-08-11 06:14:23 | 江苏东方九天新能源材料有限公司 |  | 周志平 |  | 1 | 0.6 | 1950 | 610 | 1 | DL00240800082 | 昆山宝必达:(0.44*610),厚度±0.01mm，HV100-120,粗糙度0.7-1.0μM，卷重2-3吨 |  | S色差条印() |  |  |  | 2
一次脱脂 | DL00240800081 | DL0024080008 | 东方950脱脂2# | 合格 | 让步接收 | 甲 | 韩成飞,周志平 | 5540 | 5540 | 1 | 1950 | 0.6 | 610 | 昆山宝必达：脱脂(单位张力6.0)、转650轧机 |  |  |  |  | 31010045 | 小品种钢卷 | 0.44-SPCC |  | 10 | MO002356 | MO002356-002-01 | XPZG001 | 小品种钢前处理模板 | 11135 | 2024-08-05 | 2024-08-19 | 3 | 2024-08-11 05:21:08 | 2024-08-11 06:14:23 | 江苏东方九天新能源材料有限公司 |  | 周志平 |  | 1 | 0.6 | 1950 | 610 | 1 | DL00240800081 | 昆山宝必达:(0.44*610),厚度±0.01mm，HV100-120,粗糙度0.7-1.0μM，卷重2-3吨 |  | 卷芯160米內细划伤 |  |  |  | 2
最终脱脂 | JG12240703422 | JG12240703422 | 东方950脱脂1# | 合格 | 合格品 | 甲 | 关莫平,王建军 | 8500 | 8470 | 0.9965 | 14700 | 0.1 | 760 | 脱脂（950-1） |  | 20500021 | 光亮卷半成品 | 0.4-SPCC | 30210015 | 光亮卷 | 0.1-SPCC |  | 40 | MO002447 | MO002447-002 | GLJ002 | 东方光亮卷前处理（0.4轧0.1mm) | 8560 | 2024-08-07 | 2024-08-17 | 3 | 2024-08-11 04:52:48 | 2024-08-11 06:09:24 | 江苏东方九天新能源材料有限公司 | 261530 | 王建军 |  |  | 0.1 | 14700 | 760 | 1 | JG12240703422 | 已退火，轧0.1，米数控制在14400-14500米 |  |  | 否 | 否 |  | 2
最终冷轧 | JG1224070318 | JG1224070318 | 东方850轧机 | 合格 | 合格品 | 乙 | 肖勋民 | 13450 | 13300 | 0.9888 | 22600 | 0.1 | 760 | 850轧机普光辊(Ra0.4-0.6μm)轧制0.1mm(0.4-0.25-0.15-0.115-0.1) |  | 20100142 | 轧硬 | 0.4*760-SPCC | 30210015 | 光亮卷 | 0.1-SPCC |  | 30 | MO001991 | MO001991-021 | GLJ002 | 东方光亮卷前处理（0.4轧0.1mm) | 13450 | 2024-07-24 | 2024-08-15 | 3 | 2024-08-11 05:45:12 | 2024-08-11 05:45:47 | 江苏东方九天新能源材料有限公司 | 256408 | 肖勋民 |  |  | 0.4 | 5755 | 760 | 1 | JG1224070318 | 轧0.1，米数控制在22800-22900米，脱脂分一包9200米。 |  |  | 否 | 否 |  | 21
最终平整 | JG12240703162 | JG1224070316 | 东方850平整 | 合格 | 合格品 | 甲 | 陈俊华,钱琨 | 5815 | 5800 | 0.9974 | 10170 | 0.1 | 760 | 平整 |  | 20100142 | 轧硬 | 0.4*760-SPCC | 30210015 | 光亮卷 | 0.1-SPCC |  | 60 | MO001991 | MO001991-020-02 | GLJ002 | 东方光亮卷前处理（0.4轧0.1mm) | 13500 | 2024-07-24 | 2024-08-15 | 5 | 2024-08-11 03:20:09 | 2024-08-11 05:26:25 | 江苏东方九天新能源材料有限公司 | 256399 | 陈俊华 |  |  | 0.1 | 10100 | 760 | 1 | JG12240703162 | 轧0.1，米数控制在22800-22900米，脱脂分一包9200米。 | 1 |  | 是 | 是 | 5350 | 20
一次脱脂 | DL00240800072 | DL0024080007 | 东方950脱脂2# | 合格 | 让步接收 | 甲 | 韩成飞,周志平 | 5555 | 5555 | 1 | 1940 | 0.6 | 610 | 昆山宝必达：脱脂(单位张力6.0)、转650轧机 | S色差条印() |  |  |  | 31010045 | 小品种钢卷 | 0.44-SPCC |  | 10 | MO002356 | MO002356-001-02 | XPZG001 | 小品种钢前处理模板 | 11130 | 2024-08-05 | 2024-08-19 | 3 | 2024-08-11 05:10:26 | 2024-08-11 05:16:24 | 江苏东方九天新能源材料有限公司 |  | 周志平 |  | 1 | 0.6 | 1940 | 610 | 1 | DL00240800072 | 昆山宝必达:(0.44*610),厚度±0.01mm，HV100-120,粗糙度0.7-1.0μM，卷重2-3吨 |  | S色差条印() |  |  |  | 1
一次脱脂 | DL00240800071 | DL0024080007 | 东方950脱脂2# | 合格 | 让步接收 | 甲 | 韩成飞,周志平 | 5545 | 5545 | 1 | 1950 | 0.6 | 610 | 昆山宝必达：脱脂(单位张力6.0)、转650轧机 | S色差条印() |  |  |  | 31010045 | 小品种钢卷 | 0.44-SPCC |  | 10 | MO002356 | MO002356-001-01 | XPZG001 | 小品种钢前处理模板 | 11130 | 2024-08-05 | 2024-08-19 | 3 | 2024-08-11 05:10:26 | 2024-08-11 05:16:24 | 江苏东方九天新能源材料有限公司 |  | 周志平 |  | 1 | 0.6 | 1950 | 610 | 1 | DL00240800071 | 昆山宝必达:(0.44*610),厚度±0.01mm，HV100-120,粗糙度0.7-1.0μM，卷重2-3吨 |  | S色差条印() |  |  |  | 1
一次脱脂 | JG1224080156 | JG1224080156 | 东方950脱脂1# | 合格 | 合格品 | 甲 | 关莫平,王建军 | 14110 | 14060 | 0.9965 | 6000 | 0.4 | 760 | 脱脂（950-2） |  | 20100142 | 轧硬 | 0.4*760-SPCC | 30210015 | 光亮卷 | 0.1-SPCC |  | 10 | MO002529 | MO002529-004 | GLJ002 | 东方光亮卷前处理（0.4轧0.1mm) | 14110 | 2024-08-10 | 2024-08-10 | 3 | 2024-08-11 04:16:31 | 2024-08-11 04:52:17 | 江苏东方九天新能源材料有限公司 | 286094 | 王建军 |  |  | 0.4 | 0 | 760 | 1 | JG1224080156 |  |  |  | 否 | 否 |  | 4
镍钝化 | DL002407003326 | DL00240700332 | 东方镍钝化750 | 合格 | 让步接收 | 乙 | 王晶晶 | 1293 | 1293 | 1 | 2260 | 0.12 | 610 | 泰德通：750镍钝化工段镀镍，HV100-120,镀层≥1.2μM，纸管芯 ,整卷发货 | X线条印(来料板面线条印，细划伤印，镀后不明显) | 20600023 | 镍钝化卷半成品 | 0.12-SPCC | 31310005 | 镍钝化卷 | 0.12-SPCC |  | 10 | MO002455 | MO002455-002-06 | NDH001 | 镍钝化模板 | 5900 | 2024-08-08 | 2024-08-15 | 5 | 2024-08-10 20:36:22 | 2024-08-11 04:25:04 | 江苏东方九天新能源材料有限公司 |  | 王晶晶 |  | 1 | 0.12 | 2260 | 610 | 1 | DL002407003326 | 泰德通(0.12*610)双面镀镍，镀层厚度≥1.2um，HV90-110；卷重≤1.5吨 | 1 | X线条印(来料板面线条印，细划伤印，镀后不明显) | 是 | 是 | 547 | 2
镍钝化 | DL002407003325 | DL00240700332 | 东方镍钝化750 | 合格 | 让步接收 | 乙 | 王晶晶 | 1113 | 1113 | 1 | 1950 | 0.12 | 610 | 泰德通：750镍钝化工段镀镍，HV100-120,镀层≥1.2μM，纸管芯 ,整卷发货 | X线条印()X线条印(来料板面线条印，细划伤印，镀后不明显) | 20600023 | 镍钝化卷半成品 | 0.12-SPCC | 31310005 | 镍钝化卷 | 0.12-SPCC |  | 10 | MO002455 | MO002455-002-05 | NDH001 | 镍钝化模板 | 5900 | 2024-08-08 | 2024-08-15 | 5 | 2024-08-10 20:36:22 | 2024-08-11 04:25:04 | 江苏东方九天新能源材料有限公司 |  | 王晶晶 |  | 1 | 0.12 | 1950 | 610 | 1 | DL002407003325 | 泰德通(0.12*610)双面镀镍，镀层厚度≥1.2um，HV90-110；卷重≤1.5吨 | 1 | X线条印(来料板面线条印，细划伤印，镀后不明显) | 是 | 是 | 547 | 2
镍钝化 | DL002407003324 | DL00240700332 | 东方镍钝化750 | 合格 | 让步接收 | 乙 | 王晶晶 | 1113 | 1113 | 1 | 1950 | 0.12 | 610 | 泰德通：750镍钝化工段镀镍，HV100-120,镀层≥1.2μM，纸管芯 ,整卷发货 | X线条印(来料板面线条印，细划伤印，镀后不明显) | 20600023 | 镍钝化卷半成品 | 0.12-SPCC | 31310005 | 镍钝化卷 | 0.12-SPCC |  | 10 | MO002455 | MO002455-002-04 | NDH001 | 镍钝化模板 | 5900 | 2024-08-08 | 2024-08-15 | 5 | 2024-08-10 20:36:22 | 2024-08-11 04:25:04 | 江苏东方九天新能源材料有限公司 |  | 王晶晶 |  | 1 | 0.12 | 1950 | 610 | 1 | DL002407003324 | 泰德通(0.12*610)双面镀镍，镀层厚度≥1.2um，HV90-110；卷重≤1.5吨 | 1 | X线条印(来料板面线条印，细划伤印，镀后不明显) | 是 | 是 | 547 | 2
镍钝化 | DL002407003323 | DL00240700332 | 东方镍钝化750 | 合格 | 让步接收 | 乙 | 王晶晶 | 1113 | 1113 | 1 | 1950 | 0.12 | 610 | 泰德通：750镍钝化工段镀镍，HV100-120,镀层≥1.2μM，纸管芯 ,整卷发货 | X线条印(来料板面线条印，细划伤印，镀后不明显) | 20600023 | 镍钝化卷半成品 | 0.12-SPCC | 31310005 | 镍钝化卷 | 0.12-SPCC |  | 10 | MO002455 | MO002455-002-03 | NDH001 | 镍钝化模板 | 5900 | 2024-08-08 | 2024-08-15 | 5 | 2024-08-10 20:36:22 | 2024-08-11 04:25:04 | 江苏东方九天新能源材料有限公司 |  | 王晶晶 |  | 1 | 0.12 | 1950 | 610 | 1 | DL002407003323 | 泰德通(0.12*610)双面镀镍，镀层厚度≥1.2um，HV90-110；卷重≤1.5吨 | 1 | X线条印(来料板面线条印，细划伤印，镀后不明显) | 是 | 是 | 547 | 2
镍钝化 | DL002407003322 | DL00240700332 | 东方镍钝化750 | 合格 | 让步接收 | 乙 | 王晶晶 | 1113 | 1113 | 1 | 1950 | 0.12 | 610 | 泰德通：750镍钝化工段镀镍，HV100-120,镀层≥1.2μM，纸管芯 ,整卷发货 | X线条印(来料板面线条印，细划伤印，镀后不明显) | 20600023 | 镍钝化卷半成品 | 0.12-SPCC | 31310005 | 镍钝化卷 | 0.12-SPCC |  | 10 | MO002455 | MO002455-002-02 | NDH001 | 镍钝化模板 | 5900 | 2024-08-08 | 2024-08-15 | 5 | 2024-08-10 20:36:22 | 2024-08-11 04:25:04 | 江苏东方九天新能源材料有限公司 |  | 王晶晶 |  | 1 | 0.12 | 1950 | 610 | 1 | DL002407003322 | 泰德通(0.12*610)双面镀镍，镀层厚度≥1.2um，HV90-110；卷重≤1.5吨 | 1 | X线条印(来料板面线条印，细划伤印，镀后不明显) | 是 | 是 | 547 | 2
镍钝化 | DL002407003321 | DL00240700332 | 东方镍钝化750 | 其他入库 | 报废品 | 乙 | 王晶晶 | 262 | 262 | 1 | 460 | 0.12 | 610 | 泰德通：750镍钝化工段镀镍，HV100-120,镀层≥1.2μM，纸管芯 ,整卷发货 | K孔洞(来料孔洞，顶伤重。报废460米),D顶伤() |  |  |  | 31310005 | 镍钝化卷 | 0.12-SPCC |  | 10 | MO002455 | MO002455-002-01 | NDH001 | 镍钝化模板 | 5900 | 2024-08-08 | 2024-08-15 | 5 | 2024-08-10 20:36:22 | 2024-08-11 04:25:04 | 江苏东方九天新能源材料有限公司 |  | 王晶晶 |  | 1 | 0.12 | 460 | 610 | 1 | DL002407003321 | 泰德通(0.12*610)双面镀镍，镀层厚度≥1.2um，HV90-110；卷重≤1.5吨 | 1 | K孔洞(来料孔洞，顶伤重。报废460米),D顶伤() | 是 | 是 | 547 | 2
铬钝化 | JG122407036722 | JG122407036722 | 东方铬钝化950 | 合格 | 让步接收 | 乙 | 李志祥 | 2600 | 2583 | 0.9935 | 4590 | 0.1 | 760 | / | 花辊印 |  |  |  | 30110014 | 铬钝化卷 | 0.1-SPCC |  | 10 | MO002522 | MO002522-001 | GDH001 | 铬钝化模板 | 2600 | 2024-08-10 | 2024-08-10 | 5 | 2024-08-11 03:56:45 | 2024-08-11 04:18:39 | 江苏东方九天新能源材料有限公司 | 285658 | 陈猛 |  |  | 0.1 | 4600 | 760 | 1 | JG122407036722 |  | 1 | 花辊印 乳化斑 色差 条印 | 是 | 是 | 22 | 1
一次脱脂 | JG1224080155 | JG1224080155 | 东方950脱脂1# | 合格 | 合格品 | 甲 | 关莫平,王建军 | 14110 | 14060 | 0.9965 | 6000 | 0.4 | 760 | 脱脂（950-2） |  | 20100142 | 轧硬 | 0.4*760-SPCC | 30210015 | 光亮卷 | 0.1-SPCC |  | 10 | MO002529 | MO002529-003 | GLJ002 | 东方光亮卷前处理（0.4轧0.1mm) | 14110 | 2024-08-10 | 2024-08-10 | 3 | 2024-08-11 03:22:13 | 2024-08-11 04:03:29 | 江苏东方九天新能源材料有限公司 | 286093 | 王建军 |  |  | 0.4 | 0 | 760 | 1 | JG1224080155 |  |  |  | 否 | 否 |  | 3
铬钝化 | JG122406026311 | JG122406026311 | 东方铬钝化950 | 合格 | 合格品 | 乙 | 李志祥 | 3270 | 3247 | 0.993 | 5700 | 0.1 | 760 | / | 孔洞1358米大小0.27操侧365 | 30210015 | 光亮卷 | 0.1-SPCC | 30110014 | 铬钝化卷 | 0.1-SPCC |  | 10 | MO002522 | MO002522-003 | GDH001 | 铬钝化模板 | 3270 | 2024-08-10 | 2024-08-10 | 5 | 2024-08-11 03:53:59 | 2024-08-11 03:55:46 | 江苏东方九天新能源材料有限公司 | 285660 | 陈猛 |  |  | 0.1 | 5740 | 760 | 1 | JG122406026311 |  | 1 | 孔洞1358米大小0.27操侧365 | 是 | 是 | 2 | 3
铬钝化 | JG122407032913 | JG12240703291 | 东方铬钝化950 | 合格 | 合格品 | 乙 | 李志祥 | 2301 | 2301 | 1 | 4010 | 0.1 | 760 | / |  | 30210015 | 光亮卷 | 0.1-SPCC | 30110014 | 铬钝化卷 | 0.1-SPCC |  | 10 | MO002522 | MO002522-005-03 | GDH001 | 铬钝化模板 | 7010 | 2024-08-10 | 2024-08-10 | 5 | 2024-08-11 01:43:31 | 2024-08-11 03:53:12 | 江苏东方九天新能源材料有限公司 |  | 陈猛 |  | 1 | 0.1 | 4010 | 760 | 1 | JG122407032913 |  | 1 | 色差 乳化斑 条印 | 是 | 是 | 173 | 5
铬钝化 | JG122407032912 | JG12240703291 | 东方铬钝化950 | 合格 | 合格品 | 乙 | 李志祥 | 2339 | 2339 | 1 | 4070 | 0.1 | 760 | / |  | 30210015 | 光亮卷 | 0.1-SPCC | 30110014 | 铬钝化卷 | 0.1-SPCC |  | 10 | MO002522 | MO002522-005-02 | GDH001 | 铬钝化模板 | 7010 | 2024-08-10 | 2024-08-10 | 5 | 2024-08-11 01:43:31 | 2024-08-11 03:53:12 | 江苏东方九天新能源材料有限公司 |  | 陈猛 |  | 1 | 0.1 | 4070 | 760 | 1 | JG122407032912 |  | 1 | 色差 乳化斑 条印 | 是 | 是 | 173 | 5
铬钝化 | JG122407032911 | JG12240703291 | 东方铬钝化950 | 合格 | 合格品 | 乙 | 李志祥 | 2339 | 2339 | 1 | 4070 | 0.1 | 760 | / |  | 30210015 | 光亮卷 | 0.1-SPCC | 30110014 | 铬钝化卷 | 0.1-SPCC |  | 10 | MO002522 | MO002522-005-01 | GDH001 | 铬钝化模板 | 7010 | 2024-08-10 | 2024-08-10 | 5 | 2024-08-11 01:43:31 | 2024-08-11 03:53:12 | 江苏东方九天新能源材料有限公司 |  | 陈猛 |  | 1 | 0.1 | 4070 | 760 | 1 | JG122407032911 |  | 1 | 色差 乳化斑 条印 | 是 | 是 | 173 | 5
一次脱脂 | DL1224070090 | DL1224070090 | 东方950脱脂2# | 合格 | 让步接收 | 甲 | 韩成飞,周志平 | 6330 | 6315 | 0.9976 | 1100 | 1.2 | 610 | 泰兴双永:脱脂（单位张力3.5）、转650轧机 | 条印色差 |  |  |  | 31010072 | 小品种钢卷 | 0.75-SPCC |  | 10 | MO002415 | MO002415-002 | XPZG001 | 小品种钢前处理模板 | 6330 | 2024-08-07 | 2024-08-18 | 3 | 2024-08-11 03:39:25 | 2024-08-11 03:41:01 | 江苏东方九天新能源材料有限公司 | 282423 | 周志平 |  |  | 1.2 | 1120 | 610 | 1 | DL1224070090 | 泰兴双永：（0.75*610）厚度0.73-0.76，HV90-110粗糙度0.7-0.9μM |  | 条印色差 | 否 | 否 |  | 2
最终平整 | JG12240703262 | JG1224070326 | 东方850平整 | 合格 | 合格品 | 甲 | 陈俊华,钱琨 | 5895 | 5900 | 1.0008 | 10290 | 0.1 | 760 | 平整 |  | 20100142 | 轧硬 | 0.4*760-SPCC | 30210015 | 光亮卷 | 0.1-SPCC |  | 60 | MO001991 | MO001991-014-02 | GLJ002 | 东方光亮卷前处理（0.4轧0.1mm) | 13560 | 2024-07-24 | 2024-08-15 | 5 | 2024-08-11 02:51:48 | 2024-08-11 03:19:51 | 江苏东方九天新能源材料有限公司 | 256393 | 陈俊华 |  |  | 0.1 | 10250 | 760 | 1 | JG12240703262 | 轧0.1，米数控制在22800-22900米，脱脂分一包9200米。 | 1 |  | 是 | 是 | 4593 | 14
一次脱脂 | JG1224080153 | JG1224080153 | 东方950脱脂1# | 合格 | 合格品 | 甲 | 关莫平,王建军 | 14160 | 14105 | 0.9961 | 6025 | 0.4 | 760 | 脱脂（950-2） |  | 20100142 | 轧硬 | 0.4*760-SPCC | 30210015 | 光亮卷 | 0.1-SPCC |  | 10 | MO002529 | MO002529-001 | GLJ002 | 东方光亮卷前处理（0.4轧0.1mm) | 14160 | 2024-08-10 | 2024-08-10 | 3 | 2024-08-11 02:29:23 | 2024-08-11 03:16:10 | 江苏东方九天新能源材料有限公司 | 286091 | 王建军 |  |  | 0.4 | 0 | 760 | 1 | JG1224080153 |  |  |  | 否 | 否 |  | 1
一次脱脂 | DL00240800062 | DL0024080006 | 东方950脱脂2# | 其他入库 | 半成品退库 | 甲 | 韩成飞,周志平 | 5570 | 5570 | 1 | 1960 | 0.6 | 610 | 昆山宝必达：脱脂(单位张力6.0)、转650轧机 |  | 20200067 | 小品种钢半成品 | 0.6-SPCC | 20200067 | 小品种钢半成品 | 0.6-SPCC |  | 10 | MO002355 | MO002355-003-02 | XPZG001 | 小品种钢前处理模板 | 11285 | 2024-08-05 | 2024-08-19 | 3 | 2024-08-11 02:36:33 | 2024-08-11 03:05:47 | 江苏东方九天新能源材料有限公司 |  | 周志平 |  | 1 | 0.6 | 1960 | 610 | 1 | DL00240800062 | 昆山宝必达:(0.43*610),厚度±0.01mm，HV100-120,粗糙度0.7-1.0μM，卷重2-3吨 | 1 | 板面有锈斑点 | 是 | 是 | 87 | 3
一次脱脂 | DL00240800061 | DL0024080006 | 东方950脱脂2# | 其他入库 | 半成品退库 | 甲 | 韩成飞,周志平 | 5620 | 5620 | 1 | 1980 | 0.6 | 610 | 昆山宝必达：脱脂(单位张力6.0)、转650轧机 |  | 20200067 | 小品种钢半成品 | 0.6-SPCC | 20200067 | 小品种钢半成品 | 0.6-SPCC |  | 10 | MO002355 | MO002355-003-01 | XPZG001 | 小品种钢前处理模板 | 11285 | 2024-08-05 | 2024-08-19 | 3 | 2024-08-11 02:36:33 | 2024-08-11 03:05:47 | 江苏东方九天新能源材料有限公司 |  | 周志平 |  | 1 | 0.6 | 1980 | 610 | 1 | DL00240800061 | 昆山宝必达:(0.43*610),厚度±0.01mm，HV100-120,粗糙度0.7-1.0μM，卷重2-3吨 | 1 | 板面有锈斑点 | 处理中 |  | 87 | 3
最终平整 | JG12240703261 | JG1224070326 | 东方850平整 | 合格 | 合格品 | 甲 | 陈俊华,钱琨 | 7485 | 7490 | 1.0007 | 13090 | 0.1 | 760 | 平整 |  | 20100142 | 轧硬 | 0.4*760-SPCC | 30210015 | 光亮卷 | 0.1-SPCC |  | 60 | MO001991 | MO001991-014-01 | GLJ002 | 东方光亮卷前处理（0.4轧0.1mm) | 13560 | 2024-07-24 | 2024-08-15 | 5 | 2024-08-11 02:24:53 | 2024-08-11 02:51:34 | 江苏东方九天新能源材料有限公司 | 256393 | 陈俊华 |  |  | 0.1 | 13000 | 760 | 1 | JG12240703261 | 轧0.1，米数控制在22800-22900米，脱脂分一包9200米。 | 1 |  | 是 | 是 | 4593 | 14
一次脱脂 | JG1224080154 | JG1224080154 | 东方950脱脂1# | 合格 | 合格品 | 甲 | 关莫平,王建军 | 14190 | 14150 | 0.9972 | 6020 | 0.4 | 760 | 脱脂（950-2） |  | 20100142 | 轧硬 | 0.4*760-SPCC | 30210015 | 光亮卷 | 0.1-SPCC |  | 10 | MO002529 | MO002529-002 | GLJ002 | 东方光亮卷前处理（0.4轧0.1mm) | 14190 | 2024-08-10 | 2024-08-10 | 3 | 2024-08-11 02:00:24 | 2024-08-11 02:28:59 | 江苏东方九天新能源材料有限公司 | 286092 | 王建军 |  |  | 0.4 | 0 | 760 | 1 | JG1224080154 |  |  |  | 否 | 否 |  | 2
最终冷轧 | JG1224070703 | JG1224070703 | 东方850轧机 | 合格 | 合格品 | 乙 | 肖勋民 | 14245 | 13000 | 0.9126 | 22115 | 0.1 | 760 | 850轧机普光辊(Ra0.4-0.6μm)轧制0.1mm(0.4-0.25-0.15-0.115-0.1) |  | 20100142 | 轧硬 | 0.4*760-SPCC | 30210015 | 光亮卷 | 0.1-SPCC |  | 30 | MO002230 | MO002230-002 | GLJ002 | 东方光亮卷前处理（0.4轧0.1mm) | 14260 | 2024-08-01 | 2024-08-15 | 3 | 2024-08-11 02:27:43 | 2024-08-11 02:28:29 | 江苏东方九天新能源材料有限公司 | 272579 | 肖勋民 |  |  | 0.4 | 6040 | 760 | 1 | JG1224070703 | 轧0.1，米数控制在23800-23900米；脱脂分一包10500米 |  |  | 否 | 否 | 10038 | 2
最终平整 | JG122407031712 | JG1224070317 | 东方850平整 | 其他入库 | 协议品 | 甲 | 陈俊华,钱琨 | 570 | 570 | 1 | 1030 | 0.1 | 760 | 平整 | 短带 |  |  |  | 30210015 | 光亮卷 | 0.1-SPCC |  | 60 | MO001991 | MO001991-018-01-02 | GLJ002 | 东方光亮卷前处理（0.4轧0.1mm) | 13440 | 2024-07-24 | 2024-08-15 | 5 | 2024-08-11 01:31:46 | 2024-08-11 02:24:36 | 江苏东方九天新能源材料有限公司 |  | 陈俊华 |  | 1 | 0.1 | 1030 | 760 | 1 | JG122407031712 | 轧0.1，米数控制在22800-22900米，脱脂分一包9200米。 | 1 |  | 是 | 是 | 4040 | 18
最终平整 | JG122407031711 | JG1224070317 | 东方850平整 | 合格 | 合格品 | 甲 | 陈俊华,钱琨 | 5720 | 5720 | 1 | 10020 | 0.1 | 760 | 平整 |  | 20100142 | 轧硬 | 0.4*760-SPCC | 30210015 | 光亮卷 | 0.1-SPCC |  | 60 | MO001991 | MO001991-018-01-01 | GLJ002 | 东方光亮卷前处理（0.4轧0.1mm) | 13440 | 2024-07-24 | 2024-08-15 | 5 | 2024-08-11 01:31:46 | 2024-08-11 02:24:36 | 江苏东方九天新能源材料有限公司 |  | 陈俊华 |  | 1 | 0.1 | 10020 | 760 | 1 | JG122407031711 | 轧0.1，米数控制在22800-22900米，脱脂分一包9200米。 | 1 |  | 是 | 是 | 4040 | 18
一次脱脂 | DL0024080003 | DL0024080003 | 东方950脱脂2# | 其他入库 | 半成品退库 | 甲 | 韩成飞,周志平 | 7345 | 7325 | 0.9973 | 1280 | 1.2 | 610 | 泰兴双永：脱脂（单位张力3.5）、转650轧机 | 正反面偶有锈斑点 | 20200083 | 小品种钢半成品 | 1.2-SPCC | 20200083 | 小品种钢半成品 | 1.2-SPCC |  | 10 | MO002421 | MO002421-001 | XPZG001 | 小品种钢前处理模板 | 7345 | 2024-08-07 | 2024-08-18 | 5 | 2024-08-11 01:43:49 | 2024-08-11 02:08:24 | 江苏东方九天新能源材料有限公司 | 282479 | 周志平 |  |  | 1.2 | 1285 | 610 | 1 | DL0024080003 | 泰兴双永：（0.39*610）厚度±0.01mm，HV150-170，粗糙度0.7-0.9μM,卷重2-3.5吨 | 1 | 正反面偶有锈斑点 | 是 | 是 | 25 | 1
铬钝化 | JG122407031613 | JG12240703161 | 东方铬钝化950 | 合格 | 合格品 | 甲 | 韩康 | 2397 | 2397 | 1 | 4170 | 0.1 | 760 | / |  | 30210015 | 光亮卷 | 0.1-SPCC | 30110014 | 铬钝化卷 | 0.1-SPCC |  | 10 | MO002522 | MO002522-004-03 | GDH001 | 铬钝化模板 | 7570 | 2024-08-10 | 2024-08-10 | 5 | 2024-08-11 00:09:01 | 2024-08-11 01:42:31 | 江苏东方九天新能源材料有限公司 |  | 孙槐兵 |  | 1 | 0.1 | 4170 | 760 | 1 | JG122407031613 |  | 1 |  | 是 | 是 | 124 | 4
铬钝化 | JG122407031612 | JG12240703161 | 东方铬钝化950 | 合格 | 合格品 | 甲 | 韩康 | 2509 | 2509 | 1 | 4360 | 0.1 | 760 | / |  | 30210015 | 光亮卷 | 0.1-SPCC | 30110014 | 铬钝化卷 | 0.1-SPCC |  | 10 | MO002522 | MO002522-004-02 | GDH001 | 铬钝化模板 | 7570 | 2024-08-10 | 2024-08-10 | 5 | 2024-08-11 00:09:01 | 2024-08-11 01:42:31 | 江苏东方九天新能源材料有限公司 |  | 孙槐兵 |  | 1 | 0.1 | 4360 | 760 | 1 | JG122407031612 |  | 1 |  | 是 | 是 | 124 | 4
铬钝化 | JG122407031611 | JG12240703161 | 东方铬钝化950 | 合格 | 合格品 | 甲 | 韩康 | 2509 | 2509 | 1 | 4360 | 0.1 | 760 | / |  | 30210015 | 光亮卷 | 0.1-SPCC | 30110014 | 铬钝化卷 | 0.1-SPCC |  | 10 | MO002522 | MO002522-004-01 | GDH001 | 铬钝化模板 | 7570 | 2024-08-10 | 2024-08-10 | 5 | 2024-08-11 00:09:01 | 2024-08-11 01:42:31 | 江苏东方九天新能源材料有限公司 |  | 孙槐兵 |  | 1 | 0.1 | 4360 | 760 | 1 | JG122407031611 |  | 1 |  | 是 | 是 | 124 | 4
一次脱脂 | DL00240800052 | DL0024080005 | 东方950脱脂2# | 其他入库 | 半成品退库 | 甲 | 韩成飞,周志平 | 5590 | 5590 | 1 | 1960 | 0.6 | 610 | 昆山宝必达：脱脂(单位张力6.0)、转650轧机 |  | 20200067 | 小品种钢半成品 | 0.6-SPCC | 20200067 | 小品种钢半成品 | 0.6-SPCC |  | 10 | MO002355 | MO002355-001-02 | XPZG001 | 小品种钢前处理模板 | 11290 | 2024-08-05 | 2024-08-19 | 3 | 2024-08-11 00:42:42 | 2024-08-11 01:40:42 | 江苏东方九天新能源材料有限公司 |  | 周志平 |  | 1 | 0.6 | 1960 | 610 | 1 | DL00240800052 | 昆山宝必达:(0.43*610),厚度±0.01mm，HV100-120,粗糙度0.7-1.0μM，卷重2-3吨 | 1 | 板面锈斑点偶有细划伤 | 处理中 |  | 174 | 1
一次脱脂 | DL00240800051 | DL0024080005 | 东方950脱脂2# | 其他入库 | 半成品退库 | 甲 | 韩成飞,周志平 | 5650 | 5650 | 1 | 1980 | 0.6 | 610 | 昆山宝必达：脱脂(单位张力6.0)、转650轧机 |  | 20200067 | 小品种钢半成品 | 0.6-SPCC | 20200067 | 小品种钢半成品 | 0.6-SPCC |  | 10 | MO002355 | MO002355-001-01 | XPZG001 | 小品种钢前处理模板 | 11290 | 2024-08-05 | 2024-08-19 | 3 | 2024-08-11 00:42:42 | 2024-08-11 01:40:42 | 江苏东方九天新能源材料有限公司 |  | 周志平 |  | 1 | 0.6 | 1980 | 610 | 1 | DL00240800051 | 昆山宝必达:(0.43*610),厚度±0.01mm，HV100-120,粗糙度0.7-1.0μM，卷重2-3吨 | 1 | 板面锈斑点偶有细划伤 | 是 | 是 | 174 | 1
最终脱脂 | JG12240703202 | JG1224070320 | 东方950脱脂1# | 合格 | 合格品 | 甲 | 关莫平,王建军 | 6050 | 6050 | 1 | 10620 | 0.1 | 760 | 脱脂（950-1） |  | 20100142 | 轧硬 | 0.4*760-SPCC | 30210015 | 光亮卷 | 0.1-SPCC |  | 40 | MO001991 | MO001991-019-02 | GLJ002 | 东方光亮卷前处理（0.4轧0.1mm) | 13500 | 2024-07-24 | 2024-08-15 | 3 | 2024-08-11 00:51:03 | 2024-08-11 01:40:10 | 江苏东方九天新能源材料有限公司 |  | 何晓健 |  | 1 | 0.1 | 10620 | 760 | 1 | JG12240703202 | 轧0.1，米数控制在22800-22900米，脱脂分一包9200米。 | [5 empty] | 19
最终脱脂 | JG12240703201 | JG1224070320 | 东方950脱脂1# | 合格 | 合格品 | 乙 | 何晓健,张东兵 | 7365 | 7365 | 1 | 12800 | 0.1 | 760 | 脱脂（950-1） |  | 20100142 | 轧硬 | 0.4*760-SPCC | 30210015 | 光亮卷 | 0.1-SPCC |  | 40 | MO001991 | MO001991-019-01 | GLJ002 | 东方光亮卷前处理（0.4轧0.1mm) | 13500 | 2024-07-24 | 2024-08-15 | 3 | 2024-08-11 00:51:03 | 2024-08-11 01:40:10 | 江苏东方九天新能源材料有限公司 |  | 何晓健 |  | 1 | 0.1 | 12800 | 760 | 1 | JG12240703201 | 轧0.1，米数控制在22800-22900米，脱脂分一包9200米。 | [5 empty] | 19
最终平整 | JG12240703151 | JG1224070315 | 东方850平整 | 合格 | 合格品 | 甲 | 陈俊华,钱琨 | 7505 | 7500 | 0.9993 | 12980 | 0.1 | 760 | 平整 | S水锈斑(尾300米) | 20100142 | 轧硬 | 0.4*760-SPCC | 30210015 | 光亮卷 | 0.1-SPCC |  | 60 | MO001991 | MO001991-022-01 | GLJ002 | 东方光亮卷前处理（0.4轧0.1mm) | 13490 | 2024-07-24 | 2024-08-15 | 5 | 2024-08-11 01:30:46 | 2024-08-11 01:31:30 | 江苏东方九天新能源材料有限公司 | 256409 | 陈俊华 |  |  | 0.1 | 12900 | 760 | 1 | JG12240703151 | 轧0.1，米数控制在22800-22900米，脱脂分一包9200米。 | 1 | S水锈斑(尾300米) | 是 | 是 | 4771 | 22
最终冷轧 | JG1224070320 | JG1224070320 | 东方850轧机 | 合格 | 合格品 | 乙 | 吴宏林 | 13480 | 13440 | 0.997 | 23434 | 0.1 | 760 | 850轧机普光辊(Ra0.4-0.6μm)轧制0.1mm(0.4-0.25-0.15-0.115-0.1) | S色差条印() | 20100142 | 轧硬 | 0.4*760-SPCC | 30210015 | 光亮卷 | 0.1-SPCC |  | 30 | MO001991 | MO001991-019 | GLJ002 | 东方光亮卷前处理（0.4轧0.1mm) | 13500 | 2024-07-24 | 2024-08-15 | 3 | 2024-08-11 00:41:02 | 2024-08-11 00:42:16 | 江苏东方九天新能源材料有限公司 | 256398 | 刘爱民 |  |  | 0.4 | 5720 | 760 | 1 | JG1224070320 | 轧0.1，米数控制在22800-22900米，脱脂分一包9200米。 |  | S色差条印() | 否 | 否 |  | 19
最终冷轧 | JG1224070330 | JG1224070330 | 东方850轧机 | 合格 | 合格品 | 乙 | 蔡迎虎 | 13320 | 13300 | 0.9985 | 23280 | 0.1 | 760 | 850轧机普光辊(Ra0.4-0.6μm)轧制0.1mm(0.4-0.25-0.15-0.115-0.1) | S色差条印() | 20100142 | 轧硬 | 0.4*760-SPCC | 30210015 | 光亮卷 | 0.1-SPCC |  | 30 | MO001991 | MO001991-008 | GLJ002 | 东方光亮卷前处理（0.4轧0.1mm) | 13340 | 2024-07-24 | 2024-08-15 | 3 | 2024-08-11 00:38:43 | 2024-08-11 00:40:10 | 江苏东方九天新能源材料有限公司 | 256387 | 刘爱民 |  |  | 0.4 | 5750 | 760 | 1 | JG1224070330 | 轧0.1，米数控制在22800-22900米，脱脂分一包9200米。 |  | S色差条印() | 否 | 否 | 9847 | 8
最终冷轧 | JG1224070699 | JG1224070699 | 东方850轧机 | 合格 | 合格品 | 乙 | 吴宏林 | 14100 | 13300 | 0.9433 | 22900 | 0.1 | 760 | 850轧机普光辊(Ra0.4-0.6μm)轧制0.1mm(0.4-0.25-0.15-0.115-0.1) | S色差条印() | 20100142 | 轧硬 | 0.4*760-SPCC | 30210015 | 光亮卷 | 0.1-SPCC |  | 30 | MO002242 | MO002242-003 | GLJ002 | 东方光亮卷前处理（0.4轧0.1mm) | 14120 | 2024-08-01 | 2024-08-15 | 3 | 2024-08-11 00:36:11 | 2024-08-11 00:37:49 | 江苏东方九天新能源材料有限公司 | 273577 | 刘爱民 |  |  | 0.4 | 5980 | 760 | 1 | JG1224070699 | 轧0.1，米数控制在24400-24500米；脱脂平均分包 |  | S色差条印() | 否 | 否 |  | 3
最终冷轧 | JG1224070338 | JG1224070338 | 东方850轧机 | 合格 | 合格品 | 乙 | 蔡迎虎 | 13505 | 13470 | 0.9974 | 23200 | 0.1 | 760 | 850轧机普光辊(Ra0.4-0.6μm)轧制0.1mm(0.4-0.25-0.15-0.115-0.1) |  | 20100142 | 轧硬 | 0.4*760-SPCC | 30210015 | 光亮卷 | 0.1-SPCC |  | 30 | MO001991 | MO001991-006 | GLJ002 | 东方光亮卷前处理（0.4轧0.1mm) | 13520 | 2024-07-24 | 2024-08-15 | 3 | 2024-08-11 00:34:04 | 2024-08-11 00:35:40 | 江苏东方九天新能源材料有限公司 | 256385 | 刘爱民 |  |  | 0.4 | 5750 | 760 | 1 | JG1224070338 | 轧0.1，米数控制在22800-22900米，脱脂分一包9200米。 |  |  | 否 | 否 | 10955 | 6
一次脱脂 | JG1224080108 | JG1224080108 | 东方950脱脂2# | 合格 | 合格品 | 甲 | 韩成飞,周志平 | 14200 | 14175 | 0.9982 | 6000 | 0.4 | 760 | 脱脂（950-2） |  | 20100142 | 轧硬 | 0.4*760-SPCC | 30210015 | 光亮卷 | 0.1-SPCC |  | 10 | MO002456 | MO002456-002 | GLJ002 | 东方光亮卷前处理（0.4轧0.1mm) | 14200 | 2024-08-08 | 2024-08-22 | 3 | 2024-08-10 23:49:42 | 2024-08-11 00:30:40 | 江苏东方九天新能源材料有限公司 | 283519 | 周志平 |  |  | 0.4 | 0 | 760 | 1 | JG1224080108 | 轧0.1，米数控制在24300-24400米，脱脂平均分包 |  |  | 否 | 否 |  | 2
一次脱脂 | JG1224080110 | JG1224080110 | 东方950脱脂2# | 合格 | 合格品 | 甲 | 韩成飞,周志平 | 13965 | 13940 | 0.9982 | 5920 | 0.4 | 760 | 脱脂（950-2） |  | 20100142 | 轧硬 | 0.4*760-SPCC | 30210015 | 光亮卷 | 0.1-SPCC |  | 10 | MO002457 | MO002457-002 | GLJ002 | 东方光亮卷前处理（0.4轧0.1mm) | 13965 | 2024-08-08 | 2024-08-22 | 3 | 2024-08-10 23:05:50 | 2024-08-10 23:44:22 | 江苏东方九天新能源材料有限公司 | 283527 | 周志平 |  |  | 0.4 | 0 | 760 | 1 | JG1224080110 | 轧0.1，米数控制在23700-23800米，脱脂分一包10500米 |  |  | 否 | 否 |  | 2
铬钝化 | JG12240704942 | JG1224070494 | 东方铬钝化750 | 合格 | 合格品 | 甲 | 孙锋 | 3007 | 3007 | 1 | 6500 | 0.1 | 610 | 0.15镀铬量80-100 | S色差条印(来料板面色差，辊印),K孔洞(5485/5490米横向38/38，大小0.17/0.11) | 30210015 | 光亮卷 | 0.1-SPCC | 30110014 | 铬钝化卷 | 0.1-SPCC |  | 10 | MO002520 | MO002520-009-02 | GDH001 | 铬钝化模板 | 6100 | 2024-08-10 | 2024-08-10 | 5 | 2024-08-10 21:55:08 | 2024-08-10 23:40:40 | 江苏东方九天新能源材料有限公司 |  | 倪兵 |  | 1 | 0.1 | 6500 | 610 | 1 | JG12240704942 |  | 1 | S色差条印(来料板面色差，辊印),K孔洞(5485/5490米横向38/38，大小0.17/0.11) | 是 | 是 | 157 | 9
铬钝化 | JG12240704941 | JG1224070494 | 东方铬钝化750 | 合格 | 合格品 | 甲 | 孙锋 | 3051 | 3051 | 1 | 6600 | 0.1 | 610 | 0.15镀铬量80-100 |  | 30210015 | 光亮卷 | 0.1-SPCC | 30110014 | 铬钝化卷 | 0.1-SPCC |  | 10 | MO002520 | MO002520-009-01 | GDH001 | 铬钝化模板 | 6100 | 2024-08-10 | 2024-08-10 | 5 | 2024-08-10 21:55:08 | 2024-08-10 23:40:40 | 江苏东方九天新能源材料有限公司 |  | 倪兵 |  | 1 | 0.1 | 6600 | 610 | 1 | JG12240704941 |  | 1 |  | 是 | 是 | 157 | 9
最终脱脂 | DL00240800411 | DL0024080041 | 东方950脱脂1# | 合格 | 合格品 | 乙 | 何晓健,张东兵 | 6220 | 6180 | 0.9936 | 2400 | 0.53 | 610 | 昆山宝必达：脱脂(单位张力4.8）、转退火 |  | 20100082 | 轧硬 | 0.6*610-SPCC | 31010054 | 小品种钢卷 | 0.53-SPCC |  | 30 | MO002485 | MO002485-001-01 | XPZG001 | 小品种钢前处理模板 | 12490 | 2024-08-09 | 2024-08-19 | 3 | 2024-08-10 23:34:57 | 2024-08-10 23:35:27 | 江苏东方九天新能源材料有限公司 | 284522 | 何晓健 |  |  | 0.53 | 2430 | 610 | 1 | DL00240800411 | 昆山宝必达:(0.53*610)厚度±0.01mm，HV85-105,粗糙度0.5-0.8μM，卷重2-3吨 |  |  |  |  | 4707 | 1
最终脱脂 | DL00240800412 | DL0024080041 | 东方950脱脂1# | 合格 | 合格品 | 乙 | 何晓健,张东兵 | 6120 | 6100 | 0.9967 | 2400 | 0.53 | 610 | 昆山宝必达：脱脂(单位张力4.8）、转退火 |  | 20100082 | 轧硬 | 0.6*610-SPCC | 31010054 | 小品种钢卷 | 0.53-SPCC |  | 30 | MO002485 | MO002485-001-02 | XPZG001 | 小品种钢前处理模板 | 12490 | 2024-08-09 | 2024-08-19 | 3 | 2024-08-10 23:34:11 | 2024-08-10 23:34:33 | 江苏东方九天新能源材料有限公司 | 284522 | 何晓健 |  |  | 0.53 | 2400 | 610 | 1 | DL00240800412 | 昆山宝必达:(0.53*610)厚度±0.01mm，HV85-105,粗糙度0.5-0.8μM，卷重2-3吨 |  |  |  |  | 4707 | 1
铬钝化 | JG12240703611 | JG12240703611 | 东方铬钝化950 | 合格 | 合格品 | 甲 | 韩康 | 4780 | 4747 | 0.9931 | 6830 | 0.125 | 760 | / | S色差(色差 条印 140米1个孔洞 横向465.8 大小0.71) | 30210004 | 光亮卷 | 0.125-SPCC | 30110004 | 铬钝化卷 | 0.125-SPCC |  | 10 | MO002522 | MO002522-011 | GDH001 | 铬钝化模板 | 4780 | 2024-08-10 | 2024-08-10 | 5 | 2024-08-10 23:21:22 | 2024-08-10 23:24:06 | 江苏东方九天新能源材料有限公司 | 285669 | 孙槐兵 |  |  | 0.125 | 6840 | 760 | 1 | JG12240703611 |  | 1 | S色差(色差 条印 140米1个孔洞 横向465.8 大小0.71) | 是 | 是 | 3 | 11
一次脱脂 | JG1224080109 | JG1224080109 | 东方950脱脂2# | 合格 | 合格品 | 甲 | 韩成飞,周志平 | 13980 | 13940 | 0.9971 | 5920 | 0.4 | 760 | 脱脂（950-2） |  | 20100142 | 轧硬 | 0.4*760-SPCC | 30210015 | 光亮卷 | 0.1-SPCC |  | 10 | MO002457 | MO002457-001 | GLJ002 | 东方光亮卷前处理（0.4轧0.1mm) | 13980 | 2024-08-08 | 2024-08-22 | 3 | 2024-08-10 22:54:46 | 2024-08-10 23:00:42 | 江苏东方九天新能源材料有限公司 | 283526 | 周志平 |  |  | 0.4 | 0 | 760 | 1 | JG1224080109 | 轧0.1，米数控制在23700-23800米，脱脂分一包10500米 |  |  | 否 | 否 |  | 1
最终平整 | DL00240700252 | DL0024070025 | 东方850平整 | 合格 | 让步接收 | 乙 | 鞠承,姚学禹 | 5825 | 5715 | 0.9811 | 8320 | 0.15 | 610 | 昆山泰德通：（实验料注意板面粗糙度要求，平整产品取两张A4纸样品）850平整建议用Ra0.4-0.6um毛化辊平整、厚度公差：0.145-0.155mm、硬度90-110HV、粗糙度Ra0.3-0.5um、转镀镍（合格证上备注镍基带） | Y氧化边(两边),B白斑(板面),Z振纹(板面),A暗线印(来料表面暗多) |  |  |  | 20600016 | 镍钝化卷半成品 | 0.15-SPCC |  | 60 | MO001710 | MO001710-001-02 | XPZG001 | 小品种钢前处理模板 | 12165 | 2024-07-17 | 2024-07-27 | 5 | 2024-08-10 21:36:55 | 2024-08-10 22:49:49 | 江苏东方九天新能源材料有限公司 | 245919 | 鞠承 |  |  | 0.15 | 8350 | 610 | 1 | DL00240700252 | 昆山泰德通：（0.15*610）厚度±0.005，硬度HV90-110,粗糙度按照新工艺试制要求生产 | 1 | Y氧化边(两边),B白斑(板面),Z振纹(板面),A暗线印(来料表面暗多) | 是 | 是 | 15006 | 1
分剪 | DL1224070023/14 | DL1224070023 | 东方分剪5# | 合格 | 合格品 | 乙 | 张建勇 | 0 | 388 |  | 0 | 0.762 | 80.5 | 分剪海金杜门：1：排刀规格 80.5MM*7C/8 海金杜门 SPCC 2:成品内孔φ400MM 成品外径φ750-1000MM 单托重量＜2T。厚度公差+/-0.01mm，宽度公差+0.3/-0mm |  | 31010073 | 小品种钢卷 | 0.762-SPCC | 31020098 | 小品种钢分切带 | 0.762-SPCC |  | 10 | MO002548 | MO002548-001-14 | FJ001 | 分剪模板 | 5675 | 2024-08-10 | 2024-08-10 | 5 | 2024-08-10 22:45:38 | 2024-08-10 22:46:07 | 江苏东方九天新能源材料有限公司 |  | 张建勇 |  | 1 | 0.762 | 0 | 80.5 | 1 | DL1224070023/14 | 分剪海金杜门：1：排刀规格 80.5MM*7C/8 海金杜门 SPCC 2:成品内孔φ400MM 成品外径φ750-1000MM 单托重量＜2T。厚度公差+/-0.01mm，宽度公差+0.3/-0mm | 1 |  | 是 | 是 | 1 | 1
分剪 | DL1224070023/13 | DL1224070023 | 东方分剪5# | 合格 | 合格品 | 乙 | 张建勇 | 0 | 388 |  | 0 | 0.762 | 80.5 | 分剪海金杜门：1：排刀规格 80.5MM*7C/8 海金杜门 SPCC 2:成品内孔φ400MM 成品外径φ750-1000MM 单托重量＜2T。厚度公差+/-0.01mm，宽度公差+0.3/-0mm |  | 31010073 | 小品种钢卷 | 0.762-SPCC | 31020098 | 小品种钢分切带 | 0.762-SPCC |  | 10 | MO002548 | MO002548-001-13 | FJ001 | 分剪模板 | 5675 | 2024-08-10 | 2024-08-10 | 5 | 2024-08-10 22:45:38 | 2024-08-10 22:46:07 | 江苏东方九天新能源材料有限公司 |  | 张建勇 |  | 1 | 0.762 | 0 | 80.5 | 1 | DL1224070023/13 | 分剪海金杜门：1：排刀规格 80.5MM*7C/8 海金杜门 SPCC 2:成品内孔φ400MM 成品外径φ750-1000MM 单托重量＜2T。厚度公差+/-0.01mm，宽度公差+0.3/-0mm | 1 |  | 是 | 是 | 1 | 1
分剪 | DL1224070023/12 | DL1224070023 | 东方分剪5# | 合格 | 合格品 | 乙 | 张建勇 | 0 | 390 |  | 0 | 0.762 | 80.5 | 分剪海金杜门：1：排刀规格 80.5MM*7C/8 海金杜门 SPCC 2:成品内孔φ400MM 成品外径φ750-1000MM 单托重量＜2T。厚度公差+/-0.01mm，宽度公差+0.3/-0mm |  | 31010073 | 小品种钢卷 | 0.762-SPCC | 31020098 | 小品种钢分切带 | 0.762-SPCC |  | 10 | MO002548 | MO002548-001-12 | FJ001 | 分剪模板 | 5675 | 2024-08-10 | 2024-08-10 | 5 | 2024-08-10 22:45:38 | 2024-08-10 22:46:07 | 江苏东方九天新能源材料有限公司 |  | 张建勇 |  | 1 | 0.762 | 0 | 80.5 | 1 | DL1224070023/12 | 分剪海金杜门：1：排刀规格 80.5MM*7C/8 海金杜门 SPCC 2:成品内孔φ400MM 成品外径φ750-1000MM 单托重量＜2T。厚度公差+/-0.01mm，宽度公差+0.3/-0mm | 1 |  | 是 | 是 | 1 | 1
分剪 | DL1224070023/11 | DL1224070023 | 东方分剪5# | 合格 | 合格品 | 乙 | 张建勇 | 0 | 389 |  | 0 | 0.762 | 80.5 | 分剪海金杜门：1：排刀规格 80.5MM*7C/8 海金杜门 SPCC 2:成品内孔φ400MM 成品外径φ750-1000MM 单托重量＜2T。厚度公差+/-0.01mm，宽度公差+0.3/-0mm |  | 31010073 | 小品种钢卷 | 0.762-SPCC | 31020098 | 小品种钢分切带 | 0.762-SPCC |  | 10 | MO002548 | MO002548-001-11 | FJ001 | 分剪模板 | 5675 | 2024-08-10 | 2024-08-10 | 5 | 2024-08-10 22:45:38 | 2024-08-10 22:46:07 | 江苏东方九天新能源材料有限公司 |  | 张建勇 |  | 1 | 0.762 | 0 | 80.5 | 1 | DL1224070023/11 | 分剪海金杜门：1：排刀规格 80.5MM*7C/8 海金杜门 SPCC 2:成品内孔φ400MM 成品外径φ750-1000MM 单托重量＜2T。厚度公差+/-0.01mm，宽度公差+0.3/-0mm | 1 |  | 是 | 是 | 1 | 1
分剪 | DL1224070023/10 | DL1224070023 | 东方分剪5# | 合格 | 合格品 | 乙 | 张建勇 | 0 | 390 |  | 0 | 0.762 | 80.5 | 分剪海金杜门：1：排刀规格 80.5MM*7C/8 海金杜门 SPCC 2:成品内孔φ400MM 成品外径φ750-1000MM 单托重量＜2T。厚度公差+/-0.01mm，宽度公差+0.3/-0mm |  | 31010073 | 小品种钢卷 | 0.762-SPCC | 31020098 | 小品种钢分切带 | 0.762-SPCC |  | 10 | MO002548 | MO002548-001-10 | FJ001 | 分剪模板 | 5675 | 2024-08-10 | 2024-08-10 | 5 | 2024-08-10 22:45:38 | 2024-08-10 22:46:07 | 江苏东方九天新能源材料有限公司 |  | 张建勇 |  | 1 | 0.762 | 0 | 80.5 | 1 | DL1224070023/10 | 分剪海金杜门：1：排刀规格 80.5MM*7C/8 海金杜门 SPCC 2:成品内孔φ400MM 成品外径φ750-1000MM 单托重量＜2T。厚度公差+/-0.01mm，宽度公差+0.3/-0mm | 1 |  | 是 | 是 | 1 | 1
分剪 | DL1224070023/9 | DL1224070023 | 东方分剪5# | 合格 | 合格品 | 乙 | 张建勇 | 0 | 391 |  | 0 | 0.762 | 80.5 | 分剪海金杜门：1：排刀规格 80.5MM*7C/8 海金杜门 SPCC 2:成品内孔φ400MM 成品外径φ750-1000MM 单托重量＜2T。厚度公差+/-0.01mm，宽度公差+0.3/-0mm |  | 31010073 | 小品种钢卷 | 0.762-SPCC | 31020098 | 小品种钢分切带 | 0.762-SPCC |  | 10 | MO002548 | MO002548-001-09 | FJ001 | 分剪模板 | 5675 | 2024-08-10 | 2024-08-10 | 5 | 2024-08-10 22:45:38 | 2024-08-10 22:46:07 | 江苏东方九天新能源材料有限公司 |  | 张建勇 |  | 1 | 0.762 | 0 | 80.5 | 1 | DL1224070023/9 | 分剪海金杜门：1：排刀规格 80.5MM*7C/8 海金杜门 SPCC 2:成品内孔φ400MM 成品外径φ750-1000MM 单托重量＜2T。厚度公差+/-0.01mm，宽度公差+0.3/-0mm | 1 |  | 是 | 是 | 1 | 1
分剪 | DL1224070023/8 | DL1224070023 | 东方分剪5# | 合格 | 合格品 | 乙 | 张建勇 | 0 | 387 |  | 0 | 0.762 | 80.5 | 分剪海金杜门：1：排刀规格 80.5MM*7C/8 海金杜门 SPCC 2:成品内孔φ400MM 成品外径φ750-1000MM 单托重量＜2T。厚度公差+/-0.01mm，宽度公差+0.3/-0mm |  | 31010073 | 小品种钢卷 | 0.762-SPCC | 31020098 | 小品种钢分切带 | 0.762-SPCC |  | 10 | MO002548 | MO002548-001-08 | FJ001 | 分剪模板 | 5675 | 2024-08-10 | 2024-08-10 | 5 | 2024-08-10 22:45:38 | 2024-08-10 22:46:07 | 江苏东方九天新能源材料有限公司 |  | 张建勇 |  | 1 | 0.762 | 0 | 80.5 | 1 | DL1224070023/8 | 分剪海金杜门：1：排刀规格 80.5MM*7C/8 海金杜门 SPCC 2:成品内孔φ400MM 成品外径φ750-1000MM 单托重量＜2T。厚度公差+/-0.01mm，宽度公差+0.3/-0mm | 1 |  | 是 | 是 | 1 | 1
分剪 | DL1224070023/7 | DL1224070023 | 东方分剪5# | 合格 | 合格品 | 乙 | 张建勇 | 0 | 387 |  | 0 | 0.762 | 80.5 | 分剪海金杜门：1：排刀规格 80.5MM*7C/8 海金杜门 SPCC 2:成品内孔φ400MM 成品外径φ750-1000MM 单托重量＜2T。厚度公差+/-0.01mm，宽度公差+0.3/-0mm |  | 31010073 | 小品种钢卷 | 0.762-SPCC | 31020098 | 小品种钢分切带 | 0.762-SPCC |  | 10 | MO002548 | MO002548-001-07 | FJ001 | 分剪模板 | 5675 | 2024-08-10 | 2024-08-10 | 5 | 2024-08-10 22:45:38 | 2024-08-10 22:46:07 | 江苏东方九天新能源材料有限公司 |  | 张建勇 |  | 1 | 0.762 | 0 | 80.5 | 1 | DL1224070023/7 | 分剪海金杜门：1：排刀规格 80.5MM*7C/8 海金杜门 SPCC 2:成品内孔φ400MM 成品外径φ750-1000MM 单托重量＜2T。厚度公差+/-0.01mm，宽度公差+0.3/-0mm | 1 |  | 是 | 是 | 1 | 1
分剪 | DL1224070023/6 | DL1224070023 | 东方分剪5# | 合格 | 合格品 | 乙 | 张建勇 | 0 | 389 |  | 0 | 0.762 | 80.5 | 分剪海金杜门：1：排刀规格 80.5MM*7C/8 海金杜门 SPCC 2:成品内孔φ400MM 成品外径φ750-1000MM 单托重量＜2T。厚度公差+/-0.01mm，宽度公差+0.3/-0mm |  | 31010073 | 小品种钢卷 | 0.762-SPCC | 31020098 | 小品种钢分切带 | 0.762-SPCC |  | 10 | MO002548 | MO002548-001-06 | FJ001 | 分剪模板 | 5675 | 2024-08-10 | 2024-08-10 | 5 | 2024-08-10 22:45:38 | 2024-08-10 22:46:07 | 江苏东方九天新能源材料有限公司 |  | 张建勇 |  | 1 | 0.762 | 0 | 80.5 | 1 | DL1224070023/6 | 分剪海金杜门：1：排刀规格 80.5MM*7C/8 海金杜门 SPCC 2:成品内孔φ400MM 成品外径φ750-1000MM 单托重量＜2T。厚度公差+/-0.01mm，宽度公差+0.3/-0mm | 1 |  | 是 | 是 | 1 | 1
分剪 | DL1224070023/5 | DL1224070023 | 东方分剪5# | 合格 | 合格品 | 乙 | 张建勇 | 0 | 391 |  | 0 | 0.762 | 80.5 | 分剪海金杜门：1：排刀规格 80.5MM*7C/8 海金杜门 SPCC 2:成品内孔φ400MM 成品外径φ750-1000MM 单托重量＜2T。厚度公差+/-0.01mm，宽度公差+0.3/-0mm |  | 31010073 | 小品种钢卷 | 0.762-SPCC | 31020098 | 小品种钢分切带 | 0.762-SPCC |  | 10 | MO002548 | MO002548-001-05 | FJ001 | 分剪模板 | 5675 | 2024-08-10 | 2024-08-10 | 5 | 2024-08-10 22:45:38 | 2024-08-10 22:46:07 | 江苏东方九天新能源材料有限公司 |  | 张建勇 |  | 1 | 0.762 | 0 | 80.5 | 1 | DL1224070023/5 | 分剪海金杜门：1：排刀规格 80.5MM*7C/8 海金杜门 SPCC 2:成品内孔φ400MM 成品外径φ750-1000MM 单托重量＜2T。厚度公差+/-0.01mm，宽度公差+0.3/-0mm | 1 |  | 是 | 是 | 1 | 1
分剪 | DL1224070023/4 | DL1224070023 | 东方分剪5# | 合格 | 合格品 | 乙 | 张建勇 | 0 | 390 |  | 0 | 0.762 | 80.5 | 分剪海金杜门：1：排刀规格 80.5MM*7C/8 海金杜门 SPCC 2:成品内孔φ400MM 成品外径φ750-1000MM 单托重量＜2T。厚度公差+/-0.01mm，宽度公差+0.3/-0mm |  | 31010073 | 小品种钢卷 | 0.762-SPCC | 31020098 | 小品种钢分切带 | 0.762-SPCC |  | 10 | MO002548 | MO002548-001-04 | FJ001 | 分剪模板 | 5675 | 2024-08-10 | 2024-08-10 | 5 | 2024-08-10 22:45:38 | 2024-08-10 22:46:07 | 江苏东方九天新能源材料有限公司 |  | 张建勇 |  | 1 | 0.762 | 0 | 80.5 | 1 | DL1224070023/4 | 分剪海金杜门：1：排刀规格 80.5MM*7C/8 海金杜门 SPCC 2:成品内孔φ400MM 成品外径φ750-1000MM 单托重量＜2T。厚度公差+/-0.01mm，宽度公差+0.3/-0mm | 1 |  | 是 | 是 | 1 | 1
分剪 | DL1224070023/3 | DL1224070023 | 东方分剪5# | 合格 | 合格品 | 乙 | 张建勇 | 0 | 392 |  | 0 | 0.762 | 80.5 | 分剪海金杜门：1：排刀规格 80.5MM*7C/8 海金杜门 SPCC 2:成品内孔φ400MM 成品外径φ750-1000MM 单托重量＜2T。厚度公差+/-0.01mm，宽度公差+0.3/-0mm |  | 31010073 | 小品种钢卷 | 0.762-SPCC | 31020098 | 小品种钢分切带 | 0.762-SPCC |  | 10 | MO002548 | MO002548-001-03 | FJ001 | 分剪模板 | 5675 | 2024-08-10 | 2024-08-10 | 5 | 2024-08-10 22:45:38 | 2024-08-10 22:46:07 | 江苏东方九天新能源材料有限公司 |  | 张建勇 |  | 1 | 0.762 | 0 | 80.5 | 1 | DL1224070023/3 | 分剪海金杜门：1：排刀规格 80.5MM*7C/8 海金杜门 SPCC 2:成品内孔φ400MM 成品外径φ750-1000MM 单托重量＜2T。厚度公差+/-0.01mm，宽度公差+0.3/-0mm | 1 |  | 是 | 是 | 1 | 1
分剪 | DL1224070023/2 | DL1224070023 | 东方分剪5# | 合格 | 合格品 | 乙 | 张建勇 | 0 | 392 |  | 0 | 0.762 | 80.5 | 分剪海金杜门：1：排刀规格 80.5MM*7C/8 海金杜门 SPCC 2:成品内孔φ400MM 成品外径φ750-1000MM 单托重量＜2T。厚度公差+/-0.01mm，宽度公差+0.3/-0mm |  | 31010073 | 小品种钢卷 | 0.762-SPCC | 31020098 | 小品种钢分切带 | 0.762-SPCC |  | 10 | MO002548 | MO002548-001-02 | FJ001 | 分剪模板 | 5675 | 2024-08-10 | 2024-08-10 | 5 | 2024-08-10 22:45:38 | 2024-08-10 22:46:07 | 江苏东方九天新能源材料有限公司 |  | 张建勇 |  | 1 | 0.762 | 0 | 80.5 | 1 | DL1224070023/2 | 分剪海金杜门：1：排刀规格 80.5MM*7C/8 海金杜门 SPCC 2:成品内孔φ400MM 成品外径φ750-1000MM 单托重量＜2T。厚度公差+/-0.01mm，宽度公差+0.3/-0mm | 1 |  | 是 | 是 | 1 | 1
分剪 | DL1224070023/1 | DL1224070023 | 东方分剪5# | 合格 | 合格品 | 乙 | 张建勇 | 0 | 392 |  | 0 | 0.762 | 80.5 | 分剪海金杜门：1：排刀规格 80.5MM*7C/8 海金杜门 SPCC 2:成品内孔φ400MM 成品外径φ750-1000MM 单托重量＜2T。厚度公差+/-0.01mm，宽度公差+0.3/-0mm |  | 31010073 | 小品种钢卷 | 0.762-SPCC | 31020098 | 小品种钢分切带 | 0.762-SPCC |  | 10 | MO002548 | MO002548-001-01 | FJ001 | 分剪模板 | 5675 | 2024-08-10 | 2024-08-10 | 5 | 2024-08-10 22:45:38 | 2024-08-10 22:46:07 | 江苏东方九天新能源材料有限公司 |  | 张建勇 |  | 1 | 0.762 | 0 | 80.5 | 1 | DL1224070023/1 | 分剪海金杜门：1：排刀规格 80.5MM*7C/8 海金杜门 SPCC 2:成品内孔φ400MM 成品外径φ750-1000MM 单托重量＜2T。厚度公差+/-0.01mm，宽度公差+0.3/-0mm | 1 |  | 是 | 是 | 1 | 1
铬钝化 | JG122406027322 | JG12240602732 | 东方铬钝化950 | 合格 | 让步接收 | 甲 | 韩康 | 3591 | 3591 | 1 | 6340 | 0.1 | 760 | / | S色差(来料整卷一条黄条印 传动侧边部10公分左右水锈斑 碱液斑) |  |  |  | 30110014 | 铬钝化卷 | 0.1-SPCC |  | 10 | MO002522 | MO002522-006-02 | GDH001 | 铬钝化模板 | 5930 | 2024-08-10 | 2024-08-10 | 5 | 2024-08-10 21:51:33 | 2024-08-10 22:32:40 | 江苏东方九天新能源材料有限公司 |  | 孙槐兵 |  | 1 | 0.1 | 6340 | 760 | 1 | JG122406027322 |  | 1 | S色差(1050米1个孔洞 横向359.2 大小0.35 来料整卷一条黄条印 传动侧边部10公分左右水锈斑 碱液斑) | 是 | 是 | 61 | 6
铬钝化 | JG122406027321 | JG12240602732 | 东方铬钝化950 | 合格 | 让步接收 | 甲 | 韩康 | 2317 | 2317 | 1 | 4070 | 0.1 | 760 | / | S色差(内30米板面碱液斑重 来料整卷一条黄条印 传动侧边部10公分左右水锈斑 碱液斑) |  |  |  | 30110014 | 铬钝化卷 | 0.1-SPCC |  | 10 | MO002522 | MO002522-006-01 | GDH001 | 铬钝化模板 | 5930 | 2024-08-10 | 2024-08-10 | 5 | 2024-08-10 21:51:33 | 2024-08-10 22:32:40 | 江苏东方九天新能源材料有限公司 |  | 孙槐兵 |  | 1 | 0.1 | 4070 | 760 | 1 | JG122406027321 |  | 1 | S色差(内30米板面碱液斑重 来料整卷一条黄条印 传动侧边部10公分左右水锈斑 碱液斑) | 是 | 是 | 61 | 6
最终冷轧 | DL00240800162 | DL0024080016 | 东方650轧机 | 合格 | 合格品 | 乙 | 刘爱民 | 6395 | 6330 | 0.9898 | 5350 | 0.24 | 610 | 泰兴双永：650轧机中间道次用普光辊(Ra0.2-0.3um)轧制,最后一道建议用Ra1.0-1.2μm毛化辊轧至0.24mm（0.6-0.49-0.39-0.3-0.24）厚度公差：0.248-0.253mm，转脱脂 | X细划伤(),A暗线印(),S色差条印(),Z振纹() | 20100082 | 轧硬 | 0.6*610-SPCC | 31010023 | 小品种钢卷 | 0.24-SPCC |  | 20 | MO002420 | MO002420-001-02 | XPZG001 | 小品种钢前处理模板 | 12680 | 2024-08-07 | 2024-08-18 | 3 | 2024-08-10 22:30:40 | 2024-08-10 22:31:27 | 江苏东方九天新能源材料有限公司 | 282478 | 刘爱民 |  |  | 0.6 | 2240 | 610 | 1 | DL00240800162 | 泰兴双永：（0.24*610）厚度±0.01mm，HV90-110,粗糙度0.8-1.0μM，卷重2-3吨 |  | X细划伤(),A暗线印(),S色差条印(),Z振纹() |  |  |  | 1
一次脱脂 | JG1224080107 | JG1224080107 | 东方950脱脂2# | 合格 | 合格品 | 甲 | 韩成飞,周志平 | 14215 | 14190 | 0.9982 | 6000 | 0.4 | 760 | 脱脂（950-2） |  | 20100142 | 轧硬 | 0.4*760-SPCC | 30210015 | 光亮卷 | 0.1-SPCC |  | 10 | MO002456 | MO002456-001 | GLJ002 | 东方光亮卷前处理（0.4轧0.1mm) | 14215 | 2024-08-08 | 2024-08-22 | 3 | 2024-08-10 22:27:02 | 2024-08-10 22:27:34 | 江苏东方九天新能源材料有限公司 | 283518 | 周志平 |  |  | 0.4 | 0 | 760 | 1 | JG1224080107 | 轧0.1，米数控制在24300-24400米，脱脂平均分包 |  |  | 否 | 否 |  | 1
最终脱脂 | DL00240700652 | DL0024070065 | 东方950脱脂1# | 合格 | 合格品 | 乙 | 何晓健,张东兵 | 6050 | 6000 | 0.9917 | 8430 | 0.15 | 610 | 东莞鸿力：脱脂(单位张力3.5）、转退火 |  | 20100023 | 轧硬 | 0.4*610-SPCC | 31010010 | 小品种钢卷 | 0.15-SPCC |  | 40 | MO002265 | MO002265-001-02 | XPZG001 | 小品种钢前处理模板 | 12285 | 2024-08-02 | 2024-08-14 | 3 | 2024-08-10 22:14:43 | 2024-08-10 22:15:12 | 江苏东方九天新能源材料有限公司 | 275357 | 何晓健 |  |  | 0.15 | 8450 | 610 | 1 | DL00240700652 | 东莞鸿力：（0.15*610）厚度+0/-0.01mm，HV90-110 ,粗糙度≤0.15um，卷重在2-3.5吨 | [5 empty] | 1
铬钝化 | JG12240705081 | JG12240705081 | 东方铬钝化750 | 合格 | 合格品 | 甲 | 周建锋 | 3778 | 3773 | 0.9987 | 5460 | 0.15 | 610 | 镀铬量80-100 | 来料板面色差辊印白条印 | 30210011 | 光亮卷 | 0.15-SPCC | 30110011 | 铬钝化卷 | 0.15-SPCC |  | 10 | MO002308 | MO002308-009 | GDH001 | 铬钝化模板 | 3778 | 2024-08-03 | 2024-08-03 | 5 | 2024-08-10 21:53:52 | 2024-08-10 21:54:51 | 江苏东方九天新能源材料有限公司 | 277274 | 倪兵 |  |  | 0.15 | 5480 | 610 | 1 | JG12240705081 |  | 1 | 来料板面色差辊印白条印 | 是 | 是 | 1 | 9
最终平整 | DL00240700251 | DL0024070025 | 东方850平整 | 合格 | 让步接收 | 乙 | 鞠承,姚学禹 | 5955 | 5780 | 0.9706 | 8300 | 0.15 | 610 | 昆山泰德通：（实验料注意板面粗糙度要求，平整产品取两张A4纸样品）850平整建议用Ra0.4-0.6um毛化辊平整、厚度公差：0.145-0.155mm、硬度90-110HV、粗糙度Ra0.3-0.5um、转镀镍（合格证上备注镍基带） | 下表面处2CM多条细划伤平后淡，板面多处暗线印，板面振纹，表面小亮点平后淡，7370-7375米表面水印挫伤重，两边氧化边， |  |  |  | 20600016 | 镍钝化卷半成品 | 0.15-SPCC |  | 60 | MO001710 | MO001710-001-01 | XPZG001 | 小品种钢前处理模板 | 12165 | 2024-07-17 | 2024-07-27 | 5 | 2024-08-10 20:29:27 | 2024-08-10 21:36:29 | 江苏东方九天新能源材料有限公司 | 245919 | 鞠承 |  |  | 0.15 | 8460 | 610 | 1 | DL00240700251 | 昆山泰德通：（0.15*610）厚度±0.005，硬度HV90-110,粗糙度按照新工艺试制要求生产 | 1 | X细划伤(来料下表面 处2CM多条平后淡),A暗线印(来料 板面多处暗),Z振纹(板面),L亮点(来料表面小亮点平后淡),C挫伤(7370-7375米来料表面水印挫伤重),Y氧化边(两边) | 是 | 是 | 15006 | 1
铬钝化 | JG12240705611 | JG12240705611 | 东方铬钝化950 | 合格 | 合格品 | 甲 | 韩康 | 5460 | 5443 | 0.9969 | 10240 | 0.1 | 710 | 、 | S色差(色差 条印 辊印) | 30210015 | 光亮卷 | 0.1-SPCC | 30110014 | 铬钝化卷 | 0.1-SPCC |  | 10 | MO002507 | MO002507-001 | GDH001 | 铬钝化模板 | 5460 | 2024-08-09 | 2024-08-09 | 5 | 2024-08-10 21:30:56 | 2024-08-10 21:31:47 | 江苏东方九天新能源材料有限公司 | 285442 | 孙槐兵 |  |  | 0.1 | 10270 | 710 | 1 | JG12240705611 |  | 1 | S色差(色差 条印 辊印) | 是 | 是 | 1 | 1
铬钝化 | JG12240602333 | JG12240602333 | 东方铬钝化750 | 合格 | 合格品 | 甲 | 孙锋 | 2360 | 2301 | 0.975 | 5050 | 0.1 | 610 | 0.15镀铬量80-100 | 来料板面色差，辊印，白条印，碱液斑,1090米横向69.5MM，大小0.9 | 30210015 | 光亮卷 | 0.1-SPCC | 30110014 | 铬钝化卷 | 0.1-SPCC |  | 10 | MO002520 | MO002520-010 | GDH001 | 铬钝化模板 | 2360 | 2024-08-10 | 2024-08-10 | 5 | 2024-08-10 20:50:10 | 2024-08-10 21:14:34 | 江苏东方九天新能源材料有限公司 | 285657 | 倪兵 |  |  | 0.1 | 0 | 610 | 1 | JG12240602333 |  | 1 | 来料板面色差，辊印，白条印，碱液斑,1090米横向69.5MM，大小0.9 | 是 | 是 | 24 | 10
最终脱脂 | DL00240700651 | DL0024070065 | 东方950脱脂1# | 合格 | 合格品 | 乙 | 何晓健,张东兵 | 6110 | 6030 | 0.9869 | 8430 | 0.15 | 610 | 东莞鸿力：脱脂(单位张力3.5）、转退火 |  | 20100023 | 轧硬 | 0.4*610-SPCC | 31010010 | 小品种钢卷 | 0.15-SPCC |  | 40 | MO002265 | MO002265-001-01 | XPZG001 | 小品种钢前处理模板 | 12285 | 2024-08-02 | 2024-08-14 | 3 | 2024-08-10 20:51:47 | 2024-08-10 20:52:06 | 江苏东方九天新能源材料有限公司 | 275357 | 何晓健 |  |  | 0.15 | 8450 | 610 | 1 | DL00240700651 | 东莞鸿力：（0.15*610）厚度+0/-0.01mm，HV90-110 ,粗糙度≤0.15um，卷重在2-3.5吨 | [5 empty] | 1
最终退火 | DL0024070039213 | DL002407003921 | 东方20# | 合格 | 合格品 | 甲 | 程新华,李龙礼,吴双勇 | 1804 | 1804 | 1 | 1900 | 0.203 | 590 | 东莞海金杜门：东方退火工段：350℃/1.5h,460℃/1.5h,保1+8h,炉号镍带专用炉（11#、12#、13#、14#、16#），装炉最下面一包毛料,上面3包镍钝化卷，转光电850平整 |  | 20600001 | 镍钝化卷半成品 | 0.203-SPCC | 31310012 | 镍钝化卷 | 0.203-SPCC |  | 20 | MO002450 | MO002450-004-03 | NDH001 | 镍钝化模板 | 5260 | 2024-08-08 | 2024-08-09 | 5 | 2024-08-09 15:09:59 | 2024-08-10 20:27:52 | 江苏东方九天新能源材料有限公司 | 283490 | 刘忠于 | 刘忠于 |  | 0.203 | 1900 | 590 | 1 | DL0024070039213 | 海金杜门（0.203*590）厚度±0.01，HV90-110,粗糙度0.075-0.5，镍层厚度≥1.9μM/1.27μM | 1 |  | 是 | 是 | 2208 | 4
最终退火 | DL0024070039212 | DL002407003921 | 东方20# | 合格 | 合格品 | 甲 | 程新华,李龙礼,吴双勇 | 1772 | 1772 | 1 | 1860 | 0.203 | 590 | 东莞海金杜门：东方退火工段：350℃/1.5h,460℃/1.5h,保1+8h,炉号镍带专用炉（11#、12#、13#、14#、16#），装炉最下面一包毛料,上面3包镍钝化卷，转光电850平整 |  | 20600001 | 镍钝化卷半成品 | 0.203-SPCC | 31310012 | 镍钝化卷 | 0.203-SPCC |  | 20 | MO002450 | MO002450-004-02 | NDH001 | 镍钝化模板 | 5260 | 2024-08-08 | 2024-08-09 | 5 | 2024-08-09 15:09:59 | 2024-08-10 20:27:52 | 江苏东方九天新能源材料有限公司 | 283490 | 刘忠于 | 刘忠于 |  | 0.203 | 1860 | 590 | 1 | DL0024070039212 | 海金杜门（0.203*590）厚度±0.01，HV90-110,粗糙度0.075-0.5，镍层厚度≥1.9μM/1.27μM | 1 |  | 是 | 是 | 2208 | 4
最终退火 | DL0024070018113 | DL002407001811 | 东方20# | 合格 | 合格品 | 甲 | 程新华,李龙礼,吴双勇 | 1682 | 1682 | 1 | 1770 | 0.203 | 590 | 东莞海金杜门：东方退火工段：350℃/1.5h,460℃/1.5h,保1+8h,炉号镍带专用炉（11#、12#、13#、14#、16#），装炉最下面一包毛料,上面3包镍钝化卷，转光电850平整 |  | 20600001 | 镍钝化卷半成品 | 0.203-SPCC | 31310012 | 镍钝化卷 | 0.203-SPCC |  | 20 | MO002450 | MO002450-003-03 | NDH001 | 镍钝化模板 | 4870 | 2024-08-08 | 2024-08-09 | 5 | 2024-08-09 15:09:59 | 2024-08-10 20:27:52 | 江苏东方九天新能源材料有限公司 | 283489 | 刘忠于 | 刘忠于 |  | 0.203 | 1770 | 590 | 1 | DL0024070018113 | 海金杜门（0.203*590）厚度±0.01，HV90-110,粗糙度0.075-0.5，镍层厚度≥1.9μM/1.27μM | 1 |  | 是 | 是 | 2196 | 3
最终退火 | DL0024070039211 | DL002407003921 | 东方20# | 合格 | 合格品 | 甲 | 程新华,李龙礼,吴双勇 | 1768 | 1768 | 1 | 1860 | 0.203 | 590 | 东莞海金杜门：东方退火工段：350℃/1.5h,460℃/1.5h,保1+8h,炉号镍带专用炉（11#、12#、13#、14#、16#），装炉最下面一包毛料,上面3包镍钝化卷，转光电850平整 |  | 20600001 | 镍钝化卷半成品 | 0.203-SPCC | 31310012 | 镍钝化卷 | 0.203-SPCC |  | 20 | MO002450 | MO002450-004-01 | NDH001 | 镍钝化模板 | 5260 | 2024-08-08 | 2024-08-09 | 5 | 2024-08-09 13:19:59 | 2024-08-10 20:27:35 | 江苏东方九天新能源材料有限公司 | 283490 | 刘忠于 | 刘忠于 |  | 0.203 | 1860 | 590 | 1 | DL0024070039211 | 海金杜门（0.203*590）厚度±0.01，HV90-110,粗糙度0.075-0.5，镍层厚度≥1.9μM/1.27μM | 1 |  | 是 | 是 | 2208 | 4
最终退火 | DL0024070018112 | DL002407001811 | 东方20# | 合格 | 合格品 | 甲 | 程新华,李龙礼,吴双勇 | 1638 | 1638 | 1 | 1720 | 0.203 | 590 | 东莞海金杜门：东方退火工段：350℃/1.5h,460℃/1.5h,保1+8h,炉号镍带专用炉（11#、12#、13#、14#、16#），装炉最下面一包毛料,上面3包镍钝化卷，转光电850平整 |  | 20600001 | 镍钝化卷半成品 | 0.203-SPCC | 31310012 | 镍钝化卷 | 0.203-SPCC |  | 20 | MO002450 | MO002450-003-02 | NDH001 | 镍钝化模板 | 4870 | 2024-08-08 | 2024-08-09 | 5 | 2024-08-09 13:19:59 | 2024-08-10 20:27:35 | 江苏东方九天新能源材料有限公司 | 283489 | 刘忠于 | 刘忠于 |  | 0.203 | 1720 | 590 | 1 | DL0024070018112 | 海金杜门（0.203*590）厚度±0.01，HV90-110,粗糙度0.075-0.5，镍层厚度≥1.9μM/1.27μM | 1 |  | 是 | 是 | 2196 | 3
最终退火 | DL0024070018111 | DL002407001811 | 东方20# | 合格 | 合格品 | 甲 | 程新华,李龙礼,吴双勇 | 1636 | 1636 | 1 | 1720 | 0.203 | 590 | 东莞海金杜门：东方退火工段：350℃/1.5h,460℃/1.5h,保1+8h,炉号镍带专用炉（11#、12#、13#、14#、16#），装炉最下面一包毛料,上面3包镍钝化卷，转光电850平整 |  | 20600001 | 镍钝化卷半成品 | 0.203-SPCC | 31310012 | 镍钝化卷 | 0.203-SPCC |  | 20 | MO002450 | MO002450-003-01 | NDH001 | 镍钝化模板 | 4870 | 2024-08-08 | 2024-08-09 | 5 | 2024-08-09 13:19:59 | 2024-08-10 20:27:35 | 江苏东方九天新能源材料有限公司 | 283489 | 刘忠于 | 刘忠于 |  | 0.203 | 1720 | 590 | 1 | DL0024070018111 | 海金杜门（0.203*590）厚度±0.01，HV90-110,粗糙度0.075-0.5，镍层厚度≥1.9μM/1.27μM | 1 |  | 是 | 是 | 2196 | 3
最终退火 | JG12240703702 | JG1224070370 | 东方20# | 合格 |  | 甲 | 吴双勇,程新华,李龙礼 | 6725 | 6725 | 1 | 12420 | 0.1 | 710 | 退火（590℃） |  | 20100028 | 轧硬 | 0.4*710-SPCC | 30210015 | 光亮卷 | 0.1-SPCC |  | 50 | MO001989 | MO001989-016-02 | GLJ002 | 东方光亮卷前处理（0.4轧0.1mm) | 13730 | 2024-07-24 | 2024-08-08 | 5 | 2024-08-08 15:48:15 | 2024-08-10 20:27:21 | 江苏东方九天新能源材料有限公司 | 256337 | 刘忠于 | 刘忠于 |  | 0.1 | 12420 | 710 | 1 | JG12240703702 | 轧0.1，米数控制在24900-25000米，脱脂平均分包 |  |  |  |  | 3274 | 16
最终退火 | JG12240703701 | JG1224070370 | 东方20# | 合格 |  | 甲 | 吴双勇,程新华,李龙礼 | 6890 | 6890 | 1 | 12750 | 0.1 | 710 | 退火（590℃） |  | 20100028 | 轧硬 | 0.4*710-SPCC | 30210015 | 光亮卷 | 0.1-SPCC |  | 50 | MO001989 | MO001989-016-01 | GLJ002 | 东方光亮卷前处理（0.4轧0.1mm) | 13730 | 2024-07-24 | 2024-08-08 | 5 | 2024-08-08 15:48:15 | 2024-08-10 20:27:21 | 江苏东方九天新能源材料有限公司 | 256337 | 刘忠于 | 刘忠于 |  | 0.1 | 12750 | 710 | 1 | JG12240703701 | 轧0.1，米数控制在24900-25000米，脱脂平均分包 |  |  |  |  | 3274 | 16
最终退火 | JG12240703732 | JG1224070373 | 东方20# | 合格 |  | 甲 | 吴双勇,程新华,李龙礼 | 6700 | 6700 | 1 | 12450 | 0.1 | 710 | 退火（590℃） |  | 20100028 | 轧硬 | 0.4*710-SPCC | 30210015 | 光亮卷 | 0.1-SPCC |  | 50 | MO001832 | MO001832-009-02 | GLJ002 | 东方光亮卷前处理（0.4轧0.1mm) | 13530 | 2024-07-19 | 2024-07-19 | 5 | 2024-08-08 15:48:15 | 2024-08-10 20:27:21 | 江苏东方九天新能源材料有限公司 | 250543 | 刘忠于 | 刘忠于 |  | 0.1 | 12450 | 710 | 1 | JG12240703732 | 轧0.1；米数控制在24800-24900米，脱脂平均分包 |  |  |  |  | 5961 | 9
最终退火 | JG12240703731 | JG1224070373 | 东方20# | 合格 |  | 甲 | 吴双勇,程新华,李龙礼 | 6735 | 6735 | 1 | 12500 | 0.1 | 710 | 退火（590℃） |  | 20100028 | 轧硬 | 0.4*710-SPCC | 30210015 | 光亮卷 | 0.1-SPCC |  | 50 | MO001832 | MO001832-009-01 | GLJ002 | 东方光亮卷前处理（0.4轧0.1mm) | 13530 | 2024-07-19 | 2024-07-19 | 5 | 2024-08-08 15:48:15 | 2024-08-10 20:27:21 | 江苏东方九天新能源材料有限公司 | 250543 | 刘忠于 | 刘忠于 |  | 0.1 | 12500 | 710 | 1 | JG12240703731 | 轧0.1；米数控制在24800-24900米，脱脂平均分包 |  |  |  |  | 5961 | 9
最终平整 | DL1224070076 | DL1224070076 | 东方850平整 | 返工 | 返工 | 乙 | 鞠承 | 5440 | 5170 | 0.9504 | 2250 | 0.52 | 565 | 昆山富维:850平整建议用Ra0.8-1.2μm毛化辊，厚度公差：0.515-0.525mm，硬度80-110HV，粗糙度0.5-0.7μm.、取A4纸贴打包后贴外面 | 板面振纹，板面砂轮印，表面白斑，两边氧化边，厚薄公差传0.519操0.524平后传0.512操0.52量0.512/内300米跳动0.511-0.515/300米后0.513-0.516mm，2170米后板面多处粘钢印 |  |  |  | 31010053 | 小品种钢卷 | 0.52-SPCC |  | 50 | MO001949 | MO001949-002 | XPZG001 | 小品种钢前处理模板 | 5755 | 2024-07-23 | 2024-08-05 | 3 | 2024-08-10 20:18:46 | 2024-08-10 20:21:42 | 江苏东方九天新能源材料有限公司 | 255255 | 鞠承 |  |  | 0.52 | 2340 | 565 | 1 | DL1224070076 | 昆山富维：（0.52*565）厚度公差：+/-0.005mm，HV80-110,粗糙度0.5-0.7um,卷重2-3吨，取A4纸贴打包后贴外面 | 0 | Z振纹(板面),S砂轮印(板面),B白斑(来料表面),Y氧化边(两边),H厚薄公差(来料传0.519操0.524平后传0.512操0.52量0.512/内300米跳动0.511-0.515/300米后0.513-0.516),N粘钢折印(2170米后板面多处粘钢印) | 否 | 否 | 1589 | 2
铬钝化 | JG122407055423 | JG12240705542 | 东方铬钝化950 | 合格 | 合格品 | 甲 | 韩康 | 2363 | 2363 | 1 | 4460 | 0.1 | 710 | 、 |  | 30210015 | 光亮卷 | 0.1-SPCC | 30110014 | 铬钝化卷 | 0.1-SPCC |  | 10 | MO002507 | MO002507-007-03 | GDH001 | 铬钝化模板 | 7130 | 2024-08-09 | 2024-08-09 | 5 | 2024-08-10 20:14:34 | 2024-08-10 20:16:09 | 江苏东方九天新能源材料有限公司 |  | 孙槐兵 |  | 1 | 0.1 | 4460 | 710 | 1 | JG122407055423 |  | 1 |  | 是 | 是 | 2 | 7
铬钝化 | JG122407055422 | JG12240705542 | 东方铬钝化950 | 合格 | 合格品 | 甲 | 韩康 | 2383 | 2383 | 1 | 4480 | 0.1 | 710 | 、 |  | 30210015 | 光亮卷 | 0.1-SPCC | 30110014 | 铬钝化卷 | 0.1-SPCC |  | 10 | MO002507 | MO002507-007-02 | GDH001 | 铬钝化模板 | 7130 | 2024-08-09 | 2024-08-09 | 5 | 2024-08-10 20:14:34 | 2024-08-10 20:16:09 | 江苏东方九天新能源材料有限公司 |  | 孙槐兵 |  | 1 | 0.1 | 4480 | 710 | 1 | JG122407055422 |  | 1 |  | 是 | 是 | 2 | 7
铬钝化 | JG122407055421 | JG12240705542 | 东方铬钝化950 | 合格 | 合格品 | 甲 | 韩康 | 2377 | 2377 | 1 | 4480 | 0.1 | 710 | 、 |  | 30210015 | 光亮卷 | 0.1-SPCC | 30110014 | 铬钝化卷 | 0.1-SPCC |  | 10 | MO002507 | MO002507-007-01 | GDH001 | 铬钝化模板 | 7130 | 2024-08-09 | 2024-08-09 | 5 | 2024-08-10 20:14:34 | 2024-08-10 20:16:09 | 江苏东方九天新能源材料有限公司 |  | 孙槐兵 |  | 1 | 0.1 | 4480 | 710 | 1 | JG122407055421 |  | 1 |  | 是 | 是 | 2 | 7
最终冷轧 | DL00240800161 | DL0024080016 | 东方650轧机 | 合格 | 合格品 | 乙 | 朱明 | 6280 | 6220 | 0.9904 | 5200 | 0.24 | 610 | 泰兴双永：650轧机中间道次用普光辊(Ra0.2-0.3um)轧制,最后一道建议用Ra1.0-1.2μm毛化辊轧至0.24mm（0.6-0.49-0.39-0.3-0.24）厚度公差：0.248-0.253mm，转脱脂 | X细划伤(),A暗线印(),S色差条印(),Z振纹() | 20100082 | 轧硬 | 0.6*610-SPCC | 31010023 | 小品种钢卷 | 0.24-SPCC |  | 20 | MO002420 | MO002420-001-01 | XPZG001 | 小品种钢前处理模板 | 12680 | 2024-08-07 | 2024-08-18 | 3 | 2024-08-10 20:11:43 | 2024-08-10 20:13:01 | 江苏东方九天新能源材料有限公司 | 282478 | 朱明 |  |  | 0.6 | 2200 | 610 | 1 | DL00240800161 | 泰兴双永：（0.24*610）厚度±0.01mm，HV90-110,粗糙度0.8-1.0μM，卷重2-3吨 |  | X细划伤(),A暗线印(),S色差条印(),Z振纹() |  |  |  | 1
分剪 | DL1224070029/14 | DL1224070029 | 东方分剪5# | 合格 | 合格品 | 乙 | 张建勇 | 0 | 380 |  | 0 | 0.762 | 80.5 | 分剪海金杜门：1：排刀规格 80.5MM*7C/8 海金杜门 SPCC 2:成品内孔φ400MM 成品外径φ750-1000MM 单托重量＜2T。厚度公差+/-0.01mm，宽度公差+0.3/-0mm |  | 31010073 | 小品种钢卷 | 0.762-SPCC | 31020098 | 小品种钢分切带 | 0.762-SPCC |  | 10 | MO002546 | MO002546-001-14 | FJ001 | 分剪模板 | 5575 | 2024-08-10 | 2024-08-10 | 5 | 2024-08-10 19:39:10 | 2024-08-10 19:39:40 | 江苏东方九天新能源材料有限公司 |  | 张建勇 |  | 1 | 0.762 | 0 | 80.5 | 1 | DL1224070029/14 | 分剪海金杜门：1：排刀规格 80.5MM*7C/8 海金杜门 SPCC 2:成品内孔φ400MM 成品外径φ750-1000MM 单托重量＜2T。厚度公差+/-0.01mm，宽度公差+0.3/-0mm | 1 |  | 是 | 是 | 0 | 1
分剪 | DL1224070029/13 | DL1224070029 | 东方分剪5# | 合格 | 合格品 | 乙 | 张建勇 | 0 | 381 |  | 0 | 0.762 | 80.5 | 分剪海金杜门：1：排刀规格 80.5MM*7C/8 海金杜门 SPCC 2:成品内孔φ400MM 成品外径φ750-1000MM 单托重量＜2T。厚度公差+/-0.01mm，宽度公差+0.3/-0mm |  | 31010073 | 小品种钢卷 | 0.762-SPCC | 31020098 | 小品种钢分切带 | 0.762-SPCC |  | 10 | MO002546 | MO002546-001-13 | FJ001 | 分剪模板 | 5575 | 2024-08-10 | 2024-08-10 | 5 | 2024-08-10 19:39:10 | 2024-08-10 19:39:40 | 江苏东方九天新能源材料有限公司 |  | 张建勇 |  | 1 | 0.762 | 0 | 80.5 | 1 | DL1224070029/13 | 分剪海金杜门：1：排刀规格 80.5MM*7C/8 海金杜门 SPCC 2:成品内孔φ400MM 成品外径φ750-1000MM 单托重量＜2T。厚度公差+/-0.01mm，宽度公差+0.3/-0mm | 1 |  | 是 | 是 | 0 | 1
分剪 | DL1224070029/12 | DL1224070029 | 东方分剪5# | 合格 | 合格品 | 乙 | 张建勇 | 0 | 383 |  | 0 | 0.762 | 80.5 | 分剪海金杜门：1：排刀规格 80.5MM*7C/8 海金杜门 SPCC 2:成品内孔φ400MM 成品外径φ750-1000MM 单托重量＜2T。厚度公差+/-0.01mm，宽度公差+0.3/-0mm |  | 31010073 | 小品种钢卷 | 0.762-SPCC | 31020098 | 小品种钢分切带 | 0.762-SPCC |  | 10 | MO002546 | MO002546-001-12 | FJ001 | 分剪模板 | 5575 | 2024-08-10 | 2024-08-10 | 5 | 2024-08-10 19:39:10 | 2024-08-10 19:39:40 | 江苏东方九天新能源材料有限公司 |  | 张建勇 |  | 1 | 0.762 | 0 | 80.5 | 1 | DL1224070029/12 | 分剪海金杜门：1：排刀规格 80.5MM*7C/8 海金杜门 SPCC 2:成品内孔φ400MM 成品外径φ750-1000MM 单托重量＜2T。厚度公差+/-0.01mm，宽度公差+0.3/-0mm | 1 |  | 是 | 是 | 0 | 1
分剪 | DL1224070029/11 | DL1224070029 | 东方分剪5# | 合格 | 合格品 | 乙 | 张建勇 | 0 | 383 |  | 0 | 0.762 | 80.5 | 分剪海金杜门：1：排刀规格 80.5MM*7C/8 海金杜门 SPCC 2:成品内孔φ400MM 成品外径φ750-1000MM 单托重量＜2T。厚度公差+/-0.01mm，宽度公差+0.3/-0mm |  | 31010073 | 小品种钢卷 | 0.762-SPCC | 31020098 | 小品种钢分切带 | 0.762-SPCC |  | 10 | MO002546 | MO002546-001-11 | FJ001 | 分剪模板 | 5575 | 2024-08-10 | 2024-08-10 | 5 | 2024-08-10 19:39:10 | 2024-08-10 19:39:40 | 江苏东方九天新能源材料有限公司 |  | 张建勇 |  | 1 | 0.762 | 0 | 80.5 | 1 | DL1224070029/11 | 分剪海金杜门：1：排刀规格 80.5MM*7C/8 海金杜门 SPCC 2:成品内孔φ400MM 成品外径φ750-1000MM 单托重量＜2T。厚度公差+/-0.01mm，宽度公差+0.3/-0mm | 1 |  | 是 | 是 | 0 | 1
分剪 | DL1224070029/10 | DL1224070029 | 东方分剪5# | 合格 | 合格品 | 乙 | 张建勇 | 0 | 383 |  | 0 | 0.762 | 80.5 | 分剪海金杜门：1：排刀规格 80.5MM*7C/8 海金杜门 SPCC 2:成品内孔φ400MM 成品外径φ750-1000MM 单托重量＜2T。厚度公差+/-0.01mm，宽度公差+0.3/-0mm |  | 31010073 | 小品种钢卷 | 0.762-SPCC | 31020098 | 小品种钢分切带 | 0.762-SPCC |  | 10 | MO002546 | MO002546-001-10 | FJ001 | 分剪模板 | 5575 | 2024-08-10 | 2024-08-10 | 5 | 2024-08-10 19:39:10 | 2024-08-10 19:39:40 | 江苏东方九天新能源材料有限公司 |  | 张建勇 |  | 1 | 0.762 | 0 | 80.5 | 1 | DL1224070029/10 | 分剪海金杜门：1：排刀规格 80.5MM*7C/8 海金杜门 SPCC 2:成品内孔φ400MM 成品外径φ750-1000MM 单托重量＜2T。厚度公差+/-0.01mm，宽度公差+0.3/-0mm | 1 |  | 是 | 是 | 0 | 1
分剪 | DL1224070029/9 | DL1224070029 | 东方分剪5# | 合格 | 合格品 | 乙 | 张建勇 | 0 | 383 |  | 0 | 0.762 | 80.5 | 分剪海金杜门：1：排刀规格 80.5MM*7C/8 海金杜门 SPCC 2:成品内孔φ400MM 成品外径φ750-1000MM 单托重量＜2T。厚度公差+/-0.01mm，宽度公差+0.3/-0mm |  | 31010073 | 小品种钢卷 | 0.762-SPCC | 31020098 | 小品种钢分切带 | 0.762-SPCC |  | 10 | MO002546 | MO002546-001-09 | FJ001 | 分剪模板 | 5575 | 2024-08-10 | 2024-08-10 | 5 | 2024-08-10 19:39:10 | 2024-08-10 19:39:40 | 江苏东方九天新能源材料有限公司 |  | 张建勇 |  | 1 | 0.762 | 0 | 80.5 | 1 | DL1224070029/9 | 分剪海金杜门：1：排刀规格 80.5MM*7C/8 海金杜门 SPCC 2:成品内孔φ400MM 成品外径φ750-1000MM 单托重量＜2T。厚度公差+/-0.01mm，宽度公差+0.3/-0mm | 1 |  | 是 | 是 | 0 | 1
分剪 | DL1224070029/8 | DL1224070029 | 东方分剪5# | 合格 | 合格品 | 乙 | 张建勇 | 0 | 383 |  | 0 | 0.762 | 80.5 | 分剪海金杜门：1：排刀规格 80.5MM*7C/8 海金杜门 SPCC 2:成品内孔φ400MM 成品外径φ750-1000MM 单托重量＜2T。厚度公差+/-0.01mm，宽度公差+0.3/-0mm |  | 31010073 | 小品种钢卷 | 0.762-SPCC | 31020098 | 小品种钢分切带 | 0.762-SPCC |  | 10 | MO002546 | MO002546-001-08 | FJ001 | 分剪模板 | 5575 | 2024-08-10 | 2024-08-10 | 5 | 2024-08-10 19:39:10 | 2024-08-10 19:39:39 | 江苏东方九天新能源材料有限公司 |  | 张建勇 |  | 1 | 0.762 | 0 | 80.5 | 1 | DL1224070029/8 | 分剪海金杜门：1：排刀规格 80.5MM*7C/8 海金杜门 SPCC 2:成品内孔φ400MM 成品外径φ750-1000MM 单托重量＜2T。厚度公差+/-0.01mm，宽度公差+0.3/-0mm | 1 |  | 是 | 是 | 0 | 1
分剪 | DL1224070029/7 | DL1224070029 | 东方分剪5# | 合格 | 合格品 | 乙 | 张建勇 | 0 | 387 |  | 0 | 0.762 | 80.5 | 分剪海金杜门：1：排刀规格 80.5MM*7C/8 海金杜门 SPCC 2:成品内孔φ400MM 成品外径φ750-1000MM 单托重量＜2T。厚度公差+/-0.01mm，宽度公差+0.3/-0mm |  | 31010073 | 小品种钢卷 | 0.762-SPCC | 31020098 | 小品种钢分切带 | 0.762-SPCC |  | 10 | MO002546 | MO002546-001-07 | FJ001 | 分剪模板 | 5575 | 2024-08-10 | 2024-08-10 | 5 | 2024-08-10 19:39:10 | 2024-08-10 19:39:39 | 江苏东方九天新能源材料有限公司 |  | 张建勇 |  | 1 | 0.762 | 0 | 80.5 | 1 | DL1224070029/7 | 分剪海金杜门：1：排刀规格 80.5MM*7C/8 海金杜门 SPCC 2:成品内孔φ400MM 成品外径φ750-1000MM 单托重量＜2T。厚度公差+/-0.01mm，宽度公差+0.3/-0mm | 1 |  | 是 | 是 | 0 | 1
分剪 | DL1224070029/6 | DL1224070029 | 东方分剪5# | 合格 | 合格品 | 乙 | 张建勇 | 0 | 389 |  | 0 | 0.762 | 80.5 | 分剪海金杜门：1：排刀规格 80.5MM*7C/8 海金杜门 SPCC 2:成品内孔φ400MM 成品外径φ750-1000MM 单托重量＜2T。厚度公差+/-0.01mm，宽度公差+0.3/-0mm |  | 31010073 | 小品种钢卷 | 0.762-SPCC | 31020098 | 小品种钢分切带 | 0.762-SPCC |  | 10 | MO002546 | MO002546-001-06 | FJ001 | 分剪模板 | 5575 | 2024-08-10 | 2024-08-10 | 5 | 2024-08-10 19:39:10 | 2024-08-10 19:39:39 | 江苏东方九天新能源材料有限公司 |  | 张建勇 |  | 1 | 0.762 | 0 | 80.5 | 1 | DL1224070029/6 | 分剪海金杜门：1：排刀规格 80.5MM*7C/8 海金杜门 SPCC 2:成品内孔φ400MM 成品外径φ750-1000MM 单托重量＜2T。厚度公差+/-0.01mm，宽度公差+0.3/-0mm | 1 |  | 是 | 是 | 0 | 1
分剪 | DL1224070029/5 | DL1224070029 | 东方分剪5# | 合格 | 合格品 | 乙 | 张建勇 | 0 | 391 |  | 0 | 0.762 | 80.5 | 分剪海金杜门：1：排刀规格 80.5MM*7C/8 海金杜门 SPCC 2:成品内孔φ400MM 成品外径φ750-1000MM 单托重量＜2T。厚度公差+/-0.01mm，宽度公差+0.3/-0mm |  | 31010073 | 小品种钢卷 | 0.762-SPCC | 31020098 | 小品种钢分切带 | 0.762-SPCC |  | 10 | MO002546 | MO002546-001-05 | FJ001 | 分剪模板 | 5575 | 2024-08-10 | 2024-08-10 | 5 | 2024-08-10 19:39:10 | 2024-08-10 19:39:39 | 江苏东方九天新能源材料有限公司 |  | 张建勇 |  | 1 | 0.762 | 0 | 80.5 | 1 | DL1224070029/5 | 分剪海金杜门：1：排刀规格 80.5MM*7C/8 海金杜门 SPCC 2:成品内孔φ400MM 成品外径φ750-1000MM 单托重量＜2T。厚度公差+/-0.01mm，宽度公差+0.3/-0mm | 1 |  | 是 | 是 | 0 | 1
分剪 | DL1224070029/4 | DL1224070029 | 东方分剪5# | 合格 | 合格品 | 乙 | 张建勇 | 0 | 391 |  | 0 | 0.762 | 80.5 | 分剪海金杜门：1：排刀规格 80.5MM*7C/8 海金杜门 SPCC 2:成品内孔φ400MM 成品外径φ750-1000MM 单托重量＜2T。厚度公差+/-0.01mm，宽度公差+0.3/-0mm |  | 31010073 | 小品种钢卷 | 0.762-SPCC | 31020098 | 小品种钢分切带 | 0.762-SPCC |  | 10 | MO002546 | MO002546-001-04 | FJ001 | 分剪模板 | 5575 | 2024-08-10 | 2024-08-10 | 5 | 2024-08-10 19:39:10 | 2024-08-10 19:39:39 | 江苏东方九天新能源材料有限公司 |  | 张建勇 |  | 1 | 0.762 | 0 | 80.5 | 1 | DL1224070029/4 | 分剪海金杜门：1：排刀规格 80.5MM*7C/8 海金杜门 SPCC 2:成品内孔φ400MM 成品外径φ750-1000MM 单托重量＜2T。厚度公差+/-0.01mm，宽度公差+0.3/-0mm | 1 |  | 是 | 是 | 0 | 1
分剪 | DL1224070029/3 | DL1224070029 | 东方分剪5# | 合格 | 合格品 | 乙 | 张建勇 | 0 | 391 |  | 0 | 0.762 | 80.5 | 分剪海金杜门：1：排刀规格 80.5MM*7C/8 海金杜门 SPCC 2:成品内孔φ400MM 成品外径φ750-1000MM 单托重量＜2T。厚度公差+/-0.01mm，宽度公差+0.3/-0mm |  | 31010073 | 小品种钢卷 | 0.762-SPCC | 31020098 | 小品种钢分切带 | 0.762-SPCC |  | 10 | MO002546 | MO002546-001-03 | FJ001 | 分剪模板 | 5575 | 2024-08-10 | 2024-08-10 | 5 | 2024-08-10 19:39:10 | 2024-08-10 19:39:39 | 江苏东方九天新能源材料有限公司 |  | 张建勇 |  | 1 | 0.762 | 0 | 80.5 | 1 | DL1224070029/3 | 分剪海金杜门：1：排刀规格 80.5MM*7C/8 海金杜门 SPCC 2:成品内孔φ400MM 成品外径φ750-1000MM 单托重量＜2T。厚度公差+/-0.01mm，宽度公差+0.3/-0mm | 1 |  | 是 | 是 | 0 | 1
分剪 | DL1224070029/2 | DL1224070029 | 东方分剪5# | 合格 | 合格品 | 乙 | 张建勇 | 0 | 391 |  | 0 | 0.762 | 80.5 | 分剪海金杜门：1：排刀规格 80.5MM*7C/8 海金杜门 SPCC 2:成品内孔φ400MM 成品外径φ750-1000MM 单托重量＜2T。厚度公差+/-0.01mm，宽度公差+0.3/-0mm |  | 31010073 | 小品种钢卷 | 0.762-SPCC | 31020098 | 小品种钢分切带 | 0.762-SPCC |  | 10 | MO002546 | MO002546-001-02 | FJ001 | 分剪模板 | 5575 | 2024-08-10 | 2024-08-10 | 5 | 2024-08-10 19:39:10 | 2024-08-10 19:39:39 | 江苏东方九天新能源材料有限公司 |  | 张建勇 |  | 1 | 0.762 | 0 | 80.5 | 1 | DL1224070029/2 | 分剪海金杜门：1：排刀规格 80.5MM*7C/8 海金杜门 SPCC 2:成品内孔φ400MM 成品外径φ750-1000MM 单托重量＜2T。厚度公差+/-0.01mm，宽度公差+0.3/-0mm | 1 |  | 是 | 是 | 0 | 1
分剪 | DL1224070029/1 | DL1224070029 | 东方分剪5# | 合格 | 合格品 | 乙 | 张建勇 | 0 | 392 |  | 0 | 0.762 | 80.5 | 分剪海金杜门：1：排刀规格 80.5MM*7C/8 海金杜门 SPCC 2:成品内孔φ400MM 成品外径φ750-1000MM 单托重量＜2T。厚度公差+/-0.01mm，宽度公差+0.3/-0mm |  | 31010073 | 小品种钢卷 | 0.762-SPCC | 31020098 | 小品种钢分切带 | 0.762-SPCC |  | 10 | MO002546 | MO002546-001-01 | FJ001 | 分剪模板 | 5575 | 2024-08-10 | 2024-08-10 | 5 | 2024-08-10 19:39:10 | 2024-08-10 19:39:39 | 江苏东方九天新能源材料有限公司 |  | 张建勇 |  | 1 | 0.762 | 0 | 80.5 | 1 | DL1224070029/1 | 分剪海金杜门：1：排刀规格 80.5MM*7C/8 海金杜门 SPCC 2:成品内孔φ400MM 成品外径φ750-1000MM 单托重量＜2T。厚度公差+/-0.01mm，宽度公差+0.3/-0mm | 1 |  | 是 | 是 | 0 | 1
最终脱脂 | JG12240800042 | JG1224080004 | 东方950脱脂1# | 合格 | 合格品 | 乙 | 何晓健,张东兵 | 4200 | 4155 | 0.9893 | 7700 | 0.1 | 710 | 脱脂（950-1） |  | 20100028 | 轧硬 | 0.4*710-SPCC | 30210015 | 光亮卷 | 0.1-SPCC |  | 40 | MO002268 | MO002268-003-02 | GLJ002 | 东方光亮卷前处理（0.4轧0.1mm) | 13440 | 2024-08-02 | 2024-08-16 | 3 | 2024-08-10 19:23:08 | 2024-08-10 19:23:26 | 江苏东方九天新能源材料有限公司 | 275572 | 何晓健 |  |  | 0.1 | 7720 | 710 | 1 | JG12240800042 | 轧0.1，米数控制在24500-24600米；脱脂平均分包 |  |  |  |  | 8821 | 3
铬钝化 | JG122407055523 | JG12240705552 | 东方铬钝化950 | 合格 | 合格品 | 乙 | 李志祥 | 2505 | 2505 | 1 | 4650 | 0.1 | 710 | 、 |  | 30210015 | 光亮卷 | 0.1-SPCC | 30110014 | 铬钝化卷 | 0.1-SPCC |  | 10 | MO002507 | MO002507-005-03 | GDH001 | 铬钝化模板 | 7486 | 2024-08-09 | 2024-08-09 | 5 | 2024-08-10 18:38:49 | 2024-08-10 18:39:52 | 江苏东方九天新能源材料有限公司 |  | 陈猛 |  | 1 | 0.1 | 4650 | 710 | 1 | JG122407055523 |  | 1 |  | 是 | 是 | 1 | 5
铬钝化 | JG122407055522 | JG12240705552 | 东方铬钝化950 | 合格 | 合格品 | 乙 | 李志祥 | 2487 | 2487 | 1 | 4600 | 0.1 | 710 | 、 |  | 30210015 | 光亮卷 | 0.1-SPCC | 30110014 | 铬钝化卷 | 0.1-SPCC |  | 10 | MO002507 | MO002507-005-02 | GDH001 | 铬钝化模板 | 7486 | 2024-08-09 | 2024-08-09 | 5 | 2024-08-10 18:38:49 | 2024-08-10 18:39:52 | 江苏东方九天新能源材料有限公司 |  | 陈猛 |  | 1 | 0.1 | 4600 | 710 | 1 | JG122407055522 |  | 1 |  | 是 | 是 | 1 | 5
铬钝化 | JG122407055521 | JG12240705552 | 东方铬钝化950 | 合格 | 合格品 | 乙 | 李志祥 | 2487 | 2487 | 1 | 4600 | 0.1 | 710 | 、 |  | 30210015 | 光亮卷 | 0.1-SPCC | 30110014 | 铬钝化卷 | 0.1-SPCC |  | 10 | MO002507 | MO002507-005-01 | GDH001 | 铬钝化模板 | 7486 | 2024-08-09 | 2024-08-09 | 5 | 2024-08-10 18:38:49 | 2024-08-10 18:39:52 | 江苏东方九天新能源材料有限公司 |  | 陈猛 |  | 1 | 0.1 | 4600 | 710 | 1 | JG122407055521 |  | 1 |  | 是 | 是 | 1 | 5
最终脱脂 | JG12240800041 | JG1224080004 | 东方950脱脂1# | 合格 | 合格品 | 乙 | 何晓健,张东兵 | 8550 | 8545 | 0.9994 | 15650 | 0.1 | 710 | 脱脂（950-1） |  | 20100028 | 轧硬 | 0.4*710-SPCC | 30210015 | 光亮卷 | 0.1-SPCC |  | 40 | MO002268 | MO002268-003-01 | GLJ002 | 东方光亮卷前处理（0.4轧0.1mm) | 13440 | 2024-08-02 | 2024-08-16 | 3 | 2024-08-10 18:37:59 | 2024-08-10 18:38:26 | 江苏东方九天新能源材料有限公司 | 275572 | 何晓健 |  |  | 0.1 | 15670 | 710 | 1 | JG12240800041 | 轧0.1，米数控制在24500-24600米；脱脂平均分包 |  |  |  |  | 8821 | 3
最终平整 | DL0024070064 | DL0024070064 | 东方750平整 | 返工 | 返工 | 甲 | 丁振,龚政 | 5565 | 5450 | 0.9793 | 2790 | 0.45 | 565 | 昆山富维：750平整建议用Ra1.0-1.2μm毛化辊厚度公差：0.445-0.455mm，硬度100-120HV，粗糙度Ra0.5-0.7μm，取A4纸贴打包后贴外面 | 多条暗线印，振纹重，横条印，白斑，2300米左右后传边2-15CM折印，厚薄公差0.449-0.455同板差（0.011mm）,尾部80米整板面划伤重 |  |  |  | 31010046 | 小品种钢卷 | 0.45-SPCC |  | 50 | MO002313 | MO002313-001 | XPZG001 | 小品种钢前处理模板 | 5730 | 2024-08-03 | 2024-08-03 | 3 | 2024-08-10 17:30:03 | 2024-08-10 18:03:22 | 江苏东方九天新能源材料有限公司 | 278120 | 丁振 |  |  | 0.45 | 2720 | 565 | 1 | DL0024070064 | 厚度公差：+/-0.005mm，HV100-120,粗糙度0.5-0.7um,卷重2-3吨，取A4纸贴打包后贴外面 | 0 | A暗线印(来料多条暗线印),Z振纹(来料振纹重，横条印，白斑),Z折印(2300米左右后传边折印2-15CM),H厚薄公差(0.449-0.455同板差0.011),X细划伤(尾部80米整板面划伤重) | 否 | 否 | 1535 | 1
最终冷轧 | DL00240800132 | DL0024080013 | 东方650轧机 | 合格 | 合格品 | 乙 | 刘爱民 | 6220 | 6160 | 0.9904 | 2200 | 0.58 | 610 | 泰兴双永:650轧机建议用Ra1.0-1.2μm毛化辊轧至0.58mm（0.60-0.58）厚度公差：0.588-0.593mm，板面粗糙度控制在Ra0.6-0.8μm，转脱脂 | X细划伤(),A暗线印(),S色差条印(),Z振纹(),C挫伤() | 20100082 | 轧硬 | 0.6*610-SPCC | 31010060 | 小品种钢卷 | 0.58-SPCC |  | 20 | MO002416 | MO002416-001-02 | XPZG001 | 小品种钢前处理模板 | 12535 | 2024-08-07 | 2024-08-18 | 3 | 2024-08-10 17:57:46 | 2024-08-10 17:58:43 | 江苏东方九天新能源材料有限公司 | 282425 | 刘爱民 |  |  | 0.6 | 2190 | 610 | 1 | DL00240800132 | 泰兴双永：（0.58*610）厚度±0.01mm，HV90-110,粗糙度0.8-1.0μM，卷重2-3吨 |  | X细划伤(),A暗线印(),S色差条印(),Z振纹(),C挫伤() |  |  |  | 1
分剪 | DL12240800021/14 | DL12240800021 | 东方分剪5# | 合格 | 合格品 | 乙 | 张建勇 | 0 | 369 |  | 0 | 0.762 | 80.5 | 分剪海金杜门：1：排刀规格 80.5MM*7C/8 海金杜门 SPCC 2:成品内孔φ400MM 成品外径φ750-1000MM 单托重量＜2T。厚度公差+/-0.01mm，宽度公差+0.3/-0mm |  | 31010073 | 小品种钢卷 | 0.762-SPCC | 31020098 | 小品种钢分切带 | 0.762-SPCC |  | 10 | MO002521 | MO002521-001-14 | FJ001 | 分剪模板 | 5375 | 2024-08-10 | 2024-08-10 | 5 | 2024-08-10 17:48:46 | 2024-08-10 17:49:30 | 江苏东方九天新能源材料有限公司 |  | 张建勇 |  | 1 | 0.762 | 0 | 80.5 | 1 | DL12240800021/14 | 分剪海金杜门：1：排刀规格 80.5MM*7C/8 海金杜门 SPCC 2:成品内孔φ400MM 成品外径φ750-1000MM 单托重量＜2T。厚度公差+/-0.01mm，宽度公差+0.3/-0mm | 1 |  | 是 | 是 | 1 | 1
分剪 | DL12240800021/13 | DL12240800021 | 东方分剪5# | 合格 | 合格品 | 乙 | 张建勇 | 0 | 369 |  | 0 | 0.762 | 80.5 | 分剪海金杜门：1：排刀规格 80.5MM*7C/8 海金杜门 SPCC 2:成品内孔φ400MM 成品外径φ750-1000MM 单托重量＜2T。厚度公差+/-0.01mm，宽度公差+0.3/-0mm |  | 31010073 | 小品种钢卷 | 0.762-SPCC | 31020098 | 小品种钢分切带 | 0.762-SPCC |  | 10 | MO002521 | MO002521-001-13 | FJ001 | 分剪模板 | 5375 | 2024-08-10 | 2024-08-10 | 5 | 2024-08-10 17:48:46 | 2024-08-10 17:49:30 | 江苏东方九天新能源材料有限公司 |  | 张建勇 |  | 1 | 0.762 | 0 | 80.5 | 1 | DL12240800021/13 | 分剪海金杜门：1：排刀规格 80.5MM*7C/8 海金杜门 SPCC 2:成品内孔φ400MM 成品外径φ750-1000MM 单托重量＜2T。厚度公差+/-0.01mm，宽度公差+0.3/-0mm | 1 |  | 是 | 是 | 1 | 1
分剪 | DL12240800021/12 | DL12240800021 | 东方分剪5# | 合格 | 合格品 | 乙 | 张建勇 | 0 | 369 |  | 0 | 0.762 | 80.5 | 分剪海金杜门：1：排刀规格 80.5MM*7C/8 海金杜门 SPCC 2:成品内孔φ400MM 成品外径φ750-1000MM 单托重量＜2T。厚度公差+/-0.01mm，宽度公差+0.3/-0mm |  | 31010073 | 小品种钢卷 | 0.762-SPCC | 31020098 | 小品种钢分切带 | 0.762-SPCC |  | 10 | MO002521 | MO002521-001-12 | FJ001 | 分剪模板 | 5375 | 2024-08-10 | 2024-08-10 | 5 | 2024-08-10 17:48:46 | 2024-08-10 17:49:30 | 江苏东方九天新能源材料有限公司 |  | 张建勇 |  | 1 | 0.762 | 0 | 80.5 | 1 | DL12240800021/12 | 分剪海金杜门：1：排刀规格 80.5MM*7C/8 海金杜门 SPCC 2:成品内孔φ400MM 成品外径φ750-1000MM 单托重量＜2T。厚度公差+/-0.01mm，宽度公差+0.3/-0mm | 1 |  | 是 | 是 | 1 | 1
分剪 | DL12240800021/11 | DL12240800021 | 东方分剪5# | 合格 | 合格品 | 乙 | 张建勇 | 0 | 369 |  | 0 | 0.762 | 80.5 | 分剪海金杜门：1：排刀规格 80.5MM*7C/8 海金杜门 SPCC 2:成品内孔φ400MM 成品外径φ750-1000MM 单托重量＜2T。厚度公差+/-0.01mm，宽度公差+0.3/-0mm |  | 31010073 | 小品种钢卷 | 0.762-SPCC | 31020098 | 小品种钢分切带 | 0.762-SPCC |  | 10 | MO002521 | MO002521-001-11 | FJ001 | 分剪模板 | 5375 | 2024-08-10 | 2024-08-10 | 5 | 2024-08-10 17:48:46 | 2024-08-10 17:49:30 | 江苏东方九天新能源材料有限公司 |  | 张建勇 |  | 1 | 0.762 | 0 | 80.5 | 1 | DL12240800021/11 | 分剪海金杜门：1：排刀规格 80.5MM*7C/8 海金杜门 SPCC 2:成品内孔φ400MM 成品外径φ750-1000MM 单托重量＜2T。厚度公差+/-0.01mm，宽度公差+0.3/-0mm | 1 |  | 是 | 是 | 1 | 1
分剪 | DL12240800021/10 | DL12240800021 | 东方分剪5# | 合格 | 合格品 | 乙 | 张建勇 | 0 | 368 |  | 0 | 0.762 | 80.5 | 分剪海金杜门：1：排刀规格 80.5MM*7C/8 海金杜门 SPCC 2:成品内孔φ400MM 成品外径φ750-1000MM 单托重量＜2T。厚度公差+/-0.01mm，宽度公差+0.3/-0mm |  | 31010073 | 小品种钢卷 | 0.762-SPCC | 31020098 | 小品种钢分切带 | 0.762-SPCC |  | 10 | MO002521 | MO002521-001-10 | FJ001 | 分剪模板 | 5375 | 2024-08-10 | 2024-08-10 | 5 | 2024-08-10 17:48:46 | 2024-08-10 17:49:30 | 江苏东方九天新能源材料有限公司 |  | 张建勇 |  | 1 | 0.762 | 0 | 80.5 | 1 | DL12240800021/10 | 分剪海金杜门：1：排刀规格 80.5MM*7C/8 海金杜门 SPCC 2:成品内孔φ400MM 成品外径φ750-1000MM 单托重量＜2T。厚度公差+/-0.01mm，宽度公差+0.3/-0mm | 1 |  | 是 | 是 | 1 | 1
分剪 | DL12240800021/9 | DL12240800021 | 东方分剪5# | 合格 | 合格品 | 乙 | 张建勇 | 0 | 369 |  | 0 | 0.762 | 80.5 | 分剪海金杜门：1：排刀规格 80.5MM*7C/8 海金杜门 SPCC 2:成品内孔φ400MM 成品外径φ750-1000MM 单托重量＜2T。厚度公差+/-0.01mm，宽度公差+0.3/-0mm |  | 31010073 | 小品种钢卷 | 0.762-SPCC | 31020098 | 小品种钢分切带 | 0.762-SPCC |  | 10 | MO002521 | MO002521-001-09 | FJ001 | 分剪模板 | 5375 | 2024-08-10 | 2024-08-10 | 5 | 2024-08-10 17:48:46 | 2024-08-10 17:49:30 | 江苏东方九天新能源材料有限公司 |  | 张建勇 |  | 1 | 0.762 | 0 | 80.5 | 1 | DL12240800021/9 | 分剪海金杜门：1：排刀规格 80.5MM*7C/8 海金杜门 SPCC 2:成品内孔φ400MM 成品外径φ750-1000MM 单托重量＜2T。厚度公差+/-0.01mm，宽度公差+0.3/-0mm | 1 |  | 是 | 是 | 1 | 1
分剪 | DL12240800021/8 | DL12240800021 | 东方分剪5# | 合格 | 合格品 | 乙 | 张建勇 | 0 | 369 |  | 0 | 0.762 | 80.5 | 分剪海金杜门：1：排刀规格 80.5MM*7C/8 海金杜门 SPCC 2:成品内孔φ400MM 成品外径φ750-1000MM 单托重量＜2T。厚度公差+/-0.01mm，宽度公差+0.3/-0mm |  | 31010073 | 小品种钢卷 | 0.762-SPCC | 31020098 | 小品种钢分切带 | 0.762-SPCC |  | 10 | MO002521 | MO002521-001-08 | FJ001 | 分剪模板 | 5375 | 2024-08-10 | 2024-08-10 | 5 | 2024-08-10 17:48:46 | 2024-08-10 17:49:30 | 江苏东方九天新能源材料有限公司 |  | 张建勇 |  | 1 | 0.762 | 0 | 80.5 | 1 | DL12240800021/8 | 分剪海金杜门：1：排刀规格 80.5MM*7C/8 海金杜门 SPCC 2:成品内孔φ400MM 成品外径φ750-1000MM 单托重量＜2T。厚度公差+/-0.01mm，宽度公差+0.3/-0mm | 1 |  | 是 | 是 | 1 | 1
分剪 | DL12240800021/7 | DL12240800021 | 东方分剪5# | 合格 | 合格品 | 乙 | 张建勇 | 0 | 379 |  | 0 | 0.762 | 80.5 | 分剪海金杜门：1：排刀规格 80.5MM*7C/8 海金杜门 SPCC 2:成品内孔φ400MM 成品外径φ750-1000MM 单托重量＜2T。厚度公差+/-0.01mm，宽度公差+0.3/-0mm |  | 31010073 | 小品种钢卷 | 0.762-SPCC | 31020098 | 小品种钢分切带 | 0.762-SPCC |  | 10 | MO002521 | MO002521-001-07 | FJ001 | 分剪模板 | 5375 | 2024-08-10 | 2024-08-10 | 5 | 2024-08-10 17:48:46 | 2024-08-10 17:49:30 | 江苏东方九天新能源材料有限公司 |  | 张建勇 |  | 1 | 0.762 | 0 | 80.5 | 1 | DL12240800021/7 | 分剪海金杜门：1：排刀规格 80.5MM*7C/8 海金杜门 SPCC 2:成品内孔φ400MM 成品外径φ750-1000MM 单托重量＜2T。厚度公差+/-0.01mm，宽度公差+0.3/-0mm | 1 |  | 是 | 是 | 1 | 1
分剪 | DL12240800021/6 | DL12240800021 | 东方分剪5# | 合格 | 合格品 | 乙 | 张建勇 | 0 | 380 |  | 0 | 0.762 | 80.5 | 分剪海金杜门：1：排刀规格 80.5MM*7C/8 海金杜门 SPCC 2:成品内孔φ400MM 成品外径φ750-1000MM 单托重量＜2T。厚度公差+/-0.01mm，宽度公差+0.3/-0mm |  | 31010073 | 小品种钢卷 | 0.762-SPCC | 31020098 | 小品种钢分切带 | 0.762-SPCC |  | 10 | MO002521 | MO002521-001-06 | FJ001 | 分剪模板 | 5375 | 2024-08-10 | 2024-08-10 | 5 | 2024-08-10 17:48:46 | 2024-08-10 17:49:30 | 江苏东方九天新能源材料有限公司 |  | 张建勇 |  | 1 | 0.762 | 0 | 80.5 | 1 | DL12240800021/6 | 分剪海金杜门：1：排刀规格 80.5MM*7C/8 海金杜门 SPCC 2:成品内孔φ400MM 成品外径φ750-1000MM 单托重量＜2T。厚度公差+/-0.01mm，宽度公差+0.3/-0mm | 1 |  | 是 | 是 | 1 | 1
分剪 | DL12240800021/5 | DL12240800021 | 东方分剪5# | 合格 | 合格品 | 乙 | 张建勇 | 0 | 380 |  | 0 | 0.762 | 80.5 | 分剪海金杜门：1：排刀规格 80.5MM*7C/8 海金杜门 SPCC 2:成品内孔φ400MM 成品外径φ750-1000MM 单托重量＜2T。厚度公差+/-0.01mm，宽度公差+0.3/-0mm |  | 31010073 | 小品种钢卷 | 0.762-SPCC | 31020098 | 小品种钢分切带 | 0.762-SPCC |  | 10 | MO002521 | MO002521-001-05 | FJ001 | 分剪模板 | 5375 | 2024-08-10 | 2024-08-10 | 5 | 2024-08-10 17:48:46 | 2024-08-10 17:49:30 | 江苏东方九天新能源材料有限公司 |  | 张建勇 |  | 1 | 0.762 | 0 | 80.5 | 1 | DL12240800021/5 | 分剪海金杜门：1：排刀规格 80.5MM*7C/8 海金杜门 SPCC 2:成品内孔φ400MM 成品外径φ750-1000MM 单托重量＜2T。厚度公差+/-0.01mm，宽度公差+0.3/-0mm | 1 |  | 是 | 是 | 1 | 1
分剪 | DL12240800021/4 | DL12240800021 | 东方分剪5# | 合格 | 合格品 | 乙 | 张建勇 | 0 | 379 |  | 0 | 0.762 | 80.5 | 分剪海金杜门：1：排刀规格 80.5MM*7C/8 海金杜门 SPCC 2:成品内孔φ400MM 成品外径φ750-1000MM 单托重量＜2T。厚度公差+/-0.01mm，宽度公差+0.3/-0mm |  | 31010073 | 小品种钢卷 | 0.762-SPCC | 31020098 | 小品种钢分切带 | 0.762-SPCC |  | 10 | MO002521 | MO002521-001-04 | FJ001 | 分剪模板 | 5375 | 2024-08-10 | 2024-08-10 | 5 | 2024-08-10 17:48:46 | 2024-08-10 17:49:30 | 江苏东方九天新能源材料有限公司 |  | 张建勇 |  | 1 | 0.762 | 0 | 80.5 | 1 | DL12240800021/4 | 分剪海金杜门：1：排刀规格 80.5MM*7C/8 海金杜门 SPCC 2:成品内孔φ400MM 成品外径φ750-1000MM 单托重量＜2T。厚度公差+/-0.01mm，宽度公差+0.3/-0mm | 1 |  | 是 | 是 | 1 | 1
分剪 | DL12240800021/3 | DL12240800021 | 东方分剪5# | 合格 | 合格品 | 乙 | 张建勇 | 0 | 379 |  | 0 | 0.762 | 80.5 | 分剪海金杜门：1：排刀规格 80.5MM*7C/8 海金杜门 SPCC 2:成品内孔φ400MM 成品外径φ750-1000MM 单托重量＜2T。厚度公差+/-0.01mm，宽度公差+0.3/-0mm |  | 31010073 | 小品种钢卷 | 0.762-SPCC | 31020098 | 小品种钢分切带 | 0.762-SPCC |  | 10 | MO002521 | MO002521-001-03 | FJ001 | 分剪模板 | 5375 | 2024-08-10 | 2024-08-10 | 5 | 2024-08-10 17:48:46 | 2024-08-10 17:49:30 | 江苏东方九天新能源材料有限公司 |  | 张建勇 |  | 1 | 0.762 | 0 | 80.5 | 1 | DL12240800021/3 | 分剪海金杜门：1：排刀规格 80.5MM*7C/8 海金杜门 SPCC 2:成品内孔φ400MM 成品外径φ750-1000MM 单托重量＜2T。厚度公差+/-0.01mm，宽度公差+0.3/-0mm | 1 |  | 是 | 是 | 1 | 1
分剪 | DL12240800021/2 | DL12240800021 | 东方分剪5# | 合格 | 合格品 | 乙 | 张建勇 | 0 | 380 |  | 0 | 0.762 | 80.5 | 分剪海金杜门：1：排刀规格 80.5MM*7C/8 海金杜门 SPCC 2:成品内孔φ400MM 成品外径φ750-1000MM 单托重量＜2T。厚度公差+/-0.01mm，宽度公差+0.3/-0mm |  | 31010073 | 小品种钢卷 | 0.762-SPCC | 31020098 | 小品种钢分切带 | 0.762-SPCC |  | 10 | MO002521 | MO002521-001-02 | FJ001 | 分剪模板 | 5375 | 2024-08-10 | 2024-08-10 | 5 | 2024-08-10 17:48:46 | 2024-08-10 17:49:30 | 江苏东方九天新能源材料有限公司 |  | 张建勇 |  | 1 | 0.762 | 0 | 80.5 | 1 | DL12240800021/2 | 分剪海金杜门：1：排刀规格 80.5MM*7C/8 海金杜门 SPCC 2:成品内孔φ400MM 成品外径φ750-1000MM 单托重量＜2T。厚度公差+/-0.01mm，宽度公差+0.3/-0mm | 1 |  | 是 | 是 | 1 | 1
分剪 | DL12240800021/1 | DL12240800021 | 东方分剪5# | 合格 | 合格品 | 乙 | 张建勇 | 0 | 379 |  | 0 | 0.762 | 80.5 | 分剪海金杜门：1：排刀规格 80.5MM*7C/8 海金杜门 SPCC 2:成品内孔φ400MM 成品外径φ750-1000MM 单托重量＜2T。厚度公差+/-0.01mm，宽度公差+0.3/-0mm |  | 31010073 | 小品种钢卷 | 0.762-SPCC | 31020098 | 小品种钢分切带 | 0.762-SPCC |  | 10 | MO002521 | MO002521-001-01 | FJ001 | 分剪模板 | 5375 | 2024-08-10 | 2024-08-10 | 5 | 2024-08-10 17:48:46 | 2024-08-10 17:49:30 | 江苏东方九天新能源材料有限公司 |  | 张建勇 |  | 1 | 0.762 | 0 | 80.5 | 1 | DL12240800021/1 | 分剪海金杜门：1：排刀规格 80.5MM*7C/8 海金杜门 SPCC 2:成品内孔φ400MM 成品外径φ750-1000MM 单托重量＜2T。厚度公差+/-0.01mm，宽度公差+0.3/-0mm | 1 |  | 是 | 是 | 1 | 1
最终平整 | DL002407005212 | DL0024070052 | 东方750平整 | 合格 | 让步接收 | 甲 | 丁振,龚政 | 2370 | 2370 | 1 | 1140 | 0.44 | 610 | 昆山宝必达:750平整建议用Ra1.2-1.4μm毛化辊厚度公差：0.430-0.450mm，硬度100-120HV，粗糙度Ra0.7-1.0μm | 振纹，横条印，白斑，多条暗线印，下表面操边4CM线印明显 |  |  |  | 31010045 | 小品种钢卷 | 0.44-SPCC |  | 50 | MO002177 | MO002177-002-01-02 | XPZG001 | 小品种钢前处理模板 | 11060 | 2024-07-29 | 2024-08-12 | 5 | 2024-08-10 17:28:01 | 2024-08-10 17:29:52 | 江苏东方九天新能源材料有限公司 |  | 丁振 |  | 1 | 0.44 | 1140 | 610 | 1 | DL002407005212 | 昆山宝必达：(0.44*610) 厚度±0.01mm，HV100-120,粗糙度0.7-1.0μM，卷重2-3吨；备注脱脂分一包5吨 | 1 | Z振纹(来料振纹，横条印，白斑),A暗线印(来料多条暗线印，下表面操边4CM线印明显) | 是 | 是 | 1518 | 2
最终平整 | DL002407005211 | DL0024070052 | 东方750平整 | 合格 | 让步接收 | 甲 | 丁振,龚政 | 2415 | 2415 | 1 | 1150 | 0.44 | 610 | 昆山宝必达:750平整建议用Ra1.2-1.4μm毛化辊厚度公差：0.430-0.450mm，硬度100-120HV，粗糙度Ra0.7-1.0μm | 多条暗线印，下表面操边4CM线印明显，振纹，横条印，白斑 |  |  |  | 31010045 | 小品种钢卷 | 0.44-SPCC |  | 50 | MO002177 | MO002177-002-01-01 | XPZG001 | 小品种钢前处理模板 | 11060 | 2024-07-29 | 2024-08-12 | 5 | 2024-08-10 17:28:01 | 2024-08-10 17:29:52 | 江苏东方九天新能源材料有限公司 |  | 丁振 |  | 1 | 0.44 | 1150 | 610 | 1 | DL002407005211 | 昆山宝必达：(0.44*610) 厚度±0.01mm，HV100-120,粗糙度0.7-1.0μM，卷重2-3吨；备注脱脂分一包5吨 | 1 | A暗线印(来料多条暗线印，下表面操边4CM线印明显),Z振纹(来料振纹，横条印，白斑) | 是 | 是 | 1518 | 2
最终脱脂 | JG12240704112 | JG1224070411 | 东方950脱脂1# | 合格 | 合格品 | 乙 | 何晓健,张东兵 | 3400 | 3370 | 0.9912 | 6300 | 0.1 | 710 | 脱脂（950-1） |  | 20100028 | 轧硬 | 0.4*710-SPCC | 30210015 | 光亮卷 | 0.1-SPCC |  | 40 | MO001989 | MO001989-003-02 | GLJ002 | 东方光亮卷前处理（0.4轧0.1mm) | 13685 | 2024-07-24 | 2024-08-08 | 3 | 2024-08-10 17:24:54 | 2024-08-10 17:25:44 | 江苏东方九天新能源材料有限公司 | 256309 | 何晓健 |  |  | 0.1 | 6280 | 710 | 1 | JG12240704112 | 轧0.1，米数控制在24900-25000米，脱脂平均分包 |  |  |  |  | 5386 | 3
最终脱脂 | JG122407041112 | JG1224070411 | 东方950脱脂1# | 合格 | 合格品 | 甲 | 何晓健,张东兵 | 3400 | 3400 | 1 | 6400 | 0.1 | 710 | 脱脂（950-1） |  | 20100028 | 轧硬 | 0.4*710-SPCC | 30210015 | 光亮卷 | 0.1-SPCC |  | 40 | MO001989 | MO001989-003-01-02 | GLJ002 | 东方光亮卷前处理（0.4轧0.1mm) | 13685 | 2024-07-24 | 2024-08-08 | 3 | 2024-08-10 17:13:43 | 2024-08-10 17:17:05 | 江苏东方九天新能源材料有限公司 |  | 王建军 |  | 1 | 0.1 | 6400 | 710 | 1 | JG122407041112 | 轧0.1，米数控制在24900-25000米，脱脂平均分包 |  |  |  |  | 5386 | 3
最终脱脂 | JG122407041111 | JG1224070411 | 东方950脱脂1# | 合格 | 合格品 | 甲 | 何晓健,张东兵 | 5665 | 5665 | 1 | 10600 | 0.1 | 710 | 脱脂（950-1） |  | 20100028 | 轧硬 | 0.4*710-SPCC | 30210015 | 光亮卷 | 0.1-SPCC |  | 40 | MO001989 | MO001989-003-01-01 | GLJ002 | 东方光亮卷前处理（0.4轧0.1mm) | 13685 | 2024-07-24 | 2024-08-08 | 3 | 2024-08-10 17:13:43 | 2024-08-10 17:17:05 | 江苏东方九天新能源材料有限公司 |  | 王建军 |  | 1 | 0.1 | 10600 | 710 | 1 | JG122407041111 | 轧0.1，米数控制在24900-25000米，脱脂平均分包 |  |  |  |  | 5386 | 3
铬钝化 | JG12240704232 | JG12240704232 | 东方铬钝化950 | 合格 | 合格品 | 乙 | 韩康 | 6790 | 6773 | 0.9975 | 12640 | 0.1 | 710 | 、 |  | 30210015 | 光亮卷 | 0.1-SPCC | 30110014 | 铬钝化卷 | 0.1-SPCC |  | 10 | MO002507 | MO002507-006 | GDH001 | 铬钝化模板 | 6790 | 2024-08-09 | 2024-08-09 | 5 | 2024-08-10 16:59:34 | 2024-08-10 17:01:15 | 江苏东方九天新能源材料有限公司 | 285447 | 陈猛 |  |  | 0.1 | 12700 | 710 | 1 | JG12240704232 |  | 1 | S色差(色差 条印 辊印) | 是 | 是 | 2 | 6
铬钝化 | JG12240704092 | JG12240704092 | 东方铬钝化950 | 合格 | 让步接收 | 甲 | 韩康 | 6720 | 6729 | 1.0013 | 12470 | 0.1 | 710 | 、 | 8440米横向254.8mm孔洞（0.27mm2） | 30210015 | 光亮卷 | 0.1-SPCC | 30110014 | 铬钝化卷 | 0.1-SPCC |  | 10 | MO002507 | MO002507-013 | GDH001 | 铬钝化模板 | 6720 | 2024-08-09 | 2024-08-09 | 5 | 2024-08-10 16:35:00 | 2024-08-10 16:36:39 | 江苏东方九天新能源材料有限公司 | 285456 | 孙槐兵 |  |  | 0.1 | 12490 | 710 | 1 | JG12240704092 |  | 1 | S色差(色差 条印 辊印 8440米1个孔洞 横向254.8 大小0.27) | 是 | 是 | 1 | 13
铬钝化 | JG122407039022 | JG12240703902 | 东方铬钝化950 | 其他入库 | 协议品 | 甲 | 韩康 | 1137 | 1137 | 1 | 2140 | 0.1 | 710 | 、 | 短带 | 30110014 | 铬钝化卷 | 0.1-SPCC | 30110014 | 铬钝化卷 | 0.1-SPCC |  | 10 | MO002507 | MO002507-012-02 | GDH001 | 铬钝化模板 | 6660 | 2024-08-09 | 2024-08-09 | 5 | 2024-08-10 16:32:35 | 2024-08-10 16:34:18 | 江苏东方九天新能源材料有限公司 |  | 孙槐兵 |  | 1 | 0.1 | 2140 | 710 | 1 | JG122407039022 |  | 1 | S色差(色差 条印 辊印) | 是 | 是 | 3 | 12
铬钝化 | JG122407039021 | JG12240703902 | 东方铬钝化950 | 合格 | 合格品 | 甲 | 韩康 | 5221 | 5221 | 1 | 9800 | 0.1 | 710 | 、 |  | 30210015 | 光亮卷 | 0.1-SPCC | 30110014 | 铬钝化卷 | 0.1-SPCC |  | 10 | MO002507 | MO002507-012-01 | GDH001 | 铬钝化模板 | 6660 | 2024-08-09 | 2024-08-09 | 5 | 2024-08-10 16:32:35 | 2024-08-10 16:34:18 | 江苏东方九天新能源材料有限公司 |  | 孙槐兵 |  | 1 | 0.1 | 9800 | 710 | 1 | JG122407039021 |  | 1 | S色差(色差 条印 辊印) | 是 | 是 | 3 | 12
铬钝化 | JG122407056223 | JG12240705622 | 东方铬钝化950 | 合格 | 合格品 | 甲 | 韩康 | 2491 | 2491 | 1 | 4540 | 0.1 | 710 | 、 |  | 30210015 | 光亮卷 | 0.1-SPCC | 30110014 | 铬钝化卷 | 0.1-SPCC |  | 10 | MO002507 | MO002507-003-03 | GDH001 | 铬钝化模板 | 7450 | 2024-08-09 | 2024-08-09 | 5 | 2024-08-10 16:31:05 | 2024-08-10 16:32:15 | 江苏东方九天新能源材料有限公司 |  | 孙槐兵 |  | 1 | 0.1 | 4540 | 710 | 1 | JG122407056223 |  | 1 |  | 是 | 是 | 1 | 3
铬钝化 | JG122407056222 | JG12240705622 | 东方铬钝化950 | 合格 | 合格品 | 甲 | 韩康 | 2469 | 2469 | 1 | 4500 | 0.1 | 710 | 、 |  | 30210015 | 光亮卷 | 0.1-SPCC | 30110014 | 铬钝化卷 | 0.1-SPCC |  | 10 | MO002507 | MO002507-003-02 | GDH001 | 铬钝化模板 | 7450 | 2024-08-09 | 2024-08-09 | 5 | 2024-08-10 16:31:05 | 2024-08-10 16:32:15 | 江苏东方九天新能源材料有限公司 |  | 孙槐兵 |  | 1 | 0.1 | 4500 | 710 | 1 | JG122407056222 |  | 1 |  | 是 | 是 | 1 | 3
铬钝化 | JG122407056221 | JG12240705622 | 东方铬钝化950 | 合格 | 合格品 | 甲 | 韩康 | 2467 | 2467 | 1 | 4500 | 0.1 | 710 | 、 |  | 30210015 | 光亮卷 | 0.1-SPCC | 30110014 | 铬钝化卷 | 0.1-SPCC |  | 10 | MO002507 | MO002507-003-01 | GDH001 | 铬钝化模板 | 7450 | 2024-08-09 | 2024-08-09 | 5 | 2024-08-10 16:31:05 | 2024-08-10 16:32:15 | 江苏东方九天新能源材料有限公司 |  | 孙槐兵 |  | 1 | 0.1 | 4500 | 710 | 1 | JG122407056221 |  | 1 |  | 是 | 是 | 1 | 3
铬钝化 | JG122407056123 | JG12240705612 | 东方铬钝化950 | 合格 | 合格品 | 甲 | 韩康 | 2449 | 2449 | 1 | 4490 | 0.1 | 710 | 、 |  | 30210015 | 光亮卷 | 0.1-SPCC | 30110014 | 铬钝化卷 | 0.1-SPCC |  | 10 | MO002507 | MO002507-004-03 | GDH001 | 铬钝化模板 | 7370 | 2024-08-09 | 2024-08-09 | 5 | 2024-08-10 16:29:42 | 2024-08-10 16:30:50 | 江苏东方九天新能源材料有限公司 |  | 孙槐兵 |  | 1 | 0.1 | 4490 | 710 | 1 | JG122407056123 |  | 1 |  | 是 | 是 | 1 | 4
铬钝化 | JG122407056122 | JG12240705612 | 东方铬钝化950 | 合格 | 合格品 | 甲 | 韩康 | 2457 | 2457 | 1 | 4500 | 0.1 | 710 | 、 |  | 30210015 | 光亮卷 | 0.1-SPCC | 30110014 | 铬钝化卷 | 0.1-SPCC |  | 10 | MO002507 | MO002507-004-02 | GDH001 | 铬钝化模板 | 7370 | 2024-08-09 | 2024-08-09 | 5 | 2024-08-10 16:29:42 | 2024-08-10 16:30:50 | 江苏东方九天新能源材料有限公司 |  | 孙槐兵 |  | 1 | 0.1 | 4500 | 710 | 1 | JG122407056122 |  | 1 |  | 是 | 是 | 1 | 4
铬钝化 | JG122407056121 | JG12240705612 | 东方铬钝化950 | 合格 | 合格品 | 甲 | 韩康 | 2453 | 2453 | 1 | 4500 | 0.1 | 710 | 、 |  | 30210015 | 光亮卷 | 0.1-SPCC | 30110014 | 铬钝化卷 | 0.1-SPCC |  | 10 | MO002507 | MO002507-004-01 | GDH001 | 铬钝化模板 | 7370 | 2024-08-09 | 2024-08-09 | 5 | 2024-08-10 16:29:42 | 2024-08-10 16:30:50 | 江苏东方九天新能源材料有限公司 |  | 孙槐兵 |  | 1 | 0.1 | 4500 | 710 | 1 | JG122407056121 |  | 1 |  | 是 | 是 | 1 | 4
铬钝化 | JG12240705561 | JG12240705561 | 东方铬钝化950 | 合格 | 合格品 | 甲 | 韩康 | 5334 | 5321 | 0.9976 | 9640 | 0.1 | 710 | 、 |  | 30210015 | 光亮卷 | 0.1-SPCC | 30110014 | 铬钝化卷 | 0.1-SPCC |  | 10 | MO002507 | MO002507-008 | GDH001 | 铬钝化模板 | 5334 | 2024-08-09 | 2024-08-09 | 5 | 2024-08-10 16:25:53 | 2024-08-10 16:29:24 | 江苏东方九天新能源材料有限公司 | 285449 | 孙槐兵 |  |  | 0.1 | 9680 | 710 | 1 | JG12240705561 |  | 1 | S色差(色差 条印辊印) | 是 | 是 | 4 | 8
平整翻包 | JG122407039922 | JG12240703992 | 东方1150平整 | 其他入库 | 协议品 | 甲 | 刘飞,宋红飞 | 615 | 615 | 1 | 1140 | 0.1 | 710 | 11713米后翻包短带 |  | 30210015 | 光亮卷 | 0.1-SPCC | 30210015 | 光亮卷 | 0.1-SPCC |  | 10 | MO002543 | MO002543-001-02 | GLJ002 | 东方光亮卷前处理（0.4轧0.1mm) | 13770 | 2024-08-10 | 2024-08-10 | 5 | 2024-08-10 15:24:24 | 2024-08-10 16:24:45 | 江苏东方九天新能源材料有限公司 |  | 宋红飞 |  | 1 | 0.1 | 1140 | 710 | 1 | JG122407039922 |  | 1 | 二级品 | 是 | 是 | 90 | 1
平整翻包 | JG122407039921 | JG12240703992 | 东方1150平整 | 合格 | 让步接收 | 甲 | 刘飞,宋红飞 | 6265 | 6265 | 1 | 11660 | 0.1 | 710 | 11713米后翻包短带 |  |  |  |  | 30210015 | 光亮卷 | 0.1-SPCC |  | 10 | MO002543 | MO002543-001-01 | GLJ002 | 东方光亮卷前处理（0.4轧0.1mm) | 13770 | 2024-08-10 | 2024-08-10 | 5 | 2024-08-10 15:24:24 | 2024-08-10 16:24:45 | 江苏东方九天新能源材料有限公司 |  | 宋红飞 |  | 1 | 0.1 | 11660 | 710 | 1 | JG122407039921 |  | 1 | 乳化斑 | 是 | 是 | 90 | 1
铬钝化 | JG1224070306 | JG1224070306 | 东方铬钝化750 | 合格 | 合格品 | 甲 | 孙锋 | 5126 | 5083 | 0.9916 | 7150 | 0.15 | 610 | 镀铬量80-100 | 来料板面色差辊印，亮斑点，白斑 | 30210011 | 光亮卷 | 0.15-SPCC | 30110011 | 铬钝化卷 | 0.15-SPCC |  | 10 | MO002348 | MO002348-002 | GDH001 | 铬钝化模板 | 5126 | 2024-08-05 | 2024-08-05 | 5 | 2024-08-10 08:12:23 | 2024-08-10 16:11:46 | 江苏东方九天新能源材料有限公司 | 280390 | 倪兵 |  |  | 0.15 | 7140 | 610 | 1 | JG1224070306 |  | 1 | 来料板面色差辊印，亮斑点，白斑 | 是 | 是 | 479 | 2
最终平整 | DL00240700372 | DL0024070037 | 东方850平整 | 合格 | 让步接收 | 甲 | 陈俊华,钱琨 | 5600 | 5560 | 0.9929 | 4810 | 0.254 | 590 | 海金杜门：850平整建议用1.0-1.2μm毛化辊平整、厚度公差：0.250-0.255mm、硬度90-100HV,抗拉＜355MPa.粗糙度Ra0.5-0.7μm（合格证上备注镍基带蓝色标签） | 尾部30米粘钢折印，上下板面线条印平后淡，两边氧化边 | 20100077 | 轧硬 | 0.6*590-SPCC | 20600002 | 镍钝化卷半成品 | 0.254-SPCC |  | 50 | MO001782 | MO001782-003-02 | HJDM002 | 东方镍钝化半成品前处理0.254（海金杜门：厚度公差：0.250-0.255mm、硬度：90-100HV,粗糙度：Ra0.5-0.7μm） | 11610 | 2024-07-19 | 2024-07-27 | 5 | 2024-08-10 15:34:15 | 2024-08-10 16:10:55 | 江苏东方九天新能源材料有限公司 | 248983 | 陈俊华 |  |  | 0.254 | 4810 | 590 | 1 | DL00240700372 | 海金杜门：（0.254*590）厚度公差: 0.250-0.255mm，硬度:90-100HV.粗糙度: Ra0.5-0.7um | 1 | N粘钢折印(尾30米),X线条印(上下板面，平后淡),Y氧化边(两边) | 是 | 是 | 3108 | 3
铬钝化 | JG1224070462 | JG1224070462 | 东方铬钝化750 | 合格 | 让步接收 | 乙 | 李志祥 | 5056 | 5055 | 0.9998 | 7120 | 0.15 | 610 | 0.15*610镀铬量80-100 | 边缘效应重，卷芯收卷不齐 | 30210011 | 光亮卷 | 0.15-SPCC | 30110011 | 铬钝化卷 | 0.15-SPCC |  | 10 | MO002386 | MO002386-002 | GDH001 | 铬钝化模板 | 5056 | 2024-08-06 | 2024-08-06 | 5 | 2024-08-10 15:05:15 | 2024-08-10 16:02:26 | 江苏东方九天新能源材料有限公司 | 281247 | 李志祥 |  |  | 0.15 | 0 | 610 | 1 | JG1224070462 |  | 1 | 边缘效应重 色差 卷芯收卷不齐 | 是 | 是 | 57 | 2
分剪 | DL1224070022/14 | DL1224070022 | 东方分剪5# | 合格 | 合格品 | 甲 | 樊小兵 | 0 | 362 |  | 0 | 0.762 | 80.5 | 分剪海金杜门：1：排刀规格 80.5MM*7C/8 海金杜门 SPCC 2:成品内孔φ400MM 成品外径φ750-1000MM 单托重量＜2T。厚度公差+/-0.01mm，宽度公差+0.3/-0mm |  | 31010073 | 小品种钢卷 | 0.762-SPCC | 31020098 | 小品种钢分切带 | 0.762-SPCC |  | 10 | MO002530 | MO002530-001-14 | FJ001 | 分剪模板 | 5230 | 2024-08-10 | 2024-08-10 | 5 | 2024-08-10 15:51:36 | 2024-08-10 15:52:08 | 江苏东方九天新能源材料有限公司 |  | 樊小兵 |  | 1 | 0.762 | 0 | 80.5 | 1 | DL1224070022/14 | 分剪海金杜门：1：排刀规格 80.5MM*7C/8 海金杜门 SPCC 2:成品内孔φ400MM 成品外径φ750-1000MM 单托重量＜2T。厚度公差+/-0.01mm，宽度公差+0.3/-0mm | 1 |  | 是 | 是 | 1 | 1
分剪 | DL1224070022/13 | DL1224070022 | 东方分剪5# | 合格 | 合格品 | 甲 | 樊小兵 | 0 | 362 |  | 0 | 0.762 | 80.5 | 分剪海金杜门：1：排刀规格 80.5MM*7C/8 海金杜门 SPCC 2:成品内孔φ400MM 成品外径φ750-1000MM 单托重量＜2T。厚度公差+/-0.01mm，宽度公差+0.3/-0mm |  | 31010073 | 小品种钢卷 | 0.762-SPCC | 31020098 | 小品种钢分切带 | 0.762-SPCC |  | 10 | MO002530 | MO002530-001-13 | FJ001 | 分剪模板 | 5230 | 2024-08-10 | 2024-08-10 | 5 | 2024-08-10 15:51:36 | 2024-08-10 15:52:08 | 江苏东方九天新能源材料有限公司 |  | 樊小兵 |  | 1 | 0.762 | 0 | 80.5 | 1 | DL1224070022/13 | 分剪海金杜门：1：排刀规格 80.5MM*7C/8 海金杜门 SPCC 2:成品内孔φ400MM 成品外径φ750-1000MM 单托重量＜2T。厚度公差+/-0.01mm，宽度公差+0.3/-0mm | 1 |  | 是 | 是 | 1 | 1
分剪 | DL1224070022/12 | DL1224070022 | 东方分剪5# | 合格 | 合格品 | 甲 | 樊小兵 | 0 | 362 |  | 0 | 0.762 | 80.5 | 分剪海金杜门：1：排刀规格 80.5MM*7C/8 海金杜门 SPCC 2:成品内孔φ400MM 成品外径φ750-1000MM 单托重量＜2T。厚度公差+/-0.01mm，宽度公差+0.3/-0mm |  | 31010073 | 小品种钢卷 | 0.762-SPCC | 31020098 | 小品种钢分切带 | 0.762-SPCC |  | 10 | MO002530 | MO002530-001-12 | FJ001 | 分剪模板 | 5230 | 2024-08-10 | 2024-08-10 | 5 | 2024-08-10 15:51:36 | 2024-08-10 15:52:08 | 江苏东方九天新能源材料有限公司 |  | 樊小兵 |  | 1 | 0.762 | 0 | 80.5 | 1 | DL1224070022/12 | 分剪海金杜门：1：排刀规格 80.5MM*7C/8 海金杜门 SPCC 2:成品内孔φ400MM 成品外径φ750-1000MM 单托重量＜2T。厚度公差+/-0.01mm，宽度公差+0.3/-0mm | 1 |  | 是 | 是 | 1 | 1
分剪 | DL1224070022/11 | DL1224070022 | 东方分剪5# | 合格 | 合格品 | 甲 | 樊小兵 | 0 | 362 |  | 0 | 0.762 | 80.5 | 分剪海金杜门：1：排刀规格 80.5MM*7C/8 海金杜门 SPCC 2:成品内孔φ400MM 成品外径φ750-1000MM 单托重量＜2T。厚度公差+/-0.01mm，宽度公差+0.3/-0mm |  | 31010073 | 小品种钢卷 | 0.762-SPCC | 31020098 | 小品种钢分切带 | 0.762-SPCC |  | 10 | MO002530 | MO002530-001-11 | FJ001 | 分剪模板 | 5230 | 2024-08-10 | 2024-08-10 | 5 | 2024-08-10 15:51:36 | 2024-08-10 15:52:08 | 江苏东方九天新能源材料有限公司 |  | 樊小兵 |  | 1 | 0.762 | 0 | 80.5 | 1 | DL1224070022/11 | 分剪海金杜门：1：排刀规格 80.5MM*7C/8 海金杜门 SPCC 2:成品内孔φ400MM 成品外径φ750-1000MM 单托重量＜2T。厚度公差+/-0.01mm，宽度公差+0.3/-0mm | 1 |  | 是 | 是 | 1 | 1
分剪 | DL1224070022/10 | DL1224070022 | 东方分剪5# | 合格 | 合格品 | 甲 | 樊小兵 | 0 | 361 |  | 0 | 0.762 | 80.5 | 分剪海金杜门：1：排刀规格 80.5MM*7C/8 海金杜门 SPCC 2:成品内孔φ400MM 成品外径φ750-1000MM 单托重量＜2T。厚度公差+/-0.01mm，宽度公差+0.3/-0mm |  | 31010073 | 小品种钢卷 | 0.762-SPCC | 31020098 | 小品种钢分切带 | 0.762-SPCC |  | 10 | MO002530 | MO002530-001-10 | FJ001 | 分剪模板 | 5230 | 2024-08-10 | 2024-08-10 | 5 | 2024-08-10 15:51:36 | 2024-08-10 15:52:08 | 江苏东方九天新能源材料有限公司 |  | 樊小兵 |  | 1 | 0.762 | 0 | 80.5 | 1 | DL1224070022/10 | 分剪海金杜门：1：排刀规格 80.5MM*7C/8 海金杜门 SPCC 2:成品内孔φ400MM 成品外径φ750-1000MM 单托重量＜2T。厚度公差+/-0.01mm，宽度公差+0.3/-0mm | 1 |  | 是 | 是 | 1 | 1
分剪 | DL1224070022/9 | DL1224070022 | 东方分剪5# | 合格 | 合格品 | 甲 | 樊小兵 | 0 | 360 |  | 0 | 0.762 | 80.5 | 分剪海金杜门：1：排刀规格 80.5MM*7C/8 海金杜门 SPCC 2:成品内孔φ400MM 成品外径φ750-1000MM 单托重量＜2T。厚度公差+/-0.01mm，宽度公差+0.3/-0mm |  | 31010073 | 小品种钢卷 | 0.762-SPCC | 31020098 | 小品种钢分切带 | 0.762-SPCC |  | 10 | MO002530 | MO002530-001-09 | FJ001 | 分剪模板 | 5230 | 2024-08-10 | 2024-08-10 | 5 | 2024-08-10 15:51:36 | 2024-08-10 15:52:08 | 江苏东方九天新能源材料有限公司 |  | 樊小兵 |  | 1 | 0.762 | 0 | 80.5 | 1 | DL1224070022/9 | 分剪海金杜门：1：排刀规格 80.5MM*7C/8 海金杜门 SPCC 2:成品内孔φ400MM 成品外径φ750-1000MM 单托重量＜2T。厚度公差+/-0.01mm，宽度公差+0.3/-0mm | 1 |  | 是 | 是 | 1 | 1
分剪 | DL1224070022/8 | DL1224070022 | 东方分剪5# | 合格 | 合格品 | 甲 | 樊小兵 | 0 | 358 |  | 0 | 0.762 | 80.5 | 分剪海金杜门：1：排刀规格 80.5MM*7C/8 海金杜门 SPCC 2:成品内孔φ400MM 成品外径φ750-1000MM 单托重量＜2T。厚度公差+/-0.01mm，宽度公差+0.3/-0mm |  | 31010073 | 小品种钢卷 | 0.762-SPCC | 31020098 | 小品种钢分切带 | 0.762-SPCC |  | 10 | MO002530 | MO002530-001-08 | FJ001 | 分剪模板 | 5230 | 2024-08-10 | 2024-08-10 | 5 | 2024-08-10 15:51:36 | 2024-08-10 15:52:08 | 江苏东方九天新能源材料有限公司 |  | 樊小兵 |  | 1 | 0.762 | 0 | 80.5 | 1 | DL1224070022/8 | 分剪海金杜门：1：排刀规格 80.5MM*7C/8 海金杜门 SPCC 2:成品内孔φ400MM 成品外径φ750-1000MM 单托重量＜2T。厚度公差+/-0.01mm，宽度公差+0.3/-0mm | 1 |  | 是 | 是 | 1 | 1
分剪 | DL1224070022/7 | DL1224070022 | 东方分剪5# | 合格 | 合格品 | 甲 | 樊小兵 | 0 | 354 |  | 0 | 0.762 | 80.5 | 分剪海金杜门：1：排刀规格 80.5MM*7C/8 海金杜门 SPCC 2:成品内孔φ400MM 成品外径φ750-1000MM 单托重量＜2T。厚度公差+/-0.01mm，宽度公差+0.3/-0mm |  | 31010073 | 小品种钢卷 | 0.762-SPCC | 31020098 | 小品种钢分切带 | 0.762-SPCC |  | 10 | MO002530 | MO002530-001-07 | FJ001 | 分剪模板 | 5230 | 2024-08-10 | 2024-08-10 | 5 | 2024-08-10 15:51:36 | 2024-08-10 15:52:08 | 江苏东方九天新能源材料有限公司 |  | 樊小兵 |  | 1 | 0.762 | 0 | 80.5 | 1 | DL1224070022/7 | 分剪海金杜门：1：排刀规格 80.5MM*7C/8 海金杜门 SPCC 2:成品内孔φ400MM 成品外径φ750-1000MM 单托重量＜2T。厚度公差+/-0.01mm，宽度公差+0.3/-0mm | 1 |  | 是 | 是 | 1 | 1
分剪 | DL1224070022/6 | DL1224070022 | 东方分剪5# | 合格 | 合格品 | 甲 | 樊小兵 | 0 | 356 |  | 0 | 0.762 | 80.5 | 分剪海金杜门：1：排刀规格 80.5MM*7C/8 海金杜门 SPCC 2:成品内孔φ400MM 成品外径φ750-1000MM 单托重量＜2T。厚度公差+/-0.01mm，宽度公差+0.3/-0mm |  | 31010073 | 小品种钢卷 | 0.762-SPCC | 31020098 | 小品种钢分切带 | 0.762-SPCC |  | 10 | MO002530 | MO002530-001-06 | FJ001 | 分剪模板 | 5230 | 2024-08-10 | 2024-08-10 | 5 | 2024-08-10 15:51:36 | 2024-08-10 15:52:08 | 江苏东方九天新能源材料有限公司 |  | 樊小兵 |  | 1 | 0.762 | 0 | 80.5 | 1 | DL1224070022/6 | 分剪海金杜门：1：排刀规格 80.5MM*7C/8 海金杜门 SPCC 2:成品内孔φ400MM 成品外径φ750-1000MM 单托重量＜2T。厚度公差+/-0.01mm，宽度公差+0.3/-0mm | 1 |  | 是 | 是 | 1 | 1
分剪 | DL1224070022/5 | DL1224070022 | 东方分剪5# | 合格 | 合格品 | 甲 | 樊小兵 | 0 | 356 |  | 0 | 0.762 | 80.5 | 分剪海金杜门：1：排刀规格 80.5MM*7C/8 海金杜门 SPCC 2:成品内孔φ400MM 成品外径φ750-1000MM 单托重量＜2T。厚度公差+/-0.01mm，宽度公差+0.3/-0mm |  | 31010073 | 小品种钢卷 | 0.762-SPCC | 31020098 | 小品种钢分切带 | 0.762-SPCC |  | 10 | MO002530 | MO002530-001-05 | FJ001 | 分剪模板 | 5230 | 2024-08-10 | 2024-08-10 | 5 | 2024-08-10 15:51:36 | 2024-08-10 15:52:08 | 江苏东方九天新能源材料有限公司 |  | 樊小兵 |  | 1 | 0.762 | 0 | 80.5 | 1 | DL1224070022/5 | 分剪海金杜门：1：排刀规格 80.5MM*7C/8 海金杜门 SPCC 2:成品内孔φ400MM 成品外径φ750-1000MM 单托重量＜2T。厚度公差+/-0.01mm，宽度公差+0.3/-0mm | 1 |  | 是 | 是 | 1 | 1
分剪 | DL1224070022/4 | DL1224070022 | 东方分剪5# | 合格 | 合格品 | 甲 | 樊小兵 | 0 | 359 |  | 0 | 0.762 | 80.5 | 分剪海金杜门：1：排刀规格 80.5MM*7C/8 海金杜门 SPCC 2:成品内孔φ400MM 成品外径φ750-1000MM 单托重量＜2T。厚度公差+/-0.01mm，宽度公差+0.3/-0mm |  | 31010073 | 小品种钢卷 | 0.762-SPCC | 31020098 | 小品种钢分切带 | 0.762-SPCC |  | 10 | MO002530 | MO002530-001-04 | FJ001 | 分剪模板 | 5230 | 2024-08-10 | 2024-08-10 | 5 | 2024-08-10 15:51:36 | 2024-08-10 15:52:08 | 江苏东方九天新能源材料有限公司 |  | 樊小兵 |  | 1 | 0.762 | 0 | 80.5 | 1 | DL1224070022/4 | 分剪海金杜门：1：排刀规格 80.5MM*7C/8 海金杜门 SPCC 2:成品内孔φ400MM 成品外径φ750-1000MM 单托重量＜2T。厚度公差+/-0.01mm，宽度公差+0.3/-0mm | 1 |  | 是 | 是 | 1 | 1
分剪 | DL1224070022/3 | DL1224070022 | 东方分剪5# | 合格 | 合格品 | 甲 | 樊小兵 | 0 | 359 |  | 0 | 0.762 | 80.5 | 分剪海金杜门：1：排刀规格 80.5MM*7C/8 海金杜门 SPCC 2:成品内孔φ400MM 成品外径φ750-1000MM 单托重量＜2T。厚度公差+/-0.01mm，宽度公差+0.3/-0mm |  | 31010073 | 小品种钢卷 | 0.762-SPCC | 31020098 | 小品种钢分切带 | 0.762-SPCC |  | 10 | MO002530 | MO002530-001-03 | FJ001 | 分剪模板 | 5230 | 2024-08-10 | 2024-08-10 | 5 | 2024-08-10 15:51:36 | 2024-08-10 15:52:08 | 江苏东方九天新能源材料有限公司 |  | 樊小兵 |  | 1 | 0.762 | 0 | 80.5 | 1 | DL1224070022/3 | 分剪海金杜门：1：排刀规格 80.5MM*7C/8 海金杜门 SPCC 2:成品内孔φ400MM 成品外径φ750-1000MM 单托重量＜2T。厚度公差+/-0.01mm，宽度公差+0.3/-0mm | 1 |  | 是 | 是 | 1 | 1
分剪 | DL1224070022/2 | DL1224070022 | 东方分剪5# | 合格 | 合格品 | 甲 | 樊小兵 | 0 | 359 |  | 0 | 0.762 | 80.5 | 分剪海金杜门：1：排刀规格 80.5MM*7C/8 海金杜门 SPCC 2:成品内孔φ400MM 成品外径φ750-1000MM 单托重量＜2T。厚度公差+/-0.01mm，宽度公差+0.3/-0mm |  | 31010073 | 小品种钢卷 | 0.762-SPCC | 31020098 | 小品种钢分切带 | 0.762-SPCC |  | 10 | MO002530 | MO002530-001-02 | FJ001 | 分剪模板 | 5230 | 2024-08-10 | 2024-08-10 | 5 | 2024-08-10 15:51:36 | 2024-08-10 15:52:08 | 江苏东方九天新能源材料有限公司 |  | 樊小兵 |  | 1 | 0.762 | 0 | 80.5 | 1 | DL1224070022/2 | 分剪海金杜门：1：排刀规格 80.5MM*7C/8 海金杜门 SPCC 2:成品内孔φ400MM 成品外径φ750-1000MM 单托重量＜2T。厚度公差+/-0.01mm，宽度公差+0.3/-0mm | 1 |  | 是 | 是 | 1 | 1
分剪 | DL1224070022/1 | DL1224070022 | 东方分剪5# | 合格 | 合格品 | 甲 | 樊小兵 | 0 | 358 |  | 0 | 0.762 | 80.5 | 分剪海金杜门：1：排刀规格 80.5MM*7C/8 海金杜门 SPCC 2:成品内孔φ400MM 成品外径φ750-1000MM 单托重量＜2T。厚度公差+/-0.01mm，宽度公差+0.3/-0mm |  | 31010073 | 小品种钢卷 | 0.762-SPCC | 31020098 | 小品种钢分切带 | 0.762-SPCC |  | 10 | MO002530 | MO002530-001-01 | FJ001 | 分剪模板 | 5230 | 2024-08-10 | 2024-08-10 | 5 | 2024-08-10 15:51:36 | 2024-08-10 15:52:08 | 江苏东方九天新能源材料有限公司 |  | 樊小兵 |  | 1 | 0.762 | 0 | 80.5 | 1 | DL1224070022/1 | 分剪海金杜门：1：排刀规格 80.5MM*7C/8 海金杜门 SPCC 2:成品内孔φ400MM 成品外径φ750-1000MM 单托重量＜2T。厚度公差+/-0.01mm，宽度公差+0.3/-0mm | 1 |  | 是 | 是 | 1 | 1
最终平整 | DL00240700452 | DL0024070045 | 东方850平整 | 合格 | 让步接收 | 甲 | 陈俊华,钱琨 | 5770 | 5730 | 0.9931 | 4930 | 0.254 | 590 | 海金杜门：850平整建议用1.0-1.2μm毛化辊平整、厚度公差：0.250-0.255mm、硬度90-100HV,抗拉＜355MPa.粗糙度Ra0.5-0.7μm（合格证上备注镍基带蓝色标签） | 轻微横辊印，尾部300米传2CM粘钢折印，下板面线条印平后强光下能见 | 20100077 | 轧硬 | 0.6*590-SPCC | 20600002 | 镍钝化卷半成品 | 0.254-SPCC |  | 50 | MO001782 | MO001782-002-02 | HJDM002 | 东方镍钝化半成品前处理0.254（海金杜门：厚度公差：0.250-0.255mm、硬度：90-100HV,粗糙度：Ra0.5-0.7μm） | 11910 | 2024-07-19 | 2024-07-27 | 5 | 2024-08-10 15:32:25 | 2024-08-10 15:34:00 | 江苏东方九天新能源材料有限公司 | 248982 | 陈俊华 |  |  | 0.254 | 4970 | 590 | 1 | DL00240700452 | 海金杜门：（0.254*590）厚度公差: 0.250-0.255mm，硬度:90-100HV.粗糙度: Ra0.5-0.7um | 1 | H横辊印(轻微),N粘钢折印(尾300米传2CM),X线条印(下板面，平后强光下能见) | 是 | 是 | 3104 | 2
最终平整 | DL002407005112 | DL0024070051 | 东方750平整 | 合格 | 让步接收 | 甲 | 丁振,龚政 | 2465 | 2465 | 1 | 1180 | 0.44 | 610 | 昆山宝必达:750平整建议用Ra1.2-1.4μm毛化辊厚度公差：0.430-0.450mm，硬度100-120HV，粗糙度Ra0.7-1.0μm | 振纹，横条印，白斑，多条暗线印，下表面操边4CM线印明显，上表面操边1CM线印 |  |  |  | 31010045 | 小品种钢卷 | 0.44-SPCC |  | 50 | MO002177 | MO002177-001-01-02 | XPZG001 | 小品种钢前处理模板 | 11050 | 2024-07-29 | 2024-08-12 | 5 | 2024-08-10 15:16:43 | 2024-08-10 15:19:51 | 江苏东方九天新能源材料有限公司 |  | 丁振 |  | 1 | 0.44 | 1180 | 610 | 1 | DL002407005112 | 昆山宝必达：(0.44*610) 厚度±0.01mm，HV100-120,粗糙度0.7-1.0μM，卷重2-3吨；备注脱脂分一包5吨 | 1 | Z振纹(来料振纹，横条印，白斑),A暗线印(来料多条暗线印，下表面操边4CM线印明显，上表面操边1CM线印) | 是 | 是 | 1026 | 1
最终平整 | DL002407005111 | DL0024070051 | 东方750平整 | 合格 | 让步接收 | 甲 | 丁振,龚政 | 2415 | 2415 | 1 | 1150 | 0.44 | 610 | 昆山宝必达:750平整建议用Ra1.2-1.4μm毛化辊厚度公差：0.430-0.450mm，硬度100-120HV，粗糙度Ra0.7-1.0μm | 多条暗线印，下表面操边4CM线印明显，振纹，横条印，白斑上表面操边暗线印 |  |  |  | 31010045 | 小品种钢卷 | 0.44-SPCC |  | 50 | MO002177 | MO002177-001-01-01 | XPZG001 | 小品种钢前处理模板 | 11050 | 2024-07-29 | 2024-08-12 | 5 | 2024-08-10 15:16:43 | 2024-08-10 15:19:51 | 江苏东方九天新能源材料有限公司 |  | 丁振 |  | 1 | 0.44 | 1150 | 610 | 1 | DL002407005111 | 昆山宝必达：(0.44*610) 厚度±0.01mm，HV100-120,粗糙度0.7-1.0μM，卷重2-3吨；备注脱脂分一包5吨 | 1 | A暗线印(来料多条暗线印，下表面操边4CM线印明显),Z振纹(来料振纹，横条印，白斑)A暗线印(上表面操边1CM线印) | 是 | 是 | 1026 | 1
铬钝化 | JG12240705592 | JG12240705592 | 东方铬钝化950 | 合格 | 合格品 | 乙 | 李志祥 | 7234 | 7193 | 0.9943 | 13470 | 0.1 | 710 | 、 |  | 30210015 | 光亮卷 | 0.1-SPCC | 30110014 | 铬钝化卷 | 0.1-SPCC |  | 10 | MO002507 | MO002507-010 | GDH001 | 铬钝化模板 | 7234 | 2024-08-09 | 2024-08-09 | 5 | 2024-08-10 14:54:33 | 2024-08-10 14:54:59 | 江苏东方九天新能源材料有限公司 | 285451 | 李志祥 |  |  | 0.1 | 13510 | 710 | 1 | JG12240705592 |  | 1 | 色差 条印 | 是 | 是 | 0 | 10
最终平整 | DL00240700411 | DL0024070041 | 东方850平整 | 合格 | 让步接收 | 甲 | 陈俊华,钱琨 | 5800 | 5760 | 0.9931 | 4990 | 0.254 | 590 | 海金杜门：850平整建议用1.0-1.2μm毛化辊平整、厚度公差：0.250-0.255mm、硬度90-100HV,抗拉＜355MPa.粗糙度Ra0.5-0.7μm（合格证上备注镍基带蓝色标签） | 上板面线条印平后淡，轻微横辊印 | 20100077 | 轧硬 | 0.6*590-SPCC | 20600002 | 镍钝化卷半成品 | 0.254-SPCC |  | 50 | MO001782 | MO001782-001-01 | HJDM002 | 东方镍钝化半成品前处理0.254（海金杜门：厚度公差：0.250-0.255mm、硬度：90-100HV,粗糙度：Ra0.5-0.7μm） | 11865 | 2024-07-19 | 2024-07-27 | 5 | 2024-08-10 14:02:09 | 2024-08-10 14:51:18 | 江苏东方九天新能源材料有限公司 | 248981 | 陈俊华 |  |  | 0.254 | 4980 | 590 | 1 | DL00240700411 | 海金杜门：（0.254*590）厚度公差: 0.250-0.255mm，硬度:90-100HV.粗糙度: Ra0.5-0.7um | 1 | X线条印(上板面，平后淡),H横辊印(轻微) | 是 | 是 | 3121 | 1
最终冷轧 | DL00240800131 | DL0024080013 | 东方650轧机 | 合格 | 让步接收 | 甲 | 关颜伟,徐炜 | 6255 | 6205 | 0.992 | 2230 | 0.58 | 610 | 泰兴双永:650轧机建议用Ra1.0-1.2μm毛化辊轧至0.58mm（0.60-0.58）厚度公差：0.588-0.593mm，板面粗糙度控制在Ra0.6-0.8μm，转脱脂 | 下表面传动侧10公分色差条印重，消不掉，白斑，挫伤，暗线印，细划伤 |  |  |  | 31010060 | 小品种钢卷 | 0.58-SPCC |  | 20 | MO002416 | MO002416-001-01 | XPZG001 | 小品种钢前处理模板 | 12535 | 2024-08-07 | 2024-08-18 | 3 | 2024-08-10 14:43:02 | 2024-08-10 14:46:11 | 江苏东方九天新能源材料有限公司 | 282425 | 关颜伟 |  |  | 0.6 | 2200 | 610 | 1 | DL00240800131 | 泰兴双永：（0.58*610）厚度±0.01mm，HV90-110,粗糙度0.8-1.0μM，卷重2-3吨 |  | 下表面传动侧10公分色差条印重，消不掉，白斑，挫伤，暗线印，细划伤 |  |  |  | 1
最终冷轧 | DL00240800152 | DL0024080015 | 东方650轧机 | 合格 | 让步接收 | 甲 | 关颜伟 | 6360 | 6300 | 0.9906 | 3050 | 0.43 | 610 | 泰兴双永:650轧机中间道次用普光辊(Ra0.2-0.3um)轧制,最后一道建议用Ra1.0-1.2μm毛化辊轧至0.43mm（0.6-0.5-0.43）厚度公差：0.438-0.443mm、板面粗糙度控制在Ra0.6-0.8μm、转脱脂 | B白斑(),H横辊印(),Z振纹(),A暗线印(),S色差条印() |  |  |  | 31010044 | 小品种钢卷 | 0.43-SPCC |  | 20 | MO002419 | MO002419-001-02 | XPZG001 | 小品种钢前处理模板 | 12690 | 2024-08-07 | 2024-08-18 | 3 | 2024-08-10 12:16:22 | 2024-08-10 14:42:50 | 江苏东方九天新能源材料有限公司 | 282477 | 关颜伟 |  |  | 0.6 | 2240 | 610 | 1 | DL00240800152 | 泰兴双永：（0.43*610）厚度±0.01mm，HV90-110,粗糙度0.8-1.0μM，卷重2-3吨 |  | B白斑(),H横辊印(),Z振纹(),A暗线印(),S色差条印() |  |  |  | 1
最终冷轧 | DL0024080018 | DL0024080018 | 东方650轧机 | 合格 | 让步接收 | 甲 | 关颜伟 | 6220 | 6180 | 0.9936 | 3250 | 0.39 | 610 | 泰兴双永：650轧机中间道次用普光辊(Ra0.2-0.3um)轧制,最后一道建议用Ra1.0-1.2μm毛化辊轧至0.39mm（0.6-0.45-0.39）厚度公差：0.398-0.403mm，、板面粗糙度控制在Ra0.6-0.8μm、转脱脂 | A暗线印(),S色差条印(),Z振纹(),H横辊印() |  |  |  | 31010040 | 小品种钢卷 | 0.39-SPCC |  | 20 | MO002414 | MO002414-003 | XPZG001 | 小品种钢前处理模板 | 6230 | 2024-08-07 | 2024-08-20 | 3 | 2024-08-10 14:38:49 | 2024-08-10 14:40:24 | 江苏东方九天新能源材料有限公司 | 282419 | 徐炜 |  |  | 0.6 | 2180 | 610 | 1 | DL0024080018 | 泰兴双永：（0.39*610）厚度±0.01mm，HV90-110,粗糙度0.8-1.0μM，卷重2-3吨 |  | A暗线印(),S色差条印(),Z振纹(),H横辊印() | 否 | 否 |  | 3
平整翻包 | JG122407037912 | JG1224070379 | 东方1150平整 | 其他入库 | 协议品 | 甲 | 刘飞,宋红飞 | 175 | 175 | 1 | 320 | 0.1 | 710 | 13129米后翻包剪掉 |  | 20100028 | 轧硬 | 0.4*710-SPCC | 30210015 | 光亮卷 | 0.1-SPCC |  | 70 | MO001989 | MO001989-001-01-02 | GLJ002 | 东方光亮卷前处理（0.4轧0.1mm) | 13710 | 2024-07-24 | 2024-08-08 | 3 | 2024-08-10 14:34:21 | 2024-08-10 14:39:29 | 江苏东方九天新能源材料有限公司 |  | 宋红飞 |  | 1 | 0.1 | 320 | 710 | 1 | JG122407037912 | 轧0.1，米数控制在24900-25000米，脱脂平均分包 | 1 | 二级品 | 是 | 是 | 2916 | 1
平整翻包 | JG122407037911 | JG1224070379 | 东方1150平整 | 合格 | 让步接收 | 甲 | 刘飞,宋红飞 | 7005 | 7005 | 1 | 13130 | 0.1 | 710 | 13129米后翻包剪掉 | 内50米停机斑，白条印 |  |  |  | 30210015 | 光亮卷 | 0.1-SPCC |  | 70 | MO001989 | MO001989-001-01-01 | GLJ002 | 东方光亮卷前处理（0.4轧0.1mm) | 13710 | 2024-07-24 | 2024-08-08 | 3 | 2024-08-10 14:34:21 | 2024-08-10 14:39:29 | 江苏东方九天新能源材料有限公司 |  | 宋红飞 |  | 1 | 0.1 | 13130 | 710 | 1 | JG122407037911 | 轧0.1，米数控制在24900-25000米，脱脂平均分包 | 1 | 内50米停机斑，白条印 | 是 | 是 | 2916 | 1
平整翻包 | JG122407038312 | JG1224070383 | 东方1150平整 | 合格 | 让步接收 | 甲 | 刘飞,宋红飞 | 6090 | 6090 | 1 | 11370 | 0.1 | 710 | 11372米后翻包短带 | 1383米操3CM孔洞0.07mm2，3106米操36CM孔洞0.43mm2 |  |  |  | 30210015 | 光亮卷 | 0.1-SPCC |  | 70 | MO001832 | MO001832-013-01-02 | GLJ002 | 东方光亮卷前处理（0.4轧0.1mm) | 13570 | 2024-07-19 | 2024-07-19 | 3 | 2024-08-10 14:07:35 | 2024-08-10 14:32:46 | 江苏东方九天新能源材料有限公司 |  | 宋红飞 |  | 1 | 0.1 | 11370 | 710 | 1 | JG122407038312 | 轧0.1；米数控制在24800-24900米，脱脂平均分包 | 1 | 1383米操3CM孔洞0.07平方毫米，3106米操36CM孔洞0.43平方毫米 | 是 | 是 | 4540 | 13
平整翻包 | JG122407038311 | JG1224070383 | 东方1150平整 | 其他入库 | 协议品 | 甲 | 刘飞,宋红飞 | 710 | 710 | 1 | 1370 | 0.097 | 710 | 11372米后翻包短带 | 短带 | 30210015 | 光亮卷 | 0.1-SPCC | 30210015 | 光亮卷 | 0.1-SPCC |  | 70 | MO001832 | MO001832-013-01-01 | GLJ002 | 东方光亮卷前处理（0.4轧0.1mm) | 13570 | 2024-07-19 | 2024-07-19 | 3 | 2024-08-10 14:07:35 | 2024-08-10 14:32:46 | 江苏东方九天新能源材料有限公司 |  | 宋红飞 |  | 1 | 0.097 | 1370 | 710 | 1 | JG122407038311 | 轧0.1；米数控制在24800-24900米，脱脂平均分包 | 1 | 二级品 | 是 | 是 | 4540 | 13
分剪 | DL12240800022/14 | DL12240800022 | 东方分剪5# | 合格 | 合格品 | 甲 | 樊小兵 | 0 | 353 |  | 0 | 0.762 | 80.5 | 分剪海金杜门：1：排刀规格 80.5MM*7C/8 海金杜门 SPCC 2:成品内孔φ400MM 成品外径φ750-1000MM 单托重量＜2T。厚度公差+/-0.01mm，宽度公差+0.3/-0mm |  | 31010073 | 小品种钢卷 | 0.762-SPCC | 31020098 | 小品种钢分切带 | 0.762-SPCC |  | 10 | MO002530 | MO002530-002-14 | FJ001 | 分剪模板 | 5260 | 2024-08-10 | 2024-08-10 | 5 | 2024-08-10 14:25:38 | 2024-08-10 14:26:17 | 江苏东方九天新能源材料有限公司 |  | 樊小兵 |  | 1 | 0.762 | 0 | 80.5 | 1 | DL12240800022/14 | 分剪海金杜门：1：排刀规格 80.5MM*7C/8 海金杜门 SPCC 2:成品内孔φ400MM 成品外径φ750-1000MM 单托重量＜2T。厚度公差+/-0.01mm，宽度公差+0.3/-0mm | 1 |  | 是 | 是 | 1 | 2
分剪 | DL12240800022/13 | DL12240800022 | 东方分剪5# | 合格 | 合格品 | 甲 | 樊小兵 | 0 | 353 |  | 0 | 0.762 | 80.5 | 分剪海金杜门：1：排刀规格 80.5MM*7C/8 海金杜门 SPCC 2:成品内孔φ400MM 成品外径φ750-1000MM 单托重量＜2T。厚度公差+/-0.01mm，宽度公差+0.3/-0mm |  | 31010073 | 小品种钢卷 | 0.762-SPCC | 31020098 | 小品种钢分切带 | 0.762-SPCC |  | 10 | MO002530 | MO002530-002-13 | FJ001 | 分剪模板 | 5260 | 2024-08-10 | 2024-08-10 | 5 | 2024-08-10 14:25:38 | 2024-08-10 14:26:17 | 江苏东方九天新能源材料有限公司 |  | 樊小兵 |  | 1 | 0.762 | 0 | 80.5 | 1 | DL12240800022/13 | 分剪海金杜门：1：排刀规格 80.5MM*7C/8 海金杜门 SPCC 2:成品内孔φ400MM 成品外径φ750-1000MM 单托重量＜2T。厚度公差+/-0.01mm，宽度公差+0.3/-0mm | 1 |  | 是 | 是 | 1 | 2
分剪 | DL12240800022/12 | DL12240800022 | 东方分剪5# | 合格 | 合格品 | 甲 | 樊小兵 | 0 | 352 |  | 0 | 0.762 | 80.5 | 分剪海金杜门：1：排刀规格 80.5MM*7C/8 海金杜门 SPCC 2:成品内孔φ400MM 成品外径φ750-1000MM 单托重量＜2T。厚度公差+/-0.01mm，宽度公差+0.3/-0mm |  | 31010073 | 小品种钢卷 | 0.762-SPCC | 31020098 | 小品种钢分切带 | 0.762-SPCC |  | 10 | MO002530 | MO002530-002-12 | FJ001 | 分剪模板 | 5260 | 2024-08-10 | 2024-08-10 | 5 | 2024-08-10 14:25:38 | 2024-08-10 14:26:17 | 江苏东方九天新能源材料有限公司 |  | 樊小兵 |  | 1 | 0.762 | 0 | 80.5 | 1 | DL12240800022/12 | 分剪海金杜门：1：排刀规格 80.5MM*7C/8 海金杜门 SPCC 2:成品内孔φ400MM 成品外径φ750-1000MM 单托重量＜2T。厚度公差+/-0.01mm，宽度公差+0.3/-0mm | 1 |  | 是 | 是 | 1 | 2
分剪 | DL12240800022/11 | DL12240800022 | 东方分剪5# | 合格 | 合格品 | 甲 | 樊小兵 | 0 | 354 |  | 0 | 0.762 | 80.5 | 分剪海金杜门：1：排刀规格 80.5MM*7C/8 海金杜门 SPCC 2:成品内孔φ400MM 成品外径φ750-1000MM 单托重量＜2T。厚度公差+/-0.01mm，宽度公差+0.3/-0mm |  | 31010073 | 小品种钢卷 | 0.762-SPCC | 31020098 | 小品种钢分切带 | 0.762-SPCC |  | 10 | MO002530 | MO002530-002-11 | FJ001 | 分剪模板 | 5260 | 2024-08-10 | 2024-08-10 | 5 | 2024-08-10 14:25:38 | 2024-08-10 14:26:17 | 江苏东方九天新能源材料有限公司 |  | 樊小兵 |  | 1 | 0.762 | 0 | 80.5 | 1 | DL12240800022/11 | 分剪海金杜门：1：排刀规格 80.5MM*7C/8 海金杜门 SPCC 2:成品内孔φ400MM 成品外径φ750-1000MM 单托重量＜2T。厚度公差+/-0.01mm，宽度公差+0.3/-0mm | 1 |  | 是 | 是 | 1 | 2
分剪 | DL12240800022/10 | DL12240800022 | 东方分剪5# | 合格 | 合格品 | 甲 | 樊小兵 | 0 | 353 |  | 0 | 0.762 | 80.5 | 分剪海金杜门：1：排刀规格 80.5MM*7C/8 海金杜门 SPCC 2:成品内孔φ400MM 成品外径φ750-1000MM 单托重量＜2T。厚度公差+/-0.01mm，宽度公差+0.3/-0mm |  | 31010073 | 小品种钢卷 | 0.762-SPCC | 31020098 | 小品种钢分切带 | 0.762-SPCC |  | 10 | MO002530 | MO002530-002-10 | FJ001 | 分剪模板 | 5260 | 2024-08-10 | 2024-08-10 | 5 | 2024-08-10 14:25:38 | 2024-08-10 14:26:17 | 江苏东方九天新能源材料有限公司 |  | 樊小兵 |  | 1 | 0.762 | 0 | 80.5 | 1 | DL12240800022/10 | 分剪海金杜门：1：排刀规格 80.5MM*7C/8 海金杜门 SPCC 2:成品内孔φ400MM 成品外径φ750-1000MM 单托重量＜2T。厚度公差+/-0.01mm，宽度公差+0.3/-0mm | 1 |  | 是 | 是 | 1 | 2
分剪 | DL12240800022/9 | DL12240800022 | 东方分剪5# | 合格 | 合格品 | 甲 | 樊小兵 | 0 | 352 |  | 0 | 0.762 | 80.5 | 分剪海金杜门：1：排刀规格 80.5MM*7C/8 海金杜门 SPCC 2:成品内孔φ400MM 成品外径φ750-1000MM 单托重量＜2T。厚度公差+/-0.01mm，宽度公差+0.3/-0mm |  | 31010073 | 小品种钢卷 | 0.762-SPCC | 31020098 | 小品种钢分切带 | 0.762-SPCC |  | 10 | MO002530 | MO002530-002-09 | FJ001 | 分剪模板 | 5260 | 2024-08-10 | 2024-08-10 | 5 | 2024-08-10 14:25:38 | 2024-08-10 14:26:17 | 江苏东方九天新能源材料有限公司 |  | 樊小兵 |  | 1 | 0.762 | 0 | 80.5 | 1 | DL12240800022/9 | 分剪海金杜门：1：排刀规格 80.5MM*7C/8 海金杜门 SPCC 2:成品内孔φ400MM 成品外径φ750-1000MM 单托重量＜2T。厚度公差+/-0.01mm，宽度公差+0.3/-0mm | 1 |  | 是 | 是 | 1 | 2
分剪 | DL12240800022/8 | DL12240800022 | 东方分剪5# | 合格 | 合格品 | 甲 | 樊小兵 | 0 | 344 |  | 0 | 0.762 | 80.5 | 分剪海金杜门：1：排刀规格 80.5MM*7C/8 海金杜门 SPCC 2:成品内孔φ400MM 成品外径φ750-1000MM 单托重量＜2T。厚度公差+/-0.01mm，宽度公差+0.3/-0mm |  | 31010073 | 小品种钢卷 | 0.762-SPCC | 31020098 | 小品种钢分切带 | 0.762-SPCC |  | 10 | MO002530 | MO002530-002-08 | FJ001 | 分剪模板 | 5260 | 2024-08-10 | 2024-08-10 | 5 | 2024-08-10 14:25:38 | 2024-08-10 14:26:17 | 江苏东方九天新能源材料有限公司 |  | 樊小兵 |  | 1 | 0.762 | 0 | 80.5 | 1 | DL12240800022/8 | 分剪海金杜门：1：排刀规格 80.5MM*7C/8 海金杜门 SPCC 2:成品内孔φ400MM 成品外径φ750-1000MM 单托重量＜2T。厚度公差+/-0.01mm，宽度公差+0.3/-0mm | 1 |  | 是 | 是 | 1 | 2
分剪 | DL12240800022/7 | DL12240800022 | 东方分剪5# | 合格 | 合格品 | 甲 | 樊小兵 | 0 | 370 |  | 0 | 0.762 | 80.5 | 分剪海金杜门：1：排刀规格 80.5MM*7C/8 海金杜门 SPCC 2:成品内孔φ400MM 成品外径φ750-1000MM 单托重量＜2T。厚度公差+/-0.01mm，宽度公差+0.3/-0mm |  | 31010073 | 小品种钢卷 | 0.762-SPCC | 31020098 | 小品种钢分切带 | 0.762-SPCC |  | 10 | MO002530 | MO002530-002-07 | FJ001 | 分剪模板 | 5260 | 2024-08-10 | 2024-08-10 | 5 | 2024-08-10 14:25:38 | 2024-08-10 14:26:17 | 江苏东方九天新能源材料有限公司 |  | 樊小兵 |  | 1 | 0.762 | 0 | 80.5 | 1 | DL12240800022/7 | 分剪海金杜门：1：排刀规格 80.5MM*7C/8 海金杜门 SPCC 2:成品内孔φ400MM 成品外径φ750-1000MM 单托重量＜2T。厚度公差+/-0.01mm，宽度公差+0.3/-0mm | 1 |  | 是 | 是 | 1 | 2
分剪 | DL12240800022/6 | DL12240800022 | 东方分剪5# | 合格 | 合格品 | 甲 | 樊小兵 | 0 | 371 |  | 0 | 0.762 | 80.5 | 分剪海金杜门：1：排刀规格 80.5MM*7C/8 海金杜门 SPCC 2:成品内孔φ400MM 成品外径φ750-1000MM 单托重量＜2T。厚度公差+/-0.01mm，宽度公差+0.3/-0mm |  | 31010073 | 小品种钢卷 | 0.762-SPCC | 31020098 | 小品种钢分切带 | 0.762-SPCC |  | 10 | MO002530 | MO002530-002-06 | FJ001 | 分剪模板 | 5260 | 2024-08-10 | 2024-08-10 | 5 | 2024-08-10 14:25:38 | 2024-08-10 14:26:17 | 江苏东方九天新能源材料有限公司 |  | 樊小兵 |  | 1 | 0.762 | 0 | 80.5 | 1 | DL12240800022/6 | 分剪海金杜门：1：排刀规格 80.5MM*7C/8 海金杜门 SPCC 2:成品内孔φ400MM 成品外径φ750-1000MM 单托重量＜2T。厚度公差+/-0.01mm，宽度公差+0.3/-0mm | 1 |  | 是 | 是 | 1 | 2
分剪 | DL12240800022/5 | DL12240800022 | 东方分剪5# | 合格 | 合格品 | 甲 | 樊小兵 | 0 | 371 |  | 0 | 0.762 | 80.5 | 分剪海金杜门：1：排刀规格 80.5MM*7C/8 海金杜门 SPCC 2:成品内孔φ400MM 成品外径φ750-1000MM 单托重量＜2T。厚度公差+/-0.01mm，宽度公差+0.3/-0mm |  | 31010073 | 小品种钢卷 | 0.762-SPCC | 31020098 | 小品种钢分切带 | 0.762-SPCC |  | 10 | MO002530 | MO002530-002-05 | FJ001 | 分剪模板 | 5260 | 2024-08-10 | 2024-08-10 | 5 | 2024-08-10 14:25:38 | 2024-08-10 14:26:17 | 江苏东方九天新能源材料有限公司 |  | 樊小兵 |  | 1 | 0.762 | 0 | 80.5 | 1 | DL12240800022/5 | 分剪海金杜门：1：排刀规格 80.5MM*7C/8 海金杜门 SPCC 2:成品内孔φ400MM 成品外径φ750-1000MM 单托重量＜2T。厚度公差+/-0.01mm，宽度公差+0.3/-0mm | 1 |  | 是 | 是 | 1 | 2
分剪 | DL12240800022/4 | DL12240800022 | 东方分剪5# | 合格 | 合格品 | 甲 | 樊小兵 | 0 | 370 |  | 0 | 0.762 | 80.5 | 分剪海金杜门：1：排刀规格 80.5MM*7C/8 海金杜门 SPCC 2:成品内孔φ400MM 成品外径φ750-1000MM 单托重量＜2T。厚度公差+/-0.01mm，宽度公差+0.3/-0mm |  | 31010073 | 小品种钢卷 | 0.762-SPCC | 31020098 | 小品种钢分切带 | 0.762-SPCC |  | 10 | MO002530 | MO002530-002-04 | FJ001 | 分剪模板 | 5260 | 2024-08-10 | 2024-08-10 | 5 | 2024-08-10 14:25:38 | 2024-08-10 14:26:17 | 江苏东方九天新能源材料有限公司 |  | 樊小兵 |  | 1 | 0.762 | 0 | 80.5 | 1 | DL12240800022/4 | 分剪海金杜门：1：排刀规格 80.5MM*7C/8 海金杜门 SPCC 2:成品内孔φ400MM 成品外径φ750-1000MM 单托重量＜2T。厚度公差+/-0.01mm，宽度公差+0.3/-0mm | 1 |  | 是 | 是 | 1 | 2
分剪 | DL12240800022/3 | DL12240800022 | 东方分剪5# | 合格 | 合格品 | 甲 | 樊小兵 | 0 | 371 |  | 0 | 0.762 | 80.5 | 分剪海金杜门：1：排刀规格 80.5MM*7C/8 海金杜门 SPCC 2:成品内孔φ400MM 成品外径φ750-1000MM 单托重量＜2T。厚度公差+/-0.01mm，宽度公差+0.3/-0mm |  | 31010073 | 小品种钢卷 | 0.762-SPCC | 31020098 | 小品种钢分切带 | 0.762-SPCC |  | 10 | MO002530 | MO002530-002-03 | FJ001 | 分剪模板 | 5260 | 2024-08-10 | 2024-08-10 | 5 | 2024-08-10 14:25:38 | 2024-08-10 14:26:17 | 江苏东方九天新能源材料有限公司 |  | 樊小兵 |  | 1 | 0.762 | 0 | 80.5 | 1 | DL12240800022/3 | 分剪海金杜门：1：排刀规格 80.5MM*7C/8 海金杜门 SPCC 2:成品内孔φ400MM 成品外径φ750-1000MM 单托重量＜2T。厚度公差+/-0.01mm，宽度公差+0.3/-0mm | 1 |  | 是 | 是 | 1 | 2
分剪 | DL12240800022/2 | DL12240800022 | 东方分剪5# | 合格 | 合格品 | 甲 | 樊小兵 | 0 | 371 |  | 0 | 0.762 | 80.5 | 分剪海金杜门：1：排刀规格 80.5MM*7C/8 海金杜门 SPCC 2:成品内孔φ400MM 成品外径φ750-1000MM 单托重量＜2T。厚度公差+/-0.01mm，宽度公差+0.3/-0mm |  | 31010073 | 小品种钢卷 | 0.762-SPCC | 31020098 | 小品种钢分切带 | 0.762-SPCC |  | 10 | MO002530 | MO002530-002-02 | FJ001 | 分剪模板 | 5260 | 2024-08-10 | 2024-08-10 | 5 | 2024-08-10 14:25:38 | 2024-08-10 14:26:17 | 江苏东方九天新能源材料有限公司 |  | 樊小兵 |  | 1 | 0.762 | 0 | 80.5 | 1 | DL12240800022/2 | 分剪海金杜门：1：排刀规格 80.5MM*7C/8 海金杜门 SPCC 2:成品内孔φ400MM 成品外径φ750-1000MM 单托重量＜2T。厚度公差+/-0.01mm，宽度公差+0.3/-0mm | 1 |  | 是 | 是 | 1 | 2
分剪 | DL12240800022/1 | DL12240800022 | 东方分剪5# | 合格 | 合格品 | 甲 | 樊小兵 | 0 | 370 |  | 0 | 0.762 | 80.5 | 分剪海金杜门：1：排刀规格 80.5MM*7C/8 海金杜门 SPCC 2:成品内孔φ400MM 成品外径φ750-1000MM 单托重量＜2T。厚度公差+/-0.01mm，宽度公差+0.3/-0mm |  | 31010073 | 小品种钢卷 | 0.762-SPCC | 31020098 | 小品种钢分切带 | 0.762-SPCC |  | 10 | MO002530 | MO002530-002-01 | FJ001 | 分剪模板 | 5260 | 2024-08-10 | 2024-08-10 | 5 | 2024-08-10 14:25:38 | 2024-08-10 14:26:17 | 江苏东方九天新能源材料有限公司 |  | 樊小兵 |  | 1 | 0.762 | 0 | 80.5 | 1 | DL12240800022/1 | 分剪海金杜门：1：排刀规格 80.5MM*7C/8 海金杜门 SPCC 2:成品内孔φ400MM 成品外径φ750-1000MM 单托重量＜2T。厚度公差+/-0.01mm，宽度公差+0.3/-0mm | 1 |  | 是 | 是 | 1 | 2
最终脱脂 | JG12240703852 | JG1224070385 | 东方950脱脂1# | 合格 | 合格品 | 甲 | 关莫平,王建军 | 5690 | 5690 | 1 | 10500 | 0.1 | 710 | 脱脂（950-1） |  | 20100028 | 轧硬 | 0.4*710-SPCC | 30210015 | 光亮卷 | 0.1-SPCC |  | 40 | MO002212 | MO002212-001-02 | GLJ002 | 东方光亮卷前处理（0.4轧0.1mm) | 13240 | 2024-07-30 | 2024-08-15 | 3 | 2024-08-10 12:42:45 | 2024-08-10 14:19:51 | 江苏东方九天新能源材料有限公司 |  | 王建军 |  | 1 | 0.1 | 10500 | 710 | 1 | JG12240703852 | 轧0.1，米数控制在23700-23800米；脱脂分一包10500米 |  |  |  |  | 11522 | 1
最终脱脂 | JG12240703851 | JG1224070385 | 东方950脱脂1# | 合格 | 合格品 | 甲 | 关莫平,王建军 | 7210 | 7210 | 1 | 13400 | 0.1 | 710 | 脱脂（950-1） |  | 20100028 | 轧硬 | 0.4*710-SPCC | 30210015 | 光亮卷 | 0.1-SPCC |  | 40 | MO002212 | MO002212-001-01 | GLJ002 | 东方光亮卷前处理（0.4轧0.1mm) | 13240 | 2024-07-30 | 2024-08-15 | 3 | 2024-08-10 12:42:45 | 2024-08-10 14:19:51 | 江苏东方九天新能源材料有限公司 |  | 王建军 |  | 1 | 0.1 | 13400 | 710 | 1 | JG12240703851 | 轧0.1，米数控制在23700-23800米；脱脂分一包10500米 |  |  |  |  | 11522 | 1
最终平整 | DL002407005222 | DL0024070052 | 东方750平整 | 合格 | 让步接收 | 甲 | 丁振,龚政 | 2935 | 2935 | 1 | 1400 | 0.44 | 610 | 昆山宝必达:750平整建议用Ra1.2-1.4μm毛化辊厚度公差：0.430-0.450mm，硬度100-120HV，粗糙度Ra0.7-1.0μm | 振纹，横条印，白斑，多条暗线印，下表面操边4CM线印明显，上表面1CM线印 |  |  |  | 31010045 | 小品种钢卷 | 0.44-SPCC |  | 50 | MO002177 | MO002177-002-02-02 | XPZG001 | 小品种钢前处理模板 | 11060 | 2024-07-29 | 2024-08-12 | 5 | 2024-08-10 14:16:40 | 2024-08-10 14:19:40 | 江苏东方九天新能源材料有限公司 |  | 丁振 |  | 1 | 0.44 | 1400 | 610 | 1 | DL002407005222 | 昆山宝必达：(0.44*610) 厚度±0.01mm，HV100-120,粗糙度0.7-1.0μM，卷重2-3吨；备注脱脂分一包5吨 | 1 | Z振纹(来料振纹，横条印，白斑),A暗线印(来料多条暗线印，下表面操边4CM线印明显，上表面1CM线印) | 是 | 是 | 1518 | 2
最终平整 | DL002407005221 | DL0024070052 | 东方750平整 | 合格 | 让步接收 | 甲 | 丁振,龚政 | 2825 | 2825 | 1 | 1350 | 0.44 | 610 | 昆山宝必达:750平整建议用Ra1.2-1.4μm毛化辊厚度公差：0.430-0.450mm，硬度100-120HV，粗糙度Ra0.7-1.0μm | 多条暗线印，下表面操边4CM线印明显，上表面1CM线印，振纹，横条印，白斑 |  |  |  | 31010045 | 小品种钢卷 | 0.44-SPCC |  | 50 | MO002177 | MO002177-002-02-01 | XPZG001 | 小品种钢前处理模板 | 11060 | 2024-07-29 | 2024-08-12 | 5 | 2024-08-10 14:16:40 | 2024-08-10 14:19:40 | 江苏东方九天新能源材料有限公司 |  | 丁振 |  | 1 | 0.44 | 1350 | 610 | 1 | DL002407005221 | 昆山宝必达：(0.44*610) 厚度±0.01mm，HV100-120,粗糙度0.7-1.0μM，卷重2-3吨；备注脱脂分一包5吨 | 1 | A暗线印(来料多条暗线印，下表面操边4CM线印明显，上表面1CM线印),Z振纹(来料振纹，横条印，白斑) | 是 | 是 | 1518 | 2
最终平整 | DL00240700582 | DL0024070058 | 东方850平整 | 其他入库 | 成品退库 | 甲 | 陈俊华,钱琨 | 2720 | 2720 | 1 | 1280 | 0.49 | 565 | 昆山富维：850平整建议用Ra1.2-1.4μm毛化辊，厚度公差：0.485-0.495mm，硬度90-110HV，粗糙度0.8-1.0μm，取A4纸贴打包后贴外面 | H横辊印(轻微),Y氧化边(轻微),Z折印(尾280米整板面) |  |  |  | 31010050 | 小品种钢卷 | 0.49-SPCC |  | 50 | MO002191 | MO002191-002-02 | XPZG001 | 小品种钢前处理模板 | 5780 | 2024-07-29 | 2024-08-06 | 5 | 2024-08-10 12:45:50 | 2024-08-10 13:56:29 | 江苏东方九天新能源材料有限公司 |  | 陈俊华 |  | 1 | 0.49 | 1280 | 565 | 1 | DL00240700582 | 昆山富维：（0.49*565）厚度公差：+/-0.005mm，HV90-110,粗糙度0.8-1.0um,卷重2-3吨，取A4纸贴打包后贴外面 | 1 | H横辊印(轻微),Y氧化边(轻微),Z折印(尾280米整板面) | 是 | 是 | 1761 | 2
最终平整 | DL00240700581 | DL0024070058 | 东方850平整 | 合格 | 合格品 | 甲 | 陈俊华,钱琨 | 2820 | 2820 | 1 | 1300 | 0.49 | 565 | 昆山富维：850平整建议用Ra1.2-1.4μm毛化辊，厚度公差：0.485-0.495mm，硬度90-110HV，粗糙度0.8-1.0μm，取A4纸贴打包后贴外面 | Y氧化边(两边),H横辊印(轻微) | 20100072 | 轧硬 | 0.6*565-SPCC | 31010050 | 小品种钢卷 | 0.49-SPCC |  | 50 | MO002191 | MO002191-002-01 | XPZG001 | 小品种钢前处理模板 | 5780 | 2024-07-29 | 2024-08-06 | 5 | 2024-08-10 12:45:50 | 2024-08-10 13:56:29 | 江苏东方九天新能源材料有限公司 |  | 陈俊华 |  | 1 | 0.49 | 1300 | 565 | 1 | DL00240700581 | 昆山富维：（0.49*565）厚度公差：+/-0.005mm，HV90-110,粗糙度0.8-1.0um,卷重2-3吨，取A4纸贴打包后贴外面 | 1 | Y氧化边(两边),H横辊印(轻微) | 是 | 是 | 1761 | 2
铬钝化 | JG12240703901 | JG12240703901 | 东方铬钝化950 | 合格 | 让步接收 | 乙 | 李志祥 | 6650 | 6589 | 0.9908 | 12400 | 0.1 | 710 | 、 | 4194米操297mm孔洞（0.35mm2），6747米操150mm孔洞（0.35mm2） | 30210015 | 光亮卷 | 0.1-SPCC | 30110014 | 铬钝化卷 | 0.1-SPCC |  | 10 | MO002507 | MO002507-009 | GDH001 | 铬钝化模板 | 6650 | 2024-08-09 | 2024-08-09 | 5 | 2024-08-10 13:30:47 | 2024-08-10 13:32:21 | 江苏东方九天新能源材料有限公司 | 285450 | 李志祥 |  |  | 0.1 | 12550 | 710 | 1 | JG12240703901 |  | 1 | 条印 色差 4194米孔洞大小0.35操297 6747米孔洞大小0.35操150 | 是 | 是 | 2 | 9
平整翻包 | JG122407040322 | JG1224070403 | 东方1150平整 | 其他入库 | 协议品 | 甲 | 刘飞,宋红飞 | 370 | 370 | 1 | 670 | 0.099 | 710 | 内736米倒包剪掉 | 短带 | 30210015 | 光亮卷 | 0.1-SPCC | 30210015 | 光亮卷 | 0.1-SPCC |  | 70 | MO001804 | MO001804-001-02-02 | GLJ002 | 东方光亮卷前处理（0.4轧0.1mm) | 13665 | 2024-07-19 | 2024-08-03 | 3 | 2024-08-10 13:28:34 | 2024-08-10 13:31:56 | 江苏东方九天新能源材料有限公司 |  | 宋红飞 |  | 1 | 0.099 | 670 | 710 | 1 | JG122407040322 | 轧0.1；米数控制在25100-25200，脱脂平均分包 | 1 |  | 是 | 是 | 3196 | 1
平整翻包 | JG122407040321 | JG1224070403 | 东方1150平整 | 合格 | 让步接收 | 甲 | 刘飞,宋红飞 | 6070 | 6070 | 1 | 11210 | 0.1 | 710 | 内736米倒包剪掉 | 内1479米操35cm孔洞（0.36mm2） |  |  |  | 30210015 | 光亮卷 | 0.1-SPCC |  | 70 | MO001804 | MO001804-001-02-01 | GLJ002 | 东方光亮卷前处理（0.4轧0.1mm) | 13665 | 2024-07-19 | 2024-08-03 | 3 | 2024-08-10 13:28:34 | 2024-08-10 13:31:56 | 江苏东方九天新能源材料有限公司 |  | 宋红飞 |  | 1 | 0.1 | 11210 | 710 | 1 | JG122407040321 | 轧0.1；米数控制在25100-25200，脱脂平均分包 | 1 | 内1479米操35CM孔洞0.36平方毫米 | 是 | 是 | 3196 | 1
最终平整 | DL002407004812 | DL0024070048 | 东方750平整 | 合格 | 让步接收 | 甲 | 丁振,龚政 | 3020 | 3020 | 1 | 1860 | 0.33 | 630 | 昆山宝必达：750平整建议用Ra1.2-1.4μm毛化辊，厚度公差：0.320-0.340mm，HV100-120，粗糙度0.7-1.0μm. | 横条印，暗线印，操边2CM线印明显，振纹，氧化边 |  |  |  | 31010034 | 小品种钢卷 | 0.33-SPCC |  | 50 | MO002154 | MO002154-001-01-02 | XPZG001 | 小品种钢前处理模板 | 12615 | 2024-07-29 | 2024-08-13 | 5 | 2024-08-10 13:24:45 | 2024-08-10 13:26:49 | 江苏东方九天新能源材料有限公司 |  | 丁振 |  | 1 | 0.33 | 1860 | 630 | 1 | DL002407004812 | 昆山宝必达：(0.33*630) 厚度±0.01mm，HV100-120,粗糙度0.7-1.0μM，卷重2-3吨 | 1 | H横辊印(来料横条印),A暗线印(来料暗线印，操边2CM线印明显),Z振纹(来料振纹，氧化边) | 是 | 是 | 1611 | 1
最终平整 | DL002407004811 | DL0024070048 | 东方750平整 | 合格 | 让步接收 | 甲 | 丁振,龚政 | 3095 | 3095 | 1 | 1900 | 0.33 | 630 | 昆山宝必达：750平整建议用Ra1.2-1.4μm毛化辊，厚度公差：0.320-0.340mm，HV100-120，粗糙度0.7-1.0μm. | 多条暗线印，操边2CM线印明显，振纹，氧化边，横辊印 |  |  |  | 31010034 | 小品种钢卷 | 0.33-SPCC |  | 50 | MO002154 | MO002154-001-01-01 | XPZG001 | 小品种钢前处理模板 | 12615 | 2024-07-29 | 2024-08-13 | 5 | 2024-08-10 13:24:45 | 2024-08-10 13:26:49 | 江苏东方九天新能源材料有限公司 |  | 丁振 |  | 1 | 0.33 | 1900 | 630 | 1 | DL002407004811 | 昆山宝必达：(0.33*630) 厚度±0.01mm，HV100-120,粗糙度0.7-1.0μM，卷重2-3吨 | 1 | A暗线印(来料多条暗线印，操边2CM线印明显),Z振纹(来料振纹，氧化边),H横辊印(来料横条印) | 是 | 是 | 1611 | 1
镍钝化 | DL0024055109-212 | DL0024055109-212 | 东方镍钝化750 | 返工 | 返工 | 甲 | 王贺阳 | 930 | 897 | 0.9645 | 1610 | 0.12 | 590 | 泰德通：750镍钝化工段镀镍，HV100-120,镀层≥1.2μM，纸管芯 ,整卷发货 | N粘钢折印(来料双氧化边 色差 来料操侧8cm小顶伤 板面偶有小顶伤来料板面线条印镀后不明显Q缺口(来料操侧3-5cm粘钢折印 粘钢折印处0.5cm偶有缺口) |  |  |  | 31310005 | 镍钝化卷 | 0.12-SPCC |  | 10 | MO002458 | MO002458-001 | NDH001 | 镍钝化模板 | 930 | 2024-08-08 | 2024-08-15 | 3 | 2024-08-10 12:28:49 | 2024-08-10 13:24:08 | 江苏东方九天新能源材料有限公司 | 283695 | 王贺阳 |  |  | 0.12 | 0 | 590 | 1 | DL0024055109-212 | 泰德通(0.12*590)双面镀镍，镀层厚度≥1.2um，HV90-110；卷重≤1.5吨 | 1 | N粘钢折印(来料双氧化边 色差 来料操侧8cm小顶伤 板面偶有小顶伤来料板面线条印镀后不明显Q缺口(来料操侧3-5cm粘钢折印 粘钢折印处0.5cm偶有缺口) | 否 | 否 |  | 1
分剪翻包 | 69922482/342 | 69922482/34 | 东方分剪6# | 合格 | 合格品 | 乙 | 张建勇 | 177 | 177 | 1 | 0 | 0.3 | 119.5 | 无锡凯悦：分剪翻包30KG，内径500mm,30kg样品发货，剩余重新打包组托 |  | 31320021 | 镍钝化分切带 | 0.3-SPCC | 31320021 | 镍钝化分切带 | 0.3-SPCC |  | 10 | MO002519 | MO002519-001-02 | FJ001 | 分剪模板 | 218 | 2024-08-09 | 2024-08-09 | 5 | 2024-08-10 05:57:34 | 2024-08-10 12:55:23 | 江苏东方九天新能源材料有限公司 |  | 张建勇 |  | 1 | 0.3 | 0 | 119.5 | 1 | 69922482/342 | 无锡凯悦：分剪翻包30KG，内径500mm,30kg样品发货，剩余重新打包组托 | 1 |  | 是 | 是 | 627 | 1
分剪翻包 | 69922482/341 | 69922482/34 | 东方分剪6# | 合格 | 合格品 | 乙 | 张建勇 | 33 | 33 | 1 | 0 | 0.3 | 119.5 | 无锡凯悦：分剪翻包30KG，内径500mm,30kg样品发货，剩余重新打包组托 |  | 31320021 | 镍钝化分切带 | 0.3-SPCC | 31320021 | 镍钝化分切带 | 0.3-SPCC |  | 10 | MO002519 | MO002519-001-01 | FJ001 | 分剪模板 | 218 | 2024-08-09 | 2024-08-09 | 5 | 2024-08-10 05:57:34 | 2024-08-10 12:55:23 | 江苏东方九天新能源材料有限公司 |  | 张建勇 |  | 1 | 0.3 | 0 | 119.5 | 1 | 69922482/341 | 无锡凯悦：分剪翻包30KG，内径500mm,30kg样品发货，剩余重新打包组托 | 1 |  | 是 | 是 | 627 | 1
分剪 | JL0024040014-212/12 | JL0024040014-212 | 东方分剪3# | 合格 | 合格品 | 甲 | 秦海波 | 0 | 42 |  | 0 | 0.15 | 47.5 | 分剪舒城鸿鹏：排刀规格：47.5*12，清洁干燥，不涂油，内管芯300mm，每卷60kg左右。厚度公差+/-0.01mm，宽度公差+/-0.1mm，HV95-115,镍层大于1.5/1.5 |  | 31310008 | 镍钝化卷 | 0.15-SPCC | 31320008 | 镍钝化分切带 | 0.15-SPCC |  | 10 | MO002497 | MO002497-001-12 | FJ001 | 分剪模板 | 550 | 2024-08-09 | 2024-08-09 | 5 | 2024-08-10 12:40:05 | 2024-08-10 12:54:24 | 江苏东方九天新能源材料有限公司 |  | 秦海波 |  | 1 | 0.15 | 0 | 47.5 | 1 | JL0024040014-212/12 | 分剪舒城鸿鹏：排刀规格：47.5*12，清洁干燥，不涂油，内管芯300mm，每卷60kg左右。厚度公差+/-0.01mm，宽度公差+/-0.1mm，HV95-115,镍层大于1.5/1.5 | 1 |  | 是 | 是 | 15 | 1
分剪 | JL0024040014-212/11 | JL0024040014-212 | 东方分剪3# | 合格 | 合格品 | 甲 | 秦海波 | 0 | 42 |  | 0 | 0.15 | 47.5 | 分剪舒城鸿鹏：排刀规格：47.5*12，清洁干燥，不涂油，内管芯300mm，每卷60kg左右。厚度公差+/-0.01mm，宽度公差+/-0.1mm，HV95-115,镍层大于1.5/1.5 |  | 31310008 | 镍钝化卷 | 0.15-SPCC | 31320008 | 镍钝化分切带 | 0.15-SPCC |  | 10 | MO002497 | MO002497-001-11 | FJ001 | 分剪模板 | 550 | 2024-08-09 | 2024-08-09 | 5 | 2024-08-10 12:40:05 | 2024-08-10 12:54:24 | 江苏东方九天新能源材料有限公司 |  | 秦海波 |  | 1 | 0.15 | 0 | 47.5 | 1 | JL0024040014-212/11 | 分剪舒城鸿鹏：排刀规格：47.5*12，清洁干燥，不涂油，内管芯300mm，每卷60kg左右。厚度公差+/-0.01mm，宽度公差+/-0.1mm，HV95-115,镍层大于1.5/1.5 | 1 |  | 是 | 是 | 15 | 1
分剪 | JL0024040014-212/10 | JL0024040014-212 | 东方分剪3# | 合格 | 合格品 | 甲 | 秦海波 | 0 | 42 |  | 0 | 0.15 | 47.5 | 分剪舒城鸿鹏：排刀规格：47.5*12，清洁干燥，不涂油，内管芯300mm，每卷60kg左右。厚度公差+/-0.01mm，宽度公差+/-0.1mm，HV95-115,镍层大于1.5/1.5 |  | 31310008 | 镍钝化卷 | 0.15-SPCC | 31320008 | 镍钝化分切带 | 0.15-SPCC |  | 10 | MO002497 | MO002497-001-10 | FJ001 | 分剪模板 | 550 | 2024-08-09 | 2024-08-09 | 5 | 2024-08-10 12:40:05 | 2024-08-10 12:54:24 | 江苏东方九天新能源材料有限公司 |  | 秦海波 |  | 1 | 0.15 | 0 | 47.5 | 1 | JL0024040014-212/10 | 分剪舒城鸿鹏：排刀规格：47.5*12，清洁干燥，不涂油，内管芯300mm，每卷60kg左右。厚度公差+/-0.01mm，宽度公差+/-0.1mm，HV95-115,镍层大于1.5/1.5 | 1 |  | 是 | 是 | 15 | 1
分剪 | JL0024040014-212/9 | JL0024040014-212 | 东方分剪3# | 合格 | 合格品 | 甲 | 秦海波 | 0 | 42 |  | 0 | 0.15 | 47.5 | 分剪舒城鸿鹏：排刀规格：47.5*12，清洁干燥，不涂油，内管芯300mm，每卷60kg左右。厚度公差+/-0.01mm，宽度公差+/-0.1mm，HV95-115,镍层大于1.5/1.5 |  | 31310008 | 镍钝化卷 | 0.15-SPCC | 31320008 | 镍钝化分切带 | 0.15-SPCC |  | 10 | MO002497 | MO002497-001-09 | FJ001 | 分剪模板 | 550 | 2024-08-09 | 2024-08-09 | 5 | 2024-08-10 12:40:05 | 2024-08-10 12:54:24 | 江苏东方九天新能源材料有限公司 |  | 秦海波 |  | 1 | 0.15 | 0 | 47.5 | 1 | JL0024040014-212/9 | 分剪舒城鸿鹏：排刀规格：47.5*12，清洁干燥，不涂油，内管芯300mm，每卷60kg左右。厚度公差+/-0.01mm，宽度公差+/-0.1mm，HV95-115,镍层大于1.5/1.5 | 1 |  | 是 | 是 | 15 | 1
分剪 | JL0024040014-212/8 | JL0024040014-212 | 东方分剪3# | 其他入库 | 报废品 | 甲 | 秦海波 | 0 | 41 |  | 0 | 0.15 | 47.5 | 分剪舒城鸿鹏：排刀规格：47.5*12，清洁干燥，不涂油，内管芯300mm，每卷60kg左右。厚度公差+/-0.01mm，宽度公差+/-0.1mm，HV95-115,镍层大于1.5/1.5 | 来料顶伤【报废】 |  |  |  | 31320008 | 镍钝化分切带 | 0.15-SPCC |  | 10 | MO002497 | MO002497-001-08 | FJ001 | 分剪模板 | 550 | 2024-08-09 | 2024-08-09 | 5 | 2024-08-10 12:40:05 | 2024-08-10 12:54:24 | 江苏东方九天新能源材料有限公司 |  | 秦海波 |  | 1 | 0.15 | 0 | 47.5 | 1 | JL0024040014-212/8 | 分剪舒城鸿鹏：排刀规格：47.5*12，清洁干燥，不涂油，内管芯300mm，每卷60kg左右。厚度公差+/-0.01mm，宽度公差+/-0.1mm，HV95-115,镍层大于1.5/1.5 | 1 | 来料顶伤【报废】 | 是 | 是 | 15 | 1
分剪 | JL0024040014-212/7 | JL0024040014-212 | 东方分剪3# | 合格 | 合格品 | 甲 | 秦海波 | 0 | 41 |  | 0 | 0.15 | 47.5 | 分剪舒城鸿鹏：排刀规格：47.5*12，清洁干燥，不涂油，内管芯300mm，每卷60kg左右。厚度公差+/-0.01mm，宽度公差+/-0.1mm，HV95-115,镍层大于1.5/1.5 |  | 31310008 | 镍钝化卷 | 0.15-SPCC | 31320008 | 镍钝化分切带 | 0.15-SPCC |  | 10 | MO002497 | MO002497-001-07 | FJ001 | 分剪模板 | 550 | 2024-08-09 | 2024-08-09 | 5 | 2024-08-10 12:40:05 | 2024-08-10 12:54:24 | 江苏东方九天新能源材料有限公司 |  | 秦海波 |  | 1 | 0.15 | 0 | 47.5 | 1 | JL0024040014-212/7 | 分剪舒城鸿鹏：排刀规格：47.5*12，清洁干燥，不涂油，内管芯300mm，每卷60kg左右。厚度公差+/-0.01mm，宽度公差+/-0.1mm，HV95-115,镍层大于1.5/1.5 | 1 |  | 是 | 是 | 15 | 1
分剪 | JL0024040014-212/6 | JL0024040014-212 | 东方分剪3# | 其他入库 | 报废品 | 甲 | 秦海波 | 0 | 41 |  | 0 | 0.15 | 47.5 | 分剪舒城鸿鹏：排刀规格：47.5*12，清洁干燥，不涂油，内管芯300mm，每卷60kg左右。厚度公差+/-0.01mm，宽度公差+/-0.1mm，HV95-115,镍层大于1.5/1.5 | 来料顶伤【报废】 |  |  |  | 31320008 | 镍钝化分切带 | 0.15-SPCC |  | 10 | MO002497 | MO002497-001-06 | FJ001 | 分剪模板 | 550 | 2024-08-09 | 2024-08-09 | 5 | 2024-08-10 12:40:05 | 2024-08-10 12:54:24 | 江苏东方九天新能源材料有限公司 |  | 秦海波 |  | 1 | 0.15 | 0 | 47.5 | 1 | JL0024040014-212/6 | 分剪舒城鸿鹏：排刀规格：47.5*12，清洁干燥，不涂油，内管芯300mm，每卷60kg左右。厚度公差+/-0.01mm，宽度公差+/-0.1mm，HV95-115,镍层大于1.5/1.5 | 1 | 来料顶伤【报废】 | 是 | 是 | 15 | 1
分剪 | JL0024040014-212/5 | JL0024040014-212 | 东方分剪3# | 合格 | 合格品 | 甲 | 秦海波 | 0 | 41 |  | 0 | 0.15 | 47.5 | 分剪舒城鸿鹏：排刀规格：47.5*12，清洁干燥，不涂油，内管芯300mm，每卷60kg左右。厚度公差+/-0.01mm，宽度公差+/-0.1mm，HV95-115,镍层大于1.5/1.5 |  | 31310008 | 镍钝化卷 | 0.15-SPCC | 31320008 | 镍钝化分切带 | 0.15-SPCC |  | 10 | MO002497 | MO002497-001-05 | FJ001 | 分剪模板 | 550 | 2024-08-09 | 2024-08-09 | 5 | 2024-08-10 12:40:05 | 2024-08-10 12:54:24 | 江苏东方九天新能源材料有限公司 |  | 秦海波 |  | 1 | 0.15 | 0 | 47.5 | 1 | JL0024040014-212/5 | 分剪舒城鸿鹏：排刀规格：47.5*12，清洁干燥，不涂油，内管芯300mm，每卷60kg左右。厚度公差+/-0.01mm，宽度公差+/-0.1mm，HV95-115,镍层大于1.5/1.5 | 1 |  | 是 | 是 | 15 | 1
分剪 | JL0024040014-212/4 | JL0024040014-212 | 东方分剪3# | 合格 | 合格品 | 甲 | 秦海波 | 0 | 41 |  | 0 | 0.15 | 47.5 | 分剪舒城鸿鹏：排刀规格：47.5*12，清洁干燥，不涂油，内管芯300mm，每卷60kg左右。厚度公差+/-0.01mm，宽度公差+/-0.1mm，HV95-115,镍层大于1.5/1.5 |  | 31310008 | 镍钝化卷 | 0.15-SPCC | 31320008 | 镍钝化分切带 | 0.15-SPCC |  | 10 | MO002497 | MO002497-001-04 | FJ001 | 分剪模板 | 550 | 2024-08-09 | 2024-08-09 | 5 | 2024-08-10 12:40:05 | 2024-08-10 12:54:24 | 江苏东方九天新能源材料有限公司 |  | 秦海波 |  | 1 | 0.15 | 0 | 47.5 | 1 | JL0024040014-212/4 | 分剪舒城鸿鹏：排刀规格：47.5*12，清洁干燥，不涂油，内管芯300mm，每卷60kg左右。厚度公差+/-0.01mm，宽度公差+/-0.1mm，HV95-115,镍层大于1.5/1.5 | 1 |  | 是 | 是 | 15 | 1
分剪 | JL0024040014-212/3 | JL0024040014-212 | 东方分剪3# | 合格 | 合格品 | 甲 | 秦海波 | 0 | 41 |  | 0 | 0.15 | 47.5 | 分剪舒城鸿鹏：排刀规格：47.5*12，清洁干燥，不涂油，内管芯300mm，每卷60kg左右。厚度公差+/-0.01mm，宽度公差+/-0.1mm，HV95-115,镍层大于1.5/1.5 |  | 31310008 | 镍钝化卷 | 0.15-SPCC | 31320008 | 镍钝化分切带 | 0.15-SPCC |  | 10 | MO002497 | MO002497-001-03 | FJ001 | 分剪模板 | 550 | 2024-08-09 | 2024-08-09 | 5 | 2024-08-10 12:40:05 | 2024-08-10 12:54:24 | 江苏东方九天新能源材料有限公司 |  | 秦海波 |  | 1 | 0.15 | 0 | 47.5 | 1 | JL0024040014-212/3 | 分剪舒城鸿鹏：排刀规格：47.5*12，清洁干燥，不涂油，内管芯300mm，每卷60kg左右。厚度公差+/-0.01mm，宽度公差+/-0.1mm，HV95-115,镍层大于1.5/1.5 | 1 |  | 是 | 是 | 15 | 1
分剪 | JL0024040014-212/2 | JL0024040014-212 | 东方分剪3# | 合格 | 合格品 | 甲 | 秦海波 | 0 | 41 |  | 0 | 0.15 | 47.5 | 分剪舒城鸿鹏：排刀规格：47.5*12，清洁干燥，不涂油，内管芯300mm，每卷60kg左右。厚度公差+/-0.01mm，宽度公差+/-0.1mm，HV95-115,镍层大于1.5/1.5 |  | 31310008 | 镍钝化卷 | 0.15-SPCC | 31320008 | 镍钝化分切带 | 0.15-SPCC |  | 10 | MO002497 | MO002497-001-02 | FJ001 | 分剪模板 | 550 | 2024-08-09 | 2024-08-09 | 5 | 2024-08-10 12:40:05 | 2024-08-10 12:54:24 | 江苏东方九天新能源材料有限公司 |  | 秦海波 |  | 1 | 0.15 | 0 | 47.5 | 1 | JL0024040014-212/2 | 分剪舒城鸿鹏：排刀规格：47.5*12，清洁干燥，不涂油，内管芯300mm，每卷60kg左右。厚度公差+/-0.01mm，宽度公差+/-0.1mm，HV95-115,镍层大于1.5/1.5 | 1 |  | 是 | 是 | 15 | 1
分剪 | JL0024040014-212/1 | JL0024040014-212 | 东方分剪3# | 合格 | 合格品 | 甲 | 秦海波 | 0 | 41 |  | 0 | 0.15 | 47.5 | 分剪舒城鸿鹏：排刀规格：47.5*12，清洁干燥，不涂油，内管芯300mm，每卷60kg左右。厚度公差+/-0.01mm，宽度公差+/-0.1mm，HV95-115,镍层大于1.5/1.5 |  | 31310008 | 镍钝化卷 | 0.15-SPCC | 31320008 | 镍钝化分切带 | 0.15-SPCC |  | 10 | MO002497 | MO002497-001-01 | FJ001 | 分剪模板 | 550 | 2024-08-09 | 2024-08-09 | 5 | 2024-08-10 12:40:05 | 2024-08-10 12:54:24 | 江苏东方九天新能源材料有限公司 |  | 秦海波 |  | 1 | 0.15 | 0 | 47.5 | 1 | JL0024040014-212/1 | 分剪舒城鸿鹏：排刀规格：47.5*12，清洁干燥，不涂油，内管芯300mm，每卷60kg左右。厚度公差+/-0.01mm，宽度公差+/-0.1mm，HV95-115,镍层大于1.5/1.5 | 1 |  | 是 | 是 | 15 | 1
分剪 | DL1224070021/14 | DL1224070021 | 东方分剪5# | 合格 | 合格品 | 甲 | 樊小兵 | 0 | 359 |  | 0 | 0.762 | 80.5 | 分剪海金杜门：1：排刀规格 80.5MM*7C/8 海金杜门 SPCC 2:成品内孔φ400MM 成品外径φ750-1000MM 单托重量＜2T。厚度公差+/-0.01mm，宽度公差+0.3/-0mm |  | 31010073 | 小品种钢卷 | 0.762-SPCC | 31020098 | 小品种钢分切带 | 0.762-SPCC |  | 10 | MO002521 | MO002521-002-14 | FJ001 | 分剪模板 | 5365 | 2024-08-10 | 2024-08-10 | 5 | 2024-08-10 12:37:05 | 2024-08-10 12:37:49 | 江苏东方九天新能源材料有限公司 |  | 樊小兵 |  | 1 | 0.762 | 0 | 80.5 | 1 | DL1224070021/14 | 分剪海金杜门：1：排刀规格 80.5MM*7C/8 海金杜门 SPCC 2:成品内孔φ400MM 成品外径φ750-1000MM 单托重量＜2T。厚度公差+/-0.01mm，宽度公差+0.3/-0mm | 1 |  | 是 | 是 | 0 | 2
分剪 | DL1224070021/13 | DL1224070021 | 东方分剪5# | 合格 | 合格品 | 甲 | 樊小兵 | 0 | 359 |  | 0 | 0.762 | 80.5 | 分剪海金杜门：1：排刀规格 80.5MM*7C/8 海金杜门 SPCC 2:成品内孔φ400MM 成品外径φ750-1000MM 单托重量＜2T。厚度公差+/-0.01mm，宽度公差+0.3/-0mm |  | 31010073 | 小品种钢卷 | 0.762-SPCC | 31020098 | 小品种钢分切带 | 0.762-SPCC |  | 10 | MO002521 | MO002521-002-13 | FJ001 | 分剪模板 | 5365 | 2024-08-10 | 2024-08-10 | 5 | 2024-08-10 12:37:05 | 2024-08-10 12:37:49 | 江苏东方九天新能源材料有限公司 |  | 樊小兵 |  | 1 | 0.762 | 0 | 80.5 | 1 | DL1224070021/13 | 分剪海金杜门：1：排刀规格 80.5MM*7C/8 海金杜门 SPCC 2:成品内孔φ400MM 成品外径φ750-1000MM 单托重量＜2T。厚度公差+/-0.01mm，宽度公差+0.3/-0mm | 1 |  | 是 | 是 | 0 | 2
分剪 | DL1224070021/12 | DL1224070021 | 东方分剪5# | 合格 | 合格品 | 甲 | 樊小兵 | 0 | 360 |  | 0 | 0.762 | 80.5 | 分剪海金杜门：1：排刀规格 80.5MM*7C/8 海金杜门 SPCC 2:成品内孔φ400MM 成品外径φ750-1000MM 单托重量＜2T。厚度公差+/-0.01mm，宽度公差+0.3/-0mm |  | 31010073 | 小品种钢卷 | 0.762-SPCC | 31020098 | 小品种钢分切带 | 0.762-SPCC |  | 10 | MO002521 | MO002521-002-12 | FJ001 | 分剪模板 | 5365 | 2024-08-10 | 2024-08-10 | 5 | 2024-08-10 12:37:05 | 2024-08-10 12:37:49 | 江苏东方九天新能源材料有限公司 |  | 樊小兵 |  | 1 | 0.762 | 0 | 80.5 | 1 | DL1224070021/12 | 分剪海金杜门：1：排刀规格 80.5MM*7C/8 海金杜门 SPCC 2:成品内孔φ400MM 成品外径φ750-1000MM 单托重量＜2T。厚度公差+/-0.01mm，宽度公差+0.3/-0mm | 1 |  | 是 | 是 | 0 | 2
分剪 | DL1224070021/11 | DL1224070021 | 东方分剪5# | 合格 | 合格品 | 甲 | 樊小兵 | 0 | 359 |  | 0 | 0.762 | 80.5 | 分剪海金杜门：1：排刀规格 80.5MM*7C/8 海金杜门 SPCC 2:成品内孔φ400MM 成品外径φ750-1000MM 单托重量＜2T。厚度公差+/-0.01mm，宽度公差+0.3/-0mm |  | 31010073 | 小品种钢卷 | 0.762-SPCC | 31020098 | 小品种钢分切带 | 0.762-SPCC |  | 10 | MO002521 | MO002521-002-11 | FJ001 | 分剪模板 | 5365 | 2024-08-10 | 2024-08-10 | 5 | 2024-08-10 12:37:05 | 2024-08-10 12:37:49 | 江苏东方九天新能源材料有限公司 |  | 樊小兵 |  | 1 | 0.762 | 0 | 80.5 | 1 | DL1224070021/11 | 分剪海金杜门：1：排刀规格 80.5MM*7C/8 海金杜门 SPCC 2:成品内孔φ400MM 成品外径φ750-1000MM 单托重量＜2T。厚度公差+/-0.01mm，宽度公差+0.3/-0mm | 1 |  | 是 | 是 | 0 | 2
分剪 | DL1224070021/10 | DL1224070021 | 东方分剪5# | 合格 | 合格品 | 甲 | 樊小兵 | 0 | 359 |  | 0 | 0.762 | 80.5 | 分剪海金杜门：1：排刀规格 80.5MM*7C/8 海金杜门 SPCC 2:成品内孔φ400MM 成品外径φ750-1000MM 单托重量＜2T。厚度公差+/-0.01mm，宽度公差+0.3/-0mm |  | 31010073 | 小品种钢卷 | 0.762-SPCC | 31020098 | 小品种钢分切带 | 0.762-SPCC |  | 10 | MO002521 | MO002521-002-10 | FJ001 | 分剪模板 | 5365 | 2024-08-10 | 2024-08-10 | 5 | 2024-08-10 12:37:05 | 2024-08-10 12:37:49 | 江苏东方九天新能源材料有限公司 |  | 樊小兵 |  | 1 | 0.762 | 0 | 80.5 | 1 | DL1224070021/10 | 分剪海金杜门：1：排刀规格 80.5MM*7C/8 海金杜门 SPCC 2:成品内孔φ400MM 成品外径φ750-1000MM 单托重量＜2T。厚度公差+/-0.01mm，宽度公差+0.3/-0mm | 1 |  | 是 | 是 | 0 | 2
分剪 | DL1224070021/9 | DL1224070021 | 东方分剪5# | 合格 | 合格品 | 甲 | 樊小兵 | 0 | 358 |  | 0 | 0.762 | 80.5 | 分剪海金杜门：1：排刀规格 80.5MM*7C/8 海金杜门 SPCC 2:成品内孔φ400MM 成品外径φ750-1000MM 单托重量＜2T。厚度公差+/-0.01mm，宽度公差+0.3/-0mm |  | 31010073 | 小品种钢卷 | 0.762-SPCC | 31020098 | 小品种钢分切带 | 0.762-SPCC |  | 10 | MO002521 | MO002521-002-09 | FJ001 | 分剪模板 | 5365 | 2024-08-10 | 2024-08-10 | 5 | 2024-08-10 12:37:05 | 2024-08-10 12:37:49 | 江苏东方九天新能源材料有限公司 |  | 樊小兵 |  | 1 | 0.762 | 0 | 80.5 | 1 | DL1224070021/9 | 分剪海金杜门：1：排刀规格 80.5MM*7C/8 海金杜门 SPCC 2:成品内孔φ400MM 成品外径φ750-1000MM 单托重量＜2T。厚度公差+/-0.01mm，宽度公差+0.3/-0mm | 1 |  | 是 | 是 | 0 | 2
分剪 | DL1224070021/8 | DL1224070021 | 东方分剪5# | 合格 | 合格品 | 甲 | 樊小兵 | 0 | 357 |  | 0 | 0.762 | 80.5 | 分剪海金杜门：1：排刀规格 80.5MM*7C/8 海金杜门 SPCC 2:成品内孔φ400MM 成品外径φ750-1000MM 单托重量＜2T。厚度公差+/-0.01mm，宽度公差+0.3/-0mm |  | 31010073 | 小品种钢卷 | 0.762-SPCC | 31020098 | 小品种钢分切带 | 0.762-SPCC |  | 10 | MO002521 | MO002521-002-08 | FJ001 | 分剪模板 | 5365 | 2024-08-10 | 2024-08-10 | 5 | 2024-08-10 12:37:05 | 2024-08-10 12:37:49 | 江苏东方九天新能源材料有限公司 |  | 樊小兵 |  | 1 | 0.762 | 0 | 80.5 | 1 | DL1224070021/8 | 分剪海金杜门：1：排刀规格 80.5MM*7C/8 海金杜门 SPCC 2:成品内孔φ400MM 成品外径φ750-1000MM 单托重量＜2T。厚度公差+/-0.01mm，宽度公差+0.3/-0mm | 1 |  | 是 | 是 | 0 | 2
分剪 | DL1224070021/7 | DL1224070021 | 东方分剪5# | 合格 | 合格品 | 甲 | 樊小兵 | 0 | 372 |  | 0 | 0.762 | 80.5 | 分剪海金杜门：1：排刀规格 80.5MM*7C/8 海金杜门 SPCC 2:成品内孔φ400MM 成品外径φ750-1000MM 单托重量＜2T。厚度公差+/-0.01mm，宽度公差+0.3/-0mm |  | 31010073 | 小品种钢卷 | 0.762-SPCC | 31020098 | 小品种钢分切带 | 0.762-SPCC |  | 10 | MO002521 | MO002521-002-07 | FJ001 | 分剪模板 | 5365 | 2024-08-10 | 2024-08-10 | 5 | 2024-08-10 12:37:05 | 2024-08-10 12:37:49 | 江苏东方九天新能源材料有限公司 |  | 樊小兵 |  | 1 | 0.762 | 0 | 80.5 | 1 | DL1224070021/7 | 分剪海金杜门：1：排刀规格 80.5MM*7C/8 海金杜门 SPCC 2:成品内孔φ400MM 成品外径φ750-1000MM 单托重量＜2T。厚度公差+/-0.01mm，宽度公差+0.3/-0mm | 1 |  | 是 | 是 | 0 | 2
分剪 | DL1224070021/6 | DL1224070021 | 东方分剪5# | 合格 | 合格品 | 甲 | 樊小兵 | 0 | 372 |  | 0 | 0.762 | 80.5 | 分剪海金杜门：1：排刀规格 80.5MM*7C/8 海金杜门 SPCC 2:成品内孔φ400MM 成品外径φ750-1000MM 单托重量＜2T。厚度公差+/-0.01mm，宽度公差+0.3/-0mm |  | 31010073 | 小品种钢卷 | 0.762-SPCC | 31020098 | 小品种钢分切带 | 0.762-SPCC |  | 10 | MO002521 | MO002521-002-06 | FJ001 | 分剪模板 | 5365 | 2024-08-10 | 2024-08-10 | 5 | 2024-08-10 12:37:05 | 2024-08-10 12:37:49 | 江苏东方九天新能源材料有限公司 |  | 樊小兵 |  | 1 | 0.762 | 0 | 80.5 | 1 | DL1224070021/6 | 分剪海金杜门：1：排刀规格 80.5MM*7C/8 海金杜门 SPCC 2:成品内孔φ400MM 成品外径φ750-1000MM 单托重量＜2T。厚度公差+/-0.01mm，宽度公差+0.3/-0mm | 1 |  | 是 | 是 | 0 | 2
分剪 | DL1224070021/5 | DL1224070021 | 东方分剪5# | 合格 | 合格品 | 甲 | 樊小兵 | 0 | 371 |  | 0 | 0.762 | 80.5 | 分剪海金杜门：1：排刀规格 80.5MM*7C/8 海金杜门 SPCC 2:成品内孔φ400MM 成品外径φ750-1000MM 单托重量＜2T。厚度公差+/-0.01mm，宽度公差+0.3/-0mm |  | 31010073 | 小品种钢卷 | 0.762-SPCC | 31020098 | 小品种钢分切带 | 0.762-SPCC |  | 10 | MO002521 | MO002521-002-05 | FJ001 | 分剪模板 | 5365 | 2024-08-10 | 2024-08-10 | 5 | 2024-08-10 12:37:05 | 2024-08-10 12:37:49 | 江苏东方九天新能源材料有限公司 |  | 樊小兵 |  | 1 | 0.762 | 0 | 80.5 | 1 | DL1224070021/5 | 分剪海金杜门：1：排刀规格 80.5MM*7C/8 海金杜门 SPCC 2:成品内孔φ400MM 成品外径φ750-1000MM 单托重量＜2T。厚度公差+/-0.01mm，宽度公差+0.3/-0mm | 1 |  | 是 | 是 | 0 | 2
分剪 | DL1224070021/4 | DL1224070021 | 东方分剪5# | 合格 | 合格品 | 甲 | 樊小兵 | 0 | 372 |  | 0 | 0.762 | 80.5 | 分剪海金杜门：1：排刀规格 80.5MM*7C/8 海金杜门 SPCC 2:成品内孔φ400MM 成品外径φ750-1000MM 单托重量＜2T。厚度公差+/-0.01mm，宽度公差+0.3/-0mm |  | 31010073 | 小品种钢卷 | 0.762-SPCC | 31020098 | 小品种钢分切带 | 0.762-SPCC |  | 10 | MO002521 | MO002521-002-04 | FJ001 | 分剪模板 | 5365 | 2024-08-10 | 2024-08-10 | 5 | 2024-08-10 12:37:05 | 2024-08-10 12:37:49 | 江苏东方九天新能源材料有限公司 |  | 樊小兵 |  | 1 | 0.762 | 0 | 80.5 | 1 | DL1224070021/4 | 分剪海金杜门：1：排刀规格 80.5MM*7C/8 海金杜门 SPCC 2:成品内孔φ400MM 成品外径φ750-1000MM 单托重量＜2T。厚度公差+/-0.01mm，宽度公差+0.3/-0mm | 1 |  | 是 | 是 | 0 | 2
分剪 | DL1224070021/3 | DL1224070021 | 东方分剪5# | 合格 | 合格品 | 甲 | 樊小兵 | 0 | 371 |  | 0 | 0.762 | 80.5 | 分剪海金杜门：1：排刀规格 80.5MM*7C/8 海金杜门 SPCC 2:成品内孔φ400MM 成品外径φ750-1000MM 单托重量＜2T。厚度公差+/-0.01mm，宽度公差+0.3/-0mm |  | 31010073 | 小品种钢卷 | 0.762-SPCC | 31020098 | 小品种钢分切带 | 0.762-SPCC |  | 10 | MO002521 | MO002521-002-03 | FJ001 | 分剪模板 | 5365 | 2024-08-10 | 2024-08-10 | 5 | 2024-08-10 12:37:05 | 2024-08-10 12:37:49 | 江苏东方九天新能源材料有限公司 |  | 樊小兵 |  | 1 | 0.762 | 0 | 80.5 | 1 | DL1224070021/3 | 分剪海金杜门：1：排刀规格 80.5MM*7C/8 海金杜门 SPCC 2:成品内孔φ400MM 成品外径φ750-1000MM 单托重量＜2T。厚度公差+/-0.01mm，宽度公差+0.3/-0mm | 1 |  | 是 | 是 | 0 | 2
分剪 | DL1224070021/2 | DL1224070021 | 东方分剪5# | 合格 | 合格品 | 甲 | 樊小兵 | 0 | 371 |  | 0 | 0.762 | 80.5 | 分剪海金杜门：1：排刀规格 80.5MM*7C/8 海金杜门 SPCC 2:成品内孔φ400MM 成品外径φ750-1000MM 单托重量＜2T。厚度公差+/-0.01mm，宽度公差+0.3/-0mm |  | 31010073 | 小品种钢卷 | 0.762-SPCC | 31020098 | 小品种钢分切带 | 0.762-SPCC |  | 10 | MO002521 | MO002521-002-02 | FJ001 | 分剪模板 | 5365 | 2024-08-10 | 2024-08-10 | 5 | 2024-08-10 12:37:05 | 2024-08-10 12:37:49 | 江苏东方九天新能源材料有限公司 |  | 樊小兵 |  | 1 | 0.762 | 0 | 80.5 | 1 | DL1224070021/2 | 分剪海金杜门：1：排刀规格 80.5MM*7C/8 海金杜门 SPCC 2:成品内孔φ400MM 成品外径φ750-1000MM 单托重量＜2T。厚度公差+/-0.01mm，宽度公差+0.3/-0mm | 1 |  | 是 | 是 | 0 | 2
分剪 | DL1224070021/1 | DL1224070021 | 东方分剪5# | 合格 | 合格品 | 甲 | 樊小兵 | 0 | 370 |  | 0 | 0.762 | 80.5 | 分剪海金杜门：1：排刀规格 80.5MM*7C/8 海金杜门 SPCC 2:成品内孔φ400MM 成品外径φ750-1000MM 单托重量＜2T。厚度公差+/-0.01mm，宽度公差+0.3/-0mm |  | 31010073 | 小品种钢卷 | 0.762-SPCC | 31020098 | 小品种钢分切带 | 0.762-SPCC |  | 10 | MO002521 | MO002521-002-01 | FJ001 | 分剪模板 | 5365 | 2024-08-10 | 2024-08-10 | 5 | 2024-08-10 12:37:05 | 2024-08-10 12:37:49 | 江苏东方九天新能源材料有限公司 |  | 樊小兵 |  | 1 | 0.762 | 0 | 80.5 | 1 | DL1224070021/1 | 分剪海金杜门：1：排刀规格 80.5MM*7C/8 海金杜门 SPCC 2:成品内孔φ400MM 成品外径φ750-1000MM 单托重量＜2T。厚度公差+/-0.01mm，宽度公差+0.3/-0mm | 1 |  | 是 | 是 | 0 | 2
最终平整 | DL00240700572 | DL0024070057 | 东方850平整 | 其他入库 | 成品退库 | 甲 | 陈俊华,钱琨 | 2690 | 2690 | 1 | 1200 | 0.49 | 565 | 昆山富维：850平整建议用Ra1.2-1.4μm毛化辊，厚度公差：0.485-0.495mm，硬度90-110HV，粗糙度0.8-1.0μm，取A4纸贴打包后贴外面 | X细划伤(内120米处，下板面，平后明显),Z折印(来料拱板尾280,米传5CM拉伸折印)未取样，测性能 |  |  |  | 31010050 | 小品种钢卷 | 0.49-SPCC |  | 50 | MO002191 | MO002191-001-02 | XPZG001 | 小品种钢前处理模板 | 5770 | 2024-07-29 | 2024-08-06 | 5 | 2024-08-10 11:25:27 | 2024-08-10 12:33:26 | 江苏东方九天新能源材料有限公司 |  | 陈俊华 |  | 1 | 0.49 | 1200 | 565 | 1 | DL00240700572 | 昆山富维：（0.49*565）厚度公差：+/-0.005mm，HV90-110,粗糙度0.8-1.0um,卷重2-3吨，取A4纸贴打包后贴外面 | 1 | X细划伤(内120米处，下板面，平后明显),Z折印(来料拱板尾280,米传5CM拉伸折印) | 是 | 是 | 1812 | 1
最终平整 | DL00240700571 | DL0024070057 | 东方850平整 | 合格 | 合格品 | 甲 | 陈俊华,钱琨 | 2950 | 2950 | 1 | 1350 | 0.49 | 565 | 昆山富维：850平整建议用Ra1.2-1.4μm毛化辊，厚度公差：0.485-0.495mm，硬度90-110HV，粗糙度0.8-1.0μm，取A4纸贴打包后贴外面 | H横辊印(轻微),Y氧化边(两边) | 20100072 | 轧硬 | 0.6*565-SPCC | 31010050 | 小品种钢卷 | 0.49-SPCC |  | 50 | MO002191 | MO002191-001-01 | XPZG001 | 小品种钢前处理模板 | 5770 | 2024-07-29 | 2024-08-06 | 5 | 2024-08-10 11:25:27 | 2024-08-10 12:33:26 | 江苏东方九天新能源材料有限公司 |  | 陈俊华 |  | 1 | 0.49 | 1350 | 565 | 1 | DL00240700571 | 昆山富维：（0.49*565）厚度公差：+/-0.005mm，HV90-110,粗糙度0.8-1.0um,卷重2-3吨，取A4纸贴打包后贴外面 | 1 | H横辊印(轻微),Y氧化边(两边) | 是 | 是 | 1812 | 1
最终平整 | DL1224070023 | DL1224070023 | 东方750平整 | 合格 | 让步接收 | 甲 | 丁振,龚政 | 5880 | 5675 | 0.9651 | 1680 | 0.762 | 570 | 海金杜门：750平整用普光辊Ra0.2-0.3μm平整，硬度185-235HV，粗糙度0.075-0.5μm，抗拉强度590-760MPa,厚度公差0.747-0.777μm | 多条暗线印，振纹，细划伤，搓伤，横辊印，板型差 |  |  |  | 31010073 | 小品种钢卷 | 0.762-SPCC |  | 30 | MO002193 | MO002193-003 | HJDM001 | 东方小品种钢前处理 0.762（海金杜门：硬度185-235HV，粗糙度0.075-0.5μm，抗拉强度590-760MPa,厚度公差0.747-0.777μm) | 5925 | 2024-07-29 | 2024-08-10 | 5 | 2024-08-10 12:20:03 | 2024-08-10 12:21:17 | 江苏东方九天新能源材料有限公司 | 234673 | 丁振 |  |  | 0.76 | 1750 | 570 | 1 | DL1224070023 | 海金杜门：（0.762*570）厚度公差：±0.015，HV185-235,粗糙度0.075-0.5μM，抗拉590-760MPA | 1 | A暗线印(来料多条暗线印),Z振纹(来料振纹，细划伤，搓伤),H横辊印(来料横条印，板型差 ) | 是 | 是 | 27 | 3
最终冷轧 | DL0024080017 | DL0024080017 | 东方650轧机 | 合格 | 让步接收 | 甲 | 关颜伟,徐炜 | 6235 | 6185 | 0.992 | 3250 | 0.39 | 610 | 泰兴双永：650轧机中间道次用普光辊(Ra0.2-0.3um)轧制,最后一道建议用Ra1.0-1.2μm毛化辊轧至0.39mm（0.6-0.45-0.39）厚度公差：0.398-0.403mm，、板面粗糙度控制在Ra0.6-0.8μm、转脱脂 | 头部有锈斑。色差条印，白斑。挫伤。暗线印；细划伤；振纹，横辊印 |  |  |  | 31010040 | 小品种钢卷 | 0.39-SPCC |  | 20 | MO002414 | MO002414-001 | XPZG001 | 小品种钢前处理模板 | 6240 | 2024-08-07 | 2024-08-20 | 3 | 2024-08-10 12:07:46 | 2024-08-10 12:14:33 | 江苏东方九天新能源材料有限公司 | 282418 | 徐炜 |  |  | 0.6 | 2180 | 610 | 1 | DL0024080017 | 泰兴双永：（0.39*610）厚度±0.01mm，HV90-110,粗糙度0.8-1.0μM，卷重2-3吨 |  | 头部有锈斑。色差条印，白斑。挫伤。暗线印；细划伤；振纹，横辊印 | 否 | 否 |  | 1
镍钝化 | DL002407004123 | DL00240700412 | 东方镍钝化750 | 合格 | 合格品 | 甲 | 王贺阳 | 1902 | 1902 | 1 | 1610 | 0.254 | 590 | 海金杜门：750镍钝化工段镀镍，镍层要求A＞1.9μm，B＞0.38μm，上铁管芯，转东方退火工段 |  | 20600002 | 镍钝化卷半成品 | 0.254-SPCC | 31310013 | 镍钝化卷 | 0.254-SPCC |  | 10 | MO002503 | MO002503-003-03 | NDH001 | 镍钝化模板 | 5680 | 2024-08-09 | 2024-08-10 | 5 | 2024-08-10 07:02:14 | 2024-08-10 11:33:04 | 江苏东方九天新能源材料有限公司 |  | 王晶晶 |  | 1 | 0.254 | 1610 | 590 | 1 | DL002407004123 | 海金杜门(0.254*590)厚度±0.01，HV90-110,粗糙度0.075-0.5，镍层厚度≥1.9μM/0.38μM，东方退火 |  | Y氧化边(来料双边氧化色差板面偶有挫划伤)来料板面横辊印 来料尾20m顶伤划伤挫伤重停机印 【改善边部粘钢实验，收卷错边由原来9层1mm 改为10层1.2mm】 |  |  | 2218 | 3
镍钝化 | DL002407004122 | DL00240700412 | 东方镍钝化750 | 合格 | 合格品 | 甲 | 王贺阳 | 1906 | 1906 | 1 | 1610 | 0.254 | 590 | 海金杜门：750镍钝化工段镀镍，镍层要求A＞1.9μm，B＞0.38μm，上铁管芯，转东方退火工段 | Y氧化边(来料双边氧化色差板面偶有挫划伤) | 20600002 | 镍钝化卷半成品 | 0.254-SPCC | 31310013 | 镍钝化卷 | 0.254-SPCC |  | 10 | MO002503 | MO002503-003-02 | NDH001 | 镍钝化模板 | 5680 | 2024-08-09 | 2024-08-10 | 5 | 2024-08-10 07:02:14 | 2024-08-10 11:33:04 | 江苏东方九天新能源材料有限公司 |  | 王晶晶 |  | 1 | 0.254 | 1610 | 590 | 1 | DL002407004122 | 海金杜门(0.254*590)厚度±0.01，HV90-110,粗糙度0.075-0.5，镍层厚度≥1.9μM/0.38μM，东方退火 |  | Y氧化边(来料双边氧化色差板面偶有挫划伤)来料板面横辊印 |  |  | 2218 | 3
镍钝化 | DL002407004121 | DL00240700412 | 东方镍钝化750 | 合格 | 合格品 | 乙 | 王晶晶 | 1902 | 1902 | 1 | 1610 | 0.254 | 590 | 海金杜门：750镍钝化工段镀镍，镍层要求A＞1.9μm，B＞0.38μm，上铁管芯，转东方退火工段 | Y氧化边(来料双边氧化色差偶有挫划伤来料内20米顶伤划伤挫伤) | 20600002 | 镍钝化卷半成品 | 0.254-SPCC | 31310013 | 镍钝化卷 | 0.254-SPCC |  | 10 | MO002503 | MO002503-003-01 | NDH001 | 镍钝化模板 | 5680 | 2024-08-09 | 2024-08-10 | 5 | 2024-08-10 07:02:14 | 2024-08-10 11:33:04 | 江苏东方九天新能源材料有限公司 |  | 王晶晶 |  | 1 | 0.254 | 1610 | 590 | 1 | DL002407004121 | 海金杜门(0.254*590)厚度±0.01，HV90-110,粗糙度0.075-0.5，镍层厚度≥1.9μM/0.38μM，东方退火 |  | Y氧化边(来料双边氧化色差偶有挫划伤来料内20米顶伤划伤挫伤) 来料板面横辊印 |  |  | 2218 | 3
最终平整 | DL002407001312 | DL0024070013 | 东方850平整 | 合格 | 合格品 | 甲 | 陈俊华,钱琨 | 2740 | 2740 | 1 | 1280 | 0.43 | 630 | 泰兴双永:850平整建议用Ra1.2-1.4μm厚度公差：0.42-0.44mm，硬度95-110HV，粗糙度0.8-1.0μm |  | 20100086 | 轧硬 | 0.6*630-SPCC | 31010044 | 小品种钢卷 | 0.43-SPCC |  | 50 | MO001996 | MO001996-001-01-02 | XPZG001 | 小品种钢前处理模板 | 12570 | 2024-07-24 | 2024-08-08 | 5 | 2024-08-10 10:56:33 | 2024-08-10 11:25:04 | 江苏东方九天新能源材料有限公司 |  | 陈俊华 |  | 1 | 0.43 | 1280 | 630 | 1 | DL002407001312 | 泰兴双永：（0.43*630）厚度±0.01mm，HV90-110,粗糙度0.8-1.0μM，卷重2-3吨 | 1 |  | 是 | 是 | 1380 | 1
最终平整 | DL002407001311 | DL0024070013 | 东方850平整 | 合格 | 合格品 | 甲 | 陈俊华,钱琨 | 2990 | 2990 | 1 | 1400 | 0.43 | 630 | 泰兴双永:850平整建议用Ra1.2-1.4μm厚度公差：0.42-0.44mm，硬度95-110HV，粗糙度0.8-1.0μm |  | 20100086 | 轧硬 | 0.6*630-SPCC | 31010044 | 小品种钢卷 | 0.43-SPCC |  | 50 | MO001996 | MO001996-001-01-01 | XPZG001 | 小品种钢前处理模板 | 12570 | 2024-07-24 | 2024-08-08 | 5 | 2024-08-10 10:56:33 | 2024-08-10 11:25:04 | 江苏东方九天新能源材料有限公司 |  | 陈俊华 |  | 1 | 0.43 | 1400 | 630 | 1 | DL002407001311 | 泰兴双永：（0.43*630）厚度±0.01mm，HV90-110,粗糙度0.8-1.0μM，卷重2-3吨 | 1 |  | 是 | 是 | 1380 | 1
铬钝化 | JG122407055823 | JG12240705582 | 东方铬钝化950 | 合格 | 合格品 | 乙 | 李志祥 | 2429 | 2429 | 1 | 4540 | 0.1 | 710 | 、 |  | 30210015 | 光亮卷 | 0.1-SPCC | 30110014 | 铬钝化卷 | 0.1-SPCC |  | 10 | MO002507 | MO002507-002-03 | GDH001 | 铬钝化模板 | 7380 | 2024-08-09 | 2024-08-09 | 5 | 2024-08-10 10:56:59 | 2024-08-10 10:58:08 | 江苏东方九天新能源材料有限公司 |  | 李志祥 |  | 1 | 0.1 | 4540 | 710 | 1 | JG122407055823 |  | 1 | 色差条印重 | 是 | 是 | 2 | 2
铬钝化 | JG122407055822 | JG12240705582 | 东方铬钝化950 | 合格 | 合格品 | 乙 | 李志祥 | 2465 | 2465 | 1 | 4590 | 0.1 | 710 | 、 |  | 30210015 | 光亮卷 | 0.1-SPCC | 30110014 | 铬钝化卷 | 0.1-SPCC |  | 10 | MO002507 | MO002507-002-02 | GDH001 | 铬钝化模板 | 7380 | 2024-08-09 | 2024-08-09 | 5 | 2024-08-10 10:56:59 | 2024-08-10 10:58:08 | 江苏东方九天新能源材料有限公司 |  | 李志祥 |  | 1 | 0.1 | 4590 | 710 | 1 | JG122407055822 |  | 1 | 色差条印重 | 是 | 是 | 2 | 2
铬钝化 | JG122407055821 | JG12240705582 | 东方铬钝化950 | 合格 | 合格品 | 乙 | 李志祥 | 2475 | 2475 | 1 | 4590 | 0.1 | 710 | 、 |  | 30210015 | 光亮卷 | 0.1-SPCC | 30110014 | 铬钝化卷 | 0.1-SPCC |  | 10 | MO002507 | MO002507-002-01 | GDH001 | 铬钝化模板 | 7380 | 2024-08-09 | 2024-08-09 | 5 | 2024-08-10 10:56:59 | 2024-08-10 10:58:08 | 江苏东方九天新能源材料有限公司 |  | 李志祥 |  | 1 | 0.1 | 4590 | 710 | 1 | JG122407055821 |  | 1 | 色差条印重 | 是 | 是 | 2 | 2
铬钝化 | JG12240705562 | JG12240705562 | 东方铬钝化950 | 合格 | 合格品 | 甲 | 韩康 | 7406 | 7399 | 0.9991 | 13620 | 0.1 | 710 | 、 | 操碎边 | 30210015 | 光亮卷 | 0.1-SPCC | 30110014 | 铬钝化卷 | 0.1-SPCC |  | 10 | MO002507 | MO002507-011 | GDH001 | 铬钝化模板 | 7406 | 2024-08-09 | 2024-08-09 | 5 | 2024-08-10 10:55:49 | 2024-08-10 10:56:24 | 江苏东方九天新能源材料有限公司 | 285454 | 孙槐兵 |  |  | 0.1 | 13660 | 710 | 1 | JG12240705562 |  | 1 | 操碎边 | 是 | 是 | 1 | 11
最终退火 | DL12240700802 | DL1224070080 | 东方20# | 合格 |  | 乙 | 陈国,李楷文,袁亚东,张天圣 | 5750 | 5750 | 1 | 1780 | 0.67 | 610 | 昆山宝必达：退火(620℃)，转850平整 |  | 20100130 | 轧硬 | 1.2*610-SPCC | 31010082 | 小品种钢卷 | 0.67-SPCC |  | 40 | MO002036 | MO002036-002-02 | XPZG001 | 小品种钢前处理模板 | 12060 | 2024-07-25 | 2024-08-04 | 5 | 2024-08-08 06:28:01 | 2024-08-10 10:52:53 | 江苏东方九天新能源材料有限公司 | 258874 | 刘忠于 | 刘忠于 |  | 0.67 | 1780 | 610 | 1 | DL12240700802 | 昆山宝必达：（0.67*610）厚度±0.01mm，HV85-105,粗糙度0.5-0.8μM，卷重2-3吨 |  |  |  |  | 1130 | 2
最终退火 | DL12240700812 | DL1224070081 | 东方20# | 合格 |  | 乙 | 陈国,李楷文,袁亚东,张天圣 | 6510 | 6510 | 1 | 2010 | 0.67 | 610 | 昆山宝必达：退火(620℃)，转850平整 |  | 20100130 | 轧硬 | 1.2*610-SPCC | 31010082 | 小品种钢卷 | 0.67-SPCC |  | 40 | MO002036 | MO002036-001-02 | XPZG001 | 小品种钢前处理模板 | 12560 | 2024-07-25 | 2024-08-04 | 5 | 2024-08-08 06:28:01 | 2024-08-10 10:52:53 | 江苏东方九天新能源材料有限公司 | 258876 | 刘忠于 | 刘忠于 |  | 0.67 | 2010 | 610 | 1 | DL12240700812 | 昆山宝必达：（0.67*610）厚度±0.01mm，HV85-105,粗糙度0.5-0.8μM，卷重2-3吨 |  |  |  |  | 1102 | 1
最终退火 | DL1224070074 | DL1224070074 | 东方20# | 合格 |  | 乙 | 陈国,李楷文,袁亚东,张天圣 | 5530 | 5530 | 1 | 1850 | 0.675 | 565 | 昆山富维：退火(620℃)、转850平整 |  | 20100125 | 轧硬 | 1.2*565-SPCC | 31010091 | 小品种钢卷 | 0.675-SPCC |  | 40 | MO001952 | MO001952-004 | XPZG001 | 小品种钢前处理模板 | 5890 | 2024-07-23 | 2024-08-04 | 5 | 2024-08-08 06:28:01 | 2024-08-10 10:52:53 | 江苏东方九天新能源材料有限公司 | 255279 | 刘忠于 | 刘忠于 |  | 0.675 | 1850 | 565 | 1 | DL1224070074 | 昆山富维：（0.675*565）厚度公差：+/-0.008mm，HV80-110,粗糙度0.5-0.7um,卷重2-3吨，取A4纸贴打包后贴外面 |  |  | 否 | 否 | 1655 | 4
最终退火 | DL1224070072 | DL1224070072 | 东方20# | 合格 |  | 乙 | 陈国,李楷文,袁亚东,张天圣 | 5700 | 5700 | 1 | 1900 | 0.675 | 565 | 昆山富维：退火(620℃)、转850平整 |  | 20100125 | 轧硬 | 1.2*565-SPCC | 31010091 | 小品种钢卷 | 0.675-SPCC |  | 40 | MO001952 | MO001952-002 | XPZG001 | 小品种钢前处理模板 | 5995 | 2024-07-23 | 2024-08-04 | 5 | 2024-08-08 06:28:01 | 2024-08-10 10:52:53 | 江苏东方九天新能源材料有限公司 | 255277 | 刘忠于 | 刘忠于 |  | 0.675 | 1900 | 565 | 1 | DL1224070072 | 昆山富维：（0.675*565）厚度公差：+/-0.008mm，HV80-110,粗糙度0.5-0.7um,卷重2-3吨，取A4纸贴打包后贴外面 |  |  | 否 | 否 | 3201 | 2
最终退火 | DL1224070071 | DL1224070071 | 东方20# | 合格 |  | 乙 | 陈国,李楷文,袁亚东,张天圣 | 5755 | 5755 | 1 | 1900 | 0.675 | 565 | 昆山富维：退火(620℃)、转850平整 |  | 20100125 | 轧硬 | 1.2*565-SPCC | 31010091 | 小品种钢卷 | 0.675-SPCC |  | 40 | MO001952 | MO001952-001 | XPZG001 | 小品种钢前处理模板 | 5995 | 2024-07-23 | 2024-08-04 | 5 | 2024-08-08 06:28:01 | 2024-08-10 10:52:53 | 江苏东方九天新能源材料有限公司 | 255276 | 刘忠于 | 刘忠于 |  | 0.675 | 1900 | 565 | 1 | DL1224070071 | 昆山富维：（0.675*565）厚度公差：+/-0.008mm，HV80-110,粗糙度0.5-0.7um,卷重2-3吨，取A4纸贴打包后贴外面 |  |  | 否 | 否 | 3208 | 1
最终退火 | DL002407001523 | DL00240700152 | 东方20# | 合格 | 让步接收 | 乙 | 陈国,李楷文,袁亚东 | 1940 | 1940 | 1 | 2025 | 0.203 | 590 | 东莞海金杜门：东方退火工段：350℃/1.5h,460℃/1.5h,保1+8h,炉号镍带专用炉（11#、12#、13#、14#、16#），装炉最下面一包毛料,上面3包镍钝化卷，转光电850平整 |  | 20600001 | 镍钝化卷半成品 | 0.203-SPCC | 31310012 | 镍钝化卷 | 0.203-SPCC |  | 20 | MO002450 | MO002450-002-03 | NDH001 | 镍钝化模板 | 5730 | 2024-08-08 | 2024-08-09 | 5 | 2024-08-09 06:50:47 | 2024-08-10 10:45:44 | 江苏东方九天新能源材料有限公司 | 283383 | 刘忠于 | 刘忠于 |  | 0.203 | 2025 | 590 | 1 | DL002407001523 | 海金杜门（0.203*590）厚度±0.01，HV90-110,粗糙度0.075-0.5，镍层厚度≥1.9μM/1.27μM | 1 |  | 是 | 是 | 2089 | 2
最终退火 | DL002407001522 | DL00240700152 | 东方20# | 合格 | 让步接收 | 乙 | 陈国,李楷文,袁亚东 | 1946 | 1946 | 1 | 2030 | 0.203 | 590 | 东莞海金杜门：东方退火工段：350℃/1.5h,460℃/1.5h,保1+8h,炉号镍带专用炉（11#、12#、13#、14#、16#），装炉最下面一包毛料,上面3包镍钝化卷，转光电850平整 |  | 20600001 | 镍钝化卷半成品 | 0.203-SPCC | 31310012 | 镍钝化卷 | 0.203-SPCC |  | 20 | MO002450 | MO002450-002-02 | NDH001 | 镍钝化模板 | 5730 | 2024-08-08 | 2024-08-09 | 5 | 2024-08-09 06:50:47 | 2024-08-10 10:45:44 | 江苏东方九天新能源材料有限公司 | 283383 | 刘忠于 | 刘忠于 |  | 0.203 | 2030 | 590 | 1 | DL002407001522 | 海金杜门（0.203*590）厚度±0.01，HV90-110,粗糙度0.075-0.5，镍层厚度≥1.9μM/1.27μM | 1 |  | 是 | 是 | 2089 | 2
最终退火 | DL002407001521 | DL00240700152 | 东方20# | 合格 | 让步接收 | 乙 | 陈国,李楷文,袁亚东 | 1944 | 1944 | 1 | 2030 | 0.203 | 590 | 东莞海金杜门：东方退火工段：350℃/1.5h,460℃/1.5h,保1+8h,炉号镍带专用炉（11#、12#、13#、14#、16#），装炉最下面一包毛料,上面3包镍钝化卷，转光电850平整 |  | 20600001 | 镍钝化卷半成品 | 0.203-SPCC | 31310012 | 镍钝化卷 | 0.203-SPCC |  | 20 | MO002450 | MO002450-002-01 | NDH001 | 镍钝化模板 | 5730 | 2024-08-08 | 2024-08-09 | 5 | 2024-08-09 06:50:47 | 2024-08-10 10:45:44 | 江苏东方九天新能源材料有限公司 | 283383 | 刘忠于 | 刘忠于 |  | 0.203 | 2030 | 590 | 1 | DL002407001521 | 海金杜门（0.203*590）厚度±0.01，HV90-110,粗糙度0.075-0.5，镍层厚度≥1.9μM/1.27μM | 1 |  | 是 | 是 | 2089 | 2
最终冷轧 | DL00240800142 | DL0024080014 | 东方650轧机 | 合格 | 让步接收 | 甲 | 关颜伟,徐炜 | 6215 | 6170 | 0.9928 | 2600 | 0.49 | 610 | 泰兴双永:650轧机中间道次普光辊（Ra0.2-0.3μm)轧制，最后一道建议用Ra1.0-1.2μm毛化辊轧至0.49mm（0.6-0.53-0.49）厚度公差：0.498-0.503mm、板面粗糙度控制在Ra0.6-0.8μm、转脱脂 | 色差条印；振纹；白斑；轻线印；轻横辊印；细划伤；挫伤 |  |  |  | 31010050 | 小品种钢卷 | 0.49-SPCC |  | 20 | MO002418 | MO002418-001-02 | XPZG001 | 小品种钢前处理模板 | 12525 | 2024-08-07 | 2024-08-18 | 3 | 2024-08-10 10:43:25 | 2024-08-10 10:44:45 | 江苏东方九天新能源材料有限公司 | 282432 | 关颜伟 |  |  | 0.6 | 2190 | 610 | 1 | DL00240800142 | 泰兴双永：（0.49*610）厚度±0.01mm，HV90-110,粗糙度0.8-1.0μM，卷重2-3吨 |  | 色差条印；振纹；白斑；轻线印；轻横辊印；细划伤；挫伤 |  |  |  | 1
最终脱脂 | JG12240703562 | JG1224070356 | 东方950脱脂1# | 合格 | 合格品 | 甲 | 关莫平,王建军 | 5720 | 5720 | 1 | 9960 | 0.1 | 760 | 脱脂（950-1） |  | 20100142 | 轧硬 | 0.4*760-SPCC | 30210015 | 光亮卷 | 0.1-SPCC |  | 40 | MO001991 | MO001991-002-02 | GLJ002 | 东方光亮卷前处理（0.4轧0.1mm) | 13550 | 2024-07-24 | 2024-08-15 | 3 | 2024-08-10 09:21:51 | 2024-08-10 10:41:09 | 江苏东方九天新能源材料有限公司 |  | 王建军 |  | 1 | 0.1 | 9960 | 760 | 1 | JG12240703562 | 轧0.1，米数控制在22800-22900米，脱脂分一包9200米。 |  |  |  |  | 15066 | 2
最终脱脂 | JG12240703561 | JG1224070356 | 东方950脱脂1# | 合格 | 合格品 | 甲 | 关莫平,王建军 | 7620 | 7620 | 1 | 13300 | 0.1 | 760 | 脱脂（950-1） |  | 20100142 | 轧硬 | 0.4*760-SPCC | 30210015 | 光亮卷 | 0.1-SPCC |  | 40 | MO001991 | MO001991-002-01 | GLJ002 | 东方光亮卷前处理（0.4轧0.1mm) | 13550 | 2024-07-24 | 2024-08-15 | 3 | 2024-08-10 09:21:51 | 2024-08-10 10:41:09 | 江苏东方九天新能源材料有限公司 |  | 王建军 |  | 1 | 0.1 | 13300 | 760 | 1 | JG12240703561 | 轧0.1，米数控制在22800-22900米，脱脂分一包9200米。 |  |  |  |  | 15066 | 2
最终退火 | JG12240703692 | JG1224070369 | 东方20# | 合格 |  | 甲 | 吴双勇,程新华,李龙礼 | 6725 | 6725 | 1 | 12420 | 0.1 | 710 | 退火（590℃） |  | 20100028 | 轧硬 | 0.4*710-SPCC | 30210015 | 光亮卷 | 0.1-SPCC |  | 50 | MO001989 | MO001989-015-02 | GLJ002 | 东方光亮卷前处理（0.4轧0.1mm) | 13715 | 2024-07-24 | 2024-08-08 | 5 | 2024-08-08 16:32:09 | 2024-08-10 10:39:35 | 江苏东方九天新能源材料有限公司 | 256335 | 刘忠于 | 刘忠于 |  | 0.1 | 12420 | 710 | 1 | JG12240703692 | 轧0.1，米数控制在24900-25000米，脱脂平均分包 |  |  |  |  | 2939 | 15
最终退火 | JG12240703691 | JG1224070369 | 东方20# | 合格 |  | 甲 | 吴双勇,程新华,李龙礼 | 6820 | 6820 | 1 | 12500 | 0.1 | 710 | 退火（590℃） |  | 20100028 | 轧硬 | 0.4*710-SPCC | 30210015 | 光亮卷 | 0.1-SPCC |  | 50 | MO001989 | MO001989-015-01 | GLJ002 | 东方光亮卷前处理（0.4轧0.1mm) | 13715 | 2024-07-24 | 2024-08-08 | 5 | 2024-08-08 16:32:09 | 2024-08-10 10:39:35 | 江苏东方九天新能源材料有限公司 | 256335 | 刘忠于 | 刘忠于 |  | 0.1 | 12500 | 710 | 1 | JG12240703691 | 轧0.1，米数控制在24900-25000米，脱脂平均分包 |  |  |  |  | 2939 | 15
最终退火 | JG12240703782 | JG1224070378 | 东方20# | 合格 |  | 甲 | 吴双勇,程新华,李龙礼 | 6630 | 6630 | 1 | 12350 | 0.1 | 710 | 退火（590℃） |  | 20100028 | 轧硬 | 0.4*710-SPCC | 30210015 | 光亮卷 | 0.1-SPCC |  | 50 | MO001989 | MO001989-006-02 | GLJ002 | 东方光亮卷前处理（0.4轧0.1mm) | 13675 | 2024-07-24 | 2024-08-08 | 5 | 2024-08-08 16:32:09 | 2024-08-10 10:39:35 | 江苏东方九天新能源材料有限公司 | 256312 | 刘忠于 | 刘忠于 |  | 0.1 | 12350 | 710 | 1 | JG12240703782 | 轧0.1，米数控制在24900-25000米，脱脂平均分包 |  |  |  |  | 3294 | 6
最终退火 | JG12240703781 | JG1224070378 | 东方20# | 合格 |  | 甲 | 吴双勇,程新华,李龙礼 | 6820 | 6820 | 1 | 12700 | 0.1 | 710 | 退火（590℃） |  | 20100028 | 轧硬 | 0.4*710-SPCC | 30210015 | 光亮卷 | 0.1-SPCC |  | 50 | MO001989 | MO001989-006-01 | GLJ002 | 东方光亮卷前处理（0.4轧0.1mm) | 13675 | 2024-07-24 | 2024-08-08 | 5 | 2024-08-08 16:32:09 | 2024-08-10 10:39:35 | 江苏东方九天新能源材料有限公司 | 256312 | 刘忠于 | 刘忠于 |  | 0.1 | 12700 | 710 | 1 | JG12240703781 | 轧0.1，米数控制在24900-25000米，脱脂平均分包 |  |  |  |  | 3294 | 6
最终冷轧 | DL00240800151 | DL0024080015 | 东方650轧机 | 合格 | 让步接收 | 甲 | 关颜伟,徐炜 | 6270 | 6220 | 0.992 | 3000 | 0.43 | 610 | 泰兴双永:650轧机中间道次用普光辊(Ra0.2-0.3um)轧制,最后一道建议用Ra1.0-1.2μm毛化辊轧至0.43mm（0.6-0.5-0.43）厚度公差：0.438-0.443mm、板面粗糙度控制在Ra0.6-0.8μm、转脱脂 | 色差条印，白斑，挫伤，细划伤，暗线印，振纹，横辊印轻 |  |  |  | 31010044 | 小品种钢卷 | 0.43-SPCC |  | 20 | MO002419 | MO002419-001-01 | XPZG001 | 小品种钢前处理模板 | 12690 | 2024-08-07 | 2024-08-18 | 3 | 2024-08-10 10:34:10 | 2024-08-10 10:35:18 | 江苏东方九天新能源材料有限公司 | 282477 | 徐炜 |  |  | 0.6 | 2200 | 610 | 1 | DL00240800151 | 泰兴双永：（0.43*610）厚度±0.01mm，HV90-110,粗糙度0.8-1.0μM，卷重2-3吨 |  | 色差条印，白斑，挫伤，细划伤，暗线印，振纹，横辊印轻 |  |  |  | 1
平整翻包 | JG1224070335222 | JG1224070335 | 东方1150平整 | 合格 | 让步接收 | 甲 | 宋红飞,刘飞 | 2255 | 2255 | 1 | 3930 | 0.1 | 760 | 尾1500米翻包短带 | 1030米操581mm处孔洞（2.6mm2） |  |  |  | 30210015 | 光亮卷 | 0.1-SPCC |  | 70 | MO001991 | MO001991-005-02-02-02 | GLJ002 | 东方光亮卷前处理（0.4轧0.1mm) | 13490 | 2024-07-24 | 2024-08-15 | 3 | 2024-08-10 09:49:19 | 2024-08-10 10:28:56 | 江苏东方九天新能源材料有限公司 |  | 宋红飞 |  | 1 | 0.1 | 3930 | 760 | 1 | JG1224070335222 | 轧0.1，米数控制在22800-22900米，脱脂分一包9200米。 | 1 | 内80米叠带剪下，1030米操581MM孔洞2.6平方毫米 | 是 | 是 | 2033 | 5
平整翻包 | JG1224070335221 | JG1224070335 | 东方1150平整 | 其他入库 | 协议品 | 甲 | 宋红飞,刘飞 | 890 | 890 | 1 | 1500 | 0.098 | 760 | 尾1500米翻包短带 | 短带 | 30210015 | 光亮卷 | 0.1-SPCC | 30210015 | 光亮卷 | 0.1-SPCC |  | 70 | MO001991 | MO001991-005-02-02-01 | GLJ002 | 东方光亮卷前处理（0.4轧0.1mm) | 13490 | 2024-07-24 | 2024-08-15 | 3 | 2024-08-10 09:49:19 | 2024-08-10 10:28:56 | 江苏东方九天新能源材料有限公司 |  | 宋红飞 |  | 1 | 0.1 | 1500 | 760 | 1 | JG1224070335221 | 轧0.1，米数控制在22800-22900米，脱脂分一包9200米。 | 1 | 粘钢传边折印重5CM | 是 | 是 | 2033 | 5
最终平整 | DL1224070030 | DL1224070030 | 东方750平整 | 合格 | 让步接收 | 甲 | 丁振,龚政 | 5900 | 5685 | 0.9636 | 1700 | 0.762 | 570 | 海金杜门：750平整用普光辊Ra0.2-0.3μm平整，硬度185-235HV，粗糙度0.075-0.5μm，抗拉强度590-760MPa,厚度公差0.747-0.777μm | A暗线印(来料多条暗线印，搓伤),Z振纹(来料振纹，细划伤),X锈点(端面锈斑),H横辊印(来料横条印) |  |  |  | 31010073 | 小品种钢卷 | 0.762-SPCC |  | 30 | MO002193 | MO002193-006 | HJDM001 | 东方小品种钢前处理 0.762（海金杜门：硬度185-235HV，粗糙度0.075-0.5μm，抗拉强度590-760MPa,厚度公差0.747-0.777μm) | 5940 | 2024-07-29 | 2024-08-10 | 5 | 2024-08-10 10:15:48 | 2024-08-10 10:17:15 | 江苏东方九天新能源材料有限公司 | 234676 | 丁振 |  |  | 0.762 | 1750 | 570 | 1 | DL1224070030 | 海金杜门：（0.762*570）厚度公差：±0.015，HV185-235,粗糙度0.075-0.5μM，抗拉590-760MPA | 1 | A暗线印(来料多条暗线印，搓伤),Z振纹(来料振纹，细划伤),X锈点(端面锈斑),H横辊印(来料横条印) | 是 | 是 | 33 | 6
最终平整 | DL1224070029 | DL1224070029 | 东方750平整 | 合格 | 让步接收 | 甲 | 丁振,龚政 | 5900 | 5575 | 0.9449 | 1670 | 0.762 | 570 | 海金杜门：750平整用普光辊Ra0.2-0.3μm平整，硬度185-235HV，粗糙度0.075-0.5μm，抗拉强度590-760MPa,厚度公差0.747-0.777μm | A暗线印(来料多条暗线印),Z振纹(来料振纹，白斑，搓伤，针尖印，版型差),H横辊印(来料横条印，细划伤) |  |  |  | 31010073 | 小品种钢卷 | 0.762-SPCC |  | 30 | MO002193 | MO002193-005 | HJDM001 | 东方小品种钢前处理 0.762（海金杜门：硬度185-235HV，粗糙度0.075-0.5μm，抗拉强度590-760MPa,厚度公差0.747-0.777μm) | 5950 | 2024-07-29 | 2024-08-10 | 5 | 2024-08-10 09:44:56 | 2024-08-10 09:46:05 | 江苏东方九天新能源材料有限公司 | 234675 | 丁振 |  |  | 0.762 | 1750 | 570 | 1 | DL1224070029 | 海金杜门：（0.762*570）厚度公差：±0.015，HV185-235,粗糙度0.075-0.5μM，抗拉590-760MPA | 1 | A暗线印(来料多条暗线印),Z振纹(来料振纹，白斑，搓伤，针尖印，版型差),H横辊印(来料横条印，细划伤) | 是 | 是 | 6 | 5
最终冷轧 | JG12240703422 | JG12240703422 | 东方850轧机 | 合格 | 合格品 | 甲 | 吴宏林 | 8560 | 8500 | 0.993 | 14700 | 0.1 | 760 | 850轧机普光辊(Ra0.4-0.6μm)轧制0.1mm(0.4-0.25-0.15-0.115-0.1) |  | 20500021 | 光亮卷半成品 | 0.4-SPCC | 30210015 | 光亮卷 | 0.1-SPCC |  | 30 | MO002447 | MO002447-002 | GLJ002 | 东方光亮卷前处理（0.4轧0.1mm) | 8560 | 2024-08-07 | 2024-08-17 | 3 | 2024-08-10 08:32:32 | 2024-08-10 08:33:03 | 江苏东方九天新能源材料有限公司 | 261530 | 吴宏林 |  |  | 0.4 | 3630 | 760 | 1 | JG12240703422 | 已退火，轧0.1，米数控制在14400-14500米 |  |  | 否 | 否 |  | 2
最终冷轧 | DL00240800141 | DL0024080014 | 东方650轧机 | 合格 | 合格品 | 乙 | 刘爱民 | 6260 | 6200 | 0.9904 | 2580 | 0.49 | 610 | 泰兴双永:650轧机中间道次普光辊（Ra0.2-0.3μm)轧制，最后一道建议用Ra1.0-1.2μm毛化辊轧至0.49mm（0.6-0.53-0.49）厚度公差：0.498-0.503mm、板面粗糙度控制在Ra0.6-0.8μm、转脱脂 | X细划伤(轧制过程中发现下表面多条细划伤，结束停机查看未发现),A暗线印(),Z振纹() | 20100082 | 轧硬 | 0.6*610-SPCC | 31010050 | 小品种钢卷 | 0.49-SPCC |  | 20 | MO002418 | MO002418-001-01 | XPZG001 | 小品种钢前处理模板 | 12525 | 2024-08-07 | 2024-08-18 | 3 | 2024-08-10 05:04:58 | 2024-08-10 08:21:25 | 江苏东方九天新能源材料有限公司 | 282432 | 刘爱民 |  |  | 0.6 | 2200 | 610 | 1 | DL00240800141 | 泰兴双永：（0.49*610）厚度±0.01mm，HV90-110,粗糙度0.8-1.0μM，卷重2-3吨 |  | X细划伤(轧制过程中发现下表面多条细划伤，结束停机查看未发现),A暗线印(),Z振纹() |  |  |  | 1
一次脱脂 | DL0024080017 | DL0024080017 | 东方950脱脂2# | 合格 | 让步接收 | 甲 | 韩成飞,周志平 | 6240 | 6235 | 0.9992 | 2180 | 0.6 | 610 | 泰兴双永：脱脂(单位张力6.0）、转650轧机 | 条印色差尾部200米细划伤 |  |  |  | 31010040 | 小品种钢卷 | 0.39-SPCC |  | 10 | MO002414 | MO002414-001 | XPZG001 | 小品种钢前处理模板 | 6240 | 2024-08-07 | 2024-08-20 | 3 | 2024-08-10 07:27:55 | 2024-08-10 07:46:43 | 江苏东方九天新能源材料有限公司 | 282418 | 周志平 |  |  | 0.6 | 2210 | 610 | 1 | DL0024080017 | 泰兴双永：（0.39*610）厚度±0.01mm，HV90-110,粗糙度0.8-1.0μM，卷重2-3吨 |  | 条印色差尾部200米细划伤 | 否 | 否 |  | 1
分剪 | DL002407002624/24 | DL002407002624 | 东方分剪3# | 合格 | 合格品 | 乙 | 尹斌斌 | 0 | 52 |  | 0 | 0.25 | 49.5 | 分剪舒城鸿鹏：排刀规格：49.5*12，清洁干燥，不涂油，内管芯300mm，每卷60kg左右。厚度公差+/-0.01mm，宽度公差+/-0.1mm，HV95-115,镍层大于1.5/1.5 |  | 31310015 | 镍钝化卷 | 0.25-SPCC | 31320015 | 镍钝化分切带 | 0.25-SPCC |  | 10 | MO002496 | MO002496-002-24 | FJ001 | 分剪模板 | 1167 | 2024-08-09 | 2024-08-09 | 5 | 2024-08-10 07:19:31 | 2024-08-10 07:21:54 | 江苏东方九天新能源材料有限公司 |  | 尹斌斌 |  | 1 | 0.25 | 0 | 49.5 | 1 | DL002407002624/24 | 分剪舒城鸿鹏：排刀规格：49.5*12，清洁干燥，不涂油，内管芯300mm，每卷60kg左右。厚度公差+/-0.01mm，宽度公差+/-0.1mm，HV95-115,镍层大于1.5/1.5 | 1 |  | 是 | 是 | 2 | 2
分剪 | DL002407002624/23 | DL002407002624 | 东方分剪3# | 合格 | 合格品 | 乙 | 尹斌斌 | 0 | 52 |  | 0 | 0.25 | 49.5 | 分剪舒城鸿鹏：排刀规格：49.5*12，清洁干燥，不涂油，内管芯300mm，每卷60kg左右。厚度公差+/-0.01mm，宽度公差+/-0.1mm，HV95-115,镍层大于1.5/1.5 |  | 31310015 | 镍钝化卷 | 0.25-SPCC | 31320015 | 镍钝化分切带 | 0.25-SPCC |  | 10 | MO002496 | MO002496-002-23 | FJ001 | 分剪模板 | 1167 | 2024-08-09 | 2024-08-09 | 5 | 2024-08-10 07:19:31 | 2024-08-10 07:21:54 | 江苏东方九天新能源材料有限公司 |  | 尹斌斌 |  | 1 | 0.25 | 0 | 49.5 | 1 | DL002407002624/23 | 分剪舒城鸿鹏：排刀规格：49.5*12，清洁干燥，不涂油，内管芯300mm，每卷60kg左右。厚度公差+/-0.01mm，宽度公差+/-0.1mm，HV95-115,镍层大于1.5/1.5 | 1 |  | 是 | 是 | 2 | 2
分剪 | DL002407002624/22 | DL002407002624 | 东方分剪3# | 合格 | 合格品 | 乙 | 尹斌斌 | 0 | 52 |  | 0 | 0.25 | 49.5 | 分剪舒城鸿鹏：排刀规格：49.5*12，清洁干燥，不涂油，内管芯300mm，每卷60kg左右。厚度公差+/-0.01mm，宽度公差+/-0.1mm，HV95-115,镍层大于1.5/1.5 |  | 31310015 | 镍钝化卷 | 0.25-SPCC | 31320015 | 镍钝化分切带 | 0.25-SPCC |  | 10 | MO002496 | MO002496-002-22 | FJ001 | 分剪模板 | 1167 | 2024-08-09 | 2024-08-09 | 5 | 2024-08-10 07:19:31 | 2024-08-10 07:21:54 | 江苏东方九天新能源材料有限公司 |  | 尹斌斌 |  | 1 | 0.25 | 0 | 49.5 | 1 | DL002407002624/22 | 分剪舒城鸿鹏：排刀规格：49.5*12，清洁干燥，不涂油，内管芯300mm，每卷60kg左右。厚度公差+/-0.01mm，宽度公差+/-0.1mm，HV95-115,镍层大于1.5/1.5 | 1 |  | 是 | 是 | 2 | 2
分剪 | DL002407002624/21 | DL002407002624 | 东方分剪3# | 合格 | 合格品 | 乙 | 尹斌斌 | 0 | 52 |  | 0 | 0.25 | 49.5 | 分剪舒城鸿鹏：排刀规格：49.5*12，清洁干燥，不涂油，内管芯300mm，每卷60kg左右。厚度公差+/-0.01mm，宽度公差+/-0.1mm，HV95-115,镍层大于1.5/1.5 |  | 31310015 | 镍钝化卷 | 0.25-SPCC | 31320015 | 镍钝化分切带 | 0.25-SPCC |  | 10 | MO002496 | MO002496-002-21 | FJ001 | 分剪模板 | 1167 | 2024-08-09 | 2024-08-09 | 5 | 2024-08-10 07:19:31 | 2024-08-10 07:21:54 | 江苏东方九天新能源材料有限公司 |  | 尹斌斌 |  | 1 | 0.25 | 0 | 49.5 | 1 | DL002407002624/21 | 分剪舒城鸿鹏：排刀规格：49.5*12，清洁干燥，不涂油，内管芯300mm，每卷60kg左右。厚度公差+/-0.01mm，宽度公差+/-0.1mm，HV95-115,镍层大于1.5/1.5 | 1 |  | 是 | 是 | 2 | 2
分剪 | DL002407002624/20 | DL002407002624 | 东方分剪3# | 合格 | 合格品 | 乙 | 尹斌斌 | 0 | 52 |  | 0 | 0.25 | 49.5 | 分剪舒城鸿鹏：排刀规格：49.5*12，清洁干燥，不涂油，内管芯300mm，每卷60kg左右。厚度公差+/-0.01mm，宽度公差+/-0.1mm，HV95-115,镍层大于1.5/1.5 |  | 31310015 | 镍钝化卷 | 0.25-SPCC | 31320015 | 镍钝化分切带 | 0.25-SPCC |  | 10 | MO002496 | MO002496-002-20 | FJ001 | 分剪模板 | 1167 | 2024-08-09 | 2024-08-09 | 5 | 2024-08-10 07:19:31 | 2024-08-10 07:21:54 | 江苏东方九天新能源材料有限公司 |  | 尹斌斌 |  | 1 | 0.25 | 0 | 49.5 | 1 | DL002407002624/20 | 分剪舒城鸿鹏：排刀规格：49.5*12，清洁干燥，不涂油，内管芯300mm，每卷60kg左右。厚度公差+/-0.01mm，宽度公差+/-0.1mm，HV95-115,镍层大于1.5/1.5 | 1 |  | 是 | 是 | 2 | 2
分剪 | DL002407002624/19 | DL002407002624 | 东方分剪3# | 合格 | 合格品 | 乙 | 尹斌斌 | 0 | 52 |  | 0 | 0.25 | 49.5 | 分剪舒城鸿鹏：排刀规格：49.5*12，清洁干燥，不涂油，内管芯300mm，每卷60kg左右。厚度公差+/-0.01mm，宽度公差+/-0.1mm，HV95-115,镍层大于1.5/1.5 |  | 31310015 | 镍钝化卷 | 0.25-SPCC | 31320015 | 镍钝化分切带 | 0.25-SPCC |  | 10 | MO002496 | MO002496-002-19 | FJ001 | 分剪模板 | 1167 | 2024-08-09 | 2024-08-09 | 5 | 2024-08-10 07:19:31 | 2024-08-10 07:21:54 | 江苏东方九天新能源材料有限公司 |  | 尹斌斌 |  | 1 | 0.25 | 0 | 49.5 | 1 | DL002407002624/19 | 分剪舒城鸿鹏：排刀规格：49.5*12，清洁干燥，不涂油，内管芯300mm，每卷60kg左右。厚度公差+/-0.01mm，宽度公差+/-0.1mm，HV95-115,镍层大于1.5/1.5 | 1 |  | 是 | 是 | 2 | 2
分剪 | DL002407002624/18 | DL002407002624 | 东方分剪3# | 合格 | 合格品 | 乙 | 尹斌斌 | 0 | 52 |  | 0 | 0.25 | 49.5 | 分剪舒城鸿鹏：排刀规格：49.5*12，清洁干燥，不涂油，内管芯300mm，每卷60kg左右。厚度公差+/-0.01mm，宽度公差+/-0.1mm，HV95-115,镍层大于1.5/1.5 |  | 31310015 | 镍钝化卷 | 0.25-SPCC | 31320015 | 镍钝化分切带 | 0.25-SPCC |  | 10 | MO002496 | MO002496-002-18 | FJ001 | 分剪模板 | 1167 | 2024-08-09 | 2024-08-09 | 5 | 2024-08-10 07:19:31 | 2024-08-10 07:21:54 | 江苏东方九天新能源材料有限公司 |  | 尹斌斌 |  | 1 | 0.25 | 0 | 49.5 | 1 | DL002407002624/18 | 分剪舒城鸿鹏：排刀规格：49.5*12，清洁干燥，不涂油，内管芯300mm，每卷60kg左右。厚度公差+/-0.01mm，宽度公差+/-0.1mm，HV95-115,镍层大于1.5/1.5 | 1 |  | 是 | 是 | 2 | 2
分剪 | DL002407002624/17 | DL002407002624 | 东方分剪3# | 合格 | 合格品 | 乙 | 尹斌斌 | 0 | 52 |  | 0 | 0.25 | 49.5 | 分剪舒城鸿鹏：排刀规格：49.5*12，清洁干燥，不涂油，内管芯300mm，每卷60kg左右。厚度公差+/-0.01mm，宽度公差+/-0.1mm，HV95-115,镍层大于1.5/1.5 |  | 31310015 | 镍钝化卷 | 0.25-SPCC | 31320015 | 镍钝化分切带 | 0.25-SPCC |  | 10 | MO002496 | MO002496-002-17 | FJ001 | 分剪模板 | 1167 | 2024-08-09 | 2024-08-09 | 5 | 2024-08-10 07:19:31 | 2024-08-10 07:21:54 | 江苏东方九天新能源材料有限公司 |  | 尹斌斌 |  | 1 | 0.25 | 0 | 49.5 | 1 | DL002407002624/17 | 分剪舒城鸿鹏：排刀规格：49.5*12，清洁干燥，不涂油，内管芯300mm，每卷60kg左右。厚度公差+/-0.01mm，宽度公差+/-0.1mm，HV95-115,镍层大于1.5/1.5 | 1 |  | 是 | 是 | 2 | 2
分剪 | DL002407002624/16 | DL002407002624 | 东方分剪3# | 合格 | 合格品 | 乙 | 尹斌斌 | 0 | 52 |  | 0 | 0.25 | 49.5 | 分剪舒城鸿鹏：排刀规格：49.5*12，清洁干燥，不涂油，内管芯300mm，每卷60kg左右。厚度公差+/-0.01mm，宽度公差+/-0.1mm，HV95-115,镍层大于1.5/1.5 |  | 31310015 | 镍钝化卷 | 0.25-SPCC | 31320015 | 镍钝化分切带 | 0.25-SPCC |  | 10 | MO002496 | MO002496-002-16 | FJ001 | 分剪模板 | 1167 | 2024-08-09 | 2024-08-09 | 5 | 2024-08-10 07:19:31 | 2024-08-10 07:21:54 | 江苏东方九天新能源材料有限公司 |  | 尹斌斌 |  | 1 | 0.25 | 0 | 49.5 | 1 | DL002407002624/16 | 分剪舒城鸿鹏：排刀规格：49.5*12，清洁干燥，不涂油，内管芯300mm，每卷60kg左右。厚度公差+/-0.01mm，宽度公差+/-0.1mm，HV95-115,镍层大于1.5/1.5 | 1 |  | 是 | 是 | 2 | 2
分剪 | DL002407002624/15 | DL002407002624 | 东方分剪3# | 合格 | 合格品 | 乙 | 尹斌斌 | 0 | 51 |  | 0 | 0.25 | 49.5 | 分剪舒城鸿鹏：排刀规格：49.5*12，清洁干燥，不涂油，内管芯300mm，每卷60kg左右。厚度公差+/-0.01mm，宽度公差+/-0.1mm，HV95-115,镍层大于1.5/1.5 |  | 31310015 | 镍钝化卷 | 0.25-SPCC | 31320015 | 镍钝化分切带 | 0.25-SPCC |  | 10 | MO002496 | MO002496-002-15 | FJ001 | 分剪模板 | 1167 | 2024-08-09 | 2024-08-09 | 5 | 2024-08-10 07:19:31 | 2024-08-10 07:21:54 | 江苏东方九天新能源材料有限公司 |  | 尹斌斌 |  | 1 | 0.25 | 0 | 49.5 | 1 | DL002407002624/15 | 分剪舒城鸿鹏：排刀规格：49.5*12，清洁干燥，不涂油，内管芯300mm，每卷60kg左右。厚度公差+/-0.01mm，宽度公差+/-0.1mm，HV95-115,镍层大于1.5/1.5 | 1 |  | 是 | 是 | 2 | 2
分剪 | DL002407002624/14 | DL002407002624 | 东方分剪3# | 合格 | 合格品 | 乙 | 尹斌斌 | 0 | 51 |  | 0 | 0.25 | 49.5 | 分剪舒城鸿鹏：排刀规格：49.5*12，清洁干燥，不涂油，内管芯300mm，每卷60kg左右。厚度公差+/-0.01mm，宽度公差+/-0.1mm，HV95-115,镍层大于1.5/1.5 |  | 31310015 | 镍钝化卷 | 0.25-SPCC | 31320015 | 镍钝化分切带 | 0.25-SPCC |  | 10 | MO002496 | MO002496-002-14 | FJ001 | 分剪模板 | 1167 | 2024-08-09 | 2024-08-09 | 5 | 2024-08-10 07:19:31 | 2024-08-10 07:21:54 | 江苏东方九天新能源材料有限公司 |  | 尹斌斌 |  | 1 | 0.25 | 0 | 49.5 | 1 | DL002407002624/14 | 分剪舒城鸿鹏：排刀规格：49.5*12，清洁干燥，不涂油，内管芯300mm，每卷60kg左右。厚度公差+/-0.01mm，宽度公差+/-0.1mm，HV95-115,镍层大于1.5/1.5 | 1 |  | 是 | 是 | 2 | 2
分剪 | DL002407002624/13 | DL002407002624 | 东方分剪3# | 其他入库 | 报废品 | 乙 | 尹斌斌 | 0 | 51 |  | 0 | 0.25 | 49.5 | 分剪舒城鸿鹏：排刀规格：49.5*12，清洁干燥，不涂油，内管芯300mm，每卷60kg左右。厚度公差+/-0.01mm，宽度公差+/-0.1mm，HV95-115,镍层大于1.5/1.5 | 边浪大，报废 |  |  |  | 31320015 | 镍钝化分切带 | 0.25-SPCC |  | 10 | MO002496 | MO002496-002-13 | FJ001 | 分剪模板 | 1167 | 2024-08-09 | 2024-08-09 | 5 | 2024-08-10 07:19:31 | 2024-08-10 07:21:54 | 江苏东方九天新能源材料有限公司 |  | 尹斌斌 |  | 1 | 0.25 | 0 | 49.5 | 1 | DL002407002624/13 | 分剪舒城鸿鹏：排刀规格：49.5*12，清洁干燥，不涂油，内管芯300mm，每卷60kg左右。厚度公差+/-0.01mm，宽度公差+/-0.1mm，HV95-115,镍层大于1.5/1.5 | 1 | 边浪大，报废 | 是 | 是 | 2 | 2
分剪 | DL002407002624/12 | DL002407002624 | 东方分剪3# | 合格 | 合格品 | 乙 | 尹斌斌 | 0 | 41 |  | 0 | 0.25 | 49.5 | 分剪舒城鸿鹏：排刀规格：49.5*12，清洁干燥，不涂油，内管芯300mm，每卷60kg左右。厚度公差+/-0.01mm，宽度公差+/-0.1mm，HV95-115,镍层大于1.5/1.5 |  | 31310015 | 镍钝化卷 | 0.25-SPCC | 31320015 | 镍钝化分切带 | 0.25-SPCC |  | 10 | MO002496 | MO002496-002-12 | FJ001 | 分剪模板 | 1167 | 2024-08-09 | 2024-08-09 | 5 | 2024-08-10 07:19:31 | 2024-08-10 07:21:54 | 江苏东方九天新能源材料有限公司 |  | 尹斌斌 |  | 1 | 0.25 | 0 | 49.5 | 1 | DL002407002624/12 | 分剪舒城鸿鹏：排刀规格：49.5*12，清洁干燥，不涂油，内管芯300mm，每卷60kg左右。厚度公差+/-0.01mm，宽度公差+/-0.1mm，HV95-115,镍层大于1.5/1.5 | 1 |  | 是 | 是 | 2 | 2
分剪 | DL002407002624/11 | DL002407002624 | 东方分剪3# | 合格 | 合格品 | 乙 | 尹斌斌 | 0 | 41 |  | 0 | 0.25 | 49.5 | 分剪舒城鸿鹏：排刀规格：49.5*12，清洁干燥，不涂油，内管芯300mm，每卷60kg左右。厚度公差+/-0.01mm，宽度公差+/-0.1mm，HV95-115,镍层大于1.5/1.5 |  | 31310015 | 镍钝化卷 | 0.25-SPCC | 31320015 | 镍钝化分切带 | 0.25-SPCC |  | 10 | MO002496 | MO002496-002-11 | FJ001 | 分剪模板 | 1167 | 2024-08-09 | 2024-08-09 | 5 | 2024-08-10 07:19:31 | 2024-08-10 07:21:54 | 江苏东方九天新能源材料有限公司 |  | 尹斌斌 |  | 1 | 0.25 | 0 | 49.5 | 1 | DL002407002624/11 | 分剪舒城鸿鹏：排刀规格：49.5*12，清洁干燥，不涂油，内管芯300mm，每卷60kg左右。厚度公差+/-0.01mm，宽度公差+/-0.1mm，HV95-115,镍层大于1.5/1.5 | 1 |  | 是 | 是 | 2 | 2
分剪 | DL002407002624/10 | DL002407002624 | 东方分剪3# | 合格 | 合格品 | 乙 | 尹斌斌 | 0 | 41 |  | 0 | 0.25 | 49.5 | 分剪舒城鸿鹏：排刀规格：49.5*12，清洁干燥，不涂油，内管芯300mm，每卷60kg左右。厚度公差+/-0.01mm，宽度公差+/-0.1mm，HV95-115,镍层大于1.5/1.5 |  | 31310015 | 镍钝化卷 | 0.25-SPCC | 31320015 | 镍钝化分切带 | 0.25-SPCC |  | 10 | MO002496 | MO002496-002-10 | FJ001 | 分剪模板 | 1167 | 2024-08-09 | 2024-08-09 | 5 | 2024-08-10 07:19:31 | 2024-08-10 07:21:54 | 江苏东方九天新能源材料有限公司 |  | 尹斌斌 |  | 1 | 0.25 | 0 | 49.5 | 1 | DL002407002624/10 | 分剪舒城鸿鹏：排刀规格：49.5*12，清洁干燥，不涂油，内管芯300mm，每卷60kg左右。厚度公差+/-0.01mm，宽度公差+/-0.1mm，HV95-115,镍层大于1.5/1.5 | 1 |  | 是 | 是 | 2 | 2
分剪 | DL002407002624/9 | DL002407002624 | 东方分剪3# | 合格 | 合格品 | 乙 | 尹斌斌 | 0 | 41 |  | 0 | 0.25 | 49.5 | 分剪舒城鸿鹏：排刀规格：49.5*12，清洁干燥，不涂油，内管芯300mm，每卷60kg左右。厚度公差+/-0.01mm，宽度公差+/-0.1mm，HV95-115,镍层大于1.5/1.5 |  | 31310015 | 镍钝化卷 | 0.25-SPCC | 31320015 | 镍钝化分切带 | 0.25-SPCC |  | 10 | MO002496 | MO002496-002-09 | FJ001 | 分剪模板 | 1167 | 2024-08-09 | 2024-08-09 | 5 | 2024-08-10 07:19:31 | 2024-08-10 07:21:54 | 江苏东方九天新能源材料有限公司 |  | 尹斌斌 |  | 1 | 0.25 | 0 | 49.5 | 1 | DL002407002624/9 | 分剪舒城鸿鹏：排刀规格：49.5*12，清洁干燥，不涂油，内管芯300mm，每卷60kg左右。厚度公差+/-0.01mm，宽度公差+/-0.1mm，HV95-115,镍层大于1.5/1.5 | 1 |  | 是 | 是 | 2 | 2
分剪 | DL002407002624/8 | DL002407002624 | 东方分剪3# | 合格 | 合格品 | 乙 | 尹斌斌 | 0 | 41 |  | 0 | 0.25 | 49.5 | 分剪舒城鸿鹏：排刀规格：49.5*12，清洁干燥，不涂油，内管芯300mm，每卷60kg左右。厚度公差+/-0.01mm，宽度公差+/-0.1mm，HV95-115,镍层大于1.5/1.5 |  | 31310015 | 镍钝化卷 | 0.25-SPCC | 31320015 | 镍钝化分切带 | 0.25-SPCC |  | 10 | MO002496 | MO002496-002-08 | FJ001 | 分剪模板 | 1167 | 2024-08-09 | 2024-08-09 | 5 | 2024-08-10 07:19:31 | 2024-08-10 07:21:54 | 江苏东方九天新能源材料有限公司 |  | 尹斌斌 |  | 1 | 0.25 | 0 | 49.5 | 1 | DL002407002624/8 | 分剪舒城鸿鹏：排刀规格：49.5*12，清洁干燥，不涂油，内管芯300mm，每卷60kg左右。厚度公差+/-0.01mm，宽度公差+/-0.1mm，HV95-115,镍层大于1.5/1.5 | 1 |  | 是 | 是 | 2 | 2
分剪 | DL002407002624/7 | DL002407002624 | 东方分剪3# | 合格 | 合格品 | 乙 | 尹斌斌 | 0 | 41 |  | 0 | 0.25 | 49.5 | 分剪舒城鸿鹏：排刀规格：49.5*12，清洁干燥，不涂油，内管芯300mm，每卷60kg左右。厚度公差+/-0.01mm，宽度公差+/-0.1mm，HV95-115,镍层大于1.5/1.5 |  | 31310015 | 镍钝化卷 | 0.25-SPCC | 31320015 | 镍钝化分切带 | 0.25-SPCC |  | 10 | MO002496 | MO002496-002-07 | FJ001 | 分剪模板 | 1167 | 2024-08-09 | 2024-08-09 | 5 | 2024-08-10 07:19:31 | 2024-08-10 07:21:54 | 江苏东方九天新能源材料有限公司 |  | 尹斌斌 |  | 1 | 0.25 | 0 | 49.5 | 1 | DL002407002624/7 | 分剪舒城鸿鹏：排刀规格：49.5*12，清洁干燥，不涂油，内管芯300mm，每卷60kg左右。厚度公差+/-0.01mm，宽度公差+/-0.1mm，HV95-115,镍层大于1.5/1.5 | 1 |  | 是 | 是 | 2 | 2
分剪 | DL002407002624/6 | DL002407002624 | 东方分剪3# | 合格 | 合格品 | 乙 | 尹斌斌 | 0 | 41 |  | 0 | 0.25 | 49.5 | 分剪舒城鸿鹏：排刀规格：49.5*12，清洁干燥，不涂油，内管芯300mm，每卷60kg左右。厚度公差+/-0.01mm，宽度公差+/-0.1mm，HV95-115,镍层大于1.5/1.5 |  | 31310015 | 镍钝化卷 | 0.25-SPCC | 31320015 | 镍钝化分切带 | 0.25-SPCC |  | 10 | MO002496 | MO002496-002-06 | FJ001 | 分剪模板 | 1167 | 2024-08-09 | 2024-08-09 | 5 | 2024-08-10 07:19:31 | 2024-08-10 07:21:54 | 江苏东方九天新能源材料有限公司 |  | 尹斌斌 |  | 1 | 0.25 | 0 | 49.5 | 1 | DL002407002624/6 | 分剪舒城鸿鹏：排刀规格：49.5*12，清洁干燥，不涂油，内管芯300mm，每卷60kg左右。厚度公差+/-0.01mm，宽度公差+/-0.1mm，HV95-115,镍层大于1.5/1.5 | 1 |  | 是 | 是 | 2 | 2
分剪 | DL002407002624/5 | DL002407002624 | 东方分剪3# | 其他入库 | 报废品 | 乙 | 尹斌斌 | 0 | 41 |  | 0 | 0.25 | 49.5 | 分剪舒城鸿鹏：排刀规格：49.5*12，清洁干燥，不涂油，内管芯300mm，每卷60kg左右。厚度公差+/-0.01mm，宽度公差+/-0.1mm，HV95-115,镍层大于1.5/1.5 | 顶伤，报废 |  |  |  | 31320015 | 镍钝化分切带 | 0.25-SPCC |  | 10 | MO002496 | MO002496-002-05 | FJ001 | 分剪模板 | 1167 | 2024-08-09 | 2024-08-09 | 5 | 2024-08-10 07:19:31 | 2024-08-10 07:21:54 | 江苏东方九天新能源材料有限公司 |  | 尹斌斌 |  | 1 | 0.25 | 0 | 49.5 | 1 | DL002407002624/5 | 分剪舒城鸿鹏：排刀规格：49.5*12，清洁干燥，不涂油，内管芯300mm，每卷60kg左右。厚度公差+/-0.01mm，宽度公差+/-0.1mm，HV95-115,镍层大于1.5/1.5 | 1 | 顶伤，报废 | 是 | 是 | 2 | 2
分剪 | DL002407002624/4 | DL002407002624 | 东方分剪3# | 合格 | 合格品 | 乙 | 尹斌斌 | 0 | 41 |  | 0 | 0.25 | 49.5 | 分剪舒城鸿鹏：排刀规格：49.5*12，清洁干燥，不涂油，内管芯300mm，每卷60kg左右。厚度公差+/-0.01mm，宽度公差+/-0.1mm，HV95-115,镍层大于1.5/1.5 |  | 31310015 | 镍钝化卷 | 0.25-SPCC | 31320015 | 镍钝化分切带 | 0.25-SPCC |  | 10 | MO002496 | MO002496-002-04 | FJ001 | 分剪模板 | 1167 | 2024-08-09 | 2024-08-09 | 5 | 2024-08-10 07:19:31 | 2024-08-10 07:21:54 | 江苏东方九天新能源材料有限公司 |  | 尹斌斌 |  | 1 | 0.25 | 0 | 49.5 | 1 | DL002407002624/4 | 分剪舒城鸿鹏：排刀规格：49.5*12，清洁干燥，不涂油，内管芯300mm，每卷60kg左右。厚度公差+/-0.01mm，宽度公差+/-0.1mm，HV95-115,镍层大于1.5/1.5 | 1 |  | 是 | 是 | 2 | 2
分剪 | DL002407002624/3 | DL002407002624 | 东方分剪3# | 合格 | 合格品 | 乙 | 尹斌斌 | 0 | 41 |  | 0 | 0.25 | 49.5 | 分剪舒城鸿鹏：排刀规格：49.5*12，清洁干燥，不涂油，内管芯300mm，每卷60kg左右。厚度公差+/-0.01mm，宽度公差+/-0.1mm，HV95-115,镍层大于1.5/1.5 |  | 31310015 | 镍钝化卷 | 0.25-SPCC | 31320015 | 镍钝化分切带 | 0.25-SPCC |  | 10 | MO002496 | MO002496-002-03 | FJ001 | 分剪模板 | 1167 | 2024-08-09 | 2024-08-09 | 5 | 2024-08-10 07:19:31 | 2024-08-10 07:21:54 | 江苏东方九天新能源材料有限公司 |  | 尹斌斌 |  | 1 | 0.25 | 0 | 49.5 | 1 | DL002407002624/3 | 分剪舒城鸿鹏：排刀规格：49.5*12，清洁干燥，不涂油，内管芯300mm，每卷60kg左右。厚度公差+/-0.01mm，宽度公差+/-0.1mm，HV95-115,镍层大于1.5/1.5 | 1 |  | 是 | 是 | 2 | 2
分剪 | DL002407002624/2 | DL002407002624 | 东方分剪3# | 合格 | 合格品 | 乙 | 尹斌斌 | 0 | 41 |  | 0 | 0.25 | 49.5 | 分剪舒城鸿鹏：排刀规格：49.5*12，清洁干燥，不涂油，内管芯300mm，每卷60kg左右。厚度公差+/-0.01mm，宽度公差+/-0.1mm，HV95-115,镍层大于1.5/1.5 |  | 31310015 | 镍钝化卷 | 0.25-SPCC | 31320015 | 镍钝化分切带 | 0.25-SPCC |  | 10 | MO002496 | MO002496-002-02 | FJ001 | 分剪模板 | 1167 | 2024-08-09 | 2024-08-09 | 5 | 2024-08-10 07:19:31 | 2024-08-10 07:21:54 | 江苏东方九天新能源材料有限公司 |  | 尹斌斌 |  | 1 | 0.25 | 0 | 49.5 | 1 | DL002407002624/2 | 分剪舒城鸿鹏：排刀规格：49.5*12，清洁干燥，不涂油，内管芯300mm，每卷60kg左右。厚度公差+/-0.01mm，宽度公差+/-0.1mm，HV95-115,镍层大于1.5/1.5 | 1 |  | 是 | 是 | 2 | 2
分剪 | DL002407002624/1 | DL002407002624 | 东方分剪3# | 其他入库 | 报废品 | 乙 | 尹斌斌 | 0 | 41 |  | 0 | 0.25 | 49.5 | 分剪舒城鸿鹏：排刀规格：49.5*12，清洁干燥，不涂油，内管芯300mm，每卷60kg左右。厚度公差+/-0.01mm，宽度公差+/-0.1mm，HV95-115,镍层大于1.5/1.5 | 边浪大，报废 |  |  |  | 31320015 | 镍钝化分切带 | 0.25-SPCC |  | 10 | MO002496 | MO002496-002-01 | FJ001 | 分剪模板 | 1167 | 2024-08-09 | 2024-08-09 | 5 | 2024-08-10 07:19:31 | 2024-08-10 07:21:54 | 江苏东方九天新能源材料有限公司 |  | 尹斌斌 |  | 1 | 0.25 | 0 | 49.5 | 1 | DL002407002624/1 | 分剪舒城鸿鹏：排刀规格：49.5*12，清洁干燥，不涂油，内管芯300mm，每卷60kg左右。厚度公差+/-0.01mm，宽度公差+/-0.1mm，HV95-115,镍层大于1.5/1.5 | 1 | 边浪大，报废 | 是 | 是 | 2 | 2
最终退火 | DL002407001513 | DL00240700151 | 东方20# | 合格 | 让步接收 | 乙 | 陈国,李楷文,袁亚东 | 1850 | 1850 | 1 | 1920 | 0.203 | 590 | 东莞海金杜门：东方退火工段：350℃/1.5h,460℃/1.5h,保1+8h,炉号镍带专用炉（11#、12#、13#、14#、16#），装炉最下面一包毛料,上面3包镍钝化卷，转光电850平整 |  | 20600001 | 镍钝化卷半成品 | 0.203-SPCC | 31310012 | 镍钝化卷 | 0.203-SPCC |  | 20 | MO002450 | MO002450-001-03 | NDH001 | 镍钝化模板 | 5730 | 2024-08-08 | 2024-08-09 | 5 | 2024-08-09 03:31:26 | 2024-08-10 07:15:59 | 江苏东方九天新能源材料有限公司 | 283382 | 刘忠于 | 刘忠于 |  | 0.203 | 1920 | 590 | 1 | DL002407001513 | 海金杜门（0.203*590）厚度±0.01，HV90-110,粗糙度0.075-0.5，镍层厚度≥1.9μM/1.27μM | 1 |  | 是 | 是 | 2129 | 1
最终退火 | DL002407001512 | DL00240700151 | 东方20# | 合格 | 让步接收 | 乙 | 陈国,李楷文,袁亚东 | 1962 | 1962 | 1 | 2030 | 0.203 | 590 | 东莞海金杜门：东方退火工段：350℃/1.5h,460℃/1.5h,保1+8h,炉号镍带专用炉（11#、12#、13#、14#、16#），装炉最下面一包毛料,上面3包镍钝化卷，转光电850平整 |  | 20600001 | 镍钝化卷半成品 | 0.203-SPCC | 31310012 | 镍钝化卷 | 0.203-SPCC |  | 20 | MO002450 | MO002450-001-02 | NDH001 | 镍钝化模板 | 5730 | 2024-08-08 | 2024-08-09 | 5 | 2024-08-09 03:31:26 | 2024-08-10 07:15:59 | 江苏东方九天新能源材料有限公司 | 283382 | 刘忠于 | 刘忠于 |  | 0.203 | 2030 | 590 | 1 | DL002407001512 | 海金杜门（0.203*590）厚度±0.01，HV90-110,粗糙度0.075-0.5，镍层厚度≥1.9μM/1.27μM | 1 |  | 是 | 是 | 2129 | 1
最终退火 | DL002407001511 | DL00240700151 | 东方20# | 合格 | 让步接收 | 乙 | 陈国,李楷文,袁亚东 | 1960 | 1960 | 1 | 2030 | 0.203 | 590 | 东莞海金杜门：东方退火工段：350℃/1.5h,460℃/1.5h,保1+8h,炉号镍带专用炉（11#、12#、13#、14#、16#），装炉最下面一包毛料,上面3包镍钝化卷，转光电850平整 |  | 20600001 | 镍钝化卷半成品 | 0.203-SPCC | 31310012 | 镍钝化卷 | 0.203-SPCC |  | 20 | MO002450 | MO002450-001-01 | NDH001 | 镍钝化模板 | 5730 | 2024-08-08 | 2024-08-09 | 5 | 2024-08-09 03:31:26 | 2024-08-10 07:15:59 | 江苏东方九天新能源材料有限公司 | 283382 | 刘忠于 | 刘忠于 |  | 0.203 | 2030 | 590 | 1 | DL002407001511 | 海金杜门（0.203*590）厚度±0.01，HV90-110,粗糙度0.075-0.5，镍层厚度≥1.9μM/1.27μM | 1 |  | 是 | 是 | 2129 | 1
镍钝化 | DL002407003713 | DL00240700371 | 东方镍钝化750 | 合格 | 合格品 | 乙 | 王晶晶 | 1888 | 1888 | 1 | 1600 | 0.254 | 590 | 海金杜门：750镍钝化工段镀镍，镍层要求A＞1.9μm，B＞0.38μm，上铁管芯，转东方退火工段 | Y氧化边(来料双边氧化色差，来料板面线条印，横辊印，偶有擦划伤，镀后不明显。来料尾20米顶伤划伤挫伤.) | 20600002 | 镍钝化卷半成品 | 0.254-SPCC | 31310013 | 镍钝化卷 | 0.254-SPCC |  | 10 | MO002503 | MO002503-001-03 | NDH001 | 镍钝化模板 | 5510 | 2024-08-09 | 2024-08-10 | 5 | 2024-08-10 02:51:25 | 2024-08-10 07:02:03 | 江苏东方九天新能源材料有限公司 |  | 王晶晶 |  | 1 | 0.254 | 1600 | 590 | 1 | DL002407003713 | 海金杜门(0.254*590)厚度±0.01，HV90-110,粗糙度0.075-0.5，镍层厚度≥1.9μM/0.38μM，东方退火 |  | Y氧化边(来料双边氧化色差，来料板面线条印，横辊印，偶有擦划伤，镀后不明显。来料尾20米顶伤划伤挫伤.) |  |  | 2514 | 1
镍钝化 | DL002407003712 | DL00240700371 | 东方镍钝化750 | 合格 | 合格品 | 乙 | 王晶晶 | 1836 | 1836 | 1 | 1560 | 0.254 | 590 | 海金杜门：750镍钝化工段镀镍，镍层要求A＞1.9μm，B＞0.38μm，上铁管芯，转东方退火工段 | Y氧化边(来料双边氧化色差，来料板面线条印，横辊印，偶有擦划伤，镀后不明显。) | 20600002 | 镍钝化卷半成品 | 0.254-SPCC | 31310013 | 镍钝化卷 | 0.254-SPCC |  | 10 | MO002503 | MO002503-001-02 | NDH001 | 镍钝化模板 | 5510 | 2024-08-09 | 2024-08-10 | 5 | 2024-08-10 02:51:25 | 2024-08-10 07:02:03 | 江苏东方九天新能源材料有限公司 |  | 王晶晶 |  | 1 | 0.254 | 1560 | 590 | 1 | DL002407003712 | 海金杜门(0.254*590)厚度±0.01，HV90-110,粗糙度0.075-0.5，镍层厚度≥1.9μM/0.38μM，东方退火 |  | Y氧化边(来料双边氧化色差，来料板面线条印，横辊印，偶有擦划伤，镀后不明显。) |  |  | 2514 | 1
镍钝化 | DL002407003711 | DL00240700371 | 东方镍钝化750 | 合格 | 合格品 | 乙 | 王晶晶 | 1836 | 1836 | 1 | 1560 | 0.254 | 590 | 海金杜门：750镍钝化工段镀镍，镍层要求A＞1.9μm，B＞0.38μm，上铁管芯，转东方退火工段 | Y氧化边(来料双边氧化色差，来料板面线条印，横辊印，偶有擦划伤，镀后不明显。来料内20米顶伤划伤挫伤.) | 20600002 | 镍钝化卷半成品 | 0.254-SPCC | 31310013 | 镍钝化卷 | 0.254-SPCC |  | 10 | MO002503 | MO002503-001-01 | NDH001 | 镍钝化模板 | 5510 | 2024-08-09 | 2024-08-10 | 5 | 2024-08-10 02:51:25 | 2024-08-10 07:02:03 | 江苏东方九天新能源材料有限公司 |  | 王晶晶 |  | 1 | 0.254 | 1560 | 590 | 1 | DL002407003711 | 海金杜门(0.254*590)厚度±0.01，HV90-110,粗糙度0.075-0.5，镍层厚度≥1.9μM/0.38μM，东方退火 |  | Y氧化边(来料双边氧化色差，来料板面线条印，横辊印，偶有擦划伤，镀后不明显。来料内20米顶伤划伤挫伤.) |  |  | 2514 | 1
一次脱脂 | DL0024080018 | DL0024080018 | 东方950脱脂2# | 合格 | 让步接收 | 甲 | 韩成飞,周志平 | 6230 | 6220 | 0.9984 | 2180 | 0.6 | 610 | 泰兴双永：脱脂(单位张力6.0）、转650轧机 | 条印色11101差 |  |  |  | 31010040 | 小品种钢卷 | 0.39-SPCC |  | 10 | MO002414 | MO002414-003 | XPZG001 | 小品种钢前处理模板 | 6230 | 2024-08-07 | 2024-08-20 | 3 | 2024-08-10 06:45:55 | 2024-08-10 07:01:21 | 江苏东方九天新能源材料有限公司 | 282419 | 周志平 |  |  | 0.6 | 2210 | 610 | 1 | DL0024080018 | 泰兴双永：（0.39*610）厚度±0.01mm，HV90-110,粗糙度0.8-1.0μM，卷重2-3吨 |  | 条印色11101差 | 否 | 否 |  | 3
一次脱脂 | DL00240800152 | DL0024080015 | 东方950脱脂2# | 合格 | 让步接收 | 甲 | 韩成飞,周志平 | 6360 | 6360 | 1 | 2240 | 0.6 | 610 | 泰兴双永:脱脂(单位张力6.0）、转650轧机 | S色差条印() |  |  |  | 31010044 | 小品种钢卷 | 0.43-SPCC |  | 10 | MO002419 | MO002419-001-02 | XPZG001 | 小品种钢前处理模板 | 12690 | 2024-08-07 | 2024-08-18 | 3 | 2024-08-10 06:29:55 | 2024-08-10 06:36:38 | 江苏东方九天新能源材料有限公司 |  | 周志平 |  | 1 | 0.6 | 2240 | 610 | 1 | DL00240800152 | 泰兴双永：（0.43*610）厚度±0.01mm，HV90-110,粗糙度0.8-1.0μM，卷重2-3吨 |  | S色差条印() |  |  |  | 1
一次脱脂 | DL00240800151 | DL0024080015 | 东方950脱脂2# | 合格 | 让步接收 | 甲 | 韩成飞,周志平 | 6270 | 6270 | 1 | 2200 | 0.6 | 610 | 泰兴双永:脱脂(单位张力6.0）、转650轧机 | S色差条印() |  |  |  | 31010044 | 小品种钢卷 | 0.43-SPCC |  | 10 | MO002419 | MO002419-001-01 | XPZG001 | 小品种钢前处理模板 | 12690 | 2024-08-07 | 2024-08-18 | 3 | 2024-08-10 06:29:55 | 2024-08-10 06:36:38 | 江苏东方九天新能源材料有限公司 |  | 周志平 |  | 1 | 0.6 | 2200 | 610 | 1 | DL00240800151 | 泰兴双永：（0.43*610）厚度±0.01mm，HV90-110,粗糙度0.8-1.0μM，卷重2-3吨 |  | S色差条印() |  |  |  | 1
一次脱脂 | DL00240800132 | DL0024080013 | 东方950脱脂2# | 合格 | 让步接收 | 甲 | 韩成飞,周志平 | 6220 | 6220 | 1 | 2190 | 0.6 | 610 | 泰兴双永:脱脂(单位张力6.0）、转650轧机 |  |  |  |  | 31010060 | 小品种钢卷 | 0.58-SPCC |  | 10 | MO002416 | MO002416-001-02 | XPZG001 | 小品种钢前处理模板 | 12535 | 2024-08-07 | 2024-08-18 | 3 | 2024-08-10 04:45:02 | 2024-08-10 05:53:52 | 江苏东方九天新能源材料有限公司 |  | 周志平 |  | 1 | 0.6 | 2190 | 610 | 1 | DL00240800132 | 泰兴双永：（0.58*610）厚度±0.01mm，HV90-110,粗糙度0.8-1.0μM，卷重2-3吨 |  | 反面边部细划伤 |  |  |  | 1
一次脱脂 | DL00240800131 | DL0024080013 | 东方950脱脂2# | 合格 | 让步接收 | 甲 | 韩成飞,周志平 | 6255 | 6255 | 1 | 2200 | 0.6 | 610 | 泰兴双永:脱脂(单位张力6.0）、转650轧机 |  |  |  |  | 31010060 | 小品种钢卷 | 0.58-SPCC |  | 10 | MO002416 | MO002416-001-01 | XPZG001 | 小品种钢前处理模板 | 12535 | 2024-08-07 | 2024-08-18 | 3 | 2024-08-10 04:45:02 | 2024-08-10 05:53:52 | 江苏东方九天新能源材料有限公司 |  | 周志平 |  | 1 | 0.6 | 2200 | 610 | 1 | DL00240800131 | 泰兴双永：（0.58*610）厚度±0.01mm，HV90-110,粗糙度0.8-1.0μM，卷重2-3吨 |  | 反面边部细划伤 |  |  |  | 1
最终平整 | DL002407002812 | DL0024070028 | 东方850平整 | 其他入库 | 成品退库 | 乙 | 鞠承,姚学禹 | 2880 | 2880 | 1 | 1050 | 0.57 | 610 | 昆山宝必达：850平整建议用Ra1.0-1.2μm毛化辊，厚度公差：0.56-0.58mm，硬度85-105HV，粗糙度0.5-0.8μm. | N粘钢折印(900米后传10-60CM粘钢印重)未取样测性能 |  |  |  | 31010081 | 小品种钢卷 | 0.57-SPCC |  | 50 | MO002155 | MO002155-002-01-02 | XPZG001 | 小品种钢前处理模板 | 12330 | 2024-07-29 | 2024-08-13 | 5 | 2024-08-10 05:02:28 | 2024-08-10 05:45:20 | 江苏东方九天新能源材料有限公司 |  | 鞠承 |  | 1 | 0.57 | 1050 | 610 | 1 | DL002407002812 | 昆山宝必达：(0.57*610) 厚度±0.01mm，HV85-105,粗糙度0.5-0.8μM，卷重2-3吨 | 1 | N粘钢折印(900米后传10-60CM粘钢印重) | 是 | 是 | 1505 | 2
最终平整 | DL002407002811 | DL0024070028 | 东方850平整 | 合格 | 让步接收 | 乙 | 鞠承,姚学禹 | 3020 | 3020 | 1 | 1100 | 0.57 | 610 | 昆山宝必达：850平整建议用Ra1.0-1.2μm毛化辊，厚度公差：0.56-0.58mm，硬度85-105HV，粗糙度0.5-0.8μm. | S砂轮印(板面),Z振纹(板面),A暗线印(板面来料暗轻微) |  |  |  | 31010081 | 小品种钢卷 | 0.57-SPCC |  | 50 | MO002155 | MO002155-002-01-01 | XPZG001 | 小品种钢前处理模板 | 12330 | 2024-07-29 | 2024-08-13 | 5 | 2024-08-10 05:02:28 | 2024-08-10 05:45:20 | 江苏东方九天新能源材料有限公司 |  | 鞠承 |  | 1 | 0.57 | 1100 | 610 | 1 | DL002407002811 | 昆山宝必达：(0.57*610) 厚度±0.01mm，HV85-105,粗糙度0.5-0.8μM，卷重2-3吨 | 1 | S砂轮印(板面),Z振纹(板面),A暗线印(板面来料暗轻微) | 是 | 是 | 1505 | 2
最终冷轧 | DL00240800411 | DL0024080041 | 东方650轧机 | 合格 | 合格品 | 乙 | 朱明 | 6275 | 6220 | 0.9912 | 2430 | 0.53 | 610 | 昆山宝必达：650轧机建议用Ra0.8-1.0um毛化辊轧制0.53mm（0.6-0.53）厚度公差：0.538-0.543mm、板面粗糙度控制Ra0.4-0.6μm、转脱脂 | X细划伤(),A暗线印(),S色差条印(),Z振纹() | 20100082 | 轧硬 | 0.6*610-SPCC | 31010054 | 小品种钢卷 | 0.53-SPCC |  | 20 | MO002485 | MO002485-001-01 | XPZG001 | 小品种钢前处理模板 | 12490 | 2024-08-09 | 2024-08-19 | 3 | 2024-08-10 05:03:55 | 2024-08-10 05:04:43 | 江苏东方九天新能源材料有限公司 | 284522 | 朱明 |  |  | 0.6 | 2200 | 610 | 1 | DL00240800411 | 昆山宝必达:(0.53*610)厚度±0.01mm，HV85-105,粗糙度0.5-0.8μM，卷重2-3吨 |  | X细划伤(),A暗线印(),S色差条印(),Z振纹() |  |  | 4707 | 1
最终平整 | DL002407002712 | DL0024070027 | 东方850平整 | 其他入库 | 成品退库 | 乙 | 鞠承,姚学禹 | 2940 | 2940 | 1 | 1070 | 0.57 | 610 | 昆山宝必达：850平整建议用Ra1.0-1.2μm毛化辊，厚度公差：0.56-0.58mm，硬度85-105HV，粗糙度0.5-0.8μm. | N粘钢折印(700米1后传10-40CM粘钢印重) |  |  |  | 31010081 | 小品种钢卷 | 0.57-SPCC |  | 50 | MO002155 | MO002155-001-01-02 | XPZG001 | 小品种钢前处理模板 | 12320 | 2024-07-29 | 2024-08-13 | 5 | 2024-08-10 03:37:24 | 2024-08-10 05:02:12 | 江苏东方九天新能源材料有限公司 |  | 鞠承 |  | 1 | 0.57 | 1070 | 610 | 1 | DL002407002712 | 昆山宝必达：(0.57*610) 厚度±0.01mm，HV85-105,粗糙度0.5-0.8μM，卷重2-3吨 | 1 | N粘钢折印(700米1后传10-40CM粘钢印重) | 是 | 是 | 1099 | 1
最终平整 | DL002407002711 | DL0024070027 | 东方850平整 | 合格 | 让步接收 | 乙 | 鞠承,姚学禹 | 3000 | 3000 | 1 | 1100 | 0.57 | 610 | 昆山宝必达：850平整建议用Ra1.0-1.2μm毛化辊，厚度公差：0.56-0.58mm，硬度85-105HV，粗糙度0.5-0.8μm. | S砂轮印(板面),Y氧化边(两边),Z振纹(板面),A暗线印(来料表面暗) |  |  |  | 31010081 | 小品种钢卷 | 0.57-SPCC |  | 50 | MO002155 | MO002155-001-01-01 | XPZG001 | 小品种钢前处理模板 | 12320 | 2024-07-29 | 2024-08-13 | 5 | 2024-08-10 03:37:24 | 2024-08-10 05:02:12 | 江苏东方九天新能源材料有限公司 |  | 鞠承 |  | 1 | 0.57 | 1100 | 610 | 1 | DL002407002711 | 昆山宝必达：(0.57*610) 厚度±0.01mm，HV85-105,粗糙度0.5-0.8μM，卷重2-3吨 | 1 | S砂轮印(板面),Y氧化边(两边),Z振纹(板面),A暗线印(来料表面暗) | 是 | 是 | 1099 | 1
分剪 | JL1224040142/24 | JL1224040142 | 东方分剪5# | 合格 | 合格品 | 乙 | 张建勇 | 0 | 145 |  | 0 | 0.13 | 146 | 1.排刀198*2+146切3.3吨 2.排刀195*2+146切1.6吨首钢SPCC 此单发浙江银轮 HV100±10.毛化面轻涂油 0.2/0.3管芯500mm,0.13管芯400mm，宽度公差+/-0.2mm，厚度公差+/-0.01mm |  | 31010007 | 小品种钢卷 | 0.13-SPCC | 31020008 | 小品种钢分切带 | 0.13-SPCC |  | 10 | MO002481 | MO002481-001-24 | FJ001 | 分剪模板 | 4950 | 2024-08-09 | 2024-08-09 | 5 | 2024-08-10 04:45:51 | 2024-08-10 04:52:53 | 江苏东方九天新能源材料有限公司 |  | 张建勇 |  | 1 | 0.13 | 0 | 146 | 1 | JL1224040142/24 | 1.排刀198*2+146切3.3吨 2.排刀195*2+146切1.6吨首钢SPCC 此单发浙江银轮 HV100±10.毛化面轻涂油 0.2/0.3管芯500mm,0.13管芯400mm，宽度公差+/-0.2mm，厚度公差+/-0.01mm | 1 |  | 是 | 是 | 7 | 1
分剪 | JL1224040142/23 | JL1224040142 | 东方分剪5# | 合格 | 合格品 | 乙 | 张建勇 | 0 | 194 |  | 0 | 0.13 | 195 | 1.排刀198*2+146切3.3吨 2.排刀195*2+146切1.6吨首钢SPCC 此单发浙江银轮 HV100±10.毛化面轻涂油 0.2/0.3管芯500mm,0.13管芯400mm，宽度公差+/-0.2mm，厚度公差+/-0.01mm |  | 31010007 | 小品种钢卷 | 0.13-SPCC | 31020008 | 小品种钢分切带 | 0.13-SPCC |  | 10 | MO002481 | MO002481-001-23 | FJ001 | 分剪模板 | 4950 | 2024-08-09 | 2024-08-09 | 5 | 2024-08-10 04:45:51 | 2024-08-10 04:52:53 | 江苏东方九天新能源材料有限公司 |  | 张建勇 |  | 1 | 0.13 | 0 | 195 | 1 | JL1224040142/23 | 1.排刀198*2+146切3.3吨 2.排刀195*2+146切1.6吨首钢SPCC 此单发浙江银轮 HV100±10.毛化面轻涂油 0.2/0.3管芯500mm,0.13管芯400mm，宽度公差+/-0.2mm，厚度公差+/-0.01mm | 1 |  | 是 | 是 | 7 | 1
分剪 | JL1224040142/22 | JL1224040142 | 东方分剪5# | 合格 | 合格品 | 乙 | 张建勇 | 0 | 194 |  | 0 | 0.13 | 195 | 1.排刀198*2+146切3.3吨 2.排刀195*2+146切1.6吨首钢SPCC 此单发浙江银轮 HV100±10.毛化面轻涂油 0.2/0.3管芯500mm,0.13管芯400mm，宽度公差+/-0.2mm，厚度公差+/-0.01mm |  | 31010007 | 小品种钢卷 | 0.13-SPCC | 31020008 | 小品种钢分切带 | 0.13-SPCC |  | 10 | MO002481 | MO002481-001-22 | FJ001 | 分剪模板 | 4950 | 2024-08-09 | 2024-08-09 | 5 | 2024-08-10 04:45:51 | 2024-08-10 04:52:53 | 江苏东方九天新能源材料有限公司 |  | 张建勇 |  | 1 | 0.13 | 0 | 195 | 1 | JL1224040142/22 | 1.排刀198*2+146切3.3吨 2.排刀195*2+146切1.6吨首钢SPCC 此单发浙江银轮 HV100±10.毛化面轻涂油 0.2/0.3管芯500mm,0.13管芯400mm，宽度公差+/-0.2mm，厚度公差+/-0.01mm | 1 |  | 是 | 是 | 7 | 1
分剪 | JL1224040142/21 | JL1224040142 | 东方分剪5# | 合格 | 合格品 | 乙 | 张建勇 | 0 | 150 |  | 0 | 0.13 | 146 | 1.排刀198*2+146切3.3吨 2.排刀195*2+146切1.6吨首钢SPCC 此单发浙江银轮 HV100±10.毛化面轻涂油 0.2/0.3管芯500mm,0.13管芯400mm，宽度公差+/-0.2mm，厚度公差+/-0.01mm |  | 31010007 | 小品种钢卷 | 0.13-SPCC | 31020008 | 小品种钢分切带 | 0.13-SPCC |  | 10 | MO002481 | MO002481-001-21 | FJ001 | 分剪模板 | 4950 | 2024-08-09 | 2024-08-09 | 5 | 2024-08-10 04:45:51 | 2024-08-10 04:52:53 | 江苏东方九天新能源材料有限公司 |  | 张建勇 |  | 1 | 0.13 | 0 | 146 | 1 | JL1224040142/21 | 1.排刀198*2+146切3.3吨 2.排刀195*2+146切1.6吨首钢SPCC 此单发浙江银轮 HV100±10.毛化面轻涂油 0.2/0.3管芯500mm,0.13管芯400mm，宽度公差+/-0.2mm，厚度公差+/-0.01mm | 1 |  | 是 | 是 | 7 | 1
分剪 | JL1224040142/20 | JL1224040142 | 东方分剪5# | 合格 | 合格品 | 乙 | 张建勇 | 0 | 200 |  | 0 | 0.13 | 195 | 1.排刀198*2+146切3.3吨 2.排刀195*2+146切1.6吨首钢SPCC 此单发浙江银轮 HV100±10.毛化面轻涂油 0.2/0.3管芯500mm,0.13管芯400mm，宽度公差+/-0.2mm，厚度公差+/-0.01mm |  | 31010007 | 小品种钢卷 | 0.13-SPCC | 31020008 | 小品种钢分切带 | 0.13-SPCC |  | 10 | MO002481 | MO002481-001-20 | FJ001 | 分剪模板 | 4950 | 2024-08-09 | 2024-08-09 | 5 | 2024-08-10 04:45:51 | 2024-08-10 04:52:53 | 江苏东方九天新能源材料有限公司 |  | 张建勇 |  | 1 | 0.13 | 0 | 195 | 1 | JL1224040142/20 | 1.排刀198*2+146切3.3吨 2.排刀195*2+146切1.6吨首钢SPCC 此单发浙江银轮 HV100±10.毛化面轻涂油 0.2/0.3管芯500mm,0.13管芯400mm，宽度公差+/-0.2mm，厚度公差+/-0.01mm | 1 |  | 是 | 是 | 7 | 1
分剪 | JL1224040142/19 | JL1224040142 | 东方分剪5# | 合格 | 合格品 | 乙 | 张建勇 | 0 | 200 |  | 0 | 0.13 | 195 | 1.排刀198*2+146切3.3吨 2.排刀195*2+146切1.6吨首钢SPCC 此单发浙江银轮 HV100±10.毛化面轻涂油 0.2/0.3管芯500mm,0.13管芯400mm，宽度公差+/-0.2mm，厚度公差+/-0.01mm |  | 31010007 | 小品种钢卷 | 0.13-SPCC | 31020008 | 小品种钢分切带 | 0.13-SPCC |  | 10 | MO002481 | MO002481-001-19 | FJ001 | 分剪模板 | 4950 | 2024-08-09 | 2024-08-09 | 5 | 2024-08-10 04:45:51 | 2024-08-10 04:52:53 | 江苏东方九天新能源材料有限公司 |  | 张建勇 |  | 1 | 0.13 | 0 | 195 | 1 | JL1224040142/19 | 1.排刀198*2+146切3.3吨 2.排刀195*2+146切1.6吨首钢SPCC 此单发浙江银轮 HV100±10.毛化面轻涂油 0.2/0.3管芯500mm,0.13管芯400mm，宽度公差+/-0.2mm，厚度公差+/-0.01mm | 1 |  | 是 | 是 | 7 | 1
分剪 | JL1224040142/18 | JL1224040142 | 东方分剪5# | 合格 | 合格品 | 乙 | 张建勇 | 0 | 150 |  | 0 | 0.13 | 146 | 1.排刀198*2+146切3.3吨 2.排刀195*2+146切1.6吨首钢SPCC 此单发浙江银轮 HV100±10.毛化面轻涂油 0.2/0.3管芯500mm,0.13管芯400mm，宽度公差+/-0.2mm，厚度公差+/-0.01mm |  | 31010007 | 小品种钢卷 | 0.13-SPCC | 31020008 | 小品种钢分切带 | 0.13-SPCC |  | 10 | MO002481 | MO002481-001-18 | FJ001 | 分剪模板 | 4950 | 2024-08-09 | 2024-08-09 | 5 | 2024-08-10 04:45:51 | 2024-08-10 04:52:53 | 江苏东方九天新能源材料有限公司 |  | 张建勇 |  | 1 | 0.13 | 0 | 146 | 1 | JL1224040142/18 | 1.排刀198*2+146切3.3吨 2.排刀195*2+146切1.6吨首钢SPCC 此单发浙江银轮 HV100±10.毛化面轻涂油 0.2/0.3管芯500mm,0.13管芯400mm，宽度公差+/-0.2mm，厚度公差+/-0.01mm | 1 |  | 是 | 是 | 7 | 1
分剪 | JL1224040142/17 | JL1224040142 | 东方分剪5# | 合格 | 合格品 | 乙 | 张建勇 | 0 | 200 |  | 0 | 0.13 | 195 | 1.排刀198*2+146切3.3吨 2.排刀195*2+146切1.6吨首钢SPCC 此单发浙江银轮 HV100±10.毛化面轻涂油 0.2/0.3管芯500mm,0.13管芯400mm，宽度公差+/-0.2mm，厚度公差+/-0.01mm |  | 31010007 | 小品种钢卷 | 0.13-SPCC | 31020008 | 小品种钢分切带 | 0.13-SPCC |  | 10 | MO002481 | MO002481-001-17 | FJ001 | 分剪模板 | 4950 | 2024-08-09 | 2024-08-09 | 5 | 2024-08-10 04:45:51 | 2024-08-10 04:52:53 | 江苏东方九天新能源材料有限公司 |  | 张建勇 |  | 1 | 0.13 | 0 | 195 | 1 | JL1224040142/17 | 1.排刀198*2+146切3.3吨 2.排刀195*2+146切1.6吨首钢SPCC 此单发浙江银轮 HV100±10.毛化面轻涂油 0.2/0.3管芯500mm,0.13管芯400mm，宽度公差+/-0.2mm，厚度公差+/-0.01mm | 1 |  | 是 | 是 | 7 | 1
分剪 | JL1224040142/16 | JL1224040142 | 东方分剪5# | 合格 | 合格品 | 乙 | 张建勇 | 0 | 200 |  | 0 | 0.13 | 195 | 1.排刀198*2+146切3.3吨 2.排刀195*2+146切1.6吨首钢SPCC 此单发浙江银轮 HV100±10.毛化面轻涂油 0.2/0.3管芯500mm,0.13管芯400mm，宽度公差+/-0.2mm，厚度公差+/-0.01mm |  | 31010007 | 小品种钢卷 | 0.13-SPCC | 31020008 | 小品种钢分切带 | 0.13-SPCC |  | 10 | MO002481 | MO002481-001-16 | FJ001 | 分剪模板 | 4950 | 2024-08-09 | 2024-08-09 | 5 | 2024-08-10 04:45:51 | 2024-08-10 04:52:53 | 江苏东方九天新能源材料有限公司 |  | 张建勇 |  | 1 | 0.13 | 0 | 195 | 1 | JL1224040142/16 | 1.排刀198*2+146切3.3吨 2.排刀195*2+146切1.6吨首钢SPCC 此单发浙江银轮 HV100±10.毛化面轻涂油 0.2/0.3管芯500mm,0.13管芯400mm，宽度公差+/-0.2mm，厚度公差+/-0.01mm | 1 |  | 是 | 是 | 7 | 1
分剪 | JL1224040142/15 | JL1224040142 | 东方分剪5# | 合格 | 合格品 | 乙 | 张建勇 | 0 | 172 |  | 0 | 0.13 | 146 | 1.排刀198*2+146切3.3吨 2.排刀195*2+146切1.6吨首钢SPCC 此单发浙江银轮 HV100±10.毛化面轻涂油 0.2/0.3管芯500mm,0.13管芯400mm，宽度公差+/-0.2mm，厚度公差+/-0.01mm |  | 31010007 | 小品种钢卷 | 0.13-SPCC | 31020008 | 小品种钢分切带 | 0.13-SPCC |  | 10 | MO002481 | MO002481-001-15 | FJ001 | 分剪模板 | 4950 | 2024-08-09 | 2024-08-09 | 5 | 2024-08-10 04:45:51 | 2024-08-10 04:52:53 | 江苏东方九天新能源材料有限公司 |  | 张建勇 |  | 1 | 0.13 | 0 | 146 | 1 | JL1224040142/15 | 1.排刀198*2+146切3.3吨 2.排刀195*2+146切1.6吨首钢SPCC 此单发浙江银轮 HV100±10.毛化面轻涂油 0.2/0.3管芯500mm,0.13管芯400mm，宽度公差+/-0.2mm，厚度公差+/-0.01mm | 1 |  | 是 | 是 | 7 | 1
分剪 | JL1224040142/14 | JL1224040142 | 东方分剪5# | 合格 | 合格品 | 乙 | 张建勇 | 0 | 234 |  | 0 | 0.13 | 198 | 1.排刀198*2+146切3.3吨 2.排刀195*2+146切1.6吨首钢SPCC 此单发浙江银轮 HV100±10.毛化面轻涂油 0.2/0.3管芯500mm,0.13管芯400mm，宽度公差+/-0.2mm，厚度公差+/-0.01mm |  | 31010007 | 小品种钢卷 | 0.13-SPCC | 31020008 | 小品种钢分切带 | 0.13-SPCC |  | 10 | MO002481 | MO002481-001-14 | FJ001 | 分剪模板 | 4950 | 2024-08-09 | 2024-08-09 | 5 | 2024-08-10 04:45:51 | 2024-08-10 04:52:53 | 江苏东方九天新能源材料有限公司 |  | 张建勇 |  | 1 | 0.13 | 0 | 198 | 1 | JL1224040142/14 | 1.排刀198*2+146切3.3吨 2.排刀195*2+146切1.6吨首钢SPCC 此单发浙江银轮 HV100±10.毛化面轻涂油 0.2/0.3管芯500mm,0.13管芯400mm，宽度公差+/-0.2mm，厚度公差+/-0.01mm | 1 |  | 是 | 是 | 7 | 1
分剪 | JL1224040142/13 | JL1224040142 | 东方分剪5# | 合格 | 合格品 | 乙 | 张建勇 | 0 | 234 |  | 0 | 0.13 | 198 | 1.排刀198*2+146切3.3吨 2.排刀195*2+146切1.6吨首钢SPCC 此单发浙江银轮 HV100±10.毛化面轻涂油 0.2/0.3管芯500mm,0.13管芯400mm，宽度公差+/-0.2mm，厚度公差+/-0.01mm |  | 31010007 | 小品种钢卷 | 0.13-SPCC | 31020008 | 小品种钢分切带 | 0.13-SPCC |  | 10 | MO002481 | MO002481-001-13 | FJ001 | 分剪模板 | 4950 | 2024-08-09 | 2024-08-09 | 5 | 2024-08-10 04:45:51 | 2024-08-10 04:52:53 | 江苏东方九天新能源材料有限公司 |  | 张建勇 |  | 1 | 0.13 | 0 | 198 | 1 | JL1224040142/13 | 1.排刀198*2+146切3.3吨 2.排刀195*2+146切1.6吨首钢SPCC 此单发浙江银轮 HV100±10.毛化面轻涂油 0.2/0.3管芯500mm,0.13管芯400mm，宽度公差+/-0.2mm，厚度公差+/-0.01mm | 1 |  | 是 | 是 | 7 | 1
分剪 | JL1224040142/12 | JL1224040142 | 东方分剪5# | 合格 | 合格品 | 乙 | 张建勇 | 0 | 172 |  | 0 | 0.13 | 146 | 1.排刀198*2+146切3.3吨 2.排刀195*2+146切1.6吨首钢SPCC 此单发浙江银轮 HV100±10.毛化面轻涂油 0.2/0.3管芯500mm,0.13管芯400mm，宽度公差+/-0.2mm，厚度公差+/-0.01mm |  | 31010007 | 小品种钢卷 | 0.13-SPCC | 31020008 | 小品种钢分切带 | 0.13-SPCC |  | 10 | MO002481 | MO002481-001-12 | FJ001 | 分剪模板 | 4950 | 2024-08-09 | 2024-08-09 | 5 | 2024-08-10 04:45:51 | 2024-08-10 04:52:53 | 江苏东方九天新能源材料有限公司 |  | 张建勇 |  | 1 | 0.13 | 0 | 146 | 1 | JL1224040142/12 | 1.排刀198*2+146切3.3吨 2.排刀195*2+146切1.6吨首钢SPCC 此单发浙江银轮 HV100±10.毛化面轻涂油 0.2/0.3管芯500mm,0.13管芯400mm，宽度公差+/-0.2mm，厚度公差+/-0.01mm | 1 |  | 是 | 是 | 7 | 1
分剪 | JL1224040142/11 | JL1224040142 | 东方分剪5# | 合格 | 合格品 | 乙 | 张建勇 | 0 | 232 |  | 0 | 0.13 | 198 | 1.排刀198*2+146切3.3吨 2.排刀195*2+146切1.6吨首钢SPCC 此单发浙江银轮 HV100±10.毛化面轻涂油 0.2/0.3管芯500mm,0.13管芯400mm，宽度公差+/-0.2mm，厚度公差+/-0.01mm |  | 31010007 | 小品种钢卷 | 0.13-SPCC | 31020008 | 小品种钢分切带 | 0.13-SPCC |  | 10 | MO002481 | MO002481-001-11 | FJ001 | 分剪模板 | 4950 | 2024-08-09 | 2024-08-09 | 5 | 2024-08-10 04:45:51 | 2024-08-10 04:52:53 | 江苏东方九天新能源材料有限公司 |  | 张建勇 |  | 1 | 0.13 | 0 | 198 | 1 | JL1224040142/11 | 1.排刀198*2+146切3.3吨 2.排刀195*2+146切1.6吨首钢SPCC 此单发浙江银轮 HV100±10.毛化面轻涂油 0.2/0.3管芯500mm,0.13管芯400mm，宽度公差+/-0.2mm，厚度公差+/-0.01mm | 1 |  | 是 | 是 | 7 | 1
分剪 | JL1224040142/10 | JL1224040142 | 东方分剪5# | 合格 | 合格品 | 乙 | 张建勇 | 0 | 232 |  | 0 | 0.13 | 198 | 1.排刀198*2+146切3.3吨 2.排刀195*2+146切1.6吨首钢SPCC 此单发浙江银轮 HV100±10.毛化面轻涂油 0.2/0.3管芯500mm,0.13管芯400mm，宽度公差+/-0.2mm，厚度公差+/-0.01mm |  | 31010007 | 小品种钢卷 | 0.13-SPCC | 31020008 | 小品种钢分切带 | 0.13-SPCC |  | 10 | MO002481 | MO002481-001-10 | FJ001 | 分剪模板 | 4950 | 2024-08-09 | 2024-08-09 | 5 | 2024-08-10 04:45:51 | 2024-08-10 04:52:53 | 江苏东方九天新能源材料有限公司 |  | 张建勇 |  | 1 | 0.13 | 0 | 198 | 1 | JL1224040142/10 | 1.排刀198*2+146切3.3吨 2.排刀195*2+146切1.6吨首钢SPCC 此单发浙江银轮 HV100±10.毛化面轻涂油 0.2/0.3管芯500mm,0.13管芯400mm，宽度公差+/-0.2mm，厚度公差+/-0.01mm | 1 |  | 是 | 是 | 7 | 1
分剪 | JL1224040142/9 | JL1224040142 | 东方分剪5# | 合格 | 合格品 | 乙 | 张建勇 | 0 | 172 |  | 0 | 0.13 | 146 | 1.排刀198*2+146切3.3吨 2.排刀195*2+146切1.6吨首钢SPCC 此单发浙江银轮 HV100±10.毛化面轻涂油 0.2/0.3管芯500mm,0.13管芯400mm，宽度公差+/-0.2mm，厚度公差+/-0.01mm |  | 31010007 | 小品种钢卷 | 0.13-SPCC | 31020008 | 小品种钢分切带 | 0.13-SPCC |  | 10 | MO002481 | MO002481-001-09 | FJ001 | 分剪模板 | 4950 | 2024-08-09 | 2024-08-09 | 5 | 2024-08-10 04:45:51 | 2024-08-10 04:52:53 | 江苏东方九天新能源材料有限公司 |  | 张建勇 |  | 1 | 0.13 | 0 | 146 | 1 | JL1224040142/9 | 1.排刀198*2+146切3.3吨 2.排刀195*2+146切1.6吨首钢SPCC 此单发浙江银轮 HV100±10.毛化面轻涂油 0.2/0.3管芯500mm,0.13管芯400mm，宽度公差+/-0.2mm，厚度公差+/-0.01mm | 1 |  | 是 | 是 | 7 | 1
分剪 | JL1224040142/8 | JL1224040142 | 东方分剪5# | 合格 | 合格品 | 乙 | 张建勇 | 0 | 233 |  | 0 | 0.13 | 198 | 1.排刀198*2+146切3.3吨 2.排刀195*2+146切1.6吨首钢SPCC 此单发浙江银轮 HV100±10.毛化面轻涂油 0.2/0.3管芯500mm,0.13管芯400mm，宽度公差+/-0.2mm，厚度公差+/-0.01mm |  | 31010007 | 小品种钢卷 | 0.13-SPCC | 31020008 | 小品种钢分切带 | 0.13-SPCC |  | 10 | MO002481 | MO002481-001-08 | FJ001 | 分剪模板 | 4950 | 2024-08-09 | 2024-08-09 | 5 | 2024-08-10 04:45:51 | 2024-08-10 04:52:53 | 江苏东方九天新能源材料有限公司 |  | 张建勇 |  | 1 | 0.13 | 0 | 198 | 1 | JL1224040142/8 | 1.排刀198*2+146切3.3吨 2.排刀195*2+146切1.6吨首钢SPCC 此单发浙江银轮 HV100±10.毛化面轻涂油 0.2/0.3管芯500mm,0.13管芯400mm，宽度公差+/-0.2mm，厚度公差+/-0.01mm | 1 |  | 是 | 是 | 7 | 1
分剪 | JL1224040142/7 | JL1224040142 | 东方分剪5# | 合格 | 合格品 | 乙 | 张建勇 | 0 | 233 |  | 0 | 0.13 | 198 | 1.排刀198*2+146切3.3吨 2.排刀195*2+146切1.6吨首钢SPCC 此单发浙江银轮 HV100±10.毛化面轻涂油 0.2/0.3管芯500mm,0.13管芯400mm，宽度公差+/-0.2mm，厚度公差+/-0.01mm |  | 31010007 | 小品种钢卷 | 0.13-SPCC | 31020008 | 小品种钢分切带 | 0.13-SPCC |  | 10 | MO002481 | MO002481-001-07 | FJ001 | 分剪模板 | 4950 | 2024-08-09 | 2024-08-09 | 5 | 2024-08-10 04:45:51 | 2024-08-10 04:52:53 | 江苏东方九天新能源材料有限公司 |  | 张建勇 |  | 1 | 0.13 | 0 | 198 | 1 | JL1224040142/7 | 1.排刀198*2+146切3.3吨 2.排刀195*2+146切1.6吨首钢SPCC 此单发浙江银轮 HV100±10.毛化面轻涂油 0.2/0.3管芯500mm,0.13管芯400mm，宽度公差+/-0.2mm，厚度公差+/-0.01mm | 1 |  | 是 | 是 | 7 | 1
分剪 | JL1224040142/6 | JL1224040142 | 东方分剪5# | 合格 | 合格品 | 乙 | 张建勇 | 0 | 172 |  | 0 | 0.13 | 146 | 1.排刀198*2+146切3.3吨 2.排刀195*2+146切1.6吨首钢SPCC 此单发浙江银轮 HV100±10.毛化面轻涂油 0.2/0.3管芯500mm,0.13管芯400mm，宽度公差+/-0.2mm，厚度公差+/-0.01mm |  | 31010007 | 小品种钢卷 | 0.13-SPCC | 31020008 | 小品种钢分切带 | 0.13-SPCC |  | 10 | MO002481 | MO002481-001-06 | FJ001 | 分剪模板 | 4950 | 2024-08-09 | 2024-08-09 | 5 | 2024-08-10 04:45:51 | 2024-08-10 04:52:53 | 江苏东方九天新能源材料有限公司 |  | 张建勇 |  | 1 | 0.13 | 0 | 146 | 1 | JL1224040142/6 | 1.排刀198*2+146切3.3吨 2.排刀195*2+146切1.6吨首钢SPCC 此单发浙江银轮 HV100±10.毛化面轻涂油 0.2/0.3管芯500mm,0.13管芯400mm，宽度公差+/-0.2mm，厚度公差+/-0.01mm | 1 |  | 是 | 是 | 7 | 1
分剪 | JL1224040142/5 | JL1224040142 | 东方分剪5# | 合格 | 合格品 | 乙 | 张建勇 | 0 | 233 |  | 0 | 0.13 | 198 | 1.排刀198*2+146切3.3吨 2.排刀195*2+146切1.6吨首钢SPCC 此单发浙江银轮 HV100±10.毛化面轻涂油 0.2/0.3管芯500mm,0.13管芯400mm，宽度公差+/-0.2mm，厚度公差+/-0.01mm |  | 31010007 | 小品种钢卷 | 0.13-SPCC | 31020008 | 小品种钢分切带 | 0.13-SPCC |  | 10 | MO002481 | MO002481-001-05 | FJ001 | 分剪模板 | 4950 | 2024-08-09 | 2024-08-09 | 5 | 2024-08-10 04:45:51 | 2024-08-10 04:52:53 | 江苏东方九天新能源材料有限公司 |  | 张建勇 |  | 1 | 0.13 | 0 | 198 | 1 | JL1224040142/5 | 1.排刀198*2+146切3.3吨 2.排刀195*2+146切1.6吨首钢SPCC 此单发浙江银轮 HV100±10.毛化面轻涂油 0.2/0.3管芯500mm,0.13管芯400mm，宽度公差+/-0.2mm，厚度公差+/-0.01mm | 1 |  | 是 | 是 | 7 | 1
分剪 | JL1224040142/4 | JL1224040142 | 东方分剪5# | 合格 | 合格品 | 乙 | 张建勇 | 0 | 233 |  | 0 | 0.13 | 198 | 1.排刀198*2+146切3.3吨 2.排刀195*2+146切1.6吨首钢SPCC 此单发浙江银轮 HV100±10.毛化面轻涂油 0.2/0.3管芯500mm,0.13管芯400mm，宽度公差+/-0.2mm，厚度公差+/-0.01mm |  | 31010007 | 小品种钢卷 | 0.13-SPCC | 31020008 | 小品种钢分切带 | 0.13-SPCC |  | 10 | MO002481 | MO002481-001-04 | FJ001 | 分剪模板 | 4950 | 2024-08-09 | 2024-08-09 | 5 | 2024-08-10 04:45:51 | 2024-08-10 04:52:53 | 江苏东方九天新能源材料有限公司 |  | 张建勇 |  | 1 | 0.13 | 0 | 198 | 1 | JL1224040142/4 | 1.排刀198*2+146切3.3吨 2.排刀195*2+146切1.6吨首钢SPCC 此单发浙江银轮 HV100±10.毛化面轻涂油 0.2/0.3管芯500mm,0.13管芯400mm，宽度公差+/-0.2mm，厚度公差+/-0.01mm | 1 |  | 是 | 是 | 7 | 1
分剪 | JL1224040142/3 | JL1224040142 | 东方分剪5# | 合格 | 合格品 | 乙 | 张建勇 | 0 | 172 |  | 0 | 0.13 | 146 | 1.排刀198*2+146切3.3吨 2.排刀195*2+146切1.6吨首钢SPCC 此单发浙江银轮 HV100±10.毛化面轻涂油 0.2/0.3管芯500mm,0.13管芯400mm，宽度公差+/-0.2mm，厚度公差+/-0.01mm |  | 31010007 | 小品种钢卷 | 0.13-SPCC | 31020008 | 小品种钢分切带 | 0.13-SPCC |  | 10 | MO002481 | MO002481-001-03 | FJ001 | 分剪模板 | 4950 | 2024-08-09 | 2024-08-09 | 5 | 2024-08-10 04:45:51 | 2024-08-10 04:52:53 | 江苏东方九天新能源材料有限公司 |  | 张建勇 |  | 1 | 0.13 | 0 | 146 | 1 | JL1224040142/3 | 1.排刀198*2+146切3.3吨 2.排刀195*2+146切1.6吨首钢SPCC 此单发浙江银轮 HV100±10.毛化面轻涂油 0.2/0.3管芯500mm,0.13管芯400mm，宽度公差+/-0.2mm，厚度公差+/-0.01mm | 1 |  | 是 | 是 | 7 | 1
分剪 | JL1224040142/2 | JL1224040142 | 东方分剪5# | 合格 | 合格品 | 乙 | 张建勇 | 0 | 233 |  | 0 | 0.13 | 198 | 1.排刀198*2+146切3.3吨 2.排刀195*2+146切1.6吨首钢SPCC 此单发浙江银轮 HV100±10.毛化面轻涂油 0.2/0.3管芯500mm,0.13管芯400mm，宽度公差+/-0.2mm，厚度公差+/-0.01mm |  | 31010007 | 小品种钢卷 | 0.13-SPCC | 31020008 | 小品种钢分切带 | 0.13-SPCC |  | 10 | MO002481 | MO002481-001-02 | FJ001 | 分剪模板 | 4950 | 2024-08-09 | 2024-08-09 | 5 | 2024-08-10 04:45:51 | 2024-08-10 04:52:53 | 江苏东方九天新能源材料有限公司 |  | 张建勇 |  | 1 | 0.13 | 0 | 198 | 1 | JL1224040142/2 | 1.排刀198*2+146切3.3吨 2.排刀195*2+146切1.6吨首钢SPCC 此单发浙江银轮 HV100±10.毛化面轻涂油 0.2/0.3管芯500mm,0.13管芯400mm，宽度公差+/-0.2mm，厚度公差+/-0.01mm | 1 |  | 是 | 是 | 7 | 1
分剪 | JL1224040142/1 | JL1224040142 | 东方分剪5# | 合格 | 合格品 | 乙 | 张建勇 | 0 | 233 |  | 0 | 0.13 | 198 | 1.排刀198*2+146切3.3吨 2.排刀195*2+146切1.6吨首钢SPCC 此单发浙江银轮 HV100±10.毛化面轻涂油 0.2/0.3管芯500mm,0.13管芯400mm，宽度公差+/-0.2mm，厚度公差+/-0.01mm |  | 31010007 | 小品种钢卷 | 0.13-SPCC | 31020008 | 小品种钢分切带 | 0.13-SPCC |  | 10 | MO002481 | MO002481-001-01 | FJ001 | 分剪模板 | 4950 | 2024-08-09 | 2024-08-09 | 5 | 2024-08-10 04:45:51 | 2024-08-10 04:52:53 | 江苏东方九天新能源材料有限公司 |  | 张建勇 |  | 1 | 0.13 | 0 | 198 | 1 | JL1224040142/1 | 1.排刀198*2+146切3.3吨 2.排刀195*2+146切1.6吨首钢SPCC 此单发浙江银轮 HV100±10.毛化面轻涂油 0.2/0.3管芯500mm,0.13管芯400mm，宽度公差+/-0.2mm，厚度公差+/-0.01mm | 1 |  | 是 | 是 | 7 | 1
分剪 | JL0024040119-121/24 | JL0024040119-121 | 东方分剪3# | 合格 | 合格品 | 乙 | 尹斌斌 | 0 | 56 |  | 0 | 0.25 | 49.5 | 分剪舒城鸿鹏：排刀规格：49.5*12，清洁干燥，不涂油，内管芯300mm，每卷60kg左右。厚度公差+/-0.01mm，宽度公差+/-0.1mm，HV95-115,镍层大于1.5/1.5 |  | 31310015 | 镍钝化卷 | 0.25-SPCC | 31320015 | 镍钝化分切带 | 0.25-SPCC |  | 10 | MO002496 | MO002496-001-24 | FJ001 | 分剪模板 | 1395 | 2024-08-09 | 2024-08-09 | 5 | 2024-08-10 04:49:17 | 2024-08-10 04:52:07 | 江苏东方九天新能源材料有限公司 |  | 尹斌斌 |  | 1 | 0.25 | 0 | 49.5 | 1 | JL0024040119-121/24 | 分剪舒城鸿鹏：排刀规格：49.5*12，清洁干燥，不涂油，内管芯300mm，每卷60kg左右。厚度公差+/-0.01mm，宽度公差+/-0.1mm，HV95-115,镍层大于1.5/1.5 | 1 |  | 是 | 是 | 3 | 1
分剪 | JL0024040119-121/23 | JL0024040119-121 | 东方分剪3# | 合格 | 合格品 | 乙 | 尹斌斌 | 0 | 56 |  | 0 | 0.25 | 49.5 | 分剪舒城鸿鹏：排刀规格：49.5*12，清洁干燥，不涂油，内管芯300mm，每卷60kg左右。厚度公差+/-0.01mm，宽度公差+/-0.1mm，HV95-115,镍层大于1.5/1.5 |  | 31310015 | 镍钝化卷 | 0.25-SPCC | 31320015 | 镍钝化分切带 | 0.25-SPCC |  | 10 | MO002496 | MO002496-001-23 | FJ001 | 分剪模板 | 1395 | 2024-08-09 | 2024-08-09 | 5 | 2024-08-10 04:49:17 | 2024-08-10 04:52:07 | 江苏东方九天新能源材料有限公司 |  | 尹斌斌 |  | 1 | 0.25 | 0 | 49.5 | 1 | JL0024040119-121/23 | 分剪舒城鸿鹏：排刀规格：49.5*12，清洁干燥，不涂油，内管芯300mm，每卷60kg左右。厚度公差+/-0.01mm，宽度公差+/-0.1mm，HV95-115,镍层大于1.5/1.5 | 1 |  | 是 | 是 | 3 | 1
分剪 | JL0024040119-121/22 | JL0024040119-121 | 东方分剪3# | 合格 | 合格品 | 乙 | 尹斌斌 | 0 | 56 |  | 0 | 0.25 | 49.5 | 分剪舒城鸿鹏：排刀规格：49.5*12，清洁干燥，不涂油，内管芯300mm，每卷60kg左右。厚度公差+/-0.01mm，宽度公差+/-0.1mm，HV95-115,镍层大于1.5/1.5 |  | 31310015 | 镍钝化卷 | 0.25-SPCC | 31320015 | 镍钝化分切带 | 0.25-SPCC |  | 10 | MO002496 | MO002496-001-22 | FJ001 | 分剪模板 | 1395 | 2024-08-09 | 2024-08-09 | 5 | 2024-08-10 04:49:17 | 2024-08-10 04:52:07 | 江苏东方九天新能源材料有限公司 |  | 尹斌斌 |  | 1 | 0.25 | 0 | 49.5 | 1 | JL0024040119-121/22 | 分剪舒城鸿鹏：排刀规格：49.5*12，清洁干燥，不涂油，内管芯300mm，每卷60kg左右。厚度公差+/-0.01mm，宽度公差+/-0.1mm，HV95-115,镍层大于1.5/1.5 | 1 |  | 是 | 是 | 3 | 1
分剪 | JL0024040119-121/21 | JL0024040119-121 | 东方分剪3# | 合格 | 合格品 | 乙 | 尹斌斌 | 0 | 56 |  | 0 | 0.25 | 49.5 | 分剪舒城鸿鹏：排刀规格：49.5*12，清洁干燥，不涂油，内管芯300mm，每卷60kg左右。厚度公差+/-0.01mm，宽度公差+/-0.1mm，HV95-115,镍层大于1.5/1.5 |  | 31310015 | 镍钝化卷 | 0.25-SPCC | 31320015 | 镍钝化分切带 | 0.25-SPCC |  | 10 | MO002496 | MO002496-001-21 | FJ001 | 分剪模板 | 1395 | 2024-08-09 | 2024-08-09 | 5 | 2024-08-10 04:49:17 | 2024-08-10 04:52:07 | 江苏东方九天新能源材料有限公司 |  | 尹斌斌 |  | 1 | 0.25 | 0 | 49.5 | 1 | JL0024040119-121/21 | 分剪舒城鸿鹏：排刀规格：49.5*12，清洁干燥，不涂油，内管芯300mm，每卷60kg左右。厚度公差+/-0.01mm，宽度公差+/-0.1mm，HV95-115,镍层大于1.5/1.5 | 1 |  | 是 | 是 | 3 | 1
分剪 | JL0024040119-121/20 | JL0024040119-121 | 东方分剪3# | 合格 | 合格品 | 乙 | 尹斌斌 | 0 | 57 |  | 0 | 0.25 | 49.5 | 分剪舒城鸿鹏：排刀规格：49.5*12，清洁干燥，不涂油，内管芯300mm，每卷60kg左右。厚度公差+/-0.01mm，宽度公差+/-0.1mm，HV95-115,镍层大于1.5/1.5 |  | 31310015 | 镍钝化卷 | 0.25-SPCC | 31320015 | 镍钝化分切带 | 0.25-SPCC |  | 10 | MO002496 | MO002496-001-20 | FJ001 | 分剪模板 | 1395 | 2024-08-09 | 2024-08-09 | 5 | 2024-08-10 04:49:17 | 2024-08-10 04:52:07 | 江苏东方九天新能源材料有限公司 |  | 尹斌斌 |  | 1 | 0.25 | 0 | 49.5 | 1 | JL0024040119-121/20 | 分剪舒城鸿鹏：排刀规格：49.5*12，清洁干燥，不涂油，内管芯300mm，每卷60kg左右。厚度公差+/-0.01mm，宽度公差+/-0.1mm，HV95-115,镍层大于1.5/1.5 | 1 |  | 是 | 是 | 3 | 1
分剪 | JL0024040119-121/19 | JL0024040119-121 | 东方分剪3# | 合格 | 合格品 | 乙 | 尹斌斌 | 0 | 57 |  | 0 | 0.25 | 49.5 | 分剪舒城鸿鹏：排刀规格：49.5*12，清洁干燥，不涂油，内管芯300mm，每卷60kg左右。厚度公差+/-0.01mm，宽度公差+/-0.1mm，HV95-115,镍层大于1.5/1.5 |  | 31310015 | 镍钝化卷 | 0.25-SPCC | 31320015 | 镍钝化分切带 | 0.25-SPCC |  | 10 | MO002496 | MO002496-001-19 | FJ001 | 分剪模板 | 1395 | 2024-08-09 | 2024-08-09 | 5 | 2024-08-10 04:49:17 | 2024-08-10 04:52:07 | 江苏东方九天新能源材料有限公司 |  | 尹斌斌 |  | 1 | 0.25 | 0 | 49.5 | 1 | JL0024040119-121/19 | 分剪舒城鸿鹏：排刀规格：49.5*12，清洁干燥，不涂油，内管芯300mm，每卷60kg左右。厚度公差+/-0.01mm，宽度公差+/-0.1mm，HV95-115,镍层大于1.5/1.5 | 1 |  | 是 | 是 | 3 | 1
分剪 | JL0024040119-121/18 | JL0024040119-121 | 东方分剪3# | 合格 | 合格品 | 乙 | 尹斌斌 | 0 | 57 |  | 0 | 0.25 | 49.5 | 分剪舒城鸿鹏：排刀规格：49.5*12，清洁干燥，不涂油，内管芯300mm，每卷60kg左右。厚度公差+/-0.01mm，宽度公差+/-0.1mm，HV95-115,镍层大于1.5/1.5 |  | 31310015 | 镍钝化卷 | 0.25-SPCC | 31320015 | 镍钝化分切带 | 0.25-SPCC |  | 10 | MO002496 | MO002496-001-18 | FJ001 | 分剪模板 | 1395 | 2024-08-09 | 2024-08-09 | 5 | 2024-08-10 04:49:17 | 2024-08-10 04:52:07 | 江苏东方九天新能源材料有限公司 |  | 尹斌斌 |  | 1 | 0.25 | 0 | 49.5 | 1 | JL0024040119-121/18 | 分剪舒城鸿鹏：排刀规格：49.5*12，清洁干燥，不涂油，内管芯300mm，每卷60kg左右。厚度公差+/-0.01mm，宽度公差+/-0.1mm，HV95-115,镍层大于1.5/1.5 | 1 |  | 是 | 是 | 3 | 1
分剪 | JL0024040119-121/17 | JL0024040119-121 | 东方分剪3# | 合格 | 合格品 | 乙 | 尹斌斌 | 0 | 57 |  | 0 | 0.25 | 49.5 | 分剪舒城鸿鹏：排刀规格：49.5*12，清洁干燥，不涂油，内管芯300mm，每卷60kg左右。厚度公差+/-0.01mm，宽度公差+/-0.1mm，HV95-115,镍层大于1.5/1.5 |  | 31310015 | 镍钝化卷 | 0.25-SPCC | 31320015 | 镍钝化分切带 | 0.25-SPCC |  | 10 | MO002496 | MO002496-001-17 | FJ001 | 分剪模板 | 1395 | 2024-08-09 | 2024-08-09 | 5 | 2024-08-10 04:49:17 | 2024-08-10 04:52:07 | 江苏东方九天新能源材料有限公司 |  | 尹斌斌 |  | 1 | 0.25 | 0 | 49.5 | 1 | JL0024040119-121/17 | 分剪舒城鸿鹏：排刀规格：49.5*12，清洁干燥，不涂油，内管芯300mm，每卷60kg左右。厚度公差+/-0.01mm，宽度公差+/-0.1mm，HV95-115,镍层大于1.5/1.5 | 1 |  | 是 | 是 | 3 | 1
分剪 | JL0024040119-121/16 | JL0024040119-121 | 东方分剪3# | 合格 | 合格品 | 乙 | 尹斌斌 | 0 | 57 |  | 0 | 0.25 | 49.5 | 分剪舒城鸿鹏：排刀规格：49.5*12，清洁干燥，不涂油，内管芯300mm，每卷60kg左右。厚度公差+/-0.01mm，宽度公差+/-0.1mm，HV95-115,镍层大于1.5/1.5 |  | 31310015 | 镍钝化卷 | 0.25-SPCC | 31320015 | 镍钝化分切带 | 0.25-SPCC |  | 10 | MO002496 | MO002496-001-16 | FJ001 | 分剪模板 | 1395 | 2024-08-09 | 2024-08-09 | 5 | 2024-08-10 04:49:17 | 2024-08-10 04:52:07 | 江苏东方九天新能源材料有限公司 |  | 尹斌斌 |  | 1 | 0.25 | 0 | 49.5 | 1 | JL0024040119-121/16 | 分剪舒城鸿鹏：排刀规格：49.5*12，清洁干燥，不涂油，内管芯300mm，每卷60kg左右。厚度公差+/-0.01mm，宽度公差+/-0.1mm，HV95-115,镍层大于1.5/1.5 | 1 |  | 是 | 是 | 3 | 1
分剪 | JL0024040119-121/15 | JL0024040119-121 | 东方分剪3# | 合格 | 合格品 | 乙 | 尹斌斌 | 0 | 57 |  | 0 | 0.25 | 49.5 | 分剪舒城鸿鹏：排刀规格：49.5*12，清洁干燥，不涂油，内管芯300mm，每卷60kg左右。厚度公差+/-0.01mm，宽度公差+/-0.1mm，HV95-115,镍层大于1.5/1.5 |  | 31310015 | 镍钝化卷 | 0.25-SPCC | 31320015 | 镍钝化分切带 | 0.25-SPCC |  | 10 | MO002496 | MO002496-001-15 | FJ001 | 分剪模板 | 1395 | 2024-08-09 | 2024-08-09 | 5 | 2024-08-10 04:49:17 | 2024-08-10 04:52:07 | 江苏东方九天新能源材料有限公司 |  | 尹斌斌 |  | 1 | 0.25 | 0 | 49.5 | 1 | JL0024040119-121/15 | 分剪舒城鸿鹏：排刀规格：49.5*12，清洁干燥，不涂油，内管芯300mm，每卷60kg左右。厚度公差+/-0.01mm，宽度公差+/-0.1mm，HV95-115,镍层大于1.5/1.5 | 1 |  | 是 | 是 | 3 | 1
分剪 | JL0024040119-121/14 | JL0024040119-121 | 东方分剪3# | 合格 | 合格品 | 乙 | 尹斌斌 | 0 | 57 |  | 0 | 0.25 | 49.5 | 分剪舒城鸿鹏：排刀规格：49.5*12，清洁干燥，不涂油，内管芯300mm，每卷60kg左右。厚度公差+/-0.01mm，宽度公差+/-0.1mm，HV95-115,镍层大于1.5/1.5 |  | 31310015 | 镍钝化卷 | 0.25-SPCC | 31320015 | 镍钝化分切带 | 0.25-SPCC |  | 10 | MO002496 | MO002496-001-14 | FJ001 | 分剪模板 | 1395 | 2024-08-09 | 2024-08-09 | 5 | 2024-08-10 04:49:17 | 2024-08-10 04:52:07 | 江苏东方九天新能源材料有限公司 |  | 尹斌斌 |  | 1 | 0.25 | 0 | 49.5 | 1 | JL0024040119-121/14 | 分剪舒城鸿鹏：排刀规格：49.5*12，清洁干燥，不涂油，内管芯300mm，每卷60kg左右。厚度公差+/-0.01mm，宽度公差+/-0.1mm，HV95-115,镍层大于1.5/1.5 | 1 |  | 是 | 是 | 3 | 1
分剪 | JL0024040119-121/13 | JL0024040119-121 | 东方分剪3# | 其他入库 | 报废品 | 乙 | 尹斌斌 | 0 | 57 |  | 0 | 0.25 | 49.5 | 分剪舒城鸿鹏：排刀规格：49.5*12，清洁干燥，不涂油，内管芯300mm，每卷60kg左右。厚度公差+/-0.01mm，宽度公差+/-0.1mm，HV95-115,镍层大于1.5/1.5 | 边浪重，收卷不齐，报废 |  |  |  | 31320015 | 镍钝化分切带 | 0.25-SPCC |  | 10 | MO002496 | MO002496-001-13 | FJ001 | 分剪模板 | 1395 | 2024-08-09 | 2024-08-09 | 5 | 2024-08-10 04:49:17 | 2024-08-10 04:52:07 | 江苏东方九天新能源材料有限公司 |  | 尹斌斌 |  | 1 | 0.25 | 0 | 49.5 | 1 | JL0024040119-121/13 | 分剪舒城鸿鹏：排刀规格：49.5*12，清洁干燥，不涂油，内管芯300mm，每卷60kg左右。厚度公差+/-0.01mm，宽度公差+/-0.1mm，HV95-115,镍层大于1.5/1.5 | 1 |  | 是 | 是 | 3 | 1
分剪 | JL0024040119-121/12 | JL0024040119-121 | 东方分剪3# | 合格 | 合格品 | 乙 | 尹斌斌 | 0 | 55 |  | 0 | 0.25 | 49.5 | 分剪舒城鸿鹏：排刀规格：49.5*12，清洁干燥，不涂油，内管芯300mm，每卷60kg左右。厚度公差+/-0.01mm，宽度公差+/-0.1mm，HV95-115,镍层大于1.5/1.5 |  | 31310015 | 镍钝化卷 | 0.25-SPCC | 31320015 | 镍钝化分切带 | 0.25-SPCC |  | 10 | MO002496 | MO002496-001-12 | FJ001 | 分剪模板 | 1395 | 2024-08-09 | 2024-08-09 | 5 | 2024-08-10 04:49:17 | 2024-08-10 04:52:07 | 江苏东方九天新能源材料有限公司 |  | 尹斌斌 |  | 1 | 0.25 | 0 | 49.5 | 1 | JL0024040119-121/12 | 分剪舒城鸿鹏：排刀规格：49.5*12，清洁干燥，不涂油，内管芯300mm，每卷60kg左右。厚度公差+/-0.01mm，宽度公差+/-0.1mm，HV95-115,镍层大于1.5/1.5 | 1 |  | 是 | 是 | 3 | 1
分剪 | JL0024040119-121/11 | JL0024040119-121 | 东方分剪3# | 合格 | 合格品 | 乙 | 尹斌斌 | 0 | 55 |  | 0 | 0.25 | 49.5 | 分剪舒城鸿鹏：排刀规格：49.5*12，清洁干燥，不涂油，内管芯300mm，每卷60kg左右。厚度公差+/-0.01mm，宽度公差+/-0.1mm，HV95-115,镍层大于1.5/1.5 |  | 31310015 | 镍钝化卷 | 0.25-SPCC | 31320015 | 镍钝化分切带 | 0.25-SPCC |  | 10 | MO002496 | MO002496-001-11 | FJ001 | 分剪模板 | 1395 | 2024-08-09 | 2024-08-09 | 5 | 2024-08-10 04:49:17 | 2024-08-10 04:52:07 | 江苏东方九天新能源材料有限公司 |  | 尹斌斌 |  | 1 | 0.25 | 0 | 49.5 | 1 | JL0024040119-121/11 | 分剪舒城鸿鹏：排刀规格：49.5*12，清洁干燥，不涂油，内管芯300mm，每卷60kg左右。厚度公差+/-0.01mm，宽度公差+/-0.1mm，HV95-115,镍层大于1.5/1.5 | 1 |  | 是 | 是 | 3 | 1
分剪 | JL0024040119-121/10 | JL0024040119-121 | 东方分剪3# | 合格 | 合格品 | 乙 | 尹斌斌 | 0 | 56 |  | 0 | 0.25 | 49.5 | 分剪舒城鸿鹏：排刀规格：49.5*12，清洁干燥，不涂油，内管芯300mm，每卷60kg左右。厚度公差+/-0.01mm，宽度公差+/-0.1mm，HV95-115,镍层大于1.5/1.5 |  | 31310015 | 镍钝化卷 | 0.25-SPCC | 31320015 | 镍钝化分切带 | 0.25-SPCC |  | 10 | MO002496 | MO002496-001-10 | FJ001 | 分剪模板 | 1395 | 2024-08-09 | 2024-08-09 | 5 | 2024-08-10 04:49:17 | 2024-08-10 04:52:07 | 江苏东方九天新能源材料有限公司 |  | 尹斌斌 |  | 1 | 0.25 | 0 | 49.5 | 1 | JL0024040119-121/10 | 分剪舒城鸿鹏：排刀规格：49.5*12，清洁干燥，不涂油，内管芯300mm，每卷60kg左右。厚度公差+/-0.01mm，宽度公差+/-0.1mm，HV95-115,镍层大于1.5/1.5 | 1 |  | 是 | 是 | 3 | 1
分剪 | JL0024040119-121/9 | JL0024040119-121 | 东方分剪3# | 合格 | 合格品 | 乙 | 尹斌斌 | 0 | 56 |  | 0 | 0.25 | 49.5 | 分剪舒城鸿鹏：排刀规格：49.5*12，清洁干燥，不涂油，内管芯300mm，每卷60kg左右。厚度公差+/-0.01mm，宽度公差+/-0.1mm，HV95-115,镍层大于1.5/1.5 |  | 31310015 | 镍钝化卷 | 0.25-SPCC | 31320015 | 镍钝化分切带 | 0.25-SPCC |  | 10 | MO002496 | MO002496-001-09 | FJ001 | 分剪模板 | 1395 | 2024-08-09 | 2024-08-09 | 5 | 2024-08-10 04:49:17 | 2024-08-10 04:52:07 | 江苏东方九天新能源材料有限公司 |  | 尹斌斌 |  | 1 | 0.25 | 0 | 49.5 | 1 | JL0024040119-121/9 | 分剪舒城鸿鹏：排刀规格：49.5*12，清洁干燥，不涂油，内管芯300mm，每卷60kg左右。厚度公差+/-0.01mm，宽度公差+/-0.1mm，HV95-115,镍层大于1.5/1.5 | 1 |  | 是 | 是 | 3 | 1
分剪 | JL0024040119-121/8 | JL0024040119-121 | 东方分剪3# | 合格 | 合格品 | 乙 | 尹斌斌 | 0 | 56 |  | 0 | 0.25 | 49.5 | 分剪舒城鸿鹏：排刀规格：49.5*12，清洁干燥，不涂油，内管芯300mm，每卷60kg左右。厚度公差+/-0.01mm，宽度公差+/-0.1mm，HV95-115,镍层大于1.5/1.5 |  | 31310015 | 镍钝化卷 | 0.25-SPCC | 31320015 | 镍钝化分切带 | 0.25-SPCC |  | 10 | MO002496 | MO002496-001-08 | FJ001 | 分剪模板 | 1395 | 2024-08-09 | 2024-08-09 | 5 | 2024-08-10 04:49:17 | 2024-08-10 04:52:07 | 江苏东方九天新能源材料有限公司 |  | 尹斌斌 |  | 1 | 0.25 | 0 | 49.5 | 1 | JL0024040119-121/8 | 分剪舒城鸿鹏：排刀规格：49.5*12，清洁干燥，不涂油，内管芯300mm，每卷60kg左右。厚度公差+/-0.01mm，宽度公差+/-0.1mm，HV95-115,镍层大于1.5/1.5 | 1 |  | 是 | 是 | 3 | 1
分剪 | JL0024040119-121/7 | JL0024040119-121 | 东方分剪3# | 合格 | 合格品 | 乙 | 尹斌斌 | 0 | 56 |  | 0 | 0.25 | 49.5 | 分剪舒城鸿鹏：排刀规格：49.5*12，清洁干燥，不涂油，内管芯300mm，每卷60kg左右。厚度公差+/-0.01mm，宽度公差+/-0.1mm，HV95-115,镍层大于1.5/1.5 |  | 31310015 | 镍钝化卷 | 0.25-SPCC | 31320015 | 镍钝化分切带 | 0.25-SPCC |  | 10 | MO002496 | MO002496-001-07 | FJ001 | 分剪模板 | 1395 | 2024-08-09 | 2024-08-09 | 5 | 2024-08-10 04:49:17 | 2024-08-10 04:52:07 | 江苏东方九天新能源材料有限公司 |  | 尹斌斌 |  | 1 | 0.25 | 0 | 49.5 | 1 | JL0024040119-121/7 | 分剪舒城鸿鹏：排刀规格：49.5*12，清洁干燥，不涂油，内管芯300mm，每卷60kg左右。厚度公差+/-0.01mm，宽度公差+/-0.1mm，HV95-115,镍层大于1.5/1.5 | 1 |  | 是 | 是 | 3 | 1
分剪 | JL0024040119-121/6 | JL0024040119-121 | 东方分剪3# | 合格 | 合格品 | 乙 | 尹斌斌 | 0 | 56 |  | 0 | 0.25 | 49.5 | 分剪舒城鸿鹏：排刀规格：49.5*12，清洁干燥，不涂油，内管芯300mm，每卷60kg左右。厚度公差+/-0.01mm，宽度公差+/-0.1mm，HV95-115,镍层大于1.5/1.5 |  | 31310015 | 镍钝化卷 | 0.25-SPCC | 31320015 | 镍钝化分切带 | 0.25-SPCC |  | 10 | MO002496 | MO002496-001-06 | FJ001 | 分剪模板 | 1395 | 2024-08-09 | 2024-08-09 | 5 | 2024-08-10 04:49:17 | 2024-08-10 04:52:07 | 江苏东方九天新能源材料有限公司 |  | 尹斌斌 |  | 1 | 0.25 | 0 | 49.5 | 1 | JL0024040119-121/6 | 分剪舒城鸿鹏：排刀规格：49.5*12，清洁干燥，不涂油，内管芯300mm，每卷60kg左右。厚度公差+/-0.01mm，宽度公差+/-0.1mm，HV95-115,镍层大于1.5/1.5 | 1 |  | 是 | 是 | 3 | 1
分剪 | JL0024040119-121/5 | JL0024040119-121 | 东方分剪3# | 合格 | 合格品 | 乙 | 尹斌斌 | 0 | 56 |  | 0 | 0.25 | 49.5 | 分剪舒城鸿鹏：排刀规格：49.5*12，清洁干燥，不涂油，内管芯300mm，每卷60kg左右。厚度公差+/-0.01mm，宽度公差+/-0.1mm，HV95-115,镍层大于1.5/1.5 |  | 31310015 | 镍钝化卷 | 0.25-SPCC | 31320015 | 镍钝化分切带 | 0.25-SPCC |  | 10 | MO002496 | MO002496-001-05 | FJ001 | 分剪模板 | 1395 | 2024-08-09 | 2024-08-09 | 5 | 2024-08-10 04:49:17 | 2024-08-10 04:52:07 | 江苏东方九天新能源材料有限公司 |  | 尹斌斌 |  | 1 | 0.25 | 0 | 49.5 | 1 | JL0024040119-121/5 | 分剪舒城鸿鹏：排刀规格：49.5*12，清洁干燥，不涂油，内管芯300mm，每卷60kg左右。厚度公差+/-0.01mm，宽度公差+/-0.1mm，HV95-115,镍层大于1.5/1.5 | 1 |  | 是 | 是 | 3 | 1
分剪 | JL0024040119-121/4 | JL0024040119-121 | 东方分剪3# | 合格 | 合格品 | 乙 | 尹斌斌 | 0 | 56 |  | 0 | 0.25 | 49.5 | 分剪舒城鸿鹏：排刀规格：49.5*12，清洁干燥，不涂油，内管芯300mm，每卷60kg左右。厚度公差+/-0.01mm，宽度公差+/-0.1mm，HV95-115,镍层大于1.5/1.5 |  | 31310015 | 镍钝化卷 | 0.25-SPCC | 31320015 | 镍钝化分切带 | 0.25-SPCC |  | 10 | MO002496 | MO002496-001-04 | FJ001 | 分剪模板 | 1395 | 2024-08-09 | 2024-08-09 | 5 | 2024-08-10 04:49:17 | 2024-08-10 04:52:07 | 江苏东方九天新能源材料有限公司 |  | 尹斌斌 |  | 1 | 0.25 | 0 | 49.5 | 1 | JL0024040119-121/4 | 分剪舒城鸿鹏：排刀规格：49.5*12，清洁干燥，不涂油，内管芯300mm，每卷60kg左右。厚度公差+/-0.01mm，宽度公差+/-0.1mm，HV95-115,镍层大于1.5/1.5 | 1 |  | 是 | 是 | 3 | 1
分剪 | JL0024040119-121/3 | JL0024040119-121 | 东方分剪3# | 合格 | 合格品 | 乙 | 尹斌斌 | 0 | 56 |  | 0 | 0.25 | 49.5 | 分剪舒城鸿鹏：排刀规格：49.5*12，清洁干燥，不涂油，内管芯300mm，每卷60kg左右。厚度公差+/-0.01mm，宽度公差+/-0.1mm，HV95-115,镍层大于1.5/1.5 |  | 31310015 | 镍钝化卷 | 0.25-SPCC | 31320015 | 镍钝化分切带 | 0.25-SPCC |  | 10 | MO002496 | MO002496-001-03 | FJ001 | 分剪模板 | 1395 | 2024-08-09 | 2024-08-09 | 5 | 2024-08-10 04:49:17 | 2024-08-10 04:52:07 | 江苏东方九天新能源材料有限公司 |  | 尹斌斌 |  | 1 | 0.25 | 0 | 49.5 | 1 | JL0024040119-121/3 | 分剪舒城鸿鹏：排刀规格：49.5*12，清洁干燥，不涂油，内管芯300mm，每卷60kg左右。厚度公差+/-0.01mm，宽度公差+/-0.1mm，HV95-115,镍层大于1.5/1.5 | 1 |  | 是 | 是 | 3 | 1
分剪 | JL0024040119-121/2 | JL0024040119-121 | 东方分剪3# | 合格 | 合格品 | 乙 | 尹斌斌 | 0 | 56 |  | 0 | 0.25 | 49.5 | 分剪舒城鸿鹏：排刀规格：49.5*12，清洁干燥，不涂油，内管芯300mm，每卷60kg左右。厚度公差+/-0.01mm，宽度公差+/-0.1mm，HV95-115,镍层大于1.5/1.5 |  | 31310015 | 镍钝化卷 | 0.25-SPCC | 31320015 | 镍钝化分切带 | 0.25-SPCC |  | 10 | MO002496 | MO002496-001-02 | FJ001 | 分剪模板 | 1395 | 2024-08-09 | 2024-08-09 | 5 | 2024-08-10 04:49:17 | 2024-08-10 04:52:07 | 江苏东方九天新能源材料有限公司 |  | 尹斌斌 |  | 1 | 0.25 | 0 | 49.5 | 1 | JL0024040119-121/2 | 分剪舒城鸿鹏：排刀规格：49.5*12，清洁干燥，不涂油，内管芯300mm，每卷60kg左右。厚度公差+/-0.01mm，宽度公差+/-0.1mm，HV95-115,镍层大于1.5/1.5 | 1 |  | 是 | 是 | 3 | 1
分剪 | JL0024040119-121/1 | JL0024040119-121 | 东方分剪3# | 其他入库 | 报废品 | 乙 | 尹斌斌 | 0 | 56 |  | 0 | 0.25 | 49.5 | 分剪舒城鸿鹏：排刀规格：49.5*12，清洁干燥，不涂油，内管芯300mm，每卷60kg左右。厚度公差+/-0.01mm，宽度公差+/-0.1mm，HV95-115,镍层大于1.5/1.5 | 边浪重，收卷不齐，报废 |  |  |  | 31320015 | 镍钝化分切带 | 0.25-SPCC |  | 10 | MO002496 | MO002496-001-01 | FJ001 | 分剪模板 | 1395 | 2024-08-09 | 2024-08-09 | 5 | 2024-08-10 04:49:17 | 2024-08-10 04:52:07 | 江苏东方九天新能源材料有限公司 |  | 尹斌斌 |  | 1 | 0.25 | 0 | 49.5 | 1 | JL0024040119-121/1 | 分剪舒城鸿鹏：排刀规格：49.5*12，清洁干燥，不涂油，内管芯300mm，每卷60kg左右。厚度公差+/-0.01mm，宽度公差+/-0.1mm，HV95-115,镍层大于1.5/1.5 | 1 |  | 是 | 是 | 3 | 1
一次脱脂 | DL00240800142 | DL0024080014 | 东方950脱脂2# | 合格 | 让步接收 | 甲 | 韩成飞,周志平 | 6215 | 6215 | 1 | 2190 | 0.6 | 610 | 泰兴双永:脱脂(单位张力6.0）、转650轧机 | S色差条印() |  |  |  | 31010050 | 小品种钢卷 | 0.49-SPCC |  | 10 | MO002418 | MO002418-001-02 | XPZG001 | 小品种钢前处理模板 | 12525 | 2024-08-07 | 2024-08-18 | 3 | 2024-08-10 04:09:53 | 2024-08-10 04:44:00 | 江苏东方九天新能源材料有限公司 |  | 周志平 |  | 1 | 0.6 | 2190 | 610 | 1 | DL00240800142 | 泰兴双永：（0.49*610）厚度±0.01mm，HV90-110,粗糙度0.8-1.0μM，卷重2-3吨 |  | S色差条印() |  |  |  | 1
一次脱脂 | DL00240800141 | DL0024080014 | 东方950脱脂2# | 合格 | 让步接收 | 甲 | 韩成飞,周志平 | 6260 | 6260 | 1 | 2200 | 0.6 | 610 | 泰兴双永:脱脂(单位张力6.0）、转650轧机 | S色差条印() |  |  |  | 31010050 | 小品种钢卷 | 0.49-SPCC |  | 10 | MO002418 | MO002418-001-01 | XPZG001 | 小品种钢前处理模板 | 12525 | 2024-08-07 | 2024-08-18 | 3 | 2024-08-10 04:09:53 | 2024-08-10 04:44:00 | 江苏东方九天新能源材料有限公司 |  | 周志平 |  | 1 | 0.6 | 2200 | 610 | 1 | DL00240800141 | 泰兴双永：（0.49*610）厚度±0.01mm，HV90-110,粗糙度0.8-1.0μM，卷重2-3吨 |  | S色差条印() |  |  |  | 1
最终冷轧 | JG1224070707 | JG1224070707 | 东方850轧机 | 合格 | 合格品 | 乙 | 肖勋民 | 14060 | 13936 | 0.9912 | 23936 | 0.1 | 760 | 850轧机普光辊(Ra0.4-0.6μm)轧制0.1mm(0.4-0.25-0.15-0.115-0.1) |  | 20100142 | 轧硬 | 0.4*760-SPCC | 30210015 | 光亮卷 | 0.1-SPCC |  | 30 | MO002230 | MO002230-006 | GLJ002 | 东方光亮卷前处理（0.4轧0.1mm) | 14090 | 2024-08-01 | 2024-08-15 | 3 | 2024-08-10 04:18:09 | 2024-08-10 04:19:07 | 江苏东方九天新能源材料有限公司 | 272583 | 肖勋民 |  |  | 0.4 | 5960 | 760 | 1 | JG1224070707 | 轧0.1，米数控制在23800-23900米；脱脂分一包10500米 |  |  | 否 | 否 | 11623 | 6
最终冷轧 | DL00240800412 | DL0024080041 | 东方650轧机 | 合格 | 合格品 | 乙 | 刘爱民 | 6170 | 6120 | 0.9919 | 2400 | 0.53 | 610 | 昆山宝必达：650轧机建议用Ra0.8-1.0um毛化辊轧制0.53mm（0.6-0.53）厚度公差：0.538-0.543mm、板面粗糙度控制Ra0.4-0.6μm、转脱脂 | X细划伤(),A暗线印(),S色差条印(),Z振纹() | 20100082 | 轧硬 | 0.6*610-SPCC | 31010054 | 小品种钢卷 | 0.53-SPCC |  | 20 | MO002485 | MO002485-001-02 | XPZG001 | 小品种钢前处理模板 | 12490 | 2024-08-09 | 2024-08-19 | 3 | 2024-08-10 03:55:07 | 2024-08-10 03:55:54 | 江苏东方九天新能源材料有限公司 | 284522 | 刘爱民 |  |  | 0.6 | 2160 | 610 | 1 | DL00240800412 | 昆山宝必达:(0.53*610)厚度±0.01mm，HV85-105,粗糙度0.5-0.8μM，卷重2-3吨 |  | X细划伤(),A暗线印(),S色差条印(),Z振纹() |  |  | 4707 | 1
一次脱脂 | DL00240800162 | DL0024080016 | 东方950脱脂2# | 合格 | 让步接收 | 甲 | 韩成飞,周志平 | 6395 | 6395 | 1 | 2240 | 0.6 | 610 | 泰兴双永：脱脂(单位张力6.0）、转650轧机 |  |  |  |  | 31010023 | 小品种钢卷 | 0.24-SPCC |  | 10 | MO002420 | MO002420-001-02 | XPZG001 | 小品种钢前处理模板 | 12680 | 2024-08-07 | 2024-08-18 | 3 | 2024-08-10 02:54:17 | 2024-08-10 03:49:05 | 江苏东方九天新能源材料有限公司 |  | 周志平 |  | 1 | 0.6 | 2240 | 610 | 1 | DL00240800162 | 泰兴双永：（0.24*610）厚度±0.01mm，HV90-110,粗糙度0.8-1.0μM，卷重2-3吨 |  | 反面传动测约15公分细划伤 |  |  |  | 1
一次脱脂 | DL00240800161 | DL0024080016 | 东方950脱脂2# | 合格 | 让步接收 | 甲 | 韩成飞,周志平 | 6280 | 6280 | 1 | 2200 | 0.6 | 610 | 泰兴双永：脱脂(单位张力6.0）、转650轧机 |  |  |  |  | 31010023 | 小品种钢卷 | 0.24-SPCC |  | 10 | MO002420 | MO002420-001-01 | XPZG001 | 小品种钢前处理模板 | 12680 | 2024-08-07 | 2024-08-18 | 3 | 2024-08-10 02:54:17 | 2024-08-10 03:49:05 | 江苏东方九天新能源材料有限公司 |  | 周志平 |  | 1 | 0.6 | 2200 | 610 | 1 | DL00240800161 | 泰兴双永：（0.24*610）厚度±0.01mm，HV90-110,粗糙度0.8-1.0μM，卷重2-3吨 |  | 反面传动测约15公分细划伤 |  |  |  | 1
最终退火 | JG12240704142 | JG1224070414 | 东方20# | 合格 |  | 乙 | 陈国,李楷文,袁亚东,张天圣 | 6450 | 6450 | 1 | 11950 | 0.1 | 710 | 退火（590℃） |  | 20100028 | 轧硬 | 0.4*710-SPCC | 30210015 | 光亮卷 | 0.1-SPCC |  | 50 | MO001989 | MO001989-010-02 | GLJ002 | 东方光亮卷前处理（0.4轧0.1mm) | 13640 | 2024-07-24 | 2024-08-08 | 5 | 2024-08-08 02:15:59 | 2024-08-10 03:37:28 | 江苏东方九天新能源材料有限公司 | 256316 | 刘忠于 | 刘忠于 |  | 0.1 | 11950 | 710 | 1 | JG12240704142 | 轧0.1，米数控制在24900-25000米，脱脂平均分包 |  |  |  |  | 1932 | 10
最终退火 | JG12240704141 | JG1224070414 | 东方20# | 合格 |  | 乙 | 陈国,李楷文,袁亚东,张天圣 | 6975 | 6975 | 1 | 13000 | 0.1 | 710 | 退火（590℃） |  | 20100028 | 轧硬 | 0.4*710-SPCC | 30210015 | 光亮卷 | 0.1-SPCC |  | 50 | MO001989 | MO001989-010-01 | GLJ002 | 东方光亮卷前处理（0.4轧0.1mm) | 13640 | 2024-07-24 | 2024-08-08 | 5 | 2024-08-08 02:15:59 | 2024-08-10 03:37:28 | 江苏东方九天新能源材料有限公司 | 256316 | 刘忠于 | 刘忠于 |  | 0.1 | 13000 | 710 | 1 | JG12240704141 | 轧0.1，米数控制在24900-25000米，脱脂平均分包 |  |  |  |  | 1932 | 10
最终退火 | JG12240703752 | JG1224070375 | 东方20# | 合格 |  | 乙 | 陈国,李楷文,袁亚东,张天圣 | 6800 | 6800 | 1 | 12600 | 0.1 | 710 | 退火（590℃） |  | 20100028 | 轧硬 | 0.4*710-SPCC | 30210015 | 光亮卷 | 0.1-SPCC |  | 50 | MO001989 | MO001989-007-02 | GLJ002 | 东方光亮卷前处理（0.4轧0.1mm) | 13690 | 2024-07-24 | 2024-08-08 | 5 | 2024-08-08 02:15:59 | 2024-08-10 03:37:28 | 江苏东方九天新能源材料有限公司 | 256313 | 刘忠于 | 刘忠于 |  | 0.1 | 12600 | 710 | 1 | JG12240703752 | 轧0.1，米数控制在24900-25000米，脱脂平均分包 |  |  |  |  | 2498 | 7
最终退火 | JG12240703751 | JG1224070375 | 东方20# | 合格 |  | 乙 | 陈国,李楷文,袁亚东,张天圣 | 6755 | 6755 | 1 | 12550 | 0.1 | 710 | 退火（590℃） |  | 20100028 | 轧硬 | 0.4*710-SPCC | 30210015 | 光亮卷 | 0.1-SPCC |  | 50 | MO001989 | MO001989-007-01 | GLJ002 | 东方光亮卷前处理（0.4轧0.1mm) | 13690 | 2024-07-24 | 2024-08-08 | 5 | 2024-08-08 02:15:59 | 2024-08-10 03:37:28 | 江苏东方九天新能源材料有限公司 | 256313 | 刘忠于 | 刘忠于 |  | 0.1 | 12550 | 710 | 1 | JG12240703751 | 轧0.1，米数控制在24900-25000米，脱脂平均分包 |  |  |  |  | 2498 | 7
最终退火 | DL0024070064 | DL0024070064 | 东方20# | 合格 |  | 乙 | 陈国,李楷文,袁亚东,张天圣 | 5565 | 5565 | 1 | 2720 | 0.45 | 565 | 昆山富维：退火（620℃），转750平整 |  | 20100072 | 轧硬 | 0.6*565-SPCC | 31010046 | 小品种钢卷 | 0.45-SPCC |  | 40 | MO002313 | MO002313-001 | XPZG001 | 小品种钢前处理模板 | 5730 | 2024-08-03 | 2024-08-03 | 3 | 2024-08-08 02:14:23 | 2024-08-10 03:37:08 | 江苏东方九天新能源材料有限公司 | 278120 | 刘忠于 | 刘忠于 |  | 0.45 | 2720 | 565 | 1 | DL0024070064 | 厚度公差：+/-0.005mm，HV100-120,粗糙度0.5-0.7um,卷重2-3吨，取A4纸贴打包后贴外面 |  |  | 否 | 否 | 1535 | 1
最终退火 | DL00240700522 | DL0024070052 | 东方20# | 合格 |  | 乙 | 陈国,李楷文,袁亚东,张天圣 | 5840 | 5840 | 1 | 2700 | 0.44 | 610 | 昆山宝必达:退火（620℃），转750平整 |  | 20100082 | 轧硬 | 0.6*610-SPCC | 31010045 | 小品种钢卷 | 0.44-SPCC |  | 40 | MO002177 | MO002177-002-02 | XPZG001 | 小品种钢前处理模板 | 11060 | 2024-07-29 | 2024-08-12 | 5 | 2024-08-08 02:14:23 | 2024-08-10 03:37:08 | 江苏东方九天新能源材料有限公司 | 267422 | 刘忠于 | 刘忠于 |  | 0.44 | 2700 | 610 | 1 | DL00240700522 | 昆山宝必达：(0.44*610) 厚度±0.01mm，HV100-120,粗糙度0.7-1.0μM，卷重2-3吨；备注脱脂分一包5吨 |  |  |  |  | 1518 | 2
最终退火 | DL00240700521 | DL0024070052 | 东方20# | 合格 |  | 乙 | 陈国,李楷文,袁亚东,张天圣 | 4870 | 4870 | 1 | 2300 | 0.4 | 610 | 昆山宝必达:退火（620℃），转750平整 |  | 20100082 | 轧硬 | 0.6*610-SPCC | 31010045 | 小品种钢卷 | 0.44-SPCC |  | 40 | MO002177 | MO002177-002-01 | XPZG001 | 小品种钢前处理模板 | 11060 | 2024-07-29 | 2024-08-12 | 5 | 2024-08-08 02:14:23 | 2024-08-10 03:37:08 | 江苏东方九天新能源材料有限公司 | 267422 | 刘忠于 | 刘忠于 |  | 0.4 | 2300 | 610 | 1 | DL00240700521 | 昆山宝必达：(0.44*610) 厚度±0.01mm，HV100-120,粗糙度0.7-1.0μM，卷重2-3吨；备注脱脂分一包5吨 |  |  |  |  | 1518 | 2
最终退火 | DL00240700511 | DL0024070051 | 东方20# | 合格 |  | 乙 | 陈国,李楷文,袁亚东,张天圣 | 4950 | 4950 | 1 | 2300 | 0.44 | 610 | 昆山宝必达:退火（620℃），转750平整 |  | 20100082 | 轧硬 | 0.6*610-SPCC | 31010045 | 小品种钢卷 | 0.44-SPCC |  | 40 | MO002177 | MO002177-001-01 | XPZG001 | 小品种钢前处理模板 | 11050 | 2024-07-29 | 2024-08-12 | 5 | 2024-08-08 02:14:23 | 2024-08-10 03:37:08 | 江苏东方九天新能源材料有限公司 | 267421 | 刘忠于 | 刘忠于 |  | 0.44 | 2300 | 610 | 1 | DL00240700511 | 昆山宝必达：(0.44*610) 厚度±0.01mm，HV100-120,粗糙度0.7-1.0μM，卷重2-3吨；备注脱脂分一包5吨 |  |  |  |  | 1026 | 1
最终退火 | DL1224070076 | DL1224070076 | 东方20# | 合格 |  | 乙 | 陈国,李楷文,袁亚东,张天圣 | 5440 | 5440 | 1 | 2340 | 0.52 | 565 | 昆山富维:退火(620℃)，转850平整 |  | 20100125 | 轧硬 | 1.2*565-SPCC | 31010053 | 小品种钢卷 | 0.52-SPCC |  | 40 | MO001949 | MO001949-002 | XPZG001 | 小品种钢前处理模板 | 5755 | 2024-07-23 | 2024-08-05 | 3 | 2024-08-08 02:14:23 | 2024-08-10 03:37:08 | 江苏东方九天新能源材料有限公司 | 255255 | 刘忠于 | 刘忠于 |  | 0.52 | 2340 | 565 | 1 | DL1224070076 | 昆山富维：（0.52*565）厚度公差：+/-0.005mm，HV80-110,粗糙度0.5-0.7um,卷重2-3吨，取A4纸贴打包后贴外面 |  |  | 否 | 否 | 1589 | 2
一次退火 | JG1224080014 | JG1224080014 | 东方8# | 合格 |  | 乙 | 陈国,李楷文,袁亚东,张天圣 | 12985 | 12985 | 1 | 5880 | 0.4 | 710 | 退火 装炉量20T-45T(620℃),装炉量>45T (630℃） |  | 20100028 | 轧硬 | 0.4*710-SPCC | 30210015 | 光亮卷 | 0.1-SPCC |  | 20 | MO002389 | MO002389-003 | GLJ002 | 东方光亮卷前处理（0.4轧0.1mm) | 12990 | 2024-08-06 | 2024-08-21 | 3 | 2024-08-07 01:40:33 | 2024-08-10 03:36:56 | 江苏东方九天新能源材料有限公司 | 281458 | 刘忠于 | 刘忠于 |  | 0.4 | 5880 | 710 | 1 | JG1224080014 | 轧0.1，米数控制在23700-23800米，脱脂分一包10500米。 |  |  | 否 | 否 |  | 3
一次退火 | JG1224080013 | JG1224080013 | 东方8# | 合格 |  | 乙 | 陈国,李楷文,袁亚东,张天圣 | 12955 | 12955 | 1 | 5880 | 0.4 | 710 | 退火 装炉量20T-45T(620℃),装炉量>45T (630℃） |  | 20100028 | 轧硬 | 0.4*710-SPCC | 30210015 | 光亮卷 | 0.1-SPCC |  | 20 | MO002389 | MO002389-001 | GLJ002 | 东方光亮卷前处理（0.4轧0.1mm) | 12990 | 2024-08-06 | 2024-08-21 | 3 | 2024-08-07 01:40:33 | 2024-08-10 03:36:56 | 江苏东方九天新能源材料有限公司 | 281457 | 刘忠于 | 刘忠于 |  | 0.4 | 5880 | 710 | 1 | JG1224080013 | 轧0.1，米数控制在23700-23800米，脱脂分一包10500米。 |  |  | 否 | 否 |  | 1
一次退火 | JG1224070716 | JG1224070716 | 东方8# | 合格 |  | 乙 | 陈国,李楷文,袁亚东,张天圣 | 13380 | 13380 | 1 | 6050 | 0.4 | 710 | 退火 装炉量20T-45T(620℃),装炉量>45T (630℃） |  | 20100028 | 轧硬 | 0.4*710-SPCC | 30210015 | 光亮卷 | 0.1-SPCC |  | 20 | MO002268 | MO002268-001 | GLJ002 | 东方光亮卷前处理（0.4轧0.1mm) | 13400 | 2024-08-02 | 2024-08-16 | 3 | 2024-08-07 01:40:33 | 2024-08-10 03:36:56 | 江苏东方九天新能源材料有限公司 | 275570 | 刘忠于 | 刘忠于 |  | 0.4 | 6050 | 710 | 1 | JG1224070716 | 轧0.1，米数控制在24500-24600米；脱脂平均分包 |  |  | 否 | 否 |  | 1
一次退火 | JG1224070717 | JG1224070717 | 东方8# | 合格 |  | 乙 | 陈国,李楷文,袁亚东,张天圣 | 13450 | 13450 | 1 | 6090 | 0.4 | 710 | 退火 装炉量20T-45T(620℃),装炉量>45T (630℃） |  | 20100028 | 轧硬 | 0.4*710-SPCC | 30210015 | 光亮卷 | 0.1-SPCC |  | 20 | MO002264 | MO002264-001 | GLJ002 | 东方光亮卷前处理（0.4轧0.1mm) | 13485 | 2024-08-02 | 2024-08-16 | 3 | 2024-08-07 01:40:33 | 2024-08-10 03:36:56 | 江苏东方九天新能源材料有限公司 | 275353 | 刘忠于 | 刘忠于 |  | 0.4 | 6090 | 710 | 1 | JG1224070717 | 轧0.1，米数控制在24600-24700米；脱脂平均分包 |  |  | 否 | 否 |  | 1
最终平整 | DL002407002822 | DL0024070028 | 东方850平整 | 其他入库 | 协议品 | 乙 | 鞠承,姚学禹 | 2830 | 2830 | 1 | 1030 | 0.57 | 610 | 昆山宝必达：850平整建议用Ra1.0-1.2μm毛化辊，厚度公差：0.56-0.58mm，硬度85-105HV，粗糙度0.5-0.8μm. | L拉伸折印(尾230米表面中间30-60CM拉伸折印重) |  |  |  | 31010081 | 小品种钢卷 | 0.57-SPCC |  | 50 | MO002155 | MO002155-002-02-02 | XPZG001 | 小品种钢前处理模板 | 12330 | 2024-07-29 | 2024-08-13 | 5 | 2024-08-10 02:43:41 | 2024-08-10 03:31:59 | 江苏东方九天新能源材料有限公司 |  | 鞠承 |  | 1 | 0.57 | 1030 | 610 | 1 | DL002407002822 | 昆山宝必达：(0.57*610) 厚度±0.01mm，HV85-105,粗糙度0.5-0.8μM，卷重2-3吨 | 1 | L拉伸折印(尾230米表面中间30-60CM拉伸折印重) | 是 | 是 | 1505 | 2
最终平整 | DL002407002821 | DL0024070028 | 东方850平整 | 返工 | 返工 | 乙 | 鞠承,姚学禹 | 3020 | 3020 | 1 | 1100 | 0.57 | 610 | 昆山宝必达：850平整建议用Ra1.0-1.2μm毛化辊，厚度公差：0.56-0.58mm，硬度85-105HV，粗糙度0.5-0.8μm. | 表面暗线印，板面振纹，内80米表面水锈斑重 |  |  |  | 31010081 | 小品种钢卷 | 0.57-SPCC |  | 50 | MO002155 | MO002155-002-02-01 | XPZG001 | 小品种钢前处理模板 | 12330 | 2024-07-29 | 2024-08-13 | 5 | 2024-08-10 02:43:41 | 2024-08-10 03:31:59 | 江苏东方九天新能源材料有限公司 |  | 鞠承 |  | 1 | 0.57 | 1100 | 610 | 1 | DL002407002821 | 昆山宝必达：(0.57*610) 厚度±0.01mm，HV85-105,粗糙度0.5-0.8μM，卷重2-3吨 | 0 | A暗线印(来料表面亲亲我暗),Z振纹(板面),S水锈斑(内80米来料表面水锈斑重) |  |  | 1505 | 2
一次脱脂 | DL00240800412 | DL0024080041 | 东方950脱脂2# | 合格 | 让步接收 | 甲 | 韩成飞,周志平 | 6170 | 6170 | 1 | 2160 | 0.6 | 610 | 昆山宝必达：脱脂(单位张力6.0）、转650轧机 | S色差条印() |  |  |  | 31010054 | 小品种钢卷 | 0.53-SPCC |  | 10 | MO002485 | MO002485-001-02 | XPZG001 | 小品种钢前处理模板 | 12490 | 2024-08-09 | 2024-08-19 | 3 | 2024-08-10 01:52:43 | 2024-08-10 02:48:57 | 江苏东方九天新能源材料有限公司 |  | 周志平 |  | 1 | 0.6 | 2160 | 610 | 1 | DL00240800412 | 昆山宝必达:(0.53*610)厚度±0.01mm，HV85-105,粗糙度0.5-0.8μM，卷重2-3吨 |  | S色差条印() |  |  | 4707 | 1
一次脱脂 | DL00240800411 | DL0024080041 | 东方950脱脂2# | 合格 | 让步接收 | 甲 | 韩成飞,周志平 | 6275 | 6275 | 1 | 2200 | 0.6 | 610 | 昆山宝必达：脱脂(单位张力6.0）、转650轧机 | S色差条印() |  |  |  | 31010054 | 小品种钢卷 | 0.53-SPCC |  | 10 | MO002485 | MO002485-001-01 | XPZG001 | 小品种钢前处理模板 | 12490 | 2024-08-09 | 2024-08-19 | 3 | 2024-08-10 01:52:43 | 2024-08-10 02:48:57 | 江苏东方九天新能源材料有限公司 |  | 周志平 |  | 1 | 0.6 | 2200 | 610 | 1 | DL00240800411 | 昆山宝必达:(0.53*610)厚度±0.01mm，HV85-105,粗糙度0.5-0.8μM，卷重2-3吨 |  | S色差条印() |  |  | 4707 | 1
镍钝化 | DL002407004513 | DL00240700451 | 东方镍钝化750 | 合格 | 合格品 | 乙 | 王晶晶 | 1920 | 1920 | 1 | 1630 | 0.254 | 590 | 海金杜门：750镍钝化工段镀镍，镍层要求A＞1.9μm，B＞0.38μm，上铁管芯，转东方退火工段 | Y氧化边(来料双边氧化色差，来料板面线条印，横辊印，偶有擦划伤，镀后不明显。来料尾50米传边大黑斑，镀后水锈白斑。来料尾20米顶伤划伤挫伤。) | 20600002 | 镍钝化卷半成品 | 0.254-SPCC | 31310013 | 镍钝化卷 | 0.254-SPCC |  | 10 | MO002503 | MO002503-002-03 | NDH001 | 镍钝化模板 | 5780 | 2024-08-09 | 2024-08-10 | 5 | 2024-08-09 22:30:24 | 2024-08-10 02:48:08 | 江苏东方九天新能源材料有限公司 |  | 王晶晶 |  | 1 | 0.254 | 1630 | 590 | 1 | DL002407004513 | 海金杜门(0.254*590)厚度±0.01，HV90-110,粗糙度0.075-0.5，镍层厚度≥1.9μM/0.38μM，东方退火 |  | Y氧化边(来料双边氧化色差，来料板面线条印，横辊印，偶有擦划伤，镀后不明显。来料尾50米传边大黑斑，镀后水锈白斑。来料尾20米顶伤划伤挫伤。) |  |  | 2370 | 2
镍钝化 | DL002407004512 | DL00240700451 | 东方镍钝化750 | 合格 | 合格品 | 乙 | 王晶晶 | 1948 | 1948 | 1 | 1640 | 0.254 | 590 | 海金杜门：750镍钝化工段镀镍，镍层要求A＞1.9μm，B＞0.38μm，上铁管芯，转东方退火工段 | Y氧化边(来料双边氧化色差，来料板面线条印，横辊印，偶有擦划伤，镀后不明显。) | 20600002 | 镍钝化卷半成品 | 0.254-SPCC | 31310013 | 镍钝化卷 | 0.254-SPCC |  | 10 | MO002503 | MO002503-002-02 | NDH001 | 镍钝化模板 | 5780 | 2024-08-09 | 2024-08-10 | 5 | 2024-08-09 22:30:24 | 2024-08-10 02:48:08 | 江苏东方九天新能源材料有限公司 |  | 王晶晶 |  | 1 | 0.254 | 1640 | 590 | 1 | DL002407004512 | 海金杜门(0.254*590)厚度±0.01，HV90-110,粗糙度0.075-0.5，镍层厚度≥1.9μM/0.38μM，东方退火 |  | Y氧化边(来料双边氧化色差，来料板面线条印，横辊印，偶有擦划伤，镀后不明显。) |  |  | 2370 | 2
镍钝化 | DL002407004511 | DL00240700451 | 东方镍钝化750 | 合格 | 合格品 | 乙 | 王晶晶 | 1950 | 1950 | 1 | 1640 | 0.254 | 590 | 海金杜门：750镍钝化工段镀镍，镍层要求A＞1.9μm，B＞0.38μm，上铁管芯，转东方退火工段 | Y氧化边(来料双边氧化色差，来料板面线条印，横辊印，偶有擦划伤，镀后不明显。来料内30米顶伤划伤挫伤，粘钢印。) | 20600002 | 镍钝化卷半成品 | 0.254-SPCC | 31310013 | 镍钝化卷 | 0.254-SPCC |  | 10 | MO002503 | MO002503-002-01 | NDH001 | 镍钝化模板 | 5780 | 2024-08-09 | 2024-08-10 | 5 | 2024-08-09 22:30:24 | 2024-08-10 02:48:08 | 江苏东方九天新能源材料有限公司 |  | 王晶晶 |  | 1 | 0.254 | 1640 | 590 | 1 | DL002407004511 | 海金杜门(0.254*590)厚度±0.01，HV90-110,粗糙度0.075-0.5，镍层厚度≥1.9μM/0.38μM，东方退火 |  | Y氧化边(来料双边氧化色差，来料板面线条印，横辊印，偶有擦划伤，镀后不明显。来料内30米顶伤划伤挫伤，粘钢印。) |  |  | 2370 | 2
最终平整 | DL002407004022 | DL0024070040 | 东方850平整 | 合格 | 让步接收 | 乙 | 鞠承,姚学禹 | 3050 | 3050 | 1 | 1150 | 0.54 | 630 | 昆山宝必达：850平整建议用Ra1.0-1.2um毛化辊，厚度公差：0.53-0.55mm、硬度85-105HV、粗糙度Ra0.5-0.8μm | Y氧化边(两边),Z振纹(板面),A暗线印(来料表面轻微暗) |  |  |  | 31010056 | 小品种钢卷 | 0.54-SPCC |  | 50 | MO002001 | MO002001-001-02-02 | XPZG001 | 小品种钢前处理模板 | 12600 | 2024-07-24 | 2024-08-08 | 5 | 2024-08-10 01:28:59 | 2024-08-10 02:08:40 | 江苏东方九天新能源材料有限公司 |  | 鞠承 |  | 1 | 0.54 | 1150 | 630 | 1 | DL002407004022 | 昆山宝必达：（0.54*630）厚度±0.01mm，HV85-105,粗糙度0.5-0.8μM，卷重2-3吨 | 1 | Y氧化边(两边),Z振纹(板面),A暗线印(来料表面轻微暗) | 是 | 是 | 1033 | 1
最终平整 | DL002407004021 | DL0024070040 | 东方850平整 | 合格 | 让步接收 | 乙 | 鞠承,姚学禹 | 2960 | 2960 | 1 | 1100 | 0.54 | 630 | 昆山宝必达：850平整建议用Ra1.0-1.2um毛化辊，厚度公差：0.53-0.55mm、硬度85-105HV、粗糙度Ra0.5-0.8μm | 表面暗线印，表面振纹，两边氧化边，50米处轻微停机斑 |  |  |  | 31010056 | 小品种钢卷 | 0.54-SPCC |  | 50 | MO002001 | MO002001-001-02-01 | XPZG001 | 小品种钢前处理模板 | 12600 | 2024-07-24 | 2024-08-08 | 5 | 2024-08-10 01:28:59 | 2024-08-10 02:08:40 | 江苏东方九天新能源材料有限公司 |  | 鞠承 |  | 1 | 0.54 | 1100 | 630 | 1 | DL002407004021 | 昆山宝必达：（0.54*630）厚度±0.01mm，HV85-105,粗糙度0.5-0.8μM，卷重2-3吨 | 1 | A暗线印(来料表面),Z振纹(表面),Y氧化边(两边),T停机斑(50米处轻微) | 是 | 是 | 1033 | 1
铬钝化 | JG122407024012 | JG122407024012 | 东方铬钝化750 | 合格 | 让步接收 | 甲 | 孙锋 | 1540 | 1537 | 0.9981 | 3330 | 0.1 | 610 | / | 操边起筋 |  |  |  | 30110014 | 铬钝化卷 | 0.1-SPCC |  | 10 | MO002273 | MO002273-003 | GDH001 | 铬钝化模板 | 1540 | 2024-08-02 | 2024-08-02 | 5 | 2024-08-10 01:35:58 | 2024-08-10 01:56:47 | 江苏东方九天新能源材料有限公司 | 275724 | 倪兵 |  |  | 0.1 | 3370 | 610 | 1 | JG122407024012 |  | 1 | 来料操边起筋，色差 | 是 | 是 | 21 | 3
一次脱脂 | DL0024080045 | DL0024080045 | 东方950脱脂2# | 合格 | 让步接收 | 甲 | 韩成飞,周志平 | 5370 | 5370 | 1 | 1820 | 0.6 | 630 | 苏州高质行: 脱脂（单位张力5.0）、转退火 | 条印色差 |  |  |  | 31010025 | 小品种钢卷 | 0.25-SPCC |  | 10 | MO002472 | MO002472-001 | XPZG001 | 小品种钢前处理模板 | 5370 | 2024-08-08 | 2024-08-20 | 5 | 2024-08-10 01:26:13 | 2024-08-10 01:48:57 | 江苏东方九天新能源材料有限公司 | 283701 | 周志平 |  |  | 0.6 | 1840 | 630 | 1 | DL0024080045 | 苏州高质行(0.25*630)厚度公差：+/-0.01MM，HV170-200,粗糙度0.2-0.4μM,单卷重量760-900KG |  | 条印色差 | 否 | 否 | 2742 | 1
一次脱脂 | DL0024080046 | DL0024080046 | 东方950脱脂2# | 合格 | 让步接收 | 甲 | 韩成飞,周志平 | 7675 | 7655 | 0.9974 | 2610 | 0.6 | 630 | 苏州高质行: 脱脂（单位张力5.0）、转退火 | 反面中间细划伤 |  |  |  | 31010025 | 小品种钢卷 | 0.25-SPCC |  | 10 | MO002472 | MO002472-003 | XPZG001 | 小品种钢前处理模板 | 7675 | 2024-08-08 | 2024-08-20 | 5 | 2024-08-10 01:01:50 | 2024-08-10 01:24:57 | 江苏东方九天新能源材料有限公司 | 283702 | 周志平 |  |  | 0.6 | 2640 | 630 | 1 | DL0024080046 | 苏州高质行(0.25*630)厚度公差：+/-0.01MM，HV170-200,粗糙度0.2-0.4μM,单卷重量760-900KG |  | 反面中间细划伤 | 否 | 否 | 2742 | 3
铬钝化 | JG912407000723 | JG91240700072 | 东方铬钝化750 | 合格 | 合格品 | 甲 | 孙锋 | 1549 | 1549 | 1 | 3250 | 0.1 | 630 | 0.15*610镀铬量80-100 |  | 30210015 | 光亮卷 | 0.1-SPCC | 30110014 | 铬钝化卷 | 0.1-SPCC |  | 10 | MO002386 | MO002386-016-03 | GDH001 | 铬钝化模板 | 4578 | 2024-08-06 | 2024-08-06 | 5 | 2024-08-09 23:51:36 | 2024-08-10 01:01:39 | 江苏东方九天新能源材料有限公司 |  | 倪兵 |  | 1 | 0.1 | 3250 | 630 | 1 | JG912407000723 |  | 1 | X线辊印(来料板面整卷线辊印) | 是 | 是 | 93 | 16
铬钝化 | JG912407000722 | JG91240700072 | 东方铬钝化750 | 合格 | 合格品 | 甲 | 孙锋 | 1523 | 1523 | 1 | 3150 | 0.1 | 630 | 0.15*610镀铬量80-100 |  | 30210015 | 光亮卷 | 0.1-SPCC | 30110014 | 铬钝化卷 | 0.1-SPCC |  | 10 | MO002386 | MO002386-016-02 | GDH001 | 铬钝化模板 | 4578 | 2024-08-06 | 2024-08-06 | 5 | 2024-08-09 23:51:36 | 2024-08-10 01:01:39 | 江苏东方九天新能源材料有限公司 |  | 倪兵 |  | 1 | 0.1 | 3150 | 630 | 1 | JG912407000722 |  | 1 | X线辊印(来料板面整卷线辊印) | 是 | 是 | 93 | 16
铬钝化 | JG912407000721 | JG91240700072 | 东方铬钝化750 | 合格 | 合格品 | 甲 | 孙锋 | 1507 | 1507 | 1 | 3150 | 0.1 | 630 | 0.15*610镀铬量80-100 |  | 30210015 | 光亮卷 | 0.1-SPCC | 30110014 | 铬钝化卷 | 0.1-SPCC |  | 10 | MO002386 | MO002386-016-01 | GDH001 | 铬钝化模板 | 4578 | 2024-08-06 | 2024-08-06 | 5 | 2024-08-09 23:51:36 | 2024-08-10 01:01:39 | 江苏东方九天新能源材料有限公司 |  | 倪兵 |  | 1 | 0.1 | 3150 | 630 | 1 | JG912407000721 |  | 1 | X线辊印(来料板面整卷线辊印) | 是 | 是 | 93 | 16
最终平整 | DL002407004622 | DL0024070046 | 东方850平整 | 合格 | 让步接收 | 乙 | 鞠承,姚学禹 | 3000 | 3000 | 1 | 1400 | 0.43 | 630 | 昆山宝必达：850平整建议用Ra1.0-1.2μm毛化辊厚度公差：0.42-0.44mm，硬度85-105HV，粗糙度0.5-0.8μm | 两边氧化边，板面白斑，板面振纹，表面轻微暗线印 |  |  |  | 31010044 | 小品种钢卷 | 0.43-SPCC |  | 50 | MO002153 | MO002153-001-02-02 | XPZG001 | 小品种钢前处理模板 | 12715 | 2024-07-29 | 2024-08-13 | 5 | 2024-08-10 00:12:24 | 2024-08-10 01:01:01 | 江苏东方九天新能源材料有限公司 |  | 鞠承 |  | 1 | 0.43 | 1400 | 630 | 1 | DL002407004622 | 昆山宝必达：(0.43*630) 厚度±0.01mm，HV85-105,粗糙度0.5-0.8μM，卷重2-3吨 | 1 | Y氧化边(两边),B白斑(板面),Z振纹(板面),A暗线印(来料表面轻微暗) | 是 | 是 | 1499 | 1
最终平整 | DL002407004621 | DL0024070046 | 东方850平整 | 合格 | 让步接收 | 乙 | 鞠承,姚学禹 | 3000 | 3000 | 1 | 1400 | 0.43 | 630 | 昆山宝必达：850平整建议用Ra1.0-1.2μm毛化辊厚度公差：0.42-0.44mm，硬度85-105HV，粗糙度0.5-0.8μm | 表面暗线印，板面振纹，50米处轻微发白停机斑，两边氧化边 |  |  |  | 31010044 | 小品种钢卷 | 0.43-SPCC |  | 50 | MO002153 | MO002153-001-02-01 | XPZG001 | 小品种钢前处理模板 | 12715 | 2024-07-29 | 2024-08-13 | 5 | 2024-08-10 00:12:24 | 2024-08-10 01:01:01 | 江苏东方九天新能源材料有限公司 |  | 鞠承 |  | 1 | 0.43 | 1400 | 630 | 1 | DL002407004621 | 昆山宝必达：(0.43*630) 厚度±0.01mm，HV85-105,粗糙度0.5-0.8μM，卷重2-3吨 | 1 | A暗线印(来料表面暗),Z振纹(板面),T停机斑(50米处轻微发白),Y氧化边(两边) | 是 | 是 | 1499 | 1
一次脱脂 | DL00240700682 | DL0024070068 | 东方950脱脂2# | 合格 | 让步接收 | 甲 | 韩成飞,周志平 | 6100 | 6100 | 1 | 3210 | 0.4 | 610 | 昆山富裕炜：脱脂（单位张力5.0）、转退火 | S色差条印() |  |  |  | 31010010 | 小品种钢卷 | 0.15-SPCC |  | 10 | MO002350 | MO002350-001-02 | XPZG001 | 小品种钢前处理模板 | 12340 | 2024-08-05 | 2024-08-19 | 3 | 2024-08-09 23:36:14 | 2024-08-10 00:55:54 | 江苏东方九天新能源材料有限公司 |  | 周志平 |  | 1 | 0.4 | 3210 | 610 | 1 | DL00240700682 | 昆山富裕炜: (0.15*610) 厚度±0.005MM,HV100-120,粗糙度≤0.15μ，卷重2-3吨 |  | S色差条印() |  |  |  | 1
一次脱脂 | DL00240700681 | DL0024070068 | 东方950脱脂2# | 合格 | 让步接收 | 甲 | 韩成飞,周志平 | 6240 | 6240 | 1 | 3280 | 0.4 | 610 | 昆山富裕炜：脱脂（单位张力5.0）、转退火 | S色差条印() |  |  |  | 31010010 | 小品种钢卷 | 0.15-SPCC |  | 10 | MO002350 | MO002350-001-01 | XPZG001 | 小品种钢前处理模板 | 12340 | 2024-08-05 | 2024-08-19 | 3 | 2024-08-09 23:36:14 | 2024-08-10 00:55:54 | 江苏东方九天新能源材料有限公司 |  | 周志平 |  | 1 | 0.4 | 3280 | 610 | 1 | DL00240700681 | 昆山富裕炜: (0.15*610) 厚度±0.005MM,HV100-120,粗糙度≤0.15μ，卷重2-3吨 |  | S色差条印() |  |  |  | 1
最终平整 | DL002407004612 | DL0024070046 | 东方850平整 | 合格 | 让步接收 | 乙 | 鞠承,姚学禹 | 2800 | 2800 | 1 | 1300 | 0.43 | 630 | 昆山宝必达：850平整建议用Ra1.0-1.2μm毛化辊厚度公差：0.42-0.44mm，硬度85-105HV，粗糙度0.5-0.8μm | 板面白斑，两边氧化边，板面振纹，传1.5CM色差条印，表面轻微暗线印 |  |  |  | 31010044 | 小品种钢卷 | 0.43-SPCC |  | 50 | MO002153 | MO002153-001-01-02 | XPZG001 | 小品种钢前处理模板 | 12715 | 2024-07-29 | 2024-08-13 | 5 | 2024-08-09 23:17:59 | 2024-08-10 00:12:18 | 江苏东方九天新能源材料有限公司 |  | 鞠承 |  | 1 | 0.43 | 1300 | 630 | 1 | DL002407004612 | 昆山宝必达：(0.43*630) 厚度±0.01mm，HV85-105,粗糙度0.5-0.8μM，卷重2-3吨 | 1 | B白斑(板面),Y氧化边(两边),Z振纹(板面),S色差条印(来料传1.5CM),A暗线印(来料表面轻微暗) | 是 | 是 | 1499 | 1
最终平整 | DL002407004611 | DL0024070046 | 东方850平整 | 合格 | 让步接收 | 乙 | 鞠承,姚学禹 | 3140 | 3140 | 1 | 1450 | 0.43 | 630 | 昆山宝必达：850平整建议用Ra1.0-1.2μm毛化辊厚度公差：0.42-0.44mm，硬度85-105HV，粗糙度0.5-0.8μm | 传1.5CM处色差条印，表面振纹，两边氧化边，板面白斑 |  |  |  | 31010044 | 小品种钢卷 | 0.43-SPCC |  | 50 | MO002153 | MO002153-001-01-01 | XPZG001 | 小品种钢前处理模板 | 12715 | 2024-07-29 | 2024-08-13 | 5 | 2024-08-09 23:17:59 | 2024-08-10 00:12:18 | 江苏东方九天新能源材料有限公司 |  | 鞠承 |  | 1 | 0.43 | 1450 | 630 | 1 | DL002407004611 | 昆山宝必达：(0.43*630) 厚度±0.01mm，HV85-105,粗糙度0.5-0.8μM，卷重2-3吨 | 1 | S色差条印(来料传1.5CM处),Z振纹(表面),Y氧化边(两边),B白斑(板面) | 是 | 是 | 1499 | 1
最终冷轧 | JG1224070356 | JG1224070356 | 东方850轧机 | 合格 | 合格品 | 甲 | 杨海鹏 | 13540 | 13500 | 0.997 | 23246 | 0.1 | 760 | 850轧机普光辊(Ra0.4-0.6μm)轧制0.1mm(0.4-0.25-0.15-0.115-0.1) |  | 20100142 | 轧硬 | 0.4*760-SPCC | 30210015 | 光亮卷 | 0.1-SPCC |  | 30 | MO001991 | MO001991-002 | GLJ002 | 东方光亮卷前处理（0.4轧0.1mm) | 13550 | 2024-07-24 | 2024-08-15 | 3 | 2024-08-10 00:04:59 | 2024-08-10 00:10:38 | 江苏东方九天新能源材料有限公司 | 256366 | 吴宏林 |  |  | 0.4 | 5750 | 760 | 1 | JG1224070356 | 轧0.1，米数控制在22800-22900米，脱脂分一包9200米。 |  |  | 否 | 否 | 15066 | 2
最终冷轧 | DL12240800012 | DL1224080001 | 东方650轧机 | 合格 | 合格品 | 乙 | 朱明 | 6475 | 6400 | 0.9884 | 1600 | 0.762 | 650 | 海金杜门：650轧机用普光辊Ra0.2-0.3μm轧制0.76mm（1.2-0.95-0.80-0.76）厚度公差：0.765-0.770mm，硬度185-235HV，抗拉强度590-760MPa,轧机轧制时从南边卸料确保产品无肋浪，合格转750平整 |  | 20100152 | 轧硬 | 1.2*650-SPCC | 31010073 | 小品种钢卷 | 0.762-SPCC |  | 20 | MO002318 | MO002318-001-02 | HJDM001 | 东方小品种钢前处理 0.762（硬度185-235HV，粗糙度0.075-0.5μm，抗拉强度590-760MPa,厚度公差0.747-0.777μm) | 12925 | 2024-08-03 | 2024-08-10 | 5 | 2024-08-09 22:34:36 | 2024-08-10 00:07:46 | 江苏东方九天新能源材料有限公司 | 278161 | 朱明 |  |  | 1.2 | 1060 | 650 | 1 | DL12240800012 | 海金杜门：厚度公差：±0.015，HV185-235,粗糙度0.075-0.5μM，抗拉590-760MPA |  |  |  |  | 52 | 1
一次脱脂 | DL00240700692 | DL0024070069 | 东方950脱脂2# | 合格 | 让步接收 | 甲 | 韩成飞,周志平 | 6115 | 6115 | 1 | 3230 | 0.4 | 610 | 昆山富裕炜：脱脂（单位张力5.0）、转退火 | S色差条印() |  |  |  | 31010010 | 小品种钢卷 | 0.15-SPCC |  | 10 | MO002350 | MO002350-003-02 | XPZG001 | 小品种钢前处理模板 | 12300 | 2024-08-05 | 2024-08-19 | 3 | 2024-08-09 22:34:57 | 2024-08-09 23:33:17 | 江苏东方九天新能源材料有限公司 |  | 周志平 |  | 1 | 0.4 | 3230 | 610 | 1 | DL00240700692 | 昆山富裕炜: (0.15*610) 厚度±0.005MM,HV100-120,粗糙度≤0.15μ，卷重2-3吨 |  | S色差条印() |  |  |  | 3
一次脱脂 | DL00240700691 | DL0024070069 | 东方950脱脂2# | 合格 | 让步接收 | 甲 | 韩成飞,周志平 | 6165 | 6165 | 1 | 3250 | 0.4 | 610 | 昆山富裕炜：脱脂（单位张力5.0）、转退火 | S色差条印() |  |  |  | 31010010 | 小品种钢卷 | 0.15-SPCC |  | 10 | MO002350 | MO002350-003-01 | XPZG001 | 小品种钢前处理模板 | 12300 | 2024-08-05 | 2024-08-19 | 3 | 2024-08-09 22:34:57 | 2024-08-09 23:33:17 | 江苏东方九天新能源材料有限公司 |  | 周志平 |  | 1 | 0.4 | 3250 | 610 | 1 | DL00240700691 | 昆山富裕炜: (0.15*610) 厚度±0.005MM,HV100-120,粗糙度≤0.15μ，卷重2-3吨 |  | S色差条印() |  |  |  | 3
一次脱脂 | DL00240700672 | DL0024070067 | 东方950脱脂2# | 合格 | 让步接收 | 甲 | 韩成飞,周志平 | 6145 | 6145 | 1 | 3250 | 0.4 | 610 | 昆山富裕炜：脱脂(单位张力5.0）、转退火 | S色差条印() |  |  |  | 31010009 | 小品种钢卷 | 0.14-SPCC |  | 10 | MO002349 | MO002349-001-02 | XPZG001 | 小品种钢前处理模板 | 12345 | 2024-08-05 | 2024-08-19 | 3 | 2024-08-09 21:25:10 | 2024-08-09 22:31:57 | 江苏东方九天新能源材料有限公司 |  | 周志平 |  | 1 | 0.4 | 3250 | 610 | 1 | DL00240700672 | 昆山富裕炜: (0.14*610) 厚度±0.005MM,HV100-120,粗糙度≤0.15μ，卷重2-3吨 |  | S色差条印() |  |  |  | 1
一次脱脂 | DL00240700671 | DL0024070067 | 东方950脱脂2# | 合格 | 让步接收 | 甲 | 韩成飞,周志平 | 6165 | 6165 | 1 | 3250 | 0.4 | 610 | 昆山富裕炜：脱脂(单位张力5.0）、转退火 | S色差条印() |  |  |  | 31010009 | 小品种钢卷 | 0.14-SPCC |  | 10 | MO002349 | MO002349-001-01 | XPZG001 | 小品种钢前处理模板 | 12345 | 2024-08-05 | 2024-08-19 | 3 | 2024-08-09 21:25:10 | 2024-08-09 22:31:57 | 江苏东方九天新能源材料有限公司 |  | 周志平 |  | 1 | 0.4 | 3250 | 610 | 1 | DL00240700671 | 昆山富裕炜: (0.14*610) 厚度±0.005MM,HV100-120,粗糙度≤0.15μ，卷重2-3吨 |  | S色差条印() |  |  |  | 1
镍钝化 | DL002407001923 | DL00240700192 | 东方镍钝化750 | 合格 | 合格品 | 乙 | 王晶晶 | 1800 | 1800 | 1 | 1900 | 0.203 | 590 | 东莞海金杜门：750镍钝化工段镀镍，镍层要求A＞1.9μm，B＞1.27μm，上铁管芯，转东方退火工段 | Y氧化边(来料双边氧化色差，来料板面偶有擦划伤。来料尾20米顶伤划伤挫伤印。) | 20600001 | 镍钝化卷半成品 | 0.203-SPCC | 31310012 | 镍钝化卷 | 0.203-SPCC |  | 10 | MO002482 | MO002482-002-03 | NDH001 | 镍钝化模板 | 5250 | 2024-08-09 | 2024-08-09 | 5 | 2024-08-09 17:48:29 | 2024-08-09 22:28:14 | 江苏东方九天新能源材料有限公司 |  | 王贺阳 |  | 1 | 0.203 | 1900 | 590 | 1 | DL002407001923 | 海金杜门：（0.203*590）厚度±0.01，HV90-110,粗糙度0.075-0.5，镍层厚度≥1.9μM/1.27μM |  | Y氧化边(来料双边氧化色差，来料板面偶有擦划伤。来料尾20米顶伤划伤挫伤印。) |  |  | 2600 | 2
镍钝化 | DL002407001922 | DL00240700192 | 东方镍钝化750 | 合格 | 合格品 | 甲 | 王贺阳 | 1764 | 1764 | 1 | 1860 | 0.203 | 590 | 东莞海金杜门：750镍钝化工段镀镍，镍层要求A＞1.9μm，B＞1.27μm，上铁管芯，转东方退火工段 | Y氧化边(来料双边氧化色差，来料板面偶有擦划伤。) | 20600001 | 镍钝化卷半成品 | 0.203-SPCC | 31310012 | 镍钝化卷 | 0.203-SPCC |  | 10 | MO002482 | MO002482-002-02 | NDH001 | 镍钝化模板 | 5250 | 2024-08-09 | 2024-08-09 | 5 | 2024-08-09 17:48:29 | 2024-08-09 22:28:14 | 江苏东方九天新能源材料有限公司 |  | 王贺阳 |  | 1 | 0.203 | 1860 | 590 | 1 | DL002407001922 | 海金杜门：（0.203*590）厚度±0.01，HV90-110,粗糙度0.075-0.5，镍层厚度≥1.9μM/1.27μM |  | Y氧化边(来料双边氧化色差，来料板面偶有擦划伤。) |  |  | 2600 | 2
镍钝化 | DL002407001921 | DL00240700192 | 东方镍钝化750 | 合格 | 合格品 | 甲 | 王贺阳 | 1764 | 1764 | 1 | 1860 | 0.203 | 590 | 东莞海金杜门：750镍钝化工段镀镍，镍层要求A＞1.9μm，B＞1.27μm，上铁管芯，转东方退火工段 | Y氧化边(来料双边氧化色差，来料板面偶有擦划伤。来料内20米顶伤划伤挫伤印。) | 20600001 | 镍钝化卷半成品 | 0.203-SPCC | 31310012 | 镍钝化卷 | 0.203-SPCC |  | 10 | MO002482 | MO002482-002-01 | NDH001 | 镍钝化模板 | 5250 | 2024-08-09 | 2024-08-09 | 5 | 2024-08-09 17:48:29 | 2024-08-09 22:28:14 | 江苏东方九天新能源材料有限公司 |  | 王贺阳 |  | 1 | 0.203 | 1860 | 590 | 1 | DL002407001921 | 海金杜门：（0.203*590）厚度±0.01，HV90-110,粗糙度0.075-0.5，镍层厚度≥1.9μM/1.27μM |  | Y氧化边(来料双边氧化色差，来料板面偶有擦划伤。来料内20米顶伤划伤挫伤印。) |  |  | 2600 | 2
最终冷轧 | DL12240800011 | DL1224080001 | 东方650轧机 | 合格 | 合格品 | 乙 | 刘爱民 | 6420 | 6360 | 0.9907 | 1600 | 0.762 | 650 | 海金杜门：650轧机用普光辊Ra0.2-0.3μm轧制0.76mm（1.2-0.95-0.80-0.76）厚度公差：0.765-0.770mm，硬度185-235HV，抗拉强度590-760MPa,轧机轧制时从南边卸料确保产品无肋浪，合格转750平整 | X细划伤(),A暗线印(),S色差条印(),Z振纹() | 20100152 | 轧硬 | 1.2*650-SPCC | 31010073 | 小品种钢卷 | 0.762-SPCC |  | 20 | MO002318 | MO002318-001-01 | HJDM001 | 东方小品种钢前处理 0.762（硬度185-235HV，粗糙度0.075-0.5μm，抗拉强度590-760MPa,厚度公差0.747-0.777μm) | 12925 | 2024-08-03 | 2024-08-10 | 5 | 2024-08-09 22:26:46 | 2024-08-09 22:27:27 | 江苏东方九天新能源材料有限公司 | 278161 | 刘爱民 |  |  | 1.2 | 1050 | 650 | 1 | DL12240800011 | 海金杜门：厚度公差：±0.015，HV185-235,粗糙度0.075-0.5μM，抗拉590-760MPA |  | X细划伤(),A暗线印(),S色差条印(),Z振纹() |  |  | 52 | 1
铬钝化 | JG1224070466 | JG1224070466 | 东方铬钝化750 | 合格 | 让步接收 | 乙 | 李澍 | 5050 | 5045 | 0.999 | 7090 | 0.15 | 610 | 0.15镀铬量80-100 | 操边轻黄 | 30210011 | 光亮卷 | 0.15-SPCC | 30110011 | 铬钝化卷 | 0.15-SPCC |  | 10 | MO002427 | MO002427-005 | GDH001 | 铬钝化模板 | 5050 | 2024-08-07 | 2024-08-07 | 5 | 2024-08-09 19:34:22 | 2024-08-09 20:06:39 | 江苏东方九天新能源材料有限公司 | 282853 | 李澍 |  |  | 0.15 | 7060 | 610 | 1 | JG1224070466 |  | 1 | 色差 白斑 辊印 条印 操边轻黄 | 是 | 是 | 32 | 5
最终脱脂 | DL00240700662 | DL0024070066 | 东方950脱脂1# | 合格 | 合格品 | 甲 | 关莫平,王建军 | 6060 | 5980 | 0.9868 | 7940 | 0.16 | 610 | 苏州高质行：脱脂(单位张力3.4）、转退火 |  | 20100023 | 轧硬 | 0.4*610-SPCC | 31010010 | 小品种钢卷 | 0.15-SPCC |  | 40 | MO002263 | MO002263-001-02 | XPZG001 | 小品种钢前处理模板 | 12285 | 2024-08-02 | 2024-08-10 | 3 | 2024-08-09 19:42:43 | 2024-08-09 19:57:15 | 江苏东方九天新能源材料有限公司 | 275350 | 王建军 |  |  | 0.16 | 7980 | 610 | 1 | DL00240700662 | 苏州高质行（0.15*610）：厚度公差：+/-0.01MM，HV90-120,粗糙度0.2-0.4μM,光面。单卷重量740-880KG,平整后转分剪 |  |  |  |  | 13955 | 1
最终冷轧 | DL00240700651 | DL0024070065 | 东方650轧机 | 合格 | 合格品 | 甲 | 关颜伟 | 6160 | 6110 | 0.9919 | 8450 | 0.15 | 610 | 东莞鸿力：650轧机用普光辊Ra0.2-0.3μm轧制0.15mm（0.4-0.3-0.23-0.18-0.15）厚度公差：0.15-0.155mm、转脱脂 | A暗线印(暗线印，不齐处因轧制力小打滑) | 20100023 | 轧硬 | 0.4*610-SPCC | 31010010 | 小品种钢卷 | 0.15-SPCC |  | 30 | MO002265 | MO002265-001-01 | XPZG001 | 小品种钢前处理模板 | 12285 | 2024-08-02 | 2024-08-14 | 3 | 2024-08-09 19:55:35 | 2024-08-09 19:56:57 | 江苏东方九天新能源材料有限公司 | 275357 | 关颜伟 |  |  | 0.4 | 3250 | 610 | 1 | DL00240700651 | 东莞鸿力：（0.15*610）厚度+0/-0.01mm，HV90-110 ,粗糙度≤0.15um，卷重在2-3.5吨 |  | A暗线印(暗线印，不齐处因轧制力小打滑) |  |  |  | 1
铬钝化 | JG1224070458 | JG1224070458 | 东方铬钝化750 | 合格 | 合格品 | 乙 | 李澍 | 5016 | 4999 | 0.9966 | 7050 | 0.15 | 610 | 镀铬量80-100 |  | 30210011 | 光亮卷 | 0.15-SPCC | 30110011 | 铬钝化卷 | 0.15-SPCC |  | 10 | MO002348 | MO002348-004 | GDH001 | 铬钝化模板 | 5016 | 2024-08-05 | 2024-08-05 | 5 | 2024-08-09 19:33:44 | 2024-08-09 19:34:13 | 江苏东方九天新能源材料有限公司 | 280392 | 李澍 |  |  | 0.15 | 7020 | 610 | 1 | JG1224070458 |  | 1 | 白斑 辊印 色差 条印 | 是 | 是 | 1 | 4
最终冷轧 | DL1224070023 | DL1224070023 | 东方650轧机 | 合格 | 合格品 | 甲 | 徐炜 | 5910 | 5880 | 0.9949 | 1750 | 0.76 | 570 | 海金杜门：650轧机用普光辊Ra0.2-0.3μm轧制0.76mm（1.2-0.95-0.80-0.76）厚度公差：0.765-0.770mm，硬度185-235HV，抗拉强度590-760MPa,轧机轧制时从南边卸料确保产品无肋浪，合格转750平整 | X细划伤(细划伤),A暗线印(下表面暗线印),Z振纹(轻振纹),H横辊印(横辊印强光下明显),B白斑(偶有白斑),S色差(色差) | 20100146 | 轧硬 | 1.2*570-SPCC | 31010073 | 小品种钢卷 | 0.762-SPCC |  | 20 | MO002193 | MO002193-003 | HJDM001 | 东方小品种钢前处理 0.762（海金杜门：硬度185-235HV，粗糙度0.075-0.5μm，抗拉强度590-760MPa,厚度公差0.747-0.777μm) | 5925 | 2024-07-29 | 2024-08-10 | 5 | 2024-08-09 19:29:26 | 2024-08-09 19:31:10 | 江苏东方九天新能源材料有限公司 | 234673 | 徐炜 |  |  | 1.2 | 1100 | 570 | 1 | DL1224070023 | 海金杜门：（0.762*570）厚度公差：±0.015，HV185-235,粗糙度0.075-0.5μM，抗拉590-760MPA |  | X细划伤(细划伤),A暗线印(下表面暗线印),Z振纹(轻振纹),H横辊印(横辊印强光下明显),B白斑(偶有白斑),S色差(色差) | 否 | 否 | 27 | 3
最终冷轧 | JG12240704112 | JG1224070411 | 东方850轧机 | 合格 | 合格品 | 甲 | 吴宏林 | 3400 | 3400 | 1 | 6280 | 0.1 | 710 | 850轧机普光辊(Ra0.4-0.6μm)轧制0.1mm(0.4-0.25-0.15-0.115-0.1) |  | 20100028 | 轧硬 | 0.4*710-SPCC | 30210015 | 光亮卷 | 0.1-SPCC |  | 30 | MO001989 | MO001989-003-02 | GLJ002 | 东方光亮卷前处理（0.4轧0.1mm) | 13685 | 2024-07-24 | 2024-08-08 | 3 | 2024-08-09 18:48:02 | 2024-08-09 18:49:17 | 江苏东方九天新能源材料有限公司 |  | 吴宏林 |  | 1 | 0.1 | 6280 | 710 | 1 | JG12240704112 | 轧0.1，米数控制在24900-25000米，脱脂平均分包 |  |  |  |  | 5386 | 3
最终冷轧 | JG12240704111 | JG1224070411 | 东方850轧机 | 合格 | 合格品 | 甲 | 吴宏林 | 9100 | 9100 | 1 | 17000 | 0.1 | 710 | 850轧机普光辊(Ra0.4-0.6μm)轧制0.1mm(0.4-0.25-0.15-0.115-0.1) |  | 20100028 | 轧硬 | 0.4*710-SPCC | 30210015 | 光亮卷 | 0.1-SPCC |  | 30 | MO001989 | MO001989-003-01 | GLJ002 | 东方光亮卷前处理（0.4轧0.1mm) | 13685 | 2024-07-24 | 2024-08-08 | 3 | 2024-08-09 18:48:02 | 2024-08-09 18:49:17 | 江苏东方九天新能源材料有限公司 |  | 吴宏林 |  | 1 | 0.1 | 17000 | 710 | 1 | JG12240704111 | 轧0.1，米数控制在24900-25000米，脱脂平均分包 |  |  |  |  | 5386 | 3
最终脱脂 | DL00240700661 | DL0024070066 | 东方950脱脂1# | 合格 | 合格品 | 甲 | 关莫平,王建军 | 6100 | 6050 | 0.9918 | 7950 | 0.16 | 610 | 苏州高质行：脱脂(单位张力3.4）、转退火 |  | 20100023 | 轧硬 | 0.4*610-SPCC | 31010010 | 小品种钢卷 | 0.15-SPCC |  | 40 | MO002263 | MO002263-001-01 | XPZG001 | 小品种钢前处理模板 | 12285 | 2024-08-02 | 2024-08-10 | 3 | 2024-08-09 18:32:32 | 2024-08-09 18:38:17 | 江苏东方九天新能源材料有限公司 | 275350 | 王建军 |  |  | 0.16 | 8000 | 610 | 1 | DL00240700661 | 苏州高质行（0.15*610）：厚度公差：+/-0.01MM，HV90-120,粗糙度0.2-0.4μM,光面。单卷重量740-880KG,平整后转分剪 |  |  |  |  | 13955 | 1
铬钝化 | JG12240704712 | JG1224070471 | 东方铬钝化750 | 合格 | 合格品 | 乙 | 李澍 | 3399 | 3399 | 1 | 4830 | 0.15 | 610 | 0.15镀铬量80-100 |  | 30210011 | 光亮卷 | 0.15-SPCC | 30110011 | 铬钝化卷 | 0.15-SPCC |  | 10 | MO002427 | MO002427-003-02 | GDH001 | 铬钝化模板 | 6750 | 2024-08-07 | 2024-08-07 | 5 | 2024-08-09 17:50:05 | 2024-08-09 18:21:51 | 江苏东方九天新能源材料有限公司 |  | 李澍 |  | 1 | 0.15 | 4830 | 610 | 1 | JG12240704712 |  | 1 |  | 是 | 是 | 46 | 3
铬钝化 | JG12240704711 | JG1224070471 | 东方铬钝化750 | 合格 | 合格品 | 乙 | 李澍 | 3317 | 3317 | 1 | 4730 | 0.15 | 610 | 0.15镀铬量80-100 |  | 30210011 | 光亮卷 | 0.15-SPCC | 30110011 | 铬钝化卷 | 0.15-SPCC |  | 10 | MO002427 | MO002427-003-01 | GDH001 | 铬钝化模板 | 6750 | 2024-08-07 | 2024-08-07 | 5 | 2024-08-09 17:50:05 | 2024-08-09 18:21:51 | 江苏东方九天新能源材料有限公司 |  | 李澍 |  | 1 | 0.15 | 4730 | 610 | 1 | JG12240704711 |  | 1 |  | 是 | 是 | 46 | 3
铬钝化 | JG1224070526 | JG1224070526 | 东方铬钝化750 | 合格 | 合格品 | 乙 | 李澍 | 5184 | 5175 | 0.9983 | 7210 | 0.15 | 610 | 镀铬量80-100 |  | 30210011 | 光亮卷 | 0.15-SPCC | 30110011 | 铬钝化卷 | 0.15-SPCC |  | 10 | MO002348 | MO002348-007 | GDH001 | 铬钝化模板 | 5184 | 2024-08-05 | 2024-08-05 | 5 | 2024-08-09 17:47:33 | 2024-08-09 17:48:39 | 江苏东方九天新能源材料有限公司 | 280399 | 李澍 |  |  | 0.15 | 7170 | 610 | 1 | JG1224070526 |  | 1 | 白斑 辊印 色差 | 是 | 是 | 1 | 7
最终冷轧 | DL1224070030 | DL1224070030 | 东方650轧机 | 合格 | 合格品 | 甲 | 顾峰 | 5925 | 5900 | 0.9958 | 1750 | 0.762 | 570 | 海金杜门：650轧机用普光辊Ra0.2-0.3μm轧制0.76mm（1.2-0.95-0.80-0.76）厚度公差：0.765-0.770mm，硬度185-235HV，抗拉强度590-760MPa,轧机轧制时从南边卸料确保产品无肋浪，合格转750平整 | X细划伤(细划伤、),A暗线印(下表面暗线印),H横辊印(横辊印强光下明显),B白斑(白斑),S色差(色差) | 20100146 | 轧硬 | 1.2*570-SPCC | 31010073 | 小品种钢卷 | 0.762-SPCC |  | 20 | MO002193 | MO002193-006 | HJDM001 | 东方小品种钢前处理 0.762（海金杜门：硬度185-235HV，粗糙度0.075-0.5μm，抗拉强度590-760MPa,厚度公差0.747-0.777μm) | 5940 | 2024-07-29 | 2024-08-10 | 5 | 2024-08-09 17:45:31 | 2024-08-09 17:47:08 | 江苏东方九天新能源材料有限公司 | 234676 | 顾峰 |  |  | 1.2 | 1110 | 570 | 1 | DL1224070030 | 海金杜门：（0.762*570）厚度公差：±0.015，HV185-235,粗糙度0.075-0.5μM，抗拉590-760MPA |  | X细划伤(细划伤、),A暗线印(下表面暗线印),H横辊印(横辊印强光下明显),B白斑(白斑),S色差(色差) | 否 | 否 | 33 | 6
镍钝化 | DL002407003913 | DL00240700391 | 东方镍钝化750 | 合格 | 合格品 | 甲 | 王贺阳 | 1936 | 1936 | 1 | 2040 | 0.203 | 590 | 东莞海金杜门：750镍钝化工段镀镍，镍层要求A＞1.9μm，B＞1.27μm，上铁管芯，转东方退火工段 |  | 20600001 | 镍钝化卷半成品 | 0.203-SPCC | 31310012 | 镍钝化卷 | 0.203-SPCC |  | 10 | MO002482 | MO002482-001-03 | NDH001 | 镍钝化模板 | 5710 | 2024-08-09 | 2024-08-09 | 5 | 2024-08-09 12:22:14 | 2024-08-09 17:45:32 | 江苏东方九天新能源材料有限公司 |  | 王贺阳 |  | 1 | 0.203 | 2040 | 590 | 1 | DL002407003913 | 海金杜门：（0.203*590）厚度±0.01，HV90-110,粗糙度0.075-0.5，镍层厚度≥1.9μM/1.27μM |  | Y氧化边(来料双边氧化边色差板面偶有挫划伤来料尾20米顶伤划伤挫伤 停机印) 来料尾50m传侧5cm边浪重 |  |  | 2284 | 1
镍钝化 | DL002407003912 | DL00240700391 | 东方镍钝化750 | 合格 | 合格品 | 甲 | 王贺阳 | 1926 | 1926 | 1 | 2030 | 0.203 | 590 | 东莞海金杜门：750镍钝化工段镀镍，镍层要求A＞1.9μm，B＞1.27μm，上铁管芯，转东方退火工段 | Y氧化边(来料双边氧化边色差板面偶有挫划伤) | 20600001 | 镍钝化卷半成品 | 0.203-SPCC | 31310012 | 镍钝化卷 | 0.203-SPCC |  | 10 | MO002482 | MO002482-001-02 | NDH001 | 镍钝化模板 | 5710 | 2024-08-09 | 2024-08-09 | 5 | 2024-08-09 12:22:14 | 2024-08-09 17:45:32 | 江苏东方九天新能源材料有限公司 |  | 王贺阳 |  | 1 | 0.203 | 2030 | 590 | 1 | DL002407003912 | 海金杜门：（0.203*590）厚度±0.01，HV90-110,粗糙度0.075-0.5，镍层厚度≥1.9μM/1.27μM |  | Y氧化边(来料双边氧化边色差板面偶有挫划伤来料955米板面中间顶伤) |  |  | 2284 | 1
镍钝化 | DL002407003911 | DL00240700391 | 东方镍钝化750 | 合格 | 合格品 | 甲 | 王贺阳 | 1926 | 1926 | 1 | 2030 | 0.203 | 590 | 东莞海金杜门：750镍钝化工段镀镍，镍层要求A＞1.9μm，B＞1.27μm，上铁管芯，转东方退火工段 | Y氧化边(来料双边氧化色差板面偶有挫划伤来料内20米顶伤划伤挫伤) | 20600001 | 镍钝化卷半成品 | 0.203-SPCC | 31310012 | 镍钝化卷 | 0.203-SPCC |  | 10 | MO002482 | MO002482-001-01 | NDH001 | 镍钝化模板 | 5710 | 2024-08-09 | 2024-08-09 | 5 | 2024-08-09 12:22:14 | 2024-08-09 17:45:32 | 江苏东方九天新能源材料有限公司 |  | 王贺阳 |  | 1 | 0.203 | 2030 | 590 | 1 | DL002407003911 | 海金杜门：（0.203*590）厚度±0.01，HV90-110,粗糙度0.075-0.5，镍层厚度≥1.9μM/1.27μM |  | Y氧化边(来料双边氧化色差板面偶有挫划伤来料内20米顶伤划伤挫伤) |  |  | 2284 | 1
分剪 | DL1224070048/6 | DL1224070048 | 东方分剪5# | 合格 | 合格品 | 甲 | 樊小兵 | 0 | 255 |  | 0 | 0.13 | 173.2 | 1.排刀168*2+172.5切1.7吨 首钢SPCC 此单发浙江银轮 HV100±10.毛化面轻涂油 0.2/0.3管芯500mm,0.13管芯400mm，宽度公差+/-0.2mm，厚度公差+/-0.01mm |  | 31010007 | 小品种钢卷 | 0.13-SPCC | 31020008 | 小品种钢分切带 | 0.13-SPCC |  | 10 | MO002483 | MO002483-001-06 | FJ001 | 分剪模板 | 4340 | 2024-08-09 | 2024-08-09 | 3 | 2024-08-09 17:24:30 | 2024-08-09 17:25:57 | 江苏东方九天新能源材料有限公司 |  | 樊小兵 |  | 1 | 0.13 | 0 | 173.2 | 1 | DL1224070048/6 | 1.排刀168*2+172.5切1.7吨 首钢SPCC 此单发浙江银轮 HV100±10.毛化面轻涂油 0.2/0.3管芯500mm,0.13管芯400mm，宽度公差+/-0.2mm，厚度公差+/-0.01mm | 1 |  | 是 | 是 | 1 | 1
分剪 | DL1224070048/5 | DL1224070048 | 东方分剪5# | 合格 | 合格品 | 甲 | 樊小兵 | 0 | 251 |  | 0 | 0.13 | 168 | 1.排刀168*2+172.5切1.7吨 首钢SPCC 此单发浙江银轮 HV100±10.毛化面轻涂油 0.2/0.3管芯500mm,0.13管芯400mm，宽度公差+/-0.2mm，厚度公差+/-0.01mm |  | 31010007 | 小品种钢卷 | 0.13-SPCC | 31020008 | 小品种钢分切带 | 0.13-SPCC |  | 10 | MO002483 | MO002483-001-05 | FJ001 | 分剪模板 | 4340 | 2024-08-09 | 2024-08-09 | 3 | 2024-08-09 17:24:30 | 2024-08-09 17:25:57 | 江苏东方九天新能源材料有限公司 |  | 樊小兵 |  | 1 | 0.13 | 0 | 168 | 1 | DL1224070048/5 | 1.排刀168*2+172.5切1.7吨 首钢SPCC 此单发浙江银轮 HV100±10.毛化面轻涂油 0.2/0.3管芯500mm,0.13管芯400mm，宽度公差+/-0.2mm，厚度公差+/-0.01mm | 1 |  | 是 | 是 | 1 | 1
分剪 | DL1224070048/4 | DL1224070048 | 东方分剪5# | 合格 | 合格品 | 甲 | 樊小兵 | 0 | 252 |  | 0 | 0.13 | 168 | 1.排刀168*2+172.5切1.7吨 首钢SPCC 此单发浙江银轮 HV100±10.毛化面轻涂油 0.2/0.3管芯500mm,0.13管芯400mm，宽度公差+/-0.2mm，厚度公差+/-0.01mm |  | 31010007 | 小品种钢卷 | 0.13-SPCC | 31020008 | 小品种钢分切带 | 0.13-SPCC |  | 10 | MO002483 | MO002483-001-04 | FJ001 | 分剪模板 | 4340 | 2024-08-09 | 2024-08-09 | 3 | 2024-08-09 17:24:30 | 2024-08-09 17:25:57 | 江苏东方九天新能源材料有限公司 |  | 樊小兵 |  | 1 | 0.13 | 0 | 168 | 1 | DL1224070048/4 | 1.排刀168*2+172.5切1.7吨 首钢SPCC 此单发浙江银轮 HV100±10.毛化面轻涂油 0.2/0.3管芯500mm,0.13管芯400mm，宽度公差+/-0.2mm，厚度公差+/-0.01mm | 1 |  | 是 | 是 | 1 | 1
分剪 | DL1224070048/3 | DL1224070048 | 东方分剪5# | 合格 | 合格品 | 甲 | 樊小兵 | 0 | 250 |  | 0 | 0.13 | 173.2 | 1.排刀168*2+172.5切1.7吨 首钢SPCC 此单发浙江银轮 HV100±10.毛化面轻涂油 0.2/0.3管芯500mm,0.13管芯400mm，宽度公差+/-0.2mm，厚度公差+/-0.01mm |  | 31010007 | 小品种钢卷 | 0.13-SPCC | 31020008 | 小品种钢分切带 | 0.13-SPCC |  | 10 | MO002483 | MO002483-001-03 | FJ001 | 分剪模板 | 4340 | 2024-08-09 | 2024-08-09 | 3 | 2024-08-09 17:24:30 | 2024-08-09 17:25:57 | 江苏东方九天新能源材料有限公司 |  | 樊小兵 |  | 1 | 0.13 | 0 | 173.2 | 1 | DL1224070048/3 | 1.排刀168*2+172.5切1.7吨 首钢SPCC 此单发浙江银轮 HV100±10.毛化面轻涂油 0.2/0.3管芯500mm,0.13管芯400mm，宽度公差+/-0.2mm，厚度公差+/-0.01mm | 1 |  | 是 | 是 | 1 | 1
分剪 | DL1224070048/2 | DL1224070048 | 东方分剪5# | 合格 | 合格品 | 甲 | 樊小兵 | 0 | 245 |  | 0 | 0.13 | 168 | 1.排刀168*2+172.5切1.7吨 首钢SPCC 此单发浙江银轮 HV100±10.毛化面轻涂油 0.2/0.3管芯500mm,0.13管芯400mm，宽度公差+/-0.2mm，厚度公差+/-0.01mm |  | 31010007 | 小品种钢卷 | 0.13-SPCC | 31020008 | 小品种钢分切带 | 0.13-SPCC |  | 10 | MO002483 | MO002483-001-02 | FJ001 | 分剪模板 | 4340 | 2024-08-09 | 2024-08-09 | 3 | 2024-08-09 17:24:30 | 2024-08-09 17:25:57 | 江苏东方九天新能源材料有限公司 |  | 樊小兵 |  | 1 | 0.13 | 0 | 168 | 1 | DL1224070048/2 | 1.排刀168*2+172.5切1.7吨 首钢SPCC 此单发浙江银轮 HV100±10.毛化面轻涂油 0.2/0.3管芯500mm,0.13管芯400mm，宽度公差+/-0.2mm，厚度公差+/-0.01mm | 1 |  | 是 | 是 | 1 | 1
分剪 | DL1224070048/1 | DL1224070048 | 东方分剪5# | 合格 | 合格品 | 甲 | 樊小兵 | 0 | 246 |  | 0 | 0.13 | 168 | 1.排刀168*2+172.5切1.7吨 首钢SPCC 此单发浙江银轮 HV100±10.毛化面轻涂油 0.2/0.3管芯500mm,0.13管芯400mm，宽度公差+/-0.2mm，厚度公差+/-0.01mm |  | 31010007 | 小品种钢卷 | 0.13-SPCC | 31020008 | 小品种钢分切带 | 0.13-SPCC |  | 10 | MO002483 | MO002483-001-01 | FJ001 | 分剪模板 | 4340 | 2024-08-09 | 2024-08-09 | 3 | 2024-08-09 17:24:30 | 2024-08-09 17:25:57 | 江苏东方九天新能源材料有限公司 |  | 樊小兵 |  | 1 | 0.13 | 0 | 168 | 1 | DL1224070048/1 | 1.排刀168*2+172.5切1.7吨 首钢SPCC 此单发浙江银轮 HV100±10.毛化面轻涂油 0.2/0.3管芯500mm,0.13管芯400mm，宽度公差+/-0.2mm，厚度公差+/-0.01mm | 1 |  | 是 | 是 | 1 | 1
最终脱脂 | DL1224070075 | DL1224070075 | 东方950脱脂1# | 合格 | 合格品 | 甲 | 关莫平,王建军 | 5700 | 5635 | 0.9886 | 2420 | 0.52 | 565 | 昆山富维:脱脂(单位张力4.8）、转退火 |  | 20100125 | 轧硬 | 1.2*565-SPCC | 31010053 | 小品种钢卷 | 0.52-SPCC |  | 30 | MO001949 | MO001949-001 | XPZG001 | 小品种钢前处理模板 | 5765 | 2024-07-23 | 2024-08-05 | 5 | 2024-08-09 16:51:41 | 2024-08-09 17:24:47 | 江苏东方九天新能源材料有限公司 | 255254 | 王建军 |  |  | 0.52 | 2450 | 565 | 1 | DL1224070075 | 昆山富维：（0.52*565）厚度公差：+/-0.005mm，HV80-110,粗糙度0.5-0.7um,卷重2-3吨，取A4纸贴打包后贴外面 |  |  | 否 | 否 | 1663 | 1
最终平整 | DL1224070022 | DL1224070022 | 东方750平整 | 合格 | 让步接收 | 甲 | 丁振,龚政 | 5500 | 5230 | 0.9509 | 1560 | 0.762 | 570 | 海金杜门：750平整用普光辊Ra0.2-0.3μm平整，硬度185-235HV，粗糙度0.075-0.5μm，抗拉强度590-760MPa,厚度公差0.747-0.777μm | 多条暗线印，振纹，白斑，针尖印，横条印，版型差 |  |  |  | 31010073 | 小品种钢卷 | 0.762-SPCC |  | 30 | MO002193 | MO002193-002 | HJDM001 | 东方小品种钢前处理 0.762（海金杜门：硬度185-235HV，粗糙度0.075-0.5μm，抗拉强度590-760MPa,厚度公差0.747-0.777μm) | 5535 | 2024-07-29 | 2024-08-10 | 5 | 2024-08-09 17:07:01 | 2024-08-09 17:08:25 | 江苏东方九天新能源材料有限公司 | 234672 | 丁振 |  |  | 0.762 | 1600 | 570 | 1 | DL1224070022 | 海金杜门：（0.762*570）厚度公差：±0.015，HV185-235,粗糙度0.075-0.5μM，抗拉590-760MPA | 1 | A暗线印(来料多条暗线印),Z振纹(来料振纹，白斑，针尖印),H横辊印(来料横条印，版型差) | 是 | 是 | 63 | 2
平整翻包 | JG12240704012 | JG1224070401 | 东方1150平整 | 待判定 |  | 甲 | 刘飞,宋红飞 | 6760 | 6760 | 1 | 12530 | 0.099 | 710 | 翻包喊质检确认 | 传边30CM内轻微松花印，尾部80米传565MM孔洞（0.22mm2） |  |  |  | 30210015 | 光亮卷 | 0.1-SPCC |  | 70 | MO001831 | MO001831-013-02 | GLJ002 | 东方光亮卷前处理（0.4轧0.1mm) | 13690 | 2024-07-19 | 2024-07-19 | 3 | 2024-08-09 16:06:58 | 2024-08-09 16:45:00 | 江苏东方九天新能源材料有限公司 | 250537 | 宋红飞 |  |  | 0.1 | 12630 | 710 | 1 | JG12240704012 | 轧0.1；米数控制在25100-25200，脱脂平均分包 | 1 | 传边30CM内轻微·松花印，尾部80米传565MM一个孔洞【0.22平方毫米】 |  |  | 6843 | 13
最终平整 | DL12240800022 | DL1224080002 | 东方750平整 | 合格 | 让步接收 | 甲 | 丁振,龚政 | 5600 | 5260 | 0.9393 | 1580 | 0.762 | 570 | 海金杜门：750平整用普光辊Ra0.2-0.3μm平整，硬度185-235HV，粗糙度0.075-0.5μm，抗拉强度590-760MPa,厚度公差0.747-0.777μm | 多条暗线印，振纹，版型差，横条印，白斑，针尖印 |  |  |  | 31010073 | 小品种钢卷 | 0.762-SPCC |  | 30 | MO002317 | MO002317-001-02 | HJDM001 | 东方小品种钢前处理 0.762（硬度185-235HV，粗糙度0.075-0.5μm，抗拉强度590-760MPa,厚度公差0.747-0.777μm) | 11345 | 2024-08-03 | 2024-08-03 | 5 | 2024-08-09 16:42:58 | 2024-08-09 16:44:19 | 江苏东方九天新能源材料有限公司 | 278152 | 丁振 |  |  | 0.762 | 1630 | 570 | 1 | DL12240800022 | 海金杜门：厚度公差：±0.015，HV185-235,粗糙度0.075-0.5μM，抗拉590-760MPA | 1 | A暗线印(来料多条暗线印),Z振纹(来料振纹，版型差),H横辊印(来料横条印，白斑，针尖印) | 是 | 是 | 94 | 1
最终脱脂 | DL1224070047 | DL1224070047 | 东方950脱脂1# | 合格 | 合格品 | 甲 | 关莫平,王建军 | 4470 | 4420 | 0.9888 | 2380 | 0.45 | 533 | 昆山富维:脱脂(单位张力5.8）、转退火 |  | 20100067 | 轧硬 | 0.6*533-SPCC | 31010046 | 小品种钢卷 | 0.45-SPCC |  | 30 | MO001946 | MO001946-004 | XPZG001 | 小品种钢前处理模板 | 4525 | 2024-07-23 | 2024-08-02 | 5 | 2024-08-09 16:23:19 | 2024-08-09 16:43:38 | 江苏东方九天新能源材料有限公司 | 255246 | 王建军 |  |  | 0.45 | 2400 | 533 | 1 | DL1224070047 | 昆山富维：（0.45*533）厚度公差：+0/-0.012mm，HV80-120,粗糙度0.8-1.0um,光泽度50-150GU(纵向）卷重2-3吨，取A4纸贴打包后贴外面 |  |  | 否 | 否 | 1641 | 4
最终脱脂 | DL1224070044 | DL1224070044 | 东方950脱脂1# | 合格 | 合格品 | 甲 | 关莫平,王建军 | 4470 | 4450 | 0.9955 | 2375 | 0.45 | 533 | 昆山富维:脱脂(单位张力5.8）、转退火 |  | 20100067 | 轧硬 | 0.6*533-SPCC | 31010046 | 小品种钢卷 | 0.45-SPCC |  | 30 | MO001946 | MO001946-003 | XPZG001 | 小品种钢前处理模板 | 4525 | 2024-07-23 | 2024-08-02 | 5 | 2024-08-09 15:45:00 | 2024-08-09 16:23:06 | 江苏东方九天新能源材料有限公司 | 255244 | 王建军 |  |  | 0.45 | 2390 | 533 | 1 | DL1224070044 | 昆山富维：（0.45*533）厚度公差：+0/-0.012mm，HV80-120,粗糙度0.8-1.0um,光泽度50-150GU(纵向）卷重2-3吨，取A4纸贴打包后贴外面 |  |  | 否 | 否 | 1561 | 3
最终冷轧 | DL1224070029 | DL1224070029 | 东方650轧机 | 合格 | 合格品 | 甲 | 徐炜 | 5930 | 5900 | 0.9949 | 1750 | 0.762 | 570 | 海金杜门：650轧机用普光辊Ra0.2-0.3μm轧制0.76mm（1.2-0.95-0.80-0.76）厚度公差：0.765-0.770mm，硬度185-235HV，抗拉强度590-760MPa,轧机轧制时从南边卸料确保产品无肋浪，合格转750平整 | X细划伤(细划伤),A暗线印(暗线印),Z振纹(轻振纹),H横辊印(横辊印强光下明显),S色差(色差) | 20100146 | 轧硬 | 1.2*570-SPCC | 31010073 | 小品种钢卷 | 0.762-SPCC |  | 20 | MO002193 | MO002193-005 | HJDM001 | 东方小品种钢前处理 0.762（海金杜门：硬度185-235HV，粗糙度0.075-0.5μm，抗拉强度590-760MPa,厚度公差0.747-0.777μm) | 5950 | 2024-07-29 | 2024-08-10 | 5 | 2024-08-09 16:17:28 | 2024-08-09 16:19:49 | 江苏东方九天新能源材料有限公司 | 234675 | 徐炜 |  |  | 1.2 | 1110 | 570 | 1 | DL1224070029 | 海金杜门：（0.762*570）厚度公差：±0.015，HV185-235,粗糙度0.075-0.5μM，抗拉590-760MPA |  | X细划伤(细划伤),A暗线印(暗线印),Z振纹(轻振纹),H横辊印(横辊印强光下明显),S色差(色差) | 否 | 否 | 6 | 5
最终平整 | DL1224070021 | DL1224070021 | 东方750平整 | 合格 | 让步接收 | 甲 | 丁振,龚政 | 5620 | 5365 | 0.9546 | 1600 | 0.762 | 570 | 海金杜门：750平整用普光辊Ra0.2-0.3μm平整，硬度185-235HV，粗糙度0.075-0.5μm，抗拉强度590-760MPa,厚度公差0.747-0.777μm | A暗线印(来料多条暗线印),Z振纹(来料振纹，白斑，针尖印),H横辊印(来料横条印，版型差),C挫伤(来料整卷搓伤小点) |  |  |  | 31010073 | 小品种钢卷 | 0.762-SPCC |  | 30 | MO002193 | MO002193-001 | HJDM001 | 东方小品种钢前处理 0.762（海金杜门：硬度185-235HV，粗糙度0.075-0.5μm，抗拉强度590-760MPa,厚度公差0.747-0.777μm) | 5665 | 2024-07-29 | 2024-08-10 | 5 | 2024-08-09 15:01:47 | 2024-08-09 16:04:56 | 江苏东方九天新能源材料有限公司 | 234671 | 丁振 |  |  | 0.762 | 1680 | 570 | 1 | DL1224070021 | 海金杜门：（0.762*570）厚度公差：±0.015，HV185-235,粗糙度0.075-0.5μM，抗拉590-760MPA | 1 | A暗线印(来料多条暗线印),Z振纹(来料振纹，白斑，针尖印),H横辊印(来料横条印，版型差),C挫伤(来料整卷搓伤小点) | 是 | 是 | 100 | 1
平整翻包 | JG12240703802 | JG1224070380 | 东方1150平整 | 待判定 |  | 甲 | 刘飞,宋红飞 | 5770 | 5760 | 0.9983 | 10360 | 0.102 | 710 | 翻包确认有无叠带 | 传边20CM轻微花辊印，1000-6700少许油斑（压辊油缸坏） |  |  |  | 30210015 | 光亮卷 | 0.1-SPCC |  | 70 | MO001989 | MO001989-002-02 | GLJ002 | 东方光亮卷前处理（0.4轧0.1mm) | 13725 | 2024-07-24 | 2024-08-08 | 3 | 2024-08-09 15:43:43 | 2024-08-09 15:51:23 | 江苏东方九天新能源材料有限公司 | 256307 | 宋红飞 |  |  | 0.1 | 10460 | 710 | 1 | JG12240703802 | 轧0.1，米数控制在24900-25000米，脱脂平均分包 | 1 | 传边20CM轻微花辊印，1000-6700油斑【少许，压辊油缸坏】 |  |  |  | 2
连退 | 1424817310112 | 14248173101 | 东方连退 | 其他入库 | 报废品 | 甲 | 丁波,黄海斌,黄明,叶明东,虞梦龙 | 740 | 740 | 1 | 340 | 0.3 | 910 | 样品：东方连退（见工艺单），转东方1150平整 |  |  |  |  | 31310037 | 镍钝化卷 | 0.3-BDCK |  | 20 | MO001995 | MO001995-001-01-02 | NDH001 | 镍钝化模板 | 8410 | 2024-07-24 | 2024-07-30 | 5 | 2024-08-09 14:11:47 | 2024-08-09 15:48:19 | 江苏东方九天新能源材料有限公司 |  | 何冬儿 |  | 1 | 0.3 | 340 | 910 | 1 | 1424817310112 | 样品订单：（0.3*910）镀1000米转连退，抗拉强度≥360MPa；屈服强度:≥240MPa，延伸率:≥31%；镍层: 1.1±0.2/3.2±0.5um；硬度: HV0.2=160±30粗糙度: Ra≤1.0um；镍层结合力:无镍粉镍块脱落；毛刺高度:≤20um；盐雾测试:9级 | 1 | 来料板面条印色差，尾部10米挫伤划伤 | 是 | 是 | 159 | 1
连退 | 1424817310111 | 14248173101 | 东方连退 | 其他入库 | 报废品 | 甲 | 丁波,黄海斌,黄明,叶明东,虞梦龙 | 1530 | 1530 | 1 | 725 | 0.3 | 910 | 样品：东方连退（见工艺单），转东方1150平整 | 来料色差条印，尾部10米挫伤划伤 |  |  |  | 31310037 | 镍钝化卷 | 0.3-BDCK |  | 20 | MO001995 | MO001995-001-01-01 | NDH001 | 镍钝化模板 | 8410 | 2024-07-24 | 2024-07-30 | 5 | 2024-08-09 14:11:47 | 2024-08-09 15:48:19 | 江苏东方九天新能源材料有限公司 |  | 何冬儿 |  | 1 | 0.3 | 725 | 910 | 1 | 1424817310111 | 样品订单：（0.3*910）镀1000米转连退，抗拉强度≥360MPa；屈服强度:≥240MPa，延伸率:≥31%；镍层: 1.1±0.2/3.2±0.5um；硬度: HV0.2=160±30粗糙度: Ra≤1.0um；镍层结合力:无镍粉镍块脱落；毛刺高度:≤20um；盐雾测试:9级 | 1 | 来料色差条印，尾部10米挫伤划伤，中部打皱 | 是 | 是 | 159 | 1
铬钝化 | JG12240705112 | JG1224070511 | 东方铬钝化750 | 合格 | 合格品 | 乙 | 李澍 | 3045 | 3045 | 1 | 6670 | 0.1 | 610 | 0.15镀铬量80-100 |  | 30210015 | 光亮卷 | 0.1-SPCC | 30110014 | 铬钝化卷 | 0.1-SPCC |  | 10 | MO002427 | MO002427-022-02 | GDH001 | 铬钝化模板 | 4600 | 2024-08-07 | 2024-08-07 | 5 | 2024-08-09 15:46:54 | 2024-08-09 15:47:34 | 江苏东方九天新能源材料有限公司 |  | 李澍 |  | 1 | 0.1 | 6670 | 610 | 1 | JG12240705112 |  | 1 |  | 是 | 是 | 1 | 22
铬钝化 | JG12240705111 | JG1224070511 | 东方铬钝化750 | 合格 | 合格品 | 乙 | 李澍 | 1549 | 1549 | 1 | 3370 | 0.1 | 610 | 0.15镀铬量80-100 |  | 30210015 | 光亮卷 | 0.1-SPCC | 30110014 | 铬钝化卷 | 0.1-SPCC |  | 10 | MO002427 | MO002427-022-01 | GDH001 | 铬钝化模板 | 4600 | 2024-08-07 | 2024-08-07 | 5 | 2024-08-09 15:46:54 | 2024-08-09 15:47:34 | 江苏东方九天新能源材料有限公司 |  | 李澍 |  | 1 | 0.1 | 3370 | 610 | 1 | JG12240705111 |  | 1 |  | 是 | 是 | 1 | 22
最终脱脂 | DL1224070069 | DL1224070069 | 东方950脱脂1# | 合格 | 合格品 | 甲 | 关莫平,王建军 | 4430 | 4380 | 0.9887 | 2365 | 0.45 | 533 | 昆山富维:脱脂(单位张力5.8）、转退火 |  | 20100067 | 轧硬 | 0.6*533-SPCC | 31010046 | 小品种钢卷 | 0.45-SPCC |  | 30 | MO001946 | MO001946-002 | XPZG001 | 小品种钢前处理模板 | 4490 | 2024-07-23 | 2024-08-02 | 5 | 2024-08-09 15:29:44 | 2024-08-09 15:30:23 | 江苏东方九天新能源材料有限公司 | 255243 | 王建军 |  |  | 0.45 | 2380 | 533 | 1 | DL1224070069 | 昆山富维：（0.45*533）厚度公差：+0/-0.012mm，HV80-120,粗糙度0.8-1.0um,光泽度50-150GU(纵向）卷重2-3吨，取A4纸贴打包后贴外面 |  |  | 否 | 否 | 1516 | 2
切边 | JG122405023812 | JG1224050238 | 东方分剪6# | 合格 | 合格品 | 乙 | 尹斌斌 | 1950 | 1380 | 0.7077 | 3380 | 0.1 | 533 | / |  | 20100142 | 轧硬 | 0.4*760-SPCC | 30210015 | 光亮卷 | 0.1-SPCC |  | 80 | MO000943 | MO000943-003-01-02 | KSFW001 | 东方小品种钢前处理 0.67（昆山富维 厚度公差：0.660-0.670mm,光泽度大于150GU（横向、纵向），粗糙度：Ra0.2-0.45um.硬度：HV80-110） | 13880 | 2024-06-25 | 2024-07-05 | 2 | 2024-08-09 15:01:36 | 2024-08-09 15:02:00 | 江苏东方九天新能源材料有限公司 |  | 尹斌斌 |  | 1 | 0.1 | 3380 | 760 | 1 | JG122405023812 | 轧0.1，米数控制在23700-23800米，脱脂分一包10500米。 |  |  |  |  | 3027 | 3
分剪 | DL002407000621/8 | DL002407000621 | 东方分剪5# | 合格 | 合格品 | 甲 | 樊小兵 | 0 | 244 |  | 0 | 0.13 | 173.2 | 1.排刀172.5*3+146切2包首钢SPCC 此单发浙江银轮 HV100±10.毛化面轻涂油 0.2/0.3管芯500mm,0.13管芯400mm，宽度公差+/-0.2mm，厚度公差+/-0.01mm |  | 30210007 | 光亮卷 | 0.13-SPCC | 31020008 | 小品种钢分切带 | 0.13-SPCC |  | 10 | MO002468 | MO002468-001-08 | FJ001 | 分剪模板 | 2140 | 2024-08-08 | 2024-08-08 | 5 | 2024-08-09 15:00:31 | 2024-08-09 15:01:41 | 江苏东方九天新能源材料有限公司 |  | 樊小兵 |  | 1 | 0.13 | 0 | 173.2 | 1 | DL002407000621/8 | 1.排刀172.5*3+146切2包首钢SPCC 此单发浙江银轮 HV100±10.毛化面轻涂油 0.2/0.3管芯500mm,0.13管芯400mm，宽度公差+/-0.2mm，厚度公差+/-0.01mm | 1 |  | 是 | 是 | 1 | 1
分剪 | DL002407000621/7 | DL002407000621 | 东方分剪5# | 合格 | 合格品 | 甲 | 樊小兵 | 0 | 245 |  | 0 | 0.13 | 173.2 | 1.排刀172.5*3+146切2包首钢SPCC 此单发浙江银轮 HV100±10.毛化面轻涂油 0.2/0.3管芯500mm,0.13管芯400mm，宽度公差+/-0.2mm，厚度公差+/-0.01mm |  | 30210007 | 光亮卷 | 0.13-SPCC | 31020008 | 小品种钢分切带 | 0.13-SPCC |  | 10 | MO002468 | MO002468-001-07 | FJ001 | 分剪模板 | 2140 | 2024-08-08 | 2024-08-08 | 5 | 2024-08-09 15:00:31 | 2024-08-09 15:01:41 | 江苏东方九天新能源材料有限公司 |  | 樊小兵 |  | 1 | 0.13 | 0 | 173.2 | 1 | DL002407000621/7 | 1.排刀172.5*3+146切2包首钢SPCC 此单发浙江银轮 HV100±10.毛化面轻涂油 0.2/0.3管芯500mm,0.13管芯400mm，宽度公差+/-0.2mm，厚度公差+/-0.01mm | 1 |  | 是 | 是 | 1 | 1
分剪 | DL002407000621/6 | DL002407000621 | 东方分剪5# | 合格 | 合格品 | 甲 | 樊小兵 | 0 | 246 |  | 0 | 0.13 | 173.2 | 1.排刀172.5*3+146切2包首钢SPCC 此单发浙江银轮 HV100±10.毛化面轻涂油 0.2/0.3管芯500mm,0.13管芯400mm，宽度公差+/-0.2mm，厚度公差+/-0.01mm |  | 30210007 | 光亮卷 | 0.13-SPCC | 31020008 | 小品种钢分切带 | 0.13-SPCC |  | 10 | MO002468 | MO002468-001-06 | FJ001 | 分剪模板 | 2140 | 2024-08-08 | 2024-08-08 | 5 | 2024-08-09 15:00:31 | 2024-08-09 15:01:41 | 江苏东方九天新能源材料有限公司 |  | 樊小兵 |  | 1 | 0.13 | 0 | 173.2 | 1 | DL002407000621/6 | 1.排刀172.5*3+146切2包首钢SPCC 此单发浙江银轮 HV100±10.毛化面轻涂油 0.2/0.3管芯500mm,0.13管芯400mm，宽度公差+/-0.2mm，厚度公差+/-0.01mm | 1 |  | 是 | 是 | 1 | 1
分剪 | DL002407000621/5 | DL002407000621 | 东方分剪5# | 合格 | 合格品 | 甲 | 樊小兵 | 0 | 208 |  | 0 | 0.13 | 146 | 1.排刀172.5*3+146切2包首钢SPCC 此单发浙江银轮 HV100±10.毛化面轻涂油 0.2/0.3管芯500mm,0.13管芯400mm，宽度公差+/-0.2mm，厚度公差+/-0.01mm |  | 30210007 | 光亮卷 | 0.13-SPCC | 31020008 | 小品种钢分切带 | 0.13-SPCC |  | 10 | MO002468 | MO002468-001-05 | FJ001 | 分剪模板 | 2140 | 2024-08-08 | 2024-08-08 | 5 | 2024-08-09 15:00:31 | 2024-08-09 15:01:41 | 江苏东方九天新能源材料有限公司 |  | 樊小兵 |  | 1 | 0.13 | 0 | 146 | 1 | DL002407000621/5 | 1.排刀172.5*3+146切2包首钢SPCC 此单发浙江银轮 HV100±10.毛化面轻涂油 0.2/0.3管芯500mm,0.13管芯400mm，宽度公差+/-0.2mm，厚度公差+/-0.01mm | 1 |  | 是 | 是 | 1 | 1
分剪 | DL002407000621/4 | DL002407000621 | 东方分剪5# | 合格 | 合格品 | 甲 | 樊小兵 | 0 | 246 |  | 0 | 0.13 | 173.2 | 1.排刀172.5*3+146切2包首钢SPCC 此单发浙江银轮 HV100±10.毛化面轻涂油 0.2/0.3管芯500mm,0.13管芯400mm，宽度公差+/-0.2mm，厚度公差+/-0.01mm |  | 30210007 | 光亮卷 | 0.13-SPCC | 31020008 | 小品种钢分切带 | 0.13-SPCC |  | 10 | MO002468 | MO002468-001-04 | FJ001 | 分剪模板 | 2140 | 2024-08-08 | 2024-08-08 | 5 | 2024-08-09 15:00:31 | 2024-08-09 15:01:41 | 江苏东方九天新能源材料有限公司 |  | 樊小兵 |  | 1 | 0.13 | 0 | 173.2 | 1 | DL002407000621/4 | 1.排刀172.5*3+146切2包首钢SPCC 此单发浙江银轮 HV100±10.毛化面轻涂油 0.2/0.3管芯500mm,0.13管芯400mm，宽度公差+/-0.2mm，厚度公差+/-0.01mm | 1 |  | 是 | 是 | 1 | 1
分剪 | DL002407000621/3 | DL002407000621 | 东方分剪5# | 合格 | 合格品 | 甲 | 樊小兵 | 0 | 247 |  | 0 | 0.13 | 173.2 | 1.排刀172.5*3+146切2包首钢SPCC 此单发浙江银轮 HV100±10.毛化面轻涂油 0.2/0.3管芯500mm,0.13管芯400mm，宽度公差+/-0.2mm，厚度公差+/-0.01mm |  | 30210007 | 光亮卷 | 0.13-SPCC | 31020008 | 小品种钢分切带 | 0.13-SPCC |  | 10 | MO002468 | MO002468-001-03 | FJ001 | 分剪模板 | 2140 | 2024-08-08 | 2024-08-08 | 5 | 2024-08-09 15:00:31 | 2024-08-09 15:01:41 | 江苏东方九天新能源材料有限公司 |  | 樊小兵 |  | 1 | 0.13 | 0 | 173.2 | 1 | DL002407000621/3 | 1.排刀172.5*3+146切2包首钢SPCC 此单发浙江银轮 HV100±10.毛化面轻涂油 0.2/0.3管芯500mm,0.13管芯400mm，宽度公差+/-0.2mm，厚度公差+/-0.01mm | 1 |  | 是 | 是 | 1 | 1
分剪 | DL002407000621/2 | DL002407000621 | 东方分剪5# | 合格 | 合格品 | 甲 | 樊小兵 | 0 | 247 |  | 0 | 0.13 | 173.2 | 1.排刀172.5*3+146切2包首钢SPCC 此单发浙江银轮 HV100±10.毛化面轻涂油 0.2/0.3管芯500mm,0.13管芯400mm，宽度公差+/-0.2mm，厚度公差+/-0.01mm |  | 30210007 | 光亮卷 | 0.13-SPCC | 31020008 | 小品种钢分切带 | 0.13-SPCC |  | 10 | MO002468 | MO002468-001-02 | FJ001 | 分剪模板 | 2140 | 2024-08-08 | 2024-08-08 | 5 | 2024-08-09 15:00:31 | 2024-08-09 15:01:41 | 江苏东方九天新能源材料有限公司 |  | 樊小兵 |  | 1 | 0.13 | 0 | 173.2 | 1 | DL002407000621/2 | 1.排刀172.5*3+146切2包首钢SPCC 此单发浙江银轮 HV100±10.毛化面轻涂油 0.2/0.3管芯500mm,0.13管芯400mm，宽度公差+/-0.2mm，厚度公差+/-0.01mm | 1 |  | 是 | 是 | 1 | 1
分剪 | DL002407000621/1 | DL002407000621 | 东方分剪5# | 合格 | 合格品 | 甲 | 樊小兵 | 0 | 210 |  | 0 | 0.13 | 146 | 1.排刀172.5*3+146切2包首钢SPCC 此单发浙江银轮 HV100±10.毛化面轻涂油 0.2/0.3管芯500mm,0.13管芯400mm，宽度公差+/-0.2mm，厚度公差+/-0.01mm |  | 30210007 | 光亮卷 | 0.13-SPCC | 31020008 | 小品种钢分切带 | 0.13-SPCC |  | 10 | MO002468 | MO002468-001-01 | FJ001 | 分剪模板 | 2140 | 2024-08-08 | 2024-08-08 | 5 | 2024-08-09 15:00:31 | 2024-08-09 15:01:41 | 江苏东方九天新能源材料有限公司 |  | 樊小兵 |  | 1 | 0.13 | 0 | 146 | 1 | DL002407000621/1 | 1.排刀172.5*3+146切2包首钢SPCC 此单发浙江银轮 HV100±10.毛化面轻涂油 0.2/0.3管芯500mm,0.13管芯400mm，宽度公差+/-0.2mm，厚度公差+/-0.01mm | 1 |  | 是 | 是 | 1 | 1
最终平整 | DL12240800021 | DL1224080002 | 东方750平整 | 合格 | 让步接收 | 甲 | 丁振,龚政 | 5600 | 5375 | 0.9598 | 1610 | 0.762 | 570 | 海金杜门：750平整用普光辊Ra0.2-0.3μm平整，硬度185-235HV，粗糙度0.075-0.5μm，抗拉强度590-760MPa,厚度公差0.747-0.777μm | A暗线印(来料暗线印),Z振纹(来料振纹，搓伤),Z针尖印(来料针尖印，白斑),H横辊印(来料横条印】) |  |  |  | 31010073 | 小品种钢卷 | 0.762-SPCC |  | 30 | MO002317 | MO002317-001-01 | HJDM001 | 东方小品种钢前处理 0.762（硬度185-235HV，粗糙度0.075-0.5μm，抗拉强度590-760MPa,厚度公差0.747-0.777μm) | 11345 | 2024-08-03 | 2024-08-03 | 5 | 2024-08-09 14:30:30 | 2024-08-09 15:01:25 | 江苏东方九天新能源材料有限公司 | 278152 | 丁振 |  |  | 0.762 | 1650 | 570 | 1 | DL12240800021 | 海金杜门：厚度公差：±0.015，HV185-235,粗糙度0.075-0.5μM，抗拉590-760MPA | 1 | A暗线印(来料暗线印),Z振纹(来料振纹，搓伤),Z针尖印(来料针尖印，白斑),H横辊印(来料横条印】) | 是 | 是 | 94 | 1
切边 | JG12240602743 | JG1224060274 | 东方分剪6# | 合格 | 合格品 | 乙 | 尹斌斌 | 2000 | 1390 | 0.695 | 3440 | 0.1 | 533 | / |  | 20100142 | 轧硬 | 0.4*760-SPCC | 30210015 | 光亮卷 | 0.1-SPCC |  | 70 | MO000947 | MO000947-009-03 | KSFW001 | 东方小品种钢前处理 0.67（昆山富维 厚度公差：0.660-0.670mm,光泽度大于150GU（横向、纵向），粗糙度：Ra0.2-0.45um.硬度：HV80-110） | 13020 | 2024-06-25 | 2024-07-05 | 2 | 2024-08-09 14:59:40 | 2024-08-09 15:01:11 | 江苏东方九天新能源材料有限公司 | 193144 | 尹斌斌 |  |  | 0.1 | 3480 | 760 | 1 | JG12240602743 | 轧0.1，米数控制在22200-22300米，脱脂分一包9200米。 | 0 |  |  |  | 8865 | 9
切边 | JG122406025721 | JG122406025721 | 东方分剪6# | 合格 | 合格品 | 乙 | 尹斌斌 | 2640 | 1850 | 0.7008 | 3900 | 0.1 | 610 | 操作侧10cm处切边，内600米剪掉不要 |  | 30210015 | 光亮卷 | 0.1-SPCC | 30210015 | 光亮卷 | 0.1-SPCC |  | 10 | MO002423 | MO002423-001 | GLJ002 | 东方光亮卷前处理（0.4轧0.1mm) | 2640 | 2024-08-07 | 2024-08-07 | 5 | 2024-08-09 14:57:03 | 2024-08-09 14:58:14 | 江苏东方九天新能源材料有限公司 | 282559 | 尹斌斌 |  |  | 0.1 | 4550 | 760 | 1 | JG122406025721 | 操作侧10cm处切边，内600米剪掉不要 |  |  | 否 | 否 | 2 | 1
最终脱脂 | DL1224070038 | DL1224070038 | 东方950脱脂1# | 合格 | 合格品 | 甲 | 关莫平,王建军 | 4420 | 4370 | 0.9887 | 2130 | 0.495 | 533 | 昆山富维:脱脂(单位张力5.5）、转退火 |  | 20100067 | 轧硬 | 0.6*533-SPCC | 31010088 | 小品种钢卷 | 0.495-SPCC |  | 30 | MO001948 | MO001948-001 | XPZG001 | 小品种钢前处理模板 | 4475 | 2024-07-23 | 2024-08-04 | 5 | 2024-08-09 14:28:59 | 2024-08-09 14:56:39 | 江苏东方九天新能源材料有限公司 | 255248 | 王建军 |  |  | 0.49 | 2150 | 533 | 1 | DL1224070038 | 昆山富维：（0.495*533）厚度公差：+0/-0.01mm，HV80-110,粗糙度0.5-0.7um,卷重2-3吨，取A4纸贴打包后贴外面 |  |  | 否 | 否 | 1933 | 1
最终平整 | DL00240700371 | DL0024070037 | 东方850平整 | 合格 | 合格品 | 甲 | 陈俊华,钱琨 | 5540 | 5510 | 0.9946 | 4800 | 0.254 | 590 | 海金杜门：850平整建议用1.0-1.2μm毛化辊平整、厚度公差：0.250-0.255mm、硬度90-100HV,抗拉＜355MPa.粗糙度Ra0.5-0.7μm（合格证上备注镍基带蓝色标签） | Y氧化边(两边),H横辊印(轻微) | 20100077 | 轧硬 | 0.6*590-SPCC | 20600002 | 镍钝化卷半成品 | 0.254-SPCC |  | 50 | MO001782 | MO001782-003-01 | HJDM002 | 东方镍钝化半成品前处理0.254（海金杜门：厚度公差：0.250-0.255mm、硬度：90-100HV,粗糙度：Ra0.5-0.7μm） | 11610 | 2024-07-19 | 2024-07-27 | 5 | 2024-08-09 13:51:47 | 2024-08-09 14:36:11 | 江苏东方九天新能源材料有限公司 | 248983 | 陈俊华 |  |  | 0.254 | 4800 | 590 | 1 | DL00240700371 | 海金杜门：（0.254*590）厚度公差: 0.250-0.255mm，硬度:90-100HV.粗糙度: Ra0.5-0.7um | 1 | Y氧化边(两边),H横辊印(轻微) | 是 | 是 | 3108 | 3
最终脱脂 | DL1224070041 | DL1224070041 | 东方950脱脂1# | 合格 | 合格品 | 甲 | 关莫平,王建军 | 4480 | 4400 | 0.9821 | 2150 | 0.495 | 533 | 昆山富维:脱脂(单位张力5.5）、转退火 |  | 20100067 | 轧硬 | 0.6*533-SPCC | 31010088 | 小品种钢卷 | 0.495-SPCC |  | 30 | MO001948 | MO001948-002 | XPZG001 | 小品种钢前处理模板 | 4530 | 2024-07-23 | 2024-08-04 | 3 | 2024-08-09 14:28:04 | 2024-08-09 14:28:37 | 江苏东方九天新能源材料有限公司 | 255250 | 王建军 |  |  | 0.49 | 2180 | 533 | 1 | DL1224070041 | 昆山富维：（0.495*533）厚度公差：+0/-0.01mm，HV80-110,粗糙度0.5-0.7um,卷重2-3吨，取A4纸贴打包后贴外面 |  |  | 否 | 否 |  | 2
最终冷轧 | DL12240800022 | DL1224080002 | 东方650轧机 | 合格 | 合格品 | 甲 | 顾峰 | 5635 | 5600 | 0.9938 | 1630 | 0.762 | 570 | 海金杜门：650轧机用普光辊Ra0.2-0.3μm轧制0.76mm（1.2-0.95-0.80-0.76）厚度公差：0.765-0.770mm，硬度185-235HV，抗拉强度590-760MPa,轧机轧制时从南边卸料确保产品无肋浪，合格转750平整 | X细划伤(细划伤),Y异物(内圈50米左右有异物掉入),A暗线印(下表面暗线印),H横辊印(横辊印强光下明显),C挫伤(偶有挫伤),B白斑(白斑),S色差(色差) | 20100146 | 轧硬 | 1.2*570-SPCC | 31010073 | 小品种钢卷 | 0.762-SPCC |  | 20 | MO002317 | MO002317-001-02 | HJDM001 | 东方小品种钢前处理 0.762（硬度185-235HV，粗糙度0.075-0.5μm，抗拉强度590-760MPa,厚度公差0.747-0.777μm) | 11345 | 2024-08-03 | 2024-08-03 | 5 | 2024-08-09 14:08:44 | 2024-08-09 14:11:25 | 江苏东方九天新能源材料有限公司 | 278152 | 顾峰 |  |  | 1.2 | 1050 | 570 | 1 | DL12240800022 | 海金杜门：厚度公差：±0.015，HV185-235,粗糙度0.075-0.5μM，抗拉590-760MPA |  | X细划伤(细划伤),Y异物(内圈50米左右有异物掉入),A暗线印(下表面暗线印),H横辊印(横辊印强光下明显),C挫伤(偶有挫伤),B白斑(白斑),S色差(色差) |  |  | 94 | 1
最终脱脂 | DL1224070066 | DL1224070066 | 东方950脱脂1# | 合格 | 合格品 | 甲 | 关莫平,王建军 | 4420 | 4380 | 0.991 | 2330 | 0.45 | 533 | 昆山富维:脱脂(单位张力5.8）、转退火 |  | 20100067 | 轧硬 | 0.6*533-SPCC | 31010046 | 小品种钢卷 | 0.45-SPCC |  | 30 | MO001946 | MO001946-001 | XPZG001 | 小品种钢前处理模板 | 4480 | 2024-07-23 | 2024-08-02 | 3 | 2024-08-09 13:53:14 | 2024-08-09 13:54:04 | 江苏东方九天新能源材料有限公司 | 255242 | 王建军 |  |  | 0.45 | 2350 | 533 | 1 | DL1224070066 | 昆山富维：（0.45*533）厚度公差：+0/-0.012mm，HV80-120,粗糙度0.8-1.0um,光泽度50-150GU(纵向）卷重2-3吨，取A4纸贴打包后贴外面 |  |  | 否 | 否 |  | 1
分剪 | DL00240700061/20 | DL00240700061 | 东方分剪5# | 合格 | 合格品 | 乙 | 张建勇 | 0 | 107 |  | 0 | 0.13 | 173.2 | 1.排刀172.5*3+146切1包首钢SPCC 此单发浙江银轮 HV100±10.毛化面轻涂油 0.2/0.3管芯500mm,0.13管芯400mm，宽度公差+/-0.2mm，厚度公差+/-0.01mm |  | 30210007 | 光亮卷 | 0.13-SPCC | 31020008 | 小品种钢分切带 | 0.13-SPCC |  | 10 | MO002473 | MO002473-001-20 | FJ001 | 分剪模板 | 7030 | 2024-08-08 | 2024-08-08 | 3 | 2024-08-09 13:48:11 | 2024-08-09 13:51:25 | 江苏东方九天新能源材料有限公司 |  | 张建勇 |  | 1 | 0.13 | 0 | 173.2 | 1 | DL00240700061/20 | 1.排刀172.5*3+146切1包首钢SPCC 此单发浙江银轮 HV100±10.毛化面轻涂油 0.2/0.3管芯500mm,0.13管芯400mm，宽度公差+/-0.2mm，厚度公差+/-0.01mm | 1 |  | 是 | 是 | 3 | 1
分剪 | DL00240700061/19 | DL00240700061 | 东方分剪5# | 其他入库 | 协议品 | 乙 | 张建勇 | 0 | 108 |  | 0 | 0.13 | 173.2 | 1.排刀172.5*3+146切1包首钢SPCC 此单发浙江银轮 HV100±10.毛化面轻涂油 0.2/0.3管芯500mm,0.13管芯400mm，宽度公差+/-0.2mm，厚度公差+/-0.01mm | 间断性小锈点 |  |  |  | 31020008 | 小品种钢分切带 | 0.13-SPCC |  | 10 | MO002473 | MO002473-001-19 | FJ001 | 分剪模板 | 7030 | 2024-08-08 | 2024-08-08 | 3 | 2024-08-09 13:48:11 | 2024-08-09 13:51:25 | 江苏东方九天新能源材料有限公司 |  | 张建勇 |  | 1 | 0.13 | 0 | 173.2 | 1 | DL00240700061/19 | 1.排刀172.5*3+146切1包首钢SPCC 此单发浙江银轮 HV100±10.毛化面轻涂油 0.2/0.3管芯500mm,0.13管芯400mm，宽度公差+/-0.2mm，厚度公差+/-0.01mm | 1 | 间断性小锈点 | 是 | 是 | 3 | 1
分剪 | DL00240700061/18 | DL00240700061 | 东方分剪5# | 合格 | 合格品 | 乙 | 张建勇 | 0 | 106 |  | 0 | 0.13 | 173.2 | 1.排刀172.5*3+146切1包首钢SPCC 此单发浙江银轮 HV100±10.毛化面轻涂油 0.2/0.3管芯500mm,0.13管芯400mm，宽度公差+/-0.2mm，厚度公差+/-0.01mm |  | 30210007 | 光亮卷 | 0.13-SPCC | 31020008 | 小品种钢分切带 | 0.13-SPCC |  | 10 | MO002473 | MO002473-001-18 | FJ001 | 分剪模板 | 7030 | 2024-08-08 | 2024-08-08 | 3 | 2024-08-09 13:48:11 | 2024-08-09 13:51:25 | 江苏东方九天新能源材料有限公司 |  | 张建勇 |  | 1 | 0.13 | 0 | 173.2 | 1 | DL00240700061/18 | 1.排刀172.5*3+146切1包首钢SPCC 此单发浙江银轮 HV100±10.毛化面轻涂油 0.2/0.3管芯500mm,0.13管芯400mm，宽度公差+/-0.2mm，厚度公差+/-0.01mm | 1 |  | 是 | 是 | 3 | 1
分剪 | DL00240700061/17 | DL00240700061 | 东方分剪5# | 合格 | 合格品 | 乙 | 张建勇 | 0 | 92 |  | 0 | 0.13 | 146 | 1.排刀172.5*3+146切1包首钢SPCC 此单发浙江银轮 HV100±10.毛化面轻涂油 0.2/0.3管芯500mm,0.13管芯400mm，宽度公差+/-0.2mm，厚度公差+/-0.01mm |  | 30210007 | 光亮卷 | 0.13-SPCC | 31020008 | 小品种钢分切带 | 0.13-SPCC |  | 10 | MO002473 | MO002473-001-17 | FJ001 | 分剪模板 | 7030 | 2024-08-08 | 2024-08-08 | 3 | 2024-08-09 13:48:11 | 2024-08-09 13:51:25 | 江苏东方九天新能源材料有限公司 |  | 张建勇 |  | 1 | 0.13 | 0 | 146 | 1 | DL00240700061/17 | 1.排刀172.5*3+146切1包首钢SPCC 此单发浙江银轮 HV100±10.毛化面轻涂油 0.2/0.3管芯500mm,0.13管芯400mm，宽度公差+/-0.2mm，厚度公差+/-0.01mm | 1 |  | 是 | 是 | 3 | 1
分剪 | DL00240700061/16 | DL00240700061 | 东方分剪5# | 合格 | 合格品 | 乙 | 张建勇 | 0 | 238 |  | 0 | 0.13 | 173.2 | 1.排刀172.5*3+146切1包首钢SPCC 此单发浙江银轮 HV100±10.毛化面轻涂油 0.2/0.3管芯500mm,0.13管芯400mm，宽度公差+/-0.2mm，厚度公差+/-0.01mm |  | 30210007 | 光亮卷 | 0.13-SPCC | 31020008 | 小品种钢分切带 | 0.13-SPCC |  | 10 | MO002473 | MO002473-001-16 | FJ001 | 分剪模板 | 7030 | 2024-08-08 | 2024-08-08 | 3 | 2024-08-09 13:48:11 | 2024-08-09 13:51:25 | 江苏东方九天新能源材料有限公司 |  | 张建勇 |  | 1 | 0.13 | 0 | 173.2 | 1 | DL00240700061/16 | 1.排刀172.5*3+146切1包首钢SPCC 此单发浙江银轮 HV100±10.毛化面轻涂油 0.2/0.3管芯500mm,0.13管芯400mm，宽度公差+/-0.2mm，厚度公差+/-0.01mm | 1 |  | 是 | 是 | 3 | 1
分剪 | DL00240700061/15 | DL00240700061 | 东方分剪5# | 合格 | 合格品 | 乙 | 张建勇 | 0 | 240 |  | 0 | 0.13 | 173.2 | 1.排刀172.5*3+146切1包首钢SPCC 此单发浙江银轮 HV100±10.毛化面轻涂油 0.2/0.3管芯500mm,0.13管芯400mm，宽度公差+/-0.2mm，厚度公差+/-0.01mm |  | 30210007 | 光亮卷 | 0.13-SPCC | 31020008 | 小品种钢分切带 | 0.13-SPCC |  | 10 | MO002473 | MO002473-001-15 | FJ001 | 分剪模板 | 7030 | 2024-08-08 | 2024-08-08 | 3 | 2024-08-09 13:48:11 | 2024-08-09 13:51:25 | 江苏东方九天新能源材料有限公司 |  | 张建勇 |  | 1 | 0.13 | 0 | 173.2 | 1 | DL00240700061/15 | 1.排刀172.5*3+146切1包首钢SPCC 此单发浙江银轮 HV100±10.毛化面轻涂油 0.2/0.3管芯500mm,0.13管芯400mm，宽度公差+/-0.2mm，厚度公差+/-0.01mm | 1 |  | 是 | 是 | 3 | 1
分剪 | DL00240700061/14 | DL00240700061 | 东方分剪5# | 合格 | 合格品 | 乙 | 张建勇 | 0 | 240 |  | 0 | 0.13 | 173.2 | 1.排刀172.5*3+146切1包首钢SPCC 此单发浙江银轮 HV100±10.毛化面轻涂油 0.2/0.3管芯500mm,0.13管芯400mm，宽度公差+/-0.2mm，厚度公差+/-0.01mm |  | 30210007 | 光亮卷 | 0.13-SPCC | 31020008 | 小品种钢分切带 | 0.13-SPCC |  | 10 | MO002473 | MO002473-001-14 | FJ001 | 分剪模板 | 7030 | 2024-08-08 | 2024-08-08 | 3 | 2024-08-09 13:48:11 | 2024-08-09 13:51:25 | 江苏东方九天新能源材料有限公司 |  | 张建勇 |  | 1 | 0.13 | 0 | 173.2 | 1 | DL00240700061/14 | 1.排刀172.5*3+146切1包首钢SPCC 此单发浙江银轮 HV100±10.毛化面轻涂油 0.2/0.3管芯500mm,0.13管芯400mm，宽度公差+/-0.2mm，厚度公差+/-0.01mm | 1 |  | 是 | 是 | 3 | 1
分剪 | DL00240700061/13 | DL00240700061 | 东方分剪5# | 合格 | 合格品 | 乙 | 张建勇 | 0 | 204 |  | 0 | 0.13 | 146 | 1.排刀172.5*3+146切1包首钢SPCC 此单发浙江银轮 HV100±10.毛化面轻涂油 0.2/0.3管芯500mm,0.13管芯400mm，宽度公差+/-0.2mm，厚度公差+/-0.01mm |  | 30210007 | 光亮卷 | 0.13-SPCC | 31020008 | 小品种钢分切带 | 0.13-SPCC |  | 10 | MO002473 | MO002473-001-13 | FJ001 | 分剪模板 | 7030 | 2024-08-08 | 2024-08-08 | 3 | 2024-08-09 13:48:11 | 2024-08-09 13:51:25 | 江苏东方九天新能源材料有限公司 |  | 张建勇 |  | 1 | 0.13 | 0 | 146 | 1 | DL00240700061/13 | 1.排刀172.5*3+146切1包首钢SPCC 此单发浙江银轮 HV100±10.毛化面轻涂油 0.2/0.3管芯500mm,0.13管芯400mm，宽度公差+/-0.2mm，厚度公差+/-0.01mm | 1 |  | 是 | 是 | 3 | 1
分剪 | DL00240700061/12 | DL00240700061 | 东方分剪5# | 合格 | 合格品 | 乙 | 张建勇 | 0 | 239 |  | 0 | 0.13 | 173.2 | 1.排刀172.5*3+146切1包首钢SPCC 此单发浙江银轮 HV100±10.毛化面轻涂油 0.2/0.3管芯500mm,0.13管芯400mm，宽度公差+/-0.2mm，厚度公差+/-0.01mm |  | 30210007 | 光亮卷 | 0.13-SPCC | 31020008 | 小品种钢分切带 | 0.13-SPCC |  | 10 | MO002473 | MO002473-001-12 | FJ001 | 分剪模板 | 7030 | 2024-08-08 | 2024-08-08 | 3 | 2024-08-09 13:48:11 | 2024-08-09 13:51:25 | 江苏东方九天新能源材料有限公司 |  | 张建勇 |  | 1 | 0.13 | 0 | 173.2 | 1 | DL00240700061/12 | 1.排刀172.5*3+146切1包首钢SPCC 此单发浙江银轮 HV100±10.毛化面轻涂油 0.2/0.3管芯500mm,0.13管芯400mm，宽度公差+/-0.2mm，厚度公差+/-0.01mm | 1 |  | 是 | 是 | 3 | 1
分剪 | DL00240700061/11 | DL00240700061 | 东方分剪5# | 合格 | 合格品 | 乙 | 张建勇 | 0 | 240 |  | 0 | 0.13 | 173.2 | 1.排刀172.5*3+146切1包首钢SPCC 此单发浙江银轮 HV100±10.毛化面轻涂油 0.2/0.3管芯500mm,0.13管芯400mm，宽度公差+/-0.2mm，厚度公差+/-0.01mm |  | 30210007 | 光亮卷 | 0.13-SPCC | 31020008 | 小品种钢分切带 | 0.13-SPCC |  | 10 | MO002473 | MO002473-001-11 | FJ001 | 分剪模板 | 7030 | 2024-08-08 | 2024-08-08 | 3 | 2024-08-09 13:48:11 | 2024-08-09 13:51:25 | 江苏东方九天新能源材料有限公司 |  | 张建勇 |  | 1 | 0.13 | 0 | 173.2 | 1 | DL00240700061/11 | 1.排刀172.5*3+146切1包首钢SPCC 此单发浙江银轮 HV100±10.毛化面轻涂油 0.2/0.3管芯500mm,0.13管芯400mm，宽度公差+/-0.2mm，厚度公差+/-0.01mm | 1 |  | 是 | 是 | 3 | 1
分剪 | DL00240700061/10 | DL00240700061 | 东方分剪5# | 合格 | 合格品 | 乙 | 张建勇 | 0 | 241 |  | 0 | 0.13 | 173.2 | 1.排刀172.5*3+146切1包首钢SPCC 此单发浙江银轮 HV100±10.毛化面轻涂油 0.2/0.3管芯500mm,0.13管芯400mm，宽度公差+/-0.2mm，厚度公差+/-0.01mm |  | 30210007 | 光亮卷 | 0.13-SPCC | 31020008 | 小品种钢分切带 | 0.13-SPCC |  | 10 | MO002473 | MO002473-001-10 | FJ001 | 分剪模板 | 7030 | 2024-08-08 | 2024-08-08 | 3 | 2024-08-09 13:48:11 | 2024-08-09 13:51:25 | 江苏东方九天新能源材料有限公司 |  | 张建勇 |  | 1 | 0.13 | 0 | 173.2 | 1 | DL00240700061/10 | 1.排刀172.5*3+146切1包首钢SPCC 此单发浙江银轮 HV100±10.毛化面轻涂油 0.2/0.3管芯500mm,0.13管芯400mm，宽度公差+/-0.2mm，厚度公差+/-0.01mm | 1 |  | 是 | 是 | 3 | 1
分剪 | DL00240700061/9 | DL00240700061 | 东方分剪5# | 合格 | 合格品 | 乙 | 张建勇 | 0 | 205 |  | 0 | 0.13 | 146 | 1.排刀172.5*3+146切1包首钢SPCC 此单发浙江银轮 HV100±10.毛化面轻涂油 0.2/0.3管芯500mm,0.13管芯400mm，宽度公差+/-0.2mm，厚度公差+/-0.01mm |  | 30210007 | 光亮卷 | 0.13-SPCC | 31020008 | 小品种钢分切带 | 0.13-SPCC |  | 10 | MO002473 | MO002473-001-09 | FJ001 | 分剪模板 | 7030 | 2024-08-08 | 2024-08-08 | 3 | 2024-08-09 13:48:11 | 2024-08-09 13:51:25 | 江苏东方九天新能源材料有限公司 |  | 张建勇 |  | 1 | 0.13 | 0 | 146 | 1 | DL00240700061/9 | 1.排刀172.5*3+146切1包首钢SPCC 此单发浙江银轮 HV100±10.毛化面轻涂油 0.2/0.3管芯500mm,0.13管芯400mm，宽度公差+/-0.2mm，厚度公差+/-0.01mm | 1 |  | 是 | 是 | 3 | 1
分剪 | DL00240700061/8 | DL00240700061 | 东方分剪5# | 合格 | 合格品 | 乙 | 张建勇 | 0 | 239 |  | 0 | 0.13 | 173.2 | 1.排刀172.5*3+146切1包首钢SPCC 此单发浙江银轮 HV100±10.毛化面轻涂油 0.2/0.3管芯500mm,0.13管芯400mm，宽度公差+/-0.2mm，厚度公差+/-0.01mm |  | 30210007 | 光亮卷 | 0.13-SPCC | 31020008 | 小品种钢分切带 | 0.13-SPCC |  | 10 | MO002473 | MO002473-001-08 | FJ001 | 分剪模板 | 7030 | 2024-08-08 | 2024-08-08 | 3 | 2024-08-09 13:48:11 | 2024-08-09 13:51:25 | 江苏东方九天新能源材料有限公司 |  | 张建勇 |  | 1 | 0.13 | 0 | 173.2 | 1 | DL00240700061/8 | 1.排刀172.5*3+146切1包首钢SPCC 此单发浙江银轮 HV100±10.毛化面轻涂油 0.2/0.3管芯500mm,0.13管芯400mm，宽度公差+/-0.2mm，厚度公差+/-0.01mm | 1 |  | 是 | 是 | 3 | 1
分剪 | DL00240700061/7 | DL00240700061 | 东方分剪5# | 合格 | 合格品 | 乙 | 张建勇 | 0 | 240 |  | 0 | 0.13 | 173.2 | 1.排刀172.5*3+146切1包首钢SPCC 此单发浙江银轮 HV100±10.毛化面轻涂油 0.2/0.3管芯500mm,0.13管芯400mm，宽度公差+/-0.2mm，厚度公差+/-0.01mm |  | 30210007 | 光亮卷 | 0.13-SPCC | 31020008 | 小品种钢分切带 | 0.13-SPCC |  | 10 | MO002473 | MO002473-001-07 | FJ001 | 分剪模板 | 7030 | 2024-08-08 | 2024-08-08 | 3 | 2024-08-09 13:48:11 | 2024-08-09 13:51:25 | 江苏东方九天新能源材料有限公司 |  | 张建勇 |  | 1 | 0.13 | 0 | 173.2 | 1 | DL00240700061/7 | 1.排刀172.5*3+146切1包首钢SPCC 此单发浙江银轮 HV100±10.毛化面轻涂油 0.2/0.3管芯500mm,0.13管芯400mm，宽度公差+/-0.2mm，厚度公差+/-0.01mm | 1 |  | 是 | 是 | 3 | 1
分剪 | DL00240700061/6 | DL00240700061 | 东方分剪5# | 合格 | 合格品 | 乙 | 张建勇 | 0 | 241 |  | 0 | 0.13 | 173.2 | 1.排刀172.5*3+146切1包首钢SPCC 此单发浙江银轮 HV100±10.毛化面轻涂油 0.2/0.3管芯500mm,0.13管芯400mm，宽度公差+/-0.2mm，厚度公差+/-0.01mm |  | 30210007 | 光亮卷 | 0.13-SPCC | 31020008 | 小品种钢分切带 | 0.13-SPCC |  | 10 | MO002473 | MO002473-001-06 | FJ001 | 分剪模板 | 7030 | 2024-08-08 | 2024-08-08 | 3 | 2024-08-09 13:48:11 | 2024-08-09 13:51:25 | 江苏东方九天新能源材料有限公司 |  | 张建勇 |  | 1 | 0.13 | 0 | 173.2 | 1 | DL00240700061/6 | 1.排刀172.5*3+146切1包首钢SPCC 此单发浙江银轮 HV100±10.毛化面轻涂油 0.2/0.3管芯500mm,0.13管芯400mm，宽度公差+/-0.2mm，厚度公差+/-0.01mm | 1 |  | 是 | 是 | 3 | 1
分剪 | DL00240700061/5 | DL00240700061 | 东方分剪5# | 合格 | 合格品 | 乙 | 张建勇 | 0 | 205 |  | 0 | 0.13 | 146 | 1.排刀172.5*3+146切1包首钢SPCC 此单发浙江银轮 HV100±10.毛化面轻涂油 0.2/0.3管芯500mm,0.13管芯400mm，宽度公差+/-0.2mm，厚度公差+/-0.01mm |  | 30210007 | 光亮卷 | 0.13-SPCC | 31020008 | 小品种钢分切带 | 0.13-SPCC |  | 10 | MO002473 | MO002473-001-05 | FJ001 | 分剪模板 | 7030 | 2024-08-08 | 2024-08-08 | 3 | 2024-08-09 13:48:11 | 2024-08-09 13:51:25 | 江苏东方九天新能源材料有限公司 |  | 张建勇 |  | 1 | 0.13 | 0 | 146 | 1 | DL00240700061/5 | 1.排刀172.5*3+146切1包首钢SPCC 此单发浙江银轮 HV100±10.毛化面轻涂油 0.2/0.3管芯500mm,0.13管芯400mm，宽度公差+/-0.2mm，厚度公差+/-0.01mm | 1 |  | 是 | 是 | 3 | 1
分剪 | DL00240700061/4 | DL00240700061 | 东方分剪5# | 合格 | 合格品 | 乙 | 张建勇 | 0 | 239 |  | 0 | 0.13 | 173.2 | 1.排刀172.5*3+146切1包首钢SPCC 此单发浙江银轮 HV100±10.毛化面轻涂油 0.2/0.3管芯500mm,0.13管芯400mm，宽度公差+/-0.2mm，厚度公差+/-0.01mm |  | 30210007 | 光亮卷 | 0.13-SPCC | 31020008 | 小品种钢分切带 | 0.13-SPCC |  | 10 | MO002473 | MO002473-001-04 | FJ001 | 分剪模板 | 7030 | 2024-08-08 | 2024-08-08 | 3 | 2024-08-09 13:48:11 | 2024-08-09 13:51:25 | 江苏东方九天新能源材料有限公司 |  | 张建勇 |  | 1 | 0.13 | 0 | 173.2 | 1 | DL00240700061/4 | 1.排刀172.5*3+146切1包首钢SPCC 此单发浙江银轮 HV100±10.毛化面轻涂油 0.2/0.3管芯500mm,0.13管芯400mm，宽度公差+/-0.2mm，厚度公差+/-0.01mm | 1 |  | 是 | 是 | 3 | 1
分剪 | DL00240700061/3 | DL00240700061 | 东方分剪5# | 合格 | 合格品 | 乙 | 张建勇 | 0 | 241 |  | 0 | 0.13 | 173.2 | 1.排刀172.5*3+146切1包首钢SPCC 此单发浙江银轮 HV100±10.毛化面轻涂油 0.2/0.3管芯500mm,0.13管芯400mm，宽度公差+/-0.2mm，厚度公差+/-0.01mm |  | 30210007 | 光亮卷 | 0.13-SPCC | 31020008 | 小品种钢分切带 | 0.13-SPCC |  | 10 | MO002473 | MO002473-001-03 | FJ001 | 分剪模板 | 7030 | 2024-08-08 | 2024-08-08 | 3 | 2024-08-09 13:48:11 | 2024-08-09 13:51:25 | 江苏东方九天新能源材料有限公司 |  | 张建勇 |  | 1 | 0.13 | 0 | 173.2 | 1 | DL00240700061/3 | 1.排刀172.5*3+146切1包首钢SPCC 此单发浙江银轮 HV100±10.毛化面轻涂油 0.2/0.3管芯500mm,0.13管芯400mm，宽度公差+/-0.2mm，厚度公差+/-0.01mm | 1 |  | 是 | 是 | 3 | 1
分剪 | DL00240700061/2 | DL00240700061 | 东方分剪5# | 合格 | 合格品 | 乙 | 张建勇 | 0 | 241 |  | 0 | 0.13 | 173.2 | 1.排刀172.5*3+146切1包首钢SPCC 此单发浙江银轮 HV100±10.毛化面轻涂油 0.2/0.3管芯500mm,0.13管芯400mm，宽度公差+/-0.2mm，厚度公差+/-0.01mm |  | 30210007 | 光亮卷 | 0.13-SPCC | 31020008 | 小品种钢分切带 | 0.13-SPCC |  | 10 | MO002473 | MO002473-001-02 | FJ001 | 分剪模板 | 7030 | 2024-08-08 | 2024-08-08 | 3 | 2024-08-09 13:48:11 | 2024-08-09 13:51:25 | 江苏东方九天新能源材料有限公司 |  | 张建勇 |  | 1 | 0.13 | 0 | 173.2 | 1 | DL00240700061/2 | 1.排刀172.5*3+146切1包首钢SPCC 此单发浙江银轮 HV100±10.毛化面轻涂油 0.2/0.3管芯500mm,0.13管芯400mm，宽度公差+/-0.2mm，厚度公差+/-0.01mm | 1 |  | 是 | 是 | 3 | 1
分剪 | DL00240700061/1 | DL00240700061 | 东方分剪5# | 合格 | 合格品 | 乙 | 张建勇 | 0 | 205 |  | 0 | 0.13 | 146 | 1.排刀172.5*3+146切1包首钢SPCC 此单发浙江银轮 HV100±10.毛化面轻涂油 0.2/0.3管芯500mm,0.13管芯400mm，宽度公差+/-0.2mm，厚度公差+/-0.01mm |  | 30210007 | 光亮卷 | 0.13-SPCC | 31020008 | 小品种钢分切带 | 0.13-SPCC |  | 10 | MO002473 | MO002473-001-01 | FJ001 | 分剪模板 | 7030 | 2024-08-08 | 2024-08-08 | 3 | 2024-08-09 13:48:11 | 2024-08-09 13:51:25 | 江苏东方九天新能源材料有限公司 |  | 张建勇 |  | 1 | 0.13 | 0 | 146 | 1 | DL00240700061/1 | 1.排刀172.5*3+146切1包首钢SPCC 此单发浙江银轮 HV100±10.毛化面轻涂油 0.2/0.3管芯500mm,0.13管芯400mm，宽度公差+/-0.2mm，厚度公差+/-0.01mm | 1 |  | 是 | 是 | 3 | 1
最终平整 | DL00240700451 | DL0024070045 | 东方850平整 | 合格 | 合格品 | 甲 | 陈俊华,钱琨 | 5800 | 5780 | 0.9966 | 4970 | 0.254 | 590 | 海金杜门：850平整建议用1.0-1.2μm毛化辊平整、厚度公差：0.250-0.255mm、硬度90-100HV,抗拉＜355MPa.粗糙度Ra0.5-0.7μm（合格证上备注镍基带蓝色标签） | H黑斑(内50米传2CM),N粘钢折印(尾30米),X线条印(上下板面，平后淡),Y氧化边(两边),H横辊印(轻微) | 20100077 | 轧硬 | 0.6*590-SPCC | 20600002 | 镍钝化卷半成品 | 0.254-SPCC |  | 50 | MO001782 | MO001782-002-01 | HJDM002 | 东方镍钝化半成品前处理0.254（海金杜门：厚度公差：0.250-0.255mm、硬度：90-100HV,粗糙度：Ra0.5-0.7μm） | 11910 | 2024-07-19 | 2024-07-27 | 5 | 2024-08-09 13:06:19 | 2024-08-09 13:51:13 | 江苏东方九天新能源材料有限公司 | 248982 | 陈俊华 |  |  | 0.254 | 4950 | 590 | 1 | DL00240700451 | 海金杜门：（0.254*590）厚度公差: 0.250-0.255mm，硬度:90-100HV.粗糙度: Ra0.5-0.7um | 1 | H黑斑(内50米传2CM),N粘钢折印(尾30米),X线条印(上下板面，平后淡),Y氧化边(两边),H横辊印(轻微) | 是 | 是 | 3104 | 2
最终冷轧 | JG12240800042 | JG1224080004 | 东方850轧机 | 合格 | 合格品 | 甲 | 吴宏林 | 4200 | 4200 | 1 | 7720 | 0.1 | 710 | 850轧机普光辊(Ra0.4-0.6μm)轧制0.1mm(0.4-0.25-0.15-0.115-0.1) |  | 20100028 | 轧硬 | 0.4*710-SPCC | 30210015 | 光亮卷 | 0.1-SPCC |  | 30 | MO002268 | MO002268-003-02 | GLJ002 | 东方光亮卷前处理（0.4轧0.1mm) | 13440 | 2024-08-02 | 2024-08-16 | 3 | 2024-08-09 13:23:01 | 2024-08-09 13:26:00 | 江苏东方九天新能源材料有限公司 |  | 吴宏林 |  | 1 | 0.1 | 7720 | 710 | 1 | JG12240800042 | 轧0.1，米数控制在24500-24600米；脱脂平均分包 |  |  |  |  | 8821 | 3
最终冷轧 | JG12240800041 | JG1224080004 | 东方850轧机 | 合格 | 合格品 | 甲 | 吴宏林 | 8550 | 8550 | 1 | 15670 | 0.1 | 710 | 850轧机普光辊(Ra0.4-0.6μm)轧制0.1mm(0.4-0.25-0.15-0.115-0.1) |  | 20100028 | 轧硬 | 0.4*710-SPCC | 30210015 | 光亮卷 | 0.1-SPCC |  | 30 | MO002268 | MO002268-003-01 | GLJ002 | 东方光亮卷前处理（0.4轧0.1mm) | 13440 | 2024-08-02 | 2024-08-16 | 3 | 2024-08-09 13:23:01 | 2024-08-09 13:26:00 | 江苏东方九天新能源材料有限公司 |  | 吴宏林 |  | 1 | 0.1 | 15670 | 710 | 1 | JG12240800041 | 轧0.1，米数控制在24500-24600米；脱脂平均分包 |  |  |  |  | 8821 | 3
最终脱脂 | JG12240800062 | JG1224080006 | 东方950脱脂1# | 合格 | 合格品 | 甲 | 关莫平,王建军 | 6560 | 6560 | 1 | 12200 | 0.1 | 710 | 脱脂（950-1） |  | 20100028 | 轧硬 | 0.4*710-SPCC | 30210015 | 光亮卷 | 0.1-SPCC |  | 40 | MO002268 | MO002268-007-02 | GLJ002 | 东方光亮卷前处理（0.4轧0.1mm) | 13425 | 2024-08-02 | 2024-08-16 | 3 | 2024-08-09 13:18:26 | 2024-08-09 13:20:50 | 江苏东方九天新能源材料有限公司 |  | 王建军 |  | 1 | 0.1 | 12200 | 710 | 1 | JG12240800062 | 轧0.1，米数控制在24500-24600米；脱脂平均分包 |  |  |  |  | 11771 | 7
最终脱脂 | JG12240800061 | JG1224080006 | 东方950脱脂1# | 合格 | 合格品 | 甲 | 关莫平,王建军 | 6590 | 6590 | 1 | 12250 | 0.1 | 710 | 脱脂（950-1） |  | 20100028 | 轧硬 | 0.4*710-SPCC | 30210015 | 光亮卷 | 0.1-SPCC |  | 40 | MO002268 | MO002268-007-01 | GLJ002 | 东方光亮卷前处理（0.4轧0.1mm) | 13425 | 2024-08-02 | 2024-08-16 | 3 | 2024-08-09 13:18:26 | 2024-08-09 13:20:50 | 江苏东方九天新能源材料有限公司 |  | 王建军 |  | 1 | 0.1 | 12250 | 710 | 1 | JG12240800061 | 轧0.1，米数控制在24500-24600米；脱脂平均分包 |  |  |  |  | 11771 | 7
最终平整 | DL00240700412 | DL0024070041 | 东方850平整 | 合格 | 合格品 | 甲 | 陈俊华,钱琨 | 5720 | 5680 | 0.993 | 4890 | 0.254 | 590 | 海金杜门：850平整建议用1.0-1.2μm毛化辊平整、厚度公差：0.250-0.255mm、硬度90-100HV,抗拉＜355MPa.粗糙度Ra0.5-0.7μm（合格证上备注镍基带蓝色标签） | H横辊印(轻微),N粘钢折印(尾30米板面中间),Y氧化边(两边),X线条印(下板面，平后淡) | 20100077 | 轧硬 | 0.6*590-SPCC | 20600002 | 镍钝化卷半成品 | 0.254-SPCC |  | 50 | MO001782 | MO001782-001-02 | HJDM002 | 东方镍钝化半成品前处理0.254（海金杜门：厚度公差：0.250-0.255mm、硬度：90-100HV,粗糙度：Ra0.5-0.7μm） | 11865 | 2024-07-19 | 2024-07-27 | 5 | 2024-08-09 11:21:10 | 2024-08-09 13:06:03 | 江苏东方九天新能源材料有限公司 | 248981 | 陈俊华 |  |  | 0.254 | 4880 | 590 | 1 | DL00240700412 | 海金杜门：（0.254*590）厚度公差: 0.250-0.255mm，硬度:90-100HV.粗糙度: Ra0.5-0.7um | 1 | H横辊印(轻微),N粘钢折印(尾30米板面中间),Y氧化边(两边),X线条印(下板面，平后淡) | 是 | 是 | 3121 | 1
最终冷轧 | DL1224070022 | DL1224070022 | 东方650轧机 | 合格 | 合格品 | 甲 | 徐炜 | 5530 | 5500 | 0.9946 | 1600 | 0.762 | 570 | 海金杜门：650轧机用普光辊Ra0.2-0.3μm轧制0.76mm（1.2-0.95-0.80-0.76）厚度公差：0.765-0.770mm，硬度185-235HV，抗拉强度590-760MPa,轧机轧制时从南边卸料确保产品无肋浪，合格转750平整 | X细划伤(细划伤),A暗线印(下表面暗线印),Z振纹(轻振纹),H黄斑(内圈50米黄斑),H横辊印(横辊印强光下明显),B白斑(白斑),S色差(色差) | 20100146 | 轧硬 | 1.2*570-SPCC | 31010073 | 小品种钢卷 | 0.762-SPCC |  | 20 | MO002193 | MO002193-002 | HJDM001 | 东方小品种钢前处理 0.762（海金杜门：硬度185-235HV，粗糙度0.075-0.5μm，抗拉强度590-760MPa,厚度公差0.747-0.777μm) | 5535 | 2024-07-29 | 2024-08-10 | 5 | 2024-08-09 12:55:47 | 2024-08-09 12:58:20 | 江苏东方九天新能源材料有限公司 | 234672 | 徐炜 |  |  | 1.2 | 1030 | 570 | 1 | DL1224070022 | 海金杜门：（0.762*570）厚度公差：±0.015，HV185-235,粗糙度0.075-0.5μM，抗拉590-760MPA |  | X细划伤(细划伤),A暗线印(下表面暗线印),Z振纹(轻振纹),H黄斑(内圈50米黄斑),H横辊印(横辊印强光下明显),B白斑(白斑),S色差(色差) | 否 | 否 | 63 | 2
平整翻包 | JG122407036723 | JG12240703672 | 东方1150平整 | 待判定 |  | 甲 | 宋红飞,刘飞 | 2420 | 2400 | 0.9917 | 4230 | 0.098 | 760 | 翻包喊质检确认 | 传边20cm轻微花辊印，色差 |  |  |  | 30210015 | 光亮卷 | 0.1-SPCC |  | 70 | MO001763 | MO001763-010-03 | GLJ002 | 东方光亮卷前处理（0.4轧0.1mm) | 8550 | 2024-07-18 | 2024-07-18 | 3 | 2024-08-09 12:39:57 | 2024-08-09 12:54:52 | 江苏东方九天新能源材料有限公司 |  | 宋红飞 |  | 1 | 0.1 | 4270 | 760 | 1 | JG122407036723 | 已退火；轧0.1，米数控制在14400-14500米 | 1 | 传边20CM花辊印【轻微】，色差 |  |  | 4661 | 10
最终脱脂 | JG12240800032 | JG1224080003 | 东方950脱脂1# | 合格 | 合格品 | 甲 | 关莫平,王建军 | 5980 | 5980 | 1 | 11000 | 0.1 | 710 | 脱脂（950-1） |  | 20100028 | 轧硬 | 0.4*710-SPCC | 30210015 | 光亮卷 | 0.1-SPCC |  | 40 | MO002268 | MO002268-004-02 | GLJ002 | 东方光亮卷前处理（0.4轧0.1mm) | 13430 | 2024-08-02 | 2024-08-16 | 5 | 2024-08-09 11:29:51 | 2024-08-09 12:42:41 | 江苏东方九天新能源材料有限公司 |  | 王建军 |  | 1 | 0.1 | 11000 | 710 | 1 | JG12240800032 | 轧0.1，米数控制在24500-24600米；脱脂平均分包 |  |  |  |  | 6839 | 4
最终脱脂 | JG12240800031 | JG1224080003 | 东方950脱脂1# | 合格 | 合格品 | 甲 | 关莫平,王建军 | 7025 | 7025 | 1 | 13100 | 0.1 | 710 | 脱脂（950-1） |  | 20100028 | 轧硬 | 0.4*710-SPCC | 30210015 | 光亮卷 | 0.1-SPCC |  | 40 | MO002268 | MO002268-004-01 | GLJ002 | 东方光亮卷前处理（0.4轧0.1mm) | 13430 | 2024-08-02 | 2024-08-16 | 5 | 2024-08-09 11:29:51 | 2024-08-09 12:42:41 | 江苏东方九天新能源材料有限公司 |  | 王建军 |  | 1 | 0.1 | 13100 | 710 | 1 | JG12240800031 | 轧0.1，米数控制在24500-24600米；脱脂平均分包 |  |  |  |  | 6839 | 4
镍钝化 | DL0024070039213 | DL002407003921 | 东方镍钝化750 | 合格 | 合格品 | 乙 | 王晶晶 | 1804 | 1804 | 1 | 1900 | 0.203 | 590 | 东莞海金杜门：750镍钝化工段镀镍，镍层要求A＞1.9μm，B＞1.27μm，上铁管芯，转东方退火工段 | Y氧化边(来料双边氧化色差来料板面线条印横辊印偶挫划伤镀后不明显来料尾20米顶伤划伤挫伤) | 20600001 | 镍钝化卷半成品 | 0.203-SPCC | 31310012 | 镍钝化卷 | 0.203-SPCC |  | 10 | MO002450 | MO002450-004-03 | NDH001 | 镍钝化模板 | 5260 | 2024-08-08 | 2024-08-09 | 5 | 2024-08-09 07:05:26 | 2024-08-09 12:15:18 | 江苏东方九天新能源材料有限公司 |  | 王晶晶 |  | 1 | 0.203 | 1900 | 590 | 1 | DL0024070039213 | 海金杜门（0.203*590）厚度±0.01，HV90-110,粗糙度0.075-0.5，镍层厚度≥1.9μM/1.27μM |  | Y氧化边(来料双边氧化色差来料板面线条印横辊印偶挫划伤镀后不明显来料尾20米顶伤划伤挫伤)来料1160米-1310米操侧边部撞伤导至跑卷 |  |  | 2208 | 4
镍钝化 | DL0024070039212 | DL002407003921 | 东方镍钝化750 | 合格 | 合格品 | 乙 | 王晶晶 | 1772 | 1772 | 1 | 1860 | 0.203 | 590 | 东莞海金杜门：750镍钝化工段镀镍，镍层要求A＞1.9μm，B＞1.27μm，上铁管芯，转东方退火工段 | Y氧化边(来料双边氧化色差来料板面线条印横辊印偶有挫划伤镀后不明显) | 20600001 | 镍钝化卷半成品 | 0.203-SPCC | 31310012 | 镍钝化卷 | 0.203-SPCC |  | 10 | MO002450 | MO002450-004-02 | NDH001 | 镍钝化模板 | 5260 | 2024-08-08 | 2024-08-09 | 5 | 2024-08-09 07:05:26 | 2024-08-09 12:15:18 | 江苏东方九天新能源材料有限公司 |  | 王晶晶 |  | 1 | 0.203 | 1860 | 590 | 1 | DL0024070039212 | 海金杜门（0.203*590）厚度±0.01，HV90-110,粗糙度0.075-0.5，镍层厚度≥1.9μM/1.27μM |  | Y氧化边(来料双边氧化色差来料板面线条印横辊印偶有挫划伤镀后不明显) |  |  | 2208 | 4
镍钝化 | DL0024070039211 | DL002407003921 | 东方镍钝化750 | 合格 | 合格品 | 乙 | 王晶晶 | 1768 | 1768 | 1 | 1860 | 0.203 | 590 | 东莞海金杜门：750镍钝化工段镀镍，镍层要求A＞1.9μm，B＞1.27μm，上铁管芯，转东方退火工段 | Y氧化边(来料双边氧化色差来料板面线条印横辊印偶有挫划伤镀后不明显来料内20米顶伤划伤挫伤) | 20600001 | 镍钝化卷半成品 | 0.203-SPCC | 31310012 | 镍钝化卷 | 0.203-SPCC |  | 10 | MO002450 | MO002450-004-01 | NDH001 | 镍钝化模板 | 5260 | 2024-08-08 | 2024-08-09 | 5 | 2024-08-09 07:05:26 | 2024-08-09 12:15:18 | 江苏东方九天新能源材料有限公司 |  | 王晶晶 |  | 1 | 0.203 | 1860 | 590 | 1 | DL0024070039211 | 海金杜门（0.203*590）厚度±0.01，HV90-110,粗糙度0.075-0.5，镍层厚度≥1.9μM/1.27μM |  | Y氧化边(来料双边氧化色差来料板面线条印横辊印偶有挫划伤镀后不明显来料内20米顶伤划伤挫伤) |  |  | 2208 | 4
最终冷轧 | DL1224070021 | DL1224070021 | 东方650轧机 | 合格 | 合格品 | 甲 | 顾峰 | 5645 | 5620 | 0.9956 | 1680 | 0.762 | 570 | 海金杜门：650轧机用普光辊Ra0.2-0.3μm轧制0.76mm（1.2-0.95-0.80-0.76）厚度公差：0.765-0.770mm，硬度185-235HV，抗拉强度590-760MPa,轧机轧制时从南边卸料确保产品无肋浪，合格转750平整 | X细划伤(细划伤),A暗线印(暗线印),Z振纹(轻振纹),H横辊印(横辊印强光下明显),B白斑(头尾白斑多),S色差(色差) | 20100146 | 轧硬 | 1.2*570-SPCC | 31010073 | 小品种钢卷 | 0.762-SPCC |  | 20 | MO002193 | MO002193-001 | HJDM001 | 东方小品种钢前处理 0.762（海金杜门：硬度185-235HV，粗糙度0.075-0.5μm，抗拉强度590-760MPa,厚度公差0.747-0.777μm) | 5665 | 2024-07-29 | 2024-08-10 | 5 | 2024-08-09 11:57:22 | 2024-08-09 11:59:38 | 江苏东方九天新能源材料有限公司 | 234671 | 顾峰 |  |  | 1.2 | 1050 | 570 | 1 | DL1224070021 | 海金杜门：（0.762*570）厚度公差：±0.015，HV185-235,粗糙度0.075-0.5μM，抗拉590-760MPA |  | X细划伤(细划伤),A暗线印(暗线印),Z振纹(轻振纹),H横辊印(横辊印强光下明显),B白斑(头尾白斑多),S色差(色差) | 否 | 否 | 100 | 1
最终平整 | DL002407004822 | DL0024070048 | 东方750平整 | 合格 | 让步接收 | 甲 | 丁振,龚政 | 3000 | 3000 | 1 | 1880 | 0.33 | 630 | 昆山宝必达：750平整建议用Ra1.2-1.4μm毛化辊，厚度公差：0.320-0.340mm，HV100-120，粗糙度0.7-1.0μm. | H横辊印(来料横条印),A暗线印(来料暗线印，操边1CM线印明显),Z振纹(来料振纹，白斑) |  |  |  | 31010034 | 小品种钢卷 | 0.33-SPCC |  | 50 | MO002154 | MO002154-001-02-02 | XPZG001 | 小品种钢前处理模板 | 12615 | 2024-07-29 | 2024-08-13 | 5 | 2024-08-09 09:37:42 | 2024-08-09 11:57:08 | 江苏东方九天新能源材料有限公司 |  | 丁振 |  | 1 | 0.33 | 1880 | 630 | 1 | DL002407004822 | 昆山宝必达：(0.33*630) 厚度±0.01mm，HV100-120,粗糙度0.7-1.0μM，卷重2-3吨 | 1 | H横辊印(来料横条印),A暗线印(来料暗线印，操边1CM线印明显),Z振纹(来料振纹，白斑) | 是 | 是 | 1611 | 1
最终平整 | DL002407004821 | DL0024070048 | 东方750平整 | 合格 | 让步接收 | 甲 | 丁振,龚政 | 2980 | 2980 | 1 | 1850 | 0.33 | 630 | 昆山宝必达：750平整建议用Ra1.2-1.4μm毛化辊，厚度公差：0.320-0.340mm，HV100-120，粗糙度0.7-1.0μm. | A暗线印(来料暗线印，操边1CM线印明显),Z振纹(来料振纹，白斑),H横辊印(来料横条印) |  |  |  | 31010034 | 小品种钢卷 | 0.33-SPCC |  | 50 | MO002154 | MO002154-001-02-01 | XPZG001 | 小品种钢前处理模板 | 12615 | 2024-07-29 | 2024-08-13 | 5 | 2024-08-09 09:37:42 | 2024-08-09 11:57:08 | 江苏东方九天新能源材料有限公司 |  | 丁振 |  | 1 | 0.33 | 1850 | 630 | 1 | DL002407004821 | 昆山宝必达：(0.33*630) 厚度±0.01mm，HV100-120,粗糙度0.7-1.0μM，卷重2-3吨 | 1 | A暗线印(来料暗线印，操边1CM线印明显),Z振纹(来料振纹，白斑),H横辊印(来料横条印) | 是 | 是 | 1611 | 1
最终退火 | JG12240703862 | JG1224070386 | 东方20# | 合格 |  | 甲 | 吴双勇,程新华 | 5585 | 5585 | 1 | 10350 | 0.1 | 710 | 退火（590℃） |  | 20100028 | 轧硬 | 0.4*710-SPCC | 30210015 | 光亮卷 | 0.1-SPCC |  | 50 | MO002212 | MO002212-003-02 | GLJ002 | 东方光亮卷前处理（0.4轧0.1mm) | 13255 | 2024-07-30 | 2024-08-15 | 3 | 2024-08-07 10:55:16 | 2024-08-09 11:08:19 | 江苏东方九天新能源材料有限公司 | 269713 | 刘忠于 | 刘忠于 |  | 0.1 | 10350 | 710 | 1 | JG12240703862 | 轧0.1，米数控制在23700-23800米；脱脂分一包10500米 |  |  |  |  | 5095 | 3
最终退火 | JG12240703861 | JG1224070386 | 东方20# | 合格 |  | 甲 | 吴双勇,程新华 | 7510 | 7510 | 1 | 13900 | 0.1 | 710 | 退火（590℃） |  | 20100028 | 轧硬 | 0.4*710-SPCC | 30210015 | 光亮卷 | 0.1-SPCC |  | 50 | MO002212 | MO002212-003-01 | GLJ002 | 东方光亮卷前处理（0.4轧0.1mm) | 13255 | 2024-07-30 | 2024-08-15 | 3 | 2024-08-07 10:55:16 | 2024-08-09 11:08:19 | 江苏东方九天新能源材料有限公司 | 269713 | 刘忠于 | 刘忠于 |  | 0.1 | 13900 | 710 | 1 | JG12240703861 | 轧0.1，米数控制在23700-23800米；脱脂分一包10500米 |  |  |  |  | 5095 | 3
最终退火 | JG12240703152 | JG1224070315 | 东方20# | 合格 |  | 甲 | 吴双勇,程新华 | 5825 | 5825 | 1 | 10050 | 0.1 | 760 | 退火（590℃） |  | 20100142 | 轧硬 | 0.4*760-SPCC | 30210015 | 光亮卷 | 0.1-SPCC |  | 50 | MO001991 | MO001991-022-02 | GLJ002 | 东方光亮卷前处理（0.4轧0.1mm) | 13490 | 2024-07-24 | 2024-08-15 | 5 | 2024-08-07 10:55:16 | 2024-08-09 11:08:19 | 江苏东方九天新能源材料有限公司 | 256409 | 刘忠于 | 刘忠于 |  | 0.1 | 10050 | 760 | 1 | JG12240703152 | 轧0.1，米数控制在22800-22900米，脱脂分一包9200米。 |  |  |  |  | 4771 | 22
最终退火 | JG12240703941 | JG1224070394 | 东方20# | 合格 |  | 甲 | 吴双勇,程新华 | 6725 | 6725 | 1 | 12450 | 0.1 | 710 | 退火（590℃） |  | 20100028 | 轧硬 | 0.4*710-SPCC | 30210015 | 光亮卷 | 0.1-SPCC |  | 50 | MO001832 | MO001832-011-01 | GLJ002 | 东方光亮卷前处理（0.4轧0.1mm) | 13680 | 2024-07-19 | 2024-07-19 | 3 | 2024-08-07 10:55:16 | 2024-08-09 11:08:19 | 江苏东方九天新能源材料有限公司 | 250544 | 刘忠于 | 刘忠于 |  | 0.1 | 12450 | 710 | 1 | JG12240703941 | 轧0.1；米数控制在24800-24900米，脱脂平均分包 |  |  |  |  | 10519 | 11
最终退火 | JG12240707142 | JG1224070714 | 东方20# | 合格 |  | 甲 | 程新华,吴双勇 | 5790 | 5790 | 1 | 10650 | 0.1 | 710 | 退火（590℃） |  | 20100028 | 轧硬 | 0.4*710-SPCC | 30210015 | 光亮卷 | 0.1-SPCC |  | 50 | MO002268 | MO002268-006-02 | GLJ002 | 东方光亮卷前处理（0.4轧0.1mm) | 13405 | 2024-08-02 | 2024-08-16 | 5 | 2024-08-07 14:37:09 | 2024-08-09 11:07:59 | 江苏东方九天新能源材料有限公司 | 275575 | 刘忠于 | 刘忠于 |  | 0.1 | 10650 | 710 | 1 | JG12240707142 | 轧0.1，米数控制在24500-24600米；脱脂平均分包 |  |  |  |  | 2956 | 6
最终退火 | JG12240707141 | JG1224070714 | 东方20# | 合格 |  | 甲 | 程新华,吴双勇 | 7490 | 7490 | 1 | 13600 | 0.1 | 710 | 退火（590℃） |  | 20100028 | 轧硬 | 0.4*710-SPCC | 30210015 | 光亮卷 | 0.1-SPCC |  | 50 | MO002268 | MO002268-006-01 | GLJ002 | 东方光亮卷前处理（0.4轧0.1mm) | 13405 | 2024-08-02 | 2024-08-16 | 5 | 2024-08-07 14:37:09 | 2024-08-09 11:07:59 | 江苏东方九天新能源材料有限公司 | 275575 | 刘忠于 | 刘忠于 |  | 0.1 | 13600 | 710 | 1 | JG12240707141 | 轧0.1，米数控制在24500-24600米；脱脂平均分包 |  |  |  |  | 2956 | 6
最终退火 | JG12240703712 | JG1224070371 | 东方20# | 合格 |  | 甲 | 程新华,吴双勇 | 6720 | 6720 | 1 | 12400 | 0.1 | 710 | 退火（590℃） |  | 20100028 | 轧硬 | 0.4*710-SPCC | 30210015 | 光亮卷 | 0.1-SPCC |  | 50 | MO001989 | MO001989-013-02 | GLJ002 | 东方光亮卷前处理（0.4轧0.1mm) | 13770 | 2024-07-24 | 2024-08-08 | 3 | 2024-08-07 14:37:09 | 2024-08-09 11:07:59 | 江苏东方九天新能源材料有限公司 | 256333 | 刘忠于 | 刘忠于 |  | 0.1 | 12400 | 710 | 1 | JG12240703712 | 轧0.1，米数控制在24900-25000米，脱脂平均分包 |  |  |  |  | 8502 | 13
最终退火 | JG12240703711 | JG1224070371 | 东方20# | 合格 |  | 甲 | 程新华,吴双勇 | 6845 | 6845 | 1 | 12600 | 0.1 | 710 | 退火（590℃） |  | 20100028 | 轧硬 | 0.4*710-SPCC | 30210015 | 光亮卷 | 0.1-SPCC |  | 50 | MO001989 | MO001989-013-01 | GLJ002 | 东方光亮卷前处理（0.4轧0.1mm) | 13770 | 2024-07-24 | 2024-08-08 | 3 | 2024-08-07 14:37:09 | 2024-08-09 11:07:59 | 江苏东方九天新能源材料有限公司 | 256333 | 刘忠于 | 刘忠于 |  | 0.1 | 12600 | 710 | 1 | JG12240703711 | 轧0.1，米数控制在24900-25000米，脱脂平均分包 |  |  |  |  | 8502 | 13
平整翻包 | JG122406026312 | JG12240602631 | 东方850平整 | 合格 | 合格品 | 甲 | 陈俊华,钱琨 | 4120 | 4120 | 1 | 7230 | 0.1 | 760 | 7300米处分包 |  | 30210015 | 光亮卷 | 0.1-SPCC | 30210015 | 光亮卷 | 0.1-SPCC |  | 10 | MO002445 | MO002445-001-02 | GLJ002 | 东方光亮卷前处理（0.4轧0.1mm) | 7430 | 2024-08-07 | 2024-08-09 | 5 | 2024-08-09 10:32:30 | 2024-08-09 11:07:52 | 江苏东方九天新能源材料有限公司 |  | 陈俊华 |  | 1 | 0.1 | 7230 | 760 | 1 | JG122406026312 | 倒包 | 1 |  | 是 | 是 | 52 | 1
平整翻包 | JG122406026311 | JG12240602631 | 东方850平整 | 合格 | 合格品 | 甲 | 陈俊华,钱琨 | 3270 | 3270 | 1 | 5740 | 0.1 | 760 | 7300米处分包 | K孔洞(4351.9米传430.8MM0.43MM2) | 30210015 | 光亮卷 | 0.1-SPCC | 30210015 | 光亮卷 | 0.1-SPCC |  | 10 | MO002445 | MO002445-001-01 | GLJ002 | 东方光亮卷前处理（0.4轧0.1mm) | 7430 | 2024-08-07 | 2024-08-09 | 5 | 2024-08-09 10:32:30 | 2024-08-09 11:07:52 | 江苏东方九天新能源材料有限公司 |  | 陈俊华 |  | 1 | 0.1 | 5740 | 760 | 1 | JG122406026311 | 倒包 | 1 | K孔洞(4351.9米传430.8MM0.43MM2) | 是 | 是 | 52 | 1
最终退火 | DL00240700131 | DL0024070013 | 东方20# | 合格 |  | 甲 | 程新华,吴双勇 | 6070 | 6070 | 1 | 2850 | 0.43 | 630 | 泰兴双永:退火（620℃），转850平整 |  | 20100086 | 轧硬 | 0.6*630-SPCC | 31010044 | 小品种钢卷 | 0.43-SPCC |  | 40 | MO001996 | MO001996-001-01 | XPZG001 | 小品种钢前处理模板 | 12570 | 2024-07-24 | 2024-08-08 | 5 | 2024-08-07 14:04:26 | 2024-08-09 11:07:42 | 江苏东方九天新能源材料有限公司 | 256449 | 刘忠于 | 刘忠于 |  | 0.43 | 2850 | 630 | 1 | DL00240700131 | 泰兴双永：（0.43*630）厚度±0.01mm，HV90-110,粗糙度0.8-1.0μM，卷重2-3吨 |  |  |  |  | 1380 | 1
最终退火 | DL00240700372 | DL0024070037 | 东方20# | 合格 |  | 甲 | 程新华,吴双勇 | 5600 | 5600 | 1 | 4810 | 0.254 | 590 | 海金杜门：退火(620℃)、转850平整 |  | 20100077 | 轧硬 | 0.6*590-SPCC | 20600002 | 镍钝化卷半成品 | 0.254-SPCC |  | 40 | MO001782 | MO001782-003-02 | HJDM002 | 东方镍钝化半成品前处理0.254（海金杜门：厚度公差：0.250-0.255mm、硬度：90-100HV,粗糙度：Ra0.5-0.7μm） | 11610 | 2024-07-19 | 2024-07-27 | 5 | 2024-08-07 14:04:26 | 2024-08-09 11:07:42 | 江苏东方九天新能源材料有限公司 | 248983 | 刘忠于 | 刘忠于 |  | 0.254 | 4810 | 590 | 1 | DL00240700372 | 海金杜门：（0.254*590）厚度公差: 0.250-0.255mm，硬度:90-100HV.粗糙度: Ra0.5-0.7um |  |  |  |  | 3108 | 3
最终退火 | DL00240700452 | DL0024070045 | 东方20# | 合格 |  | 甲 | 程新华,吴双勇 | 5770 | 5770 | 1 | 4970 | 0.254 | 590 | 海金杜门：退火(620℃)、转850平整 |  | 20100077 | 轧硬 | 0.6*590-SPCC | 20600002 | 镍钝化卷半成品 | 0.254-SPCC |  | 40 | MO001782 | MO001782-002-02 | HJDM002 | 东方镍钝化半成品前处理0.254（海金杜门：厚度公差：0.250-0.255mm、硬度：90-100HV,粗糙度：Ra0.5-0.7μm） | 11910 | 2024-07-19 | 2024-07-27 | 5 | 2024-08-07 14:04:26 | 2024-08-09 11:07:42 | 江苏东方九天新能源材料有限公司 | 248982 | 刘忠于 | 刘忠于 |  | 0.254 | 4970 | 590 | 1 | DL00240700452 | 海金杜门：（0.254*590）厚度公差: 0.250-0.255mm，硬度:90-100HV.粗糙度: Ra0.5-0.7um |  |  |  |  | 3104 | 2
最终退火 | DL00240700411 | DL0024070041 | 东方20# | 合格 |  | 甲 | 程新华,吴双勇 | 5800 | 5800 | 1 | 4980 | 0.254 | 590 | 海金杜门：退火(620℃)、转850平整 |  | 20100077 | 轧硬 | 0.6*590-SPCC | 20600002 | 镍钝化卷半成品 | 0.254-SPCC |  | 40 | MO001782 | MO001782-001-01 | HJDM002 | 东方镍钝化半成品前处理0.254（海金杜门：厚度公差：0.250-0.255mm、硬度：90-100HV,粗糙度：Ra0.5-0.7μm） | 11865 | 2024-07-19 | 2024-07-27 | 5 | 2024-08-07 14:04:26 | 2024-08-09 11:07:42 | 江苏东方九天新能源材料有限公司 | 248981 | 刘忠于 | 刘忠于 |  | 0.254 | 4980 | 590 | 1 | DL00240700411 | 海金杜门：（0.254*590）厚度公差: 0.250-0.255mm，硬度:90-100HV.粗糙度: Ra0.5-0.7um |  |  |  |  | 3121 | 1
最终冷轧 | DL12240800021 | DL1224080002 | 东方650轧机 | 合格 | 合格品 | 甲 | 徐炜 | 5675 | 5600 | 0.9868 | 1650 | 0.762 | 570 | 海金杜门：650轧机用普光辊Ra0.2-0.3μm轧制0.76mm（1.2-0.95-0.80-0.76）厚度公差：0.765-0.770mm，硬度185-235HV，抗拉强度590-760MPa,轧机轧制时从南边卸料确保产品无肋浪，合格转750平整 | X细划伤(细划伤),Z振纹(轻振纹),A暗线印(暗线印),H横辊印(横辊印强光下明显),S色差(色差) | 20100146 | 轧硬 | 1.2*570-SPCC | 31010073 | 小品种钢卷 | 0.762-SPCC |  | 20 | MO002317 | MO002317-001-01 | HJDM001 | 东方小品种钢前处理 0.762（硬度185-235HV，粗糙度0.075-0.5μm，抗拉强度590-760MPa,厚度公差0.747-0.777μm) | 11345 | 2024-08-03 | 2024-08-03 | 5 | 2024-08-09 10:42:42 | 2024-08-09 10:44:31 | 江苏东方九天新能源材料有限公司 | 278152 | 徐炜 |  |  | 1.2 | 1050 | 570 | 1 | DL12240800021 | 海金杜门：厚度公差：±0.015，HV185-235,粗糙度0.075-0.5μM，抗拉590-760MPA |  | X细划伤(细划伤),Z振纹(轻振纹),A暗线印(暗线印),H横辊印(横辊印强光下明显),S色差(色差) |  |  | 94 | 1
平整翻包 | JG122406014321 | JG1224060143 | 东方850平整 | 合格 | 让步接收 | 甲 | 陈俊华,钱琨 | 3000 | 2990 | 0.9967 | 5820 | 0.1 | 680 | 翻包喊质检确认 | 缩芯折印(尾320米),H花辊印(操5CM，轻微)，覆膜分切 | 20100142 | 轧硬 | 0.4*760-SPCC | 30210015 | 光亮卷 | 0.1-SPCC |  | 100 | MO000945 | MO000945-012-02-01 | KSFW001 | 东方小品种钢前处理 0.67（昆山富维 厚度公差：0.660-0.670mm,光泽度大于150GU（横向、纵向），粗糙度：Ra0.2-0.45um.硬度：HV80-110） | 13475 | 2024-06-25 | 2024-07-05 | 2 | 2024-08-09 10:30:53 | 2024-08-09 10:32:10 | 江苏东方九天新能源材料有限公司 | 193092 | 陈俊华 |  |  | 0.1 | 5890 | 680 | 1 | JG122406014321 | 轧0.1，米数控制在23100-23200米，脱脂分一包10400米。 | 1 | 缩芯折印(尾320米),H花辊印(操5CM，轻微) | 关闭 | 是 | 4684 | 12
平整翻包 | DL00240700192 | DL0024070019 | 东方850平整 | 合格 | 合格品 | 甲 | 陈俊华,钱琨 | 5630 | 5250 | 0.9325 | 5700 | 0.203 | 590 | 尾400米翻包剪去 |  |  |  |  | 20600001 | 镍钝化卷半成品 | 0.203-SPCC |  | 70 | MO001666 | MO001666-002-02 | HJDM003 | 东方镍钝化半成品前处理0.203（海金杜门：厚度公差：0.198-0.203mm、硬度：90-100HV,粗糙度：Ra0.5-0.7μm） | 11795 | 2024-07-16 | 2024-07-26 | 5 | 2024-08-09 10:13:21 | 2024-08-09 10:13:51 | 江苏东方九天新能源材料有限公司 | 244213 | 陈俊华 |  |  | 0.203 | 6100 | 590 | 1 | DL00240700192 | 海金杜门：（0.203*590）厚度公差: 0.198-0.203mm、硬度: 90-100HV,粗粕度: Ra0.5-0.7um | 1 |  | 是 | 是 | 23231 | 2
最终冷轧 | JG1224080006 | JG1224080006 | 东方850轧机 | 合格 | 合格品 | 甲 | 吴宏林 | 13400 | 13200 | 0.9851 | 24495 | 0.1 | 710 | 850轧机普光辊(Ra0.4-0.6μm)轧制0.1mm(0.4-0.25-0.15-0.115-0.1) |  | 20100028 | 轧硬 | 0.4*710-SPCC | 30210015 | 光亮卷 | 0.1-SPCC |  | 30 | MO002268 | MO002268-007 | GLJ002 | 东方光亮卷前处理（0.4轧0.1mm) | 13425 | 2024-08-02 | 2024-08-16 | 3 | 2024-08-09 09:47:18 | 2024-08-09 09:47:51 | 江苏东方九天新能源材料有限公司 | 275577 | 吴宏林 |  |  | 0.4 | 6080 | 710 | 1 | JG1224080006 | 轧0.1，米数控制在24500-24600米；脱脂平均分包 |  |  | 否 | 否 | 11771 | 7
最终平整 | JG12240703421 | JG1224070342 | 东方850平整 | 合格 | 合格品 | 乙 | 鞠承 | 4755 | 4770 | 1.0032 | 6810 | 0.125 | 760 | 平整 | S色差条印() | 20100142 | 轧硬 | 0.4*760-SPCC | 30210004 | 光亮卷 | 0.125-SPCC |  | 60 | MO001672 | MO001672-004-01 | GLJ001 | 东方光亮卷前处理(0.4轧0.125mm) | 13515 | 2024-07-16 | 2024-07-31 | 5 | 2024-08-09 09:18:08 | 2024-08-09 09:20:02 | 江苏东方九天新能源材料有限公司 | 244655 | 鞠承 |  |  | 0.125 | 6780 | 760 | 1 | JG12240703421 | 脱脂分一包4.9t，2050米，合格报工，轧0.125，米数控制在6800-6900米，厚度公差0.115-0.125，轧机按照0.12的中值设定轧制。剩余一包8.6t脱脂结束后报工，报工报待处理。特别注意按照此要求操作。 | 1 | S色差条印() | 是 | 是 | 3387 | 4
最终平整 | JG12240703631 | JG1224070363 | 东方850平整 | 合格 | 合格品 | 乙 | 鞠承 | 4815 | 4840 | 1.0052 | 6930 | 0.125 | 760 | 平整 | S色差条印(),R乳化斑() | 20100142 | 轧硬 | 0.4*760-SPCC | 30210004 | 光亮卷 | 0.125-SPCC |  | 60 | MO001606 | MO001606-005-01 | GLJ001 | 东方光亮卷前处理(0.4轧0.125mm) | 13455 | 2024-07-15 | 2024-07-15 | 5 | 2024-08-09 09:16:29 | 2024-08-09 09:17:40 | 江苏东方九天新能源材料有限公司 | 242247 | 鞠承 |  |  | 0.125 | 6890 | 760 | 1 | JG12240703631 | 脱脂分一包4.9t，2050米，合格报工，轧0.125，米数控制在6800-6900米，厚度公差0.115-0.125，轧机按照0.12的中值设定轧制。剩余一包8.6t脱脂结束后报工，报工报待处理。特别注意按照此要求操作。 | 1 | S色差条印(),R乳化斑() | 是 | 是 | 4943 | 5
最终平整 | JG12240703401 | JG1224070340 | 东方850平整 | 合格 | 合格品 | 乙 | 鞠承,姚学禹 | 4800 | 4780 | 0.9958 | 6940 | 0.125 | 760 | 平整 | H黄斑(.),S色差条印(.) | 20100142 | 轧硬 | 0.4*760-SPCC | 30210004 | 光亮卷 | 0.125-SPCC |  | 60 | MO001672 | MO001672-002-01 | GLJ001 | 东方光亮卷前处理(0.4轧0.125mm) | 13535 | 2024-07-16 | 2024-07-31 | 5 | 2024-08-09 01:59:14 | 2024-08-09 09:15:52 | 江苏东方九天新能源材料有限公司 | 244653 | 鞠承 |  |  | 0.125 | 6900 | 760 | 1 | JG12240703401 | 脱脂分一包4.9t，2050米，合格报工，轧0.125，米数控制在6800-6900米，厚度公差0.115-0.125，轧机按照0.12的中值设定轧制。剩余一包8.6t脱脂结束后报工，报工报待处理。特别注意按照此要求操作。 | 1 | H黄斑(.),S色差条印(.) | 是 | 是 | 3878 | 2
铬钝化 | JG122407032422 | JG12240703242 | 东方铬钝化950 | 合格 | 合格品 | 甲 | 韩康 | 2743 | 2743 | 1 | 4830 | 0.1 | 760 | / |  | 30210015 | 光亮卷 | 0.1-SPCC | 30110014 | 铬钝化卷 | 0.1-SPCC |  | 10 | MO002475 | MO002475-001-02 | GDH001 | 铬钝化模板 | 5580 | 2024-08-08 | 2024-08-08 | 5 | 2024-08-09 05:25:45 | 2024-08-09 09:14:55 | 江苏东方九天新能源材料有限公司 |  | 孙槐兵 |  | 1 | 0.1 | 4830 | 760 | 1 | JG122407032422 |  | 1 |  | 是 | 是 | 343 | 1
铬钝化 | JG122407032421 | JG12240703242 | 东方铬钝化950 | 合格 | 合格品 | 甲 | 韩康 | 2807 | 2807 | 1 | 4900 | 0.1 | 760 | / |  | 30210015 | 光亮卷 | 0.1-SPCC | 30110014 | 铬钝化卷 | 0.1-SPCC |  | 10 | MO002475 | MO002475-001-01 | GDH001 | 铬钝化模板 | 5580 | 2024-08-08 | 2024-08-08 | 5 | 2024-08-09 05:25:45 | 2024-08-09 09:14:55 | 江苏东方九天新能源材料有限公司 |  | 孙槐兵 |  | 1 | 0.1 | 4900 | 760 | 1 | JG122407032421 |  | 1 |  | 是 | 是 | 343 | 1
铬钝化 | JG122407032212 | JG122407032212 | 东方铬钝化950 | 合格 | 合格品 | 甲 | 韩康 | 3860 | 3837 | 0.994 | 6770 | 0.1 | 760 | / |  | 30210015 | 光亮卷 | 0.1-SPCC | 30110014 | 铬钝化卷 | 0.1-SPCC |  | 10 | MO002403 | MO002403-004 | GDH001 | 铬钝化模板 | 3860 | 2024-08-07 | 2024-08-07 | 5 | 2024-08-09 09:13:52 | 2024-08-09 09:14:08 | 江苏东方九天新能源材料有限公司 | 282255 | 孙槐兵 |  |  | 0.1 | 0 | 760 | 1 | JG122407032212 |  | 1 |  | 是 | 是 | 1 | 4
铬钝化 | JG122407032211 | JG122407032211 | 东方铬钝化950 | 合格 | 合格品 | 甲 | 韩康 | 1850 | 1821 | 0.9843 | 3220 | 0.1 | 760 | / | 水锈斑 尾来料顶伤 | 30210015 | 光亮卷 | 0.1-SPCC | 30110014 | 铬钝化卷 | 0.1-SPCC |  | 10 | MO002475 | MO002475-003 | GDH001 | 铬钝化模板 | 1850 | 2024-08-08 | 2024-08-08 | 5 | 2024-08-09 09:12:49 | 2024-08-09 09:13:39 | 江苏东方九天新能源材料有限公司 | 283864 | 孙槐兵 |  |  | 0.1 | 3270 | 760 | 1 | JG122407032211 |  | 1 | 水锈斑 尾来料顶伤 | 是 | 是 | 1 | 3
铬钝化 | JG122407033521 | JG122407033521 | 东方铬钝化950 | 合格 | 合格品 | 甲 | 韩康 | 2350 | 2335 | 0.9936 | 4110 | 0.1 | 760 | / | 1560米孔洞大小2.21操230 2450米孔洞大小0.18操83 | 30210015 | 光亮卷 | 0.1-SPCC | 30110014 | 铬钝化卷 | 0.1-SPCC |  | 10 | MO002403 | MO002403-005 | GDH001 | 铬钝化模板 | 2350 | 2024-08-07 | 2024-08-07 | 5 | 2024-08-09 09:11:36 | 2024-08-09 09:12:37 | 江苏东方九天新能源材料有限公司 | 282256 | 孙槐兵 |  |  | 0.1 | 0 | 760 | 1 | JG122407033521 |  | 1 | 1560米孔洞大小2.21操230 2450米孔洞大小0.18操83 | 是 | 是 | 1 | 5
铬钝化 | JG122407038422 | JG122407038422 | 东方铬钝化950 | 合格 | 合格品 | 甲 | 韩康 | 2120 | 2099 | 0.9901 | 4000 | 0.1 | 710 | / |  | 30210015 | 光亮卷 | 0.1-SPCC | 30110014 | 铬钝化卷 | 0.1-SPCC |  | 10 | MO002475 | MO002475-004 | GDH001 | 铬钝化模板 | 2120 | 2024-08-08 | 2024-08-08 | 5 | 2024-08-09 09:10:55 | 2024-08-09 09:11:18 | 江苏东方九天新能源材料有限公司 | 283868 | 孙槐兵 |  |  | 0.1 | 4020 | 710 | 1 | JG122407038422 |  | 1 |  | 是 | 是 | 1 | 4
铬钝化 | JG122407034411 | JG122407034411 | 东方铬钝化950 | 合格 | 合格品 | 甲 | 夏亚军 | 3460 | 3437 | 0.9934 | 6060 | 0.1 | 760 | / |  | 30210015 | 光亮卷 | 0.1-SPCC | 30110014 | 铬钝化卷 | 0.1-SPCC |  | 10 | MO002403 | MO002403-001 | GDH001 | 铬钝化模板 | 3460 | 2024-08-07 | 2024-08-07 | 5 | 2024-08-09 07:49:29 | 2024-08-09 09:10:43 | 江苏东方九天新能源材料有限公司 | 282252 | 孙槐兵 |  |  | 0.1 | 0 | 760 | 1 | JG122407034411 |  | 1 |  | 是 | 是 | 81 | 1
铬钝化 | JG1224070507 | JG1224070507 | 东方铬钝化750 | 合格 | 合格品 | 甲 | 孙锋 | 7008 | 6997 | 0.9984 | 9540 | 0.15 | 610 | 0.15镀铬量80-100 |  | 30210011 | 光亮卷 | 0.15-SPCC | 30110011 | 铬钝化卷 | 0.15-SPCC |  | 10 | MO002427 | MO002427-004 | GDH001 | 铬钝化模板 | 7008 | 2024-08-07 | 2024-08-07 | 5 | 2024-08-09 07:55:30 | 2024-08-09 09:02:47 | 江苏东方九天新能源材料有限公司 | 282852 | 倪兵 |  |  | 0.15 | 9480 | 610 | 1 | JG1224070507 |  | 1 |  | 是 | 是 | 67 | 4
最终平整 | JG12240703611 | JG1224070361 | 东方850平整 | 合格 | 合格品 | 乙 | 鞠承 | 4860 | 4780 | 0.9835 | 6840 | 0.125 | 760 | 平整 | K孔洞(6713米处56CM处2.38MM²),S色差条印(.),R乳化斑(.) | 20100142 | 轧硬 | 0.4*760-SPCC | 30210004 | 光亮卷 | 0.125-SPCC |  | 60 | MO001606 | MO001606-003-01 | GLJ001 | 东方光亮卷前处理(0.4轧0.125mm) | 13455 | 2024-07-15 | 2024-07-15 | 5 | 2024-08-09 01:32:17 | 2024-08-09 08:52:29 | 江苏东方九天新能源材料有限公司 | 242243 | 鞠承 |  |  | 0.125 | 6860 | 760 | 1 | JG12240703611 | 脱脂分一包4.9t，2050米，合格报工，轧0.125，米数控制在6800-6900米，厚度公差0.115-0.125，轧机按照0.12的中值设定轧制。剩余一包8.6t脱脂结束后报工，报工报待处理。特别注意按照此要求操作。 | 1 | K孔洞(6713米处56CM处2.38MM²),S色差条印(.),R乳化斑(.) | 是 | 是 | 5566 | 3
铬钝化 | JG1224070577 | JG1224070577 | 东方铬钝化750 | 合格 | 合格品 | 甲 | 孙锋 | 6540 | 6545 | 1.0008 | 9600 | 0.15 | 610 | 0.15镀铬量80-100 |  | 30210011 | 光亮卷 | 0.15-SPCC | 30110011 | 铬钝化卷 | 0.15-SPCC |  | 10 | MO002427 | MO002427-002 | GDH001 | 铬钝化模板 | 6540 | 2024-08-07 | 2024-08-07 | 5 | 2024-08-09 08:39:57 | 2024-08-09 08:40:21 | 江苏东方九天新能源材料有限公司 | 282850 | 倪兵 |  |  | 0.15 | 9530 | 610 | 1 | JG1224070577 |  | 1 |  | 是 | 是 | 1 | 2
一次脱脂 | DL00240700702 | DL0024070070 | 东方950脱脂2# | 合格 | 让步接收 | 甲 | 韩成飞,周志平 | 6150 | 6150 | 1 | 3230 | 0.4 | 610 | 昆山富裕炜：脱脂（单位张力5.0）、转退火 | S色差条印() |  |  |  | 31010030 | 小品种钢卷 | 0.2-SPCC |  | 10 | MO002351 | MO002351-001-02 | XPZG001 | 小品种钢前处理模板 | 12295 | 2024-08-05 | 2024-08-19 | 3 | 2024-08-09 07:23:56 | 2024-08-09 08:22:42 | 江苏东方九天新能源材料有限公司 |  | 周志平 |  | 1 | 0.4 | 3230 | 610 | 1 | DL00240700702 | 昆山富裕炜: (0.2*610) 厚度±0.005MM,HV100-120,粗糙度≤0.15μ，卷重2-3吨 |  | S色差条印() |  |  |  | 1
一次脱脂 | DL00240700701 | DL0024070070 | 东方950脱脂2# | 合格 | 让步接收 | 甲 | 韩成飞,周志平 | 6130 | 6130 | 1 | 3250 | 0.4 | 610 | 昆山富裕炜：脱脂（单位张力5.0）、转退火 | S色差条印() |  |  |  | 31010030 | 小品种钢卷 | 0.2-SPCC |  | 10 | MO002351 | MO002351-001-01 | XPZG001 | 小品种钢前处理模板 | 12295 | 2024-08-05 | 2024-08-19 | 3 | 2024-08-09 07:23:56 | 2024-08-09 08:22:42 | 江苏东方九天新能源材料有限公司 |  | 周志平 |  | 1 | 0.4 | 3250 | 610 | 1 | DL00240700701 | 昆山富裕炜: (0.2*610) 厚度±0.005MM,HV100-120,粗糙度≤0.15μ，卷重2-3吨 |  | S色差条印() |  |  |  | 1
最终脱脂 | JG12240800202 | JG1224080020 | 东方950脱脂1# | 合格 | 合格品 | 乙 | 何晓健,张东兵 | 6580 | 6580 | 1 | 12230 | 0.1 | 710 | 脱脂（950-1） |  | 20100028 | 轧硬 | 0.4*710-SPCC | 30210015 | 光亮卷 | 0.1-SPCC |  | 40 | MO002268 | MO002268-010-02 | GLJ002 | 东方光亮卷前处理（0.4轧0.1mm) | 13440 | 2024-08-02 | 2024-08-16 | 3 | 2024-08-09 08:11:16 | 2024-08-09 08:12:12 | 江苏东方九天新能源材料有限公司 |  | 何晓健 |  | 1 | 0.1 | 12230 | 710 | 1 | JG12240800202 | 轧0.1，米数控制在24500-24600米；脱脂平均分包 |  |  |  |  | 8302 | 10
最终脱脂 | JG12240800201 | JG1224080020 | 东方950脱脂1# | 合格 | 合格品 | 乙 | 何晓健,张东兵 | 6730 | 6730 | 1 | 12500 | 0.1 | 710 | 脱脂（950-1） |  | 20100028 | 轧硬 | 0.4*710-SPCC | 30210015 | 光亮卷 | 0.1-SPCC |  | 40 | MO002268 | MO002268-010-01 | GLJ002 | 东方光亮卷前处理（0.4轧0.1mm) | 13440 | 2024-08-02 | 2024-08-16 | 3 | 2024-08-09 08:11:16 | 2024-08-09 08:12:12 | 江苏东方九天新能源材料有限公司 |  | 何晓健 |  | 1 | 0.1 | 12500 | 710 | 1 | JG12240800201 | 轧0.1，米数控制在24500-24600米；脱脂平均分包 |  |  |  |  | 8302 | 10
最终平整 | DL00240700391 | DL0024070039 | 东方850平整 | 合格 | 让步接收 | 乙 | 鞠承,姚学禹 | 5740 | 5710 | 0.9948 | 6200 | 0.203 | 590 | 海金杜门：850平整建议用1.0-1.2μm毛化辊平整、厚度公差：0.198-0.203mm、硬度90-100HV,抗拉＜355MPa,粗糙度Ra0.5-0.7μm（合格证上备注镍基带蓝色标签） | B白斑(板面),H横辊印(板面轻微),Z振纹(板面),X细划伤(来料处下表面2CM处平后强光明显),S色差条印(),A暗线印(来料表面暗线条印多) |  |  |  | 20600001 | 镍钝化卷半成品 | 0.203-SPCC |  | 60 | MO001783 | MO001783-001-01 | HJDM003 | 东方镍钝化半成品前处理0.203（海金杜门：厚度公差：0.198-0.203mm、硬度：90-100HV,粗糙度：Ra0.5-0.7μm） | 11795 | 2024-07-19 | 2024-07-27 | 3 | 2024-08-09 07:24:12 | 2024-08-09 07:27:00 | 江苏东方九天新能源材料有限公司 | 248985 | 鞠承 |  |  | 0.203 | 6180 | 590 | 1 | DL00240700391 | 海金杜门：（0.203*590）厚度公差: 0.198-0.203mm、硬度: 90-100HV,粗粕度: Ra0.5-0.7um | 1 | B白斑(板面),H横辊印(板面轻微),Z振纹(板面),X细划伤(来料处下表面2CM处平后强光明显),S色差条印(),A暗线印(来料表面暗线条印多) | 是 | 是 | 13532 | 1
一次脱脂 | DL12240800012 | DL1224080001 | 东方950脱脂2# | 合格 | 让步接收 | 甲 | 韩成飞,周志平 | 6475 | 6475 | 1 | 1060 | 1.2 | 650 | 海金杜门：脱脂(单位张力3.5），转650轧机 | S色差条印() |  |  |  | 31010073 | 小品种钢卷 | 0.762-SPCC |  | 10 | MO002318 | MO002318-001-02 | HJDM001 | 东方小品种钢前处理 0.762（硬度185-235HV，粗糙度0.075-0.5μm，抗拉强度590-760MPa,厚度公差0.747-0.777μm) | 12925 | 2024-08-03 | 2024-08-10 | 5 | 2024-08-09 07:20:57 | 2024-08-09 07:23:05 | 江苏东方九天新能源材料有限公司 |  | 周志平 |  | 1 | 1.2 | 1060 | 650 | 1 | DL12240800012 | 海金杜门：厚度公差：±0.015，HV185-235,粗糙度0.075-0.5μM，抗拉590-760MPA |  | S色差条印() |  |  | 52 | 1
一次脱脂 | DL12240800011 | DL1224080001 | 东方950脱脂2# | 合格 | 让步接收 | 甲 | 韩成飞,周志平 | 6420 | 6420 | 1 | 1050 | 1.2 | 650 | 海金杜门：脱脂(单位张力3.5），转650轧机 | S色差条印() |  |  |  | 31010073 | 小品种钢卷 | 0.762-SPCC |  | 10 | MO002318 | MO002318-001-01 | HJDM001 | 东方小品种钢前处理 0.762（硬度185-235HV，粗糙度0.075-0.5μm，抗拉强度590-760MPa,厚度公差0.747-0.777μm) | 12925 | 2024-08-03 | 2024-08-10 | 5 | 2024-08-09 07:20:57 | 2024-08-09 07:23:05 | 江苏东方九天新能源材料有限公司 |  | 周志平 |  | 1 | 1.2 | 1050 | 650 | 1 | DL12240800011 | 海金杜门：厚度公差：±0.015，HV185-235,粗糙度0.075-0.5μM，抗拉590-760MPA |  | S色差条印() |  |  | 52 | 1
镍钝化 | DL0024070018113 | DL002407001811 | 东方镍钝化750 | 合格 | 合格品 | 乙 | 王晶晶 | 1682 | 1682 | 1 | 1770 | 0.203 | 590 | 东莞海金杜门：750镍钝化工段镀镍，镍层要求A＞1.9μm，B＞1.27μm，上铁管芯，转东方退火工段 | Y氧化边(来料双边氧化色差，来料板面线条印，横辊印，偶有擦划伤，镀后不明显。来料尾20米顶伤划伤挫伤印) | 20600001 | 镍钝化卷半成品 | 0.203-SPCC | 31310012 | 镍钝化卷 | 0.203-SPCC |  | 10 | MO002450 | MO002450-003-03 | NDH001 | 镍钝化模板 | 4870 | 2024-08-08 | 2024-08-09 | 5 | 2024-08-09 02:31:56 | 2024-08-09 07:05:07 | 江苏东方九天新能源材料有限公司 |  | 王晶晶 |  | 1 | 0.203 | 1770 | 590 | 1 | DL0024070018113 | 海金杜门（0.203*590）厚度±0.01，HV90-110,粗糙度0.075-0.5，镍层厚度≥1.9μM/1.27μM |  | Y氧化边(来料双边氧化色差，来料板面线条印，横辊印，偶有擦划伤，镀后不明显。来料尾20米顶伤划伤挫伤印) |  |  | 2196 | 3
镍钝化 | DL0024070018112 | DL002407001811 | 东方镍钝化750 | 合格 | 合格品 | 乙 | 王晶晶 | 1638 | 1638 | 1 | 1720 | 0.203 | 590 | 东莞海金杜门：750镍钝化工段镀镍，镍层要求A＞1.9μm，B＞1.27μm，上铁管芯，转东方退火工段 | Y氧化边(来料双边氧化色差，来料板面线条印，横辊印，偶有擦划伤，镀后不明显。) | 20600001 | 镍钝化卷半成品 | 0.203-SPCC | 31310012 | 镍钝化卷 | 0.203-SPCC |  | 10 | MO002450 | MO002450-003-02 | NDH001 | 镍钝化模板 | 4870 | 2024-08-08 | 2024-08-09 | 5 | 2024-08-09 02:31:56 | 2024-08-09 07:05:07 | 江苏东方九天新能源材料有限公司 |  | 王晶晶 |  | 1 | 0.203 | 1720 | 590 | 1 | DL0024070018112 | 海金杜门（0.203*590）厚度±0.01，HV90-110,粗糙度0.075-0.5，镍层厚度≥1.9μM/1.27μM |  | Y氧化边(来料双边氧化色差，来料板面线条印，横辊印，偶有擦划伤，镀后不明显。) |  |  | 2196 | 3
镍钝化 | DL0024070018111 | DL002407001811 | 东方镍钝化750 | 合格 | 合格品 | 乙 | 王晶晶 | 1636 | 1636 | 1 | 1720 | 0.203 | 590 | 东莞海金杜门：750镍钝化工段镀镍，镍层要求A＞1.9μm，B＞1.27μm，上铁管芯，转东方退火工段 | Y氧化边(来料双边氧化色差，来料板面线条印，横辊印，偶有擦划伤，镀后不明显。来料内20米顶伤划伤挫伤印) | 20600001 | 镍钝化卷半成品 | 0.203-SPCC | 31310012 | 镍钝化卷 | 0.203-SPCC |  | 10 | MO002450 | MO002450-003-01 | NDH001 | 镍钝化模板 | 4870 | 2024-08-08 | 2024-08-09 | 5 | 2024-08-09 02:31:56 | 2024-08-09 07:05:07 | 江苏东方九天新能源材料有限公司 |  | 王晶晶 |  | 1 | 0.203 | 1720 | 590 | 1 | DL0024070018111 | 海金杜门（0.203*590）厚度±0.01，HV90-110,粗糙度0.075-0.5，镍层厚度≥1.9μM/1.27μM |  | Y氧化边(来料双边氧化色差，来料板面线条印，横辊印，偶有擦划伤，镀后不明显。来料内20米顶伤划伤挫伤印) |  |  | 2196 | 3
最终平整 | DL00240700192 | DL0024070019 | 东方850平整 | 返工 | 返工 | 乙 | 鞠承,姚学禹 | 5710 | 5630 | 0.986 | 6100 | 0.203 | 590 | 海金杜门：850平整建议用1.0-1.2μm毛化辊平整、厚度公差：0.198-0.203mm、硬度90-100HV,抗拉＜355MPa,粗糙度Ra0.5-0.7μm（合格证上备注镍基带蓝色标签） | Z重划伤(尾400米左右操3.5CM划伤重),A暗线印(来料表面),Z振纹(表面),Y氧化边(两边),B白斑(板面) |  |  |  | 20600001 | 镍钝化卷半成品 | 0.203-SPCC |  | 60 | MO001666 | MO001666-002-02 | HJDM003 | 东方镍钝化半成品前处理0.203（海金杜门：厚度公差：0.198-0.203mm、硬度：90-100HV,粗糙度：Ra0.5-0.7μm） | 11795 | 2024-07-16 | 2024-07-26 | 5 | 2024-08-09 06:51:50 | 2024-08-09 06:53:25 | 江苏东方九天新能源材料有限公司 | 244213 | 鞠承 |  |  | 0.203 | 6150 | 590 | 1 | DL00240700192 | 海金杜门：（0.203*590）厚度公差: 0.198-0.203mm、硬度: 90-100HV,粗粕度: Ra0.5-0.7um | 0 | Z重划伤(尾400米左右操3.5CM划伤重),A暗线印(来料表面),Z振纹(表面),Y氧化边(两边),B白斑(板面) |  |  | 23231 | 2
铬钝化 | JG12240705252 | JG1224070525 | 东方铬钝化750 | 合格 | 合格品 | 甲 | 孙锋 | 1715 | 1715 | 1 | 2390 | 0.15 | 610 | 0.15*610镀铬量80-100 | L亮斑(来料板面振纹，色差，辊印，亮斑点) | 30210011 | 光亮卷 | 0.15-SPCC | 30110011 | 铬钝化卷 | 0.15-SPCC |  | 10 | MO002386 | MO002386-001-02 | GDH001 | 铬钝化模板 | 5170 | 2024-08-06 | 2024-08-06 | 5 | 2024-08-09 06:19:37 | 2024-08-09 06:39:17 | 江苏东方九天新能源材料有限公司 |  | 倪兵 |  | 1 | 0.15 | 2390 | 610 | 1 | JG12240705252 |  | 1 | L亮斑(来料板面振纹，色差，辊印，亮斑点) | 是 | 是 | 30 | 1
铬钝化 | JG12240705251 | JG1224070525 | 东方铬钝化750 | 合格 | 合格品 | 甲 | 孙锋 | 3443 | 3443 | 1 | 4800 | 0.15 | 610 | 0.15*610镀铬量80-100 | H黄斑(来料板面偶有黄斑，整卷操边约5CM处水锈斑) | 30210011 | 光亮卷 | 0.15-SPCC | 30110011 | 铬钝化卷 | 0.15-SPCC |  | 10 | MO002386 | MO002386-001-01 | GDH001 | 铬钝化模板 | 5170 | 2024-08-06 | 2024-08-06 | 5 | 2024-08-09 06:19:37 | 2024-08-09 06:39:17 | 江苏东方九天新能源材料有限公司 |  | 倪兵 |  | 1 | 0.15 | 4800 | 610 | 1 | JG12240705251 |  | 1 | H黄斑(来料板面偶有黄斑，整卷操边约5CM处水锈斑) | 是 | 是 | 30 | 1
一次脱脂 | DL12240800022 | DL1224080002 | 东方950脱脂2# | 合格 | 让步接收 | 甲 | 韩成飞,周志平 | 5635 | 5635 | 1 | 1050 | 1.2 | 570 | 海金杜门：脱脂(单位张力3.5），转650轧机 | S色差条印() |  |  |  | 31010073 | 小品种钢卷 | 0.762-SPCC |  | 10 | MO002317 | MO002317-001-02 | HJDM001 | 东方小品种钢前处理 0.762（硬度185-235HV，粗糙度0.075-0.5μm，抗拉强度590-760MPa,厚度公差0.747-0.777μm) | 11345 | 2024-08-03 | 2024-08-03 | 5 | 2024-08-09 05:49:36 | 2024-08-09 06:39:05 | 江苏东方九天新能源材料有限公司 |  | 周志平 |  | 1 | 1.2 | 1050 | 570 | 1 | DL12240800022 | 海金杜门：厚度公差：±0.015，HV185-235,粗糙度0.075-0.5μM，抗拉590-760MPA |  | S色差条印() |  |  | 94 | 1
一次脱脂 | DL12240800021 | DL1224080002 | 东方950脱脂2# | 合格 | 让步接收 | 甲 | 韩成飞,周志平 | 5675 | 5675 | 1 | 1050 | 1.2 | 570 | 海金杜门：脱脂(单位张力3.5），转650轧机 | S色差条印() |  |  |  | 31010073 | 小品种钢卷 | 0.762-SPCC |  | 10 | MO002317 | MO002317-001-01 | HJDM001 | 东方小品种钢前处理 0.762（硬度185-235HV，粗糙度0.075-0.5μm，抗拉强度590-760MPa,厚度公差0.747-0.777μm) | 11345 | 2024-08-03 | 2024-08-03 | 5 | 2024-08-09 05:49:36 | 2024-08-09 06:39:05 | 江苏东方九天新能源材料有限公司 |  | 周志平 |  | 1 | 1.2 | 1050 | 570 | 1 | DL12240800021 | 海金杜门：厚度公差：±0.015，HV185-235,粗糙度0.075-0.5μM，抗拉590-760MPA |  | S色差条印() |  |  | 94 | 1
最终冷轧 | DL00240700661 | DL0024070066 | 东方650轧机 | 合格 | 合格品 | 乙 | 刘爱民 | 6155 | 6100 | 0.9911 | 8000 | 0.16 | 610 | 苏州高质行：650轧机用普光辊Ra0.2-0.3μm轧制0.16mm（0.4-0.3-0.24-0.19-0.16）厚度公差：0.158-0.163mm、转脱脂 | X细划伤(),A暗线印(),S色差条印(),Z振纹() | 20100023 | 轧硬 | 0.4*610-SPCC | 31010010 | 小品种钢卷 | 0.15-SPCC |  | 30 | MO002263 | MO002263-001-01 | XPZG001 | 小品种钢前处理模板 | 12285 | 2024-08-02 | 2024-08-10 | 3 | 2024-08-09 06:20:33 | 2024-08-09 06:22:49 | 江苏东方九天新能源材料有限公司 | 275350 | 刘爱民 |  |  | 0.4 | 3250 | 610 | 1 | DL00240700661 | 苏州高质行（0.15*610）：厚度公差：+/-0.01MM，HV90-120,粗糙度0.2-0.4μM,光面。单卷重量740-880KG,平整后转分剪 |  | X细划伤(),A暗线印(),S色差条印(),Z振纹() |  |  | 13955 | 1
铬钝化 | JG1224070548 | JG1224070548 | 东方铬钝化750 | 合格 | 合格品 | 乙 | 周建锋 | 6548 | 6549 | 1.0002 | 9560 | 0.15 | 610 | 镀铬量80-100 | 来料板面色差辊印重，白斑 | 30210011 | 光亮卷 | 0.15-SPCC | 30110011 | 铬钝化卷 | 0.15-SPCC |  | 10 | MO002326 | MO002326-005 | GDH001 | 铬钝化模板 | 6548 | 2024-08-04 | 2024-08-04 | 5 | 2024-08-05 10:58:27 | 2024-08-09 06:17:28 | 江苏东方九天新能源材料有限公司 | 278755 | 何志宏 |  |  | 0.15 | 0 | 610 | 1 | JG1224070548 |  | 1 | 来料板面色差辊印重，白斑 | 是 | 是 | 5479 | 5
最终冷轧 | DL122407000831 | DL122407000831 | 东方650轧机 | 合格 | 合格品 | 乙 | 朱明 | 1550 | 1400 | 0.9032 | 730 | 0.4 | 610 | 上海仁杰样品：650轧机中间道次普光辊（Ra0.2-0.3μm)轧制,最后一道建议用Ra0.8-1.0μm毛化辊轧至0.4mm（0.75-0.55-0.45-0.4）厚度公差：0.395-0.400mm，Ra0.4-0.6μm、硬度180-200HV，合格转750平整 |  | 31010072 | 小品种钢卷 | 0.75-SPCC | 31010051 | 小品种钢卷 | 0.4-SPCC |  | 10 | MO002378 | MO002378-001 | XPZG001 | 小品种钢前处理模板 | 1550 | 2024-08-06 | 2024-08-21 | 3 | 2024-08-09 06:04:57 | 2024-08-09 06:06:22 | 江苏东方九天新能源材料有限公司 | 281105 | 朱明 |  |  | 0.75 | 0 | 610 | 1 | DL122407000831 | 上海仁杰样品:（0.4*610）（改轧料 0.75*610做）厚度公差±0.01，粗糙度0.4-0.6.硬度镍后HV185-215 |  |  | 否 | 否 |  | 1
最终脱脂 | JG12240707132 | JG1224070713 | 东方950脱脂1# | 合格 | 合格品 | 乙 | 何晓健,张东兵 | 5585 | 5585 | 1 | 10280 | 0.1 | 710 | 脱脂（950-1） |  | 20100028 | 轧硬 | 0.4*710-SPCC | 30210015 | 光亮卷 | 0.1-SPCC |  | 40 | MO002268 | MO002268-005-02 | GLJ002 | 东方光亮卷前处理（0.4轧0.1mm) | 13395 | 2024-08-02 | 2024-08-16 | 5 | 2024-08-09 06:03:47 | 2024-08-09 06:04:45 | 江苏东方九天新能源材料有限公司 |  | 何晓健 |  | 1 | 0.1 | 10280 | 710 | 1 | JG12240707132 | 轧0.1，米数控制在24500-24600米；脱脂平均分包 |  |  |  |  | 4488 | 5
最终脱脂 | JG12240707131 | JG1224070713 | 东方950脱脂1# | 合格 | 合格品 | 乙 | 何晓健,张东兵 | 7635 | 7635 | 1 | 14000 | 0.1 | 710 | 脱脂（950-1） |  | 20100028 | 轧硬 | 0.4*710-SPCC | 30210015 | 光亮卷 | 0.1-SPCC |  | 40 | MO002268 | MO002268-005-01 | GLJ002 | 东方光亮卷前处理（0.4轧0.1mm) | 13395 | 2024-08-02 | 2024-08-16 | 5 | 2024-08-09 06:03:47 | 2024-08-09 06:04:45 | 江苏东方九天新能源材料有限公司 |  | 何晓健 |  | 1 | 0.1 | 14000 | 710 | 1 | JG12240707131 | 轧0.1，米数控制在24500-24600米；脱脂平均分包 |  |  |  |  | 4488 | 5
最终冷轧 | JG1224080003 | JG1224080003 | 东方850轧机 | 合格 | 合格品 | 乙 | 肖勋民 | 13415 | 13120 | 0.978 | 24132 | 0.1 | 710 | 850轧机普光辊(Ra0.4-0.6μm)轧制0.1mm(0.4-0.25-0.15-0.115-0.1) |  | 20100028 | 轧硬 | 0.4*710-SPCC | 30210015 | 光亮卷 | 0.1-SPCC |  | 30 | MO002268 | MO002268-004 | GLJ002 | 东方光亮卷前处理（0.4轧0.1mm) | 13430 | 2024-08-02 | 2024-08-16 | 5 | 2024-08-09 04:09:00 | 2024-08-09 05:43:08 | 江苏东方九天新能源材料有限公司 | 275573 | 肖勋民 |  |  | 0.4 | 6090 | 710 | 1 | JG1224080003 | 轧0.1，米数控制在24500-24600米；脱脂平均分包 |  |  | 否 | 否 | 6839 | 4
最终退火 | DL00240700282 | DL0024070028 | 东方20# | 合格 |  | 乙 | 陈国,李楷文,袁亚东,张天圣 | 6035 | 6035 | 1 | 2200 | 0.57 | 610 | 昆山宝必达：退火(620℃)，转850平整 |  | 20100082 | 轧硬 | 0.6*610-SPCC | 31010081 | 小品种钢卷 | 0.57-SPCC |  | 40 | MO002155 | MO002155-002-02 | XPZG001 | 小品种钢前处理模板 | 12330 | 2024-07-29 | 2024-08-13 | 5 | 2024-08-07 06:53:15 | 2024-08-09 05:33:34 | 江苏东方九天新能源材料有限公司 | 266728 | 刘忠于 | 刘忠于 |  | 0.57 | 2200 | 610 | 1 | DL00240700282 | 昆山宝必达：(0.57*610) 厚度±0.01mm，HV85-105,粗糙度0.5-0.8μM，卷重2-3吨 |  |  |  |  | 1505 | 2
最终退火 | DL00240700271 | DL0024070027 | 东方20# | 合格 |  | 乙 | 陈国,李楷文,袁亚东,张天圣 | 6000 | 6000 | 1 | 2200 | 0.57 | 610 | 昆山宝必达：退火(620℃)，转850平整 |  | 20100082 | 轧硬 | 0.6*610-SPCC | 31010081 | 小品种钢卷 | 0.57-SPCC |  | 40 | MO002155 | MO002155-001-01 | XPZG001 | 小品种钢前处理模板 | 12320 | 2024-07-29 | 2024-08-13 | 5 | 2024-08-07 06:53:15 | 2024-08-09 05:33:34 | 江苏东方九天新能源材料有限公司 | 266727 | 刘忠于 | 刘忠于 |  | 0.57 | 2200 | 610 | 1 | DL00240700271 | 昆山宝必达：(0.57*610) 厚度±0.01mm，HV85-105,粗糙度0.5-0.8μM，卷重2-3吨 |  |  |  |  | 1099 | 1
最终退火 | DL00240700481 | DL0024070048 | 东方20# | 合格 |  | 乙 | 陈国,李楷文,袁亚东,张天圣 | 6200 | 6200 | 1 | 3700 | 0.33 | 630 | 昆山宝必达：退火(620℃)，转750平整 |  | 20100086 | 轧硬 | 0.6*630-SPCC | 31010034 | 小品种钢卷 | 0.33-SPCC |  | 40 | MO002154 | MO002154-001-01 | XPZG001 | 小品种钢前处理模板 | 12615 | 2024-07-29 | 2024-08-13 | 5 | 2024-08-07 06:53:15 | 2024-08-09 05:33:34 | 江苏东方九天新能源材料有限公司 | 266726 | 刘忠于 | 刘忠于 |  | 0.33 | 3700 | 630 | 1 | DL00240700481 | 昆山宝必达：(0.33*630) 厚度±0.01mm，HV100-120,粗糙度0.7-1.0μM，卷重2-3吨 |  |  |  |  | 1611 | 1
最终退火 | DL00240700402 | DL0024070040 | 东方20# | 合格 |  | 乙 | 陈国,李楷文,袁亚东,张天圣 | 6210 | 6210 | 1 | 2320 | 0.54 | 630 | 昆山宝必达：退火（620℃）、转850平整 |  | 20100086 | 轧硬 | 0.6*630-SPCC | 31010056 | 小品种钢卷 | 0.54-SPCC |  | 40 | MO002001 | MO002001-001-02 | XPZG001 | 小品种钢前处理模板 | 12600 | 2024-07-24 | 2024-08-08 | 5 | 2024-08-07 06:53:15 | 2024-08-09 05:33:34 | 江苏东方九天新能源材料有限公司 | 256459 | 刘忠于 | 刘忠于 |  | 0.54 | 2320 | 630 | 1 | DL00240700402 | 昆山宝必达：（0.54*630）厚度±0.01mm，HV85-105,粗糙度0.5-0.8μM，卷重2-3吨 |  |  |  |  | 1033 | 1
铬钝化 | JG122407034111 | JG122407034111 | 东方铬钝化950 | 合格 | 合格品 | 甲 | 韩康 | 3490 | 3227 | 0.9246 | 5550 | 0.1 | 760 | / |  | 30210015 | 光亮卷 | 0.1-SPCC | 30110014 | 铬钝化卷 | 0.1-SPCC |  | 10 | MO002479 | MO002479-001 | GDH001 | 铬钝化模板 | 3490 | 2024-08-08 | 2024-08-08 | 5 | 2024-08-09 05:24:34 | 2024-08-09 05:25:07 | 江苏东方九天新能源材料有限公司 | 283933 | 孙槐兵 |  |  | 0.1 | 0 | 760 | 1 | JG122407034111 |  | 1 |  | 是 | 是 | 1 | 1
一次脱脂 | DL1224070029 | DL1224070029 | 东方950脱脂2# | 合格 | 让步接收 | 甲 | 韩成飞,周志平 | 5950 | 5930 | 0.9966 | 1110 | 1.2 | 570 | 海金杜门：脱脂(单位张力3.5），转650轧机 | 条印色差 |  |  |  | 31010073 | 小品种钢卷 | 0.762-SPCC |  | 10 | MO002193 | MO002193-005 | HJDM001 | 东方小品种钢前处理 0.762（海金杜门：硬度185-235HV，粗糙度0.075-0.5μm，抗拉强度590-760MPa,厚度公差0.747-0.777μm) | 5950 | 2024-07-29 | 2024-08-10 | 5 | 2024-08-09 05:18:14 | 2024-08-09 05:20:19 | 江苏东方九天新能源材料有限公司 | 234675 | 周志平 |  |  | 1.2 | 1120 | 570 | 1 | DL1224070029 | 海金杜门：（0.762*570）厚度公差：±0.015，HV185-235,粗糙度0.075-0.5μM，抗拉590-760MPA |  | 条印色差 | 否 | 否 | 6 | 5
铬钝化 | JG12240704302 | JG1224070430 | 东方铬钝化750 | 合格 | 合格品 | 甲 | 孙锋 | 3005 | 3005 | 1 | 6520 | 0.1 | 610 | 0.15镀铬量80-100 |  | 30210015 | 光亮卷 | 0.1-SPCC | 30110014 | 铬钝化卷 | 0.1-SPCC |  | 10 | MO002427 | MO002427-017-02 | GDH001 | 铬钝化模板 | 6190 | 2024-08-07 | 2024-08-07 | 5 | 2024-08-09 03:32:23 | 2024-08-09 05:11:34 | 江苏东方九天新能源材料有限公司 |  | 倪兵 |  | 1 | 0.1 | 6520 | 610 | 1 | JG12240704302 |  | 1 |  | 是 | 是 | 148 | 17
铬钝化 | JG12240704301 | JG1224070430 | 东方铬钝化750 | 合格 | 合格品 | 甲 | 孙锋 | 2995 | 2995 | 1 | 6500 | 0.1 | 610 | 0.15镀铬量80-100 |  | 30210015 | 光亮卷 | 0.1-SPCC | 30110014 | 铬钝化卷 | 0.1-SPCC |  | 10 | MO002427 | MO002427-017-01 | GDH001 | 铬钝化模板 | 6190 | 2024-08-07 | 2024-08-07 | 5 | 2024-08-09 03:32:23 | 2024-08-09 05:11:34 | 江苏东方九天新能源材料有限公司 |  | 倪兵 |  | 1 | 0.1 | 6500 | 610 | 1 | JG12240704301 |  | 1 |  | 是 | 是 | 148 | 17
一次脱脂 | DL1224070022 | DL1224070022 | 东方950脱脂2# | 合格 | 让步接收 | 甲 | 韩成飞,周志平 | 5535 | 5530 | 0.9991 | 1030 | 1.2 | 570 | 海金杜门：脱脂(单位张力3.5），转650轧机 | 条印色差 |  |  |  | 31010073 | 小品种钢卷 | 0.762-SPCC |  | 10 | MO002193 | MO002193-002 | HJDM001 | 东方小品种钢前处理 0.762（海金杜门：硬度185-235HV，粗糙度0.075-0.5μm，抗拉强度590-760MPa,厚度公差0.747-0.777μm) | 5535 | 2024-07-29 | 2024-08-10 | 5 | 2024-08-09 04:10:24 | 2024-08-09 05:09:14 | 江苏东方九天新能源材料有限公司 | 234672 | 周志平 |  |  | 1.2 | 1050 | 570 | 1 | DL1224070022 | 海金杜门：（0.762*570）厚度公差：±0.015，HV185-235,粗糙度0.075-0.5μM，抗拉590-760MPA |  | 条印色差 | 否 | 否 | 63 | 2
最终平整 | JG12240703132 | JG1224070313 | 东方850平整 | 其他入库 | 协议品 | 乙 | 鞠承,姚学禹 | 1135 | 1135 | 1 | 1930 | 0.1 | 760 | 平整 | S松花印(来料操15CM内) |  |  |  | 30210015 | 光亮卷 | 0.1-SPCC |  | 60 | MO001991 | MO001991-026-02 | GLJ002 | 东方光亮卷前处理（0.4轧0.1mm) | 13455 | 2024-07-24 | 2024-08-15 | 5 | 2024-08-09 04:44:02 | 2024-08-09 04:44:58 | 江苏东方九天新能源材料有限公司 | 256413 | 鞠承 |  |  | 0.1 | 1930 | 760 | 1 | JG12240703132 | 轧0.1，米数控制在22800-22900米，脱脂分一包9200米。 | 1 | S松花印(来料操15CM内) | 是 | 是 | 3451 | 26
最终冷轧 | DL00240700652 | DL0024070065 | 东方650轧机 | 合格 | 合格品 | 乙 | 刘爱民 | 6100 | 6050 | 0.9918 | 8450 | 0.15 | 610 | 东莞鸿力：650轧机用普光辊Ra0.2-0.3μm轧制0.15mm（0.4-0.3-0.23-0.18-0.15）厚度公差：0.15-0.155mm、转脱脂 | X细划伤(),A暗线印(),S色差条印(),Z振纹(),S砂轮印() | 20100023 | 轧硬 | 0.4*610-SPCC | 31010010 | 小品种钢卷 | 0.15-SPCC |  | 30 | MO002265 | MO002265-001-02 | XPZG001 | 小品种钢前处理模板 | 12285 | 2024-08-02 | 2024-08-14 | 3 | 2024-08-09 04:31:06 | 2024-08-09 04:32:35 | 江苏东方九天新能源材料有限公司 | 275357 | 刘爱民 |  |  | 0.4 | 3220 | 610 | 1 | DL00240700652 | 东莞鸿力：（0.15*610）厚度+0/-0.01mm，HV90-110 ,粗糙度≤0.15um，卷重在2-3.5吨 |  | X细划伤(),A暗线印(),S色差条印(),Z振纹(),S砂轮印() |  |  |  | 1
最终平整 | JG12240703161 | JG1224070316 | 东方850平整 | 合格 | 让步接收 | 乙 | 鞠承,姚学禹 | 7575 | 7570 | 0.9993 | 13170 | 0.1 | 760 | 平整 | S松花印(夹纸内100米传粘钢印重平后松花印【退平整】】) |  |  |  | 30210015 | 光亮卷 | 0.1-SPCC |  | 60 | MO001991 | MO001991-020-01 | GLJ002 | 东方光亮卷前处理（0.4轧0.1mm) | 13500 | 2024-07-24 | 2024-08-15 | 5 | 2024-08-09 03:32:58 | 2024-08-09 04:18:57 | 江苏东方九天新能源材料有限公司 | 256399 | 鞠承 |  |  | 0.1 | 13100 | 760 | 1 | JG12240703161 | 轧0.1，米数控制在22800-22900米，脱脂分一包9200米。 | 1 | S松花印(夹纸内100米传粘钢印重平后松花印【退平整】】) | 是 | 是 | 5350 | 20
铬钝化 | JG122407032722 | JG12240703272 | 东方铬钝化950 | 合格 | 合格品 | 甲 | 韩康 | 2859 | 2859 | 1 | 5000 | 0.1 | 760 | / |  | 30210015 | 光亮卷 | 0.1-SPCC | 30110014 | 铬钝化卷 | 0.1-SPCC |  | 10 | MO002475 | MO002475-002-02 | GDH001 | 铬钝化模板 | 5750 | 2024-08-08 | 2024-08-08 | 5 | 2024-08-09 04:06:10 | 2024-08-09 04:07:00 | 江苏东方九天新能源材料有限公司 |  | 孙槐兵 |  | 1 | 0.1 | 5000 | 760 | 1 | JG122407032722 |  | 1 |  | 是 | 是 | 1 | 2
铬钝化 | JG122407032721 | JG12240703272 | 东方铬钝化950 | 合格 | 合格品 | 甲 | 韩康 | 2869 | 2869 | 1 | 5000 | 0.1 | 760 | / |  | 30210015 | 光亮卷 | 0.1-SPCC | 30110014 | 铬钝化卷 | 0.1-SPCC |  | 10 | MO002475 | MO002475-002-01 | GDH001 | 铬钝化模板 | 5750 | 2024-08-08 | 2024-08-08 | 5 | 2024-08-09 04:06:10 | 2024-08-09 04:07:00 | 江苏东方九天新能源材料有限公司 |  | 孙槐兵 |  | 1 | 0.1 | 5000 | 760 | 1 | JG122407032721 |  | 1 |  | 是 | 是 | 1 | 2
最终脱脂 | DL0024070061 | DL0024070061 | 东方950脱脂1# | 合格 | 合格品 | 乙 | 何晓健,张东兵 | 5615 | 5550 | 0.9884 | 2300 | 0.54 | 565 | 昆山富维：脱脂(单位张力5.2）、转退火 |  | 20100072 | 轧硬 | 0.6*565-SPCC | 31010056 | 小品种钢卷 | 0.54-SPCC |  | 30 | MO002187 | MO002187-002 | XPZG001 | 小品种钢前处理模板 | 5675 | 2024-07-29 | 2024-08-06 | 5 | 2024-08-09 04:04:56 | 2024-08-09 04:05:31 | 江苏东方九天新能源材料有限公司 | 267984 | 何晓健 |  |  | 0.54 | 2350 | 565 | 1 | DL0024070061 | 昆山富维：（0.54*565）厚度公差：+/-0.005mm，HV90-110,粗糙度0.8-1.0um,卷重2-3吨，取A4纸贴打包后贴外面 |  |  | 否 | 否 | 1572 | 2
一次脱脂 | DL1224070030 | DL1224070030 | 东方950脱脂2# | 合格 | 让步接收 | 甲 | 韩成飞,周志平 | 5940 | 5925 | 0.9975 | 1110 | 1.2 | 570 | 海金杜门：脱脂(单位张力3.5），转650轧机 | 条印色差 |  |  |  | 31010073 | 小品种钢卷 | 0.762-SPCC |  | 10 | MO002193 | MO002193-006 | HJDM001 | 东方小品种钢前处理 0.762（海金杜门：硬度185-235HV，粗糙度0.075-0.5μm，抗拉强度590-760MPa,厚度公差0.747-0.777μm) | 5940 | 2024-07-29 | 2024-08-10 | 5 | 2024-08-09 03:26:59 | 2024-08-09 03:55:49 | 江苏东方九天新能源材料有限公司 | 234676 | 周志平 |  |  | 1.2 | 1120 | 570 | 1 | DL1224070030 | 海金杜门：（0.762*570）厚度公差：±0.015，HV185-235,粗糙度0.075-0.5μM，抗拉590-760MPA |  | 条印色差 | 否 | 否 | 33 | 6
最终平整 | JG12240703291 | JG1224070329 | 东方850平整 | 合格 | 合格品 | 乙 | 鞠承,姚学禹 | 7020 | 7010 | 0.9986 | 12250 | 0.1 | 760 | 平整 |  | 20100142 | 轧硬 | 0.4*760-SPCC | 30210015 | 光亮卷 | 0.1-SPCC |  | 60 | MO001991 | MO001991-007-01 | GLJ002 | 东方光亮卷前处理（0.4轧0.1mm) | 13330 | 2024-07-24 | 2024-08-15 | 5 | 2024-08-09 03:31:52 | 2024-08-09 03:32:43 | 江苏东方九天新能源材料有限公司 | 256386 | 鞠承 |  |  | 0.1 | 12200 | 760 | 1 | JG12240703291 | 轧0.1，米数控制在22800-22900米，脱脂分一包9200米。 | 1 |  | 是 | 是 | 3904 | 7
最终脱脂 | DL0024070062 | DL0024070062 | 东方950脱脂1# | 合格 | 合格品 | 乙 | 何晓健,张东兵 | 5610 | 5550 | 0.9893 | 2350 | 0.54 | 565 | 昆山富维：脱脂(单位张力5.2）、转退火 |  | 20100072 | 轧硬 | 0.6*565-SPCC | 31010056 | 小品种钢卷 | 0.54-SPCC |  | 30 | MO002187 | MO002187-003 | XPZG001 | 小品种钢前处理模板 | 5670 | 2024-07-29 | 2024-08-06 | 5 | 2024-08-09 03:22:44 | 2024-08-09 03:23:11 | 江苏东方九天新能源材料有限公司 | 267985 | 何晓健 |  |  | 0.54 | 2350 | 565 | 1 | DL0024070062 | 昆山富维：（0.54*565）厚度公差：+/-0.005mm，HV90-110,粗糙度0.8-1.0um,卷重2-3吨，取A4纸贴打包后贴外面 |  |  | 否 | 否 | 1483 | 3
一次脱脂 | DL1224070024 | DL1224070024 | 东方950脱脂2# | 其他入库 | 半成品退库 | 甲 | 韩成飞,周志平 | 5900 | 5890 | 0.9983 | 1100 | 1.2 | 570 | 海金杜门：脱脂(单位张力3.5），转650轧机 | 反面中间细划伤条印色差 | 20200083 | 小品种钢半成品 | 1.2-SPCC | 20200083 | 小品种钢半成品 | 1.2-SPCC |  | 10 | MO002193 | MO002193-004 | HJDM001 | 东方小品种钢前处理 0.762（海金杜门：硬度185-235HV，粗糙度0.075-0.5μm，抗拉强度590-760MPa,厚度公差0.747-0.777μm) | 5900 | 2024-07-29 | 2024-08-10 | 5 | 2024-08-09 02:45:16 | 2024-08-09 03:15:30 | 江苏东方九天新能源材料有限公司 | 234674 | 周志平 |  |  | 1.2 | 1115 | 570 | 1 | DL1224070024 | 海金杜门：（0.762*570）厚度公差：±0.015，HV185-235,粗糙度0.075-0.5μM，抗拉590-760MPA | 1 | 反面中间细划伤条印色差 | 是 | 是 | 30 | 4
最终脱脂 | DL0024070063 | DL0024070063 | 东方950脱脂1# | 合格 | 合格品 | 乙 | 何晓健 | 5735 | 5650 | 0.9852 | 2350 | 0.54 | 565 | 昆山富维：脱脂(单位张力5.2）、转退火 |  | 20100072 | 轧硬 | 0.6*565-SPCC | 31010056 | 小品种钢卷 | 0.54-SPCC |  | 30 | MO002187 | MO002187-004 | XPZG001 | 小品种钢前处理模板 | 5755 | 2024-07-29 | 2024-08-06 | 5 | 2024-08-09 02:47:55 | 2024-08-09 02:48:15 | 江苏东方九天新能源材料有限公司 | 267986 | 何晓健 |  |  | 0.54 | 2350 | 565 | 1 | DL0024070063 | 昆山富维：（0.54*565）厚度公差：+/-0.005mm，HV90-110,粗糙度0.8-1.0um,卷重2-3吨，取A4纸贴打包后贴外面 |  |  | 否 | 否 | 1366 | 4
分剪 | DL002407000622/20 | DL002407000622 | 东方分剪5# | 合格 | 合格品 | 乙 | 张建勇 | 0 | 239 |  | 0 | 0.13 | 173.2 | 1.排刀172.5*3+146切2包首钢SPCC 此单发浙江银轮 HV100±10.毛化面轻涂油 0.2/0.3管芯500mm,0.13管芯400mm，宽度公差+/-0.2mm，厚度公差+/-0.01mm |  | 30210007 | 光亮卷 | 0.13-SPCC | 31020008 | 小品种钢分切带 | 0.13-SPCC |  | 10 | MO002468 | MO002468-002-20 | FJ001 | 分剪模板 | 4875 | 2024-08-08 | 2024-08-08 | 5 | 2024-08-09 02:42:23 | 2024-08-09 02:45:19 | 江苏东方九天新能源材料有限公司 |  | 张建勇 |  | 1 | 0.13 | 0 | 173.2 | 1 | DL002407000622/20 | 1.排刀172.5*3+146切2包首钢SPCC 此单发浙江银轮 HV100±10.毛化面轻涂油 0.2/0.3管芯500mm,0.13管芯400mm，宽度公差+/-0.2mm，厚度公差+/-0.01mm | 1 |  | 是 | 是 | 3 | 2
分剪 | DL002407000622/19 | DL002407000622 | 东方分剪5# | 合格 | 合格品 | 乙 | 张建勇 | 0 | 240 |  | 0 | 0.13 | 173.2 | 1.排刀172.5*3+146切2包首钢SPCC 此单发浙江银轮 HV100±10.毛化面轻涂油 0.2/0.3管芯500mm,0.13管芯400mm，宽度公差+/-0.2mm，厚度公差+/-0.01mm |  | 30210007 | 光亮卷 | 0.13-SPCC | 31020008 | 小品种钢分切带 | 0.13-SPCC |  | 10 | MO002468 | MO002468-002-19 | FJ001 | 分剪模板 | 4875 | 2024-08-08 | 2024-08-08 | 5 | 2024-08-09 02:42:23 | 2024-08-09 02:45:19 | 江苏东方九天新能源材料有限公司 |  | 张建勇 |  | 1 | 0.13 | 0 | 173.2 | 1 | DL002407000622/19 | 1.排刀172.5*3+146切2包首钢SPCC 此单发浙江银轮 HV100±10.毛化面轻涂油 0.2/0.3管芯500mm,0.13管芯400mm，宽度公差+/-0.2mm，厚度公差+/-0.01mm | 1 |  | 是 | 是 | 3 | 2
分剪 | DL002407000622/18 | DL002407000622 | 东方分剪5# | 合格 | 合格品 | 乙 | 张建勇 | 0 | 241 |  | 0 | 0.13 | 173.2 | 1.排刀172.5*3+146切2包首钢SPCC 此单发浙江银轮 HV100±10.毛化面轻涂油 0.2/0.3管芯500mm,0.13管芯400mm，宽度公差+/-0.2mm，厚度公差+/-0.01mm |  | 30210007 | 光亮卷 | 0.13-SPCC | 31020008 | 小品种钢分切带 | 0.13-SPCC |  | 10 | MO002468 | MO002468-002-18 | FJ001 | 分剪模板 | 4875 | 2024-08-08 | 2024-08-08 | 5 | 2024-08-09 02:42:23 | 2024-08-09 02:45:19 | 江苏东方九天新能源材料有限公司 |  | 张建勇 |  | 1 | 0.13 | 0 | 173.2 | 1 | DL002407000622/18 | 1.排刀172.5*3+146切2包首钢SPCC 此单发浙江银轮 HV100±10.毛化面轻涂油 0.2/0.3管芯500mm,0.13管芯400mm，宽度公差+/-0.2mm，厚度公差+/-0.01mm | 1 |  | 是 | 是 | 3 | 2
分剪 | DL002407000622/17 | DL002407000622 | 东方分剪5# | 合格 | 合格品 | 乙 | 张建勇 | 0 | 205 |  | 0 | 0.13 | 146 | 1.排刀172.5*3+146切2包首钢SPCC 此单发浙江银轮 HV100±10.毛化面轻涂油 0.2/0.3管芯500mm,0.13管芯400mm，宽度公差+/-0.2mm，厚度公差+/-0.01mm |  | 30210007 | 光亮卷 | 0.13-SPCC | 31020008 | 小品种钢分切带 | 0.13-SPCC |  | 10 | MO002468 | MO002468-002-17 | FJ001 | 分剪模板 | 4875 | 2024-08-08 | 2024-08-08 | 5 | 2024-08-09 02:42:23 | 2024-08-09 02:45:19 | 江苏东方九天新能源材料有限公司 |  | 张建勇 |  | 1 | 0.13 | 0 | 146 | 1 | DL002407000622/17 | 1.排刀172.5*3+146切2包首钢SPCC 此单发浙江银轮 HV100±10.毛化面轻涂油 0.2/0.3管芯500mm,0.13管芯400mm，宽度公差+/-0.2mm，厚度公差+/-0.01mm | 1 |  | 是 | 是 | 3 | 2
分剪 | DL002407000622/16 | DL002407000622 | 东方分剪5# | 合格 | 合格品 | 乙 | 张建勇 | 0 | 234 |  | 0 | 0.13 | 173.2 | 1.排刀172.5*3+146切2包首钢SPCC 此单发浙江银轮 HV100±10.毛化面轻涂油 0.2/0.3管芯500mm,0.13管芯400mm，宽度公差+/-0.2mm，厚度公差+/-0.01mm |  | 30210007 | 光亮卷 | 0.13-SPCC | 31020008 | 小品种钢分切带 | 0.13-SPCC |  | 10 | MO002468 | MO002468-002-16 | FJ001 | 分剪模板 | 4875 | 2024-08-08 | 2024-08-08 | 5 | 2024-08-09 02:42:23 | 2024-08-09 02:45:19 | 江苏东方九天新能源材料有限公司 |  | 张建勇 |  | 1 | 0.13 | 0 | 173.2 | 1 | DL002407000622/16 | 1.排刀172.5*3+146切2包首钢SPCC 此单发浙江银轮 HV100±10.毛化面轻涂油 0.2/0.3管芯500mm,0.13管芯400mm，宽度公差+/-0.2mm，厚度公差+/-0.01mm | 1 |  | 是 | 是 | 3 | 2
分剪 | DL002407000622/15 | DL002407000622 | 东方分剪5# | 合格 | 合格品 | 乙 | 张建勇 | 0 | 235 |  | 0 | 0.13 | 173.2 | 1.排刀172.5*3+146切2包首钢SPCC 此单发浙江银轮 HV100±10.毛化面轻涂油 0.2/0.3管芯500mm,0.13管芯400mm，宽度公差+/-0.2mm，厚度公差+/-0.01mm |  | 30210007 | 光亮卷 | 0.13-SPCC | 31020008 | 小品种钢分切带 | 0.13-SPCC |  | 10 | MO002468 | MO002468-002-15 | FJ001 | 分剪模板 | 4875 | 2024-08-08 | 2024-08-08 | 5 | 2024-08-09 02:42:23 | 2024-08-09 02:45:19 | 江苏东方九天新能源材料有限公司 |  | 张建勇 |  | 1 | 0.13 | 0 | 173.2 | 1 | DL002407000622/15 | 1.排刀172.5*3+146切2包首钢SPCC 此单发浙江银轮 HV100±10.毛化面轻涂油 0.2/0.3管芯500mm,0.13管芯400mm，宽度公差+/-0.2mm，厚度公差+/-0.01mm | 1 |  | 是 | 是 | 3 | 2
分剪 | DL002407000622/14 | DL002407000622 | 东方分剪5# | 合格 | 合格品 | 乙 | 张建勇 | 0 | 236 |  | 0 | 0.13 | 173.2 | 1.排刀172.5*3+146切2包首钢SPCC 此单发浙江银轮 HV100±10.毛化面轻涂油 0.2/0.3管芯500mm,0.13管芯400mm，宽度公差+/-0.2mm，厚度公差+/-0.01mm |  | 30210007 | 光亮卷 | 0.13-SPCC | 31020008 | 小品种钢分切带 | 0.13-SPCC |  | 10 | MO002468 | MO002468-002-14 | FJ001 | 分剪模板 | 4875 | 2024-08-08 | 2024-08-08 | 5 | 2024-08-09 02:42:23 | 2024-08-09 02:45:19 | 江苏东方九天新能源材料有限公司 |  | 张建勇 |  | 1 | 0.13 | 0 | 173.2 | 1 | DL002407000622/14 | 1.排刀172.5*3+146切2包首钢SPCC 此单发浙江银轮 HV100±10.毛化面轻涂油 0.2/0.3管芯500mm,0.13管芯400mm，宽度公差+/-0.2mm，厚度公差+/-0.01mm | 1 |  | 是 | 是 | 3 | 2
分剪 | DL002407000622/13 | DL002407000622 | 东方分剪5# | 合格 | 合格品 | 乙 | 张建勇 | 0 | 200 |  | 0 | 0.13 | 146 | 1.排刀172.5*3+146切2包首钢SPCC 此单发浙江银轮 HV100±10.毛化面轻涂油 0.2/0.3管芯500mm,0.13管芯400mm，宽度公差+/-0.2mm，厚度公差+/-0.01mm |  | 30210007 | 光亮卷 | 0.13-SPCC | 31020008 | 小品种钢分切带 | 0.13-SPCC |  | 10 | MO002468 | MO002468-002-13 | FJ001 | 分剪模板 | 4875 | 2024-08-08 | 2024-08-08 | 5 | 2024-08-09 02:42:23 | 2024-08-09 02:45:19 | 江苏东方九天新能源材料有限公司 |  | 张建勇 |  | 1 | 0.13 | 0 | 146 | 1 | DL002407000622/13 | 1.排刀172.5*3+146切2包首钢SPCC 此单发浙江银轮 HV100±10.毛化面轻涂油 0.2/0.3管芯500mm,0.13管芯400mm，宽度公差+/-0.2mm，厚度公差+/-0.01mm | 1 |  | 是 | 是 | 3 | 2
分剪 | DL002407000622/12 | DL002407000622 | 东方分剪5# | 合格 | 合格品 | 乙 | 张建勇 | 0 | 234 |  | 0 | 0.13 | 173.2 | 1.排刀172.5*3+146切2包首钢SPCC 此单发浙江银轮 HV100±10.毛化面轻涂油 0.2/0.3管芯500mm,0.13管芯400mm，宽度公差+/-0.2mm，厚度公差+/-0.01mm |  | 30210007 | 光亮卷 | 0.13-SPCC | 31020008 | 小品种钢分切带 | 0.13-SPCC |  | 10 | MO002468 | MO002468-002-12 | FJ001 | 分剪模板 | 4875 | 2024-08-08 | 2024-08-08 | 5 | 2024-08-09 02:42:23 | 2024-08-09 02:45:19 | 江苏东方九天新能源材料有限公司 |  | 张建勇 |  | 1 | 0.13 | 0 | 173.2 | 1 | DL002407000622/12 | 1.排刀172.5*3+146切2包首钢SPCC 此单发浙江银轮 HV100±10.毛化面轻涂油 0.2/0.3管芯500mm,0.13管芯400mm，宽度公差+/-0.2mm，厚度公差+/-0.01mm | 1 |  | 是 | 是 | 3 | 2
分剪 | DL002407000622/11 | DL002407000622 | 东方分剪5# | 合格 | 合格品 | 乙 | 张建勇 | 0 | 235 |  | 0 | 0.13 | 173.2 | 1.排刀172.5*3+146切2包首钢SPCC 此单发浙江银轮 HV100±10.毛化面轻涂油 0.2/0.3管芯500mm,0.13管芯400mm，宽度公差+/-0.2mm，厚度公差+/-0.01mm |  | 30210007 | 光亮卷 | 0.13-SPCC | 31020008 | 小品种钢分切带 | 0.13-SPCC |  | 10 | MO002468 | MO002468-002-11 | FJ001 | 分剪模板 | 4875 | 2024-08-08 | 2024-08-08 | 5 | 2024-08-09 02:42:23 | 2024-08-09 02:45:19 | 江苏东方九天新能源材料有限公司 |  | 张建勇 |  | 1 | 0.13 | 0 | 173.2 | 1 | DL002407000622/11 | 1.排刀172.5*3+146切2包首钢SPCC 此单发浙江银轮 HV100±10.毛化面轻涂油 0.2/0.3管芯500mm,0.13管芯400mm，宽度公差+/-0.2mm，厚度公差+/-0.01mm | 1 |  | 是 | 是 | 3 | 2
分剪 | DL002407000622/10 | DL002407000622 | 东方分剪5# | 合格 | 合格品 | 乙 | 张建勇 | 0 | 236 |  | 0 | 0.13 | 173.2 | 1.排刀172.5*3+146切2包首钢SPCC 此单发浙江银轮 HV100±10.毛化面轻涂油 0.2/0.3管芯500mm,0.13管芯400mm，宽度公差+/-0.2mm，厚度公差+/-0.01mm |  | 30210007 | 光亮卷 | 0.13-SPCC | 31020008 | 小品种钢分切带 | 0.13-SPCC |  | 10 | MO002468 | MO002468-002-10 | FJ001 | 分剪模板 | 4875 | 2024-08-08 | 2024-08-08 | 5 | 2024-08-09 02:42:23 | 2024-08-09 02:45:19 | 江苏东方九天新能源材料有限公司 |  | 张建勇 |  | 1 | 0.13 | 0 | 173.2 | 1 | DL002407000622/10 | 1.排刀172.5*3+146切2包首钢SPCC 此单发浙江银轮 HV100±10.毛化面轻涂油 0.2/0.3管芯500mm,0.13管芯400mm，宽度公差+/-0.2mm，厚度公差+/-0.01mm | 1 |  | 是 | 是 | 3 | 2
分剪 | DL002407000622/9 | DL002407000622 | 东方分剪5# | 合格 | 合格品 | 乙 | 张建勇 | 0 | 201 |  | 0 | 0.13 | 146 | 1.排刀172.5*3+146切2包首钢SPCC 此单发浙江银轮 HV100±10.毛化面轻涂油 0.2/0.3管芯500mm,0.13管芯400mm，宽度公差+/-0.2mm，厚度公差+/-0.01mm |  | 30210007 | 光亮卷 | 0.13-SPCC | 31020008 | 小品种钢分切带 | 0.13-SPCC |  | 10 | MO002468 | MO002468-002-09 | FJ001 | 分剪模板 | 4875 | 2024-08-08 | 2024-08-08 | 5 | 2024-08-09 02:42:23 | 2024-08-09 02:45:19 | 江苏东方九天新能源材料有限公司 |  | 张建勇 |  | 1 | 0.13 | 0 | 146 | 1 | DL002407000622/9 | 1.排刀172.5*3+146切2包首钢SPCC 此单发浙江银轮 HV100±10.毛化面轻涂油 0.2/0.3管芯500mm,0.13管芯400mm，宽度公差+/-0.2mm，厚度公差+/-0.01mm | 1 |  | 是 | 是 | 3 | 2
分剪 | DL002407000622/8 | DL002407000622 | 东方分剪5# | 合格 | 合格品 | 乙 | 张建勇 | 0 | 234 |  | 0 | 0.13 | 173.2 | 1.排刀172.5*3+146切2包首钢SPCC 此单发浙江银轮 HV100±10.毛化面轻涂油 0.2/0.3管芯500mm,0.13管芯400mm，宽度公差+/-0.2mm，厚度公差+/-0.01mm |  | 30210007 | 光亮卷 | 0.13-SPCC | 31020008 | 小品种钢分切带 | 0.13-SPCC |  | 10 | MO002468 | MO002468-002-08 | FJ001 | 分剪模板 | 4875 | 2024-08-08 | 2024-08-08 | 5 | 2024-08-09 02:42:23 | 2024-08-09 02:45:19 | 江苏东方九天新能源材料有限公司 |  | 张建勇 |  | 1 | 0.13 | 0 | 173.2 | 1 | DL002407000622/8 | 1.排刀172.5*3+146切2包首钢SPCC 此单发浙江银轮 HV100±10.毛化面轻涂油 0.2/0.3管芯500mm,0.13管芯400mm，宽度公差+/-0.2mm，厚度公差+/-0.01mm | 1 |  | 是 | 是 | 3 | 2
分剪 | DL002407000622/7 | DL002407000622 | 东方分剪5# | 合格 | 合格品 | 乙 | 张建勇 | 0 | 235 |  | 0 | 0.13 | 173.2 | 1.排刀172.5*3+146切2包首钢SPCC 此单发浙江银轮 HV100±10.毛化面轻涂油 0.2/0.3管芯500mm,0.13管芯400mm，宽度公差+/-0.2mm，厚度公差+/-0.01mm |  | 30210007 | 光亮卷 | 0.13-SPCC | 31020008 | 小品种钢分切带 | 0.13-SPCC |  | 10 | MO002468 | MO002468-002-07 | FJ001 | 分剪模板 | 4875 | 2024-08-08 | 2024-08-08 | 5 | 2024-08-09 02:42:23 | 2024-08-09 02:45:19 | 江苏东方九天新能源材料有限公司 |  | 张建勇 |  | 1 | 0.13 | 0 | 173.2 | 1 | DL002407000622/7 | 1.排刀172.5*3+146切2包首钢SPCC 此单发浙江银轮 HV100±10.毛化面轻涂油 0.2/0.3管芯500mm,0.13管芯400mm，宽度公差+/-0.2mm，厚度公差+/-0.01mm | 1 |  | 是 | 是 | 3 | 2
分剪 | DL002407000622/6 | DL002407000622 | 东方分剪5# | 合格 | 合格品 | 乙 | 张建勇 | 0 | 236 |  | 0 | 0.13 | 173.2 | 1.排刀172.5*3+146切2包首钢SPCC 此单发浙江银轮 HV100±10.毛化面轻涂油 0.2/0.3管芯500mm,0.13管芯400mm，宽度公差+/-0.2mm，厚度公差+/-0.01mm |  | 30210007 | 光亮卷 | 0.13-SPCC | 31020008 | 小品种钢分切带 | 0.13-SPCC |  | 10 | MO002468 | MO002468-002-06 | FJ001 | 分剪模板 | 4875 | 2024-08-08 | 2024-08-08 | 5 | 2024-08-09 02:42:23 | 2024-08-09 02:45:19 | 江苏东方九天新能源材料有限公司 |  | 张建勇 |  | 1 | 0.13 | 0 | 173.2 | 1 | DL002407000622/6 | 1.排刀172.5*3+146切2包首钢SPCC 此单发浙江银轮 HV100±10.毛化面轻涂油 0.2/0.3管芯500mm,0.13管芯400mm，宽度公差+/-0.2mm，厚度公差+/-0.01mm | 1 |  | 是 | 是 | 3 | 2
分剪 | DL002407000622/5 | DL002407000622 | 东方分剪5# | 合格 | 合格品 | 乙 | 张建勇 | 0 | 201 |  | 0 | 0.13 | 146 | 1.排刀172.5*3+146切2包首钢SPCC 此单发浙江银轮 HV100±10.毛化面轻涂油 0.2/0.3管芯500mm,0.13管芯400mm，宽度公差+/-0.2mm，厚度公差+/-0.01mm |  | 30210007 | 光亮卷 | 0.13-SPCC | 31020008 | 小品种钢分切带 | 0.13-SPCC |  | 10 | MO002468 | MO002468-002-05 | FJ001 | 分剪模板 | 4875 | 2024-08-08 | 2024-08-08 | 5 | 2024-08-09 02:42:23 | 2024-08-09 02:45:19 | 江苏东方九天新能源材料有限公司 |  | 张建勇 |  | 1 | 0.13 | 0 | 146 | 1 | DL002407000622/5 | 1.排刀172.5*3+146切2包首钢SPCC 此单发浙江银轮 HV100±10.毛化面轻涂油 0.2/0.3管芯500mm,0.13管芯400mm，宽度公差+/-0.2mm，厚度公差+/-0.01mm | 1 |  | 是 | 是 | 3 | 2
分剪 | DL002407000622/4 | DL002407000622 | 东方分剪5# | 合格 | 合格品 | 乙 | 张建勇 | 0 | 234 |  | 0 | 0.13 | 173.2 | 1.排刀172.5*3+146切2包首钢SPCC 此单发浙江银轮 HV100±10.毛化面轻涂油 0.2/0.3管芯500mm,0.13管芯400mm，宽度公差+/-0.2mm，厚度公差+/-0.01mm |  | 30210007 | 光亮卷 | 0.13-SPCC | 31020008 | 小品种钢分切带 | 0.13-SPCC |  | 10 | MO002468 | MO002468-002-04 | FJ001 | 分剪模板 | 4875 | 2024-08-08 | 2024-08-08 | 5 | 2024-08-09 02:42:23 | 2024-08-09 02:45:19 | 江苏东方九天新能源材料有限公司 |  | 张建勇 |  | 1 | 0.13 | 0 | 173.2 | 1 | DL002407000622/4 | 1.排刀172.5*3+146切2包首钢SPCC 此单发浙江银轮 HV100±10.毛化面轻涂油 0.2/0.3管芯500mm,0.13管芯400mm，宽度公差+/-0.2mm，厚度公差+/-0.01mm | 1 |  | 是 | 是 | 3 | 2
分剪 | DL002407000622/3 | DL002407000622 | 东方分剪5# | 合格 | 合格品 | 乙 | 张建勇 | 0 | 235 |  | 0 | 0.13 | 173.2 | 1.排刀172.5*3+146切2包首钢SPCC 此单发浙江银轮 HV100±10.毛化面轻涂油 0.2/0.3管芯500mm,0.13管芯400mm，宽度公差+/-0.2mm，厚度公差+/-0.01mm |  | 30210007 | 光亮卷 | 0.13-SPCC | 31020008 | 小品种钢分切带 | 0.13-SPCC |  | 10 | MO002468 | MO002468-002-03 | FJ001 | 分剪模板 | 4875 | 2024-08-08 | 2024-08-08 | 5 | 2024-08-09 02:42:23 | 2024-08-09 02:45:19 | 江苏东方九天新能源材料有限公司 |  | 张建勇 |  | 1 | 0.13 | 0 | 173.2 | 1 | DL002407000622/3 | 1.排刀172.5*3+146切2包首钢SPCC 此单发浙江银轮 HV100±10.毛化面轻涂油 0.2/0.3管芯500mm,0.13管芯400mm，宽度公差+/-0.2mm，厚度公差+/-0.01mm | 1 |  | 是 | 是 | 3 | 2
分剪 | DL002407000622/2 | DL002407000622 | 东方分剪5# | 合格 | 合格品 | 乙 | 张建勇 | 0 | 236 |  | 0 | 0.13 | 173.2 | 1.排刀172.5*3+146切2包首钢SPCC 此单发浙江银轮 HV100±10.毛化面轻涂油 0.2/0.3管芯500mm,0.13管芯400mm，宽度公差+/-0.2mm，厚度公差+/-0.01mm |  | 30210007 | 光亮卷 | 0.13-SPCC | 31020008 | 小品种钢分切带 | 0.13-SPCC |  | 10 | MO002468 | MO002468-002-02 | FJ001 | 分剪模板 | 4875 | 2024-08-08 | 2024-08-08 | 5 | 2024-08-09 02:42:23 | 2024-08-09 02:45:19 | 江苏东方九天新能源材料有限公司 |  | 张建勇 |  | 1 | 0.13 | 0 | 173.2 | 1 | DL002407000622/2 | 1.排刀172.5*3+146切2包首钢SPCC 此单发浙江银轮 HV100±10.毛化面轻涂油 0.2/0.3管芯500mm,0.13管芯400mm，宽度公差+/-0.2mm，厚度公差+/-0.01mm | 1 |  | 是 | 是 | 3 | 2
分剪 | DL002407000622/1 | DL002407000622 | 东方分剪5# | 合格 | 合格品 | 乙 | 张建勇 | 0 | 200 |  | 0 | 0.13 | 146 | 1.排刀172.5*3+146切2包首钢SPCC 此单发浙江银轮 HV100±10.毛化面轻涂油 0.2/0.3管芯500mm,0.13管芯400mm，宽度公差+/-0.2mm，厚度公差+/-0.01mm |  | 30210007 | 光亮卷 | 0.13-SPCC | 31020008 | 小品种钢分切带 | 0.13-SPCC |  | 10 | MO002468 | MO002468-002-01 | FJ001 | 分剪模板 | 4875 | 2024-08-08 | 2024-08-08 | 5 | 2024-08-09 02:42:23 | 2024-08-09 02:45:19 | 江苏东方九天新能源材料有限公司 |  | 张建勇 |  | 1 | 0.13 | 0 | 146 | 1 | DL002407000622/1 | 1.排刀172.5*3+146切2包首钢SPCC 此单发浙江银轮 HV100±10.毛化面轻涂油 0.2/0.3管芯500mm,0.13管芯400mm，宽度公差+/-0.2mm，厚度公差+/-0.01mm | 1 |  | 是 | 是 | 3 | 2
一次脱脂 | DL1224070023 | DL1224070023 | 东方950脱脂2# | 合格 | 让步接收 | 甲 | 韩成飞,周志平 | 5925 | 5910 | 0.9975 | 1100 | 1.2 | 570 | 海金杜门：脱脂(单位张力3.5），转650轧机 | 条印色差 |  |  |  | 31010073 | 小品种钢卷 | 0.762-SPCC |  | 10 | MO002193 | MO002193-003 | HJDM001 | 东方小品种钢前处理 0.762（海金杜门：硬度185-235HV，粗糙度0.075-0.5μm，抗拉强度590-760MPa,厚度公差0.747-0.777μm) | 5925 | 2024-07-29 | 2024-08-10 | 5 | 2024-08-09 02:16:01 | 2024-08-09 02:40:13 | 江苏东方九天新能源材料有限公司 | 234673 | 周志平 |  |  | 1.2 | 1115 | 570 | 1 | DL1224070023 | 海金杜门：（0.762*570）厚度公差：±0.015，HV185-235,粗糙度0.075-0.5μM，抗拉590-760MPA |  | 条印色差 | 否 | 否 | 27 | 3
镍钝化 | DL002407001523 | DL00240700152 | 东方镍钝化750 | 合格 | 合格品 | 乙 | 王晶晶 | 1940 | 1940 | 1 | 2025 | 0.203 | 590 | 东莞海金杜门：750镍钝化工段镀镍，镍层要求A＞1.9μm，B＞1.27μm，上铁管芯，转东方退火工段 | Y氧化边(来料双边氧化色差，来料板面线条印，横辊印，偶有擦划伤，镀后不明显。来料尾30米顶伤划伤挫伤印（大顶伤），来料尾60米传边大黑斑，停机印，镀后水锈白斑) | 20600001 | 镍钝化卷半成品 | 0.203-SPCC | 31310012 | 镍钝化卷 | 0.203-SPCC |  | 10 | MO002450 | MO002450-002-03 | NDH001 | 镍钝化模板 | 5730 | 2024-08-08 | 2024-08-09 | 5 | 2024-08-08 21:20:49 | 2024-08-09 02:31:06 | 江苏东方九天新能源材料有限公司 |  | 王晶晶 |  | 1 | 0.203 | 2025 | 590 | 1 | DL002407001523 | 海金杜门（0.203*590）厚度±0.01，HV90-110,粗糙度0.075-0.5，镍层厚度≥1.9μM/1.27μM |  | Y氧化边(来料双边氧化色差，来料板面线条印，横辊印，偶有擦划伤，镀后不明显。来料尾30米顶伤划伤挫伤印（大顶伤），来料尾60米传边大黑斑，停机印，镀后水锈白斑) |  |  | 2089 | 2
镍钝化 | DL002407001522 | DL00240700152 | 东方镍钝化750 | 合格 | 合格品 | 乙 | 王晶晶 | 1946 | 1946 | 1 | 2030 | 0.203 | 590 | 东莞海金杜门：750镍钝化工段镀镍，镍层要求A＞1.9μm，B＞1.27μm，上铁管芯，转东方退火工段 | Y氧化边(来料双边氧化色差，来料板面线条印，横辊印，偶有擦划伤，镀后不明显。) | 20600001 | 镍钝化卷半成品 | 0.203-SPCC | 31310012 | 镍钝化卷 | 0.203-SPCC |  | 10 | MO002450 | MO002450-002-02 | NDH001 | 镍钝化模板 | 5730 | 2024-08-08 | 2024-08-09 | 5 | 2024-08-08 21:20:49 | 2024-08-09 02:31:06 | 江苏东方九天新能源材料有限公司 |  | 王晶晶 |  | 1 | 0.203 | 2030 | 590 | 1 | DL002407001522 | 海金杜门（0.203*590）厚度±0.01，HV90-110,粗糙度0.075-0.5，镍层厚度≥1.9μM/1.27μM |  | Y氧化边(来料双边氧化色差，来料板面线条印，横辊印，偶有擦划伤，镀后不明显。) |  |  | 2089 | 2
镍钝化 | DL002407001521 | DL00240700152 | 东方镍钝化750 | 合格 | 合格品 | 乙 | 王晶晶 | 1944 | 1944 | 1 | 2030 | 0.203 | 590 | 东莞海金杜门：750镍钝化工段镀镍，镍层要求A＞1.9μm，B＞1.27μm，上铁管芯，转东方退火工段 | Y氧化边(来料双边氧化色差，来料板面线条印，横辊印，偶有擦划伤，镀后不明显。来料内20米顶伤划伤挫伤印) | 20600001 | 镍钝化卷半成品 | 0.203-SPCC | 31310012 | 镍钝化卷 | 0.203-SPCC |  | 10 | MO002450 | MO002450-002-01 | NDH001 | 镍钝化模板 | 5730 | 2024-08-08 | 2024-08-09 | 5 | 2024-08-08 21:20:49 | 2024-08-09 02:31:06 | 江苏东方九天新能源材料有限公司 |  | 王晶晶 |  | 1 | 0.203 | 2030 | 590 | 1 | DL002407001521 | 海金杜门（0.203*590）厚度±0.01，HV90-110,粗糙度0.075-0.5，镍层厚度≥1.9μM/1.27μM |  | Y氧化边(来料双边氧化色差，来料板面线条印，横辊印，偶有擦划伤，镀后不明显。来料内20米顶伤划伤挫伤印) |  |  | 2089 | 2
最终脱脂 | DL0024070060 | DL0024070060 | 东方950脱脂1# | 合格 | 合格品 | 乙 | 何晓健,张东兵 | 5780 | 5730 | 0.9913 | 2400 | 0.54 | 565 | 昆山富维：脱脂(单位张力5.2）、转退火 |  | 20100072 | 轧硬 | 0.6*565-SPCC | 31010056 | 小品种钢卷 | 0.54-SPCC |  | 30 | MO002187 | MO002187-001 | XPZG001 | 小品种钢前处理模板 | 5845 | 2024-07-29 | 2024-08-06 | 5 | 2024-08-09 02:15:19 | 2024-08-09 02:15:38 | 江苏东方九天新能源材料有限公司 | 267983 | 何晓健 |  |  | 0.54 | 2400 | 565 | 1 | DL0024070060 | 昆山富维：（0.54*565）厚度公差：+/-0.005mm，HV90-110,粗糙度0.8-1.0um,卷重2-3吨，取A4纸贴打包后贴外面 |  |  | 否 | 否 | 1584 | 1
最终冷轧 | JG1224070713 | JG1224070713 | 东方850轧机 | 合格 | 合格品 | 乙 | 杨海鹏 | 13365 | 13300 | 0.9951 | 24256 | 0.1 | 710 | 850轧机普光辊(Ra0.4-0.6μm)轧制0.1mm(0.4-0.25-0.15-0.115-0.1) |  | 20100028 | 轧硬 | 0.4*710-SPCC | 30210015 | 光亮卷 | 0.1-SPCC |  | 30 | MO002268 | MO002268-005 | GLJ002 | 东方光亮卷前处理（0.4轧0.1mm) | 13395 | 2024-08-02 | 2024-08-16 | 5 | 2024-08-09 01:58:22 | 2024-08-09 02:12:52 | 江苏东方九天新能源材料有限公司 | 275574 | 肖勋民 |  |  | 0.4 | 6060 | 710 | 1 | JG1224070713 | 轧0.1，米数控制在24500-24600米；脱脂平均分包 |  |  | 否 | 否 | 4488 | 5
一次脱脂 | DL00240800102 | DL0024080010 | 东方950脱脂2# | 其他入库 | 半成品退库 | 甲 | 韩成飞,周志平 | 6285 | 6285 | 1 | 2220 | 0.6 | 610 | 昆山宝必达：脱脂(单位张力6.0）、转650轧机 |  | 20200067 | 小品种钢半成品 | 0.6-SPCC | 20200067 | 小品种钢半成品 | 0.6-SPCC |  | 10 | MO002357 | MO002357-001-02 | XPZG001 | 小品种钢前处理模板 | 12565 | 2024-08-05 | 2024-08-19 | 5 | 2024-08-09 01:14:54 | 2024-08-09 02:12:27 | 江苏东方九天新能源材料有限公司 |  | 周志平 |  | 1 | 0.6 | 2220 | 610 | 1 | DL00240800102 | 昆山宝必达:(0.53*610),厚度±0.01mm，HV85-105,粗糙度0.5-0.8μM，卷重2-3吨 | 1 | 条印色差板面偶有锈斑点 | 是 | 是 | 87 | 1
一次脱脂 | DL00240800101 | DL0024080010 | 东方950脱脂2# | 其他入库 | 半成品退库 | 甲 | 韩成飞,周志平 | 6250 | 6250 | 1 | 2200 | 0.6 | 610 | 昆山宝必达：脱脂(单位张力6.0）、转650轧机 |  | 20200067 | 小品种钢半成品 | 0.6-SPCC | 20200067 | 小品种钢半成品 | 0.6-SPCC |  | 10 | MO002357 | MO002357-001-01 | XPZG001 | 小品种钢前处理模板 | 12565 | 2024-08-05 | 2024-08-19 | 5 | 2024-08-09 01:14:54 | 2024-08-09 02:12:27 | 江苏东方九天新能源材料有限公司 |  | 周志平 |  | 1 | 0.6 | 2200 | 610 | 1 | DL00240800101 | 昆山宝必达:(0.53*610),厚度±0.01mm，HV85-105,粗糙度0.5-0.8μM，卷重2-3吨 | 1 | 传动测边部约2公分偶有锈斑条印色差 | 是 | 是 | 87 | 1
铬钝化 | JG1224070313112 | JG122407031311 | 东方铬钝化950 | 合格 | 合格品 | 甲 | 韩康 | 2821 | 2821 | 1 | 4950 | 0.1 | 760 | / |  | 30210015 | 光亮卷 | 0.1-SPCC | 30110014 | 铬钝化卷 | 0.1-SPCC |  | 10 | MO002476 | MO002476-001-02 | GDH001 | 铬钝化模板 | 5700 | 2024-08-08 | 2024-08-08 | 5 | 2024-08-09 01:54:10 | 2024-08-09 01:56:56 | 江苏东方九天新能源材料有限公司 |  | 孙槐兵 |  | 1 | 0.1 | 4950 | 760 | 1 | JG1224070313112 |  | 1 | S色差(色差 振纹 碱液斑) | 是 | 是 | 3 | 1
铬钝化 | JG1224070313111 | JG122407031311 | 东方铬钝化950 | 合格 | 合格品 | 甲 | 韩康 | 2847 | 2847 | 1 | 4980 | 0.1 | 760 | / |  | 30210015 | 光亮卷 | 0.1-SPCC | 30110014 | 铬钝化卷 | 0.1-SPCC |  | 10 | MO002476 | MO002476-001-01 | GDH001 | 铬钝化模板 | 5700 | 2024-08-08 | 2024-08-08 | 5 | 2024-08-09 01:54:10 | 2024-08-09 01:56:56 | 江苏东方九天新能源材料有限公司 |  | 孙槐兵 |  | 1 | 0.1 | 4980 | 760 | 1 | JG1224070313111 |  | 1 | S色差(色差 振纹 碱液斑) | 是 | 是 | 3 | 1
最终脱脂 | DL1224070050 | DL1224070050 | 东方950脱脂1# | 合格 | 合格品 | 乙 | 何晓健,张东兵 | 4420 | 4360 | 0.9864 | 2030 | 0.51 | 533 | 昆山富维:脱脂(单位张力5.5）、转退火 |  | 20100067 | 轧硬 | 0.6*533-SPCC | 31010052 | 小品种钢卷 | 0.51-SPCC |  | 30 | MO001951 | MO001951-003 | XPZG001 | 小品种钢前处理模板 | 4475 | 2024-07-23 | 2024-08-04 | 5 | 2024-08-09 01:32:59 | 2024-08-09 01:33:21 | 江苏东方九天新能源材料有限公司 | 255268 | 何晓健 |  |  | 0.51 | 2050 | 533 | 1 | DL1224070050 | 昆山富维：（0.51*533）厚度公差：+/-0.005mm，HV80-110,粗糙度0.5-0.7um,卷重2-3吨，取A4纸贴打包后贴外面 |  |  | 否 | 否 | 1342 | 3
最终冷轧 | DL00240700662 | DL0024070066 | 东方650轧机 | 合格 | 合格品 | 乙 | 朱明 | 6105 | 6060 | 0.9926 | 7980 | 0.16 | 610 | 苏州高质行：650轧机用普光辊Ra0.2-0.3μm轧制0.16mm（0.4-0.3-0.24-0.19-0.16）厚度公差：0.158-0.163mm、转脱脂 | X细划伤(),A暗线印(),S色差条印(),Z振纹() | 20100023 | 轧硬 | 0.4*610-SPCC | 31010010 | 小品种钢卷 | 0.15-SPCC |  | 30 | MO002263 | MO002263-001-02 | XPZG001 | 小品种钢前处理模板 | 12285 | 2024-08-02 | 2024-08-10 | 3 | 2024-08-09 01:13:59 | 2024-08-09 01:16:06 | 江苏东方九天新能源材料有限公司 | 275350 | 朱明 |  |  | 0.4 | 3220 | 610 | 1 | DL00240700662 | 苏州高质行（0.15*610）：厚度公差：+/-0.01MM，HV90-120,粗糙度0.2-0.4μM,光面。单卷重量740-880KG,平整后转分剪 |  | X细划伤(),A暗线印(),S色差条印(),Z振纹() |  |  | 13955 | 1
一次脱脂 | DL1224070021 | DL1224070021 | 东方950脱脂2# | 合格 | 让步接收 | 甲 | 韩成飞,周志平 | 5665 | 5645 | 0.9965 | 1050 | 1.2 | 570 | 海金杜门：脱脂(单位张力3.5），转650轧机 | 条印色差 |  |  |  | 31010073 | 小品种钢卷 | 0.762-SPCC |  | 10 | MO002193 | MO002193-001 | HJDM001 | 东方小品种钢前处理 0.762（海金杜门：硬度185-235HV，粗糙度0.075-0.5μm，抗拉强度590-760MPa,厚度公差0.747-0.777μm) | 5665 | 2024-07-29 | 2024-08-10 | 5 | 2024-08-09 00:35:32 | 2024-08-09 01:10:41 | 江苏东方九天新能源材料有限公司 | 234671 | 周志平 |  |  | 1.2 | 1060 | 570 | 1 | DL1224070021 | 海金杜门：（0.762*570）厚度公差：±0.015，HV185-235,粗糙度0.075-0.5μM，抗拉590-760MPA |  | 条印色差 | 否 | 否 | 100 | 1
最终脱脂 | DL1224070053 | DL1224070053 | 东方950脱脂1# | 合格 | 合格品 | 乙 | 何晓健,张东兵 | 4420 | 4370 | 0.9887 | 2030 | 0.51 | 533 | 昆山富维:脱脂(单位张力5.5）、转退火 |  | 20100067 | 轧硬 | 0.6*533-SPCC | 31010052 | 小品种钢卷 | 0.51-SPCC |  | 30 | MO001951 | MO001951-004 | XPZG001 | 小品种钢前处理模板 | 4480 | 2024-07-23 | 2024-08-04 | 5 | 2024-08-09 01:03:06 | 2024-08-09 01:03:26 | 江苏东方九天新能源材料有限公司 | 255270 | 何晓健 |  |  | 0.51 | 2050 | 533 | 1 | DL1224070053 | 昆山富维：（0.51*533）厚度公差：+/-0.005mm，HV80-110,粗糙度0.5-0.7um,卷重2-3吨，取A4纸贴打包后贴外面 |  |  | 否 | 否 | 2240 | 4
最终脱脂 | DL1224070060 | DL1224070060 | 东方950脱脂1# | 合格 | 合格品 | 乙 | 何晓健,张东兵 | 4420 | 4330 | 0.9796 | 2020 | 0.51 | 533 | 昆山富维:脱脂(单位张力5.5）、转退火 |  | 20100067 | 轧硬 | 0.6*533-SPCC | 31010052 | 小品种钢卷 | 0.51-SPCC |  | 30 | MO001951 | MO001951-001 | XPZG001 | 小品种钢前处理模板 | 4475 | 2024-07-23 | 2024-08-04 | 5 | 2024-08-09 00:33:15 | 2024-08-09 00:33:36 | 江苏东方九天新能源材料有限公司 | 255262 | 何晓健 |  |  | 0.51 | 2050 | 533 | 1 | DL1224070060 | 昆山富维：（0.51*533）厚度公差：+/-0.005mm，HV80-110,粗糙度0.5-0.7um,卷重2-3吨，取A4纸贴打包后贴外面 |  |  | 否 | 否 | 2296 | 1
一次脱脂 | JG1224080007 | JG1224080007 | 东方950脱脂2# | 合格 | 合格品 | 甲 | 韩成飞,周志平 | 13480 | 13460 | 0.9985 | 6100 | 0.4 | 710 | 脱脂（950-2） |  | 20100028 | 轧硬 | 0.4*710-SPCC | 30210015 | 光亮卷 | 0.1-SPCC |  | 10 | MO002264 | MO002264-003 | GLJ002 | 东方光亮卷前处理（0.4轧0.1mm) | 13480 | 2024-08-02 | 2024-08-16 | 3 | 2024-08-08 23:39:10 | 2024-08-09 00:31:18 | 江苏东方九天新能源材料有限公司 | 275355 | 周志平 |  |  | 0.4 | 6180 | 710 | 1 | JG1224080007 | 轧0.1，米数控制在24600-24700米；脱脂平均分包 |  |  | 否 | 否 |  | 3
最终脱脂 | DL1224070063 | DL1224070063 | 东方950脱脂1# | 合格 | 合格品 | 乙 | 何晓健,张东兵 | 4455 | 4380 | 0.9832 | 2080 | 0.51 | 533 | 昆山富维:脱脂(单位张力5.5）、转退火 |  | 20100067 | 轧硬 | 0.6*533-SPCC | 31010052 | 小品种钢卷 | 0.51-SPCC |  | 30 | MO001951 | MO001951-002 | XPZG001 | 小品种钢前处理模板 | 4515 | 2024-07-23 | 2024-08-04 | 5 | 2024-08-09 00:00:21 | 2024-08-09 00:00:41 | 江苏东方九天新能源材料有限公司 | 255263 | 何晓健 |  |  | 0.51 | 2100 | 533 | 1 | DL1224070063 | 昆山富维：（0.51*533）厚度公差：+/-0.005mm，HV80-110,粗糙度0.5-0.7um,卷重2-3吨，取A4纸贴打包后贴外面 |  |  | 否 | 否 | 2272 | 2
铬钝化 | JG122407036211 | JG122407036211 | 东方铬钝化950 | 合格 | 让步接收 | 甲 | 韩康 | 2660 | 2647 | 0.9951 | 4650 | 0.1 | 760 | / | 40米横向10.0mm孔洞（2.83mm2） |  |  |  | 30110014 | 铬钝化卷 | 0.1-SPCC |  | 10 | MO002479 | MO002479-002 | GDH001 | 铬钝化模板 | 2660 | 2024-08-08 | 2024-08-08 | 5 | 2024-08-08 23:52:11 | 2024-08-08 23:54:50 | 江苏东方九天新能源材料有限公司 | 283934 | 孙槐兵 |  |  | 0.1 | 0 | 760 | 1 | JG122407036211 |  | 1 | S色差(色差 40米1个孔洞 横向10.0 大小2.83) | 是 | 是 | 2 | 2
一次脱脂 | JG1224070715 | JG1224070715 | 东方950脱脂2# | 合格 | 合格品 | 甲 | 韩成飞,周志平 | 13380 | 13350 | 0.9978 | 6050 | 0.4 | 710 | 脱脂（950-2） |  | 20100028 | 轧硬 | 0.4*710-SPCC | 30210015 | 光亮卷 | 0.1-SPCC |  | 10 | MO002268 | MO002268-002 | GLJ002 | 东方光亮卷前处理（0.4轧0.1mm) | 13380 | 2024-08-02 | 2024-08-16 | 3 | 2024-08-08 23:36:59 | 2024-08-08 23:37:27 | 江苏东方九天新能源材料有限公司 | 275571 | 周志平 |  |  | 0.4 | 6120 | 710 | 1 | JG1224070715 | 轧0.1，米数控制在24500-24600米；脱脂平均分包 |  |  | 否 | 否 |  | 2
最终退火 | DL00240700281 | DL0024070028 | 东方20# | 合格 |  | 乙 | 陈国,李楷文,袁亚东,张天圣 | 6055 | 6055 | 1 | 2200 | 0.57 | 610 | 昆山宝必达：退火(620℃)，转850平整 |  | 20100082 | 轧硬 | 0.6*610-SPCC | 31010081 | 小品种钢卷 | 0.57-SPCC |  | 40 | MO002155 | MO002155-002-01 | XPZG001 | 小品种钢前处理模板 | 12330 | 2024-07-29 | 2024-08-13 | 5 | 2024-08-07 01:39:30 | 2024-08-08 23:35:59 | 江苏东方九天新能源材料有限公司 | 266728 | 刘忠于 | 刘忠于 |  | 0.57 | 2200 | 610 | 1 | DL00240700281 | 昆山宝必达：(0.57*610) 厚度±0.01mm，HV85-105,粗糙度0.5-0.8μM，卷重2-3吨 |  |  |  |  | 1505 | 2
最终退火 | DL00240700482 | DL0024070048 | 东方20# | 合格 |  | 乙 | 陈国,李楷文,袁亚东,张天圣 | 6110 | 6110 | 1 | 3600 | 0.33 | 630 | 昆山宝必达：退火(620℃)，转750平整 |  | 20100086 | 轧硬 | 0.6*630-SPCC | 31010034 | 小品种钢卷 | 0.33-SPCC |  | 40 | MO002154 | MO002154-001-02 | XPZG001 | 小品种钢前处理模板 | 12615 | 2024-07-29 | 2024-08-13 | 5 | 2024-08-07 01:39:30 | 2024-08-08 23:35:59 | 江苏东方九天新能源材料有限公司 | 266726 | 刘忠于 | 刘忠于 |  | 0.33 | 3600 | 630 | 1 | DL00240700482 | 昆山宝必达：(0.33*630) 厚度±0.01mm，HV100-120,粗糙度0.7-1.0μM，卷重2-3吨 |  |  |  |  | 1611 | 1
最终退火 | DL00240700462 | DL0024070046 | 东方20# | 合格 |  | 乙 | 陈国,李楷文,袁亚东,张天圣 | 6220 | 6220 | 1 | 2900 | 0.43 | 630 | 昆山宝必达：退火（620℃），转850平整 |  | 20100086 | 轧硬 | 0.6*630-SPCC | 31010044 | 小品种钢卷 | 0.43-SPCC |  | 40 | MO002153 | MO002153-001-02 | XPZG001 | 小品种钢前处理模板 | 12715 | 2024-07-29 | 2024-08-13 | 5 | 2024-08-07 01:39:30 | 2024-08-08 23:35:59 | 江苏东方九天新能源材料有限公司 | 266722 | 刘忠于 | 刘忠于 |  | 0.43 | 2900 | 630 | 1 | DL00240700462 | 昆山宝必达：(0.43*630) 厚度±0.01mm，HV85-105,粗糙度0.5-0.8μM，卷重2-3吨 |  |  |  |  | 1499 | 1
最终退火 | DL00240700461 | DL0024070046 | 东方20# | 合格 |  | 乙 | 陈国,李楷文,袁亚东,张天圣 | 6200 | 6200 | 1 | 2900 | 0.43 | 630 | 昆山宝必达：退火（620℃），转850平整 |  | 20100086 | 轧硬 | 0.6*630-SPCC | 31010044 | 小品种钢卷 | 0.43-SPCC |  | 40 | MO002153 | MO002153-001-01 | XPZG001 | 小品种钢前处理模板 | 12715 | 2024-07-29 | 2024-08-13 | 5 | 2024-08-07 01:39:30 | 2024-08-08 23:35:59 | 江苏东方九天新能源材料有限公司 | 266722 | 刘忠于 | 刘忠于 |  | 0.43 | 2900 | 630 | 1 | DL00240700461 | 昆山宝必达：(0.43*630) 厚度±0.01mm，HV85-105,粗糙度0.5-0.8μM，卷重2-3吨 |  |  |  |  | 1499 | 1
最终退火 | DL0024070058 | DL0024070058 | 东方20# | 合格 |  | 甲 | 程新华,李龙礼,吴双勇 | 5650 | 5650 | 1 | 2600 | 0.49 | 565 | 昆山富维：退火（620℃），转850平整 |  | 20100072 | 轧硬 | 0.6*565-SPCC | 31010050 | 小品种钢卷 | 0.49-SPCC |  | 40 | MO002191 | MO002191-002 | XPZG001 | 小品种钢前处理模板 | 5780 | 2024-07-29 | 2024-08-06 | 5 | 2024-08-06 16:58:41 | 2024-08-08 23:35:18 | 江苏东方九天新能源材料有限公司 | 267989 | 刘忠于 | 刘忠于 |  | 0.49 | 2600 | 565 | 1 | DL0024070058 | 昆山富维：（0.49*565）厚度公差：+/-0.005mm，HV90-110,粗糙度0.8-1.0um,卷重2-3吨，取A4纸贴打包后贴外面 |  |  | 否 | 否 | 1761 | 2
最终退火 | DL0024070057 | DL0024070057 | 东方20# | 合格 |  | 甲 | 程新华,李龙礼,吴双勇 | 5640 | 5640 | 1 | 2580 | 0.49 | 565 | 昆山富维：退火（620℃），转850平整 |  | 20100072 | 轧硬 | 0.6*565-SPCC | 31010050 | 小品种钢卷 | 0.49-SPCC |  | 40 | MO002191 | MO002191-001 | XPZG001 | 小品种钢前处理模板 | 5770 | 2024-07-29 | 2024-08-06 | 5 | 2024-08-06 16:58:41 | 2024-08-08 23:35:18 | 江苏东方九天新能源材料有限公司 | 267988 | 刘忠于 | 刘忠于 |  | 0.49 | 2580 | 565 | 1 | DL0024070057 | 昆山富维：（0.49*565）厚度公差：+/-0.005mm，HV90-110,粗糙度0.8-1.0um,卷重2-3吨，取A4纸贴打包后贴外面 |  |  | 否 | 否 | 1812 | 1
最终退火 | DL00240700371 | DL0024070037 | 东方20# | 合格 |  | 甲 | 程新华,李龙礼,吴双勇 | 5540 | 5540 | 1 | 4800 | 0.254 | 590 | 海金杜门：退火(620℃)、转850平整 |  | 20100077 | 轧硬 | 0.6*590-SPCC | 20600002 | 镍钝化卷半成品 | 0.254-SPCC |  | 40 | MO001782 | MO001782-003-01 | HJDM002 | 东方镍钝化半成品前处理0.254（海金杜门：厚度公差：0.250-0.255mm、硬度：90-100HV,粗糙度：Ra0.5-0.7μm） | 11610 | 2024-07-19 | 2024-07-27 | 5 | 2024-08-06 16:58:41 | 2024-08-08 23:35:18 | 江苏东方九天新能源材料有限公司 | 248983 | 刘忠于 | 刘忠于 |  | 0.254 | 4800 | 590 | 1 | DL00240700371 | 海金杜门：（0.254*590）厚度公差: 0.250-0.255mm，硬度:90-100HV.粗糙度: Ra0.5-0.7um |  |  |  |  | 3108 | 3
最终退火 | DL00240700451 | DL0024070045 | 东方20# | 合格 |  | 甲 | 程新华,李龙礼,吴双勇 | 5800 | 5800 | 1 | 4950 | 0.254 | 590 | 海金杜门：退火(620℃)、转850平整 |  | 20100077 | 轧硬 | 0.6*590-SPCC | 20600002 | 镍钝化卷半成品 | 0.254-SPCC |  | 40 | MO001782 | MO001782-002-01 | HJDM002 | 东方镍钝化半成品前处理0.254（海金杜门：厚度公差：0.250-0.255mm、硬度：90-100HV,粗糙度：Ra0.5-0.7μm） | 11910 | 2024-07-19 | 2024-07-27 | 5 | 2024-08-06 16:58:41 | 2024-08-08 23:35:18 | 江苏东方九天新能源材料有限公司 | 248982 | 刘忠于 | 刘忠于 |  | 0.254 | 4950 | 590 | 1 | DL00240700451 | 海金杜门：（0.254*590）厚度公差: 0.250-0.255mm，硬度:90-100HV.粗糙度: Ra0.5-0.7um |  |  |  |  | 3104 | 2
最终退火 | DL00240700412 | DL0024070041 | 东方20# | 合格 |  | 甲 | 程新华,李龙礼,吴双勇 | 5720 | 5720 | 1 | 4880 | 0.254 | 590 | 海金杜门：退火(620℃)、转850平整 |  | 20100077 | 轧硬 | 0.6*590-SPCC | 20600002 | 镍钝化卷半成品 | 0.254-SPCC |  | 40 | MO001782 | MO001782-001-02 | HJDM002 | 东方镍钝化半成品前处理0.254（海金杜门：厚度公差：0.250-0.255mm、硬度：90-100HV,粗糙度：Ra0.5-0.7μm） | 11865 | 2024-07-19 | 2024-07-27 | 5 | 2024-08-06 16:58:41 | 2024-08-08 23:35:18 | 江苏东方九天新能源材料有限公司 | 248981 | 刘忠于 | 刘忠于 |  | 0.254 | 4880 | 590 | 1 | DL00240700412 | 海金杜门：（0.254*590）厚度公差: 0.250-0.255mm，硬度:90-100HV.粗糙度: Ra0.5-0.7um |  |  |  |  | 3121 | 1
最终脱脂 | JG12240703772 | JG1224070377 | 东方950脱脂1# | 合格 | 合格品 | 乙 | 何晓健,张东兵 | 6590 | 6590 | 1 | 12250 | 0.1 | 710 | 脱脂（950-1） |  | 20100028 | 轧硬 | 0.4*710-SPCC | 30210015 | 光亮卷 | 0.1-SPCC |  | 40 | MO001989 | MO001989-005-02 | GLJ002 | 东方光亮卷前处理（0.4轧0.1mm) | 13660 | 2024-07-24 | 2024-08-08 | 5 | 2024-08-08 23:31:00 | 2024-08-08 23:31:57 | 江苏东方九天新能源材料有限公司 |  | 何晓健 |  | 1 | 0.1 | 12250 | 710 | 1 | JG12240703772 | 轧0.1，米数控制在24900-25000米，脱脂平均分包 |  |  |  |  | 4757 | 5
最终脱脂 | JG12240703771 | JG1224070377 | 东方950脱脂1# | 合格 | 合格品 | 乙 | 何晓健,张东兵 | 6665 | 6665 | 1 | 12300 | 0.1 | 710 | 脱脂（950-1） |  | 20100028 | 轧硬 | 0.4*710-SPCC | 30210015 | 光亮卷 | 0.1-SPCC |  | 40 | MO001989 | MO001989-005-01 | GLJ002 | 东方光亮卷前处理（0.4轧0.1mm) | 13660 | 2024-07-24 | 2024-08-08 | 5 | 2024-08-08 23:31:00 | 2024-08-08 23:31:57 | 江苏东方九天新能源材料有限公司 |  | 何晓健 |  | 1 | 0.1 | 12300 | 710 | 1 | JG12240703771 | 轧0.1，米数控制在24900-25000米，脱脂平均分包 |  |  |  |  | 4757 | 5
最终冷轧 | JG1224080020 | JG1224080020 | 东方850轧机 | 合格 | 合格品 | 乙 | 肖勋民 | 13435 | 13400 | 0.9974 | 24710 | 0.1 | 710 | 850轧机普光辊(Ra0.4-0.6μm)轧制0.1mm(0.4-0.25-0.15-0.115-0.1) |  | 20100028 | 轧硬 | 0.4*710-SPCC | 30210015 | 光亮卷 | 0.1-SPCC |  | 30 | MO002268 | MO002268-010 | GLJ002 | 东方光亮卷前处理（0.4轧0.1mm) | 13440 | 2024-08-02 | 2024-08-16 | 3 | 2024-08-08 21:28:24 | 2024-08-08 23:02:22 | 江苏东方九天新能源材料有限公司 | 275580 | 肖勋民 |  |  | 0.4 | 6100 | 710 | 1 | JG1224080020 | 轧0.1，米数控制在24500-24600米；脱脂平均分包 |  |  | 否 | 否 | 8302 | 10
一次脱脂 | JG1224080008 | JG1224080008 | 东方950脱脂2# | 合格 | 合格品 | 甲 | 韩成飞,周志平 | 13490 | 13475 | 0.9989 | 6100 | 0.4 | 710 | 脱脂（950-2） |  | 20100028 | 轧硬 | 0.4*710-SPCC | 30210015 | 光亮卷 | 0.1-SPCC |  | 10 | MO002264 | MO002264-004 | GLJ002 | 东方光亮卷前处理（0.4轧0.1mm) | 13490 | 2024-08-02 | 2024-08-16 | 3 | 2024-08-08 22:53:34 | 2024-08-08 22:54:06 | 江苏东方九天新能源材料有限公司 | 275356 | 周志平 |  |  | 0.4 | 6180 | 710 | 1 | JG1224080008 | 轧0.1，米数控制在24600-24700米；脱脂平均分包 |  |  | 否 | 否 |  | 4
一次脱脂 | JG1224070718 | JG1224070718 | 东方950脱脂2# | 合格 | 合格品 | 甲 | 韩成飞,周志平 | 13490 | 13475 | 0.9989 | 6100 | 0.4 | 710 | 脱脂（950-2） |  | 20100028 | 轧硬 | 0.4*710-SPCC | 30210015 | 光亮卷 | 0.1-SPCC |  | 10 | MO002264 | MO002264-002 | GLJ002 | 东方光亮卷前处理（0.4轧0.1mm) | 13490 | 2024-08-02 | 2024-08-16 | 3 | 2024-08-08 22:08:43 | 2024-08-08 22:09:09 | 江苏东方九天新能源材料有限公司 | 275354 | 周志平 |  |  | 0.4 | 6170 | 710 | 1 | JG1224070718 | 轧0.1，米数控制在24600-24700米；脱脂平均分包 |  |  | 否 | 否 |  | 2
最终脱脂 | JG12240800052 | JG1224080005 | 东方950脱脂1# | 合格 | 合格品 | 乙 | 何晓健,张东兵 | 5920 | 5920 | 1 | 11050 | 0.1 | 710 | 脱脂（950-1） |  | 20100028 | 轧硬 | 0.4*710-SPCC | 30210015 | 光亮卷 | 0.1-SPCC |  | 40 | MO002268 | MO002268-008-02 | GLJ002 | 东方光亮卷前处理（0.4轧0.1mm) | 13420 | 2024-08-02 | 2024-08-16 | 5 | 2024-08-08 21:28:02 | 2024-08-08 21:29:13 | 江苏东方九天新能源材料有限公司 |  | 何晓健 |  | 1 | 0.1 | 11050 | 710 | 1 | JG12240800052 | 轧0.1，米数控制在24500-24600米；脱脂平均分包 |  |  |  |  | 3301 | 8
最终脱脂 | JG12240800051 | JG1224080005 | 东方950脱脂1# | 合格 | 合格品 | 乙 | 何晓健,张东兵 | 7360 | 7360 | 1 | 13750 | 0.1 | 710 | 脱脂（950-1） |  | 20100028 | 轧硬 | 0.4*710-SPCC | 30210015 | 光亮卷 | 0.1-SPCC |  | 40 | MO002268 | MO002268-008-01 | GLJ002 | 东方光亮卷前处理（0.4轧0.1mm) | 13420 | 2024-08-02 | 2024-08-16 | 5 | 2024-08-08 21:28:02 | 2024-08-08 21:29:13 | 江苏东方九天新能源材料有限公司 |  | 何晓健 |  | 1 | 0.1 | 13750 | 710 | 1 | JG12240800051 | 轧0.1，米数控制在24500-24600米；脱脂平均分包 |  |  |  |  | 3301 | 8
镍钝化 | DL002407001513 | DL00240700151 | 东方镍钝化750 | 合格 | 合格品 | 甲 | 王贺阳 | 1850 | 1850 | 1 | 1920 | 0.203 | 590 | 东莞海金杜门：750镍钝化工段镀镍，镍层要求A＞1.9μm，B＞1.27μm，上铁管芯，转东方退火工段 | Y氧化边(Y氧化边(Y氧化边(来料双边氧化色差线条印镀后不明显来料板面偶有挫划伤尾20米停机印) | 20600001 | 镍钝化卷半成品 | 0.203-SPCC | 31310012 | 镍钝化卷 | 0.203-SPCC |  | 10 | MO002450 | MO002450-001-03 | NDH001 | 镍钝化模板 | 5730 | 2024-08-08 | 2024-08-09 | 5 | 2024-08-08 15:30:14 | 2024-08-08 21:19:37 | 江苏东方九天新能源材料有限公司 |  | 王贺阳 |  | 1 | 0.203 | 1920 | 590 | 1 | DL002407001513 | 海金杜门（0.203*590）厚度±0.01，HV90-110,粗糙度0.075-0.5，镍层厚度≥1.9μM/1.27μM |  | Y氧化边(Y氧化边(来料双边氧化色差线条印镀后不明显来料板面偶有挫划伤操侧边浪 尾20米来料停机印 顶伤 划伤 挫伤 |  |  | 2129 | 1
镍钝化 | DL002407001512 | DL00240700151 | 东方镍钝化750 | 合格 | 合格品 | 甲 | 王贺阳 | 1962 | 1962 | 1 | 2030 | 0.203 | 590 | 东莞海金杜门：750镍钝化工段镀镍，镍层要求A＞1.9μm，B＞1.27μm，上铁管芯，转东方退火工段 | Y氧化边(Y氧化边(来料双边氧化色差线条印镀后不明显来料板面偶有挫划伤)K孔洞(来料内370m-400m操侧7.3m m 4个孔洞肉眼未发现 工艺要求分卷均分 孔洞分切剪下) | 20600001 | 镍钝化卷半成品 | 0.203-SPCC | 31310012 | 镍钝化卷 | 0.203-SPCC |  | 10 | MO002450 | MO002450-001-02 | NDH001 | 镍钝化模板 | 5730 | 2024-08-08 | 2024-08-09 | 5 | 2024-08-08 15:30:14 | 2024-08-08 21:19:37 | 江苏东方九天新能源材料有限公司 |  | 王贺阳 |  | 1 | 0.203 | 2030 | 590 | 1 | DL002407001512 | 海金杜门（0.203*590）厚度±0.01，HV90-110,粗糙度0.075-0.5，镍层厚度≥1.9μM/1.27μM |  | Y氧化边(Y氧化边(来料双边氧化色差线条印镀后不明显来料板面偶有挫划伤操侧边浪)K孔洞(来料内370m-400m操侧7.3m m 4个孔洞肉眼未发现 计划要求分卷均分 孔洞分切剪下) |  |  | 2129 | 1
镍钝化 | DL002407001511 | DL00240700151 | 东方镍钝化750 | 合格 | 合格品 | 甲 | 王贺阳 | 1960 | 1960 | 1 | 2030 | 0.203 | 590 | 东莞海金杜门：750镍钝化工段镀镍，镍层要求A＞1.9μm，B＞1.27μm，上铁管芯，转东方退火工段 | Y氧化边(来料双边氧化色差线条印镀后不明显来料板面偶有挫划伤内20米顶伤划伤挫伤) | 20600001 | 镍钝化卷半成品 | 0.203-SPCC | 31310012 | 镍钝化卷 | 0.203-SPCC |  | 10 | MO002450 | MO002450-001-01 | NDH001 | 镍钝化模板 | 5730 | 2024-08-08 | 2024-08-09 | 5 | 2024-08-08 15:30:14 | 2024-08-08 21:19:37 | 江苏东方九天新能源材料有限公司 |  | 王贺阳 |  | 1 | 0.203 | 2030 | 590 | 1 | DL002407001511 | 海金杜门（0.203*590）厚度±0.01，HV90-110,粗糙度0.075-0.5，镍层厚度≥1.9μM/1.27μM |  | Y氧化边(来料双边氧化色差线条印镀后不明显来料板面偶有挫划伤内20米顶伤划伤挫伤)来料操侧边浪 |  |  | 2129 | 1
铬钝化 | JG12240704151 | JG12240704151 | 东方铬钝化950 | 合格 | 让步接收 | 乙 | 李志祥 | 7030 | 7025 | 0.9993 | 13230 | 0.1 | 710 | / | 传轻微起筋，783米操317mm孔洞（0.18 mm2） 3110米横向48.0-31.0mm4个孔洞（1.5、10.25 0.27、0.71mm2） | 30210015 | 光亮卷 | 0.1-SPCC | 30110014 | 铬钝化卷 | 0.1-SPCC |  | 10 | MO002478 | MO002478-001 | GDH001 | 铬钝化模板 | 7030 | 2024-08-08 | 2024-08-08 | 5 | 2024-08-08 19:59:51 | 2024-08-08 21:16:35 | 江苏东方九天新能源材料有限公司 | 283919 | 陈猛 |  |  | 0.1 | 0 | 710 | 1 | JG12240704151 |  | 1 | 振纹 传轻微起筋 783米孔洞大小0..18操317 3110米4个孔洞 横向48.0-31.0 大小1.5 10.25 0.27 0.71 乳化斑 色差 | 是 | 是 | 77 | 1
铬钝化 | JG12240704031 | JG12240704031 | 东方铬钝化950 | 合格 | 让步接收 | 乙 | 李志祥 | 6440 | 6432 | 0.9988 | 11890 | 0.1 | 710 | / | 发黄重，水锈斑，575米操229mm孔洞（1.06mm2） 小亮斑 | 30210015 | 光亮卷 | 0.1-SPCC | 30110014 | 铬钝化卷 | 0.1-SPCC |  | 10 | MO002475 | MO002475-005 | GDH001 | 铬钝化模板 | 6440 | 2024-08-08 | 2024-08-08 | 5 | 2024-08-08 18:43:51 | 2024-08-08 19:52:05 | 江苏东方九天新能源材料有限公司 | 283869 | 陈猛 |  |  | 0.1 | 11960 | 710 | 1 | JG12240704031 |  | 1 | 来料发黄重 水锈斑 乳化斑 条印 色差 575米孔洞大小1.06操229 小亮斑 | 是 | 是 | 69 | 5
铬钝化 | JG1224070480 | JG1224070480 | 东方铬钝化750 | 合格 | 合格品 | 乙 | 李澍 | 6070 | 6065 | 0.9992 | 13140 | 0.1 | 610 | 0.15镀铬量80-100 |  | 30210015 | 光亮卷 | 0.1-SPCC | 30110014 | 铬钝化卷 | 0.1-SPCC |  | 10 | MO002427 | MO002427-023 | GDH001 | 铬钝化模板 | 6070 | 2024-08-07 | 2024-08-07 | 5 | 2024-08-08 19:48:46 | 2024-08-08 19:49:48 | 江苏东方九天新能源材料有限公司 | 282864 | 李澍 |  |  | 0.1 | 13200 | 610 | 1 | JG1224070480 |  | 1 | 白斑 辊印 条印 | 是 | 是 | 1 | 23
铬钝化 | JG1224070448 | JG1224070448 | 东方铬钝化750 | 合格 | 合格品 | 乙 | 李澍 | 6156 | 6145 | 0.9982 | 13360 | 0.1 | 610 | 0.15镀铬量80-100 |  | 30210015 | 光亮卷 | 0.1-SPCC | 30110014 | 铬钝化卷 | 0.1-SPCC |  | 10 | MO002427 | MO002427-018 | GDH001 | 铬钝化模板 | 6156 | 2024-08-07 | 2024-08-07 | 5 | 2024-08-08 16:20:27 | 2024-08-08 19:48:06 | 江苏东方九天新能源材料有限公司 | 282859 | 李澍 |  |  | 0.1 | 13400 | 610 | 1 | JG1224070448 |  | 1 | 白斑 辊印 条印 | 是 | 是 | 208 | 18
最终冷轧 | JG1224070377 | JG1224070377 | 东方850轧机 | 合格 | 合格品 | 甲 | 吴宏林 | 13645 | 13400 | 0.982 | 24671 | 0.1 | 710 | 850轧机普光辊(Ra0.4-0.6μm)轧制0.1mm(0.4-0.25-0.15-0.115-0.1) |  | 20100028 | 轧硬 | 0.4*710-SPCC | 30210015 | 光亮卷 | 0.1-SPCC |  | 30 | MO001989 | MO001989-005 | GLJ002 | 东方光亮卷前处理（0.4轧0.1mm) | 13660 | 2024-07-24 | 2024-08-08 | 5 | 2024-08-08 19:25:40 | 2024-08-08 19:36:32 | 江苏东方九天新能源材料有限公司 | 256311 | 吴宏林 |  |  | 0.4 | 6190 | 710 | 1 | JG1224070377 | 轧0.1，米数控制在24900-25000米，脱脂平均分包 |  |  | 否 | 否 | 4757 | 5
最终脱脂 | JG12240704182 | JG1224070418 | 东方950脱脂1# | 合格 | 合格品 | 甲 | 关莫平,王建军 | 5765 | 5765 | 1 | 10700 | 0.1 | 710 | 脱脂（950-1） |  | 20100028 | 轧硬 | 0.4*710-SPCC | 30210015 | 光亮卷 | 0.1-SPCC |  | 40 | MO002211 | MO002211-003-02 | GLJ002 | 东方光亮卷前处理（0.4轧0.1mm) | 13470 | 2024-07-30 | 2024-08-15 | 3 | 2024-08-08 18:51:43 | 2024-08-08 19:15:29 | 江苏东方九天新能源材料有限公司 |  | 王建军 |  | 1 | 0.1 | 10700 | 710 | 1 | JG12240704182 | 轧0.1，米数控制在24600-24700；脱脂平均分包 | [5 empty] | 3
最终脱脂 | JG12240704181 | JG1224070418 | 东方950脱脂1# | 合格 | 合格品 | 甲 | 关莫平,王建军 | 7600 | 7600 | 1 | 14100 | 0.1 | 710 | 脱脂（950-1） |  | 20100028 | 轧硬 | 0.4*710-SPCC | 30210015 | 光亮卷 | 0.1-SPCC |  | 40 | MO002211 | MO002211-003-01 | GLJ002 | 东方光亮卷前处理（0.4轧0.1mm) | 13470 | 2024-07-30 | 2024-08-15 | 3 | 2024-08-08 18:51:43 | 2024-08-08 19:15:29 | 江苏东方九天新能源材料有限公司 |  | 王建军 |  | 1 | 0.1 | 14100 | 710 | 1 | JG12240704181 | 轧0.1，米数控制在24600-24700；脱脂平均分包 | [5 empty] | 3
铬钝化 | JG12240704162 | JG12240704162 | 东方铬钝化950 | 合格 | 合格品 | 乙 | 李志祥 | 5525 | 5491 | 0.9938 | 10260 | 0.1 | 710 | / |  | 30210015 | 光亮卷 | 0.1-SPCC | 30110014 | 铬钝化卷 | 0.1-SPCC |  | 10 | MO002403 | MO002403-009 | GDH001 | 铬钝化模板 | 5525 | 2024-08-07 | 2024-08-07 | 5 | 2024-08-08 17:38:49 | 2024-08-08 18:42:30 | 江苏东方九天新能源材料有限公司 | 282260 | 陈猛 |  |  | 0.1 | 0 | 710 | 1 | JG12240704162 |  | 1 | 乳化斑 色差 辊印 | 是 | 是 | 64 | 9
铬钝化 | JG12240704062 | JG12240704062 | 东方铬钝化950 | 合格 | 让步接收 | 乙 | 李志祥 | 6550 | 6537 | 0.998 | 12000 | 0.1 | 710 | / | 乳化斑重 ，1650米处烂边0.3cm | 30210015 | 光亮卷 | 0.1-SPCC | 30110014 | 铬钝化卷 | 0.1-SPCC |  | 10 | MO002403 | MO002403-010 | GDH001 | 铬钝化模板 | 6550 | 2024-08-07 | 2024-08-07 | 5 | 2024-08-08 17:35:27 | 2024-08-08 17:38:37 | 江苏东方九天新能源材料有限公司 | 282261 | 陈猛 |  |  | 0.1 | 0 | 710 | 1 | JG12240704062 |  | 1 | 乳化斑重 色差 条印 1650米处烂边0.3cm | 是 | 是 | 3 | 10
切边 | JG122407035121 | JG12240703512 | 东方分剪6# | 合格 | 合格品 | 甲 | 樊小兵 | 1770 | 1660 | 0.9379 | 3100 | 0.1 | 710 | / |  | 20500021 | 光亮卷半成品 | 0.4-SPCC | 30210015 | 光亮卷 | 0.1-SPCC |  | 70 | MO001763 | MO001763-004-01 | GLJ002 | 东方光亮卷前处理（0.4轧0.1mm) | 8545 | 2024-07-18 | 2024-07-18 | 3 | 2024-08-08 17:29:40 | 2024-08-08 17:31:28 | 江苏东方九天新能源材料有限公司 |  | 樊小兵 |  | 1 | 0.1 | 3100 | 760 | 1 | JG122407035121 | 已退火；轧0.1，米数控制在14400-14500米 | 0 |  |  |  | 4351 | 4
平整翻包 | JG122406014322 | JG1224060143 | 东方850平整 | 待判定 |  | 甲 | 陈俊华,钱琨 | 2950 | 2940 | 0.9966 | 5760 | 0.1 | 680 | 翻包喊质检确认 | 1707米传368mm孔洞（0.14mm2），操侧5CM轻微花辊印 |  |  |  | 30210015 | 光亮卷 | 0.1-SPCC |  | 100 | MO000945 | MO000945-012-02-02 | KSFW001 | 东方小品种钢前处理 0.67（昆山富维 厚度公差：0.660-0.670mm,光泽度大于150GU（横向、纵向），粗糙度：Ra0.2-0.45um.硬度：HV80-110） | 13475 | 2024-06-25 | 2024-07-05 | 2 | 2024-08-08 17:05:54 | 2024-08-08 17:07:35 | 江苏东方九天新能源材料有限公司 | 193092 | 陈俊华 |  |  | 0.1 | 5780 | 680 | 1 | JG122406014322 | 轧0.1，米数控制在23100-23200米，脱脂分一包10400米。 | 1 | K孔洞(1707米传368MM0.14MM2),H花辊印(操5CM，轻微) |  |  | 4684 | 12
平整翻包 | JG122407036722 | JG12240703672 | 东方850平整 | 合格 | 让步接收 | 甲 | 陈俊华,钱琨 | 2610 | 2600 | 0.9962 | 4600 | 0.1 | 760 | 翻包喊质检确认 | H花辊印(操20CM，轻微),T停机斑(尾30米处脱脂停机斑)光电覆膜 | 20500021 | 光亮卷半成品 | 0.4-SPCC | 30210015 | 光亮卷 | 0.1-SPCC |  | 70 | MO001763 | MO001763-010-02 | GLJ002 | 东方光亮卷前处理（0.4轧0.1mm) | 8550 | 2024-07-18 | 2024-07-18 | 3 | 2024-08-08 17:04:16 | 2024-08-08 17:05:37 | 江苏东方九天新能源材料有限公司 |  | 陈俊华 |  | 1 | 0.1 | 4620 | 760 | 1 | JG122407036722 | 已退火；轧0.1，米数控制在14400-14500米 | 1 | H花辊印(操20CM，轻微),T停机斑(尾30米处脱脂停机斑) | 是 | 是 | 4661 | 10
平整翻包 | JG122407036721 | JG12240703672 | 东方850平整 | 返工 | 返工 | 甲 | 陈俊华,钱琨 | 3040 | 3035 | 0.9984 | 5350 | 0.1 | 760 | 翻包喊质检确认 | 内330米传10cm松花印重，整卷操侧轻微花辊印 |  |  |  | 30210015 | 光亮卷 | 0.1-SPCC |  | 70 | MO001763 | MO001763-010-01 | GLJ002 | 东方光亮卷前处理（0.4轧0.1mm) | 8550 | 2024-07-18 | 2024-07-18 | 3 | 2024-08-08 17:01:15 | 2024-08-08 17:04:06 | 江苏东方九天新能源材料有限公司 |  | 陈俊华 |  | 1 | 0.1 | 5380 | 760 | 1 | JG122407036721 | 已退火；轧0.1，米数控制在14400-14500米 |  | S松花印(内330米传10CM，重；整卷轻微),H花辊印(操，轻微) |  |  | 4661 | 10
最终平整 | DL002407004212 | DL0024070042 | 东方850平整 | 合格 | 让步接收 | 甲 | 陈俊华,钱琨 | 3210 | 3210 | 1 | 1670 | 0.39 | 630 | 泰兴双永：850平整建议用Ra1.2-1.4μm毛化辊，厚度公差：0.38-0.40mm，硬度95-110HV，粗糙度0.8-1.0μm | 下板面传15CM处线条印平后淡，两边氧化边 | 20100086 | 轧硬 | 0.6*630-SPCC | 31010040 | 小品种钢卷 | 0.39-SPCC |  | 50 | MO002050 | MO002050-001-01-02 | XPZG001 | 小品种钢前处理模板 | 12675 | 2024-07-25 | 2024-08-09 | 5 | 2024-08-08 16:36:41 | 2024-08-08 16:57:25 | 江苏东方九天新能源材料有限公司 |  | 陈俊华 |  | 1 | 0.39 | 1670 | 630 | 1 | DL002407004212 | 泰兴双永：（0.39*630）厚度±0.01mm，HV90-110,粗糙度0.8-1.0μM，卷重2-3吨 | 1 | X线条印(下板面传15CM处，平后淡),Y氧化边(两边) | 是 | 是 | 1388 | 1
最终平整 | DL002407004211 | DL0024070042 | 东方850平整 | 合格 | 让步接收 | 甲 | 陈俊华,钱琨 | 3210 | 3210 | 1 | 1650 | 0.39 | 630 | 泰兴双永：850平整建议用Ra1.2-1.4μm毛化辊，厚度公差：0.38-0.40mm，硬度95-110HV，粗糙度0.8-1.0μm | 下板面中间细划伤平后淡，两边氧化边，下板面操15CM处线条印平后淡 | 20100086 | 轧硬 | 0.6*630-SPCC | 31010040 | 小品种钢卷 | 0.39-SPCC |  | 50 | MO002050 | MO002050-001-01-01 | XPZG001 | 小品种钢前处理模板 | 12675 | 2024-07-25 | 2024-08-09 | 5 | 2024-08-08 16:36:41 | 2024-08-08 16:57:25 | 江苏东方九天新能源材料有限公司 |  | 陈俊华 |  | 1 | 0.39 | 1650 | 630 | 1 | DL002407004211 | 泰兴双永：（0.39*630）厚度±0.01mm，HV90-110,粗糙度0.8-1.0μM，卷重2-3吨 | 1 | X细划伤(下板面中间，平后淡),Y氧化边(两边),X线条印(下板面操15CM处，平后淡) | 是 | 是 | 1388 | 1
最终冷轧 | JG1224080005 | JG1224080005 | 东方850轧机 | 合格 | 合格品 | 甲 | 蔡迎虎 | 13400 | 13350 | 0.9963 | 24836 | 0.1 | 710 | 850轧机普光辊(Ra0.4-0.6μm)轧制0.1mm(0.4-0.25-0.15-0.115-0.1) |  | 20100028 | 轧硬 | 0.4*710-SPCC | 30210015 | 光亮卷 | 0.1-SPCC |  | 30 | MO002268 | MO002268-008 | GLJ002 | 东方光亮卷前处理（0.4轧0.1mm) | 13420 | 2024-08-02 | 2024-08-16 | 5 | 2024-08-08 16:44:57 | 2024-08-08 16:45:35 | 江苏东方九天新能源材料有限公司 | 275578 | 蔡迎虎 |  |  | 0.4 | 6100 | 710 | 1 | JG1224080005 | 轧0.1，米数控制在24500-24600米；脱脂平均分包 |  |  | 否 | 否 | 3301 | 8
最终退火 | JG12240703212 | JG1224070321 | 东方20# | 合格 |  | 乙 | 陈国,李楷文,袁亚东,张天圣 | 5850 | 5850 | 1 | 10200 | 0.1 | 760 | 退火（590℃） |  | 20100142 | 轧硬 | 0.4*760-SPCC | 30210015 | 光亮卷 | 0.1-SPCC |  | 50 | MO001991 | MO001991-009-02 | GLJ002 | 东方光亮卷前处理（0.4轧0.1mm) | 13520 | 2024-07-24 | 2024-08-15 | 3 | 2024-08-07 06:54:34 | 2024-08-08 16:38:54 | 江苏东方九天新能源材料有限公司 | 256388 | 刘忠于 | 刘忠于 |  | 0.1 | 10200 | 760 | 1 | JG12240703212 | 轧0.1，米数控制在22800-22900米，脱脂分一包9200米。 |  |  |  |  | 8902 | 9
最终退火 | JG12240703211 | JG1224070321 | 东方20# | 合格 |  | 乙 | 陈国,李楷文,袁亚东,张天圣 | 7530 | 7530 | 1 | 13000 | 0.1 | 760 | 退火（590℃） |  | 20100142 | 轧硬 | 0.4*760-SPCC | 30210015 | 光亮卷 | 0.1-SPCC |  | 50 | MO001991 | MO001991-009-01 | GLJ002 | 东方光亮卷前处理（0.4轧0.1mm) | 13520 | 2024-07-24 | 2024-08-15 | 3 | 2024-08-07 06:54:34 | 2024-08-08 16:38:54 | 江苏东方九天新能源材料有限公司 | 256388 | 刘忠于 | 刘忠于 |  | 0.1 | 13000 | 760 | 1 | JG12240703211 | 轧0.1，米数控制在22800-22900米，脱脂分一包9200米。 |  |  |  |  | 8902 | 9
最终退火 | JG12240704122 | JG1224070412 | 东方20# | 合格 |  | 乙 | 陈国,李楷文,袁亚东,张天圣 | 6665 | 6665 | 1 | 12300 | 0.1 | 710 | 退火（590℃） |  | 20100028 | 轧硬 | 0.4*710-SPCC | 30210015 | 光亮卷 | 0.1-SPCC |  | 50 | MO001989 | MO001989-004-02 | GLJ002 | 东方光亮卷前处理（0.4轧0.1mm) | 13695 | 2024-07-24 | 2024-08-08 | 5 | 2024-08-07 06:54:34 | 2024-08-08 16:38:54 | 江苏东方九天新能源材料有限公司 | 256310 | 刘忠于 | 刘忠于 |  | 0.1 | 12300 | 710 | 1 | JG12240704122 | 轧0.1，米数控制在24900-25000米，脱脂平均分包 |  |  |  |  | 3802 | 4
最终退火 | JG12240704121 | JG1224070412 | 东方20# | 合格 |  | 乙 | 陈国,李楷文,袁亚东,张天圣 | 6680 | 6680 | 1 | 12300 | 0.1 | 710 | 退火（590℃） |  | 20100028 | 轧硬 | 0.4*710-SPCC | 30210015 | 光亮卷 | 0.1-SPCC |  | 50 | MO001989 | MO001989-004-01 | GLJ002 | 东方光亮卷前处理（0.4轧0.1mm) | 13695 | 2024-07-24 | 2024-08-08 | 5 | 2024-08-07 06:54:34 | 2024-08-08 16:38:54 | 江苏东方九天新能源材料有限公司 | 256310 | 刘忠于 | 刘忠于 |  | 0.1 | 12300 | 710 | 1 | JG12240704121 | 轧0.1，米数控制在24900-25000米，脱脂平均分包 |  |  |  |  | 3802 | 4
最终平整 | DL002407001322 | DL0024070013 | 东方850平整 | 合格 | 合格品 | 甲 | 陈俊华,钱琨 | 2680 | 2680 | 1 | 1270 | 0.43 | 630 | 泰兴双永:850平整建议用Ra1.2-1.4μm厚度公差：0.42-0.44mm，硬度95-110HV，粗糙度0.8-1.0μm |  | 20100086 | 轧硬 | 0.6*630-SPCC | 31010044 | 小品种钢卷 | 0.43-SPCC |  | 50 | MO001996 | MO001996-001-02-02 | XPZG001 | 小品种钢前处理模板 | 12570 | 2024-07-24 | 2024-08-08 | 5 | 2024-08-08 16:34:07 | 2024-08-08 16:36:15 | 江苏东方九天新能源材料有限公司 |  | 陈俊华 |  | 1 | 0.43 | 1270 | 630 | 1 | DL002407001322 | 泰兴双永：（0.43*630）厚度±0.01mm，HV90-110,粗糙度0.8-1.0μM，卷重2-3吨 | 1 |  | 是 | 是 | 1380 | 1
最终平整 | DL002407001321 | DL0024070013 | 东方850平整 | 合格 | 让步接收 | 甲 | 陈俊华,钱琨 | 3000 | 3000 | 1 | 1400 | 0.43 | 630 | 泰兴双永:850平整建议用Ra1.2-1.4μm厚度公差：0.42-0.44mm，硬度95-110HV，粗糙度0.8-1.0μm | 内60米传1-2CM3个小黑斑 | 20100086 | 轧硬 | 0.6*630-SPCC | 31010044 | 小品种钢卷 | 0.43-SPCC |  | 50 | MO001996 | MO001996-001-02-01 | XPZG001 | 小品种钢前处理模板 | 12570 | 2024-07-24 | 2024-08-08 | 5 | 2024-08-08 16:34:07 | 2024-08-08 16:36:15 | 江苏东方九天新能源材料有限公司 |  | 陈俊华 |  | 1 | 0.43 | 1400 | 630 | 1 | DL002407001321 | 泰兴双永：（0.43*630）厚度±0.01mm，HV90-110,粗糙度0.8-1.0μM，卷重2-3吨 | 1 | H黑斑(内60米传1-2CM3个小黑斑) | 是 | 是 | 1380 | 1
平整翻包 | JG12240704151 | JG1224070415 | 东方850平整 | 合格 | 让步接收 | 乙 | 鞠承 | 7030 | 7030 | 1 | 13280 | 0.1 | 710 | / | 振纹，操边1cm起筋，11米传边50cm孔洞（0.14mm2）,10177米传边4-5cm4个孔洞（0.72-10.83mm2） |  |  |  | 30210015 | 光亮卷 | 0.1-SPCC |  | 70 | MO001801 | MO001801-001-01 | GLJ002 | 东方光亮卷前处理（0.4轧0.1mm) | 13020 | 2024-07-19 | 2024-08-03 | 5 | 2024-08-08 16:34:55 | 2024-08-08 16:35:52 | 江苏东方九天新能源材料有限公司 | 249223 | 鞠承 |  |  | 0.1 | 13280 | 710 | 1 | JG12240704151 | 轧0.1；米数控制在23700-23800，脱脂分一包10500米 | 1 |  | 是 | 是 | 5316 | 1
最终脱脂 | JG12240703782 | JG1224070378 | 东方950脱脂1# | 合格 | 合格品 | 甲 | 关莫平,王建军 | 6630 | 6630 | 1 | 12350 | 0.1 | 710 | 脱脂（950-1） |  | 20100028 | 轧硬 | 0.4*710-SPCC | 30210015 | 光亮卷 | 0.1-SPCC |  | 40 | MO001989 | MO001989-006-02 | GLJ002 | 东方光亮卷前处理（0.4轧0.1mm) | 13675 | 2024-07-24 | 2024-08-08 | 5 | 2024-08-08 10:26:32 | 2024-08-08 16:23:52 | 江苏东方九天新能源材料有限公司 |  | 王建军 |  | 1 | 0.1 | 12350 | 710 | 1 | JG12240703782 | 轧0.1，米数控制在24900-25000米，脱脂平均分包 |  |  |  |  | 3294 | 6
最终脱脂 | JG12240703781 | JG1224070378 | 东方950脱脂1# | 合格 | 合格品 | 甲 | 关莫平,王建军 | 6820 | 6820 | 1 | 12700 | 0.1 | 710 | 脱脂（950-1） |  | 20100028 | 轧硬 | 0.4*710-SPCC | 30210015 | 光亮卷 | 0.1-SPCC |  | 40 | MO001989 | MO001989-006-01 | GLJ002 | 东方光亮卷前处理（0.4轧0.1mm) | 13675 | 2024-07-24 | 2024-08-08 | 5 | 2024-08-08 10:26:32 | 2024-08-08 16:23:52 | 江苏东方九天新能源材料有限公司 |  | 王建军 |  | 1 | 0.1 | 12700 | 710 | 1 | JG12240703781 | 轧0.1，米数控制在24900-25000米，脱脂平均分包 |  |  |  |  | 3294 | 6
铬钝化 | JG1224070339222 | JG122407033922 | 东方铬钝化950 | 合格 | 合格品 | 乙 | 李志祥 | 3477 | 3477 | 1 | 6100 | 0.1 | 760 | / |  | 30210015 | 光亮卷 | 0.1-SPCC | 30110014 | 铬钝化卷 | 0.1-SPCC |  | 10 | MO002403 | MO002403-003-02 | GDH001 | 铬钝化模板 | 5800 | 2024-08-07 | 2024-08-07 | 5 | 2024-08-08 15:15:20 | 2024-08-08 16:21:25 | 江苏东方九天新能源材料有限公司 |  | 陈猛 |  | 1 | 0.1 | 6100 | 760 | 1 | JG1224070339222 |  | 1 | 来料划伤 乳化斑 | 是 | 是 | 99 | 3
铬钝化 | JG1224070339221 | JG122407033922 | 东方铬钝化950 | 合格 | 合格品 | 乙 | 李志祥 | 2311 | 2311 | 1 | 4050 | 0.1 | 760 | / | 来料划伤 乳化斑 | 30210015 | 光亮卷 | 0.1-SPCC | 30110014 | 铬钝化卷 | 0.1-SPCC |  | 10 | MO002403 | MO002403-003-01 | GDH001 | 铬钝化模板 | 5800 | 2024-08-07 | 2024-08-07 | 5 | 2024-08-08 15:15:20 | 2024-08-08 16:21:25 | 江苏东方九天新能源材料有限公司 |  | 陈猛 |  | 1 | 0.1 | 4050 | 760 | 1 | JG1224070339221 |  | 1 | 来料划伤 乳化斑 | 是 | 是 | 99 | 3
铬钝化 | JG1224070429 | JG1224070429 | 东方铬钝化750 | 合格 | 让步接收 | 乙 | 李澍 | 6224 | 6135 | 0.9857 | 13440 | 0.1 | 610 | 0.15镀铬量80-100 | 黄斑，8070米传边缺口0.5CM | 30210015 | 光亮卷 | 0.1-SPCC | 30110014 | 铬钝化卷 | 0.1-SPCC |  | 10 | MO002427 | MO002427-020 | GDH001 | 铬钝化模板 | 6224 | 2024-08-07 | 2024-08-07 | 5 | 2024-08-08 16:18:34 | 2024-08-08 16:20:12 | 江苏东方九天新能源材料有限公司 | 282861 | 李澍 |  |  | 0.1 | 13630 | 610 | 1 | JG1224070429 |  | 1 | 白斑 辊印 条印 白条印 黄斑 8070米传边缺口0.5CM | 是 | 是 | 2 | 20
最终退火 | JG122407036122 | JG12240703612 | 东方20# | 合格 |  | 甲 | 吴双勇,程新华,李龙礼 | 7065 | 7065 | 1 | 12280 | 0.1 | 760 | 退火（590℃） |  | 20500021 | 光亮卷半成品 | 0.4-SPCC | 30210015 | 光亮卷 | 0.1-SPCC |  | 50 | MO002225 | MO002225-001-02 | GLJ002 | 东方光亮卷前处理（0.4轧0.1mm) | 8555 | 2024-07-31 | 2024-08-10 | 5 | 2024-08-06 17:01:06 | 2024-08-08 15:53:52 | 江苏东方九天新能源材料有限公司 | 270499 | 刘忠于 | 刘忠于 |  | 0.1 | 12280 | 760 | 1 | JG122407036122 | 已退火，轧0.1，米数控制在14400-14500米 |  |  |  |  | 1414 | 1
最终退火 | JG122407032511 | JG1224070325 | 东方20# | 合格 |  | 甲 | 吴双勇,程新华,李龙礼 | 6175 | 6175 | 1 | 10670 | 0.1 | 760 | 退火（590℃） |  | 20100142 | 轧硬 | 0.4*760-SPCC | 30210015 | 光亮卷 | 0.1-SPCC |  | 50 | MO001991 | MO001991-012-01-01 | GLJ002 | 东方光亮卷前处理（0.4轧0.1mm) | 13540 | 2024-07-24 | 2024-08-15 | 3 | 2024-08-06 17:01:06 | 2024-08-08 15:53:52 | 江苏东方九天新能源材料有限公司 | 256391 | 刘忠于 | 刘忠于 |  | 0.1 | 10670 | 760 | 1 | JG122407032511 | 轧0.1，米数控制在22800-22900米，脱脂分一包9200米。 |  |  |  |  | 13873 | 12
最终退火 | DL00240700391 | DL0024070039 | 东方20# | 合格 |  | 甲 | 吴双勇,程新华,李龙礼 | 5740 | 5740 | 1 | 6180 | 0.203 | 590 | 海金杜门：退火(590℃)、转850平整 |  | 20100077 | 轧硬 | 0.6*590-SPCC | 20600001 | 镍钝化卷半成品 | 0.203-SPCC |  | 50 | MO001783 | MO001783-001-01 | HJDM003 | 东方镍钝化半成品前处理0.203（海金杜门：厚度公差：0.198-0.203mm、硬度：90-100HV,粗糙度：Ra0.5-0.7μm） | 11795 | 2024-07-19 | 2024-07-27 | 3 | 2024-08-06 17:01:06 | 2024-08-08 15:53:52 | 江苏东方九天新能源材料有限公司 | 248985 | 刘忠于 | 刘忠于 |  | 0.203 | 6180 | 590 | 1 | DL00240700391 | 海金杜门：（0.203*590）厚度公差: 0.198-0.203mm、硬度: 90-100HV,粗粕度: Ra0.5-0.7um |  |  |  |  | 13532 | 1
最终退火 | DL00240700192 | DL0024070019 | 东方20# | 合格 |  | 甲 | 吴双勇,程新华,李龙礼 | 5710 | 5710 | 1 | 6150 | 0.203 | 590 | 海金杜门：退火(590℃)、转850平整 |  | 20100077 | 轧硬 | 0.6*590-SPCC | 20600001 | 镍钝化卷半成品 | 0.203-SPCC |  | 50 | MO001666 | MO001666-002-02 | HJDM003 | 东方镍钝化半成品前处理0.203（海金杜门：厚度公差：0.198-0.203mm、硬度：90-100HV,粗糙度：Ra0.5-0.7μm） | 11795 | 2024-07-16 | 2024-07-26 | 5 | 2024-08-06 17:01:06 | 2024-08-08 15:53:52 | 江苏东方九天新能源材料有限公司 | 244213 | 刘忠于 | 刘忠于 |  | 0.203 | 6150 | 590 | 1 | DL00240700192 | 海金杜门：（0.203*590）厚度公差: 0.198-0.203mm、硬度: 90-100HV,粗粕度: Ra0.5-0.7um |  |  |  |  | 23231 | 2
分剪 | DL002407001123/8 | DL002407001123 | 东方分剪6# | 其他入库 | 协议品 | 甲 | 樊小兵 | 0 | 58 |  | 0 | 0.254 | 80 | 1：排刀规格 80*6+102.4海金杜门 SPCC-Ni 镍层：A面1.9um / B面 0.38um，注：1.成品表面不允许有擦划伤 顶压伤 刀印 油污 2.成品按顺时针摆放，每一片用3*3MM的木条隔开，厚度公差+/-0.01mm，宽度公差+/-0.13mm | 粘钢折印【短带】 |  |  |  | 31320013 | 镍钝化分切带 | 0.254-SPCC |  | 10 | MO002165 | MO002165-005-08 | FJ001 | 分剪模板 | 1824 | 2024-07-29 | 2024-07-29 | 5 | 2024-08-08 13:36:08 | 2024-08-08 15:37:13 | 江苏东方九天新能源材料有限公司 |  | 樊小兵 |  | 1 | 0.254 | 0 | 80 | 1 | DL002407001123/8 | 1：排刀规格 80*6+102.4海金杜门 SPCC-Ni 镍层：A面1.9um / B面 0.38um，注：1.成品表面不允许有擦划伤 顶压伤 刀印 油污 2.成品按顺时针摆放，每一片用3*3MM的木条隔开，厚度公差+/-0.01mm，宽度公差+/-0.13mm | 1 | 粘钢折印【短带】 | 是 | 是 | 136 | 5
分剪 | DL002407001123/7 | DL002407001123 | 东方分剪6# | 合格 | 合格品 | 甲 | 樊小兵 | 0 | 169 |  | 0 | 0.254 | 80 | 1：排刀规格 80*6+102.4海金杜门 SPCC-Ni 镍层：A面1.9um / B面 0.38um，注：1.成品表面不允许有擦划伤 顶压伤 刀印 油污 2.成品按顺时针摆放，每一片用3*3MM的木条隔开，厚度公差+/-0.01mm，宽度公差+/-0.13mm |  | 31310013 | 镍钝化卷 | 0.254-SPCC | 31320013 | 镍钝化分切带 | 0.254-SPCC |  | 10 | MO002165 | MO002165-005-07 | FJ001 | 分剪模板 | 1824 | 2024-07-29 | 2024-07-29 | 5 | 2024-08-08 13:36:08 | 2024-08-08 15:37:13 | 江苏东方九天新能源材料有限公司 |  | 樊小兵 |  | 1 | 0.254 | 0 | 80 | 1 | DL002407001123/7 | 1：排刀规格 80*6+102.4海金杜门 SPCC-Ni 镍层：A面1.9um / B面 0.38um，注：1.成品表面不允许有擦划伤 顶压伤 刀印 油污 2.成品按顺时针摆放，每一片用3*3MM的木条隔开，厚度公差+/-0.01mm，宽度公差+/-0.13mm | 1 |  | 是 | 是 | 136 | 5
分剪 | DL002407001123/6 | DL002407001123 | 东方分剪6# | 合格 | 合格品 | 甲 | 樊小兵 | 0 | 231 |  | 0 | 0.254 | 80 | 1：排刀规格 80*6+102.4海金杜门 SPCC-Ni 镍层：A面1.9um / B面 0.38um，注：1.成品表面不允许有擦划伤 顶压伤 刀印 油污 2.成品按顺时针摆放，每一片用3*3MM的木条隔开，厚度公差+/-0.01mm，宽度公差+/-0.13mm |  | 31310013 | 镍钝化卷 | 0.254-SPCC | 31320013 | 镍钝化分切带 | 0.254-SPCC |  | 10 | MO002165 | MO002165-005-06 | FJ001 | 分剪模板 | 1824 | 2024-07-29 | 2024-07-29 | 5 | 2024-08-08 13:36:08 | 2024-08-08 15:37:13 | 江苏东方九天新能源材料有限公司 |  | 樊小兵 |  | 1 | 0.254 | 0 | 80 | 1 | DL002407001123/6 | 1：排刀规格 80*6+102.4海金杜门 SPCC-Ni 镍层：A面1.9um / B面 0.38um，注：1.成品表面不允许有擦划伤 顶压伤 刀印 油污 2.成品按顺时针摆放，每一片用3*3MM的木条隔开，厚度公差+/-0.01mm，宽度公差+/-0.13mm | 1 |  | 是 | 是 | 136 | 5
分剪 | DL002407001123/5 | DL002407001123 | 东方分剪6# | 合格 | 合格品 | 甲 | 樊小兵 | 0 | 305 |  | 0 | 0.254 | 102.4 | 1：排刀规格 80*6+102.4海金杜门 SPCC-Ni 镍层：A面1.9um / B面 0.38um，注：1.成品表面不允许有擦划伤 顶压伤 刀印 油污 2.成品按顺时针摆放，每一片用3*3MM的木条隔开，厚度公差+/-0.01mm，宽度公差+/-0.13mm |  | 31310013 | 镍钝化卷 | 0.254-SPCC | 31320013 | 镍钝化分切带 | 0.254-SPCC |  | 10 | MO002165 | MO002165-005-05 | FJ001 | 分剪模板 | 1824 | 2024-07-29 | 2024-07-29 | 5 | 2024-08-08 13:36:08 | 2024-08-08 15:37:13 | 江苏东方九天新能源材料有限公司 |  | 樊小兵 |  | 1 | 0.254 | 0 | 102.4 | 1 | DL002407001123/5 | 1：排刀规格 80*6+102.4海金杜门 SPCC-Ni 镍层：A面1.9um / B面 0.38um，注：1.成品表面不允许有擦划伤 顶压伤 刀印 油污 2.成品按顺时针摆放，每一片用3*3MM的木条隔开，厚度公差+/-0.01mm，宽度公差+/-0.13mm | 1 |  | 是 | 是 | 136 | 5
分剪 | DL002407001123/4 | DL002407001123 | 东方分剪6# | 合格 | 合格品 | 甲 | 樊小兵 | 0 | 238 |  | 0 | 0.254 | 80 | 1：排刀规格 80*6+102.4海金杜门 SPCC-Ni 镍层：A面1.9um / B面 0.38um，注：1.成品表面不允许有擦划伤 顶压伤 刀印 油污 2.成品按顺时针摆放，每一片用3*3MM的木条隔开，厚度公差+/-0.01mm，宽度公差+/-0.13mm |  | 31310013 | 镍钝化卷 | 0.254-SPCC | 31320013 | 镍钝化分切带 | 0.254-SPCC |  | 10 | MO002165 | MO002165-005-04 | FJ001 | 分剪模板 | 1824 | 2024-07-29 | 2024-07-29 | 5 | 2024-08-08 13:36:08 | 2024-08-08 15:37:13 | 江苏东方九天新能源材料有限公司 |  | 樊小兵 |  | 1 | 0.254 | 0 | 80 | 1 | DL002407001123/4 | 1：排刀规格 80*6+102.4海金杜门 SPCC-Ni 镍层：A面1.9um / B面 0.38um，注：1.成品表面不允许有擦划伤 顶压伤 刀印 油污 2.成品按顺时针摆放，每一片用3*3MM的木条隔开，厚度公差+/-0.01mm，宽度公差+/-0.13mm | 1 |  | 是 | 是 | 136 | 5
分剪 | DL002407001123/3 | DL002407001123 | 东方分剪6# | 合格 | 合格品 | 甲 | 樊小兵 | 0 | 227 |  | 0 | 0.254 | 80 | 1：排刀规格 80*6+102.4海金杜门 SPCC-Ni 镍层：A面1.9um / B面 0.38um，注：1.成品表面不允许有擦划伤 顶压伤 刀印 油污 2.成品按顺时针摆放，每一片用3*3MM的木条隔开，厚度公差+/-0.01mm，宽度公差+/-0.13mm |  | 31310013 | 镍钝化卷 | 0.254-SPCC | 31320013 | 镍钝化分切带 | 0.254-SPCC |  | 10 | MO002165 | MO002165-005-03 | FJ001 | 分剪模板 | 1824 | 2024-07-29 | 2024-07-29 | 5 | 2024-08-08 13:36:08 | 2024-08-08 15:37:13 | 江苏东方九天新能源材料有限公司 |  | 樊小兵 |  | 1 | 0.254 | 0 | 80 | 1 | DL002407001123/3 | 1：排刀规格 80*6+102.4海金杜门 SPCC-Ni 镍层：A面1.9um / B面 0.38um，注：1.成品表面不允许有擦划伤 顶压伤 刀印 油污 2.成品按顺时针摆放，每一片用3*3MM的木条隔开，厚度公差+/-0.01mm，宽度公差+/-0.13mm | 1 |  | 是 | 是 | 136 | 5
分剪 | DL002407001123/2 | DL002407001123 | 东方分剪6# | 合格 | 合格品 | 甲 | 樊小兵 | 0 | 231 |  | 0 | 0.254 | 80 | 1：排刀规格 80*6+102.4海金杜门 SPCC-Ni 镍层：A面1.9um / B面 0.38um，注：1.成品表面不允许有擦划伤 顶压伤 刀印 油污 2.成品按顺时针摆放，每一片用3*3MM的木条隔开，厚度公差+/-0.01mm，宽度公差+/-0.13mm |  | 31310013 | 镍钝化卷 | 0.254-SPCC | 31320013 | 镍钝化分切带 | 0.254-SPCC |  | 10 | MO002165 | MO002165-005-02 | FJ001 | 分剪模板 | 1824 | 2024-07-29 | 2024-07-29 | 5 | 2024-08-08 13:36:08 | 2024-08-08 15:37:13 | 江苏东方九天新能源材料有限公司 |  | 樊小兵 |  | 1 | 0.254 | 0 | 80 | 1 | DL002407001123/2 | 1：排刀规格 80*6+102.4海金杜门 SPCC-Ni 镍层：A面1.9um / B面 0.38um，注：1.成品表面不允许有擦划伤 顶压伤 刀印 油污 2.成品按顺时针摆放，每一片用3*3MM的木条隔开，厚度公差+/-0.01mm，宽度公差+/-0.13mm | 1 |  | 是 | 是 | 136 | 5
分剪 | DL002407001123/1 | DL002407001123 | 东方分剪6# | 合格 | 合格品 | 甲 | 樊小兵 | 0 | 197 |  | 0 | 0.254 | 80 | 1：排刀规格 80*6+102.4海金杜门 SPCC-Ni 镍层：A面1.9um / B面 0.38um，注：1.成品表面不允许有擦划伤 顶压伤 刀印 油污 2.成品按顺时针摆放，每一片用3*3MM的木条隔开，厚度公差+/-0.01mm，宽度公差+/-0.13mm |  | 31310013 | 镍钝化卷 | 0.254-SPCC | 31320013 | 镍钝化分切带 | 0.254-SPCC |  | 10 | MO002165 | MO002165-005-01 | FJ001 | 分剪模板 | 1824 | 2024-07-29 | 2024-07-29 | 5 | 2024-08-08 13:36:08 | 2024-08-08 15:37:13 | 江苏东方九天新能源材料有限公司 |  | 樊小兵 |  | 1 | 0.254 | 0 | 80 | 1 | DL002407001123/1 | 1：排刀规格 80*6+102.4海金杜门 SPCC-Ni 镍层：A面1.9um / B面 0.38um，注：1.成品表面不允许有擦划伤 顶压伤 刀印 油污 2.成品按顺时针摆放，每一片用3*3MM的木条隔开，厚度公差+/-0.01mm，宽度公差+/-0.13mm | 1 |  | 是 | 是 | 136 | 5
铬钝化 | JG122407032822 | JG12240703282 | 东方铬钝化950 | 合格 | 合格品 | 乙 | 李志祥 | 3642 | 3642 | 1 | 6450 | 0.1 | 760 | / | 乳化斑 色差 辊印 6030米孔洞大小3.36操607 传尾部碎边 | 30210015 | 光亮卷 | 0.1-SPCC | 30110014 | 铬钝化卷 | 0.1-SPCC |  | 10 | MO002403 | MO002403-002-02 | GDH001 | 铬钝化模板 | 5580 | 2024-08-07 | 2024-08-07 | 5 | 2024-08-08 15:09:40 | 2024-08-08 15:14:08 | 江苏东方九天新能源材料有限公司 |  | 陈猛 |  | 1 | 0.1 | 6450 | 760 | 1 | JG122407032822 |  | 1 | 乳化斑 色差 辊印 6030米孔洞大小3.36操607 传尾部碎边 | 是 | 是 | 7 | 2
铬钝化 | JG122407032821 | JG12240703282 | 东方铬钝化950 | 合格 | 合格品 | 乙 | 李志祥 | 1911 | 1911 | 1 | 3370 | 0.1 | 760 | / |  | 30210015 | 光亮卷 | 0.1-SPCC | 30110014 | 铬钝化卷 | 0.1-SPCC |  | 10 | MO002403 | MO002403-002-01 | GDH001 | 铬钝化模板 | 5580 | 2024-08-07 | 2024-08-07 | 5 | 2024-08-08 15:09:40 | 2024-08-08 15:14:08 | 江苏东方九天新能源材料有限公司 |  | 陈猛 |  | 1 | 0.1 | 3370 | 760 | 1 | JG122407032821 |  | 1 | 乳化斑 色差 辊印 | 是 | 是 | 7 | 2
最终平整 | DL002407001222 | DL0024070012 | 东方850平整 | 合格 | 合格品 | 甲 | 陈俊华,钱琨 | 2870 | 2870 | 1 | 1340 | 0.44 | 630 | 泰兴双永:850平整建议用Ra1.2-1.4μm毛化辊厚度公差：0.43-0.45mm，硬度95-110HV，粗糙度0.8-1.0μm | Z振纹(轻微) | 20100086 | 轧硬 | 0.6*630-SPCC | 31010045 | 小品种钢卷 | 0.44-SPCC |  | 50 | MO001955 | MO001955-001-02-02 | XPZG001 | 小品种钢前处理模板 | 12585 | 2024-07-23 | 2024-08-06 | 5 | 2024-08-08 13:56:22 | 2024-08-08 14:46:53 | 江苏东方九天新能源材料有限公司 |  | 陈俊华 |  | 1 | 0.44 | 1340 | 630 | 1 | DL002407001222 | 泰兴双永（0.44*630）厚度±0.01mm，HV90-110,粗糙度0.8-1.0μM，卷重2-3吨 | 1 | Z振纹(轻微) | 是 | 是 | 1452 | 1
最终平整 | DL002407001221 | DL0024070012 | 东方850平整 | 合格 | 合格品 | 甲 | 陈俊华,钱琨 | 3090 | 3090 | 1 | 1400 | 0.44 | 630 | 泰兴双永:850平整建议用Ra1.2-1.4μm毛化辊厚度公差：0.43-0.45mm，硬度95-110HV，粗糙度0.8-1.0μm | Z撞伤折印(内150米操1CM),Z振纹(轻微) | 20100086 | 轧硬 | 0.6*630-SPCC | 31010045 | 小品种钢卷 | 0.44-SPCC |  | 50 | MO001955 | MO001955-001-02-01 | XPZG001 | 小品种钢前处理模板 | 12585 | 2024-07-23 | 2024-08-06 | 5 | 2024-08-08 13:56:22 | 2024-08-08 14:46:53 | 江苏东方九天新能源材料有限公司 |  | 陈俊华 |  | 1 | 0.44 | 1400 | 630 | 1 | DL002407001221 | 泰兴双永（0.44*630）厚度±0.01mm，HV90-110,粗糙度0.8-1.0μM，卷重2-3吨 | 1 | Z撞伤折印(内150米操1CM),Z振纹(轻微) | 是 | 是 | 1452 | 1
最终平整 | DL002407001212 | DL0024070012 | 东方850平整 | 合格 | 合格品 | 甲 | 陈俊华,钱琨 | 2880 | 2880 | 1 | 1340 | 0.44 | 630 | 泰兴双永:850平整建议用Ra1.2-1.4μm毛化辊厚度公差：0.43-0.45mm，硬度95-110HV，粗糙度0.8-1.0μm | H横辊印(轻微) | 20100086 | 轧硬 | 0.6*630-SPCC | 31010045 | 小品种钢卷 | 0.44-SPCC |  | 50 | MO001955 | MO001955-001-01-02 | XPZG001 | 小品种钢前处理模板 | 12585 | 2024-07-23 | 2024-08-06 | 5 | 2024-08-08 12:49:48 | 2024-08-08 13:55:44 | 江苏东方九天新能源材料有限公司 |  | 陈俊华 |  | 1 | 0.44 | 1340 | 630 | 1 | DL002407001212 | 泰兴双永（0.44*630）厚度±0.01mm，HV90-110,粗糙度0.8-1.0μM，卷重2-3吨 | 1 | H横辊印(轻微) | 是 | 是 | 1452 | 1
最终平整 | DL002407001211 | DL0024070012 | 东方850平整 | 合格 | 合格品 | 甲 | 陈俊华,钱琨 | 3060 | 3060 | 1 | 1400 | 0.44 | 630 | 泰兴双永:850平整建议用Ra1.2-1.4μm毛化辊厚度公差：0.43-0.45mm，硬度95-110HV，粗糙度0.8-1.0μm | H横辊印(轻微) | 20100086 | 轧硬 | 0.6*630-SPCC | 31010045 | 小品种钢卷 | 0.44-SPCC |  | 50 | MO001955 | MO001955-001-01-01 | XPZG001 | 小品种钢前处理模板 | 12585 | 2024-07-23 | 2024-08-06 | 5 | 2024-08-08 12:49:48 | 2024-08-08 13:55:44 | 江苏东方九天新能源材料有限公司 |  | 陈俊华 |  | 1 | 0.44 | 1400 | 630 | 1 | DL002407001211 | 泰兴双永（0.44*630）厚度±0.01mm，HV90-110,粗糙度0.8-1.0μM，卷重2-3吨 | 1 | H横辊印(轻微) | 是 | 是 | 1452 | 1
最终平整 | DL002407001722 | DL0024070017 | 东方850平整 | 合格 | 合格品 | 甲 | 陈俊华,钱琨 | 2940 | 2940 | 1 | 1570 | 0.38 | 630 | 泰兴双永:850平整建议用Ra1.2-1.4μm毛化辊，厚度公差：0.37-0.39mm，硬度95-110HV，粗糙度Ra0.8-1.0μm | X线条印(下板面操15CM处，平后淡),X细划伤(下板面中间，平后淡) | 20100086 | 轧硬 | 0.6*630-SPCC | 31010039 | 小品种钢卷 | 0.38-SPCC |  | 50 | MO001998 | MO001998-001-02-02 | XPZG001 | 小品种钢前处理模板 | 12720 | 2024-07-24 | 2024-08-08 | 5 | 2024-08-08 11:13:38 | 2024-08-08 12:49:26 | 江苏东方九天新能源材料有限公司 |  | 陈俊华 |  | 1 | 0.38 | 1570 | 630 | 1 | DL002407001722 | 泰兴双永：（0.38*630）厚度±0.01mm，HV90-110,粗糙度0.8-1.0μM，卷重2-3吨 | 1 | X线条印(下板面操15CM处，平后淡),X细划伤(下板面中间，平后淡) | 是 | 是 | 1548 | 1
最终平整 | DL002407001721 | DL0024070017 | 东方850平整 | 合格 | 合格品 | 甲 | 陈俊华,钱琨 | 3130 | 3130 | 1 | 1650 | 0.38 | 630 | 泰兴双永:850平整建议用Ra1.2-1.4μm毛化辊，厚度公差：0.37-0.39mm，硬度95-110HV，粗糙度Ra0.8-1.0μm | X细划伤(下板面中间，平后淡),X线条印(下板面操15CM处，平后淡) | 20100086 | 轧硬 | 0.6*630-SPCC | 31010039 | 小品种钢卷 | 0.38-SPCC |  | 50 | MO001998 | MO001998-001-02-01 | XPZG001 | 小品种钢前处理模板 | 12720 | 2024-07-24 | 2024-08-08 | 5 | 2024-08-08 11:13:38 | 2024-08-08 12:49:26 | 江苏东方九天新能源材料有限公司 |  | 陈俊华 |  | 1 | 0.38 | 1650 | 630 | 1 | DL002407001721 | 泰兴双永：（0.38*630）厚度±0.01mm，HV90-110,粗糙度0.8-1.0μM，卷重2-3吨 | 1 | X细划伤(下板面中间，平后淡),X线条印(下板面操15CM处，平后淡) | 是 | 是 | 1548 | 1
最终冷轧 | JG1224070418 | JG1224070418 | 东方850轧机 | 合格 | 合格品 | 甲 | 吴宏林 | 13440 | 13400 | 0.997 | 24801 | 0.1 | 710 | 850轧机普光辊(Ra0.4-0.6μm)轧制0.1mm(0.4-0.25-0.15-0.115-0.1) |  | 20100028 | 轧硬 | 0.4*710-SPCC | 30210015 | 光亮卷 | 0.1-SPCC |  | 30 | MO002211 | MO002211-003 | GLJ002 | 东方光亮卷前处理（0.4轧0.1mm) | 13470 | 2024-07-30 | 2024-08-15 | 3 | 2024-08-08 12:32:14 | 2024-08-08 12:32:45 | 江苏东方九天新能源材料有限公司 | 269692 | 吴宏林 |  |  | 0.4 | 6100 | 710 | 1 | JG1224070418 | 轧0.1，米数控制在24600-24700；脱脂平均分包 |  |  | 否 | 否 |  | 3
最终平整 | DL122407007922 | DL1224070079 | 东方750平整 | 其他入库 | 成品退库 | 甲 | 丁振,龚政 | 3090 | 3090 | 1 | 850 | 0.75 | 610 | 泰兴双永：750平整建议用Ra1.2-1.4μm毛化辊，厚度公差：0.73-0.76mm，硬度95-110，粗糙度0.7-0.9μm. | H横辊印(来料横条印明显),Z折印(550米后板面折印重),A暗线印(来料暗线印),Z振纹(来料振纹)，未取样 |  |  |  | 31010072 | 小品种钢卷 | 0.75-SPCC |  | 50 | MO002039 | MO002039-001-02-02 | XPZG001 | 小品种钢前处理模板 | 12045 | 2024-07-25 | 2024-08-06 | 5 | 2024-08-08 12:26:40 | 2024-08-08 12:29:08 | 江苏东方九天新能源材料有限公司 |  | 丁振 |  | 1 | 0.75 | 850 | 610 | 1 | DL122407007922 | 泰兴双永：（0.75*610）厚度+0.01/-0.02mm，HV90-110，粗糙度0.7-0.9μM,卷重2-3.5吨 | 1 | H横辊印(来料横条印明显),Z折印(550米后板面折印重),A暗线印(来料暗线印),Z振纹(来料振纹) | 是 | 是 | 1549 | 1
最终平整 | DL122407007921 | DL1224070079 | 东方750平整 | 合格 | 让步接收 | 甲 | 丁振,龚政 | 2870 | 2870 | 1 | 800 | 0.75 | 610 | 泰兴双永：750平整建议用Ra1.2-1.4μm毛化辊，厚度公差：0.73-0.76mm，硬度95-110，粗糙度0.7-0.9μm. | Z振纹(来料振纹),A暗线印(来料暗线印),H横辊印(来料横条印明显) |  |  |  | 31010072 | 小品种钢卷 | 0.75-SPCC |  | 50 | MO002039 | MO002039-001-02-01 | XPZG001 | 小品种钢前处理模板 | 12045 | 2024-07-25 | 2024-08-06 | 5 | 2024-08-08 12:26:40 | 2024-08-08 12:29:08 | 江苏东方九天新能源材料有限公司 |  | 丁振 |  | 1 | 0.75 | 800 | 610 | 1 | DL122407007921 | 泰兴双永：（0.75*610）厚度+0.01/-0.02mm，HV90-110，粗糙度0.7-0.9μM,卷重2-3.5吨 | 1 | Z振纹(来料振纹),A暗线印(来料暗线印),H横辊印(来料横条印明显) | 是 | 是 | 1549 | 1
最终平整 | DL122407007912 | DL1224070079 | 东方750平整 | 其他入库 | 成品退库 | 甲 | 丁振,龚政 | 2870 | 2870 | 1 | 810 | 0.75 | 610 | 泰兴双永：750平整建议用Ra1.2-1.4μm毛化辊，厚度公差：0.73-0.76mm，硬度95-110，粗糙度0.7-0.9μm. | Z振纹(来料振纹，暗线印),Z折印(520米后板面折印重),H横辊印(来料横条印明显)未取样 |  |  |  | 31010072 | 小品种钢卷 | 0.75-SPCC |  | 50 | MO002039 | MO002039-001-01-02 | XPZG001 | 小品种钢前处理模板 | 12045 | 2024-07-25 | 2024-08-06 | 5 | 2024-08-08 12:14:47 | 2024-08-08 12:18:28 | 江苏东方九天新能源材料有限公司 |  | 丁振 |  | 1 | 0.75 | 810 | 610 | 1 | DL122407007912 | 泰兴双永：（0.75*610）厚度+0.01/-0.02mm，HV90-110，粗糙度0.7-0.9μM,卷重2-3.5吨 | 1 | Z振纹(来料振纹，暗线印),Z折印(520米后板面折印重),H横辊印(来料横条印明显) | 是 | 是 | 1549 | 1
最终平整 | DL122407007911 | DL1224070079 | 东方750平整 | 返工 | 返工 | 甲 | 丁振,龚政 | 2660 | 2660 | 1 | 750 | 0.75 | 610 | 泰兴双永：750平整建议用Ra1.2-1.4μm毛化辊，厚度公差：0.73-0.76mm，硬度95-110，粗糙度0.7-0.9μm. | A暗线印(来料暗线印),Z振纹(来料振纹),Y油斑(内100米处大块油斑，亮斑),H横辊印(来料横条印明显)H黑斑(300米处操边大块黑斑3CM左右) |  |  |  | 31010072 | 小品种钢卷 | 0.75-SPCC |  | 50 | MO002039 | MO002039-001-01-01 | XPZG001 | 小品种钢前处理模板 | 12045 | 2024-07-25 | 2024-08-06 | 5 | 2024-08-08 12:14:47 | 2024-08-08 12:18:28 | 江苏东方九天新能源材料有限公司 |  | 丁振 |  | 1 | 0.75 | 750 | 610 | 1 | DL122407007911 | 泰兴双永：（0.75*610）厚度+0.01/-0.02mm，HV90-110，粗糙度0.7-0.9μM,卷重2-3.5吨 | 0 | A暗线印(来料暗线印),Z振纹(来料振纹),Y油斑(内100米处大块油斑，亮斑),H横辊印(来料横条印明显)H黑斑(300米处操边大块黑斑3CM左右) |  |  | 1549 | 1
最终平整 | DL002407001622 | DL0024070016 | 东方850平整 | 合格 | 合格品 | 甲 | 陈俊华,钱琨 | 2950 | 2950 | 1 | 1540 | 0.39 | 630 | 泰兴双永：850平整建议用Ra1.2-1.4μm毛化辊，厚度公差：0.38-0.40mm，硬度95-110HV，粗糙度0.8-1.0μm. | X线条印(下板面10CM处，平后淡),X细划伤(下板面中间，平后淡) | 20100086 | 轧硬 | 0.6*630-SPCC | 31010040 | 小品种钢卷 | 0.39-SPCC |  | 50 | MO001956 | MO001956-001-02-02 | XPZG001 | 小品种钢前处理模板 | 12640 | 2024-07-23 | 2024-08-06 | 5 | 2024-08-08 09:26:43 | 2024-08-08 11:13:24 | 江苏东方九天新能源材料有限公司 |  | 陈俊华 |  | 1 | 0.39 | 1540 | 630 | 1 | DL002407001622 | 泰兴双永（0.39*630）厚度±0.01mm，HV90-110,粗糙度0.8-1.0μM，卷重2-3吨 | 1 | X线条印(下板面10CM处，平后淡),X细划伤(下板面中间，平后淡) | 是 | 是 | 1587 | 1
最终平整 | DL002407001621 | DL0024070016 | 东方850平整 | 合格 | 合格品 | 甲 | 陈俊华,钱琨 | 2760 | 2760 | 1 | 1420 | 0.39 | 630 | 泰兴双永：850平整建议用Ra1.2-1.4μm毛化辊，厚度公差：0.38-0.40mm，硬度95-110HV，粗糙度0.8-1.0μm. | X细划伤(下板面中间，平后淡),X线条印(下板面传10CM处，平后淡) | 20100086 | 轧硬 | 0.6*630-SPCC | 31010040 | 小品种钢卷 | 0.39-SPCC |  | 50 | MO001956 | MO001956-001-02-01 | XPZG001 | 小品种钢前处理模板 | 12640 | 2024-07-23 | 2024-08-06 | 5 | 2024-08-08 09:26:43 | 2024-08-08 11:13:24 | 江苏东方九天新能源材料有限公司 |  | 陈俊华 |  | 1 | 0.39 | 1420 | 630 | 1 | DL002407001621 | 泰兴双永（0.39*630）厚度±0.01mm，HV90-110,粗糙度0.8-1.0μM，卷重2-3吨 | 1 | X细划伤(下板面中间，平后淡),X线条印(下板面传10CM处，平后淡) | 是 | 是 | 1587 | 1
最终脱脂 | JG12240703702 | JG1224070370 | 东方950脱脂1# | 合格 | 合格品 | 甲 | 关莫平,王建军 | 6725 | 6725 | 1 | 12420 | 0.1 | 710 | 脱脂（950-1） |  | 20100028 | 轧硬 | 0.4*710-SPCC | 30210015 | 光亮卷 | 0.1-SPCC |  | 40 | MO001989 | MO001989-016-02 | GLJ002 | 东方光亮卷前处理（0.4轧0.1mm) | 13730 | 2024-07-24 | 2024-08-08 | 5 | 2024-08-08 10:20:42 | 2024-08-08 10:22:14 | 江苏东方九天新能源材料有限公司 |  | 王建军 |  | 1 | 0.1 | 12420 | 710 | 1 | JG12240703702 | 轧0.1，米数控制在24900-25000米，脱脂平均分包 |  |  |  |  | 3274 | 16
最终脱脂 | JG12240703701 | JG1224070370 | 东方950脱脂1# | 合格 | 合格品 | 甲 | 关莫平,王建军 | 6890 | 6890 | 1 | 12750 | 0.1 | 710 | 脱脂（950-1） |  | 20100028 | 轧硬 | 0.4*710-SPCC | 30210015 | 光亮卷 | 0.1-SPCC |  | 40 | MO001989 | MO001989-016-01 | GLJ002 | 东方光亮卷前处理（0.4轧0.1mm) | 13730 | 2024-07-24 | 2024-08-08 | 5 | 2024-08-08 10:20:42 | 2024-08-08 10:22:14 | 江苏东方九天新能源材料有限公司 |  | 王建军 |  | 1 | 0.1 | 12750 | 710 | 1 | JG12240703701 | 轧0.1，米数控制在24900-25000米，脱脂平均分包 |  |  |  |  | 3274 | 16
一次退火 | JG1224080006 | JG1224080006 | 东方8# | 合格 |  | 乙 | 陈国,李楷文,张天圣 | 13400 | 13400 | 1 | 6080 | 0.4 | 710 | 退火 装炉量20T-45T(620℃),装炉量>45T (630℃） |  | 20100028 | 轧硬 | 0.4*710-SPCC | 30210015 | 光亮卷 | 0.1-SPCC |  | 20 | MO002268 | MO002268-007 | GLJ002 | 东方光亮卷前处理（0.4轧0.1mm) | 13425 | 2024-08-02 | 2024-08-16 | 3 | 2024-08-06 01:09:40 | 2024-08-08 09:57:09 | 江苏东方九天新能源材料有限公司 | 275577 | 刘忠于 | 刘忠于 |  | 0.4 | 6080 | 710 | 1 | JG1224080006 | 轧0.1，米数控制在24500-24600米；脱脂平均分包 |  |  | 否 | 否 | 11771 | 7
一次退火 | JG1224070713 | JG1224070713 | 东方8# | 合格 |  | 乙 | 陈国,李楷文,张天圣 | 13365 | 13365 | 1 | 6060 | 0.4 | 710 | 退火 装炉量20T-45T(620℃),装炉量>45T (630℃） |  | 20100028 | 轧硬 | 0.4*710-SPCC | 30210015 | 光亮卷 | 0.1-SPCC |  | 20 | MO002268 | MO002268-005 | GLJ002 | 东方光亮卷前处理（0.4轧0.1mm) | 13395 | 2024-08-02 | 2024-08-16 | 5 | 2024-08-06 01:09:40 | 2024-08-08 09:57:09 | 江苏东方九天新能源材料有限公司 | 275574 | 刘忠于 | 刘忠于 |  | 0.4 | 6060 | 710 | 1 | JG1224070713 | 轧0.1，米数控制在24500-24600米；脱脂平均分包 |  |  | 否 | 否 | 4488 | 5
一次退火 | JG1224080003 | JG1224080003 | 东方8# | 合格 |  | 乙 | 陈国,李楷文,张天圣 | 13415 | 13415 | 1 | 6090 | 0.4 | 710 | 退火 装炉量20T-45T(620℃),装炉量>45T (630℃） |  | 20100028 | 轧硬 | 0.4*710-SPCC | 30210015 | 光亮卷 | 0.1-SPCC |  | 20 | MO002268 | MO002268-004 | GLJ002 | 东方光亮卷前处理（0.4轧0.1mm) | 13430 | 2024-08-02 | 2024-08-16 | 5 | 2024-08-06 01:09:40 | 2024-08-08 09:57:09 | 江苏东方九天新能源材料有限公司 | 275573 | 刘忠于 | 刘忠于 |  | 0.4 | 6090 | 710 | 1 | JG1224080003 | 轧0.1，米数控制在24500-24600米；脱脂平均分包 |  |  | 否 | 否 | 6839 | 4
一次退火 | JG1224080004 | JG1224080004 | 东方8# | 合格 |  | 乙 | 陈国,李楷文,张天圣 | 13420 | 13420 | 1 | 6090 | 0.4 | 710 | 退火 装炉量20T-45T(620℃),装炉量>45T (630℃） |  | 20100028 | 轧硬 | 0.4*710-SPCC | 30210015 | 光亮卷 | 0.1-SPCC |  | 20 | MO002268 | MO002268-003 | GLJ002 | 东方光亮卷前处理（0.4轧0.1mm) | 13440 | 2024-08-02 | 2024-08-16 | 3 | 2024-08-06 01:09:40 | 2024-08-08 09:57:09 | 江苏东方九天新能源材料有限公司 | 275572 | 刘忠于 | 刘忠于 |  | 0.4 | 6090 | 710 | 1 | JG1224080004 | 轧0.1，米数控制在24500-24600米；脱脂平均分包 |  |  | 否 | 否 | 8821 | 3
铬钝化 | JG1224070476 | JG1224070476 | 东方铬钝化750 | 合格 | 让步接收 | 甲 | 周建锋 | 6230 | 6223 | 0.9989 | 13340 | 0.1 | 610 | 0.15镀铬量80-100 | 13190米来料板面花辊印，疑似叠带，13220/13310/13330米横向55/606/606，大小0.34/0.17/0.17，来料板面亮斑点，辊印 |  |  |  | 30110014 | 铬钝化卷 | 0.1-SPCC |  | 10 | MO002427 | MO002427-019 | GDH001 | 铬钝化模板 | 6230 | 2024-08-07 | 2024-08-07 | 5 | 2024-08-08 07:55:41 | 2024-08-08 08:19:06 | 江苏东方九天新能源材料有限公司 | 282860 | 倪兵 |  |  | 0.1 | 13380 | 610 | 1 | JG1224070476 |  | 1 | 13190米来料板面花辊印，疑似叠带，13220/13310/13330米横向55/606/606，大小0.34/0.17/0.17，来料板面亮斑点，辊印 | 是 | 是 | 24 | 19
最终脱脂 | JG12240703692 | JG1224070369 | 东方950脱脂1# | 合格 | 合格品 | 乙 | 何晓健,张东兵 | 6725 | 6725 | 1 | 12420 | 0.1 | 710 | 脱脂（950-1） |  | 20100028 | 轧硬 | 0.4*710-SPCC | 30210015 | 光亮卷 | 0.1-SPCC |  | 40 | MO001989 | MO001989-015-02 | GLJ002 | 东方光亮卷前处理（0.4轧0.1mm) | 13715 | 2024-07-24 | 2024-08-08 | 5 | 2024-08-08 07:45:30 | 2024-08-08 08:17:52 | 江苏东方九天新能源材料有限公司 |  | 何晓健 |  | 1 | 0.1 | 12420 | 710 | 1 | JG12240703692 | 轧0.1，米数控制在24900-25000米，脱脂平均分包 |  |  |  |  | 2939 | 15
最终脱脂 | JG12240703691 | JG1224070369 | 东方950脱脂1# | 合格 | 合格品 | 乙 | 何晓健,张东兵 | 6820 | 6820 | 1 | 12500 | 0.1 | 710 | 脱脂（950-1） |  | 20100028 | 轧硬 | 0.4*710-SPCC | 30210015 | 光亮卷 | 0.1-SPCC |  | 40 | MO001989 | MO001989-015-01 | GLJ002 | 东方光亮卷前处理（0.4轧0.1mm) | 13715 | 2024-07-24 | 2024-08-08 | 5 | 2024-08-08 07:45:30 | 2024-08-08 08:17:52 | 江苏东方九天新能源材料有限公司 |  | 何晓健 |  | 1 | 0.1 | 12500 | 710 | 1 | JG12240703691 | 轧0.1，米数控制在24900-25000米，脱脂平均分包 |  |  |  |  | 2939 | 15
最终冷轧 | JG1224070378 | JG1224070378 | 东方850轧机 | 合格 | 合格品 | 乙 | 杨海鹏 | 13660 | 13610 | 0.9963 | 25188 | 0.1 | 710 | 850轧机普光辊(Ra0.4-0.6μm)轧制0.1mm(0.4-0.25-0.15-0.115-0.1) |  | 20100028 | 轧硬 | 0.4*710-SPCC | 30210015 | 光亮卷 | 0.1-SPCC |  | 30 | MO001989 | MO001989-006 | GLJ002 | 东方光亮卷前处理（0.4轧0.1mm) | 13675 | 2024-07-24 | 2024-08-08 | 5 | 2024-08-08 07:23:54 | 2024-08-08 07:24:52 | 江苏东方九天新能源材料有限公司 | 256312 | 肖勋民 |  |  | 0.4 | 6190 | 710 | 1 | JG1224070378 | 轧0.1，米数控制在24900-25000米，脱脂平均分包 |  |  | 否 | 否 | 3294 | 6
切边 | JG12240703911 | JG1224070391 | 东方分剪6# | 合格 | 合格品 | 乙 | 尹斌斌,张建勇 | 6735 | 3940 | 0.585 | 12500 | 0.1 | 415 | / |  |  |  |  | 30210015 | 光亮卷 | 0.1-SPCC |  | 70 | MO001832 | MO001832-015-01 | GLJ002 | 东方光亮卷前处理（0.4轧0.1mm) | 13775 | 2024-07-19 | 2024-07-19 | 5 | 2024-08-08 07:23:14 | 2024-08-08 07:24:04 | 江苏东方九天新能源材料有限公司 | 250546 | 尹斌斌 |  |  | 0.1 | 12660 | 710 | 1 | JG12240703911 | 轧0.1；米数控制在24800-24900米，脱脂平均分包 | 0 |  |  |  | 4726 | 15
切边 | JG122407040212 | JG1224070402 | 东方分剪6# | 合格 | 合格品 | 乙 | 尹斌斌,张建勇 | 4600 | 2695 | 0.5859 | 8550 | 0.1 | 415 | / |  | 20100028 | 轧硬 | 0.4*710-SPCC | 30210015 | 光亮卷 | 0.1-SPCC |  | 70 | MO001831 | MO001831-015-01-02 | GLJ002 | 东方光亮卷前处理（0.4轧0.1mm) | 13715 | 2024-07-19 | 2024-07-19 | 3 | 2024-08-08 07:22:02 | 2024-08-08 07:23:00 | 江苏东方九天新能源材料有限公司 | 250538 | 尹斌斌 |  |  | 0.1 | 8740 | 710 | 1 | JG122407040212 | 轧0.1；米数控制在25100-25200，脱脂平均分包 | 0 |  |  |  | 15581 | 15
最终冷轧 | DL1224070047 | DL1224070047 | 东方650轧机 | 合格 | 合格品 | 乙 | 刘爱民 | 4520 | 4470 | 0.9889 | 2400 | 0.45 | 533 | 昆山富维:650轧机中间道次普光辊（Ra0.2-0.3μm)轧制，最后一道建议用Ra1.0-1.2μm毛化辊轧至0.45mm（0.6-0.50-0.45）厚度公差：0.448-0.453mm,板面粗糙度控制Ra0.55-0.75μm，转脱脂 | A暗线印(),S色差条印(),Z振纹(),H横辊印(横条印) | 20100067 | 轧硬 | 0.6*533-SPCC | 31010046 | 小品种钢卷 | 0.45-SPCC |  | 20 | MO001946 | MO001946-004 | XPZG001 | 小品种钢前处理模板 | 4525 | 2024-07-23 | 2024-08-02 | 5 | 2024-08-08 07:10:48 | 2024-08-08 07:11:44 | 江苏东方九天新能源材料有限公司 | 255246 | 刘爱民 |  |  | 0.6 | 1800 | 533 | 1 | DL1224070047 | 昆山富维：（0.45*533）厚度公差：+0/-0.012mm，HV80-120,粗糙度0.8-1.0um,光泽度50-150GU(纵向）卷重2-3吨，取A4纸贴打包后贴外面 |  | A暗线印(),S色差条印(),Z振纹(),H横辊印(横条印) | 否 | 否 | 1641 | 4
平整翻包 | DL002407001812 | DL0024070018 | 东方850平整 | 其他入库 | 成品退库 | 乙 | 鞠承,姚学禹 | 850 | 850 | 1 | 920 | 0.203 | 590 | 5330米后翻包涂油转分剪，余下转镍线 | 转分剪 |  |  |  | 20600001 | 镍钝化卷半成品 | 0.203-SPCC |  | 70 | MO001691 | MO001691-001-01-02 | HJDM003 | 东方镍钝化半成品前处理0.203（海金杜门：厚度公差：0.198-0.203mm、硬度：90-100HV,粗糙度：Ra0.5-0.7μm） | 11915 | 2024-07-17 | 2024-07-27 | 3 | 2024-08-08 07:08:41 | 2024-08-08 07:09:31 | 江苏东方九天新能源材料有限公司 |  | 鞠承 |  | 1 | 0.203 | 920 | 590 | 1 | DL002407001812 | 海金杜门:(0.203*590)厚度公差: 0.198-0.203mm、硬度: 90-100HV,粗粕度: Ra0.5-0.7um | 1 |  | 是 | 是 | 5891 | 1
平整翻包 | DL002407001811 | DL0024070018 | 东方850平整 | 合格 | 合格品 | 乙 | 鞠承,姚学禹 | 4870 | 4870 | 1 | 5330 | 0.203 | 590 | 5330米后翻包涂油转分剪，余下转镍线 |  |  |  |  | 20600001 | 镍钝化卷半成品 | 0.203-SPCC |  | 70 | MO001691 | MO001691-001-01-01 | HJDM003 | 东方镍钝化半成品前处理0.203（海金杜门：厚度公差：0.198-0.203mm、硬度：90-100HV,粗糙度：Ra0.5-0.7μm） | 11915 | 2024-07-17 | 2024-07-27 | 3 | 2024-08-08 07:08:41 | 2024-08-08 07:09:30 | 江苏东方九天新能源材料有限公司 |  | 鞠承 |  | 1 | 0.203 | 5330 | 590 | 1 | DL002407001811 | 海金杜门:(0.203*590)厚度公差: 0.198-0.203mm、硬度: 90-100HV,粗粕度: Ra0.5-0.7um | 1 |  | 是 | 是 | 5891 | 1
平整翻包 | DL002407003922 | DL0024070039 | 东方850平整 | 其他入库 | 成品退库 | 乙 | 鞠承,姚学禹 | 430 | 430 | 1 | 500 | 0.203 | 590 | 5680米后翻包涂油转分剪，剩余转镍线 | 转分剪 |  |  |  | 20600001 | 镍钝化卷半成品 | 0.203-SPCC |  | 70 | MO001783 | MO001783-001-02-02 | HJDM003 | 东方镍钝化半成品前处理0.203（海金杜门：厚度公差：0.198-0.203mm、硬度：90-100HV,粗糙度：Ra0.5-0.7μm） | 11795 | 2024-07-19 | 2024-07-27 | 3 | 2024-08-08 07:07:35 | 2024-08-08 07:08:32 | 江苏东方九天新能源材料有限公司 |  | 鞠承 |  | 1 | 0.203 | 500 | 590 | 1 | DL002407003922 | 海金杜门：（0.203*590）厚度公差: 0.198-0.203mm、硬度: 90-100HV,粗粕度: Ra0.5-0.7um | 1 |  | 是 | 是 | 13532 | 1
平整翻包 | DL002407003921 | DL0024070039 | 东方850平整 | 合格 | 合格品 | 乙 | 鞠承,姚学禹 | 5260 | 5260 | 1 | 5680 | 0.203 | 590 | 5680米后翻包涂油转分剪，剩余转镍线 |  |  |  |  | 20600001 | 镍钝化卷半成品 | 0.203-SPCC |  | 70 | MO001783 | MO001783-001-02-01 | HJDM003 | 东方镍钝化半成品前处理0.203（海金杜门：厚度公差：0.198-0.203mm、硬度：90-100HV,粗糙度：Ra0.5-0.7μm） | 11795 | 2024-07-19 | 2024-07-27 | 3 | 2024-08-08 07:07:35 | 2024-08-08 07:08:32 | 江苏东方九天新能源材料有限公司 |  | 鞠承 |  | 1 | 0.203 | 5680 | 590 | 1 | DL002407003921 | 海金杜门：（0.203*590）厚度公差: 0.198-0.203mm、硬度: 90-100HV,粗粕度: Ra0.5-0.7um | 1 |  | 是 | 是 | 13532 | 1
最终平整 | DL122407008222 | DL1224070082 | 东方850平整 | 其他入库 | 成品退库 | 乙 | 鞠承,姚学禹 | 3060 | 3060 | 1 | 910 | 0.69 | 610 | 泰兴双永：850平整建议用Ra1.2-1.4μm毛化辊，厚度公差：0.680-0.700mm，硬度95-110HV，粗糙度0.8-1.0μm. | N粘钢折印(700米后板面拱板折印30-60CM重),Y氧化边(两边),S砂轮印(板面),Y氧化边(两边) |  |  |  | 31010069 | 小品种钢卷 | 0.69-SPCC |  | 50 | MO002152 | MO002152-001-02-02 | XPZG001 | 小品种钢前处理模板 | 12575 | 2024-07-29 | 2024-08-13 | 3 | 2024-08-08 07:00:44 | 2024-08-08 07:07:08 | 江苏东方九天新能源材料有限公司 |  | 鞠承 |  | 1 | 0.69 | 910 | 610 | 1 | DL122407008222 | 泰兴双永(0.69*610)厚度±0.01mm，HV90-110,粗糙度0.8-1.0μM，卷重2-3吨 | 1 | N粘钢折印(700米后板面拱板折印30-60CM重),Y氧化边(两边),S砂轮印(板面),Y氧化边(两边) | 是 | 是 | 3472 | 1
最终平整 | DL122407008221 | DL1224070082 | 东方850平整 | 合格 | 让步接收 | 乙 | 鞠承,姚学禹 | 3160 | 3160 | 1 | 950 | 0.69 | 610 | 泰兴双永：850平整建议用Ra1.2-1.4μm毛化辊，厚度公差：0.680-0.700mm，硬度95-110HV，粗糙度0.8-1.0μm. | 板面偶有细划伤，表面轻微暗线印，板面振纹，50米80米处停机斑，板面轻微横辊印，两边氧化边，板面砂轮印，厚薄公差(0.681-0.694mm) |  |  |  | 31010069 | 小品种钢卷 | 0.69-SPCC |  | 50 | MO002152 | MO002152-001-02-01 | XPZG001 | 小品种钢前处理模板 | 12575 | 2024-07-29 | 2024-08-13 | 3 | 2024-08-08 07:00:44 | 2024-08-08 07:07:08 | 江苏东方九天新能源材料有限公司 |  | 鞠承 |  | 1 | 0.69 | 950 | 610 | 1 | DL122407008221 | 泰兴双永(0.69*610)厚度±0.01mm，HV90-110,粗糙度0.8-1.0μM，卷重2-3吨 | 1 | X细划伤(板面偶有),A暗线印(来料表面轻微),Z振纹(板面),T停机斑(50米80米处),H横辊印(板面轻微),Y氧化边(两边),S砂轮印(板面),H厚薄公差(0.681-0.694) | 是 | 是 | 3472 | 1
最终冷轧 | DL1224070044 | DL1224070044 | 东方650轧机 | 合格 | 合格品 | 乙 | 朱明 | 4520 | 4470 | 0.9889 | 2390 | 0.45 | 533 | 昆山富维:650轧机中间道次普光辊（Ra0.2-0.3μm)轧制，最后一道建议用Ra1.0-1.2μm毛化辊轧至0.45mm（0.6-0.50-0.45）厚度公差：0.448-0.453mm,板面粗糙度控制Ra0.55-0.75μm，转脱脂 | X细划伤(),A暗线印(),S色差条印(),Z振纹(),H横辊印(横条印) | 20100067 | 轧硬 | 0.6*533-SPCC | 31010046 | 小品种钢卷 | 0.45-SPCC |  | 20 | MO001946 | MO001946-003 | XPZG001 | 小品种钢前处理模板 | 4525 | 2024-07-23 | 2024-08-02 | 5 | 2024-08-08 06:25:39 | 2024-08-08 06:27:04 | 江苏东方九天新能源材料有限公司 | 255244 | 朱明 |  |  | 0.6 | 1800 | 533 | 1 | DL1224070044 | 昆山富维：（0.45*533）厚度公差：+0/-0.012mm，HV80-120,粗糙度0.8-1.0um,光泽度50-150GU(纵向）卷重2-3吨，取A4纸贴打包后贴外面 |  | X细划伤(),A暗线印(),S色差条印(),Z振纹(),H横辊印(横条印) | 否 | 否 | 1561 | 3
最终退火 | JG12240703151 | JG1224070315 | 东方20# | 合格 |  | 甲 | 吴双勇,程新华,李龙礼 | 7505 | 7505 | 1 | 12900 | 0.1 | 760 | 退火（590℃） |  | 20100142 | 轧硬 | 0.4*760-SPCC | 30210015 | 光亮卷 | 0.1-SPCC |  | 50 | MO001991 | MO001991-022-01 | GLJ002 | 东方光亮卷前处理（0.4轧0.1mm) | 13490 | 2024-07-24 | 2024-08-15 | 5 | 2024-08-06 10:52:06 | 2024-08-08 06:26:37 | 江苏东方九天新能源材料有限公司 | 256409 | 刘忠于 | 刘忠于 |  | 0.1 | 12900 | 760 | 1 | JG12240703151 | 轧0.1，米数控制在22800-22900米，脱脂分一包9200米。 |  |  |  |  | 4771 | 22
最终退火 | JG12240703252 | JG1224070325 | 东方20# | 合格 |  | 甲 | 吴双勇,程新华,李龙礼 | 3020 | 3020 | 1 | 5300 | 0.1 | 760 | 退火（590℃） |  | 20100142 | 轧硬 | 0.4*760-SPCC | 30210015 | 光亮卷 | 0.1-SPCC |  | 50 | MO001991 | MO001991-012-02 | GLJ002 | 东方光亮卷前处理（0.4轧0.1mm) | 13540 | 2024-07-24 | 2024-08-15 | 3 | 2024-08-06 10:52:06 | 2024-08-08 06:26:37 | 江苏东方九天新能源材料有限公司 | 256391 | 刘忠于 | 刘忠于 |  | 0.1 | 5300 | 760 | 1 | JG12240703252 | 轧0.1，米数控制在22800-22900米，脱脂分一包9200米。 |  |  |  |  | 13873 | 12
最终退火 | JG122407032512 | JG1224070325 | 东方20# | 合格 |  | 甲 | 吴双勇,程新华,李龙礼 | 3815 | 3815 | 1 | 6500 | 0.1 | 760 | 退火（590℃） |  | 20100142 | 轧硬 | 0.4*760-SPCC | 30210015 | 光亮卷 | 0.1-SPCC |  | 50 | MO001991 | MO001991-012-01-02 | GLJ002 | 东方光亮卷前处理（0.4轧0.1mm) | 13540 | 2024-07-24 | 2024-08-15 | 3 | 2024-08-06 10:52:06 | 2024-08-08 06:26:37 | 江苏东方九天新能源材料有限公司 | 256391 | 刘忠于 | 刘忠于 |  | 0.1 | 6500 | 760 | 1 | JG122407032512 | 轧0.1，米数控制在22800-22900米，脱脂分一包9200米。 |  |  |  |  | 13873 | 12
最终退火 | DL00240700252 | DL0024070025 | 东方20# | 合格 |  | 甲 | 吴双勇,程新华,李龙礼 | 5825 | 5825 | 1 | 8350 | 0.15 | 610 | 昆山泰德通：退火(590℃)、转850平整 |  | 20100082 | 轧硬 | 0.6*610-SPCC | 20600016 | 镍钝化卷半成品 | 0.15-SPCC |  | 50 | MO001710 | MO001710-001-02 | XPZG001 | 小品种钢前处理模板 | 12165 | 2024-07-17 | 2024-07-27 | 5 | 2024-08-06 10:52:06 | 2024-08-08 06:26:37 | 江苏东方九天新能源材料有限公司 | 245919 | 刘忠于 | 刘忠于 |  | 0.15 | 8350 | 610 | 1 | DL00240700252 | 昆山泰德通：（0.15*610）厚度±0.005，硬度HV90-110,粗糙度按照新工艺试制要求生产 |  |  |  |  | 15006 | 1
最终退火 | DL00240700251 | DL0024070025 | 东方20# | 合格 |  | 甲 | 吴双勇,程新华,李龙礼 | 5955 | 5955 | 1 | 8460 | 0.15 | 610 | 昆山泰德通：退火(590℃)、转850平整 |  | 20100082 | 轧硬 | 0.6*610-SPCC | 20600016 | 镍钝化卷半成品 | 0.15-SPCC |  | 50 | MO001710 | MO001710-001-01 | XPZG001 | 小品种钢前处理模板 | 12165 | 2024-07-17 | 2024-07-27 | 5 | 2024-08-06 10:52:06 | 2024-08-08 06:26:37 | 江苏东方九天新能源材料有限公司 | 245919 | 刘忠于 | 刘忠于 |  | 0.15 | 8460 | 610 | 1 | DL00240700251 | 昆山泰德通：（0.15*610）厚度±0.005，硬度HV90-110,粗糙度按照新工艺试制要求生产 |  |  |  |  | 15006 | 1
最终脱脂 | JG12240703732 | JG1224070373 | 东方950脱脂1# | 合格 | 合格品 | 乙 | 何晓健,张东兵 | 6700 | 6700 | 1 | 12450 | 0.1 | 710 | 脱脂（950-1） |  | 20100028 | 轧硬 | 0.4*710-SPCC | 30210015 | 光亮卷 | 0.1-SPCC |  | 40 | MO001832 | MO001832-009-02 | GLJ002 | 东方光亮卷前处理（0.4轧0.1mm) | 13530 | 2024-07-19 | 2024-07-19 | 5 | 2024-08-08 06:14:28 | 2024-08-08 06:15:28 | 江苏东方九天新能源材料有限公司 |  | 何晓健 |  | 1 | 0.1 | 12450 | 710 | 1 | JG12240703732 | 轧0.1；米数控制在24800-24900米，脱脂平均分包 |  |  |  |  | 5961 | 9
最终脱脂 | JG12240703731 | JG1224070373 | 东方950脱脂1# | 合格 | 合格品 | 乙 | 何晓健,张东兵 | 6735 | 6735 | 1 | 12500 | 0.1 | 710 | 脱脂（950-1） |  | 20100028 | 轧硬 | 0.4*710-SPCC | 30210015 | 光亮卷 | 0.1-SPCC |  | 40 | MO001832 | MO001832-009-01 | GLJ002 | 东方光亮卷前处理（0.4轧0.1mm) | 13530 | 2024-07-19 | 2024-07-19 | 5 | 2024-08-08 06:14:28 | 2024-08-08 06:15:28 | 江苏东方九天新能源材料有限公司 |  | 何晓健 |  | 1 | 0.1 | 12500 | 710 | 1 | JG12240703731 | 轧0.1；米数控制在24800-24900米，脱脂平均分包 |  |  |  |  | 5961 | 9
最终冷轧 | DL1224070069 | DL1224070069 | 东方650轧机 | 合格 | 合格品 | 乙 | 刘爱民 | 4480 | 4430 | 0.9888 | 2380 | 0.45 | 533 | 昆山富维:650轧机中间道次普光辊（Ra0.2-0.3μm)轧制，最后一道建议用Ra1.0-1.2μm毛化辊轧至0.45mm（0.6-0.50-0.45）厚度公差：0.448-0.453mm,板面粗糙度控制Ra0.55-0.75μm，转脱脂 | A暗线印(),S色差条印(),Z振纹(),H横辊印(横条印) | 20100067 | 轧硬 | 0.6*533-SPCC | 31010046 | 小品种钢卷 | 0.45-SPCC |  | 20 | MO001946 | MO001946-002 | XPZG001 | 小品种钢前处理模板 | 4490 | 2024-07-23 | 2024-08-02 | 5 | 2024-08-08 05:29:17 | 2024-08-08 05:30:09 | 江苏东方九天新能源材料有限公司 | 255243 | 刘爱民 |  |  | 0.6 | 1800 | 533 | 1 | DL1224070069 | 昆山富维：（0.45*533）厚度公差：+0/-0.012mm，HV80-120,粗糙度0.8-1.0um,光泽度50-150GU(纵向）卷重2-3吨，取A4纸贴打包后贴外面 |  | A暗线印(),S色差条印(),Z振纹(),H横辊印(横条印) | 否 | 否 | 1516 | 2
最终平整 | DL002407001612 | DL0024070016 | 东方850平整 | 合格 | 合格品 | 乙 | 鞠承,姚学禹 | 3130 | 3130 | 1 | 1600 | 0.39 | 630 | 泰兴双永：850平整建议用Ra1.2-1.4μm毛化辊，厚度公差：0.38-0.40mm，硬度95-110HV，粗糙度0.8-1.0μm. | A暗线印(来料表面轻微暗),Z振纹(板面),S砂轮印(板面) | 20100086 | 轧硬 | 0.6*630-SPCC | 31010040 | 小品种钢卷 | 0.39-SPCC |  | 50 | MO001956 | MO001956-001-01-02 | XPZG001 | 小品种钢前处理模板 | 12640 | 2024-07-23 | 2024-08-06 | 5 | 2024-08-08 03:40:56 | 2024-08-08 05:04:28 | 江苏东方九天新能源材料有限公司 |  | 鞠承 |  | 1 | 0.39 | 1600 | 630 | 1 | DL002407001612 | 泰兴双永（0.39*630）厚度±0.01mm，HV90-110,粗糙度0.8-1.0μM，卷重2-3吨 | 1 | A暗线印(来料表面轻微暗),Z振纹(板面),S砂轮印(板面) | 是 | 是 | 1587 | 1
最终平整 | DL002407001611 | DL0024070016 | 东方850平整 | 合格 | 合格品 | 乙 | 鞠承,姚学禹 | 3010 | 3010 | 1 | 1550 | 0.39 | 630 | 泰兴双永：850平整建议用Ra1.2-1.4μm毛化辊，厚度公差：0.38-0.40mm，硬度95-110HV，粗糙度0.8-1.0μm. | S砂轮印(板面),Y氧化边(两边),A暗线印(来料表面轻微暗) | 20100086 | 轧硬 | 0.6*630-SPCC | 31010040 | 小品种钢卷 | 0.39-SPCC |  | 50 | MO001956 | MO001956-001-01-01 | XPZG001 | 小品种钢前处理模板 | 12640 | 2024-07-23 | 2024-08-06 | 5 | 2024-08-08 03:40:56 | 2024-08-08 05:04:28 | 江苏东方九天新能源材料有限公司 |  | 鞠承 |  | 1 | 0.39 | 1550 | 630 | 1 | DL002407001611 | 泰兴双永（0.39*630）厚度±0.01mm，HV90-110,粗糙度0.8-1.0μM，卷重2-3吨 | 1 | S砂轮印(板面),Y氧化边(两边),A暗线印(来料表面轻微暗) | 是 | 是 | 1587 | 1
最终冷轧 | DL1224070066 | DL1224070066 | 东方650轧机 | 合格 | 合格品 | 乙 | 朱明 | 4470 | 4420 | 0.9888 | 2350 | 0.45 | 533 | 昆山富维:650轧机中间道次普光辊（Ra0.2-0.3μm)轧制，最后一道建议用Ra1.0-1.2μm毛化辊轧至0.45mm（0.6-0.50-0.45）厚度公差：0.448-0.453mm,板面粗糙度控制Ra0.55-0.75μm，转脱脂 | A暗线印(),S色差条印(),Z振纹(),H横辊印(横条印) | 20100067 | 轧硬 | 0.6*533-SPCC | 31010046 | 小品种钢卷 | 0.45-SPCC |  | 20 | MO001946 | MO001946-001 | XPZG001 | 小品种钢前处理模板 | 4480 | 2024-07-23 | 2024-08-02 | 3 | 2024-08-08 04:28:34 | 2024-08-08 04:29:38 | 江苏东方九天新能源材料有限公司 | 255242 | 朱明 |  |  | 0.6 | 1790 | 533 | 1 | DL1224070066 | 昆山富维：（0.45*533）厚度公差：+0/-0.012mm，HV80-120,粗糙度0.8-1.0um,光泽度50-150GU(纵向）卷重2-3吨，取A4纸贴打包后贴外面 |  | A暗线印(),S色差条印(),Z振纹(),H横辊印(横条印) | 否 | 否 |  | 1
最终脱脂 | DL12240700812 | DL1224070081 | 东方950脱脂1# | 合格 | 合格品 | 乙 | 何晓健,张东兵 | 6730 | 6510 | 0.9673 | 2010 | 0.67 | 610 | 昆山宝必达：脱脂（单位张力3.8）、转退火 |  | 20100130 | 轧硬 | 1.2*610-SPCC | 31010082 | 小品种钢卷 | 0.67-SPCC |  | 30 | MO002036 | MO002036-001-02 | XPZG001 | 小品种钢前处理模板 | 12560 | 2024-07-25 | 2024-08-04 | 5 | 2024-08-08 04:15:37 | 2024-08-08 04:16:01 | 江苏东方九天新能源材料有限公司 | 258876 | 何晓健 |  |  | 0.67 | 2100 | 610 | 1 | DL12240700812 | 昆山宝必达：（0.67*610）厚度±0.01mm，HV85-105,粗糙度0.5-0.8μM，卷重2-3吨 |  |  |  |  | 1102 | 1
最终脱脂 | DL1224070071 | DL1224070071 | 东方950脱脂1# | 合格 | 合格品 | 乙 | 何晓健,张东兵 | 5930 | 5755 | 0.9705 | 1900 | 0.675 | 565 | 昆山富维：脱脂（单位张力3.7）、转退火 |  | 20100125 | 轧硬 | 1.2*565-SPCC | 31010091 | 小品种钢卷 | 0.675-SPCC |  | 30 | MO001952 | MO001952-001 | XPZG001 | 小品种钢前处理模板 | 5995 | 2024-07-23 | 2024-08-04 | 5 | 2024-08-08 03:42:01 | 2024-08-08 03:42:21 | 江苏东方九天新能源材料有限公司 | 255276 | 何晓健 |  |  | 0.675 | 1930 | 565 | 1 | DL1224070071 | 昆山富维：（0.675*565）厚度公差：+/-0.008mm，HV80-110,粗糙度0.5-0.7um,卷重2-3吨，取A4纸贴打包后贴外面 |  |  | 否 | 否 | 3208 | 1
最终冷轧 | JG1224070369 | JG1224070369 | 东方850轧机 | 合格 | 合格品 | 乙 | 肖勋民 | 13690 | 13660 | 0.9978 | 24910 | 0.1 | 710 | 850轧机普光辊(Ra0.4-0.6μm)轧制0.1mm(0.4-0.25-0.15-0.115-0.1) |  | 20100028 | 轧硬 | 0.4*710-SPCC | 30210015 | 光亮卷 | 0.1-SPCC |  | 30 | MO001989 | MO001989-015 | GLJ002 | 东方光亮卷前处理（0.4轧0.1mm) | 13715 | 2024-07-24 | 2024-08-08 | 5 | 2024-08-08 02:46:13 | 2024-08-08 03:42:13 | 江苏东方九天新能源材料有限公司 | 256335 | 肖勋民 |  |  | 0.4 | 6200 | 710 | 1 | JG1224070369 | 轧0.1，米数控制在24900-25000米，脱脂平均分包 |  |  | 否 | 否 | 2939 | 15
最终平整 | DL002407001712 | DL0024070017 | 东方850平整 | 合格 | 让步接收 | 乙 | 鞠承,姚学禹 | 3020 | 3020 | 1 | 1590 | 0.38 | 630 | 泰兴双永:850平整建议用Ra1.2-1.4μm毛化辊，厚度公差：0.37-0.39mm，硬度95-110HV，粗糙度Ra0.8-1.0μm | 两边氧化边，板面白斑 |  |  |  | 31010039 | 小品种钢卷 | 0.38-SPCC |  | 50 | MO001998 | MO001998-001-01-02 | XPZG001 | 小品种钢前处理模板 | 12720 | 2024-07-24 | 2024-08-08 | 5 | 2024-08-08 02:42:31 | 2024-08-08 03:40:45 | 江苏东方九天新能源材料有限公司 |  | 鞠承 |  | 1 | 0.38 | 1590 | 630 | 1 | DL002407001712 | 泰兴双永：（0.38*630）厚度±0.01mm，HV90-110,粗糙度0.8-1.0μM，卷重2-3吨 | 1 | Y氧化边(两边),B白斑(板面) | 是 | 是 | 1548 | 1
最终平整 | DL002407001711 | DL0024070017 | 东方850平整 | 合格 | 让步接收 | 乙 | 鞠承,姚学禹 | 3040 | 3040 | 1 | 1600 | 0.38 | 630 | 泰兴双永:850平整建议用Ra1.2-1.4μm毛化辊，厚度公差：0.37-0.39mm，硬度95-110HV，粗糙度Ra0.8-1.0μm | 表面轻微暗线印，板面振纹，50米处轻微停机斑，内60米传偶有1-2CM黑斑，两边氧化边 |  |  |  | 31010039 | 小品种钢卷 | 0.38-SPCC |  | 50 | MO001998 | MO001998-001-01-01 | XPZG001 | 小品种钢前处理模板 | 12720 | 2024-07-24 | 2024-08-08 | 5 | 2024-08-08 02:42:31 | 2024-08-08 03:40:45 | 江苏东方九天新能源材料有限公司 |  | 鞠承 |  | 1 | 0.38 | 1600 | 630 | 1 | DL002407001711 | 泰兴双永：（0.38*630）厚度±0.01mm，HV90-110,粗糙度0.8-1.0μM，卷重2-3吨 | 1 | A暗线印(来料表面轻微暗),Z振纹(板面),T停机斑(50米处轻微),H黑斑(内60米传偶有1-2CM黑斑),Y氧化边(两边) | 是 | 是 | 1548 | 1
最终脱脂 | DL1224070072 | DL1224070072 | 东方950脱脂1# | 合格 | 合格品 | 乙 | 何晓健,张东兵 | 5930 | 5700 | 0.9612 | 1900 | 0.675 | 565 | 昆山富维：脱脂（单位张力3.7）、转退火 |  | 20100125 | 轧硬 | 1.2*565-SPCC | 31010091 | 小品种钢卷 | 0.675-SPCC |  | 30 | MO001952 | MO001952-002 | XPZG001 | 小品种钢前处理模板 | 5995 | 2024-07-23 | 2024-08-04 | 5 | 2024-08-08 03:07:30 | 2024-08-08 03:07:52 | 江苏东方九天新能源材料有限公司 | 255277 | 何晓健 |  |  | 0.675 | 1900 | 565 | 1 | DL1224070072 | 昆山富维：（0.675*565）厚度公差：+/-0.008mm，HV80-110,粗糙度0.5-0.7um,卷重2-3吨，取A4纸贴打包后贴外面 |  |  | 否 | 否 | 3201 | 2
最终平整 | DL002407004222 | DL0024070042 | 东方850平整 | 合格 | 让步接收 | 乙 | 鞠承,姚学禹 | 2780 | 2780 | 1 | 1420 | 0.39 | 630 | 泰兴双永：850平整建议用Ra1.2-1.4μm毛化辊，厚度公差：0.38-0.40mm，硬度95-110HV，粗糙度0.8-1.0μm | 两边氧化边，板面振纹，表面轻微暗线印 | 20100086 | 轧硬 | 0.6*630-SPCC | 31010040 | 小品种钢卷 | 0.39-SPCC |  | 50 | MO002050 | MO002050-001-02-02 | XPZG001 | 小品种钢前处理模板 | 12675 | 2024-07-25 | 2024-08-09 | 5 | 2024-08-08 01:51:20 | 2024-08-08 02:42:20 | 江苏东方九天新能源材料有限公司 |  | 鞠承 |  | 1 | 0.39 | 1420 | 630 | 1 | DL002407004222 | 泰兴双永：（0.39*630）厚度±0.01mm，HV90-110,粗糙度0.8-1.0μM，卷重2-3吨 | 1 | Y氧化边(两边),Z振纹(板面),A暗线印(来料表面轻微暗) | 是 | 是 | 1388 | 1
最终平整 | DL002407004221 | DL0024070042 | 东方850平整 | 合格 | 让步接收 | 乙 | 鞠承,姚学禹 | 2820 | 2820 | 1 | 1450 | 0.39 | 630 | 泰兴双永：850平整建议用Ra1.2-1.4μm毛化辊，厚度公差：0.38-0.40mm，硬度95-110HV，粗糙度0.8-1.0μm | 板面振纹，两边氧化边，表面轻微暗线印 | 20100086 | 轧硬 | 0.6*630-SPCC | 31010040 | 小品种钢卷 | 0.39-SPCC |  | 50 | MO002050 | MO002050-001-02-01 | XPZG001 | 小品种钢前处理模板 | 12675 | 2024-07-25 | 2024-08-09 | 5 | 2024-08-08 01:51:20 | 2024-08-08 02:42:20 | 江苏东方九天新能源材料有限公司 |  | 鞠承 |  | 1 | 0.39 | 1450 | 630 | 1 | DL002407004221 | 泰兴双永：（0.39*630）厚度±0.01mm，HV90-110,粗糙度0.8-1.0μM，卷重2-3吨 | 1 | Z振纹(板面),Y氧化边(两边)A暗线印(来料表面轻微暗) | 是 | 是 | 1388 | 1
最终脱脂 | DL1224070074 | DL1224070074 | 东方950脱脂1# | 合格 | 合格品 | 乙 | 何晓健,张东兵 | 5830 | 5530 | 0.9485 | 1850 | 0.675 | 565 | 昆山富维：脱脂（单位张力3.7）、转退火 |  | 20100125 | 轧硬 | 1.2*565-SPCC | 31010091 | 小品种钢卷 | 0.675-SPCC |  | 30 | MO001952 | MO001952-004 | XPZG001 | 小品种钢前处理模板 | 5890 | 2024-07-23 | 2024-08-04 | 5 | 2024-08-08 02:35:34 | 2024-08-08 02:35:54 | 江苏东方九天新能源材料有限公司 | 255279 | 何晓健 |  |  | 0.675 | 1850 | 565 | 1 | DL1224070074 | 昆山富维：（0.675*565）厚度公差：+/-0.008mm，HV80-110,粗糙度0.5-0.7um,卷重2-3吨，取A4纸贴打包后贴外面 |  |  | 否 | 否 | 1655 | 4
最终退火 | JG12240703162 | JG1224070316 | 东方20# | 合格 |  | 乙 | 陈国,李楷文,张天圣 | 5815 | 5815 | 1 | 10100 | 0.1 | 760 | 退火（590℃） |  | 20100142 | 轧硬 | 0.4*760-SPCC | 30210015 | 光亮卷 | 0.1-SPCC |  | 50 | MO001991 | MO001991-020-02 | GLJ002 | 东方光亮卷前处理（0.4轧0.1mm) | 13500 | 2024-07-24 | 2024-08-15 | 5 | 2024-08-06 04:09:46 | 2024-08-08 02:12:32 | 江苏东方九天新能源材料有限公司 | 256399 | 刘忠于 | 刘忠于 |  | 0.1 | 10100 | 760 | 1 | JG12240703162 | 轧0.1，米数控制在22800-22900米，脱脂分一包9200米。 |  |  |  |  | 5350 | 20
最终退火 | JG12240703161 | JG1224070316 | 东方20# | 合格 |  | 乙 | 陈国,李楷文,张天圣 | 7575 | 7575 | 1 | 13100 | 0.1 | 760 | 退火（590℃） |  | 20100142 | 轧硬 | 0.4*760-SPCC | 30210015 | 光亮卷 | 0.1-SPCC |  | 50 | MO001991 | MO001991-020-01 | GLJ002 | 东方光亮卷前处理（0.4轧0.1mm) | 13500 | 2024-07-24 | 2024-08-15 | 5 | 2024-08-06 04:09:46 | 2024-08-08 02:12:32 | 江苏东方九天新能源材料有限公司 | 256399 | 刘忠于 | 刘忠于 |  | 0.1 | 13100 | 760 | 1 | JG12240703161 | 轧0.1，米数控制在22800-22900米，脱脂分一包9200米。 |  |  |  |  | 5350 | 20
最终退火 | JG12240703262 | JG1224070326 | 东方20# | 合格 |  | 乙 | 陈国,李楷文,张天圣 | 5895 | 5895 | 1 | 10250 | 0.1 | 760 | 退火（590℃） |  | 20100142 | 轧硬 | 0.4*760-SPCC | 30210015 | 光亮卷 | 0.1-SPCC |  | 50 | MO001991 | MO001991-014-02 | GLJ002 | 东方光亮卷前处理（0.4轧0.1mm) | 13560 | 2024-07-24 | 2024-08-15 | 5 | 2024-08-06 04:09:46 | 2024-08-08 02:12:32 | 江苏东方九天新能源材料有限公司 | 256393 | 刘忠于 | 刘忠于 |  | 0.1 | 10250 | 760 | 1 | JG12240703262 | 轧0.1，米数控制在22800-22900米，脱脂分一包9200米。 |  |  |  |  | 4593 | 14
最终退火 | JG12240703261 | JG1224070326 | 东方20# | 合格 |  | 乙 | 陈国,李楷文,张天圣 | 7485 | 7485 | 1 | 13000 | 0.1 | 760 | 退火（590℃） |  | 20100142 | 轧硬 | 0.4*760-SPCC | 30210015 | 光亮卷 | 0.1-SPCC |  | 50 | MO001991 | MO001991-014-01 | GLJ002 | 东方光亮卷前处理（0.4轧0.1mm) | 13560 | 2024-07-24 | 2024-08-15 | 5 | 2024-08-06 04:09:46 | 2024-08-08 02:12:32 | 江苏东方九天新能源材料有限公司 | 256393 | 刘忠于 | 刘忠于 |  | 0.1 | 13000 | 760 | 1 | JG12240703261 | 轧0.1，米数控制在22800-22900米，脱脂分一包9200米。 |  |  |  |  | 4593 | 14
最终退火 | DL00240700421 | DL0024070042 | 东方20# | 合格 |  | 乙 | 陈国,李楷文,张天圣 | 6575 | 6575 | 1 | 3350 | 0.39 | 630 | 泰兴双永：退火（620℃），转850平整 |  | 20100086 | 轧硬 | 0.6*630-SPCC | 31010040 | 小品种钢卷 | 0.39-SPCC |  | 40 | MO002050 | MO002050-001-01 | XPZG001 | 小品种钢前处理模板 | 12675 | 2024-07-25 | 2024-08-09 | 5 | 2024-08-06 05:59:07 | 2024-08-08 02:12:16 | 江苏东方九天新能源材料有限公司 | 259543 | 刘忠于 | 刘忠于 |  | 0.39 | 3350 | 630 | 1 | DL00240700421 | 泰兴双永：（0.39*630）厚度±0.01mm，HV90-110,粗糙度0.8-1.0μM，卷重2-3吨 |  |  |  |  | 1388 | 1
最终退火 | DL00240700132 | DL0024070013 | 东方20# | 合格 |  | 乙 | 陈国,李楷文,张天圣 | 6140 | 6140 | 1 | 2900 | 0.43 | 630 | 泰兴双永:退火（620℃），转850平整 |  | 20100086 | 轧硬 | 0.6*630-SPCC | 31010044 | 小品种钢卷 | 0.43-SPCC |  | 40 | MO001996 | MO001996-001-02 | XPZG001 | 小品种钢前处理模板 | 12570 | 2024-07-24 | 2024-08-08 | 5 | 2024-08-06 05:59:07 | 2024-08-08 02:12:16 | 江苏东方九天新能源材料有限公司 | 256449 | 刘忠于 | 刘忠于 |  | 0.43 | 2900 | 630 | 1 | DL00240700132 | 泰兴双永：（0.43*630）厚度±0.01mm，HV90-110,粗糙度0.8-1.0μM，卷重2-3吨 |  |  |  |  | 1380 | 1
最终退火 | DL00240700122 | DL0024070012 | 东方20# | 合格 |  | 乙 | 陈国,李楷文,张天圣 | 6135 | 6135 | 1 | 2800 | 0.44 | 630 | 泰兴双永:退火（620℃），转850平整 |  | 20100086 | 轧硬 | 0.6*630-SPCC | 31010045 | 小品种钢卷 | 0.44-SPCC |  | 40 | MO001955 | MO001955-001-02 | XPZG001 | 小品种钢前处理模板 | 12585 | 2024-07-23 | 2024-08-06 | 5 | 2024-08-06 05:59:07 | 2024-08-08 02:12:16 | 江苏东方九天新能源材料有限公司 | 255324 | 刘忠于 | 刘忠于 |  | 0.44 | 2800 | 630 | 1 | DL00240700122 | 泰兴双永（0.44*630）厚度±0.01mm，HV90-110,粗糙度0.8-1.0μM，卷重2-3吨 |  |  |  |  | 1452 | 1
最终退火 | DL00240700121 | DL0024070012 | 东方20# | 合格 |  | 乙 | 陈国,李楷文,张天圣 | 6170 | 6170 | 1 | 2800 | 0.44 | 630 | 泰兴双永:退火（620℃），转850平整 |  | 20100086 | 轧硬 | 0.6*630-SPCC | 31010045 | 小品种钢卷 | 0.44-SPCC |  | 40 | MO001955 | MO001955-001-01 | XPZG001 | 小品种钢前处理模板 | 12585 | 2024-07-23 | 2024-08-06 | 5 | 2024-08-06 05:59:07 | 2024-08-08 02:12:16 | 江苏东方九天新能源材料有限公司 | 255324 | 刘忠于 | 刘忠于 |  | 0.44 | 2800 | 630 | 1 | DL00240700121 | 泰兴双永（0.44*630）厚度±0.01mm，HV90-110,粗糙度0.8-1.0μM，卷重2-3吨 |  |  |  |  | 1452 | 1
最终退火 | JG12240703172 | JG1224070317 | 东方20# | 合格 |  | 甲 | 程新华,李龙礼,吴双勇 | 6340 | 6340 | 1 | 11000 | 0.1 | 760 | 退火（590℃） |  | 20100142 | 轧硬 | 0.4*760-SPCC | 30210015 | 光亮卷 | 0.1-SPCC |  | 50 | MO001991 | MO001991-018-02 | GLJ002 | 东方光亮卷前处理（0.4轧0.1mm) | 13440 | 2024-07-24 | 2024-08-15 | 5 | 2024-08-05 13:38:02 | 2024-08-08 02:12:00 | 江苏东方九天新能源材料有限公司 | 256397 | 刘忠于 | 刘忠于 |  | 0.1 | 11000 | 760 | 1 | JG12240703172 | 轧0.1，米数控制在22800-22900米，脱脂分一包9200米。 |  |  |  |  | 4040 | 18
最终退火 | JG12240703171 | JG1224070317 | 东方20# | 合格 |  | 甲 | 程新华,李龙礼,吴双勇 | 6310 | 6310 | 1 | 11000 | 0.1 | 760 | 退火（590℃） |  | 20100142 | 轧硬 | 0.4*760-SPCC | 30210015 | 光亮卷 | 0.1-SPCC |  | 50 | MO001991 | MO001991-018-01 | GLJ002 | 东方光亮卷前处理（0.4轧0.1mm) | 13440 | 2024-07-24 | 2024-08-15 | 5 | 2024-08-05 13:38:02 | 2024-08-08 02:12:00 | 江苏东方九天新能源材料有限公司 | 256397 | 刘忠于 | 刘忠于 |  | 0.1 | 11000 | 760 | 1 | JG12240703171 | 轧0.1，米数控制在22800-22900米，脱脂分一包9200米。 |  |  |  |  | 4040 | 18
最终退火 | JG12240703292 | JG1224070329 | 东方20# | 合格 |  | 甲 | 程新华,李龙礼,吴双勇 | 6160 | 6160 | 1 | 10700 | 0.1 | 760 | 退火（590℃） |  | 20100142 | 轧硬 | 0.4*760-SPCC | 30210015 | 光亮卷 | 0.1-SPCC |  | 50 | MO001991 | MO001991-007-02 | GLJ002 | 东方光亮卷前处理（0.4轧0.1mm) | 13330 | 2024-07-24 | 2024-08-15 | 5 | 2024-08-05 13:38:02 | 2024-08-08 02:12:00 | 江苏东方九天新能源材料有限公司 | 256386 | 刘忠于 | 刘忠于 |  | 0.1 | 10700 | 760 | 1 | JG12240703292 | 轧0.1，米数控制在22800-22900米，脱脂分一包9200米。 |  |  |  |  | 3904 | 7
最终退火 | JG12240703291 | JG1224070329 | 东方20# | 合格 |  | 甲 | 程新华,李龙礼,吴双勇 | 7020 | 7020 | 1 | 12200 | 0.1 | 760 | 退火（590℃） |  | 20100142 | 轧硬 | 0.4*760-SPCC | 30210015 | 光亮卷 | 0.1-SPCC |  | 50 | MO001991 | MO001991-007-01 | GLJ002 | 东方光亮卷前处理（0.4轧0.1mm) | 13330 | 2024-07-24 | 2024-08-15 | 5 | 2024-08-05 13:38:02 | 2024-08-08 02:12:00 | 江苏东方九天新能源材料有限公司 | 256386 | 刘忠于 | 刘忠于 |  | 0.1 | 12200 | 760 | 1 | JG12240703291 | 轧0.1，米数控制在22800-22900米，脱脂分一包9200米。 |  |  |  |  | 3904 | 7
最终脱脂 | DL1224070073 | DL1224070073 | 东方950脱脂1# | 合格 | 合格品 | 乙 | 何晓健,张东兵 | 5840 | 5700 | 0.976 | 1900 | 0.675 | 565 | 昆山富维：脱脂（单位张力3.7）、转退火 |  | 20100125 | 轧硬 | 1.2*565-SPCC | 31010091 | 小品种钢卷 | 0.675-SPCC |  | 30 | MO001952 | MO001952-003 | XPZG001 | 小品种钢前处理模板 | 5900 | 2024-07-23 | 2024-08-04 | 5 | 2024-08-08 01:57:03 | 2024-08-08 01:57:23 | 江苏东方九天新能源材料有限公司 | 255278 | 何晓健 |  |  | 0.675 | 1900 | 565 | 1 | DL1224070073 | 昆山富维：（0.675*565）厚度公差：+/-0.008mm，HV80-110,粗糙度0.5-0.7um,卷重2-3吨，取A4纸贴打包后贴外面 |  |  | 否 | 否 | 2283 | 3
最终平整 | DL002407003812 | DL0024070038 | 东方850平整 | 合格 | 让步接收 | 乙 | 鞠承,姚学禹 | 2860 | 2860 | 1 | 2360 | 0.24 | 630 | 泰兴双永:850平整建议用Ra1.2-1.4μm的毛化辊平整，厚度公差：0.230-0.250mm，硬度95-110HV，粗糙度0.8-1.0μm | 两边氧化边，板面白斑，厚薄公差(0.248-0.251mm)，板面振纹 |  |  |  | 31010023 | 小品种钢卷 | 0.24-SPCC |  | 50 | MO002000 | MO002000-001-01-02 | XPZG001 | 小品种钢前处理模板 | 12370 | 2024-07-24 | 2024-08-08 | 5 | 2024-08-08 00:26:50 | 2024-08-08 01:51:10 | 江苏东方九天新能源材料有限公司 |  | 鞠承 |  | 1 | 0.24 | 2360 | 630 | 1 | DL002407003812 | 泰兴双永：（0.24*630）厚度±0.01mm，HV90-110,粗糙度0.8-1.0μM，卷重2-3吨 | 1 | Y氧化边(两边),B白斑(板面),H厚薄公差(0.248-0.251),Z振纹(板面) | 是 | 是 | 1370 | 1
最终平整 | DL002407003811 | DL0024070038 | 东方850平整 | 合格 | 让步接收 | 乙 | 鞠承,姚学禹 | 3020 | 3020 | 1 | 2500 | 0.24 | 630 | 泰兴双永:850平整建议用Ra1.2-1.4μm的毛化辊平整，厚度公差：0.230-0.250mm，硬度95-110HV，粗糙度0.8-1.0μm | 板面振纹，厚薄公差(0.248-0.251mm)，两边氧化边 |  |  |  | 31010023 | 小品种钢卷 | 0.24-SPCC |  | 50 | MO002000 | MO002000-001-01-01 | XPZG001 | 小品种钢前处理模板 | 12370 | 2024-07-24 | 2024-08-08 | 5 | 2024-08-08 00:26:50 | 2024-08-08 01:51:10 | 江苏东方九天新能源材料有限公司 |  | 鞠承 |  | 1 | 0.24 | 2500 | 630 | 1 | DL002407003811 | 泰兴双永：（0.24*630）厚度±0.01mm，HV90-110,粗糙度0.8-1.0μM，卷重2-3吨 | 1 | Z振纹(板面),H厚薄公差(0.248-0.251),Y氧化边(两边) | 是 | 是 | 1370 | 1
最终脱脂 | DL12240700802 | DL1224070080 | 东方950脱脂1# | 合格 | 合格品 | 乙 | 何晓健,张东兵 | 5935 | 5750 | 0.9688 | 1780 | 0.67 | 610 | 昆山宝必达：脱脂（单位张力3.8）、转退火 |  | 20100130 | 轧硬 | 1.2*610-SPCC | 31010082 | 小品种钢卷 | 0.67-SPCC |  | 30 | MO002036 | MO002036-002-02 | XPZG001 | 小品种钢前处理模板 | 12060 | 2024-07-25 | 2024-08-04 | 5 | 2024-08-08 01:23:58 | 2024-08-08 01:24:29 | 江苏东方九天新能源材料有限公司 | 258874 | 何晓健 |  |  | 0.67 | 1800 | 610 | 1 | DL12240700802 | 昆山宝必达：（0.67*610）厚度±0.01mm，HV85-105,粗糙度0.5-0.8μM，卷重2-3吨 |  |  |  |  | 1130 | 2
最终冷轧 | DL1224070038 | DL1224070038 | 东方650轧机 | 合格 | 合格品 | 乙 | 刘爱民 | 4465 | 4420 | 0.9899 | 2150 | 0.49 | 533 | 昆山富维:650轧机中间道次普光辊（Ra0.2-0.3μm)轧制,最后一道建议用Ra0.8-1.0μm毛化辊轧至0.495mm（0.6-0.54-0.49）厚度公差：0.493-0.498mm、板面粗糙度控制Ra0.4-0.55μm、转脱脂 | A暗线印(),S色差条印(),Z振纹(),H横辊印(横条印) | 20100067 | 轧硬 | 0.6*533-SPCC | 31010088 | 小品种钢卷 | 0.495-SPCC |  | 20 | MO001948 | MO001948-001 | XPZG001 | 小品种钢前处理模板 | 4475 | 2024-07-23 | 2024-08-04 | 5 | 2024-08-08 01:01:04 | 2024-08-08 01:02:06 | 江苏东方九天新能源材料有限公司 | 255248 | 刘爱民 |  |  | 0.6 | 1790 | 533 | 1 | DL1224070038 | 昆山富维：（0.495*533）厚度公差：+0/-0.01mm，HV80-110,粗糙度0.5-0.7um,卷重2-3吨，取A4纸贴打包后贴外面 |  | A暗线印(),S色差条印(),Z振纹(),H横辊印(横条印) | 否 | 否 | 1933 | 1
最终脱脂 | JG12240704142 | JG1224070414 | 东方950脱脂1# | 合格 | 合格品 | 乙 | 何晓健,张东兵 | 6450 | 6450 | 1 | 11950 | 0.1 | 710 | 脱脂（950-1） |  | 20100028 | 轧硬 | 0.4*710-SPCC | 30210015 | 光亮卷 | 0.1-SPCC |  | 40 | MO001989 | MO001989-010-02 | GLJ002 | 东方光亮卷前处理（0.4轧0.1mm) | 13640 | 2024-07-24 | 2024-08-08 | 5 | 2024-08-08 00:46:03 | 2024-08-08 00:47:05 | 江苏东方九天新能源材料有限公司 |  | 何晓健 |  | 1 | 0.1 | 11950 | 710 | 1 | JG12240704142 | 轧0.1，米数控制在24900-25000米，脱脂平均分包 |  |  |  |  | 1932 | 10
最终脱脂 | JG12240704141 | JG1224070414 | 东方950脱脂1# | 合格 | 合格品 | 乙 | 何晓健,张东兵 | 6975 | 6975 | 1 | 13000 | 0.1 | 710 | 脱脂（950-1） |  | 20100028 | 轧硬 | 0.4*710-SPCC | 30210015 | 光亮卷 | 0.1-SPCC |  | 40 | MO001989 | MO001989-010-01 | GLJ002 | 东方光亮卷前处理（0.4轧0.1mm) | 13640 | 2024-07-24 | 2024-08-08 | 5 | 2024-08-08 00:46:03 | 2024-08-08 00:47:05 | 江苏东方九天新能源材料有限公司 |  | 何晓健 |  | 1 | 0.1 | 13000 | 710 | 1 | JG12240704141 | 轧0.1，米数控制在24900-25000米，脱脂平均分包 |  |  |  |  | 1932 | 10
最终冷轧 | DL1224070041 | DL1224070041 | 东方650轧机 | 合格 | 合格品 | 乙 | 朱明 | 4530 | 4480 | 0.989 | 2180 | 0.49 | 533 | 昆山富维:650轧机中间道次普光辊（Ra0.2-0.3μm)轧制,最后一道建议用Ra0.8-1.0μm毛化辊轧至0.495mm（0.6-0.54-0.49）厚度公差：0.493-0.498mm、板面粗糙度控制Ra0.4-0.55μm、转脱脂 | A暗线印(),S色差条印(),Z振纹(),H横辊印(横条印) | 20100067 | 轧硬 | 0.6*533-SPCC | 31010088 | 小品种钢卷 | 0.495-SPCC |  | 20 | MO001948 | MO001948-002 | XPZG001 | 小品种钢前处理模板 | 4530 | 2024-07-23 | 2024-08-04 | 3 | 2024-08-08 00:31:09 | 2024-08-08 00:32:25 | 江苏东方九天新能源材料有限公司 | 255250 | 朱明 |  |  | 0.6 | 1800 | 533 | 1 | DL1224070041 | 昆山富维：（0.495*533）厚度公差：+0/-0.01mm，HV80-110,粗糙度0.5-0.7um,卷重2-3吨，取A4纸贴打包后贴外面 |  | A暗线印(),S色差条印(),Z振纹(),H横辊印(横条印) | 否 | 否 |  | 2
最终平整 | DL002407003822 | DL0024070038 | 东方850平整 | 其他入库 | 成品退库 | 乙 | 姚学禹 | 2950 | 2950 | 1 | 2420 | 0.24 | 630 | 泰兴双永:850平整建议用Ra1.2-1.4μm的毛化辊平整，厚度公差：0.230-0.250mm，硬度95-110HV，粗糙度0.8-1.0μm | 两边氧化边，板面白斑，1592-1600米传30CM内松包挫伤重，板面振纹，表面轻微暗线印，尾部50米表面多处粘钢折印 |  |  |  | 31010023 | 小品种钢卷 | 0.24-SPCC |  | 50 | MO002000 | MO002000-001-02-02 | XPZG001 | 小品种钢前处理模板 | 12370 | 2024-07-24 | 2024-08-08 | 5 | 2024-08-07 23:44:12 | 2024-08-08 00:26:43 | 江苏东方九天新能源材料有限公司 |  | 鞠承 |  | 1 | 0.24 | 2420 | 630 | 1 | DL002407003822 | 泰兴双永：（0.24*630）厚度±0.01mm，HV90-110,粗糙度0.8-1.0μM，卷重2-3吨 | 1 | Y氧化边(两边),B白斑(板面),C挫伤(1592-1600米传30CM内松包挫伤重),Z振纹(板面),A暗线印(来料表面轻微暗),N粘钢折印(尾50米表面多处) | 是 | 是 | 1370 | 1
最终平整 | DL002407003821 | DL0024070038 | 东方850平整 | 合格 | 让步接收 | 乙 | 姚学禹 | 2960 | 2960 | 1 | 2500 | 0.24 | 630 | 泰兴双永:850平整建议用Ra1.2-1.4μm的毛化辊平整，厚度公差：0.230-0.250mm，硬度95-110HV，粗糙度0.8-1.0μm | 表面轻微暗线印，板面振纹，两边氧化边 | 20100086 | 轧硬 | 0.6*630-SPCC | 31010023 | 小品种钢卷 | 0.24-SPCC |  | 50 | MO002000 | MO002000-001-02-01 | XPZG001 | 小品种钢前处理模板 | 12370 | 2024-07-24 | 2024-08-08 | 5 | 2024-08-07 23:44:12 | 2024-08-08 00:26:43 | 江苏东方九天新能源材料有限公司 |  | 鞠承 |  | 1 | 0.24 | 2500 | 630 | 1 | DL002407003821 | 泰兴双永：（0.24*630）厚度±0.01mm，HV90-110,粗糙度0.8-1.0μM，卷重2-3吨 | 1 | A暗线印(来料表面轻微暗),Z振纹(板面),Y氧化边(两边) | 是 | 是 | 1370 | 1
最终冷轧 | JG1224070370 | JG1224070370 | 东方850轧机 | 合格 | 合格品 | 甲 | 王厉 | 13705 | 13670 | 0.9974 | 25166 | 0.1 | 710 | 850轧机普光辊(Ra0.4-0.6μm)轧制0.1mm(0.4-0.25-0.15-0.115-0.1) |  | 20100028 | 轧硬 | 0.4*710-SPCC | 30210015 | 光亮卷 | 0.1-SPCC |  | 30 | MO001989 | MO001989-016 | GLJ002 | 东方光亮卷前处理（0.4轧0.1mm) | 13730 | 2024-07-24 | 2024-08-08 | 5 | 2024-08-07 23:50:42 | 2024-08-08 00:10:59 | 江苏东方九天新能源材料有限公司 | 256337 | 蔡迎虎 |  |  | 0.4 | 6210 | 710 | 1 | JG1224070370 | 轧0.1，米数控制在24900-25000米，脱脂平均分包 |  |  | 否 | 否 | 3274 | 16
最终冷轧 | DL1224070060 | DL1224070060 | 东方650轧机 | 合格 | 合格品 | 乙 | 刘爱民 | 4465 | 4420 | 0.9899 | 2050 | 0.51 | 533 | 昆山富维:650轧机中间道次普光辊（Ra0.2-0.3μm)轧制，最后一道建议用Ra0.8-1.0μm毛化辊轧至0.51mm（0.6-0.55-0.51）厚度公差：0.513-0.518mm、板面粗糙控制Ra0.4-0.55μm、转脱脂 | A暗线印(),S色差条印(),Z振纹(),H横辊印(横条印) | 20100067 | 轧硬 | 0.6*533-SPCC | 31010052 | 小品种钢卷 | 0.51-SPCC |  | 20 | MO001951 | MO001951-001 | XPZG001 | 小品种钢前处理模板 | 4475 | 2024-07-23 | 2024-08-04 | 5 | 2024-08-07 23:22:47 | 2024-08-07 23:23:48 | 江苏东方九天新能源材料有限公司 | 255262 | 刘爱民 |  |  | 0.6 | 1780 | 533 | 1 | DL1224070060 | 昆山富维：（0.51*533）厚度公差：+/-0.005mm，HV80-110,粗糙度0.5-0.7um,卷重2-3吨，取A4纸贴打包后贴外面 |  | A暗线印(),S色差条印(),Z振纹(),H横辊印(横条印) | 否 | 否 | 2296 | 1
最终冷轧 | DL1224070050 | DL1224070050 | 东方650轧机 | 合格 | 合格品 | 乙 | 朱明 | 4465 | 4420 | 0.9899 | 2050 | 0.51 | 533 | 昆山富维:650轧机中间道次普光辊（Ra0.2-0.3μm)轧制，最后一道建议用Ra0.8-1.0μm毛化辊轧至0.51mm（0.6-0.55-0.51）厚度公差：0.513-0.518mm、板面粗糙控制Ra0.4-0.55μm、转脱脂 | A暗线印(),S色差条印(),Z振纹() | 20100067 | 轧硬 | 0.6*533-SPCC | 31010052 | 小品种钢卷 | 0.51-SPCC |  | 20 | MO001951 | MO001951-003 | XPZG001 | 小品种钢前处理模板 | 4475 | 2024-07-23 | 2024-08-04 | 5 | 2024-08-07 22:16:30 | 2024-08-07 22:17:09 | 江苏东方九天新能源材料有限公司 | 255268 | 朱明 |  |  | 0.6 | 1780 | 533 | 1 | DL1224070050 | 昆山富维：（0.51*533）厚度公差：+/-0.005mm，HV80-110,粗糙度0.5-0.7um,卷重2-3吨，取A4纸贴打包后贴外面 |  | A暗线印(),S色差条印(),Z振纹() | 否 | 否 | 1342 | 3
最终冷轧 | DL1224070053 | DL1224070053 | 东方650轧机 | 合格 | 合格品 | 乙 | 刘爱民 | 4475 | 4420 | 0.9877 | 2050 | 0.51 | 533 | 昆山富维:650轧机中间道次普光辊（Ra0.2-0.3μm)轧制，最后一道建议用Ra0.8-1.0μm毛化辊轧至0.51mm（0.6-0.55-0.51）厚度公差：0.513-0.518mm、板面粗糙控制Ra0.4-0.55μm、转脱脂 | A暗线印(),S色差条印(),Z振纹() | 20100067 | 轧硬 | 0.6*533-SPCC | 31010052 | 小品种钢卷 | 0.51-SPCC |  | 20 | MO001951 | MO001951-004 | XPZG001 | 小品种钢前处理模板 | 4480 | 2024-07-23 | 2024-08-04 | 5 | 2024-08-07 21:21:51 | 2024-08-07 21:23:02 | 江苏东方九天新能源材料有限公司 | 255270 | 刘爱民 |  |  | 0.6 | 1790 | 533 | 1 | DL1224070053 | 昆山富维：（0.51*533）厚度公差：+/-0.005mm，HV80-110,粗糙度0.5-0.7um,卷重2-3吨，取A4纸贴打包后贴外面 |  | A暗线印(),S色差条印(),Z振纹() | 否 | 否 | 2240 | 4
铬钝化 | JG12240703231 | JG12240703231 | 东方铬钝化950 | 合格 | 合格品 | 乙 | 李志祥 | 6160 | 5723 | 0.9291 | 10150 | 0.1 | 760 | / |  | 30210015 | 光亮卷 | 0.1-SPCC | 30110014 | 铬钝化卷 | 0.1-SPCC |  | 10 | MO002403 | MO002403-007 | GDH001 | 铬钝化模板 | 6160 | 2024-08-07 | 2024-08-07 | 5 | 2024-08-07 20:12:13 | 2024-08-07 20:13:35 | 江苏东方九天新能源材料有限公司 | 282258 | 陈猛 |  |  | 0.1 | 0 | 760 | 1 | JG12240703231 |  | 1 |  | 是 | 是 | 1 | 7
最终冷轧 | DL1224070063 | DL1224070063 | 东方650轧机 | 合格 | 让步接收 | 甲 | 关颜伟,徐炜 | 4505 | 4455 | 0.9889 | 2100 | 0.51 | 533 | 昆山富维:650轧机中间道次普光辊（Ra0.2-0.3μm)轧制，最后一道建议用Ra0.8-1.0μm毛化辊轧至0.51mm（0.6-0.55-0.51）厚度公差：0.513-0.518mm、板面粗糙控制Ra0.4-0.55μm、转脱脂 | 色差条印，白斑。挫伤，细划伤，下表面传动侧暗线印，振纹，横辊印 |  |  |  | 31010052 | 小品种钢卷 | 0.51-SPCC |  | 20 | MO001951 | MO001951-002 | XPZG001 | 小品种钢前处理模板 | 4515 | 2024-07-23 | 2024-08-04 | 5 | 2024-08-07 19:59:57 | 2024-08-07 20:01:18 | 江苏东方九天新能源材料有限公司 | 255263 | 徐炜 |  |  | 0.6 | 1800 | 533 | 1 | DL1224070063 | 昆山富维：（0.51*533）厚度公差：+/-0.005mm，HV80-110,粗糙度0.5-0.7um,卷重2-3吨，取A4纸贴打包后贴外面 |  | 色差条印，白斑。挫伤，细划伤，下表面传动侧暗线印，振纹，横辊印 | 否 | 否 | 2272 | 2
最终冷轧 | DL1224070075 | DL1224070075 | 东方650轧机 | 合格 | 让步接收 | 甲 | 关颜伟 | 5750 | 5700 | 0.9913 | 2450 | 0.52 | 565 | 昆山富维:650轧机中间道次普光辊（Ra0.2-0.3μm)轧制，最后一道建议用Ra0.8-1.0μm毛化辊轧至0.52mm（1.2-1.0-0.81-0.66-0.58-0.52），厚度公差：0.523-0.528mm，板面粗糙度控制Ra0.4-0.55μm、转脱脂 | A暗线印(),S色差条印(),Z振纹(),H横辊印(),B白斑() |  |  |  | 31010053 | 小品种钢卷 | 0.52-SPCC |  | 20 | MO001949 | MO001949-001 | XPZG001 | 小品种钢前处理模板 | 5765 | 2024-07-23 | 2024-08-05 | 5 | 2024-08-07 19:25:17 | 2024-08-07 19:27:24 | 江苏东方九天新能源材料有限公司 | 255254 | 蔡迎虎 |  |  | 1.2 | 1080 | 565 | 1 | DL1224070075 | 昆山富维：（0.52*565）厚度公差：+/-0.005mm，HV80-110,粗糙度0.5-0.7um,卷重2-3吨，取A4纸贴打包后贴外面 |  | A暗线印(),S色差条印(),Z振纹(),H横辊印(),B白斑() | 否 | 否 | 1663 | 1
最终冷轧 | JG1224070373 | JG1224070373 | 东方850轧机 | 合格 | 合格品 | 甲 | 蔡迎虎 | 13515 | 13480 | 0.9974 | 24955 | 0.1 | 710 | 850轧机普光辊(Ra0.4-0.6μm)轧制0.1mm(0.4-0.25-0.15-0.115-0.1) |  | 20100028 | 轧硬 | 0.4*710-SPCC | 30210015 | 光亮卷 | 0.1-SPCC |  | 30 | MO001832 | MO001832-009 | GLJ002 | 东方光亮卷前处理（0.4轧0.1mm) | 13530 | 2024-07-19 | 2024-07-19 | 5 | 2024-08-07 19:09:42 | 2024-08-07 19:10:22 | 江苏东方九天新能源材料有限公司 | 250543 | 蔡迎虎 |  |  | 0.4 | 6130 | 710 | 1 | JG1224070373 | 轧0.1；米数控制在24800-24900米，脱脂平均分包 |  |  | 否 | 否 | 5961 | 9
铬钝化 | JG122407032812 | JG12240703281 | 东方铬钝化950 | 合格 | 合格品 | 乙 | 李志祥 | 4067 | 4067 | 1 | 7100 | 0.1 | 760 | / |  | 30210015 | 光亮卷 | 0.1-SPCC | 30110014 | 铬钝化卷 | 0.1-SPCC |  | 10 | MO002403 | MO002403-008-02 | GDH001 | 铬钝化模板 | 7850 | 2024-08-07 | 2024-08-07 | 5 | 2024-08-07 17:49:51 | 2024-08-07 18:36:56 | 江苏东方九天新能源材料有限公司 |  | 陈猛 |  | 1 | 0.1 | 7100 | 760 | 1 | JG122407032812 |  | 1 |  | 是 | 是 | 70 | 8
铬钝化 | JG122407032811 | JG12240703281 | 东方铬钝化950 | 合格 | 让步接收 | 乙 | 李志祥 | 3747 | 3747 | 1 | 6550 | 0.1 | 760 | / | 80米操侧128-218mm16个孔洞（0.18-1.06mm2），1253-1259米操侧166mm4个孔洞（0.71-0.8 mm2）6450米操侧259mm孔洞（0.27mm2） |  |  |  | 30110014 | 铬钝化卷 | 0.1-SPCC |  | 10 | MO002403 | MO002403-008-01 | GDH001 | 铬钝化模板 | 7850 | 2024-08-07 | 2024-08-07 | 5 | 2024-08-07 17:49:51 | 2024-08-07 18:36:56 | 江苏东方九天新能源材料有限公司 |  | 陈猛 |  | 1 | 0.1 | 6550 | 760 | 1 | JG122407032811 |  | 1 | 孔洞内80米16个大小0.18-1.06操侧128-218 1253-1259米4个大小0.71-0.8操侧166 6450米1个大小0.27操侧259 | 是 | 是 | 70 | 8
最终冷轧 | DL0024070061 | DL0024070061 | 东方650轧机 | 合格 | 让步接收 | 甲 | 关颜伟,徐炜 | 5665 | 5615 | 0.9912 | 2350 | 0.54 | 565 | 昆山富维：650轧机建议用Ra1.0-1.2μm毛化辊轧至0.54mm（0.6-0.54）厚度公差：0.543-0.548mm、板面粗糙度控制Ra0.6-0.8μm、转脱脂 | 色差条印，白斑，挫伤，细划伤，暗线印，横辊印，头尾有锈点 |  |  |  | 31010056 | 小品种钢卷 | 0.54-SPCC |  | 20 | MO002187 | MO002187-002 | XPZG001 | 小品种钢前处理模板 | 5675 | 2024-07-29 | 2024-08-06 | 5 | 2024-08-07 18:00:10 | 2024-08-07 18:01:25 | 江苏东方九天新能源材料有限公司 | 267984 | 徐炜 |  |  | 0.6 | 2140 | 565 | 1 | DL0024070061 | 昆山富维：（0.54*565）厚度公差：+/-0.005mm，HV90-110,粗糙度0.8-1.0um,卷重2-3吨，取A4纸贴打包后贴外面 |  | 色差条印，白斑，挫伤，细划伤，暗线印，横辊印，头尾有锈点 | 否 | 否 | 1572 | 2
最终脱脂 | DL1224070076 | DL1224070076 | 东方950脱脂1# | 合格 | 合格品 | 甲 | 关莫平,王建军 | 5700 | 5440 | 0.9544 | 2340 | 0.52 | 565 | 昆山富维:脱脂(单位张力4.8）、转退火 |  | 20100125 | 轧硬 | 1.2*565-SPCC | 31010053 | 小品种钢卷 | 0.52-SPCC |  | 30 | MO001949 | MO001949-002 | XPZG001 | 小品种钢前处理模板 | 5755 | 2024-07-23 | 2024-08-05 | 3 | 2024-08-07 17:32:46 | 2024-08-07 17:33:21 | 江苏东方九天新能源材料有限公司 | 255255 | 王建军 |  |  | 0.52 | 2350 | 565 | 1 | DL1224070076 | 昆山富维：（0.52*565）厚度公差：+/-0.005mm，HV80-110,粗糙度0.5-0.7um,卷重2-3吨，取A4纸贴打包后贴外面 |  |  | 否 | 否 | 1589 | 2
铬钝化 | JG122407032412 | JG12240703241 | 东方铬钝化950 | 合格 | 让步接收 | 乙 | 李志祥 | 6557 | 6557 | 1 | 11450 | 0.1 | 760 | / | 6000米内正反面发黄条印重 |  |  |  | 30110014 | 铬钝化卷 | 0.1-SPCC |  | 10 | MO002403 | MO002403-006-02 | GDH001 | 铬钝化模板 | 7740 | 2024-08-07 | 2024-08-07 | 5 | 2024-08-07 17:11:27 | 2024-08-07 17:12:50 | 江苏东方九天新能源材料有限公司 |  | 李志祥 |  | 1 | 0.1 | 11450 | 760 | 1 | JG122407032412 |  | 1 | 乳化斑 色差 条印 来料发黄6000米内正反面黄条印重 | 是 | 是 | 1 | 6
铬钝化 | JG122407032411 | JG12240703241 | 东方铬钝化950 | 其他入库 | 协议品 | 乙 | 李志祥 | 967 | 967 | 1 | 1700 | 0.1 | 760 | / | 折印，黄条印重，短带 | 30110014 | 铬钝化卷 | 0.1-SPCC | 30110014 | 铬钝化卷 | 0.1-SPCC |  | 10 | MO002403 | MO002403-006-01 | GDH001 | 铬钝化模板 | 7740 | 2024-08-07 | 2024-08-07 | 5 | 2024-08-07 17:11:27 | 2024-08-07 17:12:50 | 江苏东方九天新能源材料有限公司 |  | 李志祥 |  | 1 | 0.1 | 1700 | 760 | 1 | JG122407032411 |  | 1 | 色差 条印 折印 乳化斑 黄条印重来料 | 是 | 是 | 1 | 6
最终冷轧 | DL0024070062 | DL0024070062 | 东方650轧机 | 合格 | 让步接收 | 甲 | 关颜伟 | 5660 | 5610 | 0.9912 | 2350 | 0.54 | 565 | 昆山富维：650轧机建议用Ra1.0-1.2μm毛化辊轧至0.54mm（0.6-0.54）厚度公差：0.543-0.548mm、板面粗糙度控制Ra0.6-0.8μm、转脱脂 | A暗线印(),S色差条印(),Z振纹(),H横辊印(),B白斑() |  |  |  | 31010056 | 小品种钢卷 | 0.54-SPCC |  | 20 | MO002187 | MO002187-003 | XPZG001 | 小品种钢前处理模板 | 5670 | 2024-07-29 | 2024-08-06 | 5 | 2024-08-07 16:47:48 | 2024-08-07 17:08:20 | 江苏东方九天新能源材料有限公司 | 267985 | 关颜伟 |  |  | 0.6 | 2140 | 565 | 1 | DL0024070062 | 昆山富维：（0.54*565）厚度公差：+/-0.005mm，HV90-110,粗糙度0.8-1.0um,卷重2-3吨，取A4纸贴打包后贴外面 |  | A暗线印(),S色差条印(),Z振纹(),H横辊印(),B白斑() | 否 | 否 | 1483 | 3
最终脱脂 | DL0024080001 | DL0024080001 | 东方950脱脂1# | 合格 | 合格品 | 甲 | 关莫平,王建军 | 5060 | 4950 | 0.9783 | 1240 | 0.89 | 610 | 上海仁杰：脱脂(单位张力3.5）、转退火 |  | 20100130 | 轧硬 | 1.2*610-SPCC | 31010064 | 小品种钢卷 | 0.63-SPCC |  | 30 | MO002314 | MO002314-001 | XPZG001 | 小品种钢前处理模板 | 5125 | 2024-08-03 | 2024-08-03 | 5 | 2024-08-07 16:33:16 | 2024-08-07 16:57:20 | 江苏东方九天新能源材料有限公司 | 278121 | 王建军 |  |  | 0.89 | 1250 | 610 | 1 | DL0024080001 | 上海仁杰：厚度0.62-0.64mm，HV140-160，粗糙度0.7-0.9，卷重4.5-5吨 |  |  | 否 | 否 | 4404 | 1
最终脱脂 | DL0024070064 | DL0024070064 | 东方950脱脂1# | 合格 | 合格品 | 甲 | 关莫平,王建军 | 5670 | 5565 | 0.9815 | 2720 | 0.45 | 565 | 昆山富维：脱脂(单位张力5.8）、转退火 |  | 20100072 | 轧硬 | 0.6*565-SPCC | 31010046 | 小品种钢卷 | 0.45-SPCC |  | 30 | MO002313 | MO002313-001 | XPZG001 | 小品种钢前处理模板 | 5730 | 2024-08-03 | 2024-08-03 | 3 | 2024-08-07 15:59:29 | 2024-08-07 16:29:58 | 江苏东方九天新能源材料有限公司 | 278120 | 王建军 |  |  | 0.45 | 2750 | 565 | 1 | DL0024070064 | 厚度公差：+/-0.005mm，HV100-120,粗糙度0.5-0.7um,卷重2-3吨，取A4纸贴打包后贴外面 |  |  | 否 | 否 | 1535 | 1
最终冷轧 | DL0024070060 | DL0024070060 | 东方650轧机 | 合格 | 让步接收 | 甲 | 关颜伟,徐炜 | 5830 | 5780 | 0.9914 | 2400 | 0.54 | 565 | 昆山富维：650轧机建议用Ra1.0-1.2μm毛化辊轧至0.54mm（0.6-0.54）厚度公差：0.543-0.548mm、板面粗糙度控制Ra0.6-0.8μm、转脱脂 | 色差条印，白斑，暗线印，挫伤，细划伤，横辊印 |  |  |  | 31010056 | 小品种钢卷 | 0.54-SPCC |  | 20 | MO002187 | MO002187-001 | XPZG001 | 小品种钢前处理模板 | 5845 | 2024-07-29 | 2024-08-06 | 5 | 2024-08-07 16:28:00 | 2024-08-07 16:28:52 | 江苏东方九天新能源材料有限公司 | 267983 | 徐炜 |  |  | 0.6 | 2200 | 565 | 1 | DL0024070060 | 昆山富维：（0.54*565）厚度公差：+/-0.005mm，HV90-110,粗糙度0.8-1.0um,卷重2-3吨，取A4纸贴打包后贴外面 |  | 色差条印，白斑，暗线印，挫伤，细划伤，横辊印 | 否 | 否 | 1584 | 1
最终退火 | DL12240700821 | DL1224070082 | 东方20# | 合格 |  | 甲 | 程新华,李龙礼,吴双勇 | 5755 | 5755 | 1 | 1770 | 0.68 | 610 | 泰兴双永：退火(620℃)，转850平整 |  | 20100130 | 轧硬 | 1.2*610-SPCC | 31010069 | 小品种钢卷 | 0.69-SPCC |  | 40 | MO002152 | MO002152-001-01 | XPZG001 | 小品种钢前处理模板 | 12575 | 2024-07-29 | 2024-08-13 | 3 | 2024-08-05 15:22:31 | 2024-08-07 16:27:26 | 江苏东方九天新能源材料有限公司 | 266721 | 刘忠于 | 刘忠于 |  | 0.68 | 1770 | 610 | 1 | DL12240700821 | 泰兴双永(0.69*610)厚度±0.01mm，HV90-110,粗糙度0.8-1.0μM，卷重2-3吨 |  |  |  |  | 3472 | 1
最终退火 | DL12240700792 | DL1224070079 | 东方20# | 合格 |  | 甲 | 程新华,李龙礼,吴双勇 | 5965 | 5965 | 1 | 1630 | 0.75 | 610 | 泰兴双永：退火(620℃)，转750平整 |  | 20100130 | 轧硬 | 1.2*610-SPCC | 31010072 | 小品种钢卷 | 0.75-SPCC |  | 40 | MO002039 | MO002039-001-02 | XPZG001 | 小品种钢前处理模板 | 12045 | 2024-07-25 | 2024-08-06 | 5 | 2024-08-05 15:22:31 | 2024-08-07 16:27:26 | 江苏东方九天新能源材料有限公司 | 258890 | 刘忠于 | 刘忠于 |  | 0.75 | 1630 | 610 | 1 | DL12240700792 | 泰兴双永：（0.75*610）厚度+0.01/-0.02mm，HV90-110，粗糙度0.7-0.9μM,卷重2-3.5吨 |  |  |  |  | 1549 | 1
最终退火 | DL12240700791 | DL1224070079 | 东方20# | 合格 |  | 甲 | 程新华,李龙礼,吴双勇 | 5560 | 5560 | 1 | 1530 | 0.75 | 610 | 泰兴双永：退火(620℃)，转750平整 |  | 20100130 | 轧硬 | 1.2*610-SPCC | 31010072 | 小品种钢卷 | 0.75-SPCC |  | 40 | MO002039 | MO002039-001-01 | XPZG001 | 小品种钢前处理模板 | 12045 | 2024-07-25 | 2024-08-06 | 5 | 2024-08-05 15:22:31 | 2024-08-07 16:27:26 | 江苏东方九天新能源材料有限公司 | 258890 | 刘忠于 | 刘忠于 |  | 0.75 | 1530 | 610 | 1 | DL12240700791 | 泰兴双永：（0.75*610）厚度+0.01/-0.02mm，HV90-110，粗糙度0.7-0.9μM,卷重2-3.5吨 |  |  |  |  | 1549 | 1
一次退火 | JG12240703422 | JG1224070342 | 东方8# | 其他入库 | 半成品退库 | 甲 | 程新华,李龙礼,吴双勇 | 8560 | 8560 | 1 | 3630 | 0.4 | 760 | 退火 装炉量20T-45T(620℃), 装炉量>45T (630℃） |  | 20500021 | 光亮卷半成品 | 0.4-SPCC | 20500021 | 光亮卷半成品 | 0.4-SPCC |  | 20 | MO001672 | MO001672-004-02 | GLJ001 | 东方光亮卷前处理(0.4轧0.125mm) | 13515 | 2024-07-16 | 2024-07-31 | 5 | 2024-08-05 15:22:31 | 2024-08-07 16:27:26 | 江苏东方九天新能源材料有限公司 | 244655 | 刘忠于 | 刘忠于 |  | 0.4 | 3630 | 760 | 1 | JG12240703422 | 脱脂分一包4.9t，2050米，合格报工，轧0.125，米数控制在6800-6900米，厚度公差0.115-0.125，轧机按照0.12的中值设定轧制。剩余一包8.6t脱脂结束后报工，报工报待处理。特别注意按照此要求操作。 | 1 |  | 是 | 是 | 3387 | 4
一次退火 | DL00240700652 | DL0024070065 | 东方8# | 合格 |  | 甲 | 程新华,李龙礼 | 6100 | 6100 | 1 | 3220 | 0.4 | 610 | 东莞鸿力：退火(620℃)、转650轧机 |  | 20100023 | 轧硬 | 0.4*610-SPCC | 31010010 | 小品种钢卷 | 0.15-SPCC |  | 20 | MO002265 | MO002265-001-02 | XPZG001 | 小品种钢前处理模板 | 12285 | 2024-08-02 | 2024-08-14 | 3 | 2024-08-04 11:18:20 | 2024-08-07 16:23:29 | 江苏东方九天新能源材料有限公司 | 275357 | 刘忠于 | 刘忠于 |  | 0.4 | 3220 | 610 | 1 | DL00240700652 | 东莞鸿力：（0.15*610）厚度+0/-0.01mm，HV90-110 ,粗糙度≤0.15um，卷重在2-3.5吨 | [5 empty] | 1
一次退火 | DL00240700651 | DL0024070065 | 东方8# | 合格 |  | 甲 | 程新华,李龙礼 | 6160 | 6160 | 1 | 3250 | 0.4 | 610 | 东莞鸿力：退火(620℃)、转650轧机 |  | 20100023 | 轧硬 | 0.4*610-SPCC | 31010010 | 小品种钢卷 | 0.15-SPCC |  | 20 | MO002265 | MO002265-001-01 | XPZG001 | 小品种钢前处理模板 | 12285 | 2024-08-02 | 2024-08-14 | 3 | 2024-08-04 11:18:20 | 2024-08-07 16:23:29 | 江苏东方九天新能源材料有限公司 | 275357 | 刘忠于 | 刘忠于 |  | 0.4 | 3250 | 610 | 1 | DL00240700651 | 东莞鸿力：（0.15*610）厚度+0/-0.01mm，HV90-110 ,粗糙度≤0.15um，卷重在2-3.5吨 | [5 empty] | 1
一次退火 | DL00240700662 | DL0024070066 | 东方8# | 合格 |  | 甲 | 程新华,李龙礼 | 6105 | 6105 | 1 | 3220 | 0.4 | 610 | 苏州高质行：退火（620℃）、转650轧机 |  | 20100023 | 轧硬 | 0.4*610-SPCC | 31010010 | 小品种钢卷 | 0.15-SPCC |  | 20 | MO002263 | MO002263-001-02 | XPZG001 | 小品种钢前处理模板 | 12285 | 2024-08-02 | 2024-08-10 | 3 | 2024-08-04 11:18:20 | 2024-08-07 16:23:29 | 江苏东方九天新能源材料有限公司 | 275350 | 刘忠于 | 刘忠于 |  | 0.4 | 3220 | 610 | 1 | DL00240700662 | 苏州高质行（0.15*610）：厚度公差：+/-0.01MM，HV90-120,粗糙度0.2-0.4μM,光面。单卷重量740-880KG,平整后转分剪 |  |  |  |  | 13955 | 1
一次退火 | DL00240700661 | DL0024070066 | 东方8# | 合格 |  | 甲 | 程新华,李龙礼 | 6155 | 6155 | 1 | 3250 | 0.4 | 610 | 苏州高质行：退火（620℃）、转650轧机 |  | 20100023 | 轧硬 | 0.4*610-SPCC | 31010010 | 小品种钢卷 | 0.15-SPCC |  | 20 | MO002263 | MO002263-001-01 | XPZG001 | 小品种钢前处理模板 | 12285 | 2024-08-02 | 2024-08-10 | 3 | 2024-08-04 11:18:20 | 2024-08-07 16:23:29 | 江苏东方九天新能源材料有限公司 | 275350 | 刘忠于 | 刘忠于 |  | 0.4 | 3250 | 610 | 1 | DL00240700661 | 苏州高质行（0.15*610）：厚度公差：+/-0.01MM，HV90-120,粗糙度0.2-0.4μM,光面。单卷重量740-880KG,平整后转分剪 |  |  |  |  | 13955 | 1
一次退火 | JG12240703942 | JG1224070394 | 东方8# | 合格 |  | 甲 | 程新华,李龙礼 | 6840 | 6840 | 1 | 3100 | 0.4 | 710 | 退火 装炉量20T-45T(620℃),装炉量>45T (630℃） |  | 20100028 | 轧硬 | 0.4*710-SPCC | 30210015 | 光亮卷 | 0.1-SPCC |  | 20 | MO001832 | MO001832-011-02 | GLJ002 | 东方光亮卷前处理（0.4轧0.1mm) | 13680 | 2024-07-19 | 2024-07-19 | 3 | 2024-08-04 11:18:20 | 2024-08-07 16:23:29 | 江苏东方九天新能源材料有限公司 | 250544 | 刘忠于 | 刘忠于 |  | 0.4 | 3100 | 710 | 1 | JG12240703942 | 轧0.1；米数控制在24800-24900米，脱脂平均分包 |  |  |  |  | 10519 | 11
最终脱脂 | JG12240703752 | JG1224070375 | 东方950脱脂1# | 合格 | 合格品 | 甲 | 关莫平,王建军 | 6800 | 6800 | 1 | 12600 | 0.1 | 710 | 脱脂（950-1） |  | 20100028 | 轧硬 | 0.4*710-SPCC | 30210015 | 光亮卷 | 0.1-SPCC |  | 40 | MO001989 | MO001989-007-02 | GLJ002 | 东方光亮卷前处理（0.4轧0.1mm) | 13690 | 2024-07-24 | 2024-08-08 | 5 | 2024-08-07 13:48:09 | 2024-08-07 15:57:54 | 江苏东方九天新能源材料有限公司 |  | 王建军 |  | 1 | 0.1 | 12600 | 710 | 1 | JG12240703752 | 轧0.1，米数控制在24900-25000米，脱脂平均分包 |  |  |  |  | 2498 | 7
最终脱脂 | JG12240703751 | JG1224070375 | 东方950脱脂1# | 合格 | 合格品 | 甲 | 关莫平,王建军 | 6755 | 6755 | 1 | 12550 | 0.1 | 710 | 脱脂（950-1） |  | 20100028 | 轧硬 | 0.4*710-SPCC | 30210015 | 光亮卷 | 0.1-SPCC |  | 40 | MO001989 | MO001989-007-01 | GLJ002 | 东方光亮卷前处理（0.4轧0.1mm) | 13690 | 2024-07-24 | 2024-08-08 | 5 | 2024-08-07 13:48:09 | 2024-08-07 15:57:54 | 江苏东方九天新能源材料有限公司 |  | 王建军 |  | 1 | 0.1 | 12550 | 710 | 1 | JG12240703751 | 轧0.1，米数控制在24900-25000米，脱脂平均分包 |  |  |  |  | 2498 | 7
铬钝化 | JG12240701891 | JG12240701891 | 东方铬钝化750 | 合格 | 合格品 | 乙 | 李澍 | 3104 | 2881 | 0.9282 | 6280 | 0.1 | 610 | / |  | 30210015 | 光亮卷 | 0.1-SPCC | 30110014 | 铬钝化卷 | 0.1-SPCC |  | 10 | MO002273 | MO002273-004 | GDH001 | 铬钝化模板 | 3104 | 2024-08-02 | 2024-08-02 | 5 | 2024-08-07 15:47:02 | 2024-08-07 15:47:21 | 江苏东方九天新能源材料有限公司 | 275725 | 李澍 |  |  | 0.1 | 6830 | 610 | 1 | JG12240701891 |  | 1 |  | 是 | 是 | 0 | 4
最终冷轧 | DL0024070063 | DL0024070063 | 东方650轧机 | 合格 | 让步接收 | 甲 | 关颜伟,徐炜 | 5735 | 5735 | 1 | 2350 | 0.54 | 565 | 昆山富维：650轧机建议用Ra1.0-1.2μm毛化辊轧至0.54mm（0.6-0.54）厚度公差：0.543-0.548mm、板面粗糙度控制Ra0.6-0.8μm、转脱脂 | 振纹，白斑，横辊印，挫伤，细划伤，暗线印，尾部间断性黄斑，锈点 |  |  |  | 31010056 | 小品种钢卷 | 0.54-SPCC |  | 20 | MO002187 | MO002187-004 | XPZG001 | 小品种钢前处理模板 | 5755 | 2024-07-29 | 2024-08-06 | 5 | 2024-08-07 15:28:53 | 2024-08-07 15:30:46 | 江苏东方九天新能源材料有限公司 | 267986 | 关颜伟 |  |  | 0.6 | 2170 | 565 | 1 | DL0024070063 | 昆山富维：（0.54*565）厚度公差：+/-0.005mm，HV90-110,粗糙度0.8-1.0um,卷重2-3吨，取A4纸贴打包后贴外面 |  | 振纹，白斑，横辊印，挫伤，细划伤，暗线印，尾部间断性黄斑，锈点 | 否 | 否 | 1366 | 4
最终冷轧 | DL1224070076 | DL1224070076 | 东方650轧机 | 合格 | 让步接收 | 甲 | 关颜伟,徐炜 | 5745 | 5700 | 0.9922 | 2350 | 0.52 | 565 | 昆山富维:650轧机中间道次普光辊（Ra0.2-0.3μm)轧制，最后一道建议用Ra0.8-1.0μm毛化辊轧至0.52mm（1.2-1.0-0.81-0.66-0.58-0.52），厚度公差：0.523-0.528mm，板面粗糙度控制Ra0.4-0.55μm、转脱脂 | 横辊印，白斑，振纹，挫伤，细划伤，暗线印，水锈斑，锈点色差条印 |  |  |  | 31010053 | 小品种钢卷 | 0.52-SPCC |  | 20 | MO001949 | MO001949-002 | XPZG001 | 小品种钢前处理模板 | 5755 | 2024-07-23 | 2024-08-05 | 3 | 2024-08-07 13:53:49 | 2024-08-07 15:28:21 | 江苏东方九天新能源材料有限公司 | 255255 | 徐炜 |  |  | 1.2 | 1080 | 565 | 1 | DL1224070076 | 昆山富维：（0.52*565）厚度公差：+/-0.005mm，HV80-110,粗糙度0.5-0.7um,卷重2-3吨，取A4纸贴打包后贴外面 |  | 横辊印，白斑，振纹，挫伤，细划伤，暗线印，水锈斑，锈点色差条印 | 否 | 否 | 1589 | 2
最终冷轧 | JG1224070414 | JG1224070414 | 东方850轧机 | 合格 | 合格品 | 甲 | 吴宏林 | 13630 | 13600 | 0.9978 | 24964 | 0.1 | 710 | 850轧机普光辊(Ra0.4-0.6μm)轧制0.1mm(0.4-0.25-0.15-0.115-0.1) |  | 20100028 | 轧硬 | 0.4*710-SPCC | 30210015 | 光亮卷 | 0.1-SPCC |  | 30 | MO001989 | MO001989-010 | GLJ002 | 东方光亮卷前处理（0.4轧0.1mm) | 13640 | 2024-07-24 | 2024-08-08 | 5 | 2024-08-07 15:25:20 | 2024-08-07 15:25:57 | 江苏东方九天新能源材料有限公司 | 256316 | 吴宏林 |  |  | 0.4 | 6160 | 710 | 1 | JG1224070414 | 轧0.1，米数控制在24900-25000米，脱脂平均分包 |  |  | 否 | 否 | 1932 | 10
分剪 | JL1224030186/21 | JL1224030186 | 东方分剪5# | 合格 | 合格品 | 甲 | 秦海波 | 0 | 223 |  | 0 | 0.3 | 75 | 排刀1：75*6+192切1.2t，排刀2：75*5+142+125.4切4t。管芯内径500mm，轻涂油， 浙江银帆。厚度公差0.29-0.3mm，宽度公差+0/-0.1mm |  | 31010041 | 小品种钢卷 | 0.3-SPCC | 31020053 | 小品种钢分切带 | 0.3-SPCC |  | 10 | MO002398 | MO002398-001-21 | FJ001 | 分剪模板 | 5160 | 2024-08-06 | 2024-08-06 | 5 | 2024-08-07 15:17:56 | 2024-08-07 15:19:43 | 江苏东方九天新能源材料有限公司 |  | 秦海波 |  | 1 | 0.3 | 0 | 75 | 1 | JL1224030186/21 | 排刀1：75*6+192切1.2t，排刀2：75*5+142+125.4切4t。管芯内径500mm，轻涂油， 浙江银帆。厚度公差0.29-0.3mm，宽度公差+0/-0.1mm | 1 |  | 是 | 是 | 2 | 1
分剪 | JL1224030186/20 | JL1224030186 | 东方分剪5# | 合格 | 合格品 | 甲 | 秦海波 | 0 | 223 |  | 0 | 0.3 | 75 | 排刀1：75*6+192切1.2t，排刀2：75*5+142+125.4切4t。管芯内径500mm，轻涂油， 浙江银帆。厚度公差0.29-0.3mm，宽度公差+0/-0.1mm |  | 31010041 | 小品种钢卷 | 0.3-SPCC | 31020053 | 小品种钢分切带 | 0.3-SPCC |  | 10 | MO002398 | MO002398-001-20 | FJ001 | 分剪模板 | 5160 | 2024-08-06 | 2024-08-06 | 5 | 2024-08-07 15:17:56 | 2024-08-07 15:19:43 | 江苏东方九天新能源材料有限公司 |  | 秦海波 |  | 1 | 0.3 | 0 | 75 | 1 | JL1224030186/20 | 排刀1：75*6+192切1.2t，排刀2：75*5+142+125.4切4t。管芯内径500mm，轻涂油， 浙江银帆。厚度公差0.29-0.3mm，宽度公差+0/-0.1mm | 1 |  | 是 | 是 | 2 | 1
分剪 | JL1224030186/19 | JL1224030186 | 东方分剪5# | 合格 | 合格品 | 甲 | 秦海波 | 0 | 223 |  | 0 | 0.3 | 75 | 排刀1：75*6+192切1.2t，排刀2：75*5+142+125.4切4t。管芯内径500mm，轻涂油， 浙江银帆。厚度公差0.29-0.3mm，宽度公差+0/-0.1mm |  | 31010041 | 小品种钢卷 | 0.3-SPCC | 31020053 | 小品种钢分切带 | 0.3-SPCC |  | 10 | MO002398 | MO002398-001-19 | FJ001 | 分剪模板 | 5160 | 2024-08-06 | 2024-08-06 | 5 | 2024-08-07 15:17:56 | 2024-08-07 15:19:43 | 江苏东方九天新能源材料有限公司 |  | 秦海波 |  | 1 | 0.3 | 0 | 75 | 1 | JL1224030186/19 | 排刀1：75*6+192切1.2t，排刀2：75*5+142+125.4切4t。管芯内径500mm，轻涂油， 浙江银帆。厚度公差0.29-0.3mm，宽度公差+0/-0.1mm | 1 |  | 是 | 是 | 2 | 1
分剪 | JL1224030186/18 | JL1224030186 | 东方分剪5# | 合格 | 合格品 | 甲 | 秦海波 | 0 | 222 |  | 0 | 0.3 | 75 | 排刀1：75*6+192切1.2t，排刀2：75*5+142+125.4切4t。管芯内径500mm，轻涂油， 浙江银帆。厚度公差0.29-0.3mm，宽度公差+0/-0.1mm |  | 31010041 | 小品种钢卷 | 0.3-SPCC | 31020053 | 小品种钢分切带 | 0.3-SPCC |  | 10 | MO002398 | MO002398-001-18 | FJ001 | 分剪模板 | 5160 | 2024-08-06 | 2024-08-06 | 5 | 2024-08-07 15:17:56 | 2024-08-07 15:19:43 | 江苏东方九天新能源材料有限公司 |  | 秦海波 |  | 1 | 0.3 | 0 | 75 | 1 | JL1224030186/18 | 排刀1：75*6+192切1.2t，排刀2：75*5+142+125.4切4t。管芯内径500mm，轻涂油， 浙江银帆。厚度公差0.29-0.3mm，宽度公差+0/-0.1mm | 1 |  | 是 | 是 | 2 | 1
分剪 | JL1224030186/17 | JL1224030186 | 东方分剪5# | 合格 | 合格品 | 甲 | 秦海波 | 0 | 222 |  | 0 | 0.3 | 75 | 排刀1：75*6+192切1.2t，排刀2：75*5+142+125.4切4t。管芯内径500mm，轻涂油， 浙江银帆。厚度公差0.29-0.3mm，宽度公差+0/-0.1mm |  | 31010041 | 小品种钢卷 | 0.3-SPCC | 31020053 | 小品种钢分切带 | 0.3-SPCC |  | 10 | MO002398 | MO002398-001-17 | FJ001 | 分剪模板 | 5160 | 2024-08-06 | 2024-08-06 | 5 | 2024-08-07 15:17:56 | 2024-08-07 15:19:43 | 江苏东方九天新能源材料有限公司 |  | 秦海波 |  | 1 | 0.3 | 0 | 75 | 1 | JL1224030186/17 | 排刀1：75*6+192切1.2t，排刀2：75*5+142+125.4切4t。管芯内径500mm，轻涂油， 浙江银帆。厚度公差0.29-0.3mm，宽度公差+0/-0.1mm | 1 |  | 是 | 是 | 2 | 1
分剪 | JL1224030186/16 | JL1224030186 | 东方分剪5# | 合格 | 合格品 | 甲 | 秦海波 | 0 | 416 |  | 0 | 0.3 | 142 | 排刀1：75*6+192切1.2t，排刀2：75*5+142+125.4切4t。管芯内径500mm，轻涂油， 浙江银帆。厚度公差0.29-0.3mm，宽度公差+0/-0.1mm |  | 31010041 | 小品种钢卷 | 0.3-SPCC | 31020053 | 小品种钢分切带 | 0.3-SPCC |  | 10 | MO002398 | MO002398-001-16 | FJ001 | 分剪模板 | 5160 | 2024-08-06 | 2024-08-06 | 5 | 2024-08-07 15:17:56 | 2024-08-07 15:19:43 | 江苏东方九天新能源材料有限公司 |  | 秦海波 |  | 1 | 0.3 | 0 | 142 | 1 | JL1224030186/16 | 排刀1：75*6+192切1.2t，排刀2：75*5+142+125.4切4t。管芯内径500mm，轻涂油， 浙江银帆。厚度公差0.29-0.3mm，宽度公差+0/-0.1mm | 1 |  | 是 | 是 | 2 | 1
分剪 | JL1224030186/15 | JL1224030186 | 东方分剪5# | 合格 | 合格品 | 甲 | 秦海波 | 0 | 364 |  | 0 | 0.3 | 125.4 | 排刀1：75*6+192切1.2t，排刀2：75*5+142+125.4切4t。管芯内径500mm，轻涂油， 浙江银帆。厚度公差0.29-0.3mm，宽度公差+0/-0.1mm |  | 31010041 | 小品种钢卷 | 0.3-SPCC | 31020053 | 小品种钢分切带 | 0.3-SPCC |  | 10 | MO002398 | MO002398-001-15 | FJ001 | 分剪模板 | 5160 | 2024-08-06 | 2024-08-06 | 5 | 2024-08-07 15:17:56 | 2024-08-07 15:19:42 | 江苏东方九天新能源材料有限公司 |  | 秦海波 |  | 1 | 0.3 | 0 | 125.4 | 1 | JL1224030186/15 | 排刀1：75*6+192切1.2t，排刀2：75*5+142+125.4切4t。管芯内径500mm，轻涂油， 浙江银帆。厚度公差0.29-0.3mm，宽度公差+0/-0.1mm | 1 |  | 是 | 是 | 2 | 1
分剪 | JL1224030186/14 | JL1224030186 | 东方分剪5# | 合格 | 合格品 | 甲 | 秦海波 | 0 | 225 |  | 0 | 0.3 | 75 | 排刀1：75*6+192切1.2t，排刀2：75*5+142+125.4切4t。管芯内径500mm，轻涂油， 浙江银帆。厚度公差0.29-0.3mm，宽度公差+0/-0.1mm |  | 31010041 | 小品种钢卷 | 0.3-SPCC | 31020053 | 小品种钢分切带 | 0.3-SPCC |  | 10 | MO002398 | MO002398-001-14 | FJ001 | 分剪模板 | 5160 | 2024-08-06 | 2024-08-06 | 5 | 2024-08-07 15:17:56 | 2024-08-07 15:19:42 | 江苏东方九天新能源材料有限公司 |  | 秦海波 |  | 1 | 0.3 | 0 | 75 | 1 | JL1224030186/14 | 排刀1：75*6+192切1.2t，排刀2：75*5+142+125.4切4t。管芯内径500mm，轻涂油， 浙江银帆。厚度公差0.29-0.3mm，宽度公差+0/-0.1mm | 1 |  | 是 | 是 | 2 | 1
分剪 | JL1224030186/13 | JL1224030186 | 东方分剪5# | 合格 | 合格品 | 甲 | 秦海波 | 0 | 225 |  | 0 | 0.3 | 75 | 排刀1：75*6+192切1.2t，排刀2：75*5+142+125.4切4t。管芯内径500mm，轻涂油， 浙江银帆。厚度公差0.29-0.3mm，宽度公差+0/-0.1mm |  | 31010041 | 小品种钢卷 | 0.3-SPCC | 31020053 | 小品种钢分切带 | 0.3-SPCC |  | 10 | MO002398 | MO002398-001-13 | FJ001 | 分剪模板 | 5160 | 2024-08-06 | 2024-08-06 | 5 | 2024-08-07 15:17:56 | 2024-08-07 15:19:42 | 江苏东方九天新能源材料有限公司 |  | 秦海波 |  | 1 | 0.3 | 0 | 75 | 1 | JL1224030186/13 | 排刀1：75*6+192切1.2t，排刀2：75*5+142+125.4切4t。管芯内径500mm，轻涂油， 浙江银帆。厚度公差0.29-0.3mm，宽度公差+0/-0.1mm | 1 |  | 是 | 是 | 2 | 1
分剪 | JL1224030186/12 | JL1224030186 | 东方分剪5# | 合格 | 合格品 | 甲 | 秦海波 | 0 | 225 |  | 0 | 0.3 | 75 | 排刀1：75*6+192切1.2t，排刀2：75*5+142+125.4切4t。管芯内径500mm，轻涂油， 浙江银帆。厚度公差0.29-0.3mm，宽度公差+0/-0.1mm |  | 31010041 | 小品种钢卷 | 0.3-SPCC | 31020053 | 小品种钢分切带 | 0.3-SPCC |  | 10 | MO002398 | MO002398-001-12 | FJ001 | 分剪模板 | 5160 | 2024-08-06 | 2024-08-06 | 5 | 2024-08-07 15:17:56 | 2024-08-07 15:19:42 | 江苏东方九天新能源材料有限公司 |  | 秦海波 |  | 1 | 0.3 | 0 | 75 | 1 | JL1224030186/12 | 排刀1：75*6+192切1.2t，排刀2：75*5+142+125.4切4t。管芯内径500mm，轻涂油， 浙江银帆。厚度公差0.29-0.3mm，宽度公差+0/-0.1mm | 1 |  | 是 | 是 | 2 | 1
分剪 | JL1224030186/11 | JL1224030186 | 东方分剪5# | 合格 | 合格品 | 甲 | 秦海波 | 0 | 224 |  | 0 | 0.3 | 75 | 排刀1：75*6+192切1.2t，排刀2：75*5+142+125.4切4t。管芯内径500mm，轻涂油， 浙江银帆。厚度公差0.29-0.3mm，宽度公差+0/-0.1mm |  | 31010041 | 小品种钢卷 | 0.3-SPCC | 31020053 | 小品种钢分切带 | 0.3-SPCC |  | 10 | MO002398 | MO002398-001-11 | FJ001 | 分剪模板 | 5160 | 2024-08-06 | 2024-08-06 | 5 | 2024-08-07 15:17:56 | 2024-08-07 15:19:42 | 江苏东方九天新能源材料有限公司 |  | 秦海波 |  | 1 | 0.3 | 0 | 75 | 1 | JL1224030186/11 | 排刀1：75*6+192切1.2t，排刀2：75*5+142+125.4切4t。管芯内径500mm，轻涂油， 浙江银帆。厚度公差0.29-0.3mm，宽度公差+0/-0.1mm | 1 |  | 是 | 是 | 2 | 1
分剪 | JL1224030186/10 | JL1224030186 | 东方分剪5# | 合格 | 合格品 | 甲 | 秦海波 | 0 | 223 |  | 0 | 0.3 | 75 | 排刀1：75*6+192切1.2t，排刀2：75*5+142+125.4切4t。管芯内径500mm，轻涂油， 浙江银帆。厚度公差0.29-0.3mm，宽度公差+0/-0.1mm |  | 31010041 | 小品种钢卷 | 0.3-SPCC | 31020053 | 小品种钢分切带 | 0.3-SPCC |  | 10 | MO002398 | MO002398-001-10 | FJ001 | 分剪模板 | 5160 | 2024-08-06 | 2024-08-06 | 5 | 2024-08-07 15:17:56 | 2024-08-07 15:19:42 | 江苏东方九天新能源材料有限公司 |  | 秦海波 |  | 1 | 0.3 | 0 | 75 | 1 | JL1224030186/10 | 排刀1：75*6+192切1.2t，排刀2：75*5+142+125.4切4t。管芯内径500mm，轻涂油， 浙江银帆。厚度公差0.29-0.3mm，宽度公差+0/-0.1mm | 1 |  | 是 | 是 | 2 | 1
分剪 | JL1224030186/9 | JL1224030186 | 东方分剪5# | 合格 | 合格品 | 甲 | 秦海波 | 0 | 421 |  | 0 | 0.3 | 142 | 排刀1：75*6+192切1.2t，排刀2：75*5+142+125.4切4t。管芯内径500mm，轻涂油， 浙江银帆。厚度公差0.29-0.3mm，宽度公差+0/-0.1mm |  | 31010041 | 小品种钢卷 | 0.3-SPCC | 31020053 | 小品种钢分切带 | 0.3-SPCC |  | 10 | MO002398 | MO002398-001-09 | FJ001 | 分剪模板 | 5160 | 2024-08-06 | 2024-08-06 | 5 | 2024-08-07 15:17:56 | 2024-08-07 15:19:42 | 江苏东方九天新能源材料有限公司 |  | 秦海波 |  | 1 | 0.3 | 0 | 142 | 1 | JL1224030186/9 | 排刀1：75*6+192切1.2t，排刀2：75*5+142+125.4切4t。管芯内径500mm，轻涂油， 浙江银帆。厚度公差0.29-0.3mm，宽度公差+0/-0.1mm | 1 |  | 是 | 是 | 2 | 1
分剪 | JL1224030186/8 | JL1224030186 | 东方分剪5# | 合格 | 合格品 | 甲 | 秦海波 | 0 | 368 |  | 0 | 0.3 | 125.4 | 排刀1：75*6+192切1.2t，排刀2：75*5+142+125.4切4t。管芯内径500mm，轻涂油， 浙江银帆。厚度公差0.29-0.3mm，宽度公差+0/-0.1mm |  | 31010041 | 小品种钢卷 | 0.3-SPCC | 31020053 | 小品种钢分切带 | 0.3-SPCC |  | 10 | MO002398 | MO002398-001-08 | FJ001 | 分剪模板 | 5160 | 2024-08-06 | 2024-08-06 | 5 | 2024-08-07 15:17:56 | 2024-08-07 15:19:42 | 江苏东方九天新能源材料有限公司 |  | 秦海波 |  | 1 | 0.3 | 0 | 125.4 | 1 | JL1224030186/8 | 排刀1：75*6+192切1.2t，排刀2：75*5+142+125.4切4t。管芯内径500mm，轻涂油， 浙江银帆。厚度公差0.29-0.3mm，宽度公差+0/-0.1mm | 1 |  | 是 | 是 | 2 | 1
分剪 | JL1224030186/7 | JL1224030186 | 东方分剪5# | 合格 | 合格品 | 甲 | 秦海波 | 0 | 362 |  | 0 | 0.3 | 192 | 排刀1：75*6+192切1.2t，排刀2：75*5+142+125.4切4t。管芯内径500mm，轻涂油， 浙江银帆。厚度公差0.29-0.3mm，宽度公差+0/-0.1mm |  | 31010041 | 小品种钢卷 | 0.3-SPCC | 31020053 | 小品种钢分切带 | 0.3-SPCC |  | 10 | MO002398 | MO002398-001-07 | FJ001 | 分剪模板 | 5160 | 2024-08-06 | 2024-08-06 | 5 | 2024-08-07 15:17:56 | 2024-08-07 15:19:42 | 江苏东方九天新能源材料有限公司 |  | 秦海波 |  | 1 | 0.3 | 0 | 192 | 1 | JL1224030186/7 | 排刀1：75*6+192切1.2t，排刀2：75*5+142+125.4切4t。管芯内径500mm，轻涂油， 浙江银帆。厚度公差0.29-0.3mm，宽度公差+0/-0.1mm | 1 |  | 是 | 是 | 2 | 1
分剪 | JL1224030186/6 | JL1224030186 | 东方分剪5# | 合格 | 合格品 | 甲 | 秦海波 | 0 | 141 |  | 0 | 0.3 | 75 | 排刀1：75*6+192切1.2t，排刀2：75*5+142+125.4切4t。管芯内径500mm，轻涂油， 浙江银帆。厚度公差0.29-0.3mm，宽度公差+0/-0.1mm |  | 31010041 | 小品种钢卷 | 0.3-SPCC | 31020053 | 小品种钢分切带 | 0.3-SPCC |  | 10 | MO002398 | MO002398-001-06 | FJ001 | 分剪模板 | 5160 | 2024-08-06 | 2024-08-06 | 5 | 2024-08-07 15:17:56 | 2024-08-07 15:19:42 | 江苏东方九天新能源材料有限公司 |  | 秦海波 |  | 1 | 0.3 | 0 | 75 | 1 | JL1224030186/6 | 排刀1：75*6+192切1.2t，排刀2：75*5+142+125.4切4t。管芯内径500mm，轻涂油， 浙江银帆。厚度公差0.29-0.3mm，宽度公差+0/-0.1mm | 1 |  | 是 | 是 | 2 | 1
分剪 | JL1224030186/5 | JL1224030186 | 东方分剪5# | 合格 | 合格品 | 甲 | 秦海波 | 0 | 141 |  | 0 | 0.3 | 75 | 排刀1：75*6+192切1.2t，排刀2：75*5+142+125.4切4t。管芯内径500mm，轻涂油， 浙江银帆。厚度公差0.29-0.3mm，宽度公差+0/-0.1mm |  | 31010041 | 小品种钢卷 | 0.3-SPCC | 31020053 | 小品种钢分切带 | 0.3-SPCC |  | 10 | MO002398 | MO002398-001-05 | FJ001 | 分剪模板 | 5160 | 2024-08-06 | 2024-08-06 | 5 | 2024-08-07 15:17:56 | 2024-08-07 15:19:42 | 江苏东方九天新能源材料有限公司 |  | 秦海波 |  | 1 | 0.3 | 0 | 75 | 1 | JL1224030186/5 | 排刀1：75*6+192切1.2t，排刀2：75*5+142+125.4切4t。管芯内径500mm，轻涂油， 浙江银帆。厚度公差0.29-0.3mm，宽度公差+0/-0.1mm | 1 |  | 是 | 是 | 2 | 1
分剪 | JL1224030186/4 | JL1224030186 | 东方分剪5# | 合格 | 合格品 | 甲 | 秦海波 | 0 | 140 |  | 0 | 0.3 | 75 | 排刀1：75*6+192切1.2t，排刀2：75*5+142+125.4切4t。管芯内径500mm，轻涂油， 浙江银帆。厚度公差0.29-0.3mm，宽度公差+0/-0.1mm |  | 31010041 | 小品种钢卷 | 0.3-SPCC | 31020053 | 小品种钢分切带 | 0.3-SPCC |  | 10 | MO002398 | MO002398-001-04 | FJ001 | 分剪模板 | 5160 | 2024-08-06 | 2024-08-06 | 5 | 2024-08-07 15:17:56 | 2024-08-07 15:19:42 | 江苏东方九天新能源材料有限公司 |  | 秦海波 |  | 1 | 0.3 | 0 | 75 | 1 | JL1224030186/4 | 排刀1：75*6+192切1.2t，排刀2：75*5+142+125.4切4t。管芯内径500mm，轻涂油， 浙江银帆。厚度公差0.29-0.3mm，宽度公差+0/-0.1mm | 1 |  | 是 | 是 | 2 | 1
分剪 | JL1224030186/3 | JL1224030186 | 东方分剪5# | 合格 | 合格品 | 甲 | 秦海波 | 0 | 140 |  | 0 | 0.3 | 75 | 排刀1：75*6+192切1.2t，排刀2：75*5+142+125.4切4t。管芯内径500mm，轻涂油， 浙江银帆。厚度公差0.29-0.3mm，宽度公差+0/-0.1mm |  | 31010041 | 小品种钢卷 | 0.3-SPCC | 31020053 | 小品种钢分切带 | 0.3-SPCC |  | 10 | MO002398 | MO002398-001-03 | FJ001 | 分剪模板 | 5160 | 2024-08-06 | 2024-08-06 | 5 | 2024-08-07 15:17:56 | 2024-08-07 15:19:42 | 江苏东方九天新能源材料有限公司 |  | 秦海波 |  | 1 | 0.3 | 0 | 75 | 1 | JL1224030186/3 | 排刀1：75*6+192切1.2t，排刀2：75*5+142+125.4切4t。管芯内径500mm，轻涂油， 浙江银帆。厚度公差0.29-0.3mm，宽度公差+0/-0.1mm | 1 |  | 是 | 是 | 2 | 1
分剪 | JL1224030186/2 | JL1224030186 | 东方分剪5# | 合格 | 合格品 | 甲 | 秦海波 | 0 | 138 |  | 0 | 0.3 | 75 | 排刀1：75*6+192切1.2t，排刀2：75*5+142+125.4切4t。管芯内径500mm，轻涂油， 浙江银帆。厚度公差0.29-0.3mm，宽度公差+0/-0.1mm |  | 31010041 | 小品种钢卷 | 0.3-SPCC | 31020053 | 小品种钢分切带 | 0.3-SPCC |  | 10 | MO002398 | MO002398-001-02 | FJ001 | 分剪模板 | 5160 | 2024-08-06 | 2024-08-06 | 5 | 2024-08-07 15:17:56 | 2024-08-07 15:19:42 | 江苏东方九天新能源材料有限公司 |  | 秦海波 |  | 1 | 0.3 | 0 | 75 | 1 | JL1224030186/2 | 排刀1：75*6+192切1.2t，排刀2：75*5+142+125.4切4t。管芯内径500mm，轻涂油， 浙江银帆。厚度公差0.29-0.3mm，宽度公差+0/-0.1mm | 1 |  | 是 | 是 | 2 | 1
分剪 | JL1224030186/1 | JL1224030186 | 东方分剪5# | 合格 | 合格品 | 甲 | 秦海波 | 0 | 138 |  | 0 | 0.3 | 75 | 排刀1：75*6+192切1.2t，排刀2：75*5+142+125.4切4t。管芯内径500mm，轻涂油， 浙江银帆。厚度公差0.29-0.3mm，宽度公差+0/-0.1mm |  | 31010041 | 小品种钢卷 | 0.3-SPCC | 31020053 | 小品种钢分切带 | 0.3-SPCC |  | 10 | MO002398 | MO002398-001-01 | FJ001 | 分剪模板 | 5160 | 2024-08-06 | 2024-08-06 | 5 | 2024-08-07 15:17:56 | 2024-08-07 15:19:42 | 江苏东方九天新能源材料有限公司 |  | 秦海波 |  | 1 | 0.3 | 0 | 75 | 1 | JL1224030186/1 | 排刀1：75*6+192切1.2t，排刀2：75*5+142+125.4切4t。管芯内径500mm，轻涂油， 浙江银帆。厚度公差0.29-0.3mm，宽度公差+0/-0.1mm | 1 |  | 是 | 是 | 2 | 1
铬钝化 | JG1224070475 | JG1224070475 | 东方铬钝化750 | 合格 | 合格品 | 乙 | 李澍 | 6258 | 6003 | 0.9593 | 13000 | 0.1 | 610 | 0.15镀铬量80-100 | 白斑 辊印 条印 | 30210015 | 光亮卷 | 0.1-SPCC | 30110014 | 铬钝化卷 | 0.1-SPCC |  | 10 | MO002427 | MO002427-021 | GDH001 | 铬钝化模板 | 6258 | 2024-08-07 | 2024-08-07 | 5 | 2024-08-07 14:01:31 | 2024-08-07 15:03:29 | 江苏东方九天新能源材料有限公司 | 282862 | 李澍 |  |  | 0.1 | 13600 | 610 | 1 | JG1224070475 |  | 1 | 白斑 辊印 条印 | 是 | 是 | 62 | 21
铬钝化 | JG12240705284 | JG1224070528 | 东方铬钝化750 | 合格 | 合格品 | 乙 | 李澍 | 2119 | 2119 | 1 | 3100 | 0.15 | 610 | 镀铬量80-100 |  | 30210011 | 光亮卷 | 0.15-SPCC | 30110011 | 铬钝化卷 | 0.15-SPCC |  | 10 | MO002326 | MO002326-003-04 | GDH001 | 铬钝化模板 | 6914 | 2024-08-04 | 2024-08-04 | 5 | 2024-08-07 12:48:36 | 2024-08-07 14:00:12 | 江苏东方九天新能源材料有限公司 |  | 李澍 |  | 1 | 0.15 | 3100 | 610 | 1 | JG12240705284 |  | 1 |  | 是 | 是 | 90 | 3
铬钝化 | JG12240705283 | JG1224070528 | 东方铬钝化750 | 合格 | 合格品 | 乙 | 李澍 | 1596 | 1596 | 1 | 2320 | 0.15 | 610 | 镀铬量80-100 |  | 30210011 | 光亮卷 | 0.15-SPCC | 30110011 | 铬钝化卷 | 0.15-SPCC |  | 10 | MO002326 | MO002326-003-03 | GDH001 | 铬钝化模板 | 6914 | 2024-08-04 | 2024-08-04 | 5 | 2024-08-07 12:48:36 | 2024-08-07 14:00:12 | 江苏东方九天新能源材料有限公司 |  | 李澍 |  | 1 | 0.15 | 2320 | 610 | 1 | JG12240705283 |  | 1 |  | 是 | 是 | 90 | 3
铬钝化 | JG12240705282 | JG1224070528 | 东方铬钝化750 | 合格 | 合格品 | 乙 | 李澍 | 1594 | 1594 | 1 | 2320 | 0.15 | 610 | 镀铬量80-100 |  | 30210011 | 光亮卷 | 0.15-SPCC | 30110011 | 铬钝化卷 | 0.15-SPCC |  | 10 | MO002326 | MO002326-003-02 | GDH001 | 铬钝化模板 | 6914 | 2024-08-04 | 2024-08-04 | 5 | 2024-08-07 12:48:36 | 2024-08-07 14:00:12 | 江苏东方九天新能源材料有限公司 |  | 李澍 |  | 1 | 0.15 | 2320 | 610 | 1 | JG12240705282 |  | 1 |  | 是 | 是 | 90 | 3
铬钝化 | JG12240705281 | JG1224070528 | 东方铬钝化750 | 合格 | 合格品 | 乙 | 李澍 | 1590 | 1590 | 1 | 2320 | 0.15 | 610 | 镀铬量80-100 |  | 30210011 | 光亮卷 | 0.15-SPCC | 30110011 | 铬钝化卷 | 0.15-SPCC |  | 10 | MO002326 | MO002326-003-01 | GDH001 | 铬钝化模板 | 6914 | 2024-08-04 | 2024-08-04 | 5 | 2024-08-07 12:48:36 | 2024-08-07 14:00:12 | 江苏东方九天新能源材料有限公司 |  | 李澍 |  | 1 | 0.15 | 2320 | 610 | 1 | JG12240705281 |  | 1 |  | 是 | 是 | 90 | 3
最终脱脂 | JG12240703712 | JG1224070371 | 东方950脱脂1# | 合格 | 合格品 | 甲 | 关莫平,王建军 | 6720 | 6720 | 1 | 12400 | 0.1 | 710 | 脱脂（950-1） |  | 20100028 | 轧硬 | 0.4*710-SPCC | 30210015 | 光亮卷 | 0.1-SPCC |  | 40 | MO001989 | MO001989-013-02 | GLJ002 | 东方光亮卷前处理（0.4轧0.1mm) | 13770 | 2024-07-24 | 2024-08-08 | 3 | 2024-08-07 13:43:14 | 2024-08-07 13:47:25 | 江苏东方九天新能源材料有限公司 |  | 王建军 |  | 1 | 0.1 | 12400 | 710 | 1 | JG12240703712 | 轧0.1，米数控制在24900-25000米，脱脂平均分包 |  |  |  |  | 8502 | 13
最终脱脂 | JG12240703711 | JG1224070371 | 东方950脱脂1# | 合格 | 合格品 | 甲 | 关莫平,王建军 | 6845 | 6845 | 1 | 12600 | 0.1 | 710 | 脱脂（950-1） |  | 20100028 | 轧硬 | 0.4*710-SPCC | 30210015 | 光亮卷 | 0.1-SPCC |  | 40 | MO001989 | MO001989-013-01 | GLJ002 | 东方光亮卷前处理（0.4轧0.1mm) | 13770 | 2024-07-24 | 2024-08-08 | 3 | 2024-08-07 13:43:14 | 2024-08-07 13:47:25 | 江苏东方九天新能源材料有限公司 |  | 王建军 |  | 1 | 0.1 | 12600 | 710 | 1 | JG12240703711 | 轧0.1，米数控制在24900-25000米，脱脂平均分包 |  |  |  |  | 8502 | 13
分剪 | DL122407000832/6 | DL122407000832 | 东方分剪6# | 合格 | 合格品 | 甲 | 秦海波 | 0 | 210 |  | 0 | 0.1 | 180 | 分剪四川长虹：排刀规格180*3，一刀下，涂油，内径500mm，厚度公差+/-0.005mm，宽度公差+/-0.3mm，特别注意：分剪前单独先切30米给销售寄样品。 |  | 31010018 | 小品种钢卷 | 0.1-SPCC | 31020022 | 小品种钢分切带 | 0.1-SPCC |  | 10 | MO002396 | MO002396-001-06 | FJ001 | 分剪模板 | 750 | 2024-08-06 | 2024-08-06 | 5 | 2024-08-07 13:18:01 | 2024-08-07 13:18:48 | 江苏东方九天新能源材料有限公司 |  | 秦海波 |  | 1 | 0.1 | 0 | 180 | 1 | DL122407000832/6 | 分剪四川长虹：排刀规格180*3，一刀下，涂油，内径500mm，厚度公差+/-0.005mm，宽度公差+/-0.3mm，特别注意：分剪前单独先切30米给销售寄样品。 | 1 |  | 是 | 是 | 0 | 1
分剪 | DL122407000832/5 | DL122407000832 | 东方分剪6# | 合格 | 合格品 | 甲 | 秦海波 | 0 | 211 |  | 0 | 0.1 | 180 | 分剪四川长虹：排刀规格180*3，一刀下，涂油，内径500mm，厚度公差+/-0.005mm，宽度公差+/-0.3mm，特别注意：分剪前单独先切30米给销售寄样品。 |  | 31010018 | 小品种钢卷 | 0.1-SPCC | 31020022 | 小品种钢分切带 | 0.1-SPCC |  | 10 | MO002396 | MO002396-001-05 | FJ001 | 分剪模板 | 750 | 2024-08-06 | 2024-08-06 | 5 | 2024-08-07 13:18:01 | 2024-08-07 13:18:48 | 江苏东方九天新能源材料有限公司 |  | 秦海波 |  | 1 | 0.1 | 0 | 180 | 1 | DL122407000832/5 | 分剪四川长虹：排刀规格180*3，一刀下，涂油，内径500mm，厚度公差+/-0.005mm，宽度公差+/-0.3mm，特别注意：分剪前单独先切30米给销售寄样品。 | 1 |  | 是 | 是 | 0 | 1
分剪 | DL122407000832/4 | DL122407000832 | 东方分剪6# | 合格 | 合格品 | 甲 | 秦海波 | 0 | 211 |  | 0 | 0.1 | 180 | 分剪四川长虹：排刀规格180*3，一刀下，涂油，内径500mm，厚度公差+/-0.005mm，宽度公差+/-0.3mm，特别注意：分剪前单独先切30米给销售寄样品。 |  | 31010018 | 小品种钢卷 | 0.1-SPCC | 31020022 | 小品种钢分切带 | 0.1-SPCC |  | 10 | MO002396 | MO002396-001-04 | FJ001 | 分剪模板 | 750 | 2024-08-06 | 2024-08-06 | 5 | 2024-08-07 13:18:01 | 2024-08-07 13:18:48 | 江苏东方九天新能源材料有限公司 |  | 秦海波 |  | 1 | 0.1 | 0 | 180 | 1 | DL122407000832/4 | 分剪四川长虹：排刀规格180*3，一刀下，涂油，内径500mm，厚度公差+/-0.005mm，宽度公差+/-0.3mm，特别注意：分剪前单独先切30米给销售寄样品。 | 1 |  | 是 | 是 | 0 | 1
分剪 | DL122407000832/3 | DL122407000832 | 东方分剪6# | 合格 | 合格品 | 甲 | 秦海波 | 0 | 6 |  | 0 | 0.1 | 180 | 分剪四川长虹：排刀规格180*3，一刀下，涂油，内径500mm，厚度公差+/-0.005mm，宽度公差+/-0.3mm，特别注意：分剪前单独先切30米给销售寄样品。 |  | 31010018 | 小品种钢卷 | 0.1-SPCC | 31020022 | 小品种钢分切带 | 0.1-SPCC |  | 10 | MO002396 | MO002396-001-03 | FJ001 | 分剪模板 | 750 | 2024-08-06 | 2024-08-06 | 5 | 2024-08-07 13:18:01 | 2024-08-07 13:18:48 | 江苏东方九天新能源材料有限公司 |  | 秦海波 |  | 1 | 0.1 | 0 | 180 | 1 | DL122407000832/3 | 分剪四川长虹：排刀规格180*3，一刀下，涂油，内径500mm，厚度公差+/-0.005mm，宽度公差+/-0.3mm，特别注意：分剪前单独先切30米给销售寄样品。 | 1 |  | 是 | 是 | 0 | 1
分剪 | DL122407000832/2 | DL122407000832 | 东方分剪6# | 合格 | 合格品 | 甲 | 秦海波 | 0 | 6 |  | 0 | 0.1 | 180 | 分剪四川长虹：排刀规格180*3，一刀下，涂油，内径500mm，厚度公差+/-0.005mm，宽度公差+/-0.3mm，特别注意：分剪前单独先切30米给销售寄样品。 |  | 31010018 | 小品种钢卷 | 0.1-SPCC | 31020022 | 小品种钢分切带 | 0.1-SPCC |  | 10 | MO002396 | MO002396-001-02 | FJ001 | 分剪模板 | 750 | 2024-08-06 | 2024-08-06 | 5 | 2024-08-07 13:18:01 | 2024-08-07 13:18:48 | 江苏东方九天新能源材料有限公司 |  | 秦海波 |  | 1 | 0.1 | 0 | 180 | 1 | DL122407000832/2 | 分剪四川长虹：排刀规格180*3，一刀下，涂油，内径500mm，厚度公差+/-0.005mm，宽度公差+/-0.3mm，特别注意：分剪前单独先切30米给销售寄样品。 | 1 |  | 是 | 是 | 0 | 1
分剪 | DL122407000832/1 | DL122407000832 | 东方分剪6# | 合格 | 合格品 | 甲 | 秦海波 | 0 | 6 |  | 0 | 0.1 | 180 | 分剪四川长虹：排刀规格180*3，一刀下，涂油，内径500mm，厚度公差+/-0.005mm，宽度公差+/-0.3mm，特别注意：分剪前单独先切30米给销售寄样品。 |  | 31010018 | 小品种钢卷 | 0.1-SPCC | 31020022 | 小品种钢分切带 | 0.1-SPCC |  | 10 | MO002396 | MO002396-001-01 | FJ001 | 分剪模板 | 750 | 2024-08-06 | 2024-08-06 | 5 | 2024-08-07 13:18:01 | 2024-08-07 13:18:48 | 江苏东方九天新能源材料有限公司 |  | 秦海波 |  | 1 | 0.1 | 0 | 180 | 1 | DL122407000832/1 | 分剪四川长虹：排刀规格180*3，一刀下，涂油，内径500mm，厚度公差+/-0.005mm，宽度公差+/-0.3mm，特别注意：分剪前单独先切30米给销售寄样品。 | 1 |  | 是 | 是 | 0 | 1
铬钝化 | JG1224070282 | JG1224070282 | 东方铬钝化750 | 合格 | 合格品 | 乙 | 李澍 | 4990 | 4973 | 0.9966 | 7150 | 0.15 | 610 | / | 白斑 辊印 横辊印 色差 | 30210011 | 光亮卷 | 0.15-SPCC | 30110011 | 铬钝化卷 | 0.15-SPCC |  | 10 | MO002272 | MO002272-003 | GDH001 | 铬钝化模板 | 4990 | 2024-08-02 | 2024-08-02 | 5 | 2024-08-07 11:58:54 | 2024-08-07 12:48:25 | 江苏东方九天新能源材料有限公司 | 275719 | 李澍 |  |  | 0.15 | 0 | 610 | 1 | JG1224070282 |  | 1 | 白斑 辊印 横辊印 色差 | 是 | 是 | 50 | 3
最终冷轧 | DL1224070073 | DL1224070073 | 东方650轧机 | 合格 | 让步接收 | 甲 | 关颜伟 | 5890 | 5840 | 0.9915 | 1900 | 0.675 | 565 | 昆山富维：650轧机中间道次普光辊（Ra0.2-0.3μm)轧制，最后一道建议用Ra0.8-1.0um毛化辊轧制0.675mm(1.2-1.0-0.82-0.72-0.675)厚度公差0.681-0.686mm板面粗糙度控制在Ra0.4-0.55um，转脱脂 | A暗线印(),S色差条印(),Z振纹(),X锈点(头尾有锈点),,H横辊印(轻横辊印) |  |  |  | 31010091 | 小品种钢卷 | 0.675-SPCC |  | 20 | MO001952 | MO001952-003 | XPZG001 | 小品种钢前处理模板 | 5900 | 2024-07-23 | 2024-08-04 | 5 | 2024-08-07 12:37:04 | 2024-08-07 12:40:50 | 江苏东方九天新能源材料有限公司 | 255278 | 蔡迎虎 |  |  | 1.2 | 1100 | 565 | 1 | DL1224070073 | 昆山富维：（0.675*565）厚度公差：+/-0.008mm，HV80-110,粗糙度0.5-0.7um,卷重2-3吨，取A4纸贴打包后贴外面 |  | A暗线印(),S色差条印(),Z振纹(),X锈点(头尾有锈点),,H横辊印(轻横辊印) | 否 | 否 | 2283 | 3
铬钝化 | JG1224070285 | JG1224070285 | 东方铬钝化750 | 合格 | 让步接收 | 乙 | 李澍 | 5148 | 5133 | 0.9971 | 7280 | 0.15 | 610 | 0.15*610镀铬量80-100 | 白斑 辊印 色差 条印 外300米横辊印 7150-7190米13处孔洞操160-320大小0.11-0.23 | 30210011 | 光亮卷 | 0.15-SPCC | 30110011 | 铬钝化卷 | 0.15-SPCC |  | 10 | MO002386 | MO002386-004 | GDH001 | 铬钝化模板 | 5148 | 2024-08-06 | 2024-08-06 | 5 | 2024-08-07 11:02:28 | 2024-08-07 11:58:44 | 江苏东方九天新能源材料有限公司 | 281249 | 李澍 |  |  | 0.15 | 0 | 610 | 1 | JG1224070285 |  | 1 | 白斑 辊印 色差 条印 外300米横辊印 7150-7190米13处孔洞操160-320大小0.11-0.23 | 是 | 是 | 56 | 4
最终冷轧 | JG1224070375 | JG1224070375 | 东方850轧机 | 合格 | 合格品 | 甲 | 蔡迎虎 | 13675 | 13640 | 0.9974 | 25255 | 0.1 | 710 | 850轧机普光辊(Ra0.4-0.6μm)轧制0.1mm(0.4-0.25-0.15-0.115-0.1) |  | 20100028 | 轧硬 | 0.4*710-SPCC | 30210015 | 光亮卷 | 0.1-SPCC |  | 30 | MO001989 | MO001989-007 | GLJ002 | 东方光亮卷前处理（0.4轧0.1mm) | 13690 | 2024-07-24 | 2024-08-08 | 5 | 2024-08-07 11:55:09 | 2024-08-07 11:55:36 | 江苏东方九天新能源材料有限公司 | 256313 | 蔡迎虎 |  |  | 0.4 | 6210 | 710 | 1 | JG1224070375 | 轧0.1，米数控制在24900-25000米，脱脂平均分包 |  |  | 否 | 否 | 2498 | 7
铬钝化 | JG12240701411 | JG12240701411 | 东方铬钝化950 | 合格 | 合格品 | 乙 | 李志祥 | 2051 | 2051 | 1 | 3850 | 0.1 | 710 | / | 色差 辊印 | 30110014 | 铬钝化卷 | 0.1-SPCC | 30110014 | 铬钝化卷 | 0.1-SPCC |  | 10 | MO002424 | MO002424-001 | GDH001 | 铬钝化模板 | 2051 | 2024-08-07 | 2024-08-07 | 5 | 2024-08-07 11:38:04 | 2024-08-07 11:38:33 | 江苏东方九天新能源材料有限公司 | 282560 | 李志祥 |  |  | 0.1 | 0 | 710 | 1 | JG12240701411 |  | 1 | 色差 辊印 | 是 | 是 | 0 | 1
铬钝化 | JG12240705194 | JG1224070519 | 东方铬钝化750 | 合格 | 合格品 | 乙 | 李澍 | 1568 | 1568 | 1 | 2310 | 0.15 | 610 | 镀铬量80-100 |  | 30210011 | 光亮卷 | 0.15-SPCC | 30110011 | 铬钝化卷 | 0.15-SPCC |  | 10 | MO002326 | MO002326-002-04 | GDH001 | 铬钝化模板 | 6420 | 2024-08-04 | 2024-08-04 | 5 | 2024-08-07 10:01:59 | 2024-08-07 11:02:00 | 江苏东方九天新能源材料有限公司 |  | 李澍 |  | 1 | 0.15 | 2310 | 610 | 1 | JG12240705194 |  | 1 |  | 是 | 是 | 76 | 2
铬钝化 | JG12240705193 | JG1224070519 | 东方铬钝化750 | 合格 | 合格品 | 乙 | 李澍 | 1614 | 1614 | 1 | 2360 | 0.15 | 610 | 镀铬量80-100 |  | 30210011 | 光亮卷 | 0.15-SPCC | 30110011 | 铬钝化卷 | 0.15-SPCC |  | 10 | MO002326 | MO002326-002-03 | GDH001 | 铬钝化模板 | 6420 | 2024-08-04 | 2024-08-04 | 5 | 2024-08-07 10:01:59 | 2024-08-07 11:02:00 | 江苏东方九天新能源材料有限公司 |  | 李澍 |  | 1 | 0.15 | 2360 | 610 | 1 | JG12240705193 |  | 1 |  | 是 | 是 | 76 | 2
铬钝化 | JG12240705192 | JG1224070519 | 东方铬钝化750 | 合格 | 合格品 | 乙 | 李澍 | 1614 | 1614 | 1 | 2360 | 0.15 | 610 | 镀铬量80-100 |  | 30210011 | 光亮卷 | 0.15-SPCC | 30110011 | 铬钝化卷 | 0.15-SPCC |  | 10 | MO002326 | MO002326-002-02 | GDH001 | 铬钝化模板 | 6420 | 2024-08-04 | 2024-08-04 | 5 | 2024-08-07 10:01:59 | 2024-08-07 11:02:00 | 江苏东方九天新能源材料有限公司 |  | 李澍 |  | 1 | 0.15 | 2360 | 610 | 1 | JG12240705192 |  | 1 |  | 是 | 是 | 76 | 2
铬钝化 | JG12240705191 | JG1224070519 | 东方铬钝化750 | 合格 | 合格品 | 乙 | 李澍 | 1614 | 1614 | 1 | 2360 | 0.15 | 610 | 镀铬量80-100 |  | 30210011 | 光亮卷 | 0.15-SPCC | 30110011 | 铬钝化卷 | 0.15-SPCC |  | 10 | MO002326 | MO002326-002-01 | GDH001 | 铬钝化模板 | 6420 | 2024-08-04 | 2024-08-04 | 5 | 2024-08-07 10:01:59 | 2024-08-07 11:02:00 | 江苏东方九天新能源材料有限公司 |  | 李澍 |  | 1 | 0.15 | 2360 | 610 | 1 | JG12240705191 |  | 1 | 170米操324大小0.17 | 是 | 是 | 76 | 2
最终冷轧 | DL1224070074 | DL1224070074 | 东方650轧机 | 合格 | 让步接收 | 甲 | 关颜伟,徐炜 | 5880 | 5830 | 0.9915 | 1850 | 0.675 | 565 | 昆山富维：650轧机中间道次普光辊（Ra0.2-0.3μm)轧制，最后一道建议用Ra0.8-1.0um毛化辊轧制0.675mm(1.2-1.0-0.82-0.72-0.675)厚度公差0.681-0.686mm板面粗糙度控制在Ra0.4-0.55um，转脱脂 | S色差条印(),X细划伤(),Z振纹(),C挫伤(),G辊印(轻横辊印),A暗线印() |  |  |  | 31010091 | 小品种钢卷 | 0.675-SPCC |  | 20 | MO001952 | MO001952-004 | XPZG001 | 小品种钢前处理模板 | 5890 | 2024-07-23 | 2024-08-04 | 5 | 2024-08-07 10:53:18 | 2024-08-07 10:54:37 | 江苏东方九天新能源材料有限公司 | 255279 | 徐炜 |  |  | 1.2 | 1100 | 565 | 1 | DL1224070074 | 昆山富维：（0.675*565）厚度公差：+/-0.008mm，HV80-110,粗糙度0.5-0.7um,卷重2-3吨，取A4纸贴打包后贴外面 |  | S色差条印(),X细划伤(),Z振纹(),C挫伤(),G辊印(轻横辊印),A暗线印() | 否 | 否 | 1655 | 4
铬钝化 | JG12240703601 | JG12240703601 | 东方铬钝化950 | 返工 | 返工 | 乙 | 李志祥 | 9750 | 4823 | 0.4947 | 6860 | 0.125 | 760 | / | 边部水锈斑 辊印 色差，尾部送样公差高0.134 |  |  |  | 30110004 | 铬钝化卷 | 0.125-SPCC |  | 10 | MO002406 | MO002406-001 | GDH001 | 铬钝化模板 | 9750 | 2024-08-07 | 2024-08-07 | 3 | 2024-08-07 10:47:50 | 2024-08-07 10:48:24 | 江苏东方九天新能源材料有限公司 | 282284 | 李志祥 |  |  | 0.125 | 6920 | 760 | 1 | JG12240703601 |  | 0 | 边部水锈斑 辊印 色差 | 否 | 否 |  | 1
最终脱脂 | JG12240703941 | JG1224070394 | 东方950脱脂1# | 合格 | 合格品 | 甲 | 关莫平,王建军 | 6800 | 6725 | 0.989 | 12450 | 0.1 | 710 | 脱脂（950-1） |  | 20100028 | 轧硬 | 0.4*710-SPCC | 30210015 | 光亮卷 | 0.1-SPCC |  | 40 | MO001832 | MO001832-011-01 | GLJ002 | 东方光亮卷前处理（0.4轧0.1mm) | 13680 | 2024-07-19 | 2024-07-19 | 3 | 2024-08-07 10:23:57 | 2024-08-07 10:24:33 | 江苏东方九天新能源材料有限公司 | 250544 | 王建军 |  |  | 0.1 | 12470 | 710 | 1 | JG12240703941 | 轧0.1；米数控制在24800-24900米，脱脂平均分包 |  |  |  |  | 10519 | 11
铬钝化 | JG1224070245 | JG1224070245 | 东方铬钝化750 | 合格 | 合格品 | 乙 | 李澍 | 5090 | 5073 | 0.9967 | 7180 | 0.15 | 610 | 镀铬量80-100 | 白斑 辊印 条印 来料撞伤印 | 30210011 | 光亮卷 | 0.15-SPCC | 30110011 | 铬钝化卷 | 0.15-SPCC |  | 10 | MO002326 | MO002326-009 | GDH001 | 铬钝化模板 | 5090 | 2024-08-04 | 2024-08-04 | 5 | 2024-08-07 10:00:49 | 2024-08-07 10:01:39 | 江苏东方九天新能源材料有限公司 | 278762 | 李澍 |  |  | 0.15 | 0 | 610 | 1 | JG1224070245 |  | 1 | 白斑 辊印 条印 来料撞伤印 | 是 | 是 | 1 | 9
铬钝化 | JG12240704832 | JG1224070483 | 东方铬钝化750 | 合格 | 合格品 | 甲 | 李澍 | 2109 | 2109 | 1 | 3100 | 0.15 | 610 | 镀铬量80-100 |  | 30210011 | 光亮卷 | 0.15-SPCC | 30110011 | 铬钝化卷 | 0.15-SPCC |  | 10 | MO002326 | MO002326-001-02 | GDH001 | 铬钝化模板 | 6916 | 2024-08-04 | 2024-08-04 | 5 | 2024-08-07 08:03:27 | 2024-08-07 09:59:29 | 江苏东方九天新能源材料有限公司 |  | 孙锋 |  | 1 | 0.15 | 3100 | 610 | 1 | JG12240704832 |  | 1 |  | 是 | 是 | 174 | 1
铬钝化 | JG12240704831 | JG1224070483 | 东方铬钝化750 | 合格 | 合格品 | 甲 | 李澍 | 4805 | 4805 | 1 | 7050 | 0.15 | 610 | 镀铬量80-100 |  | 30210011 | 光亮卷 | 0.15-SPCC | 30110011 | 铬钝化卷 | 0.15-SPCC |  | 10 | MO002326 | MO002326-001-01 | GDH001 | 铬钝化模板 | 6916 | 2024-08-04 | 2024-08-04 | 5 | 2024-08-07 08:03:27 | 2024-08-07 09:59:29 | 江苏东方九天新能源材料有限公司 |  | 孙锋 |  | 1 | 0.15 | 7050 | 610 | 1 | JG12240704831 |  | 1 |  | 是 | 是 | 174 | 1
铬钝化 | JG122407040012 | JG12240704001 | 东方铬钝化950 | 合格 | 合格品 | 乙 | 李志祥 | 3325 | 3325 | 1 | 6230 | 0.1 | 710 | / |  | 30210015 | 光亮卷 | 0.1-SPCC | 30110014 | 铬钝化卷 | 0.1-SPCC |  | 10 | MO002405 | MO002405-001-02 | GDH001 | 铬钝化模板 | 6700 | 2024-08-07 | 2024-08-07 | 5 | 2024-08-07 09:20:46 | 2024-08-07 09:23:38 | 江苏东方九天新能源材料有限公司 |  | 李志祥 |  | 1 | 0.1 | 6230 | 710 | 1 | JG122407040012 |  | 1 | 振纹 乳化斑 | 是 | 是 | 4 | 1
铬钝化 | JG122407040011 | JG12240704001 | 东方铬钝化950 | 合格 | 合格品 | 乙 | 李志祥 | 3349 | 3349 | 1 | 6270 | 0.1 | 710 | / | 2144米孔洞大小3.27操384 内50米折 印 振纹 乳化斑 | 30210015 | 光亮卷 | 0.1-SPCC | 30110014 | 铬钝化卷 | 0.1-SPCC |  | 10 | MO002405 | MO002405-001-01 | GDH001 | 铬钝化模板 | 6700 | 2024-08-07 | 2024-08-07 | 5 | 2024-08-07 09:20:46 | 2024-08-07 09:23:38 | 江苏东方九天新能源材料有限公司 |  | 李志祥 |  | 1 | 0.1 | 6270 | 710 | 1 | JG122407040011 |  | 1 | 2144米孔洞大小3.27操384 内50米折 印 振纹 乳化斑 | 是 | 是 | 4 | 1
一次退火 | JG1224070698 | JG1224070698 | 东方3# | 合格 |  | 乙 | 陈国,袁亚东,张天圣 | 14270 | 14270 | 1 | 6050 | 0.4 | 760 | 退火 装炉量20T-45T(620℃),装炉量>45T (630℃） |  | 20100142 | 轧硬 | 0.4*760-SPCC | 30210015 | 光亮卷 | 0.1-SPCC |  | 20 | MO002242 | MO002242-002 | GLJ002 | 东方光亮卷前处理（0.4轧0.1mm) | 14295 | 2024-08-01 | 2024-08-15 | 3 | 2024-08-05 03:07:30 | 2024-08-07 08:57:38 | 江苏东方九天新能源材料有限公司 | 273574 | 刘忠于 | 刘忠于 |  | 0.4 | 6050 | 760 | 1 | JG1224070698 | 轧0.1，米数控制在24400-24500米；脱脂平均分包 |  |  | 否 | 否 |  | 2
一次退火 | JG1224070697 | JG1224070697 | 东方3# | 合格 |  | 乙 | 陈国,袁亚东,张天圣 | 14275 | 14275 | 1 | 6050 | 0.4 | 760 | 退火 装炉量20T-45T(620℃),装炉量>45T (630℃） |  | 20100142 | 轧硬 | 0.4*760-SPCC | 30210015 | 光亮卷 | 0.1-SPCC |  | 20 | MO002242 | MO002242-001 | GLJ002 | 东方光亮卷前处理（0.4轧0.1mm) | 14300 | 2024-08-01 | 2024-08-15 | 3 | 2024-08-05 03:07:30 | 2024-08-07 08:57:38 | 江苏东方九天新能源材料有限公司 | 273572 | 刘忠于 | 刘忠于 |  | 0.4 | 6050 | 760 | 1 | JG1224070697 | 轧0.1，米数控制在24400-24500米；脱脂平均分包 |  |  | 否 | 否 |  | 1
一次退火 | JG1224070706 | JG1224070706 | 东方8# | 合格 |  | 乙 | 陈国,袁亚东,张天圣 | 14110 | 14110 | 1 | 5980 | 0.4 | 760 | 退火 装炉量20T-45T(620℃),装炉量>45T (630℃） |  | 20100142 | 轧硬 | 0.4*760-SPCC | 30210015 | 光亮卷 | 0.1-SPCC |  | 20 | MO002230 | MO002230-004 | GLJ002 | 东方光亮卷前处理（0.4轧0.1mm) | 14135 | 2024-08-01 | 2024-08-15 | 3 | 2024-08-05 03:07:30 | 2024-08-07 08:57:38 | 江苏东方九天新能源材料有限公司 | 272581 | 刘忠于 | 刘忠于 |  | 0.4 | 5980 | 760 | 1 | JG1224070706 | 轧0.1，米数控制在23800-23900米；脱脂分一包10500米 |  |  | 否 | 否 |  | 4
一次退火 | JG1224070704 | JG1224070704 | 东方8# | 合格 |  | 乙 | 陈国,袁亚东,张天圣 | 14235 | 14235 | 1 | 6020 | 0.4 | 760 | 退火 装炉量20T-45T(620℃),装炉量>45T (630℃） |  | 20100142 | 轧硬 | 0.4*760-SPCC | 30210015 | 光亮卷 | 0.1-SPCC |  | 20 | MO002230 | MO002230-001 | GLJ002 | 东方光亮卷前处理（0.4轧0.1mm) | 14250 | 2024-08-01 | 2024-08-15 | 3 | 2024-08-05 03:07:30 | 2024-08-07 08:57:38 | 江苏东方九天新能源材料有限公司 | 272578 | 刘忠于 | 刘忠于 |  | 0.4 | 6020 | 760 | 1 | JG1224070704 | 轧0.1，米数控制在23800-23900米；脱脂分一包10500米 |  |  | 否 | 否 |  | 1
最终冷轧 | JG12240703941 | JG1224070394 | 东方850轧机 | 合格 | 合格品 | 乙 | 杨海鹏 | 6820 | 6800 | 0.9971 | 12470 | 0.1 | 710 | 850轧机普光辊(Ra0.4-0.6μm)轧制0.1mm(0.4-0.25-0.15-0.115-0.1) |  | 20100028 | 轧硬 | 0.4*710-SPCC | 30210015 | 光亮卷 | 0.1-SPCC |  | 30 | MO001832 | MO001832-011-01 | GLJ002 | 东方光亮卷前处理（0.4轧0.1mm) | 13680 | 2024-07-19 | 2024-07-19 | 3 | 2024-08-07 08:43:44 | 2024-08-07 08:44:14 | 江苏东方九天新能源材料有限公司 | 250544 | 杨海鹏 |  |  | 0.4 | 3100 | 710 | 1 | JG12240703941 | 轧0.1；米数控制在24800-24900米，脱脂平均分包 |  |  |  |  | 10519 | 11
最终脱脂 | JG12240707142 | JG1224070714 | 东方950脱脂1# | 合格 | 合格品 | 乙 | 何晓健,张东兵 | 5790 | 5790 | 1 | 10650 | 0.1 | 710 | 脱脂（950-1） |  | 20100028 | 轧硬 | 0.4*710-SPCC | 30210015 | 光亮卷 | 0.1-SPCC |  | 40 | MO002268 | MO002268-006-02 | GLJ002 | 东方光亮卷前处理（0.4轧0.1mm) | 13405 | 2024-08-02 | 2024-08-16 | 5 | 2024-08-07 08:01:23 | 2024-08-07 08:28:53 | 江苏东方九天新能源材料有限公司 |  | 何晓健 |  | 1 | 0.1 | 10650 | 710 | 1 | JG12240707142 | 轧0.1，米数控制在24500-24600米；脱脂平均分包 |  |  |  |  | 2956 | 6
最终脱脂 | JG12240707141 | JG1224070714 | 东方950脱脂1# | 合格 | 合格品 | 乙 | 何晓健,张东兵 | 7490 | 7490 | 1 | 13600 | 0.1 | 710 | 脱脂（950-1） |  | 20100028 | 轧硬 | 0.4*710-SPCC | 30210015 | 光亮卷 | 0.1-SPCC |  | 40 | MO002268 | MO002268-006-01 | GLJ002 | 东方光亮卷前处理（0.4轧0.1mm) | 13405 | 2024-08-02 | 2024-08-16 | 5 | 2024-08-07 08:01:23 | 2024-08-07 08:28:53 | 江苏东方九天新能源材料有限公司 |  | 何晓健 |  | 1 | 0.1 | 13600 | 710 | 1 | JG12240707141 | 轧0.1，米数控制在24500-24600米；脱脂平均分包 |  |  |  |  | 2956 | 6
铬钝化 | JG1224070506 | JG1224070506 | 东方铬钝化750 | 合格 | 合格品 | 甲 | 孙锋 | 5184 | 5171 | 0.9975 | 7220 | 0.15 | 610 | 0.15*610镀铬量80-100 | 来料板面色差，辊印，振纹，白斑点， | 30210011 | 光亮卷 | 0.15-SPCC | 30110011 | 铬钝化卷 | 0.15-SPCC |  | 10 | MO002386 | MO002386-003 | GDH001 | 铬钝化模板 | 5184 | 2024-08-06 | 2024-08-06 | 5 | 2024-08-07 07:19:39 | 2024-08-07 08:03:06 | 江苏东方九天新能源材料有限公司 | 281248 | 孙锋 |  |  | 0.15 | 0 | 610 | 1 | JG1224070506 |  | 1 | 来料板面色差，辊印，振纹，白斑点， | 是 | 是 | 44 | 3
一次脱脂 | DL0024070061 | DL0024070061 | 东方950脱脂2# | 合格 | 让步接收 | 甲 | 韩成飞,周志平 | 5675 | 5665 | 0.9982 | 2140 | 0.6 | 565 | 昆山富维：脱脂(单位张力6.0）、转650轧机 | 板面中国间细划伤 |  |  |  | 31010056 | 小品种钢卷 | 0.54-SPCC |  | 10 | MO002187 | MO002187-002 | XPZG001 | 小品种钢前处理模板 | 5675 | 2024-07-29 | 2024-08-06 | 5 | 2024-08-07 07:59:50 | 2024-08-07 08:03:02 | 江苏东方九天新能源材料有限公司 | 267984 | 周志平 |  |  | 0.6 | 2160 | 565 | 1 | DL0024070061 | 昆山富维：（0.54*565）厚度公差：+/-0.005mm，HV90-110,粗糙度0.8-1.0um,卷重2-3吨，取A4纸贴打包后贴外面 |  | 板面中国间细划伤 | 否 | 否 | 1572 | 2
最终冷轧 | DL1224070071 | DL1224070071 | 东方650轧机 | 合格 | 合格品 | 乙 | 朱明 | 5985 | 5930 | 0.9908 | 1930 | 0.675 | 565 | 昆山富维：650轧机中间道次普光辊（Ra0.2-0.3μm)轧制，最后一道建议用Ra0.8-1.0um毛化辊轧制0.675mm(1.2-1.0-0.82-0.72-0.675)厚度公差0.681-0.686mm板面粗糙度控制在Ra0.4-0.55um，转脱脂 | X细划伤(),A暗线印(),S色差条印(),Z振纹() | 20100125 | 轧硬 | 1.2*565-SPCC | 31010091 | 小品种钢卷 | 0.675-SPCC |  | 20 | MO001952 | MO001952-001 | XPZG001 | 小品种钢前处理模板 | 5995 | 2024-07-23 | 2024-08-04 | 5 | 2024-08-07 07:58:47 | 2024-08-07 07:59:59 | 江苏东方九天新能源材料有限公司 | 255276 | 朱明 |  |  | 1.2 | 1120 | 565 | 1 | DL1224070071 | 昆山富维：（0.675*565）厚度公差：+/-0.008mm，HV80-110,粗糙度0.5-0.7um,卷重2-3吨，取A4纸贴打包后贴外面 |  | X细划伤(),A暗线印(),S色差条印(),Z振纹() | 否 | 否 | 3208 | 1
最终平整 | JG122407036211 | JG1224070362 | 东方850平整 | 合格 | 让步接收 | 乙 | 鞠承,姚学禹 | 2670 | 2660 | 0.9963 | 4670 | 0.1 | 760 | 平整 | K孔洞(2475米传44CM0.07) |  |  |  | 30210004 | 光亮卷 | 0.125-SPCC |  | 60 | MO001606 | MO001606-004-01-01 | GLJ001 | 东方光亮卷前处理(0.4轧0.125mm) | 13475 | 2024-07-15 | 2024-07-15 | 5 | 2024-08-07 07:19:20 | 2024-08-07 07:39:18 | 江苏东方九天新能源材料有限公司 | 242244 | 鞠承 |  |  | 0.1 | 4650 | 760 | 1 | JG122407036211 | 脱脂分一包4.9t，2050米，合格报工，轧0.125，米数控制在6800-6900米，厚度公差0.115-0.125，轧机按照0.12的中值设定轧制。剩余一包8.6t脱脂结束后报工，报工报待处理。特别注意按照此要求操作。 | 1 | K孔洞(2475米传44CM0.07) | 是 | 是 | 5773 | 4
一次脱脂 | DL1224070078 | DL1224070078 | 东方950脱脂2# | 其他入库 | 半成品退库 | 甲 | 韩成飞,周志平 | 5830 | 5820 | 0.9983 | 1100 | 1.2 | 565 | 昆山富维：脱脂(单位张力3.5）、转650轧机 | 卷芯200米内有锈斑 | 20200083 | 小品种钢半成品 | 1.2-SPCC | 20200083 | 小品种钢半成品 | 1.2-SPCC |  | 10 | MO002192 | MO002192-001 | XPZG001 | 小品种钢前处理模板 | 5830 | 2024-07-29 | 2024-08-06 | 5 | 2024-08-07 07:16:34 | 2024-08-07 07:31:17 | 江苏东方九天新能源材料有限公司 | 267990 | 周志平 |  |  | 1.2 | 1110 | 565 | 1 | DL1224070078 | 昆山富维：（0.64*565）厚度公差：+/-0.005mm，HV90-110,粗糙度0.8-1.0um,卷重2-3吨，取A4纸贴打包后贴外面 | 1 | 卷芯200米内有锈斑 | 是 | 是 | 15 | 1
切边 | JG122407036212 | JG122407036212 | 东方分剪6# | 合格 | 合格品 | 乙 | 尹斌斌,张建勇 | 2040 | 1370 | 0.6716 | 2700 | 0.125 | 533 | / |  | 20500005 | 光亮卷半成品 | 0.125-SPCC | 30210015 | 光亮卷 | 0.1-SPCC |  | 10 | MO002331 | MO002331-001 | GLJ002 | 东方光亮卷前处理（0.4轧0.1mm) | 2040 | 2024-08-04 | 2024-08-04 | 3 | 2024-08-07 07:29:21 | 2024-08-07 07:30:41 | 江苏东方九天新能源材料有限公司 | 278800 | 尹斌斌 |  |  | 0.125 | 2560 | 760 | 1 | JG122407036212 | 改轧0.1 |  |  | 否 | 否 |  | 1
铬钝化 | JG1224070450 | JG1224070450 | 东方铬钝化750 | 合格 | 合格品 | 甲 | 周建锋 | 5134 | 5127 | 0.9986 | 7210 | 0.15 | 610 | 0.15*610镀铬量80-100 | 来料板面色差，辊印，砂轮印，振纹 | 30210011 | 光亮卷 | 0.15-SPCC | 30110011 | 铬钝化卷 | 0.15-SPCC |  | 10 | MO002386 | MO002386-005 | GDH001 | 铬钝化模板 | 5134 | 2024-08-06 | 2024-08-06 | 5 | 2024-08-07 06:32:16 | 2024-08-07 07:19:13 | 江苏东方九天新能源材料有限公司 | 281250 | 孙锋 |  |  | 0.15 | 0 | 610 | 1 | JG1224070450 |  | 1 | 来料板面色差，辊印，砂轮印，振纹 | 是 | 是 | 47 | 5
最终平整 | JG122407031311 | JG1224070313 | 东方850平整 | 合格 | 合格品 | 乙 | 鞠承,姚学禹 | 5695 | 5700 | 1.0009 | 9960 | 0.1 | 760 | 平整 | Z振纹(板面),T停机斑(50米尾30米处) | 20100142 | 轧硬 | 0.4*760-SPCC | 30210015 | 光亮卷 | 0.1-SPCC |  | 60 | MO001991 | MO001991-026-01-01 | GLJ002 | 东方光亮卷前处理（0.4轧0.1mm) | 13455 | 2024-07-24 | 2024-08-15 | 5 | 2024-08-07 07:18:29 | 2024-08-07 07:19:08 | 江苏东方九天新能源材料有限公司 | 256413 | 鞠承 |  |  | 0.1 | 9950 | 760 | 1 | JG122407031311 | 轧0.1，米数控制在22800-22900米，脱脂分一包9200米。 | 1 | Z振纹(板面),T停机斑(50米尾30米处) | 是 | 是 | 3451 | 26
一次脱脂 | DL0024070062 | DL0024070062 | 东方950脱脂2# | 合格 | 让步接收 | 甲 | 韩成飞,周志平 | 5670 | 5660 | 0.9982 | 2140 | 0.6 | 565 | 昆山富维：脱脂(单位张力6.0）、转650轧机 | 条印色差 |  |  |  | 31010056 | 小品种钢卷 | 0.54-SPCC |  | 10 | MO002187 | MO002187-003 | XPZG001 | 小品种钢前处理模板 | 5670 | 2024-07-29 | 2024-08-06 | 5 | 2024-08-07 06:23:44 | 2024-08-07 06:54:41 | 江苏东方九天新能源材料有限公司 | 267985 | 周志平 |  |  | 0.6 | 2160 | 565 | 1 | DL0024070062 | 昆山富维：（0.54*565）厚度公差：+/-0.005mm，HV90-110,粗糙度0.8-1.0um,卷重2-3吨，取A4纸贴打包后贴外面 |  | 条印色差 | 否 | 否 | 1483 | 3
平整翻包 | DL002407002222 | DL0024070022 | 东方850平整 | 合格 | 合格品 | 乙 | 鞠承,姚学禹 | 3885 | 3885 | 1 | 3300 | 0.25 | 610 | 分包;外圈1700米倒包改轧，剩余给镍线 |  | 20100082 | 轧硬 | 0.6*610-SPCC | 20600019 | 镍钝化卷半成品 | 0.25-SPCC |  | 60 | MO002093 | MO002093-001-02-02 | XPZG001 | 小品种钢前处理模板 | 12165 | 2024-07-26 | 2024-08-12 | 3 | 2024-08-07 06:51:37 | 2024-08-07 06:53:30 | 江苏东方九天新能源材料有限公司 |  | 鞠承 |  | 1 | 0.25 | 3300 | 610 | 1 | DL002407002222 | 昆山泰德通:（0.25*610）厚度±0.005，HV90-110,粗糙度0.5-0.7 | 1 |  | 是 | 是 | 1912 | 1
平整翻包 | DL002407002221 | DL0024070022 | 东方850平整 | 其他入库 | 成品退库 | 乙 | 鞠承,姚学禹 | 1995 | 1995 | 1 | 1700 | 0.25 | 610 | 分包;外圈1700米倒包改轧，剩余给镍线 | C挫伤(1100-1106米表面挫伤重),已翻包，待改轧 |  |  |  | 20600019 | 镍钝化卷半成品 | 0.25-SPCC |  | 60 | MO002093 | MO002093-001-02-01 | XPZG001 | 小品种钢前处理模板 | 12165 | 2024-07-26 | 2024-08-12 | 3 | 2024-08-07 06:51:37 | 2024-08-07 06:53:30 | 江苏东方九天新能源材料有限公司 |  | 鞠承 |  | 1 | 0.25 | 1700 | 610 | 1 | DL002407002221 | 昆山泰德通:（0.25*610）厚度±0.005，HV90-110,粗糙度0.5-0.7 | 1 | C挫伤(1100-1106米表面挫伤重) | 是 | 是 | 1912 | 1
最终退火 | DL12240700822 | DL1224070082 | 东方20# | 合格 |  | 甲 | 程新华,李龙礼,吴双勇 | 6300 | 6300 | 1 | 1880 | 0.69 | 610 | 泰兴双永：退火(620℃)，转850平整 |  | 20100130 | 轧硬 | 1.2*610-SPCC | 31010069 | 小品种钢卷 | 0.69-SPCC |  | 40 | MO002152 | MO002152-001-02 | XPZG001 | 小品种钢前处理模板 | 12575 | 2024-07-29 | 2024-08-13 | 3 | 2024-08-05 13:24:51 | 2024-08-07 06:51:56 | 江苏东方九天新能源材料有限公司 | 266721 | 刘忠于 | 刘忠于 |  | 0.69 | 1880 | 610 | 1 | DL12240700822 | 泰兴双永(0.69*610)厚度±0.01mm，HV90-110,粗糙度0.8-1.0μM，卷重2-3吨 |  |  |  |  | 3472 | 1
最终退火 | DL00240700422 | DL0024070042 | 东方20# | 合格 |  | 甲 | 程新华,李龙礼,吴双勇 | 5735 | 5735 | 1 | 2930 | 0.39 | 630 | 泰兴双永：退火（620℃），转850平整 |  | 20100086 | 轧硬 | 0.6*630-SPCC | 31010040 | 小品种钢卷 | 0.39-SPCC |  | 40 | MO002050 | MO002050-001-02 | XPZG001 | 小品种钢前处理模板 | 12675 | 2024-07-25 | 2024-08-09 | 5 | 2024-08-05 13:24:51 | 2024-08-07 06:51:56 | 江苏东方九天新能源材料有限公司 | 259543 | 刘忠于 | 刘忠于 |  | 0.39 | 2930 | 630 | 1 | DL00240700422 | 泰兴双永：（0.39*630）厚度±0.01mm，HV90-110,粗糙度0.8-1.0μM，卷重2-3吨 |  |  |  |  | 1388 | 1
最终退火 | DL00240700382 | DL0024070038 | 东方20# | 合格 |  | 甲 | 程新华,李龙礼,吴双勇 | 5965 | 5965 | 1 | 4920 | 0.24 | 630 | 泰兴双永:退火（620℃），转850平整 |  | 20100086 | 轧硬 | 0.6*630-SPCC | 31010023 | 小品种钢卷 | 0.24-SPCC |  | 40 | MO002000 | MO002000-001-02 | XPZG001 | 小品种钢前处理模板 | 12370 | 2024-07-24 | 2024-08-08 | 5 | 2024-08-05 13:24:51 | 2024-08-07 06:51:56 | 江苏东方九天新能源材料有限公司 | 256457 | 刘忠于 | 刘忠于 |  | 0.24 | 4920 | 630 | 1 | DL00240700382 | 泰兴双永：（0.24*630）厚度±0.01mm，HV90-110,粗糙度0.8-1.0μM，卷重2-3吨 |  |  |  |  | 1370 | 1
最终退火 | DL00240700381 | DL0024070038 | 东方20# | 合格 |  | 甲 | 程新华,李龙礼,吴双勇 | 6020 | 6020 | 1 | 4920 | 0.24 | 630 | 泰兴双永:退火（620℃），转850平整 |  | 20100086 | 轧硬 | 0.6*630-SPCC | 31010023 | 小品种钢卷 | 0.24-SPCC |  | 40 | MO002000 | MO002000-001-01 | XPZG001 | 小品种钢前处理模板 | 12370 | 2024-07-24 | 2024-08-08 | 5 | 2024-08-05 13:24:51 | 2024-08-07 06:51:56 | 江苏东方九天新能源材料有限公司 | 256457 | 刘忠于 | 刘忠于 |  | 0.24 | 4920 | 630 | 1 | DL00240700381 | 泰兴双永：（0.24*630）厚度±0.01mm，HV90-110,粗糙度0.8-1.0μM，卷重2-3吨 |  |  |  |  | 1370 | 1
平整翻包 | DL002407002122 | DL0024070021 | 东方850平整 | 合格 | 合格品 | 乙 | 鞠承,姚学禹 | 3795 | 3795 | 1 | 3280 | 0.25 | 610 | 分包：外圈1700米倒包改轧，剩余给镍线 |  |  |  |  | 20600019 | 镍钝化卷半成品 | 0.25-SPCC |  | 60 | MO001789 | MO001789-002-02-02 | XPZG001 | 小品种钢前处理模板 | 12155 | 2024-07-19 | 2024-07-31 | 3 | 2024-08-07 06:49:16 | 2024-08-07 06:51:06 | 江苏东方九天新能源材料有限公司 |  | 鞠承 |  | 1 | 0.25 | 3280 | 610 | 1 | DL002407002122 | 昆山泰德通（0.25*610）备货；厚度±0.005，HV90-110,粗糙度0.5-0.7 | 1 |  | 是 | 是 | 1886 | 2
平整翻包 | DL002407002121 | DL0024070021 | 东方850平整 | 其他入库 | 成品退库 | 乙 | 鞠承,姚学禹 | 1965 | 1965 | 1 | 1700 | 0.25 | 610 | 分包：外圈1700米倒包改轧，剩余给镍线 | C挫伤(440米表面挫伤重)已翻包，待改轧 |  |  |  | 20600019 | 镍钝化卷半成品 | 0.25-SPCC |  | 60 | MO001789 | MO001789-002-02-01 | XPZG001 | 小品种钢前处理模板 | 12155 | 2024-07-19 | 2024-07-31 | 3 | 2024-08-07 06:49:16 | 2024-08-07 06:51:05 | 江苏东方九天新能源材料有限公司 |  | 鞠承 |  | 1 | 0.25 | 1700 | 610 | 1 | DL002407002121 | 昆山泰德通（0.25*610）备货；厚度±0.005，HV90-110,粗糙度0.5-0.7 | 1 | C挫伤(440米表面挫伤重) | 是 | 是 | 1886 | 2
最终冷轧 | JG1224070371 | JG1224070371 | 东方850轧机 | 合格 | 合格品 | 乙 | 肖勋民 | 13740 | 13700 | 0.9971 | 24952 | 0.1 | 710 | 850轧机普光辊(Ra0.4-0.6μm)轧制0.1mm(0.4-0.25-0.15-0.115-0.1) |  | 20100028 | 轧硬 | 0.4*710-SPCC | 30210015 | 光亮卷 | 0.1-SPCC |  | 30 | MO001989 | MO001989-013 | GLJ002 | 东方光亮卷前处理（0.4轧0.1mm) | 13770 | 2024-07-24 | 2024-08-08 | 3 | 2024-08-07 05:17:16 | 2024-08-07 06:42:21 | 江苏东方九天新能源材料有限公司 | 256333 | 肖勋民 |  |  | 0.4 | 6240 | 710 | 1 | JG1224070371 | 轧0.1，米数控制在24900-25000米，脱脂平均分包 |  |  | 否 | 否 | 8502 | 13
铬钝化 | JG122407035812 | JG12240703581 | 东方铬钝化950 | 合格 | 合格品 | 甲 | 韩康 | 4595 | 4595 | 1 | 8090 | 0.1 | 760 | / | S色差(色差 振纹 碱液斑 轻微折印 无手感) | 30210015 | 光亮卷 | 0.1-SPCC | 30110014 | 铬钝化卷 | 0.1-SPCC |  | 10 | MO002385 | MO002385-014-02 | GDH001 | 铬钝化模板 | 7810 | 2024-08-06 | 2024-08-06 | 5 | 2024-08-07 05:57:08 | 2024-08-07 06:41:36 | 江苏东方九天新能源材料有限公司 |  | 孙槐兵 |  | 1 | 0.1 | 8090 | 760 | 1 | JG122407035812 |  | 1 | S色差(色差 振纹 碱液斑 轻微折印 无手感) | 是 | 是 | 66 | 14
铬钝化 | JG122407035811 | JG12240703581 | 东方铬钝化950 | 合格 | 合格品 | 甲 | 韩康 | 3200 | 3200 | 1 | 5600 | 0.1 | 760 | / | S色差(色差 振纹 碱液斑 轻微折印 无手感) | 30210015 | 光亮卷 | 0.1-SPCC | 30110014 | 铬钝化卷 | 0.1-SPCC |  | 10 | MO002385 | MO002385-014-01 | GDH001 | 铬钝化模板 | 7810 | 2024-08-06 | 2024-08-06 | 5 | 2024-08-07 05:57:08 | 2024-08-07 06:41:36 | 江苏东方九天新能源材料有限公司 |  | 孙槐兵 |  | 1 | 0.1 | 5600 | 760 | 1 | JG122407035811 |  | 1 | S色差(色差 振纹 碱液斑 轻微折印 无手感) | 是 | 是 | 66 | 14
最终冷轧 | DL0024070064 | DL0024070064 | 东方650轧机 | 合格 | 合格品 | 乙 | 刘爱民 | 5725 | 5670 | 0.9904 | 2750 | 0.45 | 565 | 昆山富维：650轧机中间道次普光辊（Ra0.2-0.3μm)轧制，最后一道建议用Ra0.8-1.0μm毛化辊轧至0.45mm（0.60-0.50-0.45）厚度公差：0.462-0.467mm,板面粗糙度控制Ra0.4-0.6μm，转脱脂 | A暗线印(),S色差条印(),Z振纹() | 20100072 | 轧硬 | 0.6*565-SPCC | 31010046 | 小品种钢卷 | 0.45-SPCC |  | 20 | MO002313 | MO002313-001 | XPZG001 | 小品种钢前处理模板 | 5730 | 2024-08-03 | 2024-08-03 | 3 | 2024-08-07 06:38:57 | 2024-08-07 06:39:54 | 江苏东方九天新能源材料有限公司 | 278120 | 刘爱民 |  |  | 0.6 | 2170 | 565 | 1 | DL0024070064 | 厚度公差：+/-0.005mm，HV100-120,粗糙度0.5-0.7um,卷重2-3吨，取A4纸贴打包后贴外面 |  | A暗线印(),S色差条印(),Z振纹() | 否 | 否 | 1535 | 1
铬钝化 | JG91240700051 | JG91240700051 | 东方铬钝化750 | 合格 | 合格品 | 甲 | 周建锋 | 4408 | 4401 | 0.9984 | 9270 | 0.1 | 630 | 0.15*610镀铬量80-100 | 来料板面连续亮斑，亮线辊印，内约200米操边碎边重，传边碎边 | 30210015 | 光亮卷 | 0.1-SPCC | 30110014 | 铬钝化卷 | 0.1-SPCC |  | 10 | MO002386 | MO002386-017 | GDH001 | 铬钝化模板 | 4408 | 2024-08-06 | 2024-08-06 | 5 | 2024-08-07 05:27:24 | 2024-08-07 06:29:19 | 江苏东方九天新能源材料有限公司 | 281255 | 孙锋 |  |  | 0.1 | 0 | 630 | 1 | JG91240700051 |  | 1 | 来料板面连续亮斑，亮线辊印，内约200米操边碎边重，传边碎边 | 是 | 是 | 62 | 17
最终脱脂 | JG12240703862 | JG1224070386 | 东方950脱脂1# | 合格 | 合格品 | 乙 | 何晓健,张东兵 | 5585 | 5585 | 1 | 10350 | 0.1 | 710 | 脱脂（950-1） |  | 20100028 | 轧硬 | 0.4*710-SPCC | 30210015 | 光亮卷 | 0.1-SPCC |  | 40 | MO002212 | MO002212-003-02 | GLJ002 | 东方光亮卷前处理（0.4轧0.1mm) | 13255 | 2024-07-30 | 2024-08-15 | 3 | 2024-08-07 05:25:32 | 2024-08-07 06:25:20 | 江苏东方九天新能源材料有限公司 |  | 何晓健 |  | 1 | 0.1 | 10350 | 710 | 1 | JG12240703862 | 轧0.1，米数控制在23700-23800米；脱脂分一包10500米 |  |  |  |  | 5095 | 3
最终脱脂 | JG12240703861 | JG1224070386 | 东方950脱脂1# | 合格 | 合格品 | 乙 | 何晓健,张东兵 | 7510 | 7510 | 1 | 13900 | 0.1 | 710 | 脱脂（950-1） |  | 20100028 | 轧硬 | 0.4*710-SPCC | 30210015 | 光亮卷 | 0.1-SPCC |  | 40 | MO002212 | MO002212-003-01 | GLJ002 | 东方光亮卷前处理（0.4轧0.1mm) | 13255 | 2024-07-30 | 2024-08-15 | 3 | 2024-08-07 05:25:32 | 2024-08-07 06:25:20 | 江苏东方九天新能源材料有限公司 |  | 何晓健 |  | 1 | 0.1 | 13900 | 710 | 1 | JG12240703861 | 轧0.1，米数控制在23700-23800米；脱脂分一包10500米 |  |  |  |  | 5095 | 3
一次脱脂 | DL0024070060 | DL0024070060 | 东方950脱脂2# | 合格 | 让步接收 | 甲 | 韩成飞,周志平 | 5845 | 5830 | 0.9974 | 2200 | 0.6 | 565 | 昆山富维：脱脂(单位张力6.0）、转650轧机 | 条印色差 |  |  |  | 31010056 | 小品种钢卷 | 0.54-SPCC |  | 10 | MO002187 | MO002187-001 | XPZG001 | 小品种钢前处理模板 | 5845 | 2024-07-29 | 2024-08-06 | 5 | 2024-08-07 05:58:26 | 2024-08-07 06:23:13 | 江苏东方九天新能源材料有限公司 | 267983 | 周志平 |  |  | 0.6 | 2225 | 565 | 1 | DL0024070060 | 昆山富维：（0.54*565）厚度公差：+/-0.005mm，HV90-110,粗糙度0.8-1.0um,卷重2-3吨，取A4纸贴打包后贴外面 |  | 条印色差 | 否 | 否 | 1584 | 1
切边 | JG1124040042-122 | JG1124040042-12 | 东方分剪6# | 合格 | 合格品 | 乙 | 尹斌斌 | 1179 | 895 | 0.7591 | 1070 | 0.2 | 533 | 操作侧5cm切掉 |  | 20600018 | 镍钝化卷半成品 | 0.2-SPCC | 31310016 | 镍钝化卷 | 0.2-SPCC |  | 20 | MO001969 | MO001969-001-02 | NDH001 | 镍钝化模板 | 2440 | 2024-07-24 | 2024-07-27 | 3 | 2024-08-07 06:17:19 | 2024-08-07 06:19:17 | 江苏东方九天新能源材料有限公司 |  | 尹斌斌 |  | 1 | 0.2 | 1255 | 610 | 1 | JG1124040042-122 | 泰德通：（0.2*610）双面镀镍，镀层厚度≥1.5um，HV90-110；卷重≤1.5吨 | 1 |  | 是 | 是 | 94 | 1
最终平整 | JG12240703272 | JG1224070327 | 东方850平整 | 合格 | 让步接收 | 乙 | 鞠承,姚学禹 | 5760 | 5750 | 0.9983 | 10040 | 0.1 | 760 | 平整 | K孔洞(1311米传33CM0.07) |  |  |  | 30210015 | 光亮卷 | 0.1-SPCC |  | 60 | MO001991 | MO001991-016-02 | GLJ002 | 东方光亮卷前处理（0.4轧0.1mm) | 13560 | 2024-07-24 | 2024-08-15 | 3 | 2024-08-07 05:37:42 | 2024-08-07 06:04:35 | 江苏东方九天新能源材料有限公司 | 256395 | 鞠承 |  |  | 0.1 | 9990 | 760 | 1 | JG12240703272 | 轧0.1，米数控制在22800-22900米，脱脂分一包9200米。 | 1 | K孔洞(1311米传33CM0.07) | 是 | 是 | 8807 | 16
一次脱脂 | DL0024070063 | DL0024070063 | 东方950脱脂2# | 合格 | 让步接收 | 甲 | 韩成飞,周志平 | 5755 | 5735 | 0.9965 | 2170 | 0.6 | 565 | 昆山富维：脱脂(单位张力6.0）、转650轧机 | 板面中间细划伤 |  |  |  | 31010056 | 小品种钢卷 | 0.54-SPCC |  | 10 | MO002187 | MO002187-004 | XPZG001 | 小品种钢前处理模板 | 5755 | 2024-07-29 | 2024-08-06 | 5 | 2024-08-07 05:37:02 | 2024-08-07 05:54:15 | 江苏东方九天新能源材料有限公司 | 267986 | 周志平 |  |  | 0.6 | 2175 | 565 | 1 | DL0024070063 | 昆山富维：（0.54*565）厚度公差：+/-0.005mm，HV90-110,粗糙度0.8-1.0um,卷重2-3吨，取A4纸贴打包后贴外面 |  | 板面中间细划伤 | 否 | 否 | 1366 | 4
最终平整 | JG12240703271 | JG1224070327 | 东方850平整 | 返工 | 返工 | 乙 | 鞠承,姚学禹 | 7650 | 7640 | 0.9987 | 13360 | 0.1 | 760 | 平整 | K孔洞(8723米传2个针孔8.19-1.01) |  |  |  | 30210015 | 光亮卷 | 0.1-SPCC |  | 60 | MO001991 | MO001991-016-01 | GLJ002 | 东方光亮卷前处理（0.4轧0.1mm) | 13560 | 2024-07-24 | 2024-08-15 | 3 | 2024-08-07 04:57:35 | 2024-08-07 05:37:23 | 江苏东方九天新能源材料有限公司 | 256395 | 鞠承 |  |  | 0.1 | 13290 | 760 | 1 | JG12240703271 | 轧0.1，米数控制在22800-22900米，脱脂分一包9200米。 | 0 | K孔洞(8723米传2个针孔8.19-1.01) |  |  | 8807 | 16
一次脱脂 | DL1224070041 | DL1224070041 | 东方950脱脂2# | 合格 | 让步接收 | 甲 | 韩成飞,周志平 | 4530 | 4530 | 1 | 1800 | 0.6 | 533 | 昆山富维:脱脂(单位张力6.0）、转650轧机 | 条印色差 |  |  |  | 31010088 | 小品种钢卷 | 0.495-SPCC |  | 10 | MO001948 | MO001948-002 | XPZG001 | 小品种钢前处理模板 | 4530 | 2024-07-23 | 2024-08-04 | 3 | 2024-08-07 05:34:57 | 2024-08-07 05:35:44 | 江苏东方九天新能源材料有限公司 | 255250 | 周志平 |  |  | 0.6 | 1820 | 533 | 1 | DL1224070041 | 昆山富维：（0.495*533）厚度公差：+0/-0.01mm，HV80-110,粗糙度0.5-0.7um,卷重2-3吨，取A4纸贴打包后贴外面 |  | 条印色差 | 否 | 否 |  | 2
铬钝化 | JG1224070538 | JG1224070538 | 东方铬钝化750 | 合格 | 合格品 | 甲 | 周建锋 | 6584 | 6579 | 0.9992 | 9590 | 0.15 | 610 | 镀铬量80-100 | 来料色差辊印白斑振纹 | 30210011 | 光亮卷 | 0.15-SPCC | 30110011 | 铬钝化卷 | 0.15-SPCC |  | 10 | MO002326 | MO002326-007 | GDH001 | 铬钝化模板 | 6584 | 2024-08-04 | 2024-08-04 | 5 | 2024-08-07 04:21:18 | 2024-08-07 05:26:54 | 江苏东方九天新能源材料有限公司 | 278760 | 孙锋 |  |  | 0.15 | 0 | 610 | 1 | JG1224070538 |  | 1 | 来料色差辊印白斑振纹 | 是 | 是 | 65 | 7
一次脱脂 | DL1224070038 | DL1224070038 | 东方950脱脂2# | 合格 | 让步接收 | 甲 | 韩成飞,周志平 | 4475 | 4465 | 0.9978 | 1790 | 0.6 | 533 | 昆山富维:脱脂(单位张力6.0）、转650轧机 | 条印色差 |  |  |  | 31010088 | 小品种钢卷 | 0.495-SPCC |  | 10 | MO001948 | MO001948-001 | XPZG001 | 小品种钢前处理模板 | 4475 | 2024-07-23 | 2024-08-04 | 5 | 2024-08-07 04:34:30 | 2024-08-07 05:14:21 | 江苏东方九天新能源材料有限公司 | 255248 | 周志平 |  |  | 0.6 | 1800 | 533 | 1 | DL1224070038 | 昆山富维：（0.495*533）厚度公差：+0/-0.01mm，HV80-110,粗糙度0.5-0.7um,卷重2-3吨，取A4纸贴打包后贴外面 |  | 条印色差 | 否 | 否 | 1933 | 1
铬钝化 | JG12240703391 | JG12240703391 | 东方铬钝化950 | 合格 | 合格品 | 甲 | 韩康 | 4850 | 4827 | 0.9953 | 6980 | 0.125 | 760 | / | S色差(色差 条印 碱液斑) | 30210004 | 光亮卷 | 0.125-SPCC | 30110004 | 铬钝化卷 | 0.125-SPCC |  | 10 | MO002371 | MO002371-012 | GDH001 | 铬钝化模板 | 4850 | 2024-08-05 | 2024-08-05 | 5 | 2024-08-07 05:06:48 | 2024-08-07 05:08:06 | 江苏东方九天新能源材料有限公司 | 280770 | 孙槐兵 |  |  | 0.125 | 7020 | 760 | 1 | JG12240703391 |  | 1 | S色差(色差 条印 碱液斑) | 是 | 是 | 2 | 12
铬钝化 | JG122407035822 | JG12240703582 | 东方铬钝化950 | 合格 | 合格品 | 甲 | 韩康 | 1867 | 1867 | 1 | 3300 | 0.1 | 760 | / |  | 30210015 | 光亮卷 | 0.1-SPCC | 30110014 | 铬钝化卷 | 0.1-SPCC |  | 10 | MO002385 | MO002385-015-02 | GDH001 | 铬钝化模板 | 5580 | 2024-08-06 | 2024-08-06 | 5 | 2024-08-07 04:19:32 | 2024-08-07 05:06:23 | 江苏东方九天新能源材料有限公司 |  | 孙槐兵 |  | 1 | 0.1 | 3300 | 760 | 1 | JG122407035822 |  | 1 |  | 是 | 是 | 70 | 15
铬钝化 | JG122407035821 | JG12240703582 | 东方铬钝化950 | 合格 | 合格品 | 甲 | 韩康 | 3691 | 3691 | 1 | 6500 | 0.1 | 760 | / |  | 30210015 | 光亮卷 | 0.1-SPCC | 30110014 | 铬钝化卷 | 0.1-SPCC |  | 10 | MO002385 | MO002385-015-01 | GDH001 | 铬钝化模板 | 5580 | 2024-08-06 | 2024-08-06 | 5 | 2024-08-07 04:19:32 | 2024-08-07 05:06:23 | 江苏东方九天新能源材料有限公司 |  | 孙槐兵 |  | 1 | 0.1 | 6500 | 760 | 1 | JG122407035821 |  | 1 |  | 是 | 是 | 70 | 15
最终平整 | JG12240703242 | JG1224070324 | 东方850平整 | 合格 | 合格品 | 乙 | 鞠承,姚学禹 | 5565 | 5580 | 1.0027 | 9770 | 0.1 | 760 | 平整 |  | 20100142 | 轧硬 | 0.4*760-SPCC | 30210015 | 光亮卷 | 0.1-SPCC |  | 60 | MO001991 | MO001991-015-02 | GLJ002 | 东方光亮卷前处理（0.4轧0.1mm) | 13440 | 2024-07-24 | 2024-08-15 | 5 | 2024-08-07 04:57:01 | 2024-08-07 04:57:26 | 江苏东方九天新能源材料有限公司 | 256394 | 鞠承 |  |  | 0.1 | 9720 | 760 | 1 | JG12240703242 | 轧0.1，米数控制在22800-22900米，脱脂分一包9200米。 | 1 |  | 是 | 是 | 5150 | 15
一次脱脂 | DL1224070044 | DL1224070044 | 东方950脱脂2# | 合格 | 让步接收 | 甲 | 韩成飞,周志平 | 4525 | 4520 | 0.9989 | 1800 | 0.6 | 533 | 昆山富维:脱脂(单位张力6.0)、转650轧机 | 条印色差 |  |  |  | 31010046 | 小品种钢卷 | 0.45-SPCC |  | 10 | MO001946 | MO001946-003 | XPZG001 | 小品种钢前处理模板 | 4525 | 2024-07-23 | 2024-08-02 | 5 | 2024-08-07 03:42:30 | 2024-08-07 04:34:07 | 江苏东方九天新能源材料有限公司 | 255244 | 周志平 |  |  | 0.6 | 1815 | 533 | 1 | DL1224070044 | 昆山富维：（0.45*533）厚度公差：+0/-0.012mm，HV80-120,粗糙度0.8-1.0um,光泽度50-150GU(纵向）卷重2-3吨，取A4纸贴打包后贴外面 |  | 条印色差 | 否 | 否 | 1561 | 3
最终平整 | JG12240703232 | JG1224070323 | 东方850平整 | 返工 | 返工 | 乙 | 鞠承,姚学禹 | 5115 | 5120 | 1.001 | 9060 | 0.1 | 760 | 平整 | K孔洞(1753米传51CM0.72/8340-8551米传23CM5个0.07-0.29),S松花印(8400米板面中间打皱印【1米长】) |  |  |  | 30210015 | 光亮卷 | 0.1-SPCC |  | 60 | MO001991 | MO001991-010-02 | GLJ002 | 东方光亮卷前处理（0.4轧0.1mm) | 13425 | 2024-07-24 | 2024-08-15 | 3 | 2024-08-07 04:03:17 | 2024-08-07 04:31:31 | 江苏东方九天新能源材料有限公司 | 256389 | 鞠承 |  |  | 0.1 | 9000 | 760 | 1 | JG12240703232 | 轧0.1，米数控制在22800-22900米，脱脂分一包9200米。 | 0 | K孔洞(1753米传51CM0.72/8340-8551米传23CM5个0.07-0.29),S松花印(8400米板面中间打皱印【1米长】) |  |  | 2502 | 10
最终脱脂 | JG12240703212 | JG1224070321 | 东方950脱脂1# | 合格 | 合格品 | 乙 | 何晓健,张东兵 | 5850 | 5850 | 1 | 10200 | 0.1 | 760 | 脱脂（950-1） |  | 20100142 | 轧硬 | 0.4*760-SPCC | 30210015 | 光亮卷 | 0.1-SPCC |  | 40 | MO001991 | MO001991-009-02 | GLJ002 | 东方光亮卷前处理（0.4轧0.1mm) | 13520 | 2024-07-24 | 2024-08-15 | 3 | 2024-08-07 04:20:47 | 2024-08-07 04:22:30 | 江苏东方九天新能源材料有限公司 |  | 何晓健 |  | 1 | 0.1 | 10200 | 760 | 1 | JG12240703212 | 轧0.1，米数控制在22800-22900米，脱脂分一包9200米。 |  |  |  |  | 8902 | 9
最终脱脂 | JG12240703211 | JG1224070321 | 东方950脱脂1# | 合格 | 合格品 | 乙 | 何晓健,张东兵 | 7530 | 7530 | 1 | 13000 | 0.1 | 760 | 脱脂（950-1） |  | 20100142 | 轧硬 | 0.4*760-SPCC | 30210015 | 光亮卷 | 0.1-SPCC |  | 40 | MO001991 | MO001991-009-01 | GLJ002 | 东方光亮卷前处理（0.4轧0.1mm) | 13520 | 2024-07-24 | 2024-08-15 | 3 | 2024-08-07 04:20:47 | 2024-08-07 04:22:30 | 江苏东方九天新能源材料有限公司 |  | 何晓健 |  | 1 | 0.1 | 13000 | 760 | 1 | JG12240703211 | 轧0.1，米数控制在22800-22900米，脱脂分一包9200米。 |  |  |  |  | 8902 | 9
铬钝化 | JG1224070520 | JG1224070520 | 东方铬钝化750 | 合格 | 让步接收 | 甲 | 周建锋 | 6408 | 6397 | 0.9983 | 9330 | 0.15 | 610 | 镀铬量80-100 | 振纹 白斑 | 30210011 | 光亮卷 | 0.15-SPCC | 30110011 | 铬钝化卷 | 0.15-SPCC |  | 10 | MO002326 | MO002326-004 | GDH001 | 铬钝化模板 | 6408 | 2024-08-04 | 2024-08-04 | 5 | 2024-08-07 03:15:22 | 2024-08-07 04:20:51 | 江苏东方九天新能源材料有限公司 | 278752 | 孙锋 |  |  | 0.15 | 0 | 610 | 1 | JG1224070520 |  | 1 | 来料色差辊印振纹白斑 | 是 | 是 | 65 | 4
最终平整 | JG12240703241 | JG1224070324 | 东方850平整 | 合格 | 合格品 | 乙 | 鞠承,姚学禹 | 7735 | 7740 | 1.0006 | 13520 | 0.1 | 760 | 平整 |  | 20100142 | 轧硬 | 0.4*760-SPCC | 30210015 | 光亮卷 | 0.1-SPCC |  | 60 | MO001991 | MO001991-015-01 | GLJ002 | 东方光亮卷前处理（0.4轧0.1mm) | 13440 | 2024-07-24 | 2024-08-15 | 5 | 2024-08-07 03:29:42 | 2024-08-07 04:03:09 | 江苏东方九天新能源材料有限公司 | 256394 | 鞠承 |  |  | 0.1 | 13440 | 760 | 1 | JG12240703241 | 轧0.1，米数控制在22800-22900米，脱脂分一包9200米。 | 1 |  | 是 | 是 | 5150 | 15
一次脱脂 | DL1224070047 | DL1224070047 | 东方950脱脂2# | 合格 | 让步接收 | 甲 | 韩成飞,周志平 | 4525 | 4520 | 0.9989 | 1800 | 0.6 | 533 | 昆山富维:脱脂(单位张力6.0)、转650轧机 | 传动测边部约2公分细划伤 |  |  |  | 31010046 | 小品种钢卷 | 0.45-SPCC |  | 10 | MO001946 | MO001946-004 | XPZG001 | 小品种钢前处理模板 | 4525 | 2024-07-23 | 2024-08-02 | 5 | 2024-08-07 03:32:33 | 2024-08-07 03:39:24 | 江苏东方九天新能源材料有限公司 | 255246 | 周志平 |  |  | 0.6 | 1815 | 533 | 1 | DL1224070047 | 昆山富维：（0.45*533）厚度公差：+0/-0.012mm，HV80-120,粗糙度0.8-1.0um,光泽度50-150GU(纵向）卷重2-3吨，取A4纸贴打包后贴外面 |  | 传动测边部约2公分细划伤 | 否 | 否 | 1641 | 4
最终冷轧 | JG1224070386 | JG1224070386 | 东方850轧机 | 合格 | 合格品 | 乙 | 杨海鹏 | 13220 | 13180 | 0.997 | 24270 | 0.1 | 710 | 850轧机普光辊(Ra0.4-0.6μm)轧制0.1mm(0.4-0.25-0.15-0.115-0.1) |  | 20100028 | 轧硬 | 0.4*710-SPCC | 30210015 | 光亮卷 | 0.1-SPCC |  | 30 | MO002212 | MO002212-003 | GLJ002 | 东方光亮卷前处理（0.4轧0.1mm) | 13255 | 2024-07-30 | 2024-08-15 | 3 | 2024-08-07 03:33:50 | 2024-08-07 03:34:37 | 江苏东方九天新能源材料有限公司 | 269713 | 肖勋民 |  |  | 0.4 | 6000 | 710 | 1 | JG1224070386 | 轧0.1，米数控制在23700-23800米；脱脂分一包10500米 |  |  | 否 | 否 | 5095 | 3
最终平整 | JG12240703231 | JG1224070323 | 东方850平整 | 合格 | 让步接收 | 乙 | 鞠承,姚学禹 | 6170 | 6160 | 0.9984 | 10920 | 0.1 | 760 | 平整 | 50米尾部30米处停机斑，板面乳化斑 | 20100142 | 轧硬 | 0.4*760-SPCC | 30210015 | 光亮卷 | 0.1-SPCC |  | 60 | MO001991 | MO001991-010-01 | GLJ002 | 东方光亮卷前处理（0.4轧0.1mm) | 13425 | 2024-07-24 | 2024-08-15 | 3 | 2024-08-07 02:59:32 | 2024-08-07 03:29:36 | 江苏东方九天新能源材料有限公司 | 256389 | 鞠承 |  |  | 0.1 | 10850 | 760 | 1 | JG12240703231 | 轧0.1，米数控制在22800-22900米，脱脂分一包9200米。 | 1 | T停机斑(50米尾30米处),R乳化斑(板面来料) | 是 | 是 | 2502 | 10
铬钝化 | JG122407035722 | JG12240703572 | 东方铬钝化950 | 合格 | 让步接收 | 甲 | 韩康 | 2623 | 2623 | 1 | 4550 | 0.1 | 760 | / | 3500米横向429.2mm孔洞（6.1mm2） | 30210015 | 光亮卷 | 0.1-SPCC | 30110014 | 铬钝化卷 | 0.1-SPCC |  | 10 | MO002385 | MO002385-013-02 | GDH001 | 铬钝化模板 | 5320 | 2024-08-06 | 2024-08-06 | 5 | 2024-08-07 03:17:44 | 2024-08-07 03:20:53 | 江苏东方九天新能源材料有限公司 |  | 孙槐兵 |  | 1 | 0.1 | 4550 | 760 | 1 | JG122407035722 |  | 1 | S色差(色差 碱液斑 振纹 3500米1个孔洞 横向429.2 大小6.1) | 是 | 是 | 4 | 13
铬钝化 | JG122407035721 | JG12240703572 | 东方铬钝化950 | 合格 | 合格品 | 甲 | 韩康 | 2671 | 2671 | 1 | 4620 | 0.1 | 760 | / |  | 30210015 | 光亮卷 | 0.1-SPCC | 30110014 | 铬钝化卷 | 0.1-SPCC |  | 10 | MO002385 | MO002385-013-01 | GDH001 | 铬钝化模板 | 5320 | 2024-08-06 | 2024-08-06 | 5 | 2024-08-07 03:17:44 | 2024-08-07 03:20:53 | 江苏东方九天新能源材料有限公司 |  | 孙槐兵 |  | 1 | 0.1 | 4620 | 760 | 1 | JG122407035721 |  | 1 | S色差(色差 碱液斑 振纹) | 是 | 是 | 4 | 13
铬钝化 | JG1224070515 | JG1224070515 | 东方铬钝化750 | 合格 | 让步接收 | 甲 | 孙锋 | 6410 | 6403 | 0.9989 | 9430 | 0.15 | 610 | 镀铬量80-100 | 振纹 | 30210011 | 光亮卷 | 0.15-SPCC | 30110011 | 铬钝化卷 | 0.15-SPCC |  | 10 | MO002308 | MO002308-005 | GDH001 | 铬钝化模板 | 6410 | 2024-08-03 | 2024-08-03 | 5 | 2024-08-07 02:11:54 | 2024-08-07 03:14:42 | 江苏东方九天新能源材料有限公司 | 277270 | 孙锋 |  |  | 0.15 | 9450 | 610 | 1 | JG1224070515 |  | 1 | 来料板面色差辊印，振纹 | 是 | 是 | 63 | 5
一次脱脂 | DL1224070069 | DL1224070069 | 东方950脱脂2# | 合格 | 让步接收 | 甲 | 韩成飞,周志平 | 4490 | 4480 | 0.9978 | 1800 | 0.6 | 533 | 昆山富维:脱脂(单位张力6.0)、转650轧机 | 条印色差 |  |  |  | 31010046 | 小品种钢卷 | 0.45-SPCC |  | 10 | MO001946 | MO001946-002 | XPZG001 | 小品种钢前处理模板 | 4490 | 2024-07-23 | 2024-08-02 | 5 | 2024-08-07 02:52:51 | 2024-08-07 03:13:56 | 江苏东方九天新能源材料有限公司 | 255243 | 周志平 |  |  | 0.6 | 1805 | 533 | 1 | DL1224070069 | 昆山富维：（0.45*533）厚度公差：+0/-0.012mm，HV80-120,粗糙度0.8-1.0um,光泽度50-150GU(纵向）卷重2-3吨，取A4纸贴打包后贴外面 |  | 条印色差 | 否 | 否 | 1516 | 2
最终平整 | JG12240703911 | JG1224070391 | 东方850平整 | 返工 | 返工 | 乙 | 鞠承,姚学禹 | 6740 | 6735 | 0.9993 | 12660 | 0.1 | 710 | 平整 | 整卷操25CM松花印平后明显/有记录，50米尾30米处停机斑，12615-12617米传0.6mm两个孔洞（0.07-3.54mm2） |  |  |  | 30210015 | 光亮卷 | 0.1-SPCC |  | 60 | MO001832 | MO001832-015-01 | GLJ002 | 东方光亮卷前处理（0.4轧0.1mm) | 13775 | 2024-07-19 | 2024-07-19 | 5 | 2024-08-07 02:02:07 | 2024-08-07 02:59:16 | 江苏东方九天新能源材料有限公司 | 250546 | 鞠承 |  |  | 0.1 | 12600 | 710 | 1 | JG12240703911 | 轧0.1；米数控制在24800-24900米，脱脂平均分包 | 0 | S松花印(来料整卷操25CM松花印平后明显/有记录),T停机斑(50米尾30米处) |  |  | 4726 | 15
一次脱脂 | DL1224070076 | DL1224070076 | 东方950脱脂2# | 合格 | 让步接收 | 甲 | 韩成飞,周志平 | 5755 | 5745 | 0.9983 | 1080 | 1.2 | 565 | 昆山富维:脱脂(单位张力3.5），转650轧机 | 条印色差 |  |  |  | 31010053 | 小品种钢卷 | 0.52-SPCC |  | 10 | MO001949 | MO001949-002 | XPZG001 | 小品种钢前处理模板 | 5755 | 2024-07-23 | 2024-08-05 | 3 | 2024-08-07 02:36:26 | 2024-08-07 02:42:44 | 江苏东方九天新能源材料有限公司 | 255255 | 周志平 |  |  | 1.2 | 1100 | 565 | 1 | DL1224070076 | 昆山富维：（0.52*565）厚度公差：+/-0.005mm，HV80-110,粗糙度0.5-0.7um,卷重2-3吨，取A4纸贴打包后贴外面 |  | 条印色差 | 否 | 否 | 1589 | 2
一次脱脂 | DL1224070066 | DL1224070066 | 东方950脱脂2# | 合格 | 让步接收 | 甲 | 韩成飞,周志平 | 4480 | 4470 | 0.9978 | 1790 | 0.6 | 533 | 昆山富维:脱脂(单位张力6.0)、转650轧机 | 条印色差 |  |  |  | 31010046 | 小品种钢卷 | 0.45-SPCC |  | 10 | MO001946 | MO001946-001 | XPZG001 | 小品种钢前处理模板 | 4480 | 2024-07-23 | 2024-08-02 | 3 | 2024-08-07 01:44:47 | 2024-08-07 02:36:12 | 江苏东方九天新能源材料有限公司 | 255242 | 周志平 |  |  | 0.6 | 1800 | 533 | 1 | DL1224070066 | 昆山富维：（0.45*533）厚度公差：+0/-0.012mm，HV80-120,粗糙度0.8-1.0um,光泽度50-150GU(纵向）卷重2-3吨，取A4纸贴打包后贴外面 |  | 条印色差 | 否 | 否 |  | 1
最终脱脂 | JG12240704122 | JG1224070412 | 东方950脱脂1# | 合格 | 合格品 | 乙 | 何晓健,张东兵 | 6665 | 6665 | 1 | 12300 | 0.1 | 710 | 脱脂（950-1） |  | 20100028 | 轧硬 | 0.4*710-SPCC | 30210015 | 光亮卷 | 0.1-SPCC |  | 40 | MO001989 | MO001989-004-02 | GLJ002 | 东方光亮卷前处理（0.4轧0.1mm) | 13695 | 2024-07-24 | 2024-08-08 | 5 | 2024-08-07 02:22:51 | 2024-08-07 02:25:25 | 江苏东方九天新能源材料有限公司 |  | 何晓健 |  | 1 | 0.1 | 12300 | 710 | 1 | JG12240704122 | 轧0.1，米数控制在24900-25000米，脱脂平均分包 |  |  |  |  | 3802 | 4
最终脱脂 | JG12240704121 | JG1224070412 | 东方950脱脂1# | 合格 | 合格品 | 乙 | 何晓健,张东兵 | 6680 | 6680 | 1 | 12300 | 0.1 | 710 | 脱脂（950-1） |  | 20100028 | 轧硬 | 0.4*710-SPCC | 30210015 | 光亮卷 | 0.1-SPCC |  | 40 | MO001989 | MO001989-004-01 | GLJ002 | 东方光亮卷前处理（0.4轧0.1mm) | 13695 | 2024-07-24 | 2024-08-08 | 5 | 2024-08-07 02:22:51 | 2024-08-07 02:25:25 | 江苏东方九天新能源材料有限公司 |  | 何晓健 |  | 1 | 0.1 | 12300 | 710 | 1 | JG12240704121 | 轧0.1，米数控制在24900-25000米，脱脂平均分包 |  |  |  |  | 3802 | 4
铬钝化 | JG122407041022 | JG12240704102 | 东方铬钝化950 | 合格 | 合格品 | 甲 | 韩康 | 3261 | 3261 | 1 | 6060 | 0.1 | 710 | / |  | 30210015 | 光亮卷 | 0.1-SPCC | 30110014 | 铬钝化卷 | 0.1-SPCC |  | 10 | MO002385 | MO002385-001-02 | GDH001 | 铬钝化模板 | 6684 | 2024-08-06 | 2024-08-06 | 5 | 2024-08-07 02:19:13 | 2024-08-07 02:22:17 | 江苏东方九天新能源材料有限公司 |  | 孙槐兵 |  | 1 | 0.1 | 6060 | 710 | 1 | JG122407041022 |  | 1 |  | 是 | 是 | 4 | 1
铬钝化 | JG122407041021 | JG12240704102 | 东方铬钝化950 | 合格 | 合格品 | 甲 | 韩康 | 3325 | 3325 | 1 | 6180 | 0.1 | 710 | / |  | 30210015 | 光亮卷 | 0.1-SPCC | 30110014 | 铬钝化卷 | 0.1-SPCC |  | 10 | MO002385 | MO002385-001-01 | GDH001 | 铬钝化模板 | 6684 | 2024-08-06 | 2024-08-06 | 5 | 2024-08-07 02:19:13 | 2024-08-07 02:22:17 | 江苏东方九天新能源材料有限公司 |  | 孙槐兵 |  | 1 | 0.1 | 6180 | 710 | 1 | JG122407041021 |  | 1 |  | 是 | 是 | 4 | 1
铬钝化 | JG1224070455 | JG1224070455 | 东方铬钝化750 | 合格 | 让步接收 | 甲 | 孙锋 | 6678 | 6675 | 0.9996 | 9450 | 0.15 | 610 | 0.15镀铬量80-100 | 重辊印，振纹 | 30210011 | 光亮卷 | 0.15-SPCC | 30110011 | 铬钝化卷 | 0.15-SPCC |  | 10 | MO002297 | MO002297-009 | GDH001 | 铬钝化模板 | 6678 | 2024-08-02 | 2024-08-02 | 5 | 2024-08-07 01:08:59 | 2024-08-07 02:11:34 | 江苏东方九天新能源材料有限公司 | 276226 | 孙锋 |  |  | 0.15 | 9380 | 610 | 1 | JG1224070455 |  | 1 | 来料板面色差重辊印，振纹 | 是 | 是 | 63 | 9
最终平整 | JG122407034112 | JG1224070341 | 东方850平整 | 合格 | 让步接收 | 乙 | 鞠承,姚学禹 | 1260 | 1260 | 1 | 2110 | 0.1 | 760 | 平整 | 夹纸内450米公差0.107-0.115【剪下退平整】) |  |  |  | 30210004 | 光亮卷 | 0.125-SPCC |  | 60 | MO001672 | MO001672-003-01-02 | GLJ001 | 东方光亮卷前处理(0.4轧0.125mm) | 13515 | 2024-07-16 | 2024-07-31 | 5 | 2024-08-07 01:56:43 | 2024-08-07 02:01:44 | 江苏东方九天新能源材料有限公司 |  | 鞠承 |  | 1 | 0.1 | 2110 | 760 | 1 | JG122407034112 | 脱脂分一包4.9t，2050米，合格报工，轧0.125，米数控制在6800-6900米，厚度公差0.115-0.125，轧机按照0.12的中值设定轧制。剩余一包8.6t脱脂结束后报工，报工报待处理。特别注意按照此要求操作。 | 1 | H厚薄公差(夹纸内450米公差0.107-0115【退平整】) | 是 | 是 | 1959 | 3
最终平整 | JG122407034111 | JG1224070341 | 东方850平整 | 合格 | 让步接收 | 乙 | 鞠承,姚学禹 | 3490 | 3490 | 1 | 6000 | 0.1 | 760 | 平整 | 夹纸内300米传10cm松花印【剪下退平整】 |  |  |  | 30210004 | 光亮卷 | 0.125-SPCC |  | 60 | MO001672 | MO001672-003-01-01 | GLJ001 | 东方光亮卷前处理(0.4轧0.125mm) | 13515 | 2024-07-16 | 2024-07-31 | 5 | 2024-08-07 01:56:43 | 2024-08-07 02:01:44 | 江苏东方九天新能源材料有限公司 |  | 鞠承 |  | 1 | 0.1 | 6000 | 760 | 1 | JG122407034111 | 脱脂分一包4.9t，2050米，合格报工，轧0.125，米数控制在6800-6900米，厚度公差0.115-0.125，轧机按照0.12的中值设定轧制。剩余一包8.6t脱脂结束后报工，报工报待处理。特别注意按照此要求操作。 | 1 | S松花印(夹纸内300米传10CM【退平整】) | 是 | 是 | 1959 | 3
一次脱脂 | DL1224070075 | DL1224070075 | 东方950脱脂2# | 合格 | 让步接收 | 甲 | 韩成飞,周志平 | 5765 | 5750 | 0.9974 | 1080 | 1.2 | 565 | 昆山富维:脱脂(单位张力3.5），转650轧机 | 反面边部线印中间细划伤 |  |  |  | 31010053 | 小品种钢卷 | 0.52-SPCC |  | 10 | MO001949 | MO001949-001 | XPZG001 | 小品种钢前处理模板 | 5765 | 2024-07-23 | 2024-08-05 | 5 | 2024-08-07 01:16:52 | 2024-08-07 01:41:49 | 江苏东方九天新能源材料有限公司 | 255254 | 周志平 |  |  | 1.2 | 1100 | 565 | 1 | DL1224070075 | 昆山富维：（0.52*565）厚度公差：+/-0.005mm，HV80-110,粗糙度0.5-0.7um,卷重2-3吨，取A4纸贴打包后贴外面 |  | 反面边部线印中间细划伤 | 否 | 否 | 1663 | 1
最终退火 | DL00240700172 | DL0024070017 | 东方20# | 合格 |  | 乙 | 陈国,袁亚东,张天圣 | 6220 | 6220 | 1 | 3260 | 0.38 | 630 | 泰兴双永:退火（620℃），转850平整 |  | 20100086 | 轧硬 | 0.6*630-SPCC | 31010039 | 小品种钢卷 | 0.38-SPCC |  | 40 | MO001998 | MO001998-001-02 | XPZG001 | 小品种钢前处理模板 | 12720 | 2024-07-24 | 2024-08-08 | 5 | 2024-08-05 02:45:27 | 2024-08-07 01:37:59 | 江苏东方九天新能源材料有限公司 | 256452 | 刘忠于 | 刘忠于 |  | 0.38 | 3260 | 630 | 1 | DL00240700172 | 泰兴双永：（0.38*630）厚度±0.01mm，HV90-110,粗糙度0.8-1.0μM，卷重2-3吨 |  |  |  |  | 1548 | 1
最终退火 | DL00240700171 | DL0024070017 | 东方20# | 合格 |  | 乙 | 陈国,袁亚东,张天圣 | 6165 | 6165 | 1 | 3230 | 0.38 | 630 | 泰兴双永:退火（620℃），转850平整 |  | 20100086 | 轧硬 | 0.6*630-SPCC | 31010039 | 小品种钢卷 | 0.38-SPCC |  | 40 | MO001998 | MO001998-001-01 | XPZG001 | 小品种钢前处理模板 | 12720 | 2024-07-24 | 2024-08-08 | 5 | 2024-08-05 02:45:27 | 2024-08-07 01:37:59 | 江苏东方九天新能源材料有限公司 | 256452 | 刘忠于 | 刘忠于 |  | 0.38 | 3230 | 630 | 1 | DL00240700171 | 泰兴双永：（0.38*630）厚度±0.01mm，HV90-110,粗糙度0.8-1.0μM，卷重2-3吨 |  |  |  |  | 1548 | 1
最终退火 | DL00240700162 | DL0024070016 | 东方20# | 合格 |  | 乙 | 陈国,袁亚东,张天圣 | 6000 | 6000 | 1 | 3100 | 0.39 | 630 | 泰兴双永：退火（620℃），转850平整 |  | 20100086 | 轧硬 | 0.6*630-SPCC | 31010040 | 小品种钢卷 | 0.39-SPCC |  | 40 | MO001956 | MO001956-001-02 | XPZG001 | 小品种钢前处理模板 | 12640 | 2024-07-23 | 2024-08-06 | 5 | 2024-08-05 02:45:27 | 2024-08-07 01:37:59 | 江苏东方九天新能源材料有限公司 | 255325 | 刘忠于 | 刘忠于 |  | 0.39 | 3100 | 630 | 1 | DL00240700162 | 泰兴双永（0.39*630）厚度±0.01mm，HV90-110,粗糙度0.8-1.0μM，卷重2-3吨 |  |  |  |  | 1587 | 1
最终退火 | DL00240700161 | DL0024070016 | 东方20# | 合格 |  | 乙 | 陈国,袁亚东,张天圣 | 6230 | 6230 | 1 | 3180 | 0.39 | 630 | 泰兴双永：退火（620℃），转850平整 |  | 20100086 | 轧硬 | 0.6*630-SPCC | 31010040 | 小品种钢卷 | 0.39-SPCC |  | 40 | MO001956 | MO001956-001-01 | XPZG001 | 小品种钢前处理模板 | 12640 | 2024-07-23 | 2024-08-06 | 5 | 2024-08-05 02:45:27 | 2024-08-07 01:37:59 | 江苏东方九天新能源材料有限公司 | 255325 | 刘忠于 | 刘忠于 |  | 0.39 | 3180 | 630 | 1 | DL00240700161 | 泰兴双永（0.39*630）厚度±0.01mm，HV90-110,粗糙度0.8-1.0μM，卷重2-3吨 |  |  |  |  | 1587 | 1
最终退火 | JG12240703421 | JG1224070342 | 东方20# | 合格 |  | 乙 | 陈国,袁亚东,张天圣 | 4755 | 4755 | 1 | 6780 | 0.125 | 760 | 退火 590℃ |  | 20100142 | 轧硬 | 0.4*760-SPCC | 30210004 | 光亮卷 | 0.125-SPCC |  | 50 | MO001672 | MO001672-004-01 | GLJ001 | 东方光亮卷前处理(0.4轧0.125mm) | 13515 | 2024-07-16 | 2024-07-31 | 5 | 2024-08-05 03:03:21 | 2024-08-07 01:37:44 | 江苏东方九天新能源材料有限公司 | 244655 | 刘忠于 | 刘忠于 |  | 0.125 | 6780 | 760 | 1 | JG12240703421 | 脱脂分一包4.9t，2050米，合格报工，轧0.125，米数控制在6800-6900米，厚度公差0.115-0.125，轧机按照0.12的中值设定轧制。剩余一包8.6t脱脂结束后报工，报工报待处理。特别注意按照此要求操作。 |  |  |  |  | 3387 | 4
最终退火 | JG12240703401 | JG1224070340 | 东方20# | 合格 |  | 乙 | 陈国,袁亚东,张天圣 | 4800 | 4800 | 1 | 6900 | 0.125 | 760 | 退火 590℃ |  | 20100142 | 轧硬 | 0.4*760-SPCC | 30210004 | 光亮卷 | 0.125-SPCC |  | 50 | MO001672 | MO001672-002-01 | GLJ001 | 东方光亮卷前处理(0.4轧0.125mm) | 13535 | 2024-07-16 | 2024-07-31 | 5 | 2024-08-05 03:03:21 | 2024-08-07 01:37:44 | 江苏东方九天新能源材料有限公司 | 244653 | 刘忠于 | 刘忠于 |  | 0.125 | 6900 | 760 | 1 | JG12240703401 | 脱脂分一包4.9t，2050米，合格报工，轧0.125，米数控制在6800-6900米，厚度公差0.115-0.125，轧机按照0.12的中值设定轧制。剩余一包8.6t脱脂结束后报工，报工报待处理。特别注意按照此要求操作。 |  |  |  |  | 3878 | 2
最终退火 | JG12240703631 | JG1224070363 | 东方20# | 合格 |  | 乙 | 陈国,袁亚东,张天圣 | 4815 | 4815 | 1 | 6890 | 0.125 | 760 | 退火 590℃ |  | 20100142 | 轧硬 | 0.4*760-SPCC | 30210004 | 光亮卷 | 0.125-SPCC |  | 50 | MO001606 | MO001606-005-01 | GLJ001 | 东方光亮卷前处理(0.4轧0.125mm) | 13455 | 2024-07-15 | 2024-07-15 | 5 | 2024-08-05 03:03:21 | 2024-08-07 01:37:44 | 江苏东方九天新能源材料有限公司 | 242247 | 刘忠于 | 刘忠于 |  | 0.125 | 6890 | 760 | 1 | JG12240703631 | 脱脂分一包4.9t，2050米，合格报工，轧0.125，米数控制在6800-6900米，厚度公差0.115-0.125，轧机按照0.12的中值设定轧制。剩余一包8.6t脱脂结束后报工，报工报待处理。特别注意按照此要求操作。 |  |  |  |  | 4943 | 5
最终退火 | JG12240703611 | JG1224070361 | 东方20# | 合格 |  | 乙 | 陈国,袁亚东,张天圣 | 4860 | 4860 | 1 | 6860 | 0.125 | 760 | 退火 590℃ |  | 20100142 | 轧硬 | 0.4*760-SPCC | 30210004 | 光亮卷 | 0.125-SPCC |  | 50 | MO001606 | MO001606-003-01 | GLJ001 | 东方光亮卷前处理(0.4轧0.125mm) | 13455 | 2024-07-15 | 2024-07-15 | 5 | 2024-08-05 03:03:21 | 2024-08-07 01:37:44 | 江苏东方九天新能源材料有限公司 | 242243 | 刘忠于 | 刘忠于 |  | 0.125 | 6860 | 760 | 1 | JG12240703611 | 脱脂分一包4.9t，2050米，合格报工，轧0.125，米数控制在6800-6900米，厚度公差0.115-0.125，轧机按照0.12的中值设定轧制。剩余一包8.6t脱脂结束后报工，报工报待处理。特别注意按照此要求操作。 |  |  |  |  | 5566 | 3
一次脱脂 | JG1224070717 | JG1224070717 | 东方950脱脂2# | 合格 | 合格品 | 甲 | 韩成飞,周志平 | 13485 | 13450 | 0.9974 | 6090 | 0.4 | 710 | 脱脂（950-2） |  | 20100028 | 轧硬 | 0.4*710-SPCC | 30210015 | 光亮卷 | 0.1-SPCC |  | 10 | MO002264 | MO002264-001 | GLJ002 | 东方光亮卷前处理（0.4轧0.1mm) | 13485 | 2024-08-02 | 2024-08-16 | 3 | 2024-08-07 01:13:25 | 2024-08-07 01:14:02 | 江苏东方九天新能源材料有限公司 | 275353 | 周志平 |  |  | 0.4 | 6170 | 710 | 1 | JG1224070717 | 轧0.1，米数控制在24600-24700米；脱脂平均分包 |  |  | 否 | 否 |  | 1
铬钝化 | JG122406014712 | JG12240601471 | 东方铬钝化950 | 合格 | 让步接收 | 甲 | 韩康 | 3969 | 3969 | 1 | 7420 | 0.1 | 710 | / | 振纹 7200米横向293.3孔洞（1.33mm2） | 30210015 | 光亮卷 | 0.1-SPCC | 30110014 | 铬钝化卷 | 0.1-SPCC |  | 10 | MO002385 | MO002385-006-02 | GDH001 | 铬钝化模板 | 5830 | 2024-08-06 | 2024-08-06 | 5 | 2024-08-07 01:04:01 | 2024-08-07 01:08:41 | 江苏东方九天新能源材料有限公司 |  | 孙槐兵 |  | 1 | 0.1 | 7420 | 710 | 1 | JG122406014712 |  | 1 | S色差(色差 碱液斑 振纹 7200米1个孔洞 横向293.3 大小1.33) | 是 | 是 | 6 | 6
铬钝化 | JG122406014711 | JG12240601471 | 东方铬钝化950 | 合格 | 合格品 | 甲 | 韩康 | 1833 | 1833 | 1 | 3420 | 0.1 | 710 | / |  | 30210015 | 光亮卷 | 0.1-SPCC | 30110014 | 铬钝化卷 | 0.1-SPCC |  | 10 | MO002385 | MO002385-006-01 | GDH001 | 铬钝化模板 | 5830 | 2024-08-06 | 2024-08-06 | 5 | 2024-08-07 01:04:01 | 2024-08-07 01:08:41 | 江苏东方九天新能源材料有限公司 |  | 孙槐兵 |  | 1 | 0.1 | 3420 | 710 | 1 | JG122406014711 |  | 1 | S色差(色差 碱液斑 振纹) | 是 | 是 | 6 | 6
铬钝化 | JG12240704261 | JG12240704261 | 东方铬钝化750 | 合格 | 合格品 | 甲 | 周建锋 | 3118 | 3083 | 0.9888 | 6700 | 0.1 | 610 | 0.15*610镀铬量80-100 | 来料双边色差重，辊印，来料外圈0.107 | 30210015 | 光亮卷 | 0.1-SPCC | 30110014 | 铬钝化卷 | 0.1-SPCC |  | 10 | MO002386 | MO002386-011 | GDH001 | 铬钝化模板 | 3118 | 2024-08-06 | 2024-08-06 | 5 | 2024-08-07 00:22:09 | 2024-08-07 01:08:37 | 江苏东方九天新能源材料有限公司 | 281251 | 孙锋 |  |  | 0.1 | 0 | 610 | 1 | JG12240704261 |  | 1 | 来料双边色差重，辊印，来料外圈0.107 | 是 | 是 | 46 | 11
最终平整 | JG122407033923 | JG12240703392 | 东方850平整 | 其他入库 | 协议品 | 乙 | 鞠承,姚学禹 | 1250 | 1250 | 1 | 2190 | 0.1 | 760 | 平整 | 缩芯折印，夹纸内380米传10CM内多处叠带【剪下退平整】短带 | 30210015 | 光亮卷 | 0.1-SPCC | 30210015 | 光亮卷 | 0.1-SPCC |  | 60 | MO002218 | MO002218-001-03 | GLJ002 | 东方光亮卷前处理（0.4轧0.1mm) | 8560 | 2024-07-30 | 2024-08-10 | 5 | 2024-08-07 00:14:35 | 2024-08-07 01:05:51 | 江苏东方九天新能源材料有限公司 |  | 鞠承 |  | 1 | 0.1 | 2190 | 760 | 1 | JG122407033923 | 已退火，轧0.1，米数控制在14400-14500米 | 1 | 缩芯折印(),D叠带(夹纸内380米传10CM内多处【退平整】) | 是 | 是 | 1055 | 1
最终平整 | JG122407033922 | JG12240703392 | 东方850平整 | 合格 | 让步接收 | 乙 | 鞠承,姚学禹 | 5800 | 5800 | 1 | 10180 | 0.1 | 760 | 平整 | 传下表面2cm重划伤 |  |  |  | 30210015 | 光亮卷 | 0.1-SPCC |  | 60 | MO002218 | MO002218-001-02 | GLJ002 | 东方光亮卷前处理（0.4轧0.1mm) | 8560 | 2024-07-30 | 2024-08-10 | 5 | 2024-08-07 00:14:35 | 2024-08-07 01:05:51 | 江苏东方九天新能源材料有限公司 |  | 鞠承 |  | 1 | 0.1 | 10180 | 760 | 1 | JG122407033922 | 已退火，轧0.1，米数控制在14400-14500米 | 1 | Z重划伤(传下表面2CM传) | 是 | 是 | 1055 | 1
最终平整 | JG122407033921 | JG12240703392 | 东方850平整 | 返工 | 返工 | 乙 | 鞠承,姚学禹 | 1080 | 1080 | 1 | 1910 | 0.1 | 760 | 平整 | K孔洞(317-345米传17CM5个0.07-0.36/) |  |  |  | 30210015 | 光亮卷 | 0.1-SPCC |  | 60 | MO002218 | MO002218-001-01 | GLJ002 | 东方光亮卷前处理（0.4轧0.1mm) | 8560 | 2024-07-30 | 2024-08-10 | 5 | 2024-08-07 00:14:35 | 2024-08-07 01:05:51 | 江苏东方九天新能源材料有限公司 |  | 鞠承 |  | 1 | 0.1 | 1910 | 760 | 1 | JG122407033921 | 已退火，轧0.1，米数控制在14400-14500米 | 1 | K孔洞(317-345米传17CM5个0.07-0.36/) | 是 | 是 | 1055 | 1
最终脱脂 | DL00240700522 | DL0024070052 | 东方950脱脂1# | 合格 | 让步接收 | 乙 | 何晓健,张东兵 | 5900 | 5840 | 0.9898 | 2700 | 0.44 | 610 | 昆山宝必达:脱脂(单位张力5.8）、转退火 | X线条印(反面传5cm线印重) |  |  |  | 31010045 | 小品种钢卷 | 0.44-SPCC |  | 30 | MO002177 | MO002177-002-02 | XPZG001 | 小品种钢前处理模板 | 11060 | 2024-07-29 | 2024-08-12 | 5 | 2024-08-07 00:22:23 | 2024-08-07 00:24:33 | 江苏东方九天新能源材料有限公司 | 267422 | 何晓健 |  |  | 0.44 | 2750 | 610 | 1 | DL00240700522 | 昆山宝必达：(0.44*610) 厚度±0.01mm，HV100-120,粗糙度0.7-1.0μM，卷重2-3吨；备注脱脂分一包5吨 |  | X线条印(反面传5cm线印重) |  |  | 1518 | 2
一次脱脂 | JG1224080013 | JG1224080013 | 东方950脱脂2# | 合格 | 合格品 | 甲 | 韩成飞,周志平 | 12990 | 12955 | 0.9973 | 5880 | 0.4 | 710 | 脱脂（950-2） |  | 20100028 | 轧硬 | 0.4*710-SPCC | 30210015 | 光亮卷 | 0.1-SPCC |  | 10 | MO002389 | MO002389-001 | GLJ002 | 东方光亮卷前处理（0.4轧0.1mm) | 12990 | 2024-08-06 | 2024-08-21 | 3 | 2024-08-06 23:37:58 | 2024-08-07 00:22:32 | 江苏东方九天新能源材料有限公司 | 281457 | 周志平 |  |  | 0.4 | 5960 | 710 | 1 | JG1224080013 | 轧0.1，米数控制在23700-23800米，脱脂分一包10500米。 |  |  | 否 | 否 |  | 1
铬钝化 | JG12240704342 | JG12240704342 | 东方铬钝化750 | 合格 | 让步接收 | 甲 | 孙锋 | 3024 | 3021 | 0.999 | 6550 | 0.1 | 610 | 0.15*610镀铬量80-100 | 130/846米横向360.1/484.91mm孔洞（0.17/1.24mm2），369米横向263mm孔洞（0.23mm2），整卷公差0.1-0.106mm，内圈0.108mm，外圈0.106mm | 30210015 | 光亮卷 | 0.1-SPCC | 30110014 | 铬钝化卷 | 0.1-SPCC |  | 10 | MO002386 | MO002386-012 | GDH001 | 铬钝化模板 | 3024 | 2024-08-06 | 2024-08-06 | 5 | 2024-08-06 23:44:33 | 2024-08-07 00:21:39 | 江苏东方九天新能源材料有限公司 | 281252 | 孙锋 |  |  | 0.1 | 0 | 610 | 1 | JG12240704342 |  | 1 | 来料双边色差辊印，白条印，130/846米横向360.1/484.91MM，大小0.17/1.24，369米横向263，大小0.23，来料整卷公差0.1-0.106，内圈0.108，外圈0.106 | 是 | 是 | 37 | 12
铬钝化 | JG122407041522 | JG12240704152 | 东方铬钝化950 | 合格 | 让步接收 | 甲 | 韩康 | 2211 | 2211 | 1 | 4170 | 0.1 | 710 | / | 3060-3080米横向51.7-52.9mm6个孔洞（0.62-1.41mm2） | 30210015 | 光亮卷 | 0.1-SPCC | 30110014 | 铬钝化卷 | 0.1-SPCC |  | 10 | MO002385 | MO002385-004-02 | GDH001 | 铬钝化模板 | 5670 | 2024-08-06 | 2024-08-06 | 5 | 2024-08-06 23:50:41 | 2024-08-06 23:57:00 | 江苏东方九天新能源材料有限公司 |  | 孙槐兵 |  | 1 | 0.1 | 4170 | 710 | 1 | JG122407041522 |  | 1 | S色差(色差 碱液斑 3060-3080米6个孔洞 横向51.7-52.9 大小0.62-1.41) | 是 | 是 | 10 | 4
铬钝化 | JG122407041521 | JG12240704152 | 东方铬钝化950 | 合格 | 合格品 | 甲 | 韩康 | 3295 | 3295 | 1 | 6200 | 0.1 | 710 | / |  | 30210015 | 光亮卷 | 0.1-SPCC | 30110014 | 铬钝化卷 | 0.1-SPCC |  | 10 | MO002385 | MO002385-004-01 | GDH001 | 铬钝化模板 | 5670 | 2024-08-06 | 2024-08-06 | 5 | 2024-08-06 23:50:41 | 2024-08-06 23:57:00 | 江苏东方九天新能源材料有限公司 |  | 孙槐兵 |  | 1 | 0.1 | 6200 | 710 | 1 | JG122407041521 |  | 1 |  | 是 | 是 | 10 | 4
最终冷轧 | JG1224070714 | JG1224070714 | 东方850轧机 | 合格 | 合格品 | 乙 | 肖勋民 | 13400 | 13350 | 0.9963 | 24270 | 0.1 | 710 | 850轧机普光辊(Ra0.4-0.6μm)轧制0.1mm(0.4-0.25-0.15-0.115-0.1) |  | 20100028 | 轧硬 | 0.4*710-SPCC | 30210015 | 光亮卷 | 0.1-SPCC |  | 30 | MO002268 | MO002268-006 | GLJ002 | 东方光亮卷前处理（0.4轧0.1mm) | 13405 | 2024-08-02 | 2024-08-16 | 5 | 2024-08-06 23:21:31 | 2024-08-06 23:54:18 | 江苏东方九天新能源材料有限公司 | 275575 | 肖勋民 |  |  | 0.4 | 6100 | 710 | 1 | JG1224070714 | 轧0.1，米数控制在24500-24600米；脱脂平均分包 |  |  | 否 | 否 | 2956 | 6
最终脱脂 | DL00240700281 | DL0024070028 | 东方950脱脂1# | 合格 | 合格品 | 乙 | 何晓健,张东兵 | 6120 | 6055 | 0.9894 | 2200 | 0.57 | 610 | 昆山宝必达：脱脂(单位张力4.3）、转退火 |  | 20100082 | 轧硬 | 0.6*610-SPCC | 31010081 | 小品种钢卷 | 0.57-SPCC |  | 30 | MO002155 | MO002155-002-01 | XPZG001 | 小品种钢前处理模板 | 12330 | 2024-07-29 | 2024-08-13 | 5 | 2024-08-06 23:43:38 | 2024-08-06 23:44:00 | 江苏东方九天新能源材料有限公司 | 266728 | 何晓健 |  |  | 0.57 | 2200 | 610 | 1 | DL00240700281 | 昆山宝必达：(0.57*610) 厚度±0.01mm，HV85-105,粗糙度0.5-0.8μM，卷重2-3吨 |  |  |  |  | 1505 | 2
一次脱脂 | JG1224070716 | JG1224070716 | 东方950脱脂2# | 合格 | 合格品 | 甲 | 韩成飞,周志平 | 13400 | 13380 | 0.9985 | 6050 | 0.4 | 710 | 脱脂（950-2） |  | 20100028 | 轧硬 | 0.4*710-SPCC | 30210015 | 光亮卷 | 0.1-SPCC |  | 10 | MO002268 | MO002268-001 | GLJ002 | 东方光亮卷前处理（0.4轧0.1mm) | 13400 | 2024-08-02 | 2024-08-16 | 3 | 2024-08-06 23:15:06 | 2024-08-06 23:36:48 | 江苏东方九天新能源材料有限公司 | 275570 | 周志平 |  |  | 0.4 | 6120 | 710 | 1 | JG1224070716 | 轧0.1，米数控制在24500-24600米；脱脂平均分包 |  |  | 否 | 否 |  | 1
最终脱脂 | DL00240700282 | DL0024070028 | 东方950脱脂1# | 合格 | 合格品 | 乙 | 何晓健,张东兵 | 6100 | 6035 | 0.9893 | 2200 | 0.57 | 610 | 昆山宝必达：脱脂(单位张力4.3）、转退火 |  | 20100082 | 轧硬 | 0.6*610-SPCC | 31010081 | 小品种钢卷 | 0.57-SPCC |  | 30 | MO002155 | MO002155-002-02 | XPZG001 | 小品种钢前处理模板 | 12330 | 2024-07-29 | 2024-08-13 | 5 | 2024-08-06 23:12:34 | 2024-08-06 23:13:24 | 江苏东方九天新能源材料有限公司 | 266728 | 何晓健 |  |  | 0.57 | 2200 | 610 | 1 | DL00240700282 | 昆山宝必达：(0.57*610) 厚度±0.01mm，HV85-105,粗糙度0.5-0.8μM，卷重2-3吨 |  |  |  |  | 1505 | 2
一次脱脂 | JG1224080014 | JG1224080014 | 东方950脱脂2# | 合格 | 合格品 | 甲 | 韩成飞,周志平 | 12990 | 12985 | 0.9996 | 5880 | 0.4 | 710 | 脱脂（950-2） |  | 20100028 | 轧硬 | 0.4*710-SPCC | 30210015 | 光亮卷 | 0.1-SPCC |  | 10 | MO002389 | MO002389-003 | GLJ002 | 东方光亮卷前处理（0.4轧0.1mm) | 12990 | 2024-08-06 | 2024-08-21 | 3 | 2024-08-06 22:55:00 | 2024-08-06 22:55:30 | 江苏东方九天新能源材料有限公司 | 281458 | 周志平 |  |  | 0.4 | 5960 | 710 | 1 | JG1224080014 | 轧0.1，米数控制在23700-23800米，脱脂分一包10500米。 |  |  | 否 | 否 |  | 3
铬钝化 | JG12240701321 | JG12240701321 | 东方铬钝化950 | 合格 | 让步接收 | 甲 | 韩康 | 1806 | 1805 | 0.9994 | 3300 | 0.1 | 710 | / | 200米横向22.3mm孔洞（0.44mm2）， 尾部700米大碎边，顶伤印 | 30210015 | 光亮卷 | 0.1-SPCC | 30110014 | 铬钝化卷 | 0.1-SPCC |  | 10 | MO002236 | MO002236-002 | GDH001 | 铬钝化模板 | 1806 | 2024-08-01 | 2024-08-01 | 5 | 2024-08-06 22:41:16 | 2024-08-06 22:49:02 | 江苏东方九天新能源材料有限公司 | 272861 | 孙槐兵 |  |  | 0.1 | 0 | 710 | 1 | JG12240701321 |  | 1 | S色差(色差 碱液斑 200米1个孔洞 横向22.3 大小0.44 尾700米大碎边 顶伤印) | 是 | 是 | 8 | 2
最终脱脂 | DL00240700402 | DL0024070040 | 东方950脱脂1# | 合格 | 合格品 | 乙 | 何晓健,张东兵 | 6190 | 6210 | 1.0032 | 2320 | 0.54 | 630 | 昆山宝必达：脱脂(单位张力4.8）、转退火 |  | 20100086 | 轧硬 | 0.6*630-SPCC | 31010056 | 小品种钢卷 | 0.54-SPCC |  | 30 | MO002001 | MO002001-001-02 | XPZG001 | 小品种钢前处理模板 | 12600 | 2024-07-24 | 2024-08-08 | 5 | 2024-08-06 22:39:40 | 2024-08-06 22:40:04 | 江苏东方九天新能源材料有限公司 | 256459 | 何晓健 |  |  | 0.54 | 2350 | 630 | 1 | DL00240700402 | 昆山宝必达：（0.54*630）厚度±0.01mm，HV85-105,粗糙度0.5-0.8μM，卷重2-3吨 |  |  |  |  | 1033 | 1
铬钝化 | JG122407039912 | JG12240703991 | 东方铬钝化950 | 合格 | 让步接收 | 甲 | 韩康 | 3225 | 3225 | 1 | 6030 | 0.1 | 710 | / | 振纹，760米横向256.2mm 孔洞（0.6 mm2）5340米横向290.1-290.4mm3个孔洞 （0.18-0.53mm2） | 30210015 | 光亮卷 | 0.1-SPCC | 30110014 | 铬钝化卷 | 0.1-SPCC |  | 10 | MO002385 | MO002385-005-02 | GDH001 | 铬钝化模板 | 6685 | 2024-08-06 | 2024-08-06 | 5 | 2024-08-06 22:11:03 | 2024-08-06 22:24:51 | 江苏东方九天新能源材料有限公司 |  | 孙槐兵 |  | 1 | 0.1 | 6030 | 710 | 1 | JG122407039912 |  | 1 | S色差(色差 碱液斑 振纹 760米1个孔洞 横向256.2 大小0.6 5340米3个孔洞 横向290.1-290.4 大小0.18-0.53) | 是 | 是 | 19 | 5
铬钝化 | JG122407039911 | JG12240703991 | 东方铬钝化950 | 合格 | 合格品 | 甲 | 韩康 | 3309 | 3309 | 1 | 6150 | 0.1 | 710 | / |  | 30210015 | 光亮卷 | 0.1-SPCC | 30110014 | 铬钝化卷 | 0.1-SPCC |  | 10 | MO002385 | MO002385-005-01 | GDH001 | 铬钝化模板 | 6685 | 2024-08-06 | 2024-08-06 | 5 | 2024-08-06 22:11:03 | 2024-08-06 22:24:51 | 江苏东方九天新能源材料有限公司 |  | 孙槐兵 |  | 1 | 0.1 | 6150 | 710 | 1 | JG122407039911 |  | 1 | S色差(色差 碱液斑 振纹) | 是 | 是 | 19 | 5
最终脱脂 | DL00240700271 | DL0024070027 | 东方950脱脂1# | 合格 | 合格品 | 乙 | 何晓健,张东兵 | 6100 | 6000 | 0.9836 | 2200 | 0.57 | 610 | 昆山宝必达：脱脂(单位张力4.3）、转退火 |  | 20100082 | 轧硬 | 0.6*610-SPCC | 31010081 | 小品种钢卷 | 0.57-SPCC |  | 30 | MO002155 | MO002155-001-01 | XPZG001 | 小品种钢前处理模板 | 12320 | 2024-07-29 | 2024-08-13 | 5 | 2024-08-06 22:05:44 | 2024-08-06 22:06:06 | 江苏东方九天新能源材料有限公司 | 266727 | 何晓健 |  |  | 0.6 | 2200 | 610 | 1 | DL00240700271 | 昆山宝必达：(0.57*610) 厚度±0.01mm，HV85-105,粗糙度0.5-0.8μM，卷重2-3吨 |  |  |  |  | 1099 | 1
最终脱脂 | DL00240700521 | DL0024070052 | 东方950脱脂1# | 合格 | 让步接收 | 乙 | 何晓健,张东兵 | 5000 | 4870 | 0.974 | 2300 | 0.4 | 610 | 昆山宝必达:脱脂(单位张力5.8）、转退火 | X线条印(反面传5cm线印重) |  |  |  | 31010045 | 小品种钢卷 | 0.44-SPCC |  | 30 | MO002177 | MO002177-002-01 | XPZG001 | 小品种钢前处理模板 | 11060 | 2024-07-29 | 2024-08-12 | 5 | 2024-08-06 21:08:39 | 2024-08-06 21:29:48 | 江苏东方九天新能源材料有限公司 | 267422 | 何晓健 |  |  | 0.44 | 2300 | 610 | 1 | DL00240700521 | 昆山宝必达：(0.44*610) 厚度±0.01mm，HV100-120,粗糙度0.7-1.0μM，卷重2-3吨；备注脱脂分一包5吨 |  | X线条印(反面传5cm线印重) |  |  | 1518 | 2
铬钝化 | JG12240703892 | JG12240703892 | 东方铬钝化950 | 合格 | 让步接收 | 乙 | 李志祥 | 6710 | 6701 | 0.9987 | 12670 | 0.1 | 710 | / | 140米横向184.7mm孔洞 （0.27mm2） | 30210015 | 光亮卷 | 0.1-SPCC | 30110014 | 铬钝化卷 | 0.1-SPCC |  | 10 | MO002385 | MO002385-002 | GDH001 | 铬钝化模板 | 6710 | 2024-08-06 | 2024-08-06 | 5 | 2024-08-06 19:45:17 | 2024-08-06 21:07:25 | 江苏东方九天新能源材料有限公司 | 281238 | 李志祥 |  |  | 0.1 | 0 | 710 | 1 | JG12240703892 |  | 1 | S色差(色差 条印 140米1个孔洞 横向184.7 大小0.27) | 是 | 是 | 82 | 2
最终脱脂 | DL00240700511 | DL0024070051 | 东方950脱脂1# | 合格 | 让步接收 | 乙 | 何晓健,张东兵 | 5000 | 4950 | 0.99 | 2300 | 0.44 | 610 | 昆山宝必达:脱脂(单位张力5.8）、转退火 | X线条印(反面传动侧5cm线印重),X细划伤(反面传动5cm细划伤) |  |  |  | 31010045 | 小品种钢卷 | 0.44-SPCC |  | 30 | MO002177 | MO002177-001-01 | XPZG001 | 小品种钢前处理模板 | 11050 | 2024-07-29 | 2024-08-12 | 5 | 2024-08-06 20:55:10 | 2024-08-06 20:56:39 | 江苏东方九天新能源材料有限公司 | 267421 | 何晓健 |  |  | 0.44 | 2300 | 610 | 1 | DL00240700511 | 昆山宝必达：(0.44*610) 厚度±0.01mm，HV100-120,粗糙度0.7-1.0μM，卷重2-3吨；备注脱脂分一包5吨 |  | X线条印(反面传动侧5cm线印重),X细划伤(反面传动5cm细划伤) |  |  | 1026 | 1
最终冷轧 | JG1224070412 | JG1224070412 | 东方850轧机 | 合格 | 合格品 | 甲 | 吴宏林 | 13475 | 13445 | 0.9978 | 24595 | 0.1 | 710 | 850轧机普光辊(Ra0.4-0.6μm)轧制0.1mm(0.4-0.25-0.15-0.115-0.1) |  | 20100028 | 轧硬 | 0.4*710-SPCC | 30210015 | 光亮卷 | 0.1-SPCC |  | 30 | MO001989 | MO001989-004 | GLJ002 | 东方光亮卷前处理（0.4轧0.1mm) | 13695 | 2024-07-24 | 2024-08-08 | 5 | 2024-08-06 20:01:47 | 2024-08-06 20:02:32 | 江苏东方九天新能源材料有限公司 | 256310 | 吴宏林 |  |  | 0.4 | 6070 | 710 | 1 | JG1224070412 | 轧0.1，米数控制在24900-25000米，脱脂平均分包 |  |  | 否 | 否 | 3802 | 4
镍钝化 | DL002407002615 | DL00240700261 | 东方镍钝化1150 | 合格 | 让步接收 | 甲 | 丁涛 | 1141 | 1141 | 1 | 970 | 0.25 | 610 | 泰德通：1150镍钝化工段镀镍，HV100-120,镀层≥1.5μm，粗糙度0.5-0.7μm，纸管芯 ,整卷发货 | Y氧化边(来料双边氧化色差，双边0.3CM粘钢折印)H横辊印(来料板面横辊印，振纹，暗线印，偶有细划伤) | 20600019 | 镍钝化卷半成品 | 0.25-SPCC | 31310015 | 镍钝化卷 | 0.25-SPCC |  | 10 | MO002368 | MO002368-005-05 | NDH001 | 镍钝化模板 | 5790 | 2024-08-05 | 2024-08-07 | 5 | 2024-08-06 17:52:16 | 2024-08-06 19:49:19 | 江苏东方九天新能源材料有限公司 |  | 孙吕 |  | 1 | 0.25 | 970 | 610 | 1 | DL002407002615 | 泰德通：（0.25*610）双面镀镍，镀层厚度≥1.5um，HV90-110；卷重≤1.5吨 | 1 | Y氧化边(来料双边氧化色差，双边0.3CM粘钢折印)H横辊印(来料板面横辊印，振纹，暗线印，偶有细划伤) | 是 | 是 | 140 | 5
镍钝化 | DL002407002614 | DL00240700261 | 东方镍钝化1150 | 合格 | 让步接收 | 甲 | 丁涛 | 1175 | 1175 | 1 | 1000 | 0.25 | 610 | 泰德通：1150镍钝化工段镀镍，HV100-120,镀层≥1.5μm，粗糙度0.5-0.7μm，纸管芯 ,整卷发货 | Y氧化边(来料双边氧化色差，双边0.3CM粘钢折印)H横辊印(来料板面横辊印，振纹，暗线印，偶有细划伤) | 20600019 | 镍钝化卷半成品 | 0.25-SPCC | 31310015 | 镍钝化卷 | 0.25-SPCC |  | 10 | MO002368 | MO002368-005-04 | NDH001 | 镍钝化模板 | 5790 | 2024-08-05 | 2024-08-07 | 5 | 2024-08-06 17:52:16 | 2024-08-06 19:49:19 | 江苏东方九天新能源材料有限公司 |  | 孙吕 |  | 1 | 0.25 | 1000 | 610 | 1 | DL002407002614 | 泰德通：（0.25*610）双面镀镍，镀层厚度≥1.5um，HV90-110；卷重≤1.5吨 | 1 | Y氧化边(来料双边氧化色差，双边0.3CM粘钢折印)H横辊印(来料板面横辊印，振纹，暗线印，偶有细划伤) | 是 | 是 | 140 | 5
镍钝化 | DL002407002613 | DL00240700261 | 东方镍钝化1150 | 合格 | 让步接收 | 甲 | 丁涛 | 1175 | 1175 | 1 | 1005 | 0.25 | 610 | 泰德通：1150镍钝化工段镀镍，HV100-120,镀层≥1.5μm，粗糙度0.5-0.7μm，纸管芯 ,整卷发货 | Y氧化边(来料双边氧化色差，双边0.3CM粘钢折印)H横辊印(来料板面横辊印，振纹，暗线印，偶有细划伤) | 20600019 | 镍钝化卷半成品 | 0.25-SPCC | 31310015 | 镍钝化卷 | 0.25-SPCC |  | 10 | MO002368 | MO002368-005-03 | NDH001 | 镍钝化模板 | 5790 | 2024-08-05 | 2024-08-07 | 5 | 2024-08-06 17:52:16 | 2024-08-06 19:49:19 | 江苏东方九天新能源材料有限公司 |  | 孙吕 |  | 1 | 0.25 | 1005 | 610 | 1 | DL002407002613 | 泰德通：（0.25*610）双面镀镍，镀层厚度≥1.5um，HV90-110；卷重≤1.5吨 | 1 | Y氧化边(来料双边氧化色差，双边0.3CM粘钢折印)H横辊印(来料板面横辊印，振纹，暗线印，偶有细划伤) | 是 | 是 | 140 | 5
镍钝化 | DL002407002612 | DL00240700261 | 东方镍钝化1150 | 合格 | 让步接收 | 甲 | 丁涛 | 1173 | 1173 | 1 | 1000 | 0.25 | 610 | 泰德通：1150镍钝化工段镀镍，HV100-120,镀层≥1.5μm，粗糙度0.5-0.7μm，纸管芯 ,整卷发货 | Y氧化边(来料双边氧化色差，双边0.3CM粘钢折印)H横辊印(来料板面横辊印，振纹，暗线印，偶有细划伤) | 20600019 | 镍钝化卷半成品 | 0.25-SPCC | 31310015 | 镍钝化卷 | 0.25-SPCC |  | 10 | MO002368 | MO002368-005-02 | NDH001 | 镍钝化模板 | 5790 | 2024-08-05 | 2024-08-07 | 5 | 2024-08-06 17:52:16 | 2024-08-06 19:49:19 | 江苏东方九天新能源材料有限公司 |  | 孙吕 |  | 1 | 0.25 | 1000 | 610 | 1 | DL002407002612 | 泰德通：（0.25*610）双面镀镍，镀层厚度≥1.5um，HV90-110；卷重≤1.5吨 | 1 | Y氧化边(来料双边氧化色差，双边0.3CM粘钢折印)H横辊印(来料板面横辊印，振纹，暗线印，偶有细划伤) | 是 | 是 | 140 | 5
镍钝化 | DL002407002611 | DL00240700261 | 东方镍钝化1150 | 合格 | 让步接收 | 甲 | 丁涛 | 1173 | 1173 | 1 | 1000 | 0.25 | 610 | 泰德通：1150镍钝化工段镀镍，HV100-120,镀层≥1.5μm，粗糙度0.5-0.7μm，纸管芯 ,整卷发货 | Y氧化边(来料双边氧化色差，双边0.3CM粘钢折印)H横辊印(来料板面横辊印，振纹，暗线印，偶有细划伤) | 20600019 | 镍钝化卷半成品 | 0.25-SPCC | 31310015 | 镍钝化卷 | 0.25-SPCC |  | 10 | MO002368 | MO002368-005-01 | NDH001 | 镍钝化模板 | 5790 | 2024-08-05 | 2024-08-07 | 5 | 2024-08-06 17:52:16 | 2024-08-06 19:49:19 | 江苏东方九天新能源材料有限公司 |  | 孙吕 |  | 1 | 0.25 | 1000 | 610 | 1 | DL002407002611 | 泰德通：（0.25*610）双面镀镍，镀层厚度≥1.5um，HV90-110；卷重≤1.5吨 | 1 | Y氧化边(来料双边氧化色差，双边0.3CM粘钢折印)H横辊印(来料板面横辊印，振纹，暗线印，偶有细划伤) | 是 | 是 | 140 | 5
最终脱脂 | DL00240700461 | DL0024070046 | 东方950脱脂1# | 合格 | 合格品 | 甲 | 关莫平,王建军 | 6300 | 6200 | 0.9841 | 2900 | 0.43 | 630 | 昆山宝必达：脱脂(单位张力5.8）、转退火 |  | 20100086 | 轧硬 | 0.6*630-SPCC | 31010044 | 小品种钢卷 | 0.43-SPCC |  | 30 | MO002153 | MO002153-001-01 | XPZG001 | 小品种钢前处理模板 | 12715 | 2024-07-29 | 2024-08-13 | 5 | 2024-08-06 19:43:09 | 2024-08-06 19:43:43 | 江苏东方九天新能源材料有限公司 | 266722 | 王建军 |  |  | 0.43 | 2950 | 630 | 1 | DL00240700461 | 昆山宝必达：(0.43*630) 厚度±0.01mm，HV85-105,粗糙度0.5-0.8μM，卷重2-3吨 |  |  |  |  | 1499 | 1
最终冷轧 | DL1224070072 | DL1224070072 | 东方650轧机 | 合格 | 让步接收 | 甲 | 关颜伟,徐炜 | 5980 | 5930 | 0.9916 | 1900 | 0.675 | 565 | 昆山富维：650轧机中间道次普光辊（Ra0.2-0.3μm)轧制，最后一道建议用Ra0.8-1.0um毛化辊轧制0.675mm(1.2-1.0-0.82-0.72-0.675)厚度公差0.681-0.686mm板面粗糙度控制在Ra0.4-0.55um，转脱脂 | 色差条印，白斑，暗线印，横辊印，挫伤。细划伤 |  |  |  | 31010091 | 小品种钢卷 | 0.675-SPCC |  | 20 | MO001952 | MO001952-002 | XPZG001 | 小品种钢前处理模板 | 5995 | 2024-07-23 | 2024-08-04 | 5 | 2024-08-06 19:10:44 | 2024-08-06 19:37:30 | 江苏东方九天新能源材料有限公司 | 255277 | 徐炜 |  |  | 1.2 | 1120 | 565 | 1 | DL1224070072 | 昆山富维：（0.675*565）厚度公差：+/-0.008mm，HV80-110,粗糙度0.5-0.7um,卷重2-3吨，取A4纸贴打包后贴外面 |  | 色差条印，白斑，暗线印，横辊印，挫伤。细划伤 | 否 | 否 | 3201 | 2
最终脱脂 | DL00240700462 | DL0024070046 | 东方950脱脂1# | 合格 | 合格品 | 甲 | 关莫平,王建军 | 6300 | 6220 | 0.9873 | 2900 | 0.43 | 630 | 昆山宝必达：脱脂(单位张力5.8）、转退火 |  | 20100086 | 轧硬 | 0.6*630-SPCC | 31010044 | 小品种钢卷 | 0.43-SPCC |  | 30 | MO002153 | MO002153-001-02 | XPZG001 | 小品种钢前处理模板 | 12715 | 2024-07-29 | 2024-08-13 | 5 | 2024-08-06 19:03:02 | 2024-08-06 19:03:34 | 江苏东方九天新能源材料有限公司 | 266722 | 王建军 |  |  | 0.43 | 2950 | 630 | 1 | DL00240700462 | 昆山宝必达：(0.43*630) 厚度±0.01mm，HV85-105,粗糙度0.5-0.8μM，卷重2-3吨 |  |  |  |  | 1499 | 1
最终脱脂 | DL00240700482 | DL0024070048 | 东方950脱脂1# | 合格 | 合格品 | 甲 | 关莫平,王建军 | 6260 | 6110 | 0.976 | 3600 | 0.33 | 630 | 昆山宝必达：脱脂（单位张力6.5）、转退火 |  | 20100086 | 轧硬 | 0.6*630-SPCC | 31010034 | 小品种钢卷 | 0.33-SPCC |  | 30 | MO002154 | MO002154-001-02 | XPZG001 | 小品种钢前处理模板 | 12615 | 2024-07-29 | 2024-08-13 | 5 | 2024-08-06 18:03:09 | 2024-08-06 18:28:05 | 江苏东方九天新能源材料有限公司 | 266726 | 王建军 |  |  | 0.33 | 3650 | 630 | 1 | DL00240700482 | 昆山宝必达：(0.33*630) 厚度±0.01mm，HV100-120,粗糙度0.7-1.0μM，卷重2-3吨 |  |  |  |  | 1611 | 1
镍钝化 | DL002407002625 | DL00240700262 | 东方镍钝化1150 | 合格 | 让步接收 | 甲 | 丁涛 | 1203 | 1203 | 1 | 1050 | 0.25 | 610 | 泰德通：1150镍钝化工段镀镍，HV100-120,镀层≥1.5μm，粗糙度0.5-0.7μm，纸管芯 ,整卷发货 | Y氧化边(来料双边氧化色差。操作侧0.5 CM粘钢折印)Z振纹(来料板面振纹，砂轮印，偶有白斑) | 20600019 | 镍钝化卷半成品 | 0.25-SPCC | 31310015 | 镍钝化卷 | 0.25-SPCC |  | 10 | MO002368 | MO002368-006-05 | NDH001 | 镍钝化模板 | 5980 | 2024-08-05 | 2024-08-07 | 5 | 2024-08-06 15:32:28 | 2024-08-06 17:51:58 | 江苏东方九天新能源材料有限公司 |  | 孙吕 |  | 1 | 0.25 | 1050 | 610 | 1 | DL002407002625 | 泰德通：（0.25*610）双面镀镍，镀层厚度≥1.5um，HV90-110；卷重≤1.5吨 | 1 | Y氧化边(来料双边氧化色差。操作侧0.5 CM粘钢折印)Z振纹(来料板面振纹，砂轮印，偶有白斑) | 是 | 是 | 166 | 6
镍钝化 | DL002407002624 | DL00240700262 | 东方镍钝化1150 | 合格 | 让步接收 | 甲 | 丁涛 | 1167 | 1167 | 1 | 1000 | 0.25 | 610 | 泰德通：1150镍钝化工段镀镍，HV100-120,镀层≥1.5μm，粗糙度0.5-0.7μm，纸管芯 ,整卷发货 | Z振纹(来料板面振纹，砂轮印，板面偶有白斑)Y氧化边(来料双边氧化色差，操作侧0.5CM粘钢折印) | 20600019 | 镍钝化卷半成品 | 0.25-SPCC | 31310015 | 镍钝化卷 | 0.25-SPCC |  | 10 | MO002368 | MO002368-006-04 | NDH001 | 镍钝化模板 | 5980 | 2024-08-05 | 2024-08-07 | 5 | 2024-08-06 15:32:28 | 2024-08-06 17:51:58 | 江苏东方九天新能源材料有限公司 |  | 孙吕 |  | 1 | 0.25 | 1000 | 610 | 1 | DL002407002624 | 泰德通：（0.25*610）双面镀镍，镀层厚度≥1.5um，HV90-110；卷重≤1.5吨 | 1 | Z振纹(来料板面振纹，砂轮印，板面偶有白斑)Y氧化边(来料双边氧化色差，操作侧0.5CM粘钢折印) | 是 | 是 | 166 | 6
镍钝化 | DL002407002623 | DL00240700262 | 东方镍钝化1150 | 合格 | 让步接收 | 甲 | 丁涛 | 1167 | 1167 | 1 | 1000 | 0.25 | 610 | 泰德通：1150镍钝化工段镀镍，HV100-120,镀层≥1.5μm，粗糙度0.5-0.7μm，纸管芯 ,整卷发货 | Y氧化边(来料双边氧化色差，操作侧0.5CM粘钢折印)Z振纹(来料板面振纹，砂轮印，板面偶有白斑) | 20600019 | 镍钝化卷半成品 | 0.25-SPCC | 31310015 | 镍钝化卷 | 0.25-SPCC |  | 10 | MO002368 | MO002368-006-03 | NDH001 | 镍钝化模板 | 5980 | 2024-08-05 | 2024-08-07 | 5 | 2024-08-06 15:32:28 | 2024-08-06 17:51:58 | 江苏东方九天新能源材料有限公司 |  | 孙吕 |  | 1 | 0.25 | 1000 | 610 | 1 | DL002407002623 | 泰德通：（0.25*610）双面镀镍，镀层厚度≥1.5um，HV90-110；卷重≤1.5吨 | 1 | Y氧化边(来料双边氧化色差，操作侧0.5CM粘钢折印)Z振纹(来料板面振纹，砂轮印，板面偶有白斑) | 是 | 是 | 166 | 6
镍钝化 | DL002407002622 | DL00240700262 | 东方镍钝化1150 | 合格 | 让步接收 | 甲 | 丁涛 | 1167 | 1167 | 1 | 1000 | 0.25 | 610 | 泰德通：1150镍钝化工段镀镍，HV100-120,镀层≥1.5μm，粗糙度0.5-0.7μm，纸管芯 ,整卷发货 | Z振纹(来料板面振纹，砂轮印，偶有白斑)Y氧化边(来料双边氧化色差，操作侧0.5CM粘钢折印) | 20600019 | 镍钝化卷半成品 | 0.25-SPCC | 31310015 | 镍钝化卷 | 0.25-SPCC |  | 10 | MO002368 | MO002368-006-02 | NDH001 | 镍钝化模板 | 5980 | 2024-08-05 | 2024-08-07 | 5 | 2024-08-06 15:32:28 | 2024-08-06 17:51:58 | 江苏东方九天新能源材料有限公司 |  | 孙吕 |  | 1 | 0.25 | 1000 | 610 | 1 | DL002407002622 | 泰德通：（0.25*610）双面镀镍，镀层厚度≥1.5um，HV90-110；卷重≤1.5吨 | 1 | Z振纹(来料板面振纹，砂轮印，偶有白斑)Y氧化边(来料双边氧化色差，操作侧0.5CM粘钢折印) | 是 | 是 | 166 | 6
镍钝化 | DL002407002621 | DL00240700262 | 东方镍钝化1150 | 合格 | 让步接收 | 甲 | 丁涛 | 1169 | 1169 | 1 | 1000 | 0.25 | 610 | 泰德通：1150镍钝化工段镀镍，HV100-120,镀层≥1.5μm，粗糙度0.5-0.7μm，纸管芯 ,整卷发货 | S色差(来料双边氧化色差，操作侧边部0.5CM粘钢折印)Z振纹(来料板面振纹，砂轮印，偶有白斑) | 20600019 | 镍钝化卷半成品 | 0.25-SPCC | 31310015 | 镍钝化卷 | 0.25-SPCC |  | 10 | MO002368 | MO002368-006-01 | NDH001 | 镍钝化模板 | 5980 | 2024-08-05 | 2024-08-07 | 5 | 2024-08-06 15:32:28 | 2024-08-06 17:51:58 | 江苏东方九天新能源材料有限公司 |  | 孙吕 |  | 1 | 0.25 | 1000 | 610 | 1 | DL002407002621 | 泰德通：（0.25*610）双面镀镍，镀层厚度≥1.5um，HV90-110；卷重≤1.5吨 | 1 | S色差(来料双边氧化色差，操作侧边部0.5CM粘钢折印)Z振纹(来料板面振纹，砂轮印，偶有白斑) | 是 | 是 | 166 | 6
平整改平 | JL0024040118-121 | JL0024040118-121 | 东方850平整 | 合格 | 合格品 | 甲 | 陈俊华 | 772 | 772 | 1 | 850 | 0.2 | 610 | / |  | 31310016 | 镍钝化卷 | 0.2-SPCC | 31310016 | 镍钝化卷 | 0.2-SPCC |  | 20 | MO002374 | MO002374-001 | NDH001 | 镍钝化模板 | 989 | 2024-08-05 | 2024-08-07 | 5 | 2024-08-06 17:50:17 | 2024-08-06 17:51:52 | 江苏东方九天新能源材料有限公司 | 280817 | 秦海波 |  |  | 0.2 | 850 | 610 | 1 | JL0024040118-121 | 泰德通（0.2*610）分剪翻包改平 | 1 |  | 是 | 是 | 3 | 1
一次冷轧 | DL0024080001 | DL0024080001 | 东方650轧机 | 合格 | 合格品 | 甲 | 关颜伟 | 5115 | 5060 | 0.9892 | 1250 | 0.89 | 610 | 上海仁杰：650轧机中间道次用普光辊(Ra0.2-0.3um)轧制，最后一道建议用Ra1.0-1.2μm毛化辊轧至0.89mm（1.2-0.96-0.89）厚度公差：0.887-0.892mm，转脱脂 | A暗线印(),S色差条印(),Z振纹() | 20100130 | 轧硬 | 1.2*610-SPCC | 31010064 | 小品种钢卷 | 0.63-SPCC |  | 20 | MO002314 | MO002314-001 | XPZG001 | 小品种钢前处理模板 | 5125 | 2024-08-03 | 2024-08-03 | 5 | 2024-08-06 17:41:26 | 2024-08-06 17:42:48 | 江苏东方九天新能源材料有限公司 | 278121 | 蔡迎虎 |  |  | 1.2 | 890 | 610 | 1 | DL0024080001 | 上海仁杰：厚度0.62-0.64mm，HV140-160，粗糙度0.7-0.9，卷重4.5-5吨 |  | A暗线印(),S色差条印(),Z振纹() | 否 | 否 | 4404 | 1
分剪翻包 | JL0024040118-121 | JL0024040118-121 | 东方分剪6# | 合格 | 合格品 | 甲 | 秦海波 | 989 | 772 | 0.7806 | 850 | 0.2 | 610 | 分剪翻包时喊质检确认 |  | 31310016 | 镍钝化卷 | 0.2-SPCC | 31310016 | 镍钝化卷 | 0.2-SPCC |  | 10 | MO002374 | MO002374-001 | NDH001 | 镍钝化模板 | 989 | 2024-08-05 | 2024-08-07 | 5 | 2024-08-06 17:36:39 | 2024-08-06 17:38:06 | 江苏东方九天新能源材料有限公司 | 280817 | 秦海波 |  |  | 0.2 | 1050 | 610 | 1 | JL0024040118-121 | 泰德通（0.2*610）分剪翻包改平 |  |  | 否 | 否 | 3 | 1
最终脱脂 | DL00240700481 | DL0024070048 | 东方950脱脂1# | 合格 | 合格品 | 甲 | 关莫平,王建军 | 6270 | 6200 | 0.9888 | 3700 | 0.33 | 630 | 昆山宝必达：脱脂（单位张力6.5）、转退火 |  | 20100086 | 轧硬 | 0.6*630-SPCC | 31010034 | 小品种钢卷 | 0.33-SPCC |  | 30 | MO002154 | MO002154-001-01 | XPZG001 | 小品种钢前处理模板 | 12615 | 2024-07-29 | 2024-08-13 | 5 | 2024-08-06 17:13:46 | 2024-08-06 17:35:07 | 江苏东方九天新能源材料有限公司 | 266726 | 王建军 |  |  | 0.33 | 3750 | 630 | 1 | DL00240700481 | 昆山宝必达：(0.33*630) 厚度±0.01mm，HV100-120,粗糙度0.7-1.0μM，卷重2-3吨 |  |  |  |  | 1611 | 1
最终冷轧 | DL12240700802 | DL1224070080 | 东方650轧机 | 合格 | 让步接收 | 甲 | 关颜伟,徐炜 | 5985 | 5935 | 0.9916 | 1800 | 0.67 | 610 | 昆山宝必达：650轧机中间道次普光辊（Ra0.2-0.3μm)轧制，最后一道建议用Ra1.0-1.2μm毛化辊轧至0.67mm（1.2-1.0-0.82-0.72-0.67）厚度公差：0.678-0.683mm，板面粗糙度控制Ra0.4-0.6μm，转脱脂 | S色差条印(),B白斑(),C挫伤(),A暗线印(),Z振纹(),G辊印(轻横辊印),X细划伤() |  |  |  | 31010082 | 小品种钢卷 | 0.67-SPCC |  | 20 | MO002036 | MO002036-002-02 | XPZG001 | 小品种钢前处理模板 | 12060 | 2024-07-25 | 2024-08-04 | 5 | 2024-08-06 17:22:56 | 2024-08-06 17:24:49 | 江苏东方九天新能源材料有限公司 | 258874 | 徐炜 |  |  | 1.2 | 1040 | 610 | 1 | DL12240700802 | 昆山宝必达：（0.67*610）厚度±0.01mm，HV85-105,粗糙度0.5-0.8μM，卷重2-3吨 |  | S色差条印(),B白斑(),C挫伤(),A暗线印(),Z振纹(),G辊印(轻横辊印),X细划伤() |  |  | 1130 | 2
最终冷轧 | JG1224070385 | JG1224070385 | 东方850轧机 | 合格 | 合格品 | 甲 | 蔡迎虎 | 13225 | 13150 | 0.9943 | 24105 | 0.1 | 710 | 850轧机普光辊(Ra0.4-0.6μm)轧制0.1mm(0.4-0.25-0.15-0.115-0.1) |  | 20100028 | 轧硬 | 0.4*710-SPCC | 30210015 | 光亮卷 | 0.1-SPCC |  | 30 | MO002212 | MO002212-001 | GLJ002 | 东方光亮卷前处理（0.4轧0.1mm) | 13240 | 2024-07-30 | 2024-08-15 | 3 | 2024-08-06 17:17:33 | 2024-08-06 17:18:06 | 江苏东方九天新能源材料有限公司 | 269712 | 蔡迎虎 |  |  | 0.4 | 6000 | 710 | 1 | JG1224070385 | 轧0.1，米数控制在23700-23800米；脱脂分一包10500米 |  |  | 否 | 否 | 11522 | 1
铬钝化 | JG91240700011 | JG91240700011 | 东方铬钝化750 | 合格 | 合格品 | 乙 | 李澍 | 4384 | 4361 | 0.9948 | 8960 | 0.1 | 630 | 0.15*610镀铬量80-100 | 白斑 辊印 边浪 传边横辊印 | 30210015 | 光亮卷 | 0.1-SPCC | 30110014 | 铬钝化卷 | 0.1-SPCC |  | 10 | MO002386 | MO002386-015 | GDH001 | 铬钝化模板 | 4384 | 2024-08-06 | 2024-08-06 | 5 | 2024-08-06 17:17:00 | 2024-08-06 17:17:47 | 江苏东方九天新能源材料有限公司 | 281253 | 李澍 |  |  | 0.1 | 0 | 630 | 1 | JG91240700011 |  | 1 | 白斑 辊印 边浪 传边横辊印 | 是 | 是 | 0 | 15
最终平整 | JG12240703281 | JG1224070328 | 东方850平整 | 合格 | 让步接收 | 甲 | 陈俊华,钱琨 | 7865 | 7850 | 0.9981 | 13750 | 0.1 | 760 | 平整 | 7236.9,7240.2米传298.5mm两个孔洞（0.07,0.14mm2），12436.5-12443.2米传184.5-184.7mm4个孔洞（0.22-0.29mm2） | 20100142 | 轧硬 | 0.4*760-SPCC | 30210015 | 光亮卷 | 0.1-SPCC |  | 60 | MO001991 | MO001991-013-01 | GLJ002 | 东方光亮卷前处理（0.4轧0.1mm) | 13575 | 2024-07-24 | 2024-08-15 | 5 | 2024-08-06 17:13:41 | 2024-08-06 17:15:23 | 江苏东方九天新能源材料有限公司 | 256392 | 陈俊华 |  |  | 0.1 | 13660 | 760 | 1 | JG12240703281 | 轧0.1，米数控制在22800-22900米，脱脂分一包9200米。 | 1 | K孔洞(7236.9,7240.2米传298.5MM0.07,0.14；12436.5-12443.2米传184.5-184.7MM4个0.22-0.29MM2) | 是 | 是 | 4541 | 13
最终脱脂 | DL00240700411 | DL0024070041 | 东方950脱脂1# | 合格 | 合格品 | 甲 | 关莫平,王建军 | 5860 | 5800 | 0.9898 | 4980 | 0.254 | 590 | 海金杜门：脱脂(单位张力6.9）、转退火 |  | 20100077 | 轧硬 | 0.6*590-SPCC | 20600002 | 镍钝化卷半成品 | 0.254-SPCC |  | 30 | MO001782 | MO001782-001-01 | HJDM002 | 东方镍钝化半成品前处理0.254（海金杜门：厚度公差：0.250-0.255mm、硬度：90-100HV,粗糙度：Ra0.5-0.7μm） | 11865 | 2024-07-19 | 2024-07-27 | 5 | 2024-08-06 16:45:41 | 2024-08-06 16:46:27 | 江苏东方九天新能源材料有限公司 | 248981 | 王建军 |  |  | 0.254 | 5020 | 590 | 1 | DL00240700411 | 海金杜门：（0.254*590）厚度公差: 0.250-0.255mm，硬度:90-100HV.粗糙度: Ra0.5-0.7um |  |  |  |  | 3121 | 1
分剪 | JG12240704022/2 | JG12240704022 | 东方分剪6# | 合格 | 合格品 | 甲 | 秦海波 | 0 | 725 |  | 0 | 0.1 | 350 | 分剪昆山宝必达：排刀规格：350+340，松花印的排在340上面，发货350宽度。粗糙度0.3-0.8um，硬度HV；90-110，厚度公差+/-0.005mm，宽度公差-0/+0.2mm，涂油，内径500mm |  | 20500018 | 光亮卷半成品 | 0.1-SPCC | 31020022 | 小品种钢分切带 | 0.1-SPCC |  | 10 | MO002388 | MO002388-001-02 | FJ001 | 分剪模板 | 1730 | 2024-08-06 | 2024-08-06 | 5 | 2024-08-06 16:33:30 | 2024-08-06 16:34:43 | 江苏东方九天新能源材料有限公司 |  | 秦海波 |  | 1 | 0.1 | 0 | 350 | 1 | JG12240704022/2 | 分剪昆山宝必达：排刀规格：350+340，松花印的排在340上面，发货350宽度。粗糙度0.3-0.8um，硬度HV；90-110，厚度公差+/-0.005mm，宽度公差-0/+0.2mm，涂油，内径500mm | 1 |  | 是 | 是 | 1 | 1
分剪 | JG12240704022/1 | JG12240704022 | 东方分剪6# | 其他入库 | 协议品 | 甲 | 秦海波 | 0 | 690 |  | 0 | 0.1 | 340 | 分剪昆山宝必达：排刀规格：350+340，松花印的排在340上面，发货350宽度。粗糙度0.3-0.8um，硬度HV；90-110，厚度公差+/-0.005mm，宽度公差-0/+0.2mm，涂油，内径500mm | 叠带 |  |  |  | 31020022 | 小品种钢分切带 | 0.1-SPCC |  | 10 | MO002388 | MO002388-001-01 | FJ001 | 分剪模板 | 1730 | 2024-08-06 | 2024-08-06 | 5 | 2024-08-06 16:33:30 | 2024-08-06 16:34:43 | 江苏东方九天新能源材料有限公司 |  | 秦海波 |  | 1 | 0.1 | 0 | 340 | 1 | JG12240704022/1 | 分剪昆山宝必达：排刀规格：350+340，松花印的排在340上面，发货350宽度。粗糙度0.3-0.8um，硬度HV；90-110，厚度公差+/-0.005mm，宽度公差-0/+0.2mm，涂油，内径500mm | 1 | 叠带 | 是 | 是 | 1 | 1
最终平整 | JG12240703282 | JG1224070328 | 东方850平整 | 合格 | 合格品 | 甲 | 陈俊华,钱琨 | 5585 | 5580 | 0.9991 | 9870 | 0.1 | 760 | 平整 |  | 20100142 | 轧硬 | 0.4*760-SPCC | 30210015 | 光亮卷 | 0.1-SPCC |  | 60 | MO001991 | MO001991-013-02 | GLJ002 | 东方光亮卷前处理（0.4轧0.1mm) | 13575 | 2024-07-24 | 2024-08-15 | 5 | 2024-08-06 15:42:23 | 2024-08-06 16:25:05 | 江苏东方九天新能源材料有限公司 | 256392 | 陈俊华 |  |  | 0.1 | 9800 | 760 | 1 | JG12240703282 | 轧0.1，米数控制在22800-22900米，脱脂分一包9200米。 | 1 |  | 是 | 是 | 4541 | 13
最终平整 | DL1224060003 | DL1224060003 | 东方750平整 | 其他入库 | 成品退库 | 甲 | 丁振,龚政 | 5270 | 5240 | 0.9943 | 3060 | 0.39 | 565 | 泰兴双永:750平整建议用Ra1.2-1.4μm毛化辊，厚度公差：0.38-0.40mm，硬度150-170HV，粗糙度0.7-0.9μm | X锈点(来料整卷锈点，振纹，横条印) |  |  |  | 31010040 | 小品种钢卷 | 0.39-SPCC |  | 20 | MO002151 | MO002151-001 | XPZG001 | 小品种钢前处理模板 | 5340 | 2024-07-29 | 2024-08-06 | 5 | 2024-08-06 15:58:01 | 2024-08-06 16:13:01 | 江苏东方九天新能源材料有限公司 | 266720 | 丁振 |  |  | 0.39 | 3050 | 565 | 1 | DL1224060003 | 0.65改轧 泰兴双永(0.39*565)厚度±0.01mm，HV150-170，粗糙度0.7-0.9μM,卷重2-3.5吨 | 1 | X锈点(来料整卷锈点，振纹，横条印) | 是 | 是 | 17 | 1
铬钝化 | JG122407021011 | JG122407021011 | 东方铬钝化750 | 合格 | 让步接收 | 乙 | 李澍 | 2810 | 2797 | 0.9954 | 6070 | 0.1 | 610 | / | 300米操580大小0.11 白斑 辊印 折印 | 30210015 | 光亮卷 | 0.1-SPCC | 30110014 | 铬钝化卷 | 0.1-SPCC |  | 10 | MO002273 | MO002273-005 | GDH001 | 铬钝化模板 | 2810 | 2024-08-02 | 2024-08-02 | 5 | 2024-08-06 15:53:50 | 2024-08-06 15:54:52 | 江苏东方九天新能源材料有限公司 | 275726 | 李澍 |  |  | 0.1 | 6130 | 610 | 1 | JG122407021011 |  | 1 | 300米操580大小0.11 白斑 辊印 折印 | 是 | 是 | 1 | 5
最终冷轧 | DL12240700812 | DL1224070081 | 东方650轧机 | 合格 | 让步接收 | 甲 | 关颜伟 | 6800 | 6730 | 0.9897 | 2100 | 0.67 | 610 | 昆山宝必达：650轧机中间道次普光辊（Ra0.2-0.3μm)轧制，最后一道建议用Ra1.0-1.2μm毛化辊轧至0.67mm（1.2-1.0-0.82-0.72-0.67）厚度公差：0.678-0.683mm，板面粗糙度控制Ra0.4-0.6μm，转脱脂 | A暗线印(),S色差条印(),H横辊印(),B白斑(),Z振纹() | 20100130 | 轧硬 | 1.2*610-SPCC | 31010082 | 小品种钢卷 | 0.67-SPCC |  | 20 | MO002036 | MO002036-001-02 | XPZG001 | 小品种钢前处理模板 | 12560 | 2024-07-25 | 2024-08-04 | 5 | 2024-08-06 15:52:19 | 2024-08-06 15:54:51 | 江苏东方九天新能源材料有限公司 | 258876 | 吴宏林 |  |  | 1.2 | 1180 | 610 | 1 | DL12240700812 | 昆山宝必达：（0.67*610）厚度±0.01mm，HV85-105,粗糙度0.5-0.8μM，卷重2-3吨 |  | A暗线印(),S色差条印(),H横辊印(),B白斑(),Z振纹() |  |  | 1102 | 1
铬钝化 | JG1224070433 | JG1224070433 | 东方铬钝化750 | 合格 | 让步接收 | 乙 | 李澍 | 6170 | 6127 | 0.993 | 13260 | 0.1 | 610 | / | 白斑 辊印 条印 折印 240米折皱印 8300米有虫掉入 (光电覆膜分切) |  |  |  | 30110014 | 铬钝化卷 | 0.1-SPCC |  | 10 | MO002273 | MO002273-001 | GDH001 | 铬钝化模板 | 6170 | 2024-08-02 | 2024-08-02 | 5 | 2024-08-06 15:51:19 | 2024-08-06 15:53:33 | 江苏东方九天新能源材料有限公司 | 275722 | 李澍 |  |  | 0.1 | 13310 | 610 | 1 | JG1224070433 |  | 1 | 白斑 辊印 条印 折印 240米折皱印 8300米有虫掉入 | 是 | 是 | 2 | 1
最终脱脂 | DL00240700412 | DL0024070041 | 东方950脱脂1# | 合格 | 合格品 | 甲 | 关莫平,王建军 | 5800 | 5720 | 0.9862 | 4880 | 0.254 | 590 | 海金杜门：脱脂(单位张力6.9）、转退火 |  | 20100077 | 轧硬 | 0.6*590-SPCC | 20600002 | 镍钝化卷半成品 | 0.254-SPCC |  | 30 | MO001782 | MO001782-001-02 | HJDM002 | 东方镍钝化半成品前处理0.254（海金杜门：厚度公差：0.250-0.255mm、硬度：90-100HV,粗糙度：Ra0.5-0.7μm） | 11865 | 2024-07-19 | 2024-07-27 | 5 | 2024-08-06 15:52:49 | 2024-08-06 15:53:24 | 江苏东方九天新能源材料有限公司 | 248981 | 王建军 |  |  | 0.254 | 4900 | 590 | 1 | DL00240700412 | 海金杜门：（0.254*590）厚度公差: 0.250-0.255mm，硬度:90-100HV.粗糙度: Ra0.5-0.7um |  |  |  |  | 3121 | 1
铬钝化 | JG912407000524 | JG91240700052 | 东方铬钝化750 | 合格 | 合格品 | 乙 | 李澍 | 1477 | 1477 | 1 | 3100 | 0.1 | 630 | / |  | 30210015 | 光亮卷 | 0.1-SPCC | 30110014 | 铬钝化卷 | 0.1-SPCC |  | 10 | MO002274 | MO002274-002-04 | GDH001 | 铬钝化模板 | 6000 | 2024-08-02 | 2024-08-02 | 5 | 2024-08-06 08:52:36 | 2024-08-06 15:46:20 | 江苏东方九天新能源材料有限公司 |  | 李澍 |  | 1 | 0.1 | 3100 | 630 | 1 | JG912407000524 |  | 1 |  | 是 | 是 | 517 | 2
铬钝化 | JG912407000523 | JG91240700052 | 东方铬钝化750 | 合格 | 合格品 | 乙 | 李澍 | 1485 | 1485 | 1 | 3120 | 0.1 | 630 | / |  | 30210015 | 光亮卷 | 0.1-SPCC | 30110014 | 铬钝化卷 | 0.1-SPCC |  | 10 | MO002274 | MO002274-002-03 | GDH001 | 铬钝化模板 | 6000 | 2024-08-02 | 2024-08-02 | 5 | 2024-08-06 08:52:36 | 2024-08-06 15:46:20 | 江苏东方九天新能源材料有限公司 |  | 李澍 |  | 1 | 0.1 | 3120 | 630 | 1 | JG912407000523 |  | 1 |  | 是 | 是 | 517 | 2
铬钝化 | JG912407000522 | JG91240700052 | 东方铬钝化750 | 合格 | 合格品 | 乙 | 李澍 | 1489 | 1489 | 1 | 3120 | 0.1 | 630 | / |  | 30210015 | 光亮卷 | 0.1-SPCC | 30110014 | 铬钝化卷 | 0.1-SPCC |  | 10 | MO002274 | MO002274-002-02 | GDH001 | 铬钝化模板 | 6000 | 2024-08-02 | 2024-08-02 | 5 | 2024-08-06 08:52:36 | 2024-08-06 15:46:20 | 江苏东方九天新能源材料有限公司 |  | 李澍 |  | 1 | 0.1 | 3120 | 630 | 1 | JG912407000522 |  | 1 |  | 是 | 是 | 517 | 2
铬钝化 | JG912407000521 | JG91240700052 | 东方铬钝化750 | 合格 | 合格品 | 乙 | 李澍 | 1495 | 1495 | 1 | 3120 | 0.1 | 630 | / |  | 30210015 | 光亮卷 | 0.1-SPCC | 30110014 | 铬钝化卷 | 0.1-SPCC |  | 10 | MO002274 | MO002274-002-01 | GDH001 | 铬钝化模板 | 6000 | 2024-08-02 | 2024-08-02 | 5 | 2024-08-06 08:52:36 | 2024-08-06 15:46:20 | 江苏东方九天新能源材料有限公司 |  | 李澍 |  | 1 | 0.1 | 3120 | 630 | 1 | JG912407000521 |  | 1 |  | 是 | 是 | 517 | 2
最终平整 | JG122407034411 | JG1224070344 | 东方850平整 | 合格 | 合格品 | 甲 | 陈俊华,钱琨 | 3575 | 3460 | 0.9678 | 6110 | 0.1 | 760 | 平整 |  | 20100142 | 轧硬 | 0.4*760-SPCC | 30210015 | 光亮卷 | 0.1-SPCC |  | 60 | MO001673 | MO001673-002-01-01 | GLJ002 | 东方光亮卷前处理（0.4轧0.1mm) | 13080 | 2024-07-16 | 2024-07-31 | 5 | 2024-08-06 15:41:49 | 2024-08-06 15:42:10 | 江苏东方九天新能源材料有限公司 | 244662 | 陈俊华 |  |  | 0.1 | 6250 | 760 | 1 | JG122407034411 | 轧0.1，米数控制在22500-22600米，脱脂分一包9200米 | 1 |  | 是 | 是 | 3034 | 2
最终平整 | JG122407033522 | JG1224070335 | 东方850平整 | 返工 | 返工 | 甲 | 陈俊华,钱琨 | 3170 | 3170 | 1 | 5520 | 0.1 | 760 | 平整 | K孔洞(2987.1米传581MM2.6MM2),N粘钢折印(尾1500米操5CM，重，平后有松花印),D叠带(内80米处，传10CM，以夹纸) |  |  |  | 30210015 | 光亮卷 | 0.1-SPCC |  | 60 | MO001991 | MO001991-005-02-02 | GLJ002 | 东方光亮卷前处理（0.4轧0.1mm) | 13490 | 2024-07-24 | 2024-08-15 | 3 | 2024-08-06 13:45:15 | 2024-08-06 15:14:28 | 江苏东方九天新能源材料有限公司 |  | 陈俊华 |  | 1 | 0.1 | 5520 | 760 | 1 | JG122407033522 | 轧0.1，米数控制在22800-22900米，脱脂分一包9200米。 | 0 | K孔洞(2987.1米传581MM2.6MM2),N粘钢折印(尾1500米操5CM，重，平后有松花印),D叠带(内80米处，传10CM，以夹纸) |  |  | 2033 | 5
最终平整 | JG122407033521 | JG1224070335 | 东方850平整 | 合格 | 让步接收 | 甲 | 陈俊华,钱琨 | 2350 | 2350 | 1 | 4230 | 0.1 | 760 | 平整 | K孔洞(1656.6米传644.4MM0.22；2547.6米传458.7MM2.67MM2) | 20100142 | 轧硬 | 0.4*760-SPCC | 30210015 | 光亮卷 | 0.1-SPCC |  | 60 | MO001991 | MO001991-005-02-01 | GLJ002 | 东方光亮卷前处理（0.4轧0.1mm) | 13490 | 2024-07-24 | 2024-08-15 | 3 | 2024-08-06 13:45:15 | 2024-08-06 15:14:28 | 江苏东方九天新能源材料有限公司 |  | 陈俊华 |  | 1 | 0.1 | 4230 | 760 | 1 | JG122407033521 | 轧0.1，米数控制在22800-22900米，脱脂分一包9200米。 | 1 | K孔洞(1656.6米传644.4MM0.22；2547.6米传458.7MM2.67MM2) | 是 | 是 | 2033 | 5
最终脱脂 | DL00240700372 | DL0024070037 | 东方950脱脂1# | 合格 | 合格品 | 甲 | 关莫平,王建军 | 5755 | 5600 | 0.9731 | 4810 | 0.254 | 590 | 海金杜门：脱脂(单位张力6.9）、转退火 |  | 20100077 | 轧硬 | 0.6*590-SPCC | 20600002 | 镍钝化卷半成品 | 0.254-SPCC |  | 30 | MO001782 | MO001782-003-02 | HJDM002 | 东方镍钝化半成品前处理0.254（海金杜门：厚度公差：0.250-0.255mm、硬度：90-100HV,粗糙度：Ra0.5-0.7μm） | 11610 | 2024-07-19 | 2024-07-27 | 5 | 2024-08-06 14:52:52 | 2024-08-06 14:53:26 | 江苏东方九天新能源材料有限公司 | 248983 | 王建军 |  |  | 0.25 | 4850 | 590 | 1 | DL00240700372 | 海金杜门：（0.254*590）厚度公差: 0.250-0.255mm，硬度:90-100HV.粗糙度: Ra0.5-0.7um |  |  |  |  | 3108 | 3
分剪 | DYBE23040006222/5/2 | DYBE23040006222/5 | 东方分剪5# | 合格 | 合格品 | 甲 | 秦海波 | 0 | 46 |  | 0 | 0.6 | 249 | 分剪样品：排刀规格249+240，一刀下，249发货，内径500mm，轻涂油。镍层厚度如图：外0.3，内3.5，厚度公差+/-0.02mm，宽度公差+0/-0.2mm |  | 31320026 | 镍钝化分切带 | 0.6-BDCK | 31320026 | 镍钝化分切带 | 0.6-BDCK |  | 10 | MO002383 | MO002383-001-02 | FJ001 | 分剪模板 | 127 | 2024-08-06 | 2024-08-06 | 5 | 2024-08-06 13:21:03 | 2024-08-06 14:10:21 | 江苏东方九天新能源材料有限公司 |  | 秦海波 |  | 1 | 0.6 | 0 | 249 | 1 | DYBE23040006222/5/2 | 分剪样品：排刀规格249+240，一刀下，249发货，内径500mm，轻涂油。镍层厚度如图：外0.3，内3.5，厚度公差+/-0.02mm，宽度公差+0/-0.2mm | 1 |  | 是 | 是 | 73 | 1
分剪 | DYBE23040006222/5/1 | DYBE23040006222/5 | 东方分剪5# | 合格 | 合格品 | 甲 | 秦海波 | 0 | 48 |  | 0 | 0.6 | 240 | 分剪样品：排刀规格249+240，一刀下，249发货，内径500mm，轻涂油。镍层厚度如图：外0.3，内3.5，厚度公差+/-0.02mm，宽度公差+0/-0.2mm |  | 31320026 | 镍钝化分切带 | 0.6-BDCK | 31320026 | 镍钝化分切带 | 0.6-BDCK |  | 10 | MO002383 | MO002383-001-01 | FJ001 | 分剪模板 | 127 | 2024-08-06 | 2024-08-06 | 5 | 2024-08-06 13:21:03 | 2024-08-06 14:10:21 | 江苏东方九天新能源材料有限公司 |  | 秦海波 |  | 1 | 0.6 | 0 | 240 | 1 | DYBE23040006222/5/1 | 分剪样品：排刀规格249+240，一刀下，249发货，内径500mm，轻涂油。镍层厚度如图：外0.3，内3.5，厚度公差+/-0.02mm，宽度公差+0/-0.2mm | 1 |  | 是 | 是 | 73 | 1
最终脱脂 | DL00240700371 | DL0024070037 | 东方950脱脂1# | 合格 | 合格品 | 甲 | 关莫平,王建军 | 5745 | 5540 | 0.9643 | 4800 | 0.254 | 590 | 海金杜门：脱脂(单位张力6.9）、转退火 |  | 20100077 | 轧硬 | 0.6*590-SPCC | 20600002 | 镍钝化卷半成品 | 0.254-SPCC |  | 30 | MO001782 | MO001782-003-01 | HJDM002 | 东方镍钝化半成品前处理0.254（海金杜门：厚度公差：0.250-0.255mm、硬度：90-100HV,粗糙度：Ra0.5-0.7μm） | 11610 | 2024-07-19 | 2024-07-27 | 5 | 2024-08-06 14:04:39 | 2024-08-06 14:05:26 | 江苏东方九天新能源材料有限公司 | 248983 | 王建军 |  |  | 0.254 | 4900 | 590 | 1 | DL00240700371 | 海金杜门：（0.254*590）厚度公差: 0.250-0.255mm，硬度:90-100HV.粗糙度: Ra0.5-0.7um |  |  |  |  | 3108 | 3
最终平整 | DL122407000832 | DL12240700083 | 东方750平整 | 合格 | 让步接收 | 甲 | 丁振,龚政 | 800 | 750 | 0.9375 | 1670 | 0.1 | 610 | 四川长虹样品:750平整建议用Ra0.8-1.2μm毛化辊平整，公差0.095-0.105mm,粗糙度Ra0.3-0.6μm, 抗拉550 -840 Mpa，硬度HV0.1 200-250，转分切 | S双边浪(来料版型差),A暗线印(来料暗线印),Z振纹(来料振纹，横条印) | 31010072 | 小品种钢卷 | 0.75-SPCC | 31010018 | 小品种钢卷 | 0.1-SPCC |  | 20 | MO002156 | MO002156-001-02 | XPZG001 | 小品种钢前处理模板 | 2385 | 2024-07-29 | 2024-08-08 | 5 | 2024-08-06 13:51:00 | 2024-08-06 13:52:56 | 江苏东方九天新能源材料有限公司 | 266729 | 丁振 |  |  | 0.1 | 1700 | 610 | 1 | DL122407000832 | 四川长虹样品 0.75 轧0.1：厚度公差±0.005，HV200-250,抗拉强度550-840MPa, 只轧0.7吨 | 1 | S双边浪(来料版型差),A暗线印(来料暗线印),Z振纹(来料振纹，横条印) | 是 | 是 | 413 | 1
最终平整 | JG122407032212 | JG1224070322 | 东方850平整 | 合格 | 合格品 | 甲 | 陈俊华,钱琨 | 3860 | 3860 | 1 | 6830 | 0.1 | 760 | 平整 |  | 20100142 | 轧硬 | 0.4*760-SPCC | 30210015 | 光亮卷 | 0.1-SPCC |  | 60 | MO001991 | MO001991-011-01-02 | GLJ002 | 东方光亮卷前处理（0.4轧0.1mm) | 13535 | 2024-07-24 | 2024-08-15 | 5 | 2024-08-06 13:19:34 | 2024-08-06 13:45:02 | 江苏东方九天新能源材料有限公司 |  | 陈俊华 |  | 1 | 0.1 | 6830 | 760 | 1 | JG122407032212 | 轧0.1，米数控制在22800-22900米，脱脂分一包9200米。 | 1 |  | 是 | 是 | 2744 | 11
最终平整 | JG122407032211 | JG1224070322 | 东方850平整 | 合格 | 合格品 | 甲 | 陈俊华,钱琨 | 1850 | 1850 | 1 | 3270 | 0.1 | 760 | 平整 | S水锈斑(尾200米) | 20100142 | 轧硬 | 0.4*760-SPCC | 30210015 | 光亮卷 | 0.1-SPCC |  | 60 | MO001991 | MO001991-011-01-01 | GLJ002 | 东方光亮卷前处理（0.4轧0.1mm) | 13535 | 2024-07-24 | 2024-08-15 | 5 | 2024-08-06 13:19:34 | 2024-08-06 13:45:02 | 江苏东方九天新能源材料有限公司 |  | 陈俊华 |  | 1 | 0.1 | 3270 | 760 | 1 | JG122407032211 | 轧0.1，米数控制在22800-22900米，脱脂分一包9200米。 | 1 | S水锈斑(尾200米) | 是 | 是 | 2744 | 11
最终平整 | JG122407038422 | JG1224070384 | 东方750平整 | 合格 | 合格品 | 甲 | 丁振,龚政 | 2220 | 2120 | 0.955 | 4020 | 0.1 | 710 | 平整 |  | 20100028 | 轧硬 | 0.4*710-SPCC | 30210015 | 光亮卷 | 0.1-SPCC |  | 60 | MO001832 | MO001832-007-02-02 | GLJ002 | 东方光亮卷前处理（0.4轧0.1mm) | 13585 | 2024-07-19 | 2024-07-19 | 3 | 2024-08-06 13:30:59 | 2024-08-06 13:31:20 | 江苏东方九天新能源材料有限公司 | 250542 | 丁振 |  |  | 0.1 | 4120 | 710 | 1 | JG122407038422 | 轧0.1；米数控制在24800-24900米，脱脂平均分包 | 1 |  | 是 | 是 | 5301 | 7
铬钝化 | JG122406021721 | JG122406021721 | 东方铬钝化950 | 合格 | 合格品 | 乙 | 李志祥 | 1772 | 1771 | 0.9994 | 3260 | 0.1 | 710 | / | 色差重 辊印 | 30210015 | 光亮卷 | 0.1-SPCC | 30110014 | 铬钝化卷 | 0.1-SPCC |  | 10 | MO002298 | MO002298-002 | GDH001 | 铬钝化模板 | 1772 | 2024-08-02 | 2024-08-02 | 5 | 2024-08-06 12:54:53 | 2024-08-06 13:25:57 | 江苏东方九天新能源材料有限公司 | 276245 | 李志祥 |  |  | 0.1 | 0 | 710 | 1 | JG122406021721 |  | 1 | 色差重 辊印 | 是 | 是 | 31 | 2
最终平整 | DL00240700392 | DL0024070039 | 东方850平整 | 返工 | 返工 | 甲 | 陈俊华,钱琨 | 5720 | 5700 | 0.9965 | 6180 | 0.203 | 590 | 海金杜门：850平整建议用1.0-1.2μm毛化辊平整、厚度公差：0.198-0.203mm、硬度90-100HV,抗拉＜355MPa,粗糙度Ra0.5-0.7μm（合格证上备注镍基带蓝色标签） | Z重划伤(5680米处传15CM处划伤脱皮重，约1.5米长),H黑斑(内50米传3CM，以夹纸),H横辊印(轻微),X线条印(下板面，平后淡；上板面，平后强光能见),Z振纹(轻微) |  |  |  | 20600001 | 镍钝化卷半成品 | 0.203-SPCC |  | 60 | MO001783 | MO001783-001-02 | HJDM003 | 东方镍钝化半成品前处理0.203（海金杜门：厚度公差：0.198-0.203mm、硬度：90-100HV,粗糙度：Ra0.5-0.7μm） | 11795 | 2024-07-19 | 2024-07-27 | 3 | 2024-08-06 11:20:39 | 2024-08-06 13:03:20 | 江苏东方九天新能源材料有限公司 | 248985 | 陈俊华 |  |  | 0.203 | 6150 | 590 | 1 | DL00240700392 | 海金杜门：（0.203*590）厚度公差: 0.198-0.203mm、硬度: 90-100HV,粗粕度: Ra0.5-0.7um | 0 | Z重划伤(5680米处传15CM处划伤脱皮重，约1.5米长),H黑斑(内50米传3CM，以夹纸),H横辊印(轻微),X线条印(下板面，平后淡；上板面，平后强光能见),Z振纹(轻微) |  |  | 13532 | 1
铬钝化 | JG122406012111 | JG122406012111 | 东方铬钝化950 | 合格 | 合格品 | 乙 | 李志祥 | 1860 | 1847 | 0.993 | 3470 | 0.1 | 710 | / | 色差 条印 | 30210015 | 光亮卷 | 0.1-SPCC | 30110014 | 铬钝化卷 | 0.1-SPCC |  | 10 | MO002271 | MO002271-002 | GDH001 | 铬钝化模板 | 1860 | 2024-08-02 | 2024-08-02 | 5 | 2024-08-06 12:30:44 | 2024-08-06 12:54:33 | 江苏东方九天新能源材料有限公司 | 275621 | 李志祥 |  |  | 0.1 | 3500 | 710 | 1 | JG122406012111 |  | 1 | 色差 条印 | 是 | 是 | 24 | 2
最终冷轧 | DL12240700321 | DL1224070032 | 东方650轧机 | 合格 | 半成品退库 | 乙 | 刘爱民 | 6440 | 6380 | 0.9907 | 1440 | 0.85 | 650 | 海金杜门：650轧机用普光辊Ra0.2-0.3μm轧制0.76mm（1.2-0.95-0.80-0.76）厚度公差：0.765-0.770mm，硬度185-235HV，抗拉强度590-760MPa,轧机轧制时从南边卸料确保产品无肋浪，合格转750平整 | X锈斑(内300米整卷锈斑，退库处理) | 20100152 | 轧硬 | 1.2*650-SPCC | 31010073 | 小品种钢卷 | 0.762-SPCC |  | 20 | MO001767 | MO001767-008-01 | HJDM001 | 东方小品种钢前处理 0.762（海金杜门：硬度185-235HV，粗糙度0.075-0.5μm，抗拉强度590-760MPa,厚度公差0.747-0.777μm) | 12970 | 2024-07-18 | 2024-07-25 | 3 | 2024-08-06 12:37:11 | 2024-08-06 12:38:24 | 江苏东方九天新能源材料有限公司 | 234694 | 刘爱民 |  |  | 1.2 | 1050 | 650 | 1 | DL12240700321 | 海金杜门：（0.762*650）厚度公差：±0.015，HV185-235,粗糙度0.075-0.5μM，抗拉590-760MPA | 1 | X锈斑(内300米整卷锈斑，退库处理) | 是 | 是 | 89 | 8
最终冷轧 | DL12240700801 | DL1224070080 | 东方650轧机 | 其他入库 | 半成品退库 | 甲 | 关颜伟,徐炜 | 6030 | 5980 | 0.9917 | 1800 | 0.67 | 610 | 昆山宝必达：650轧机中间道次普光辊（Ra0.2-0.3μm)轧制，最后一道建议用Ra1.0-1.2μm毛化辊轧至0.67mm（1.2-1.0-0.82-0.72-0.67）厚度公差：0.678-0.683mm，板面粗糙度控制Ra0.4-0.6μm，转脱脂 | S色差条印(),B白斑(),偶有锈点),细划伤(),S水锈斑(),Z振纹()轻辊印，暗线印 | 20100130 | 轧硬 | 1.2*610-SPCC | 20200098 | 小品种钢半成品 | 0.67-SPCC |  | 20 | MO002036 | MO002036-002-01 | XPZG001 | 小品种钢前处理模板 | 12060 | 2024-07-25 | 2024-08-04 | 5 | 2024-08-06 12:31:52 | 2024-08-06 12:33:41 | 江苏东方九天新能源材料有限公司 | 258874 | 徐炜 |  |  | 1.2 | 1050 | 610 | 1 | DL12240700801 | 昆山宝必达：（0.67*610）厚度±0.01mm，HV85-105,粗糙度0.5-0.8μM，卷重2-3吨 | 1 | S色差条印(),B白斑(),偶有锈点),细划伤(),S水锈斑(),Z振纹()轻辊印，暗线印 | 是 | 是 | 1130 | 2
最终脱脂 | DL00240700452 | DL0024070045 | 东方950脱脂1# | 合格 | 让步接收 | 甲 | 关莫平,王建军 | 5900 | 5770 | 0.978 | 4970 | 0.254 | 590 | 海金杜门：脱脂(单位张力6.9）、转退火 | 反面操侧23公分线印明显 |  |  |  | 20600002 | 镍钝化卷半成品 | 0.254-SPCC |  | 30 | MO001782 | MO001782-002-02 | HJDM002 | 东方镍钝化半成品前处理0.254（海金杜门：厚度公差：0.250-0.255mm、硬度：90-100HV,粗糙度：Ra0.5-0.7μm） | 11910 | 2024-07-19 | 2024-07-27 | 5 | 2024-08-06 12:06:53 | 2024-08-06 12:32:20 | 江苏东方九天新能源材料有限公司 | 248982 | 王建军 |  |  | 0.254 | 5100 | 590 | 1 | DL00240700452 | 海金杜门：（0.254*590）厚度公差: 0.250-0.255mm，硬度:90-100HV.粗糙度: Ra0.5-0.7um |  | 反面操侧23公分线印明显 |  |  | 3104 | 2
铬钝化 | JG12240701722 | JG12240701722 | 东方铬钝化950 | 合格 | 合格品 | 乙 | 李志祥 | 2438 | 2387 | 0.9791 | 4330 | 0.1 | 710 | / | 色差 条印 | 30210015 | 光亮卷 | 0.1-SPCC | 30110014 | 铬钝化卷 | 0.1-SPCC |  | 10 | MO002236 | MO002236-001 | GDH001 | 铬钝化模板 | 2438 | 2024-08-01 | 2024-08-01 | 5 | 2024-08-06 12:08:30 | 2024-08-06 12:30:26 | 江苏东方九天新能源材料有限公司 | 272860 | 李志祥 |  |  | 0.1 | 0 | 710 | 1 | JG12240701722 |  | 1 | 色差 条印 | 是 | 是 | 22 | 1
最终冷轧 | JG1224070321 | JG1224070321 | 东方850轧机 | 合格 | 合格品 | 甲 | 吴宏林 | 13510 | 13450 | 0.9956 | 23210 | 0.1 | 760 | 850轧机普光辊(Ra0.4-0.6μm)轧制0.1mm(0.4-0.25-0.15-0.115-0.1) |  | 20100142 | 轧硬 | 0.4*760-SPCC | 30210015 | 光亮卷 | 0.1-SPCC |  | 30 | MO001991 | MO001991-009 | GLJ002 | 东方光亮卷前处理（0.4轧0.1mm) | 13520 | 2024-07-24 | 2024-08-15 | 3 | 2024-08-06 12:14:56 | 2024-08-06 12:15:31 | 江苏东方九天新能源材料有限公司 | 256388 | 吴宏林 |  |  | 0.4 | 5760 | 760 | 1 | JG1224070321 | 轧0.1，米数控制在22800-22900米，脱脂分一包9200米。 |  |  | 否 | 否 | 8902 | 9
最终冷轧 | DL1224070058 | DL1224070058 | 东方650轧机 | 其他入库 | 半成品退库 | 乙 | 刘爱民 | 8250 | 8170 | 0.9903 | 3800 | 0.5 | 565 | 昆山富维:650轧机中间道次普光辊（Ra0.2-0.3μm)轧制，最后一道建议用Ra0.8-1.0μm毛化辊轧至0.45mm（1.2-1.0-0.81-0.68-0.58-0.50-0.45）厚度公差：0.462-0.467mm,板面粗糙度控制Ra0.4-0.6μm，转脱脂 | X锈斑(整卷性锈斑退库处理) | 20100125 | 轧硬 | 1.2*565-SPCC | 31010046 | 小品种钢卷 | 0.45-SPCC |  | 30 | MO001779 | MO001779-001 | XPZG001 | 小品种钢前处理模板 | 8250 | 2024-07-19 | 2024-07-29 | 3 | 2024-08-06 12:06:11 | 2024-08-06 12:07:39 | 江苏东方九天新能源材料有限公司 | 248953 | 刘爱民 |  |  | 1.2 | 1565 | 565 | 1 | DL1224070058 | 昆山富维：（0.45*565）厚度公差：+/-0.005mm，HV100-120,粗糙度0.5-0.7um,卷重2-3吨，取A4纸贴打包后贴外面 | 1 | X锈斑(整卷性锈斑退库处理) | 是 | 是 | 17270 | 1
铬钝化 | JG122407010821 | JG122407010821 | 东方铬钝化950 | 合格 | 合格品 | 乙 | 李志祥 | 1860 | 1837 | 0.9876 | 3220 | 0.1 | 760 | / | 色差 乳化斑 条印 | 30210015 | 光亮卷 | 0.1-SPCC | 30110014 | 铬钝化卷 | 0.1-SPCC |  | 10 | MO002309 | MO002309-013 | GDH001 | 铬钝化模板 | 1860 | 2024-08-03 | 2024-08-03 | 5 | 2024-08-06 11:57:30 | 2024-08-06 12:04:12 | 江苏东方九天新能源材料有限公司 | 277283 | 李志祥 |  |  | 0.1 | 0 | 760 | 1 | JG122407010821 |  | 1 | 色差 乳化斑 条印 | 是 | 是 | 7 | 13
最终平整 | DL00240700332 | DL0024070033 | 东方850平整 | 合格 | 让步接收 | 甲 | 陈俊华,钱琨 | 5915 | 5900 | 0.9975 | 10720 | 0.12 | 610 | 昆山泰德通：850平整建议用1.0-1.2μm毛化辊，厚度公差：0.115-0.125mm，HV90-110，粗糙度0.5-0.7μm，转镀镍线,（合格证上备注镍基带蓝色标签） | X细划伤(下板面操20CM处，平后强光下能见),S水锈斑(160-170米操5CM),K孔洞(10333米传574.7MM0.22MM2),X线条印(下板面传18CM处，平后强光下能见) | 20100082 | 轧硬 | 0.6*610-SPCC | 20600023 | 镍钝化卷半成品 | 0.12-SPCC |  | 60 | MO001674 | MO001674-001-02 | XPZG001 | 小品种钢前处理模板 | 12230 | 2024-07-16 | 2024-07-16 | 3 | 2024-08-06 10:05:32 | 2024-08-06 11:20:18 | 江苏东方九天新能源材料有限公司 | 244677 | 陈俊华 |  |  | 0.12 | 10650 | 610 | 1 | DL00240700332 | 昆山泰德通：（0.12*610）厚度±0.005，HV90-110,粗糙度0.5-0.7 | 1 | X细划伤(下板面操20CM处，平后强光下能见),S水锈斑(160-170米操5CM),K孔洞(10333米传574.7MM0.22MM2),X线条印(下板面传18CM处，平后强光下能见) | 是 | 是 | 14811 | 1
最终冷轧 | DL12240700811 | DL1224070081 | 东方650轧机 | 其他入库 | 半成品退库 | 乙 | 关颜伟 | 5755 | 5700 | 0.9904 | 1750 | 0.67 | 610 | 昆山宝必达：650轧机中间道次普光辊（Ra0.2-0.3μm)轧制，最后一道建议用Ra1.0-1.2μm毛化辊轧至0.67mm（1.2-1.0-0.82-0.72-0.67）厚度公差：0.678-0.683mm，板面粗糙度控制Ra0.4-0.6μm，转脱脂 | A暗线印(),S色差条印(),X锈点(),H横辊印() | 20100130 | 轧硬 | 1.2*610-SPCC | 20200098 | 小品种钢半成品 | 0.67-SPCC |  | 20 | MO002036 | MO002036-001-01 | XPZG001 | 小品种钢前处理模板 | 12560 | 2024-07-25 | 2024-08-04 | 5 | 2024-08-06 10:58:25 | 2024-08-06 11:01:52 | 江苏东方九天新能源材料有限公司 | 258876 | 王厉 |  |  | 1.2 | 1000 | 610 | 1 | DL12240700811 | 昆山宝必达：（0.67*610）厚度±0.01mm，HV85-105,粗糙度0.5-0.8μM，卷重2-3吨 | 1 | A暗线印(),S色差条印(),X锈点(),H横辊印() | 是 | 是 | 1102 | 1
最终平整 | JG12240704062 | JG1224070406 | 东方750平整 | 合格 | 让步接收 | 甲 | 丁振,龚政 | 6675 | 6550 | 0.9813 | 12310 | 0.1 | 710 | 平整 | R乳化斑(整卷乳化斑重),L烂边(10660米操边烂边0.3CM) | 20100028 | 轧硬 | 0.4*710-SPCC | 30210015 | 光亮卷 | 0.1-SPCC |  | 60 | MO001804 | MO001804-007-02 | GLJ002 | 东方光亮卷前处理（0.4轧0.1mm) | 13825 | 2024-07-19 | 2024-08-03 | 5 | 2024-08-06 10:55:50 | 2024-08-06 10:56:58 | 江苏东方九天新能源材料有限公司 | 249262 | 丁振 |  |  | 0.1 | 12170 | 710 | 1 | JG12240704062 | 轧0.1；米数控制在25100-25200，脱脂平均分包 | 1 | R乳化斑(整卷乳化斑重),L烂边(10660米操边烂边0.3CM) | 是 | 是 | 5817 | 7
铬钝化 | JG12240703481 | JG12240703481 | 东方铬钝化950 | 合格 | 合格品 | 乙 | 李志祥 | 4860 | 4829 | 0.9936 | 6890 | 0.125 | 760 | / | 边部水锈斑 乳化斑 条印 色差 | 30210004 | 光亮卷 | 0.125-SPCC | 30110004 | 铬钝化卷 | 0.125-SPCC |  | 10 | MO002309 | MO002309-015 | GDH001 | 铬钝化模板 | 4860 | 2024-08-03 | 2024-08-03 | 5 | 2024-08-06 10:11:32 | 2024-08-06 10:54:19 | 江苏东方九天新能源材料有限公司 | 277285 | 李志祥 |  |  | 0.125 | 0 | 760 | 1 | JG12240703481 |  | 1 | 边部水锈斑 乳化斑 条印 色差 | 是 | 是 | 43 | 15
最终脱脂 | JG122407032512 | JG1224070325 | 东方950脱脂1# | 合格 | 合格品 | 甲 | 关莫平,王建军 | 3815 | 3815 | 1 | 6500 | 0.1 | 760 | 脱脂（950-1） |  | 20100142 | 轧硬 | 0.4*760-SPCC | 30210015 | 光亮卷 | 0.1-SPCC |  | 40 | MO001991 | MO001991-012-01-02 | GLJ002 | 东方光亮卷前处理（0.4轧0.1mm) | 13540 | 2024-07-24 | 2024-08-15 | 3 | 2024-08-06 10:27:12 | 2024-08-06 10:50:00 | 江苏东方九天新能源材料有限公司 |  | 王建军 |  | 1 | 0.1 | 6500 | 760 | 1 | JG122407032512 | 轧0.1，米数控制在22800-22900米，脱脂分一包9200米。 |  |  |  |  | 13873 | 12
最终脱脂 | JG122407032511 | JG1224070325 | 东方950脱脂1# | 合格 | 合格品 | 甲 | 关莫平,王建军 | 6175 | 6175 | 1 | 10670 | 0.1 | 760 | 脱脂（950-1） |  | 20100142 | 轧硬 | 0.4*760-SPCC | 30210015 | 光亮卷 | 0.1-SPCC |  | 40 | MO001991 | MO001991-012-01-01 | GLJ002 | 东方光亮卷前处理（0.4轧0.1mm) | 13540 | 2024-07-24 | 2024-08-15 | 3 | 2024-08-06 10:27:12 | 2024-08-06 10:50:00 | 江苏东方九天新能源材料有限公司 |  | 王建军 |  | 1 | 0.1 | 10670 | 760 | 1 | JG122407032511 | 轧0.1，米数控制在22800-22900米，脱脂分一包9200米。 |  |  |  |  | 13873 | 12
最终脱脂 | JG12240703252 | JG1224070325 | 东方950脱脂1# | 合格 | 合格品 | 甲 | 关莫平,王建军 | 3020 | 3020 | 1 | 5300 | 0.1 | 760 | 脱脂（950-1） |  | 20100142 | 轧硬 | 0.4*760-SPCC | 30210015 | 光亮卷 | 0.1-SPCC |  | 40 | MO001991 | MO001991-012-02 | GLJ002 | 东方光亮卷前处理（0.4轧0.1mm) | 13540 | 2024-07-24 | 2024-08-15 | 3 | 2024-08-06 10:25:07 | 2024-08-06 10:26:47 | 江苏东方九天新能源材料有限公司 | 256391 | 王建军 |  |  | 0.1 | 5270 | 760 | 1 | JG12240703252 | 轧0.1，米数控制在22800-22900米，脱脂分一包9200米。 |  |  |  |  | 13873 | 12
铬钝化 | JG122407010822 | JG122407010822 | 东方铬钝化950 | 合格 | 合格品 | 乙 | 李志祥 | 3670 | 3531 | 0.9621 | 6170 | 0.1 | 760 | / | 乳化斑 色差 条印 | 30210015 | 光亮卷 | 0.1-SPCC | 30110014 | 铬钝化卷 | 0.1-SPCC |  | 10 | MO002309 | MO002309-011 | GDH001 | 铬钝化模板 | 3670 | 2024-08-03 | 2024-08-03 | 5 | 2024-08-06 09:40:43 | 2024-08-06 10:10:07 | 江苏东方九天新能源材料有限公司 | 277281 | 李志祥 |  |  | 0.1 | 0 | 760 | 1 | JG122407010822 |  | 1 | 乳化斑 色差 条印 | 是 | 是 | 30 | 11
一次退火 | JG1224070701 | JG1224070701 | 东方3# | 合格 |  | 乙 | 陈国,李楷文,袁亚东,张天圣 | 14220 | 14220 | 1 | 6020 | 0.4 | 760 | 退火 装炉量20T-45T(620℃),装炉量>45T (630℃） |  | 20100142 | 轧硬 | 0.4*760-SPCC | 30210015 | 光亮卷 | 0.1-SPCC |  | 20 | MO002242 | MO002242-006 | GLJ002 | 东方光亮卷前处理（0.4轧0.1mm) | 14240 | 2024-08-01 | 2024-08-15 | 3 | 2024-08-04 02:04:25 | 2024-08-06 10:08:49 | 江苏东方九天新能源材料有限公司 | 273580 | 刘忠于 | 刘忠于 |  | 0.4 | 6020 | 760 | 1 | JG1224070701 | 轧0.1，米数控制在24400-24500米；脱脂平均分包 |  |  | 否 | 否 |  | 6
一次退火 | JG1224070702 | JG1224070702 | 东方3# | 合格 |  | 乙 | 陈国,李楷文,袁亚东,张天圣 | 14215 | 14215 | 1 | 6020 | 0.4 | 760 | 退火 装炉量20T-45T(620℃),装炉量>45T (630℃） |  | 20100142 | 轧硬 | 0.4*760-SPCC | 30210015 | 光亮卷 | 0.1-SPCC |  | 20 | MO002242 | MO002242-005 | GLJ002 | 东方光亮卷前处理（0.4轧0.1mm) | 14230 | 2024-08-01 | 2024-08-15 | 3 | 2024-08-04 02:04:25 | 2024-08-06 10:08:49 | 江苏东方九天新能源材料有限公司 | 273579 | 刘忠于 | 刘忠于 |  | 0.4 | 6020 | 760 | 1 | JG1224070702 | 轧0.1，米数控制在24400-24500米；脱脂平均分包 |  |  | 否 | 否 |  | 5
一次退火 | JG1224070708 | JG1224070708 | 东方8# | 合格 |  | 乙 | 陈国,李楷文,袁亚东,张天圣 | 14065 | 14065 | 1 | 5960 | 0.4 | 760 | 退火 装炉量20T-45T(620℃),装炉量>45T (630℃） |  | 20100142 | 轧硬 | 0.4*760-SPCC | 30210015 | 光亮卷 | 0.1-SPCC |  | 20 | MO002230 | MO002230-005 | GLJ002 | 东方光亮卷前处理（0.4轧0.1mm) | 14080 | 2024-08-01 | 2024-08-15 | 3 | 2024-08-04 02:04:25 | 2024-08-06 10:08:49 | 江苏东方九天新能源材料有限公司 | 272582 | 刘忠于 | 刘忠于 |  | 0.4 | 5960 | 760 | 1 | JG1224070708 | 轧0.1，米数控制在23800-23900米；脱脂分一包10500米 |  |  | 否 | 否 |  | 5
一次退火 | JG1224070705 | JG1224070705 | 东方8# | 合格 |  | 乙 | 陈国,李楷文,袁亚东,张天圣 | 14130 | 14130 | 1 | 5980 | 0.4 | 760 | 退火 装炉量20T-45T(620℃),装炉量>45T (630℃） |  | 20100142 | 轧硬 | 0.4*760-SPCC | 30210015 | 光亮卷 | 0.1-SPCC |  | 20 | MO002230 | MO002230-003 | GLJ002 | 东方光亮卷前处理（0.4轧0.1mm) | 14140 | 2024-08-01 | 2024-08-15 | 3 | 2024-08-04 02:04:25 | 2024-08-06 10:08:49 | 江苏东方九天新能源材料有限公司 | 272580 | 刘忠于 | 刘忠于 |  | 0.4 | 5980 | 760 | 1 | JG1224070705 | 轧0.1，米数控制在23800-23900米；脱脂分一包10500米 |  |  | 否 | 否 |  | 3
最终平整 | JG12240704162 | JG1224070416 | 东方750平整 | 合格 | 合格品 | 甲 | 丁振,龚政 | 5520 | 5525 | 1.0009 | 10420 | 0.1 | 710 | 平整 |  | 20100028 | 轧硬 | 0.4*710-SPCC | 30210015 | 光亮卷 | 0.1-SPCC |  | 60 | MO001801 | MO001801-003-02 | GLJ002 | 东方光亮卷前处理（0.4轧0.1mm) | 13030 | 2024-07-19 | 2024-08-03 | 5 | 2024-08-06 09:53:05 | 2024-08-06 09:53:42 | 江苏东方九天新能源材料有限公司 | 249238 | 丁振 |  |  | 0.1 | 10250 | 710 | 1 | JG12240704162 | 轧0.1；米数控制在23700-23800，脱脂分一包10500米 | 1 |  | 是 | 是 | 3238 | 3
铬钝化 | JG122407035712 | JG12240703571 | 东方铬钝化950 | 合格 | 合格品 | 甲 | 韩康 | 3723 | 3723 | 1 | 6460 | 0.1 | 760 | / | S色差(色差 振纹 碱液斑) | 30210015 | 光亮卷 | 0.1-SPCC | 30110014 | 铬钝化卷 | 0.1-SPCC |  | 10 | MO002371 | MO002371-011-02 | GDH001 | 铬钝化模板 | 7580 | 2024-08-05 | 2024-08-05 | 5 | 2024-08-06 08:06:34 | 2024-08-06 09:39:49 | 江苏东方九天新能源材料有限公司 |  | 孙槐兵 |  | 1 | 0.1 | 6460 | 760 | 1 | JG122407035712 |  | 1 | S色差(色差 振纹 碱液斑) | 是 | 是 | 139 | 11
铬钝化 | JG122407035711 | JG12240703571 | 东方铬钝化950 | 合格 | 合格品 | 甲 | 韩康 | 3815 | 3815 | 1 | 6600 | 0.1 | 760 | / | S色差(色差 振纹 碱液斑)255米孔洞大小0.88操124 | 30210015 | 光亮卷 | 0.1-SPCC | 30110014 | 铬钝化卷 | 0.1-SPCC |  | 10 | MO002371 | MO002371-011-01 | GDH001 | 铬钝化模板 | 7580 | 2024-08-05 | 2024-08-05 | 5 | 2024-08-06 08:06:34 | 2024-08-06 09:39:49 | 江苏东方九天新能源材料有限公司 |  | 孙槐兵 |  | 1 | 0.1 | 6600 | 760 | 1 | JG122407035711 |  | 1 | S色差(色差 振纹 碱液斑)4255米孔洞大小0.88操124 | 是 | 是 | 139 | 11
最终平整 | DL00240700342 | DL0024070034 | 东方850平整 | 合格 | 合格品 | 乙 | 鞠承,姚学禹 | 5845 | 5800 | 0.9923 | 10700 | 0.12 | 610 | 昆山泰德通：850平整建议用1.0-1.2μm毛化辊，厚度公差：0.115-0.125mm，HV90-110，粗糙度0.5-0.7μm，转镀镍线,（合格证上备注镍基带蓝色标签） | X细划伤(下表面传2CM处，平后强光下能见),N粘钢折印(尾40米),H横辊印(轻微) | 20100082 | 轧硬 | 0.6*610-SPCC | 20600023 | 镍钝化卷半成品 | 0.12-SPCC |  | 60 | MO001674 | MO001674-002-02 | XPZG001 | 小品种钢前处理模板 | 12240 | 2024-07-16 | 2024-07-16 | 3 | 2024-08-06 05:01:37 | 2024-08-06 09:30:29 | 江苏东方九天新能源材料有限公司 | 244678 | 鞠承 |  |  | 0.12 | 10700 | 610 | 1 | DL00240700342 | 昆山泰德通：（0.12*610）厚度±0.005，HV90-110,粗糙度0.5-0.7 | 1 | X细划伤(下表面传2CM处，平后强光下能见),N粘钢折印(尾40米),H横辊印(轻微) | 是 | 是 | 14908 | 2
铬钝化 | JG912407000124 | JG91240700012 | 东方铬钝化750 | 合格 | 合格品 | 甲 | 周建锋 | 1561 | 1561 | 1 | 3220 | 0.1 | 630 | / |  | 30210015 | 光亮卷 | 0.1-SPCC | 30110014 | 铬钝化卷 | 0.1-SPCC |  | 10 | MO002274 | MO002274-001-04 | GDH001 | 铬钝化模板 | 6054 | 2024-08-02 | 2024-08-02 | 5 | 2024-08-06 06:46:06 | 2024-08-06 08:52:01 | 江苏东方九天新能源材料有限公司 |  | 倪兵 |  | 1 | 0.1 | 3220 | 630 | 1 | JG912407000124 |  | 1 |  | 是 | 是 | 157 | 1
铬钝化 | JG912407000123 | JG91240700012 | 东方铬钝化750 | 合格 | 合格品 | 甲 | 周建锋 | 1505 | 1505 | 1 | 3100 | 0.1 | 630 | / |  | 30210015 | 光亮卷 | 0.1-SPCC | 30110014 | 铬钝化卷 | 0.1-SPCC |  | 10 | MO002274 | MO002274-001-03 | GDH001 | 铬钝化模板 | 6054 | 2024-08-02 | 2024-08-02 | 5 | 2024-08-06 06:46:06 | 2024-08-06 08:52:01 | 江苏东方九天新能源材料有限公司 |  | 倪兵 |  | 1 | 0.1 | 3100 | 630 | 1 | JG912407000123 |  | 1 |  | 是 | 是 | 157 | 1
铬钝化 | JG912407000122 | JG91240700012 | 东方铬钝化750 | 合格 | 合格品 | 甲 | 周建锋 | 1491 | 1491 | 1 | 3100 | 0.1 | 630 | / |  | 30210015 | 光亮卷 | 0.1-SPCC | 30110014 | 铬钝化卷 | 0.1-SPCC |  | 10 | MO002274 | MO002274-001-02 | GDH001 | 铬钝化模板 | 6054 | 2024-08-02 | 2024-08-02 | 5 | 2024-08-06 06:46:06 | 2024-08-06 08:52:01 | 江苏东方九天新能源材料有限公司 |  | 倪兵 |  | 1 | 0.1 | 3100 | 630 | 1 | JG912407000122 |  | 1 |  | 是 | 是 | 157 | 1
铬钝化 | JG912407000121 | JG91240700012 | 东方铬钝化750 | 合格 | 合格品 | 甲 | 周建锋 | 1499 | 1499 | 1 | 3100 | 0.1 | 630 | / |  | 30210015 | 光亮卷 | 0.1-SPCC | 30110014 | 铬钝化卷 | 0.1-SPCC |  | 10 | MO002274 | MO002274-001-01 | GDH001 | 铬钝化模板 | 6054 | 2024-08-02 | 2024-08-02 | 5 | 2024-08-06 06:46:06 | 2024-08-06 08:52:01 | 江苏东方九天新能源材料有限公司 |  | 倪兵 |  | 1 | 0.1 | 3100 | 630 | 1 | JG912407000121 |  | 1 |  | 是 | 是 | 157 | 1
最终脱脂 | JG12240703152 | JG1224070315 | 东方950脱脂1# | 合格 | 合格品 | 乙 | 何晓健,张东兵 | 5825 | 5825 | 1 | 10050 | 0.1 | 760 | 脱脂（950-1） |  | 20100142 | 轧硬 | 0.4*760-SPCC | 30210015 | 光亮卷 | 0.1-SPCC |  | 40 | MO001991 | MO001991-022-02 | GLJ002 | 东方光亮卷前处理（0.4轧0.1mm) | 13490 | 2024-07-24 | 2024-08-15 | 5 | 2024-08-06 07:19:47 | 2024-08-06 08:17:38 | 江苏东方九天新能源材料有限公司 |  | 何晓健 |  | 1 | 0.1 | 10050 | 760 | 1 | JG12240703152 | 轧0.1，米数控制在22800-22900米，脱脂分一包9200米。 |  |  |  |  | 4771 | 22
最终脱脂 | JG12240703151 | JG1224070315 | 东方950脱脂1# | 合格 | 合格品 | 乙 | 何晓健,张东兵 | 7505 | 7505 | 1 | 12900 | 0.1 | 760 | 脱脂（950-1） |  | 20100142 | 轧硬 | 0.4*760-SPCC | 30210015 | 光亮卷 | 0.1-SPCC |  | 40 | MO001991 | MO001991-022-01 | GLJ002 | 东方光亮卷前处理（0.4轧0.1mm) | 13490 | 2024-07-24 | 2024-08-15 | 5 | 2024-08-06 07:19:47 | 2024-08-06 08:17:38 | 江苏东方九天新能源材料有限公司 |  | 何晓健 |  | 1 | 0.1 | 12900 | 760 | 1 | JG12240703151 | 轧0.1，米数控制在22800-22900米，脱脂分一包9200米。 |  |  |  |  | 4771 | 22
一次脱脂 | DL1224070072 | DL1224070072 | 东方950脱脂2# | 合格 | 让步接收 | 甲 | 韩成飞,周志平 | 5995 | 5980 | 0.9975 | 1120 | 1.2 | 565 | 昆山富维：脱脂(单位张力3.5），转650轧机 | 反面中间细划伤 | 20100125 | 轧硬 | 1.2*565-SPCC | 31010091 | 小品种钢卷 | 0.675-SPCC |  | 10 | MO001952 | MO001952-002 | XPZG001 | 小品种钢前处理模板 | 5995 | 2024-07-23 | 2024-08-04 | 5 | 2024-08-06 07:42:50 | 2024-08-06 08:06:20 | 江苏东方九天新能源材料有限公司 | 255277 | 周志平 |  |  | 1.2 | 1130 | 565 | 1 | DL1224070072 | 昆山富维：（0.675*565）厚度公差：+/-0.008mm，HV80-110,粗糙度0.5-0.7um,卷重2-3吨，取A4纸贴打包后贴外面 |  | 反面中间细划伤 | 否 | 否 | 3201 | 2
铬钝化 | JG122407034322 | JG12240703432 | 东方铬钝化950 | 合格 | 合格品 | 甲 | 韩康 | 3627 | 3627 | 1 | 6410 | 0.1 | 760 | / |  | 30210015 | 光亮卷 | 0.1-SPCC | 30110014 | 铬钝化卷 | 0.1-SPCC |  | 10 | MO002309 | MO002309-012-02 | GDH001 | 铬钝化模板 | 5490 | 2024-08-03 | 2024-08-03 | 5 | 2024-08-06 08:05:01 | 2024-08-06 08:05:49 | 江苏东方九天新能源材料有限公司 |  | 孙槐兵 |  | 1 | 0.1 | 6410 | 760 | 1 | JG122407034322 |  | 1 |  | 是 | 是 | 0 | 12
铬钝化 | JG122407034321 | JG12240703432 | 东方铬钝化950 | 合格 | 合格品 | 甲 | 韩康 | 1827 | 1827 | 1 | 3200 | 0.1 | 760 | / |  | 30210015 | 光亮卷 | 0.1-SPCC | 30110014 | 铬钝化卷 | 0.1-SPCC |  | 10 | MO002309 | MO002309-012-01 | GDH001 | 铬钝化模板 | 5490 | 2024-08-03 | 2024-08-03 | 5 | 2024-08-06 08:05:01 | 2024-08-06 08:05:49 | 江苏东方九天新能源材料有限公司 |  | 孙槐兵 |  | 1 | 0.1 | 3200 | 760 | 1 | JG122407034321 |  | 1 |  | 是 | 是 | 0 | 12
一次脱脂 | DL1224070074 | DL1224070074 | 东方950脱脂2# | 合格 | 让步接收 | 甲 | 韩成飞,周志平 | 5890 | 5880 | 0.9983 | 1100 | 1.2 | 565 | 昆山富维：脱脂(单位张力3.5），转650轧机 | 条印色差 | 20100125 | 轧硬 | 1.2*565-SPCC | 31010091 | 小品种钢卷 | 0.675-SPCC |  | 10 | MO001952 | MO001952-004 | XPZG001 | 小品种钢前处理模板 | 5890 | 2024-07-23 | 2024-08-04 | 5 | 2024-08-06 07:26:35 | 2024-08-06 07:33:06 | 江苏东方九天新能源材料有限公司 | 255279 | 周志平 |  |  | 1.2 | 1120 | 565 | 1 | DL1224070074 | 昆山富维：（0.675*565）厚度公差：+/-0.008mm，HV80-110,粗糙度0.5-0.7um,卷重2-3吨，取A4纸贴打包后贴外面 |  | 条印色差 | 否 | 否 | 1655 | 4
最终冷轧 | DL00240700512 | DL0024070051 | 东方650轧机 | 其他入库 | 半成品退库 | 乙 | 顾峰 | 6000 | 5950 | 0.9917 | 2800 | 0.44 | 610 | 昆山宝必达:650轧机中间道次普光辊（Ra0.2-0.3μm)轧制，最后一道建议用Ra1.0-1.2μm毛化辊轧至0.44mm（0.6-0.49-0.44）厚度公差：0.458-0.462mm,板面粗糙度控制Ra0.6-0.8μm，转脱脂 | X细划伤(细划伤),A暗线印(下表面操作侧有一条线印),Z振纹(轻振纹),H横辊印(横辊印强光下明显),H厚薄公差(成品内圈600米--900米公差跳动大【0.454-0.463】),H黑斑(整卷间接性黑斑),C挫伤(偶有挫伤),B白斑(白斑),S色差(色差) | 20100082 | 轧硬 | 0.6*610-SPCC | 20200046 | 小品种钢半成品 | 0.44-SPCC |  | 20 | MO002177 | MO002177-001-02 | XPZG001 | 小品种钢前处理模板 | 11050 | 2024-07-29 | 2024-08-12 | 5 | 2024-08-06 07:27:04 | 2024-08-06 07:31:52 | 江苏东方九天新能源材料有限公司 | 267421 | 顾峰 |  |  | 0.6 | 2110 | 610 | 1 | DL00240700512 | 昆山宝必达：(0.44*610) 厚度±0.01mm，HV100-120,粗糙度0.7-1.0μM，卷重2-3吨；备注脱脂分一包5吨 | 1 | X细划伤(细划伤),A暗线印(下表面操作侧有一条线印),Z振纹(轻振纹),H横辊印(横辊印强光下明显),H厚薄公差(成品内圈600米--900米公差跳动大【0.454-0.463】),H黑斑(整卷间接性黑斑),C挫伤(偶有挫伤),B白斑(白斑),S色差(色差) | 是 | 是 | 1026 | 1
分剪翻包 | JL0024030032-121 | JL0024030032-12 | 东方分剪6# | 合格 | 合格品 | 乙 | 尹斌斌 | 845 | 740 | 0.8757 | 1300 | 0.12 | 590 | 内120米翻包剪掉，剩余发货 |  | 20600023 | 镍钝化卷半成品 | 0.12-SPCC | 31310005 | 镍钝化卷 | 0.12-SPCC |  | 20 | MO001784 | MO001784-002-01 | NDH001 | 镍钝化模板 | 1860 | 2024-07-19 | 2024-07-21 | 3 | 2024-08-06 07:27:28 | 2024-08-06 07:28:23 | 江苏东方九天新能源材料有限公司 |  | 鞠承 |  | 1 | 0.12 | 1500 | 590 | 1 | JL0024030032-121 | 泰德通（0.12*590）双面镀镍，镀层厚度≥1.2um，HV90-110；卷重≤1.5吨 | 1 |  | 是 | 是 | 282 | 2
一次脱脂 | DL1224070063 | DL1224070063 | 东方950脱脂2# | 合格 | 让步接收 | 甲 | 韩成飞,周志平 | 4515 | 4505 | 0.9978 | 1800 | 0.6 | 533 | 昆山富维:脱脂(单位张力6.0）、转650轧机 | 条印色差 | 20100067 | 轧硬 | 0.6*533-SPCC | 31010052 | 小品种钢卷 | 0.51-SPCC |  | 10 | MO001951 | MO001951-002 | XPZG001 | 小品种钢前处理模板 | 4515 | 2024-07-23 | 2024-08-04 | 5 | 2024-08-06 06:39:34 | 2024-08-06 06:58:27 | 江苏东方九天新能源材料有限公司 | 255263 | 周志平 |  |  | 0.6 | 1810 | 533 | 1 | DL1224070063 | 昆山富维：（0.51*533）厚度公差：+/-0.005mm，HV80-110,粗糙度0.5-0.7um,卷重2-3吨，取A4纸贴打包后贴外面 |  | 条印色差 | 否 | 否 | 2272 | 2
铬钝化 | JG1224070416122 | JG122407041612 | 东方铬钝化950 | 合格 | 合格品 | 甲 | 韩康 | 3907 | 3907 | 1 | 7310 | 0.1 | 710 | / |  | 30210015 | 光亮卷 | 0.1-SPCC | 30110014 | 铬钝化卷 | 0.1-SPCC |  | 10 | MO002371 | MO002371-002-02 | GDH001 | 铬钝化模板 | 5825 | 2024-08-05 | 2024-08-05 | 5 | 2024-08-06 06:53:18 | 2024-08-06 06:54:11 | 江苏东方九天新能源材料有限公司 |  | 孙槐兵 |  | 1 | 0.1 | 7310 | 710 | 1 | JG1224070416122 |  | 1 |  | 是 | 是 | 1 | 2
铬钝化 | JG1224070416121 | JG122407041612 | 东方铬钝化950 | 合格 | 合格品 | 甲 | 韩康 | 1880 | 1880 | 1 | 3500 | 0.1 | 710 | / |  | 30210015 | 光亮卷 | 0.1-SPCC | 30110014 | 铬钝化卷 | 0.1-SPCC |  | 10 | MO002371 | MO002371-002-01 | GDH001 | 铬钝化模板 | 5825 | 2024-08-05 | 2024-08-05 | 5 | 2024-08-06 06:53:18 | 2024-08-06 06:54:11 | 江苏东方九天新能源材料有限公司 |  | 孙槐兵 |  | 1 | 0.1 | 3500 | 710 | 1 | JG1224070416121 |  | 1 |  | 是 | 是 | 1 | 2
最终冷轧 | DL00240700522 | DL0024070052 | 东方650轧机 | 合格 | 合格品 | 乙 | 朱明 | 5950 | 5900 | 0.9916 | 2750 | 0.44 | 610 | 昆山宝必达:650轧机中间道次普光辊（Ra0.2-0.3μm)轧制，最后一道建议用Ra1.0-1.2μm毛化辊轧至0.44mm（0.6-0.49-0.44）厚度公差：0.458-0.462mm,板面粗糙度控制Ra0.6-0.8μm，转脱脂 | X细划伤(细划伤),A暗线印(暗线印),Z振纹(轻振纹),H横辊印(横辊印强光下明显),B白斑(白班),S色差(色差) | 20100082 | 轧硬 | 0.6*610-SPCC | 31010045 | 小品种钢卷 | 0.44-SPCC |  | 20 | MO002177 | MO002177-002-02 | XPZG001 | 小品种钢前处理模板 | 11060 | 2024-07-29 | 2024-08-12 | 5 | 2024-08-06 06:47:05 | 2024-08-06 06:48:45 | 江苏东方九天新能源材料有限公司 | 267422 | 朱明 |  |  | 0.6 | 2090 | 610 | 1 | DL00240700522 | 昆山宝必达：(0.44*610) 厚度±0.01mm，HV100-120,粗糙度0.7-1.0μM，卷重2-3吨；备注脱脂分一包5吨 |  | X细划伤(细划伤),A暗线印(暗线印),Z振纹(轻振纹),H横辊印(横辊印强光下明显),B白斑(白班),S色差(色差) |  |  | 1518 | 2
铬钝化 | JG12240703342 | JG1224070334 | 东方铬钝化750 | 合格 | 合格品 | 甲 | 周建锋 | 2865 | 2865 | 1 | 6180 | 0.1 | 610 | 镀铬量80-100 | S色差条印(来料整卷双边色差辊印重)K孔洞(2450米横向162/163MM，大小0.17/0.11) | 30210015 | 光亮卷 | 0.1-SPCC | 30110014 | 铬钝化卷 | 0.1-SPCC |  | 10 | MO002348 | MO002348-019-02 | GDH001 | 铬钝化模板 | 5770 | 2024-08-05 | 2024-08-05 | 5 | 2024-08-06 05:15:23 | 2024-08-06 06:45:47 | 江苏东方九天新能源材料有限公司 |  | 倪兵 |  | 1 | 0.1 | 6180 | 610 | 1 | JG12240703342 |  | 1 | S色差条印(来料整卷双边色差辊印重)K孔洞(2450米横向162/163MM，大小0.17/0.11) | 是 | 是 | 135 | 19
铬钝化 | JG12240703341 | JG1224070334 | 东方铬钝化750 | 合格 | 合格品 | 甲 | 周建锋 | 2903 | 2903 | 1 | 6200 | 0.1 | 610 | 镀铬量80-100 | S色差条印(来料整卷双边色差辊印重) | 30210015 | 光亮卷 | 0.1-SPCC | 30110014 | 铬钝化卷 | 0.1-SPCC |  | 10 | MO002348 | MO002348-019-01 | GDH001 | 铬钝化模板 | 5770 | 2024-08-05 | 2024-08-05 | 5 | 2024-08-06 05:15:23 | 2024-08-06 06:45:47 | 江苏东方九天新能源材料有限公司 |  | 倪兵 |  | 1 | 0.1 | 6200 | 610 | 1 | JG12240703341 |  | 1 | S色差条印(来料整卷双边色差辊印重) | 是 | 是 | 135 | 19
平整改平 | JL002403009222 | JL00240300922 | 东方850平整 | 合格 | 合格品 | 乙 | 鞠承 | 420 | 420 | 1 | 450 | 0.2 | 610 | / |  | 31310016 | 镍钝化卷 | 0.2-SPCC | 31310016 | 镍钝化卷 | 0.2-SPCC |  | 20 | MO002374 | MO002374-002-02 | NDH001 | 镍钝化模板 | 1303 | 2024-08-05 | 2024-08-07 | 5 | 2024-08-06 06:39:44 | 2024-08-06 06:39:56 | 江苏东方九天新能源材料有限公司 | 280818 | 鞠承 |  |  | 0.2 | 450 | 610 | 1 | JL002403009222 | 泰德通（0.2*610）分剪翻包改平 | 1 |  | 是 | 是 | 1 | 2
平整改平 | JL002403009221 | JL00240300922 | 东方850平整 | 合格 | 合格品 | 乙 | 鞠承 | 765 | 765 | 1 | 800 | 0.2 | 610 | / |  | 31310016 | 镍钝化卷 | 0.2-SPCC | 31310016 | 镍钝化卷 | 0.2-SPCC |  | 20 | MO002374 | MO002374-002-01 | NDH001 | 镍钝化模板 | 1303 | 2024-08-05 | 2024-08-07 | 5 | 2024-08-06 06:39:09 | 2024-08-06 06:39:36 | 江苏东方九天新能源材料有限公司 | 280818 | 鞠承 |  |  | 0.2 | 800 | 610 | 1 | JL002403009221 | 泰德通（0.2*610）分剪翻包改平 | 1 |  | 是 | 是 | 1 | 2
一次脱脂 | DL1224070073 | DL1224070073 | 东方950脱脂2# | 合格 | 让步接收 | 甲 | 韩成飞,周志平 | 5900 | 5890 | 0.9983 | 1100 | 1.2 | 565 | 昆山富维：脱脂(单位张力3.5），转650轧机 | 板面多条线印 | 20100125 | 轧硬 | 1.2*565-SPCC | 31010091 | 小品种钢卷 | 0.675-SPCC |  | 10 | MO001952 | MO001952-003 | XPZG001 | 小品种钢前处理模板 | 5900 | 2024-07-23 | 2024-08-04 | 5 | 2024-08-06 06:15:11 | 2024-08-06 06:36:50 | 江苏东方九天新能源材料有限公司 | 255278 | 周志平 |  |  | 1.2 | 1120 | 565 | 1 | DL1224070073 | 昆山富维：（0.675*565）厚度公差：+/-0.008mm，HV80-110,粗糙度0.5-0.7um,卷重2-3吨，取A4纸贴打包后贴外面 |  | 板面多条线印 | 否 | 否 | 2283 | 3
分剪翻包 | JL002403009222 | JL00240300922 | 东方分剪6# | 合格 | 合格品 | 乙 | 尹斌斌 | 420 | 420 | 1 | 450 | 0.2 | 610 | 分剪翻包时喊质检确认 |  | 31310016 | 镍钝化卷 | 0.2-SPCC | 31310016 | 镍钝化卷 | 0.2-SPCC |  | 10 | MO002374 | MO002374-002-02 | NDH001 | 镍钝化模板 | 1303 | 2024-08-05 | 2024-08-07 | 5 | 2024-08-06 06:34:56 | 2024-08-06 06:35:48 | 江苏东方九天新能源材料有限公司 |  | 尹斌斌 |  | 1 | 0.2 | 450 | 610 | 1 | JL002403009222 | 泰德通（0.2*610）分剪翻包改平 |  |  |  |  | 1 | 2
分剪翻包 | JL002403009221 | JL00240300922 | 东方分剪6# | 合格 | 合格品 | 乙 | 尹斌斌 | 765 | 765 | 1 | 800 | 0.2 | 610 | 分剪翻包时喊质检确认 |  | 31310016 | 镍钝化卷 | 0.2-SPCC | 31310016 | 镍钝化卷 | 0.2-SPCC |  | 10 | MO002374 | MO002374-002-01 | NDH001 | 镍钝化模板 | 1303 | 2024-08-05 | 2024-08-07 | 5 | 2024-08-06 06:34:56 | 2024-08-06 06:35:48 | 江苏东方九天新能源材料有限公司 |  | 尹斌斌 |  | 1 | 0.2 | 800 | 610 | 1 | JL002403009221 | 泰德通（0.2*610）分剪翻包改平 |  |  |  |  | 1 | 2
最终脱脂 | DL00240700131 | DL0024070013 | 东方950脱脂1# | 合格 | 合格品 | 乙 | 何晓健,张东兵 | 6200 | 6070 | 0.979 | 2850 | 0.43 | 630 | 泰兴双永:脱脂(单位张力5.8）、转退火 |  | 20100086 | 轧硬 | 0.6*630-SPCC | 31010044 | 小品种钢卷 | 0.43-SPCC |  | 30 | MO001996 | MO001996-001-01 | XPZG001 | 小品种钢前处理模板 | 12570 | 2024-07-24 | 2024-08-08 | 5 | 2024-08-06 06:25:34 | 2024-08-06 06:25:57 | 江苏东方九天新能源材料有限公司 | 256449 | 何晓健 |  |  | 0.43 | 2850 | 630 | 1 | DL00240700131 | 泰兴双永：（0.43*630）厚度±0.01mm，HV90-110,粗糙度0.8-1.0μM，卷重2-3吨 |  |  |  |  | 1380 | 1
最终冷轧 | DL00240700511 | DL0024070051 | 东方650轧机 | 合格 | 合格品 | 乙 | 顾峰 | 5050 | 5000 | 0.9901 | 2300 | 0.44 | 610 | 昆山宝必达:650轧机中间道次普光辊（Ra0.2-0.3μm)轧制，最后一道建议用Ra1.0-1.2μm毛化辊轧至0.44mm（0.6-0.49-0.44）厚度公差：0.458-0.462mm,板面粗糙度控制Ra0.6-0.8μm，转脱脂 | X细划伤(细划伤),A暗线印(暗线印),Z振纹(轻振纹),C挫伤(偶有挫伤),S色差(色差),B白斑(白班) | 20100082 | 轧硬 | 0.6*610-SPCC | 31010045 | 小品种钢卷 | 0.44-SPCC |  | 20 | MO002177 | MO002177-001-01 | XPZG001 | 小品种钢前处理模板 | 11050 | 2024-07-29 | 2024-08-12 | 5 | 2024-08-06 06:11:16 | 2024-08-06 06:12:37 | 江苏东方九天新能源材料有限公司 | 267421 | 顾峰 |  |  | 0.6 | 1770 | 610 | 1 | DL00240700511 | 昆山宝必达：(0.44*610) 厚度±0.01mm，HV100-120,粗糙度0.7-1.0μM，卷重2-3吨；备注脱脂分一包5吨 |  | X细划伤(细划伤),A暗线印(暗线印),Z振纹(轻振纹),C挫伤(偶有挫伤),S色差(色差),B白斑(白班) |  |  | 1026 | 1
分剪翻包 | DL002407004313/2 | DL002407004313 | 东方分剪6# | 其他入库 | 协议品 | 乙 | 尹斌斌 | 251 | 228 | 0.9084 | 1000 | 0.254 | 80 | / | 端面生锈 |  |  |  | 31320013 | 镍钝化分切带 | 0.254-SPCC |  | 20 | MO002198 | MO002198-004-02 | FJ001 | 分剪模板 | 1924 | 2024-07-29 | 2024-07-30 | 5 | 2024-08-01 18:38:16 | 2024-08-06 06:10:39 | 江苏东方九天新能源材料有限公司 |  | 尹斌斌 |  | 1 | 0.254 | 0 | 80 | 1 | DL002407004313/2 | 1：排刀规格 80*6+102.4海金杜门 SPCC-Ni 镍层：A面1.9um / B面 0.38um，注：1.成品表面不允许有擦划伤 顶压伤 刀印 油污 2.成品按顺时针摆放，每一片用3*3MM的木条隔开，厚度公差+/-0.01mm，宽度公差+/-0.13mm | 1 | 端面生锈 | 是 | 是 | 922 | 4
一次退火 | JG1224080020 | JG1224080020 | 东方8# | 合格 |  | 甲 | 程新华,李龙礼,吴双勇 | 13435 | 13435 | 1 | 6100 | 0.4 | 710 | 退火 装炉量20T-45T(620℃),装炉量>45T (630℃） |  | 20100028 | 轧硬 | 0.4*710-SPCC | 30210015 | 光亮卷 | 0.1-SPCC |  | 20 | MO002268 | MO002268-010 | GLJ002 | 东方光亮卷前处理（0.4轧0.1mm) | 13440 | 2024-08-02 | 2024-08-16 | 3 | 2024-08-03 23:07:44 | 2024-08-06 05:58:01 | 江苏东方九天新能源材料有限公司 | 275580 | 刘忠于 | 刘忠于 |  | 0.4 | 6100 | 710 | 1 | JG1224080020 | 轧0.1，米数控制在24500-24600米；脱脂平均分包 |  |  | 否 | 否 | 8302 | 10
一次退火 | JG1224080019 | JG1224080019 | 东方8# | 合格 |  | 甲 | 程新华,李龙礼,吴双勇 | 13420 | 13420 | 1 | 6120 | 0.4 | 710 | 退火 装炉量20T-45T(620℃),装炉量>45T (630℃） |  | 20100028 | 轧硬 | 0.4*710-SPCC | 30210015 | 光亮卷 | 0.1-SPCC |  | 20 | MO002268 | MO002268-009 | GLJ002 | 东方光亮卷前处理（0.4轧0.1mm) | 13440 | 2024-08-02 | 2024-08-16 | 3 | 2024-08-03 23:07:44 | 2024-08-06 05:58:01 | 江苏东方九天新能源材料有限公司 | 275579 | 刘忠于 | 刘忠于 |  | 0.4 | 6120 | 710 | 1 | JG1224080019 | 轧0.1，米数控制在24500-24600米；脱脂平均分包 |  |  | 否 | 否 |  | 9
一次退火 | JG1224080005 | JG1224080005 | 东方8# | 合格 |  | 甲 | 程新华,李龙礼,吴双勇 | 13400 | 13400 | 1 | 6100 | 0.4 | 710 | 退火 装炉量20T-45T(620℃),装炉量>45T (630℃） |  | 20100028 | 轧硬 | 0.4*710-SPCC | 30210015 | 光亮卷 | 0.1-SPCC |  | 20 | MO002268 | MO002268-008 | GLJ002 | 东方光亮卷前处理（0.4轧0.1mm) | 13420 | 2024-08-02 | 2024-08-16 | 5 | 2024-08-03 23:07:44 | 2024-08-06 05:58:01 | 江苏东方九天新能源材料有限公司 | 275578 | 刘忠于 | 刘忠于 |  | 0.4 | 6100 | 710 | 1 | JG1224080005 | 轧0.1，米数控制在24500-24600米；脱脂平均分包 |  |  | 否 | 否 | 3301 | 8
一次退火 | JG1224070714 | JG1224070714 | 东方8# | 合格 |  | 甲 | 程新华,李龙礼,吴双勇 | 13400 | 13400 | 1 | 6100 | 0.4 | 710 | 退火 装炉量20T-45T(620℃),装炉量>45T (630℃） |  | 20100028 | 轧硬 | 0.4*710-SPCC | 30210015 | 光亮卷 | 0.1-SPCC |  | 20 | MO002268 | MO002268-006 | GLJ002 | 东方光亮卷前处理（0.4轧0.1mm) | 13405 | 2024-08-02 | 2024-08-16 | 5 | 2024-08-03 23:07:44 | 2024-08-06 05:58:01 | 江苏东方九天新能源材料有限公司 | 275575 | 刘忠于 | 刘忠于 |  | 0.4 | 6100 | 710 | 1 | JG1224070714 | 轧0.1，米数控制在24500-24600米；脱脂平均分包 |  |  | 否 | 否 | 2956 | 6
一次脱脂 | DL1224070050 | DL1224070050 | 东方950脱脂2# | 合格 | 让步接收 | 甲 | 韩成飞,周志平 | 4475 | 4465 | 0.9978 | 1780 | 0.6 | 533 | 昆山富维:脱脂(单位张力6.0）、转650轧机 | 条印色差 | 20100067 | 轧硬 | 0.6*533-SPCC | 31010052 | 小品种钢卷 | 0.51-SPCC |  | 10 | MO001951 | MO001951-003 | XPZG001 | 小品种钢前处理模板 | 4475 | 2024-07-23 | 2024-08-04 | 5 | 2024-08-06 05:29:22 | 2024-08-06 05:50:43 | 江苏东方九天新能源材料有限公司 | 255268 | 周志平 |  |  | 0.6 | 1800 | 533 | 1 | DL1224070050 | 昆山富维：（0.51*533）厚度公差：+/-0.005mm，HV80-110,粗糙度0.5-0.7um,卷重2-3吨，取A4纸贴打包后贴外面 |  | 条印色差 | 否 | 否 | 1342 | 3
最终脱脂 | DL0024070057 | DL0024070057 | 东方950脱脂1# | 合格 | 合格品 | 乙 | 何晓健,张东兵 | 5700 | 5640 | 0.9895 | 2580 | 0.49 | 565 | 昆山富维：脱脂(单位张力5.5）、转退火 |  | 20100072 | 轧硬 | 0.6*565-SPCC | 31010050 | 小品种钢卷 | 0.49-SPCC |  | 30 | MO002191 | MO002191-001 | XPZG001 | 小品种钢前处理模板 | 5770 | 2024-07-29 | 2024-08-06 | 5 | 2024-08-06 05:46:18 | 2024-08-06 05:46:41 | 江苏东方九天新能源材料有限公司 | 267988 | 何晓健 |  |  | 0.49 | 2650 | 565 | 1 | DL0024070057 | 昆山富维：（0.49*565）厚度公差：+/-0.005mm，HV90-110,粗糙度0.8-1.0um,卷重2-3吨，取A4纸贴打包后贴外面 |  |  | 否 | 否 | 1812 | 1
分剪翻包 | JL0024040023-212 | JL0024040023-2 | 东方分剪6# | 其他入库 | 协议品 | 乙 | 尹斌斌 | 575 | 575 | 1 | 850 | 0.15 | 610 | 内850米翻包当二级品，外圈打包发货 |  | 31010010 | 小品种钢卷 | 0.15-SPCC | 31310008 | 镍钝化卷 | 0.15-SPCC |  | 20 | MO001634 | MO001634-002-01-02 | NDH001 | 镍钝化模板 | 6010 | 2024-07-15 | 2024-07-18 | 3 | 2024-08-06 05:39:02 | 2024-08-06 05:45:28 | 江苏东方九天新能源材料有限公司 |  | 尹斌斌 |  | 1 | 0.15 | 850 | 610 | 1 | JL0024040023-212 | 泰德通：（0.15*610）双面镀镍，镀层厚度≥1.5um，HV90-110；卷重≤1.5吨 | 1 | 内850米来料松包挫伤重，二级品 | 是 | 是 | 9 | 2
分剪翻包 | JL0024040023-211 | JL0024040023-2 | 东方分剪6# | 合格 | 合格品 | 乙 | 尹斌斌 | 650 | 650 | 1 | 900 | 0.15 | 610 | 内850米翻包当二级品，外圈打包发货 |  | 31010010 | 小品种钢卷 | 0.15-SPCC | 31310008 | 镍钝化卷 | 0.15-SPCC |  | 20 | MO001634 | MO001634-002-01-01 | NDH001 | 镍钝化模板 | 6010 | 2024-07-15 | 2024-07-18 | 3 | 2024-08-06 05:39:02 | 2024-08-06 05:45:28 | 江苏东方九天新能源材料有限公司 |  | 尹斌斌 |  | 1 | 0.15 | 900 | 610 | 1 | JL0024040023-211 | 泰德通：（0.15*610）双面镀镍，镀层厚度≥1.5um，HV90-110；卷重≤1.5吨 | 1 |  | 是 | 是 | 9 | 2
最终冷轧 | JG12240703252 | JG1224070325 | 东方850轧机 | 合格 | 合格品 | 乙 | 王厉 | 3020 | 3020 | 1 | 5270 | 0.1 | 760 | 850轧机普光辊(Ra0.4-0.6μm)轧制0.1mm(0.4-0.25-0.15-0.115-0.1) |  | 20100142 | 轧硬 | 0.4*760-SPCC | 30210015 | 光亮卷 | 0.1-SPCC |  | 30 | MO001991 | MO001991-012-02 | GLJ002 | 东方光亮卷前处理（0.4轧0.1mm) | 13540 | 2024-07-24 | 2024-08-15 | 3 | 2024-08-06 05:36:56 | 2024-08-06 05:43:05 | 江苏东方九天新能源材料有限公司 |  | 王厉 |  | 1 | 0.1 | 5270 | 760 | 1 | JG12240703252 | 轧0.1，米数控制在22800-22900米，脱脂分一包9200米。 |  |  |  |  | 13873 | 12
最终冷轧 | JG12240703251 | JG1224070325 | 东方850轧机 | 合格 | 合格品 | 乙 | 王厉 | 10450 | 10450 | 1 | 17680 | 0.1 | 760 | 850轧机普光辊(Ra0.4-0.6μm)轧制0.1mm(0.4-0.25-0.15-0.115-0.1) |  | 20100142 | 轧硬 | 0.4*760-SPCC | 30210015 | 光亮卷 | 0.1-SPCC |  | 30 | MO001991 | MO001991-012-01 | GLJ002 | 东方光亮卷前处理（0.4轧0.1mm) | 13540 | 2024-07-24 | 2024-08-15 | 3 | 2024-08-06 05:36:56 | 2024-08-06 05:43:05 | 江苏东方九天新能源材料有限公司 |  | 王厉 |  | 1 | 0.1 | 17680 | 760 | 1 | JG12240703251 | 轧0.1，米数控制在22800-22900米，脱脂分一包9200米。 |  |  |  |  | 13873 | 12
铬钝化 | JG122407041911 | JG122407041911 | 东方铬钝化950 | 合格 | 合格品 | 甲 | 韩康 | 5120 | 5095 | 0.9951 | 9460 | 0.1 | 710 | / |  | 30210015 | 光亮卷 | 0.1-SPCC | 30110014 | 铬钝化卷 | 0.1-SPCC |  | 10 | MO002371 | MO002371-004 | GDH001 | 铬钝化模板 | 5120 | 2024-08-05 | 2024-08-05 | 5 | 2024-08-06 05:41:57 | 2024-08-06 05:42:33 | 江苏东方九天新能源材料有限公司 | 280767 | 孙槐兵 |  |  | 0.1 | 9530 | 710 | 1 | JG122407041911 |  | 1 |  | 是 | 是 | 1 | 4
最终冷轧 | DL00240700521 | DL0024070052 | 东方650轧机 | 合格 | 合格品 | 乙 | 朱明 | 5075 | 5000 | 0.9852 | 2300 | 0.44 | 610 | 昆山宝必达:650轧机中间道次普光辊（Ra0.2-0.3μm)轧制，最后一道建议用Ra1.0-1.2μm毛化辊轧至0.44mm（0.6-0.49-0.44）厚度公差：0.458-0.462mm,板面粗糙度控制Ra0.6-0.8μm，转脱脂 |  | 20100082 | 轧硬 | 0.6*610-SPCC | 31010045 | 小品种钢卷 | 0.44-SPCC |  | 20 | MO002177 | MO002177-002-01 | XPZG001 | 小品种钢前处理模板 | 11060 | 2024-07-29 | 2024-08-12 | 5 | 2024-08-06 05:41:48 | 2024-08-06 05:42:15 | 江苏东方九天新能源材料有限公司 | 267422 | 朱明 |  |  | 0.6 | 1770 | 610 | 1 | DL00240700521 | 昆山宝必达：(0.44*610) 厚度±0.01mm，HV100-120,粗糙度0.7-1.0μM，卷重2-3吨；备注脱脂分一包5吨 |  |  |  |  | 1518 | 2
一次脱脂 | DL1224070071 | DL1224070071 | 东方950脱脂2# | 合格 | 让步接收 | 甲 | 韩成飞,周志平 | 5995 | 5985 | 0.9983 | 1120 | 1.2 | 565 | 昆山富维：脱脂(单位张力3.5），转650轧机 | 板面多条线印 | 20100125 | 轧硬 | 1.2*565-SPCC | 31010091 | 小品种钢卷 | 0.675-SPCC |  | 10 | MO001952 | MO001952-001 | XPZG001 | 小品种钢前处理模板 | 5995 | 2024-07-23 | 2024-08-04 | 5 | 2024-08-06 04:55:25 | 2024-08-06 05:22:06 | 江苏东方九天新能源材料有限公司 | 255276 | 周志平 |  |  | 1.2 | 1130 | 565 | 1 | DL1224070071 | 昆山富维：（0.675*565）厚度公差：+/-0.008mm，HV80-110,粗糙度0.5-0.7um,卷重2-3吨，取A4纸贴打包后贴外面 |  | 板面多条线印 | 否 | 否 | 3208 | 1
铬钝化 | JG122407052312 | JG12240705231 | 东方铬钝化750 | 合格 | 合格品 | 甲 | 孙锋 | 2813 | 2813 | 1 | 6130 | 0.1 | 610 | 镀铬量80-100 | S色差条印(来料双边色差辊印重) | 30210015 | 光亮卷 | 0.1-SPCC | 30110014 | 铬钝化卷 | 0.1-SPCC |  | 10 | MO002348 | MO002348-020-02 | GDH001 | 铬钝化模板 | 5620 | 2024-08-05 | 2024-08-05 | 5 | 2024-08-06 03:54:21 | 2024-08-06 05:15:02 | 江苏东方九天新能源材料有限公司 |  | 倪兵 |  | 1 | 0.1 | 6130 | 610 | 1 | JG122407052312 |  | 1 | S色差条印(来料双边色差辊印重) | 是 | 是 | 121 | 20
铬钝化 | JG122407052311 | JG12240705231 | 东方铬钝化750 | 合格 | 合格品 | 甲 | 孙锋 | 2807 | 2807 | 1 | 6100 | 0.1 | 610 | 镀铬量80-100 | S色差条印(来料双边色差辊印重) | 30210015 | 光亮卷 | 0.1-SPCC | 30110014 | 铬钝化卷 | 0.1-SPCC |  | 10 | MO002348 | MO002348-020-01 | GDH001 | 铬钝化模板 | 5620 | 2024-08-05 | 2024-08-05 | 5 | 2024-08-06 03:54:21 | 2024-08-06 05:15:02 | 江苏东方九天新能源材料有限公司 |  | 倪兵 |  | 1 | 0.1 | 6100 | 610 | 1 | JG122407052311 |  | 1 | S色差条印(来料双边色差辊印重) | 是 | 是 | 121 | 20
最终脱脂 | DL0024070058 | DL0024070058 | 东方950脱脂1# | 合格 | 合格品 | 乙 | 何晓健,张东兵 | 5720 | 5650 | 0.9878 | 2600 | 0.49 | 565 | 昆山富维：脱脂(单位张力5.5）、转退火 |  | 20100072 | 轧硬 | 0.6*565-SPCC | 31010050 | 小品种钢卷 | 0.49-SPCC |  | 30 | MO002191 | MO002191-002 | XPZG001 | 小品种钢前处理模板 | 5780 | 2024-07-29 | 2024-08-06 | 5 | 2024-08-06 05:08:11 | 2024-08-06 05:08:31 | 江苏东方九天新能源材料有限公司 | 267989 | 何晓健 |  |  | 0.49 | 2600 | 565 | 1 | DL0024070058 | 昆山富维：（0.49*565）厚度公差：+/-0.005mm，HV90-110,粗糙度0.8-1.0um,卷重2-3吨，取A4纸贴打包后贴外面 |  |  | 否 | 否 | 1761 | 2
分剪翻包 | DL002407001412/4 | DL002407001412 | 东方分剪6# | 合格 | 合格品 | 乙 | 尹斌斌 | 231 | 207 | 0.8961 | 1000 | 0.254 | 80 | / |  | 31310013 | 镍钝化卷 | 0.254-SPCC | 31320013 | 镍钝化分切带 | 0.254-SPCC |  | 20 | MO002198 | MO002198-003-04 | FJ001 | 分剪模板 | 1756 | 2024-07-29 | 2024-07-30 | 3 | 2024-08-01 18:33:39 | 2024-08-06 05:00:09 | 江苏东方九天新能源材料有限公司 |  | 尹斌斌 |  | 1 | 0.254 | 0 | 80 | 1 | DL002407001412/4 | 1：排刀规格 80*6+102.4海金杜门 SPCC-Ni 镍层：A面1.9um / B面 0.38um，注：1.成品表面不允许有擦划伤 顶压伤 刀印 油污 2.成品按顺时针摆放，每一片用3*3MM的木条隔开，厚度公差+/-0.01mm，宽度公差+/-0.13mm | 1 |  | 是 | 是 | 3181 | 3
分剪翻包 | DL002407004323/2 | DL002407004323 | 东方分剪6# | 合格 | 合格品 | 乙 | 尹斌斌 | 215 | 185 | 0.8605 | 1000 | 0.254 | 80 | / |  | 31310013 | 镍钝化卷 | 0.254-SPCC | 31320013 | 镍钝化分切带 | 0.254-SPCC |  | 20 | MO002198 | MO002198-001-02 | FJ001 | 分剪模板 | 1684 | 2024-07-29 | 2024-07-30 | 5 | 2024-08-01 18:26:10 | 2024-08-06 04:59:20 | 江苏东方九天新能源材料有限公司 |  | 尹斌斌 |  | 1 | 0.254 | 0 | 80 | 1 | DL002407004323/2 | 1：排刀规格 80*6+102.4海金杜门 SPCC-Ni 镍层：A面1.9um / B面 0.38um，注：1.成品表面不允许有擦划伤 顶压伤 刀印 油污 2.成品按顺时针摆放，每一片用3*3MM的木条隔开，厚度公差+/-0.01mm，宽度公差+/-0.13mm | 1 |  | 是 | 是 | 1840 | 1
分剪翻包 | DL002407004323/4 | DL002407004323 | 东方分剪6# | 其他入库 | 协议品 | 乙 | 尹斌斌 | 219 | 152 | 0.6941 | 1000 | 0.254 | 80 | / |  |  |  |  | 31320013 | 镍钝化分切带 | 0.254-SPCC |  | 20 | MO002198 | MO002198-001-04 | FJ001 | 分剪模板 | 1684 | 2024-07-29 | 2024-07-30 | 5 | 2024-08-01 16:55:57 | 2024-08-06 04:58:40 | 江苏东方九天新能源材料有限公司 |  | 尹斌斌 |  | 1 | 0.254 | 0 | 80 | 1 | DL002407004323/4 | 1：排刀规格 80*6+102.4海金杜门 SPCC-Ni 镍层：A面1.9um / B面 0.38um，注：1.成品表面不允许有擦划伤 顶压伤 刀印 油污 2.成品按顺时针摆放，每一片用3*3MM的木条隔开，厚度公差+/-0.01mm，宽度公差+/-0.13mm | 1 |  | 是 | 是 | 1840 | 1
一次脱脂 | DL1224070053 | DL1224070053 | 东方950脱脂2# | 合格 | 让步接收 | 甲 | 韩成飞,周志平 | 4480 | 4475 | 0.9989 | 1790 | 0.6 | 533 | 昆山富维:脱脂(单位张力6.0）、转650轧机 | 条印色差 | 20100067 | 轧硬 | 0.6*533-SPCC | 31010052 | 小品种钢卷 | 0.51-SPCC |  | 10 | MO001951 | MO001951-004 | XPZG001 | 小品种钢前处理模板 | 4480 | 2024-07-23 | 2024-08-04 | 5 | 2024-08-06 04:22:39 | 2024-08-06 04:52:05 | 江苏东方九天新能源材料有限公司 | 255270 | 周志平 |  |  | 0.6 | 1800 | 533 | 1 | DL1224070053 | 昆山富维：（0.51*533）厚度公差：+/-0.005mm，HV80-110,粗糙度0.5-0.7um,卷重2-3吨，取A4纸贴打包后贴外面 |  | 条印色差 | 否 | 否 | 2240 | 4
铬钝化 | JG12240703832 | JG12240703832 | 东方铬钝化950 | 合格 | 让步接收 | 甲 | 韩康 | 6510 | 6497 | 0.998 | 12160 | 0.1 | 710 | / | 内200米操作侧边部撞伤重 ， 8150米横向61.4mm孔洞（0.71mm2） | 30210015 | 光亮卷 | 0.1-SPCC | 30110014 | 铬钝化卷 | 0.1-SPCC |  | 10 | MO002371 | MO002371-001 | GDH001 | 铬钝化模板 | 6510 | 2024-08-05 | 2024-08-05 | 5 | 2024-08-06 04:35:38 | 2024-08-06 04:39:11 | 江苏东方九天新能源材料有限公司 | 280763 | 孙槐兵 |  |  | 0.1 | 12310 | 710 | 1 | JG12240703832 |  | 1 | S色差(内200米来料操作侧边部撞伤重 8150米1个孔洞 横向61.4 大小0.71) | 是 | 是 | 4 | 1
最终脱脂 | DL00240700122 | DL0024070012 | 东方950脱脂1# | 合格 | 合格品 | 乙 | 何晓健,张东兵 | 6230 | 6135 | 0.9848 | 2800 | 0.44 | 630 | 泰兴双永:脱脂(单位张力5.8）、转退火 |  | 20100086 | 轧硬 | 0.6*630-SPCC | 31010045 | 小品种钢卷 | 0.44-SPCC |  | 30 | MO001955 | MO001955-001-02 | XPZG001 | 小品种钢前处理模板 | 12585 | 2024-07-23 | 2024-08-06 | 5 | 2024-08-06 04:34:19 | 2024-08-06 04:34:39 | 江苏东方九天新能源材料有限公司 | 255324 | 何晓健 |  |  | 0.44 | 2800 | 630 | 1 | DL00240700122 | 泰兴双永（0.44*630）厚度±0.01mm，HV90-110,粗糙度0.8-1.0μM，卷重2-3吨 |  |  |  |  | 1452 | 1
最终平整 | JG12240704152 | JG1224070415 | 东方850平整 | 合格 | 让步接收 | 乙 | 鞠承,姚学禹 | 5670 | 5670 | 1 | 10690 | 0.1 | 710 | 平整 | 夹纸内110米15个孔洞【剪下退平整】，1361-1384米传65cm7个孔洞（0.65-1.23mm2） | 20100028 | 轧硬 | 0.4*710-SPCC | 30210015 | 光亮卷 | 0.1-SPCC |  | 60 | MO001801 | MO001801-001-02 | GLJ002 | 东方光亮卷前处理（0.4轧0.1mm) | 13020 | 2024-07-19 | 2024-08-03 | 5 | 2024-08-06 03:37:49 | 2024-08-06 04:23:09 | 江苏东方九天新能源材料有限公司 | 249223 | 鞠承 |  |  | 0.1 | 10630 | 710 | 1 | JG12240704152 | 轧0.1；米数控制在23700-23800，脱脂分一包10500米 | 1 | K孔洞(夹纸内110米15个孔洞【退平整】/1361-1384米传65CM7个0.65-1.23) | 是 | 是 | 5316 | 1
一次脱脂 | DL0024080001 | DL0024080001 | 东方950脱脂2# | 合格 | 让步接收 | 甲 | 韩成飞,周志平 | 5125 | 5115 | 0.998 | 890 | 1.2 | 610 | 上海仁杰：脱脂（单位张力3.5）、转650轧机 | 条印色差 | 20100130 | 轧硬 | 1.2*610-SPCC | 31010064 | 小品种钢卷 | 0.63-SPCC |  | 10 | MO002314 | MO002314-001 | XPZG001 | 小品种钢前处理模板 | 5125 | 2024-08-03 | 2024-08-03 | 5 | 2024-08-06 03:51:34 | 2024-08-06 04:17:55 | 江苏东方九天新能源材料有限公司 | 278121 | 周志平 |  |  | 1.2 | 890 | 610 | 1 | DL0024080001 | 上海仁杰：厚度0.62-0.64mm，HV140-160，粗糙度0.7-0.9，卷重4.5-5吨 |  | 条印色差 | 否 | 否 | 4404 | 1
最终脱脂 | DL00240700121 | DL0024070012 | 东方950脱脂1# | 合格 | 合格品 | 乙 | 何晓健,张东兵 | 6210 | 6170 | 0.9936 | 2800 | 0.44 | 630 | 泰兴双永:脱脂(单位张力5.8）、转退火 |  | 20100086 | 轧硬 | 0.6*630-SPCC | 31010045 | 小品种钢卷 | 0.44-SPCC |  | 30 | MO001955 | MO001955-001-01 | XPZG001 | 小品种钢前处理模板 | 12585 | 2024-07-23 | 2024-08-06 | 5 | 2024-08-06 04:05:55 | 2024-08-06 04:06:22 | 江苏东方九天新能源材料有限公司 | 255324 | 何晓健 |  |  | 0.44 | 2800 | 630 | 1 | DL00240700121 | 泰兴双永（0.44*630）厚度±0.01mm，HV90-110,粗糙度0.8-1.0μM，卷重2-3吨 |  |  |  |  | 1452 | 1
铬钝化 | JG91240700032 | JG91240700032 | 东方铬钝化750 | 合格 | 合格品 | 甲 | 周建锋 | 5864 | 5825 | 0.9933 | 12190 | 0.1 | 630 | 0.15镀铬量80-100 |  | 30210015 | 光亮卷 | 0.1-SPCC | 30110014 | 铬钝化卷 | 0.1-SPCC |  | 10 | MO002297 | MO002297-028 | GDH001 | 铬钝化模板 | 5864 | 2024-08-02 | 2024-08-02 | 5 | 2024-08-06 02:39:06 | 2024-08-06 03:54:04 | 江苏东方九天新能源材料有限公司 | 276242 | 倪兵 |  |  | 0.1 | 12180 | 630 | 1 | JG91240700032 |  | 1 | 来料板面色差，辊印 | 是 | 是 | 75 | 28
一次脱脂 | DL1224070060 | DL1224070060 | 东方950脱脂2# | 合格 | 让步接收 | 甲 | 韩成飞,周志平 | 4475 | 4465 | 0.9978 | 1780 | 0.6 | 533 | 昆山富维:脱脂(单位张力6.0）、转650轧机 | 条印色差 | 20100067 | 轧硬 | 0.6*533-SPCC | 31010052 | 小品种钢卷 | 0.51-SPCC |  | 10 | MO001951 | MO001951-001 | XPZG001 | 小品种钢前处理模板 | 4475 | 2024-07-23 | 2024-08-04 | 5 | 2024-08-06 03:40:28 | 2024-08-06 03:48:20 | 江苏东方九天新能源材料有限公司 | 255262 | 周志平 |  |  | 0.6 | 1800 | 533 | 1 | DL1224070060 | 昆山富维：（0.51*533）厚度公差：+/-0.005mm，HV80-110,粗糙度0.5-0.7um,卷重2-3吨，取A4纸贴打包后贴外面 |  | 条印色差 | 否 | 否 | 2296 | 1
最终平整 | JG12240601471 | JG1224060147 | 东方850平整 | 合格 | 让步接收 | 乙 | 鞠承,姚学禹 | 5835 | 5830 | 0.9991 | 10920 | 0.1 | 710 | 平整 | 板面振纹，操轻微起筋，214米传36cm孔洞（1.73mm2），9248米传27cn孔洞（0.07mm2)，表面乳化斑，50米尾部30米处停机斑 | 20100028 | 轧硬 | 0.4*710-SPCC | 30210015 | 光亮卷 | 0.1-SPCC |  | 60 | MO001177 | MO001177-001-01 | GLJ003 | 光亮卷前处理 模板 | 12655 | 2024-07-04 | 2024-07-14 | 5 | 2024-08-06 03:03:54 | 2024-08-06 03:37:38 | 江苏东方九天新能源材料有限公司 | 204376 | 鞠承 |  |  | 0.1 | 10940 | 710 | 1 | JG12240601471 | 轧0.1，米数控制在23300-23400米，脱脂分一包10400米。 | 1 | Z振纹(板面),Q起筋(操轻微),K孔洞(214米传36CM1.73/9248米传27CM0.07),R乳化斑(来料表面),T停机斑(50米尾30米处) | 是 | 是 | 8996 | 1
一次脱脂 | DL12240700802 | DL1224070080 | 东方950脱脂2# | 合格 | 让步接收 | 甲 | 韩成飞,周志平 | 5985 | 5985 | 1 | 1040 | 1.2 | 610 | 昆山宝必达：脱脂(单位张力3.5）、转650轧机 |  | 20100130 | 轧硬 | 1.2*610-SPCC | 31010082 | 小品种钢卷 | 0.67-SPCC |  | 10 | MO002036 | MO002036-002-02 | XPZG001 | 小品种钢前处理模板 | 12060 | 2024-07-25 | 2024-08-04 | 5 | 2024-08-06 02:50:06 | 2024-08-06 03:23:47 | 江苏东方九天新能源材料有限公司 |  | 周志平 |  | 1 | 1.2 | 1040 | 610 | 1 | DL12240700802 | 昆山宝必达：（0.67*610）厚度±0.01mm，HV85-105,粗糙度0.5-0.8μM，卷重2-3吨 |  | 条印色差传动测约10公分细划伤 |  |  | 1130 | 2
一次脱脂 | DL12240700801 | DL1224070080 | 东方950脱脂2# | 合格 | 让步接收 | 甲 | 韩成飞,周志平 | 6030 | 6030 | 1 | 1050 | 1.2 | 610 | 昆山宝必达：脱脂(单位张力3.5）、转650轧机 |  | 20100130 | 轧硬 | 1.2*610-SPCC | 31010082 | 小品种钢卷 | 0.67-SPCC |  | 10 | MO002036 | MO002036-002-01 | XPZG001 | 小品种钢前处理模板 | 12060 | 2024-07-25 | 2024-08-04 | 5 | 2024-08-06 02:50:06 | 2024-08-06 03:23:47 | 江苏东方九天新能源材料有限公司 |  | 周志平 |  | 1 | 1.2 | 1050 | 610 | 1 | DL12240700801 | 昆山宝必达：（0.67*610）厚度±0.01mm，HV85-105,粗糙度0.5-0.8μM，卷重2-3吨 |  | 条印色差传动测约10公分细划伤 |  |  | 1130 | 2
最终脱脂 | DL00240700132 | DL0024070013 | 东方950脱脂1# | 合格 | 合格品 | 乙 | 张东兵,何晓健 | 6210 | 6140 | 0.9887 | 2900 | 0.43 | 630 | 泰兴双永:脱脂(单位张力5.8）、转退火 |  | 20100086 | 轧硬 | 0.6*630-SPCC | 31010044 | 小品种钢卷 | 0.43-SPCC |  | 30 | MO001996 | MO001996-001-02 | XPZG001 | 小品种钢前处理模板 | 12570 | 2024-07-24 | 2024-08-08 | 5 | 2024-08-06 03:17:12 | 2024-08-06 03:17:34 | 江苏东方九天新能源材料有限公司 | 256449 | 何晓健 |  |  | 0.43 | 2900 | 630 | 1 | DL00240700132 | 泰兴双永：（0.43*630）厚度±0.01mm，HV90-110,粗糙度0.8-1.0μM，卷重2-3吨 |  |  |  |  | 1380 | 1
铬钝化 | JG12240703951 | JG12240703951 | 东方铬钝化950 | 合格 | 合格品 | 甲 | 韩康 | 6870 | 6843 | 0.9961 | 12810 | 0.1 | 710 | / |  | 30210015 | 光亮卷 | 0.1-SPCC | 30110014 | 铬钝化卷 | 0.1-SPCC |  | 10 | MO002371 | MO002371-003 | GDH001 | 铬钝化模板 | 6870 | 2024-08-05 | 2024-08-05 | 5 | 2024-08-06 03:10:10 | 2024-08-06 03:11:33 | 江苏东方九天新能源材料有限公司 | 280766 | 孙槐兵 |  |  | 0.1 | 12980 | 710 | 1 | JG12240703951 |  | 1 | S色差(色差 条印 振纹 碱液斑) | 是 | 是 | 1 | 3
最终平整 | JG12240704151 | JG1224070415 | 东方850平整 | 返工 | 返工 | 乙 | 鞠承,姚学禹 | 7040 | 7030 | 0.9986 | 13280 | 0.1 | 710 | 平整 | 振纹板面，操侧轻微1CM起筋，11米传50cm孔洞（0.14mm2），10177米传4-5cm4个孔洞（0.72-10.83mm2） | 20100028 | 轧硬 | 0.4*710-SPCC | 30210015 | 光亮卷 | 0.1-SPCC |  | 60 | MO001801 | MO001801-001-01 | GLJ002 | 东方光亮卷前处理（0.4轧0.1mm) | 13020 | 2024-07-19 | 2024-08-03 | 5 | 2024-08-06 02:15:08 | 2024-08-06 03:03:46 | 江苏东方九天新能源材料有限公司 | 249223 | 鞠承 |  |  | 0.1 | 13200 | 710 | 1 | JG12240704151 | 轧0.1；米数控制在23700-23800，脱脂分一包10500米 | 0 | Z振纹(板面),Q起筋(操轻微1CM),K孔洞(11米传50CM0.14/10177米传4-5CM4个0.72-10.83) |  |  | 5316 | 1
最终冷轧 | DL00240700461 | DL0024070046 | 东方650轧机 | 合格 | 合格品 | 乙 | 顾峰 | 6340 | 6300 | 0.9937 | 2950 | 0.43 | 630 | 昆山宝必达：650轧机中间道次普光辊（Ra0.2-0.3μm)，最后一道建议用Ra0.8-1.0μm毛化辊轧至0.43mm（0.6-0.49-0.43）厚度公差：0.438-0.443mm、板面粗糙度控制在Ra0.4-0.6μm、转脱脂 | X细划伤(细划伤),Z振纹(轻振纹),H横辊印(横辊印强光下明显),S色差(色差),B白斑(白斑),A暗线印(暗线印) | 20100086 | 轧硬 | 0.6*630-SPCC | 31010044 | 小品种钢卷 | 0.43-SPCC |  | 20 | MO002153 | MO002153-001-01 | XPZG001 | 小品种钢前处理模板 | 12715 | 2024-07-29 | 2024-08-13 | 5 | 2024-08-06 02:57:34 | 2024-08-06 02:59:42 | 江苏东方九天新能源材料有限公司 | 266722 | 顾峰 |  |  | 0.6 | 2150 | 630 | 1 | DL00240700461 | 昆山宝必达：(0.43*630) 厚度±0.01mm，HV85-105,粗糙度0.5-0.8μM，卷重2-3吨 |  | X细划伤(细划伤),Z振纹(轻振纹),H横辊印(横辊印强光下明显),S色差(色差),B白斑(白斑),A暗线印(暗线印) |  |  | 1499 | 1
分剪翻包 | DL002407001023/12 | DL002407001023 | 东方分剪6# | 其他入库 | 协议品 | 乙 | 尹斌斌 | 0 | 30 |  | 0 | 0.254 | 80 | / |  |  |  |  | 31320013 | 镍钝化分切带 | 0.254-SPCC |  | 20 | MO002198 | MO002198-006-01-02 | FJ001 | 分剪模板 | 1746 | 2024-07-29 | 2024-07-30 | 3 | 2024-08-01 18:34:44 | 2024-08-06 02:40:34 | 江苏东方九天新能源材料有限公司 |  | 尹斌斌 |  | 1 | 0.254 | 0 | 80 | 1 | DL002407001023/12 | 1：排刀规格 80*6+102.4海金杜门 SPCC-Ni 镍层：A面1.9um / B面 0.38um，注：1.成品表面不允许有擦划伤 顶压伤 刀印 油污 2.成品按顺时针摆放，每一片用3*3MM的木条隔开，厚度公差+/-0.01mm，宽度公差+/-0.13mm | 1 | 短带 | 是 | 是 | 2344 | 6
分剪翻包 | DL002407001023/11 | DL002407001023 | 东方分剪6# | 合格 | 合格品 | 乙 | 尹斌斌 | 0 | 199 |  | 0 | 0.254 | 80 | / |  | 31310013 | 镍钝化卷 | 0.254-SPCC | 31320013 | 镍钝化分切带 | 0.254-SPCC |  | 20 | MO002198 | MO002198-006-01-01 | FJ001 | 分剪模板 | 1746 | 2024-07-29 | 2024-07-30 | 3 | 2024-08-01 18:34:44 | 2024-08-06 02:40:34 | 江苏东方九天新能源材料有限公司 |  | 尹斌斌 |  | 1 | 0.254 | 0 | 80 | 1 | DL002407001023/11 | 1：排刀规格 80*6+102.4海金杜门 SPCC-Ni 镍层：A面1.9um / B面 0.38um，注：1.成品表面不允许有擦划伤 顶压伤 刀印 油污 2.成品按顺时针摆放，每一片用3*3MM的木条隔开，厚度公差+/-0.01mm，宽度公差+/-0.13mm | 1 |  | 是 | 是 | 2344 | 6
分剪翻包 | DL002407001121/72 | DL002407001121 | 东方分剪6# | 其他入库 | 协议品 | 乙 | 尹斌斌 | 0 | 40 |  | 0 | 0.254 | 80 | / |  |  |  |  | 31320013 | 镍钝化分切带 | 0.254-SPCC |  | 20 | MO002198 | MO002198-005-07-02 | FJ001 | 分剪模板 | 1870 | 2024-07-29 | 2024-07-30 | 3 | 2024-08-01 18:36:01 | 2024-08-06 02:40:05 | 江苏东方九天新能源材料有限公司 |  | 尹斌斌 |  | 1 | 0.254 | 0 | 80 | 1 | DL002407001121/72 | 1：排刀规格 80*6+102.4海金杜门 SPCC-Ni 镍层：A面1.9um / B面 0.38um，注：1.成品表面不允许有擦划伤 顶压伤 刀印 油污 2.成品按顺时针摆放，每一片用3*3MM的木条隔开，厚度公差+/-0.01mm，宽度公差+/-0.13mm | 1 | 短带 | 是 | 是 | 4165 | 5
分剪翻包 | DL002407001121/71 | DL002407001121 | 东方分剪6# | 合格 | 合格品 | 乙 | 尹斌斌 | 0 | 200 |  | 0 | 0.254 | 80 | / |  | 31310013 | 镍钝化卷 | 0.254-SPCC | 31320013 | 镍钝化分切带 | 0.254-SPCC |  | 20 | MO002198 | MO002198-005-07-01 | FJ001 | 分剪模板 | 1870 | 2024-07-29 | 2024-07-30 | 3 | 2024-08-01 18:36:01 | 2024-08-06 02:40:05 | 江苏东方九天新能源材料有限公司 |  | 尹斌斌 |  | 1 | 0.254 | 0 | 80 | 1 | DL002407001121/71 | 1：排刀规格 80*6+102.4海金杜门 SPCC-Ni 镍层：A面1.9um / B面 0.38um，注：1.成品表面不允许有擦划伤 顶压伤 刀印 油污 2.成品按顺时针摆放，每一片用3*3MM的木条隔开，厚度公差+/-0.01mm，宽度公差+/-0.13mm | 1 |  | 是 | 是 | 4165 | 5
最终脱脂 | DL00240700421 | DL0024070042 | 东方950脱脂1# | 合格 | 合格品 | 乙 | 何晓健,张东兵 | 6725 | 6575 | 0.9777 | 3350 | 0.39 | 630 | 泰兴双永：脱脂(单位张力6.2）、转退火 |  | 20100086 | 轧硬 | 0.6*630-SPCC | 31010040 | 小品种钢卷 | 0.39-SPCC |  | 30 | MO002050 | MO002050-001-01 | XPZG001 | 小品种钢前处理模板 | 12675 | 2024-07-25 | 2024-08-09 | 5 | 2024-08-06 02:39:25 | 2024-08-06 02:39:49 | 江苏东方九天新能源材料有限公司 | 259543 | 何晓健 |  |  | 0.39 | 3380 | 630 | 1 | DL00240700421 | 泰兴双永：（0.39*630）厚度±0.01mm，HV90-110,粗糙度0.8-1.0μM，卷重2-3吨 |  |  |  |  | 1388 | 1
分剪翻包 | DL002407001121/32 | DL002407001121 | 东方分剪6# | 其他入库 | 协议品 | 乙 | 尹斌斌 | 0 | 138 |  | 0 | 0.254 | 80 | / |  |  |  |  | 31320013 | 镍钝化分切带 | 0.254-SPCC |  | 20 | MO002198 | MO002198-005-03-02 | FJ001 | 分剪模板 | 1870 | 2024-07-29 | 2024-07-30 | 3 | 2024-08-01 18:37:11 | 2024-08-06 02:39:45 | 江苏东方九天新能源材料有限公司 |  | 尹斌斌 |  | 1 | 0.254 | 0 | 80 | 1 | DL002407001121/32 | 1：排刀规格 80*6+102.4海金杜门 SPCC-Ni 镍层：A面1.9um / B面 0.38um，注：1.成品表面不允许有擦划伤 顶压伤 刀印 油污 2.成品按顺时针摆放，每一片用3*3MM的木条隔开，厚度公差+/-0.01mm，宽度公差+/-0.13mm | 1 | 短带 | 是 | 是 | 4165 | 5
分剪翻包 | DL002407001121/31 | DL002407001121 | 东方分剪6# | 其他入库 | 协议品 | 乙 | 尹斌斌 | 0 | 105 |  | 0 | 0.254 | 80 | / |  |  |  |  | 31320013 | 镍钝化分切带 | 0.254-SPCC |  | 20 | MO002198 | MO002198-005-03-01 | FJ001 | 分剪模板 | 1870 | 2024-07-29 | 2024-07-30 | 3 | 2024-08-01 18:37:11 | 2024-08-06 02:39:45 | 江苏东方九天新能源材料有限公司 |  | 尹斌斌 |  | 1 | 0.254 | 0 | 80 | 1 | DL002407001121/31 | 1：排刀规格 80*6+102.4海金杜门 SPCC-Ni 镍层：A面1.9um / B面 0.38um，注：1.成品表面不允许有擦划伤 顶压伤 刀印 油污 2.成品按顺时针摆放，每一片用3*3MM的木条隔开，厚度公差+/-0.01mm，宽度公差+/-0.13mm | 1 | 端面生锈 | 是 | 是 | 4165 | 5
铬钝化 | JG912407000313 | JG91240700031 | 东方铬钝化750 | 合格 | 让步接收 | 甲 | 孙锋 | 1515 | 1515 | 1 | 3150 | 0.1 | 630 | 0.15镀铬量80-100 | 传边小碎边 | 30210015 | 光亮卷 | 0.1-SPCC | 30110014 | 铬钝化卷 | 0.1-SPCC |  | 10 | MO002297 | MO002297-026-03 | GDH001 | 铬钝化模板 | 4554 | 2024-08-02 | 2024-08-02 | 5 | 2024-08-06 01:30:54 | 2024-08-06 02:38:48 | 江苏东方九天新能源材料有限公司 |  | 倪兵 |  | 1 | 0.1 | 3150 | 630 | 1 | JG912407000313 |  | 1 | S碎边(来料传边小碎边) | 是 | 是 | 90 | 26
铬钝化 | JG912407000312 | JG91240700031 | 东方铬钝化750 | 合格 | 合格品 | 甲 | 孙锋 | 1521 | 1521 | 1 | 3150 | 0.1 | 630 | 0.15镀铬量80-100 |  | 30210015 | 光亮卷 | 0.1-SPCC | 30110014 | 铬钝化卷 | 0.1-SPCC |  | 10 | MO002297 | MO002297-026-02 | GDH001 | 铬钝化模板 | 4554 | 2024-08-02 | 2024-08-02 | 5 | 2024-08-06 01:30:54 | 2024-08-06 02:38:48 | 江苏东方九天新能源材料有限公司 |  | 倪兵 |  | 1 | 0.1 | 3150 | 630 | 1 | JG912407000312 |  | 1 |  | 是 | 是 | 90 | 26
铬钝化 | JG912407000311 | JG91240700031 | 东方铬钝化750 | 合格 | 合格品 | 甲 | 孙锋 | 1499 | 1499 | 1 | 3150 | 0.1 | 630 | 0.15镀铬量80-100 |  | 30210015 | 光亮卷 | 0.1-SPCC | 30110014 | 铬钝化卷 | 0.1-SPCC |  | 10 | MO002297 | MO002297-026-01 | GDH001 | 铬钝化模板 | 4554 | 2024-08-02 | 2024-08-02 | 5 | 2024-08-06 01:30:54 | 2024-08-06 02:38:48 | 江苏东方九天新能源材料有限公司 |  | 倪兵 |  | 1 | 0.1 | 3150 | 630 | 1 | JG912407000311 |  | 1 |  | 是 | 是 | 90 | 26
分剪翻包 | DL0024070011111/12 | DL0024070011111 | 东方分剪6# | 其他入库 | 协议品 | 乙 | 尹斌斌 | 0 | 44 |  | 0 | 0.254 | 80 | / |  |  |  |  | 31320013 | 镍钝化分切带 | 0.254-SPCC |  | 20 | MO002165 | MO002165-006-01-02 | FJ001 | 分剪模板 | 1936 | 2024-07-29 | 2024-07-29 | 3 | 2024-08-01 17:03:04 | 2024-08-06 02:38:41 | 江苏东方九天新能源材料有限公司 |  | 尹斌斌 |  | 1 | 0.254 | 0 | 80 | 1 | DL0024070011111/12 | 1：排刀规格 80*6+102.4海金杜门 SPCC-Ni 镍层：A面1.9um / B面 0.38um，注：1.成品表面不允许有擦划伤 顶压伤 刀印 油污 2.成品按顺时针摆放，每一片用3*3MM的木条隔开，厚度公差+/-0.01mm，宽度公差+/-0.13mm | 1 | 短带 | 是 | 是 | 2377 | 6
分剪翻包 | DL0024070011111/11 | DL0024070011111 | 东方分剪6# | 合格 | 合格品 | 乙 | 尹斌斌 | 0 | 209 |  | 0 | 0.254 | 80 | / |  | 31310013 | 镍钝化卷 | 0.254-SPCC | 31320013 | 镍钝化分切带 | 0.254-SPCC |  | 20 | MO002165 | MO002165-006-01-01 | FJ001 | 分剪模板 | 1936 | 2024-07-29 | 2024-07-29 | 3 | 2024-08-01 17:03:04 | 2024-08-06 02:38:41 | 江苏东方九天新能源材料有限公司 |  | 尹斌斌 |  | 1 | 0.254 | 0 | 80 | 1 | DL0024070011111/11 | 1：排刀规格 80*6+102.4海金杜门 SPCC-Ni 镍层：A面1.9um / B面 0.38um，注：1.成品表面不允许有擦划伤 顶压伤 刀印 油污 2.成品按顺时针摆放，每一片用3*3MM的木条隔开，厚度公差+/-0.01mm，宽度公差+/-0.13mm | 1 |  | 是 | 是 | 2377 | 6
分剪翻包 | DL002407001412/72 | DL002407001412 | 东方分剪6# | 其他入库 | 协议品 | 乙 | 尹斌斌 | 0 | 34 |  | 0 | 0.254 | 80 | / |  |  |  |  | 31320013 | 镍钝化分切带 | 0.254-SPCC |  | 20 | MO002198 | MO002198-003-07-02 | FJ001 | 分剪模板 | 1756 | 2024-07-29 | 2024-07-30 | 3 | 2024-08-01 17:05:46 | 2024-08-06 02:38:22 | 江苏东方九天新能源材料有限公司 |  | 尹斌斌 |  | 1 | 0.254 | 0 | 80 | 1 | DL002407001412/72 | 1：排刀规格 80*6+102.4海金杜门 SPCC-Ni 镍层：A面1.9um / B面 0.38um，注：1.成品表面不允许有擦划伤 顶压伤 刀印 油污 2.成品按顺时针摆放，每一片用3*3MM的木条隔开，厚度公差+/-0.01mm，宽度公差+/-0.13mm | 1 | 短带 | 是 | 是 | 3181 | 3
分剪翻包 | DL002407001412/71 | DL002407001412 | 东方分剪6# | 合格 | 合格品 | 乙 | 尹斌斌 | 0 | 193 |  | 0 | 0.254 | 80 | / |  | 31310013 | 镍钝化卷 | 0.254-SPCC | 31320013 | 镍钝化分切带 | 0.254-SPCC |  | 20 | MO002198 | MO002198-003-07-01 | FJ001 | 分剪模板 | 1756 | 2024-07-29 | 2024-07-30 | 3 | 2024-08-01 17:05:46 | 2024-08-06 02:38:22 | 江苏东方九天新能源材料有限公司 |  | 尹斌斌 |  | 1 | 0.254 | 0 | 80 | 1 | DL002407001412/71 | 1：排刀规格 80*6+102.4海金杜门 SPCC-Ni 镍层：A面1.9um / B面 0.38um，注：1.成品表面不允许有擦划伤 顶压伤 刀印 油污 2.成品按顺时针摆放，每一片用3*3MM的木条隔开，厚度公差+/-0.01mm，宽度公差+/-0.13mm | 1 |  | 是 | 是 | 3181 | 3
一次脱脂 | DL0024070064 | DL0024070064 | 东方950脱脂2# | 合格 | 让步接收 | 甲 | 韩成飞,周志平 | 5730 | 5725 | 0.9991 | 2170 | 0.6 | 565 | 昆山富维：脱脂(单位张力6.0)、转650轧机 | 条印色差 | 20100072 | 轧硬 | 0.6*565-SPCC | 31010046 | 小品种钢卷 | 0.45-SPCC |  | 10 | MO002313 | MO002313-001 | XPZG001 | 小品种钢前处理模板 | 5730 | 2024-08-03 | 2024-08-03 | 3 | 2024-08-06 01:54:51 | 2024-08-06 02:34:25 | 江苏东方九天新能源材料有限公司 | 278120 | 周志平 |  |  | 0.6 | 2175 | 565 | 1 | DL0024070064 | 厚度公差：+/-0.005mm，HV100-120,粗糙度0.5-0.7um,卷重2-3吨，取A4纸贴打包后贴外面 |  | 条印色差 | 否 | 否 | 1535 | 1
最终平整 | JG12240703991 | JG1224070399 | 东方850平整 | 合格 | 让步接收 | 乙 | 鞠承,姚学禹 | 6690 | 6685 | 0.9993 | 12460 | 0.1 | 710 | 平整 | 夹纸内100米28个孔洞（剪下退平整）/937-967米传35CM4个孔洞（0.14-0.43mm2）5524-5529米传40CM2个孔洞（0.07-0.51mm2），表面乳化斑，50米尾部30米处停机斑，表面振纹 | 20100028 | 轧硬 | 0.4*710-SPCC | 30210015 | 光亮卷 | 0.1-SPCC |  | 60 | MO001831 | MO001831-009-01 | GLJ002 | 东方光亮卷前处理（0.4轧0.1mm) | 13680 | 2024-07-19 | 2024-07-19 | 5 | 2024-08-06 01:44:03 | 2024-08-06 02:14:57 | 江苏东方九天新能源材料有限公司 | 250535 | 鞠承 |  |  | 0.1 | 12400 | 710 | 1 | JG12240703991 | 轧0.1；米数控制在25100-25200，脱脂平均分包 | 1 | K孔洞(夹纸内100米28个孔洞【退平整】/937-967米传35CM4个0.14-0.43/5524-5529米传40CM2个0.07-0.51),R乳化斑(来料表面),T停机斑(50米尾30米处),Z振纹(来料表面) | 是 | 是 | 4461 | 9
最终脱脂 | DL00240700251 | DL0024070025 | 东方950脱脂1# | 合格 | 让步接收 | 乙 | 何晓健,张东兵 | 6100 | 5955 | 0.9762 | 8460 | 0.15 | 610 | 昆山泰德通：脱脂（单位张力7.5）、转退火 | X细划伤(反面传动侧1cm持续划伤),X线条印(反面操2cm线印明显) | 20100082 | 轧硬 | 0.6*610-SPCC | 20600016 | 镍钝化卷半成品 | 0.15-SPCC |  | 40 | MO001710 | MO001710-001-01 | XPZG001 | 小品种钢前处理模板 | 12165 | 2024-07-17 | 2024-07-27 | 5 | 2024-08-06 02:00:08 | 2024-08-06 02:01:51 | 江苏东方九天新能源材料有限公司 | 245919 | 何晓健 |  |  | 0.15 | 8500 | 610 | 1 | DL00240700251 | 昆山泰德通：（0.15*610）厚度±0.005，硬度HV90-110,粗糙度按照新工艺试制要求生产 |  | X细划伤(反面传动侧1cm持续划伤),X线条印(反面操2cm线印明显) |  |  | 15006 | 1
最终冷轧 | DL00240700481 | DL0024070048 | 东方650轧机 | 合格 | 合格品 | 乙 | 朱明 | 6310 | 6270 | 0.9937 | 3750 | 0.33 | 630 | 昆山宝必达：650轧机中间道次普光辊（Ra0.2-0.3μm)轧制，最后一道建议用Ra1.0-1.2μm毛化辊轧至0.33mm（0.6-0.49-0.39-0.33）厚度公差：0.347-0.352mm，板面粗糙度控制在Ra0.6-0.8um，转脱脂 | X细划伤(细划伤),A暗线印(暗线印),S色差条印(条印),H横辊印(横辊印强光下明显),B白斑(白斑),S色差(色差) | 20100086 | 轧硬 | 0.6*630-SPCC | 31010034 | 小品种钢卷 | 0.33-SPCC |  | 20 | MO002154 | MO002154-001-01 | XPZG001 | 小品种钢前处理模板 | 12615 | 2024-07-29 | 2024-08-13 | 5 | 2024-08-06 01:59:40 | 2024-08-06 02:01:27 | 江苏东方九天新能源材料有限公司 | 266726 | 朱明 |  |  | 0.6 | 2150 | 630 | 1 | DL00240700481 | 昆山宝必达：(0.33*630) 厚度±0.01mm，HV100-120,粗糙度0.7-1.0μM，卷重2-3吨 |  | X细划伤(细划伤),A暗线印(暗线印),S色差条印(条印),H横辊印(横辊印强光下明显),B白斑(白斑),S色差(色差) |  |  | 1611 | 1
最终退火 | JG122407031311 | JG1224070313 | 东方20# | 合格 |  | 甲 | 程新华,李龙礼 | 5695 | 5695 | 1 | 9950 | 0.1 | 760 | 退火（590℃） |  | 20100142 | 轧硬 | 0.4*760-SPCC | 30210015 | 光亮卷 | 0.1-SPCC |  | 50 | MO001991 | MO001991-026-01-01 | GLJ002 | 东方光亮卷前处理（0.4轧0.1mm) | 13455 | 2024-07-24 | 2024-08-15 | 5 | 2024-08-04 14:03:08 | 2024-08-06 01:51:20 | 江苏东方九天新能源材料有限公司 | 256413 | 刘忠于 | 刘忠于 |  | 0.1 | 9950 | 760 | 1 | JG122407031311 | 轧0.1，米数控制在22800-22900米，脱脂分一包9200米。 |  |  |  |  | 3451 | 26
最终退火 | JG12240703242 | JG1224070324 | 东方20# | 合格 |  | 甲 | 程新华,李龙礼 | 5565 | 5565 | 1 | 9720 | 0.1 | 760 | 退火（590℃） |  | 20100142 | 轧硬 | 0.4*760-SPCC | 30210015 | 光亮卷 | 0.1-SPCC |  | 50 | MO001991 | MO001991-015-02 | GLJ002 | 东方光亮卷前处理（0.4轧0.1mm) | 13440 | 2024-07-24 | 2024-08-15 | 5 | 2024-08-04 14:03:08 | 2024-08-06 01:51:20 | 江苏东方九天新能源材料有限公司 | 256394 | 刘忠于 | 刘忠于 |  | 0.1 | 9720 | 760 | 1 | JG12240703242 | 轧0.1，米数控制在22800-22900米，脱脂分一包9200米。 |  |  |  |  | 5150 | 15
最终退火 | JG12240703241 | JG1224070324 | 东方20# | 合格 |  | 甲 | 程新华,李龙礼 | 7735 | 7735 | 1 | 13440 | 0.1 | 760 | 退火（590℃） |  | 20100142 | 轧硬 | 0.4*760-SPCC | 30210015 | 光亮卷 | 0.1-SPCC |  | 50 | MO001991 | MO001991-015-01 | GLJ002 | 东方光亮卷前处理（0.4轧0.1mm) | 13440 | 2024-07-24 | 2024-08-15 | 5 | 2024-08-04 14:03:08 | 2024-08-06 01:51:20 | 江苏东方九天新能源材料有限公司 | 256394 | 刘忠于 | 刘忠于 |  | 0.1 | 13440 | 760 | 1 | JG12240703241 | 轧0.1，米数控制在22800-22900米，脱脂分一包9200米。 |  |  |  |  | 5150 | 15
最终退火 | JG12240703231 | JG1224070323 | 东方20# | 合格 |  | 甲 | 程新华,李龙礼 | 6170 | 6170 | 1 | 10850 | 0.1 | 760 | 退火（590℃） |  | 20100142 | 轧硬 | 0.4*760-SPCC | 30210015 | 光亮卷 | 0.1-SPCC |  | 50 | MO001991 | MO001991-010-01 | GLJ002 | 东方光亮卷前处理（0.4轧0.1mm) | 13425 | 2024-07-24 | 2024-08-15 | 3 | 2024-08-04 14:03:08 | 2024-08-06 01:51:20 | 江苏东方九天新能源材料有限公司 | 256389 | 刘忠于 | 刘忠于 |  | 0.1 | 10850 | 760 | 1 | JG12240703231 | 轧0.1，米数控制在22800-22900米，脱脂分一包9200米。 |  |  |  |  | 2502 | 10
最终退火 | JG122407036211 | JG1224070362 | 东方20# | 合格 |  | 甲 | 程新华,李龙礼 | 2670 | 2670 | 1 | 4650 | 0.1 | 760 | 退火 590℃ |  | 20100142 | 轧硬 | 0.4*760-SPCC | 30210004 | 光亮卷 | 0.125-SPCC |  | 50 | MO001606 | MO001606-004-01-01 | GLJ001 | 东方光亮卷前处理(0.4轧0.125mm) | 13475 | 2024-07-15 | 2024-07-15 | 5 | 2024-08-04 14:03:08 | 2024-08-06 01:51:20 | 江苏东方九天新能源材料有限公司 | 242244 | 刘忠于 | 刘忠于 |  | 0.1 | 4650 | 760 | 1 | JG122407036211 | 脱脂分一包4.9t，2050米，合格报工，轧0.125，米数控制在6800-6900米，厚度公差0.115-0.125，轧机按照0.12的中值设定轧制。剩余一包8.6t脱脂结束后报工，报工报待处理。特别注意按照此要求操作。 |  |  |  |  | 5773 | 4
最终退火 | JG12240703132 | JG1224070313 | 东方20# | 合格 |  | 甲 | 程新华,李龙礼 | 1135 | 1135 | 1 | 1930 | 0.1 | 760 | 退火（590℃） |  | 20100142 | 轧硬 | 0.4*760-SPCC | 30210015 | 光亮卷 | 0.1-SPCC |  | 50 | MO001991 | MO001991-026-02 | GLJ002 | 东方光亮卷前处理（0.4轧0.1mm) | 13455 | 2024-07-24 | 2024-08-15 | 5 | 2024-08-04 17:51:43 | 2024-08-06 01:51:02 | 江苏东方九天新能源材料有限公司 | 256413 | 刘忠于 | 刘忠于 |  | 0.1 | 1930 | 760 | 1 | JG12240703132 | 轧0.1，米数控制在22800-22900米，脱脂分一包9200米。 |  |  |  |  | 3451 | 26
最终退火 | JG122407031312 | JG1224070313 | 东方20# | 合格 |  | 甲 | 程新华,李龙礼 | 5435 | 5435 | 1 | 9500 | 0.1 | 760 | 退火（590℃） |  | 20100142 | 轧硬 | 0.4*760-SPCC | 30210015 | 光亮卷 | 0.1-SPCC |  | 50 | MO001991 | MO001991-026-01-02 | GLJ002 | 东方光亮卷前处理（0.4轧0.1mm) | 13455 | 2024-07-24 | 2024-08-15 | 5 | 2024-08-04 17:51:43 | 2024-08-06 01:51:02 | 江苏东方九天新能源材料有限公司 | 256413 | 刘忠于 | 刘忠于 |  | 0.1 | 9500 | 760 | 1 | JG122407031312 | 轧0.1，米数控制在22800-22900米，脱脂分一包9200米。 |  |  |  |  | 3451 | 26
最终退火 | JG12240703272 | JG1224070327 | 东方20# | 合格 |  | 甲 | 程新华,李龙礼 | 5760 | 5760 | 1 | 9990 | 0.1 | 760 | 退火（590℃） |  | 20100142 | 轧硬 | 0.4*760-SPCC | 30210015 | 光亮卷 | 0.1-SPCC |  | 50 | MO001991 | MO001991-016-02 | GLJ002 | 东方光亮卷前处理（0.4轧0.1mm) | 13560 | 2024-07-24 | 2024-08-15 | 3 | 2024-08-04 17:51:43 | 2024-08-06 01:51:02 | 江苏东方九天新能源材料有限公司 | 256395 | 刘忠于 | 刘忠于 |  | 0.1 | 9990 | 760 | 1 | JG12240703272 | 轧0.1，米数控制在22800-22900米，脱脂分一包9200米。 |  |  |  |  | 8807 | 16
最终退火 | JG12240703271 | JG1224070327 | 东方20# | 合格 |  | 甲 | 程新华,李龙礼 | 7650 | 7650 | 1 | 13290 | 0.1 | 760 | 退火（590℃） |  | 20100142 | 轧硬 | 0.4*760-SPCC | 30210015 | 光亮卷 | 0.1-SPCC |  | 50 | MO001991 | MO001991-016-01 | GLJ002 | 东方光亮卷前处理（0.4轧0.1mm) | 13560 | 2024-07-24 | 2024-08-15 | 3 | 2024-08-04 17:51:43 | 2024-08-06 01:51:02 | 江苏东方九天新能源材料有限公司 | 256395 | 刘忠于 | 刘忠于 |  | 0.1 | 13290 | 760 | 1 | JG12240703271 | 轧0.1，米数控制在22800-22900米，脱脂分一包9200米。 |  |  |  |  | 8807 | 16
最终退火 | JG12240703232 | JG1224070323 | 东方20# | 合格 |  | 甲 | 程新华,李龙礼 | 5115 | 5115 | 1 | 9000 | 0.1 | 760 | 退火（590℃） |  | 20100142 | 轧硬 | 0.4*760-SPCC | 30210015 | 光亮卷 | 0.1-SPCC |  | 50 | MO001991 | MO001991-010-02 | GLJ002 | 东方光亮卷前处理（0.4轧0.1mm) | 13425 | 2024-07-24 | 2024-08-15 | 3 | 2024-08-04 17:51:43 | 2024-08-06 01:51:02 | 江苏东方九天新能源材料有限公司 | 256389 | 刘忠于 | 刘忠于 |  | 0.1 | 9000 | 760 | 1 | JG12240703232 | 轧0.1，米数控制在22800-22900米，脱脂分一包9200米。 |  |  |  |  | 2502 | 10
一次脱脂 | DL12240700812 | DL1224070081 | 东方950脱脂2# | 合格 | 让步接收 | 甲 | 韩成飞,周志平 | 6800 | 6800 | 1 | 1180 | 1.2 | 610 | 昆山宝必达：脱脂(单位张力3.5）、转650轧机 | S色差条印() | 20100130 | 轧硬 | 1.2*610-SPCC | 31010082 | 小品种钢卷 | 0.67-SPCC |  | 10 | MO002036 | MO002036-001-02 | XPZG001 | 小品种钢前处理模板 | 12560 | 2024-07-25 | 2024-08-04 | 5 | 2024-08-06 01:46:29 | 2024-08-06 01:50:54 | 江苏东方九天新能源材料有限公司 |  | 周志平 |  | 1 | 1.2 | 1180 | 610 | 1 | DL12240700812 | 昆山宝必达：（0.67*610）厚度±0.01mm，HV85-105,粗糙度0.5-0.8μM，卷重2-3吨 |  | S色差条印() |  |  | 1102 | 1
一次脱脂 | DL12240700811 | DL1224070081 | 东方950脱脂2# | 合格 | 让步接收 | 甲 | 韩成飞,周志平 | 5755 | 5755 | 1 | 1000 | 1.2 | 610 | 昆山宝必达：脱脂(单位张力3.5）、转650轧机 |  | 20100130 | 轧硬 | 1.2*610-SPCC | 31010082 | 小品种钢卷 | 0.67-SPCC |  | 10 | MO002036 | MO002036-001-01 | XPZG001 | 小品种钢前处理模板 | 12560 | 2024-07-25 | 2024-08-04 | 5 | 2024-08-06 01:46:29 | 2024-08-06 01:50:54 | 江苏东方九天新能源材料有限公司 |  | 周志平 |  | 1 | 1.2 | 1000 | 610 | 1 | DL12240700811 | 昆山宝必达：（0.67*610）厚度±0.01mm，HV85-105,粗糙度0.5-0.8μM，卷重2-3吨 |  | 卷芯400米內偶有锈斑点 |  |  | 1102 | 1
最终平整 | JG12240703582 | JG1224070358 | 东方850平整 | 合格 | 让步接收 | 乙 | 鞠承,姚学禹 | 5590 | 5580 | 0.9982 | 9840 | 0.1 | 760 | 平整 | 板面振纹，50米尾部30米处停机斑 | 20100142 | 轧硬 | 0.4*760-SPCC | 30210015 | 光亮卷 | 0.1-SPCC |  | 60 | MO001991 | MO001991-004-02 | GLJ002 | 东方光亮卷前处理（0.4轧0.1mm) | 13510 | 2024-07-24 | 2024-08-15 | 5 | 2024-08-06 01:19:05 | 2024-08-06 01:43:54 | 江苏东方九天新能源材料有限公司 | 256368 | 鞠承 |  |  | 0.1 | 9820 | 760 | 1 | JG12240703582 | 轧0.1，米数控制在22800-22900米，脱脂分一包9200米。 | 1 | Z振纹(板面),T停机斑(50米尾30米处) | 是 | 是 | 5416 | 4
铬钝化 | JG122407040722 | JG12240704072 | 东方铬钝化950 | 合格 | 合格品 | 甲 | 韩康 | 3323 | 3323 | 1 | 6290 | 0.1 | 710 | / |  | 30210015 | 光亮卷 | 0.1-SPCC | 30110014 | 铬钝化卷 | 0.1-SPCC |  | 10 | MO002347 | MO002347-008-02 | GDH001 | 铬钝化模板 | 6690 | 2024-08-05 | 2024-08-05 | 5 | 2024-08-06 01:40:56 | 2024-08-06 01:42:33 | 江苏东方九天新能源材料有限公司 |  | 孙槐兵 |  | 1 | 0.1 | 6290 | 710 | 1 | JG122407040722 |  | 1 | S色差(尾顶伤印) | 是 | 是 | 3 | 8
铬钝化 | JG122407040721 | JG12240704072 | 东方铬钝化950 | 合格 | 合格品 | 甲 | 韩康 | 3367 | 3367 | 1 | 6350 | 0.1 | 710 | / |  | 30210015 | 光亮卷 | 0.1-SPCC | 30110014 | 铬钝化卷 | 0.1-SPCC |  | 10 | MO002347 | MO002347-008-01 | GDH001 | 铬钝化模板 | 6690 | 2024-08-05 | 2024-08-05 | 5 | 2024-08-06 01:40:56 | 2024-08-06 01:42:33 | 江苏东方九天新能源材料有限公司 |  | 孙槐兵 |  | 1 | 0.1 | 6350 | 710 | 1 | JG122407040721 |  | 1 |  | 是 | 是 | 3 | 8
铬钝化 | JG91240700071 | JG91240700071 | 东方铬钝化750 | 合格 | 让步接收 | 甲 | 孙锋 | 5300 | 5253 | 0.9911 | 11000 | 0.1 | 630 | 0.15镀铬量80-100 | 操边连续亮斑，传边碎边重，6427-6443米传边连续4个1CM左右的裂边缺口 | 30210015 | 光亮卷 | 0.1-SPCC | 30110014 | 铬钝化卷 | 0.1-SPCC |  | 10 | MO002297 | MO002297-030 | GDH001 | 铬钝化模板 | 5300 | 2024-08-02 | 2024-08-02 | 5 | 2024-08-06 00:15:07 | 2024-08-06 01:30:38 | 江苏东方九天新能源材料有限公司 | 276243 | 倪兵 |  |  | 0.1 | 11000 | 630 | 1 | JG91240700071 |  | 1 | 来料操边连续亮斑，来料传边碎边重，6427-6443米传边连续4个1CM左右的裂边缺口 | 是 | 是 | 75 | 30
最终平整 | JG12240703581 | JG1224070358 | 东方850平整 | 合格 | 让步接收 | 乙 | 姚学禹 | 7810 | 7810 | 1 | 13770 | 0.1 | 760 | 平整 | 板面乳化斑，50米尾部30米处停机斑，板面振纹 | 20100142 | 轧硬 | 0.4*760-SPCC | 30210015 | 光亮卷 | 0.1-SPCC |  | 60 | MO001991 | MO001991-004-01 | GLJ002 | 东方光亮卷前处理（0.4轧0.1mm) | 13510 | 2024-07-24 | 2024-08-15 | 5 | 2024-08-06 00:45:06 | 2024-08-06 01:18:33 | 江苏东方九天新能源材料有限公司 | 256368 | 鞠承 |  |  | 0.1 | 13700 | 760 | 1 | JG12240703581 | 轧0.1，米数控制在22800-22900米，脱脂分一包9200米。 | 1 | R乳化斑(板面),T停机斑(50米尾30米处),Z振纹(板面) | 是 | 是 | 5416 | 4
一次脱脂 | JG1224070713 | JG1224070713 | 东方950脱脂2# | 合格 | 合格品 | 甲 | 韩成飞,周志平 | 13395 | 13365 | 0.9978 | 6060 | 0.4 | 710 | 脱脂（950-2） |  | 20100028 | 轧硬 | 0.4*710-SPCC | 30210015 | 光亮卷 | 0.1-SPCC |  | 10 | MO002268 | MO002268-005 | GLJ002 | 东方光亮卷前处理（0.4轧0.1mm) | 13395 | 2024-08-02 | 2024-08-16 | 5 | 2024-08-05 23:30:44 | 2024-08-06 00:52:05 | 江苏东方九天新能源材料有限公司 | 275574 | 周志平 |  |  | 0.4 | 6140 | 710 | 1 | JG1224070713 | 轧0.1，米数控制在24500-24600米；脱脂平均分包 |  |  | 否 | 否 | 4488 | 5
最终平整 | JG12240703572 | JG1224070357 | 东方850平整 | 合格 | 让步接收 | 乙 | 鞠承,姚学禹 | 5375 | 5320 | 0.9898 | 9230 | 0.1 | 760 | 平整 | 板面振纹，板面乳化斑 | 20100142 | 轧硬 | 0.4*760-SPCC | 30210015 | 光亮卷 | 0.1-SPCC |  | 60 | MO001991 | MO001991-003-02 | GLJ002 | 东方光亮卷前处理（0.4轧0.1mm) | 13495 | 2024-07-24 | 2024-08-15 | 5 | 2024-08-06 00:44:21 | 2024-08-06 00:44:58 | 江苏东方九天新能源材料有限公司 | 256367 | 鞠承 |  |  | 0.1 | 9315 | 760 | 1 | JG12240703572 | 轧0.1，米数控制在22800-22900米，脱脂分一包9200米。 | 1 | Z振纹(板面),R乳化斑(板面) | 是 | 是 | 4301 | 3
最终冷轧 | DL00240700482 | DL0024070048 | 东方650轧机 | 合格 | 合格品 | 乙 | 顾峰 | 6300 | 6260 | 0.9937 | 3650 | 0.33 | 630 | 昆山宝必达：650轧机中间道次普光辊（Ra0.2-0.3μm)轧制，最后一道建议用Ra1.0-1.2μm毛化辊轧至0.33mm（0.6-0.49-0.39-0.33）厚度公差：0.347-0.352mm，板面粗糙度控制在Ra0.6-0.8um，转脱脂 | X细划伤(细划伤),A暗线印(暗线印),S色差条印(条印),H横辊印(横辊有强光下明显),S色差(色差) | 20100086 | 轧硬 | 0.6*630-SPCC | 31010034 | 小品种钢卷 | 0.33-SPCC |  | 20 | MO002154 | MO002154-001-02 | XPZG001 | 小品种钢前处理模板 | 12615 | 2024-07-29 | 2024-08-13 | 5 | 2024-08-06 00:40:03 | 2024-08-06 00:42:00 | 江苏东方九天新能源材料有限公司 | 266726 | 顾峰 |  |  | 0.6 | 2140 | 630 | 1 | DL00240700482 | 昆山宝必达：(0.33*630) 厚度±0.01mm，HV100-120,粗糙度0.7-1.0μM，卷重2-3吨 |  | X细划伤(细划伤),A暗线印(暗线印),S色差条印(条印),H横辊印(横辊有强光下明显),S色差(色差) |  |  | 1611 | 1
最终脱脂 | JG12240703262 | JG1224070326 | 东方950脱脂1# | 合格 | 合格品 | 乙 | 何晓健,张东兵 | 5895 | 5895 | 1 | 10250 | 0.1 | 760 | 脱脂（950-1） |  | 20100142 | 轧硬 | 0.4*760-SPCC | 30210015 | 光亮卷 | 0.1-SPCC |  | 40 | MO001991 | MO001991-014-02 | GLJ002 | 东方光亮卷前处理（0.4轧0.1mm) | 13560 | 2024-07-24 | 2024-08-15 | 5 | 2024-08-06 00:33:17 | 2024-08-06 00:34:18 | 江苏东方九天新能源材料有限公司 |  | 何晓健 |  | 1 | 0.1 | 10250 | 760 | 1 | JG12240703262 | 轧0.1，米数控制在22800-22900米，脱脂分一包9200米。 |  |  |  |  | 4593 | 14
最终脱脂 | JG12240703261 | JG1224070326 | 东方950脱脂1# | 合格 | 合格品 | 乙 | 何晓健,张东兵 | 7485 | 7485 | 1 | 13000 | 0.1 | 760 | 脱脂（950-1） |  | 20100142 | 轧硬 | 0.4*760-SPCC | 30210015 | 光亮卷 | 0.1-SPCC |  | 40 | MO001991 | MO001991-014-01 | GLJ002 | 东方光亮卷前处理（0.4轧0.1mm) | 13560 | 2024-07-24 | 2024-08-15 | 5 | 2024-08-06 00:33:17 | 2024-08-06 00:34:18 | 江苏东方九天新能源材料有限公司 |  | 何晓健 |  | 1 | 0.1 | 13000 | 760 | 1 | JG12240703261 | 轧0.1，米数控制在22800-22900米，脱脂分一包9200米。 |  |  |  |  | 4593 | 14
最终冷轧 | JG1224070315 | JG1224070315 | 东方850轧机 | 合格 | 合格品 | 乙 | 杨海鹏 | 13475 | 13415 | 0.9955 | 22962 | 0.1 | 760 | 850轧机普光辊(Ra0.4-0.6μm)轧制0.1mm(0.4-0.25-0.15-0.115-0.1) |  | 20100142 | 轧硬 | 0.4*760-SPCC | 30210015 | 光亮卷 | 0.1-SPCC |  | 30 | MO001991 | MO001991-022 | GLJ002 | 东方光亮卷前处理（0.4轧0.1mm) | 13490 | 2024-07-24 | 2024-08-15 | 5 | 2024-08-05 21:32:31 | 2024-08-06 00:30:59 | 江苏东方九天新能源材料有限公司 | 256409 | 杨海鹏 |  |  | 0.4 | 5720 | 760 | 1 | JG1224070315 | 轧0.1，米数控制在22800-22900米，脱脂分一包9200米。 |  |  | 否 | 否 | 4771 | 22
铬钝化 | JG122407040912 | JG12240704091 | 东方铬钝化950 | 合格 | 合格品 | 甲 | 韩康 | 3335 | 3335 | 1 | 6290 | 0.1 | 710 | / |  | 30210015 | 光亮卷 | 0.1-SPCC | 30110014 | 铬钝化卷 | 0.1-SPCC |  | 10 | MO002371 | MO002371-005-02 | GDH001 | 铬钝化模板 | 6690 | 2024-08-05 | 2024-08-05 | 5 | 2024-08-06 00:23:01 | 2024-08-06 00:24:01 | 江苏东方九天新能源材料有限公司 |  | 孙槐兵 |  | 1 | 0.1 | 6290 | 710 | 1 | JG122407040912 |  | 1 |  | 是 | 是 | 1 | 5
铬钝化 | JG122407040911 | JG12240704091 | 东方铬钝化950 | 合格 | 合格品 | 甲 | 韩康 | 3351 | 3351 | 1 | 6300 | 0.1 | 710 | / |  | 30210015 | 光亮卷 | 0.1-SPCC | 30110014 | 铬钝化卷 | 0.1-SPCC |  | 10 | MO002371 | MO002371-005-01 | GDH001 | 铬钝化模板 | 6690 | 2024-08-05 | 2024-08-05 | 5 | 2024-08-06 00:23:01 | 2024-08-06 00:24:01 | 江苏东方九天新能源材料有限公司 |  | 孙槐兵 |  | 1 | 0.1 | 6300 | 710 | 1 | JG122407040911 |  | 1 |  | 是 | 是 | 1 | 5
铬钝化 | JG1224070516 | JG1224070516 | 东方铬钝化750 | 合格 | 合格品 | 甲 | 周建锋 | 6456 | 6451 | 0.9992 | 9440 | 0.15 | 610 | 镀铬量80-100 |  | 30210011 | 光亮卷 | 0.15-SPCC | 30110011 | 铬钝化卷 | 0.15-SPCC |  | 10 | MO002308 | MO002308-006 | GDH001 | 铬钝化模板 | 6456 | 2024-08-03 | 2024-08-03 | 5 | 2024-08-06 00:14:04 | 2024-08-06 00:14:46 | 江苏东方九天新能源材料有限公司 | 277271 | 倪兵 |  |  | 0.15 | 9450 | 610 | 1 | JG1224070516 |  | 1 | 来料板面色差，辊印，振纹 | 是 | 是 | 0 | 6
铬钝化 | JG12240704281 | JG12240704281 | 东方铬钝化750 | 合格 | 让步接收 | 甲 | 周建锋 | 3072 | 3067 | 0.9984 | 6610 | 0.1 | 610 | / | 来料整卷公差（0.106-0.107mm）,5850米-5900米横向362-582MM处22个孔洞（0.11-0.28mm2）,6470米横向580mm孔洞（0.11mm2），传边碎边 | 30210015 | 光亮卷 | 0.1-SPCC | 30110014 | 铬钝化卷 | 0.1-SPCC |  | 10 | MO002273 | MO002273-006 | GDH001 | 铬钝化模板 | 3072 | 2024-08-02 | 2024-08-02 | 5 | 2024-08-05 22:23:11 | 2024-08-06 00:13:49 | 江苏东方九天新能源材料有限公司 | 275727 | 倪兵 |  |  | 0.1 | 6600 | 610 | 1 | JG12240704281 |  | 1 | 来料板面色差辊印，来料整卷公差0.106-0.107,5850米-5900米横向362-582MM处22个孔洞，大小0.11-0.28,6470米横向580，大小0.11，来料传边碎边 | 是 | 是 | 110 | 6
最终冷轧 | DL00240700462 | DL0024070046 | 东方650轧机 | 合格 | 合格品 | 乙 | 朱明 | 6355 | 6300 | 0.9913 | 2950 | 0.43 | 630 | 昆山宝必达：650轧机中间道次普光辊（Ra0.2-0.3μm)，最后一道建议用Ra0.8-1.0μm毛化辊轧至0.43mm（0.6-0.49-0.43）厚度公差：0.438-0.443mm、板面粗糙度控制在Ra0.4-0.6μm、转脱脂 | A暗线印(暗线印),X细划伤(细划伤),Z振纹(轻振纹),H横辊印(横辊印强光下明显),B白斑(偶有白班),S色差(色差) | 20100086 | 轧硬 | 0.6*630-SPCC | 31010044 | 小品种钢卷 | 0.43-SPCC |  | 20 | MO002153 | MO002153-001-02 | XPZG001 | 小品种钢前处理模板 | 12715 | 2024-07-29 | 2024-08-13 | 5 | 2024-08-05 23:32:06 | 2024-08-05 23:34:28 | 江苏东方九天新能源材料有限公司 | 266722 | 朱明 |  |  | 0.6 | 2150 | 630 | 1 | DL00240700462 | 昆山宝必达：(0.43*630) 厚度±0.01mm，HV85-105,粗糙度0.5-0.8μM，卷重2-3吨 |  | A暗线印(暗线印),X细划伤(细划伤),Z振纹(轻振纹),H横辊印(横辊印强光下明显),B白斑(偶有白班),S色差(色差) |  |  | 1499 | 1
一次脱脂 | JG1224080003 | JG1224080003 | 东方950脱脂2# | 合格 | 合格品 | 甲 | 韩成飞,周志平 | 13430 | 13415 | 0.9989 | 6090 | 0.4 | 710 | 脱脂（950-2） |  | 20100028 | 轧硬 | 0.4*710-SPCC | 30210015 | 光亮卷 | 0.1-SPCC |  | 10 | MO002268 | MO002268-004 | GLJ002 | 东方光亮卷前处理（0.4轧0.1mm) | 13430 | 2024-08-02 | 2024-08-16 | 5 | 2024-08-05 22:46:12 | 2024-08-05 23:29:30 | 江苏东方九天新能源材料有限公司 | 275573 | 周志平 |  |  | 0.4 | 6160 | 710 | 1 | JG1224080003 | 轧0.1，米数控制在24500-24600米；脱脂平均分包 |  |  | 否 | 否 | 6839 | 4
铬钝化 | JG12240703742 | JG12240703742 | 东方铬钝化950 | 合格 | 合格品 | 甲 | 韩康 | 3500 | 3479 | 0.994 | 6510 | 0.1 | 710 | / |  | 30210015 | 光亮卷 | 0.1-SPCC | 30110014 | 铬钝化卷 | 0.1-SPCC |  | 10 | MO002347 | MO002347-003 | GDH001 | 铬钝化模板 | 3500 | 2024-08-05 | 2024-08-05 | 5 | 2024-08-05 23:06:40 | 2024-08-05 23:07:06 | 江苏东方九天新能源材料有限公司 | 280381 | 孙槐兵 |  |  | 0.1 | 6580 | 710 | 1 | JG12240703742 |  | 1 |  | 是 | 是 | 1 | 3
一次脱脂 | JG1224080004 | JG1224080004 | 东方950脱脂2# | 合格 | 合格品 | 甲 | 韩成飞,周志平 | 13440 | 13420 | 0.9985 | 6090 | 0.4 | 710 | 脱脂（950-2） |  | 20100028 | 轧硬 | 0.4*710-SPCC | 30210015 | 光亮卷 | 0.1-SPCC |  | 10 | MO002268 | MO002268-003 | GLJ002 | 东方光亮卷前处理（0.4轧0.1mm) | 13440 | 2024-08-02 | 2024-08-16 | 3 | 2024-08-05 22:38:42 | 2024-08-05 22:44:20 | 江苏东方九天新能源材料有限公司 | 275572 | 周志平 |  |  | 0.4 | 6160 | 710 | 1 | JG1224080004 | 轧0.1，米数控制在24500-24600米；脱脂平均分包 |  |  | 否 | 否 | 8821 | 3
铬钝化 | JG122407039722 | JG12240703972 | 东方铬钝化950 | 合格 | 合格品 | 甲 | 韩康 | 2241 | 2241 | 1 | 4220 | 0.1 | 710 | / |  | 30210015 | 光亮卷 | 0.1-SPCC | 30110014 | 铬钝化卷 | 0.1-SPCC |  | 10 | MO002347 | MO002347-001-02 | GDH001 | 铬钝化模板 | 4595 | 2024-08-05 | 2024-08-05 | 5 | 2024-08-05 22:21:18 | 2024-08-05 22:22:10 | 江苏东方九天新能源材料有限公司 |  | 孙槐兵 |  | 1 | 0.1 | 4220 | 710 | 1 | JG122407039722 |  | 1 |  | 是 | 是 | 1 | 1
铬钝化 | JG122407039721 | JG12240703972 | 东方铬钝化950 | 合格 | 合格品 | 甲 | 韩康 | 2327 | 2327 | 1 | 4350 | 0.1 | 710 | / |  | 30210015 | 光亮卷 | 0.1-SPCC | 30110014 | 铬钝化卷 | 0.1-SPCC |  | 10 | MO002347 | MO002347-001-01 | GDH001 | 铬钝化模板 | 4595 | 2024-08-05 | 2024-08-05 | 5 | 2024-08-05 22:21:18 | 2024-08-05 22:22:10 | 江苏东方九天新能源材料有限公司 |  | 孙槐兵 |  | 1 | 0.1 | 4350 | 710 | 1 | JG122407039721 |  | 1 |  | 是 | 是 | 1 | 1
一次脱脂 | JG1224080006 | JG1224080006 | 东方950脱脂2# | 合格 | 合格品 | 甲 | 韩成飞,周志平 | 13425 | 13400 | 0.9981 | 6080 | 0.4 | 710 | 脱脂（950-2） |  | 20100028 | 轧硬 | 0.4*710-SPCC | 30210015 | 光亮卷 | 0.1-SPCC |  | 10 | MO002268 | MO002268-007 | GLJ002 | 东方光亮卷前处理（0.4轧0.1mm) | 13425 | 2024-08-02 | 2024-08-16 | 3 | 2024-08-05 21:27:02 | 2024-08-05 21:58:56 | 江苏东方九天新能源材料有限公司 | 275577 | 周志平 |  |  | 0.4 | 6155 | 710 | 1 | JG1224080006 | 轧0.1，米数控制在24500-24600米；脱脂平均分包 |  |  | 否 | 否 | 11771 | 7
铬钝化 | JG122407042222 | JG12240704222 | 东方铬钝化950 | 合格 | 合格品 | 乙 | 李志祥 | 3337 | 3337 | 1 | 6300 | 0.1 | 710 | / |  | 30210015 | 光亮卷 | 0.1-SPCC | 30110014 | 铬钝化卷 | 0.1-SPCC |  | 10 | MO002347 | MO002347-007-02 | GDH001 | 铬钝化模板 | 6714 | 2024-08-05 | 2024-08-05 | 5 | 2024-08-05 20:02:00 | 2024-08-05 21:23:55 | 江苏东方九天新能源材料有限公司 |  | 李志祥 |  | 1 | 0.1 | 6300 | 710 | 1 | JG122407042222 |  | 1 |  | 是 | 是 | 121 | 7
铬钝化 | JG122407042221 | JG12240704222 | 东方铬钝化950 | 合格 | 合格品 | 乙 | 李志祥 | 3365 | 3365 | 1 | 6300 | 0.1 | 710 | / |  | 30210015 | 光亮卷 | 0.1-SPCC | 30110014 | 铬钝化卷 | 0.1-SPCC |  | 10 | MO002347 | MO002347-007-01 | GDH001 | 铬钝化模板 | 6714 | 2024-08-05 | 2024-08-05 | 5 | 2024-08-05 20:02:00 | 2024-08-05 21:23:55 | 江苏东方九天新能源材料有限公司 |  | 李志祥 |  | 1 | 0.1 | 6300 | 710 | 1 | JG122407042221 |  | 1 |  | 是 | 是 | 121 | 7
最终冷轧 | DL00240700411 | DL0024070041 | 东方650轧机 | 合格 | 让步接收 | 甲 | 关颜伟,徐炜 | 5905 | 5860 | 0.9924 | 5020 | 0.254 | 590 | 海金杜门：650轧机中间道次普光辊（Ra0.2-0.3μm)轧制，最后一道建议用Ra0.8-1.0μm毛化辊轧至0.254mm(0.6-0.45-0.35-0.29-0.25)厚度公差：0.253-0.258mm（注意公差范围）、板面粗糙度控制Ra0.4-0.6μm、转脱脂 | S色差条印(),A暗线印(),B白斑(),X细划伤(),H黄斑(尾部300米间断性黄斑),C挫伤() | 20100077 | 轧硬 | 0.6*590-SPCC | 20600002 | 镍钝化卷半成品 | 0.254-SPCC |  | 20 | MO001782 | MO001782-001-01 | HJDM002 | 东方镍钝化半成品前处理0.254（海金杜门：厚度公差：0.250-0.255mm、硬度：90-100HV,粗糙度：Ra0.5-0.7μm） | 11865 | 2024-07-19 | 2024-07-27 | 5 | 2024-08-05 19:59:43 | 2024-08-05 20:03:25 | 江苏东方九天新能源材料有限公司 | 248981 | 徐炜 |  |  | 0.6 | 2150 | 590 | 1 | DL00240700411 | 海金杜门：（0.254*590）厚度公差: 0.250-0.255mm，硬度:90-100HV.粗糙度: Ra0.5-0.7um |  | S色差条印(),A暗线印(),B白斑(),X细划伤(),H黄斑(尾部300米间断性黄斑),C挫伤() |  |  | 3121 | 1
铬钝化 | JG12240704192 | JG12240704192 | 东方铬钝化950 | 合格 | 合格品 | 乙 | 李志祥 | 10890 | 5421 | 0.4978 | 10070 | 0.1 | 710 | / |  | 30210015 | 光亮卷 | 0.1-SPCC | 30110014 | 铬钝化卷 | 0.1-SPCC |  | 10 | MO002309 | MO002309-002 | GDH001 | 铬钝化模板 | 10890 | 2024-08-03 | 2024-08-03 | 5 | 2024-08-05 19:06:51 | 2024-08-05 20:01:53 | 江苏东方九天新能源材料有限公司 | 277277 | 李志祥 |  |  | 0.1 | 0 | 710 | 1 | JG12240704192 |  | 1 | 线条印 乳化斑 色差 辊印 | 是 | 是 | 55 | 2
最终冷轧 | DL00240700372 | DL0024070037 | 东方650轧机 | 合格 | 5 | 甲 | 关颜伟 | 5805 | 5755 | 0.9914 | 4850 | 0.25 | 590 | 海金杜门：650轧机中间道次普光辊（Ra0.2-0.3μm)轧制，最后一道建议用Ra0.8-1.0μm毛化辊轧至0.254mm(0.6-0.45-0.35-0.29-0.25)厚度公差：0.253-0.258mm（注意公差范围）、板面粗糙度控制Ra0.4-0.6μm、转脱脂 | A暗线印(),S色差条印(),S水锈斑(),H横辊印(),B白斑() | 20100077 | 轧硬 | 0.6*590-SPCC | 20600002 | 镍钝化卷半成品 | 0.254-SPCC |  | 20 | MO001782 | MO001782-003-02 | HJDM002 | 东方镍钝化半成品前处理0.254（海金杜门：厚度公差：0.250-0.255mm、硬度：90-100HV,粗糙度：Ra0.5-0.7μm） | 11610 | 2024-07-19 | 2024-07-27 | 5 | 2024-08-05 19:17:02 | 2024-08-05 19:19:00 | 江苏东方九天新能源材料有限公司 | 248983 | 关颜伟 |  |  | 0.6 | 2100 | 590 | 1 | DL00240700372 | 海金杜门：（0.254*590）厚度公差: 0.250-0.255mm，硬度:90-100HV.粗糙度: Ra0.5-0.7um |  | A暗线印(),S色差条印(),S水锈斑(),H横辊印(),B白斑() |  |  | 3108 | 3
铬钝化 | JG122407039621 | JG122407039621 | 东方铬钝化950 | 合格 | 合格品 | 乙 | 李志祥 | 5400 | 5383 | 0.9969 | 10050 | 0.1 | 710 | / |  | 30210015 | 光亮卷 | 0.1-SPCC | 30110014 | 铬钝化卷 | 0.1-SPCC |  | 10 | MO002309 | MO002309-003 | GDH001 | 铬钝化模板 | 5400 | 2024-08-03 | 2024-08-03 | 5 | 2024-08-05 18:01:47 | 2024-08-05 19:06:27 | 江苏东方九天新能源材料有限公司 | 277278 | 李志祥 |  |  | 0.1 | 0 | 710 | 1 | JG122407039621 |  | 1 |  | 是 | 是 | 65 | 3
最终平整 | DL00240700152 | DL0024070015 | 东方850平整 | 合格 | 让步接收 | 甲 | 陈俊华,钱琨 | 5745 | 5730 | 0.9974 | 6170 | 0.203 | 590 | 海金杜门：850平整建议用1.0-1.2μm毛化辊平整、厚度公差：0.198-0.203mm、硬度90-100HV,抗拉＜355MPa,粗糙度Ra0.5-0.7μm（合格证上备注镍基带蓝色标签） | 两边氧化边，内60米处脱脂停机斑，内60米传2CM黑斑，轻微横辊印，下板面线条印重平后强光下能见 | 20100077 | 轧硬 | 0.6*590-SPCC | 20600001 | 镍钝化卷半成品 | 0.203-SPCC |  | 60 | MO001666 | MO001666-001-02 | HJDM003 | 东方镍钝化半成品前处理0.203（海金杜门：厚度公差：0.198-0.203mm、硬度：90-100HV,粗糙度：Ra0.5-0.7μm） | 11830 | 2024-07-16 | 2024-07-26 | 5 | 2024-08-05 17:46:59 | 2024-08-05 18:30:21 | 江苏东方九天新能源材料有限公司 | 244212 | 陈俊华 |  |  | 0.203 | 6150 | 590 | 1 | DL00240700152 | 海金杜门：（0.203*590）厚度公差: 0.198-0.203mm、硬度: 90-100HV,粗粕度: Ra0.5-0.7um | 1 | Y氧化边(两边),T停机斑(内60米处脱脂停机斑),H黑斑(内60米传2CM),H横辊印(轻微),X线条印(下板面，重，平后强光下能见) | 是 | 是 | 24166 | 1
最终冷轧 | DL00240700371 | DL0024070037 | 东方650轧机 | 合格 | 让步接收 | 甲 | 关颜伟,徐炜 | 5795 | 5745 | 0.9914 | 4900 | 0.254 | 590 | 海金杜门：650轧机中间道次普光辊（Ra0.2-0.3μm)轧制，最后一道建议用Ra0.8-1.0μm毛化辊轧至0.254mm(0.6-0.45-0.35-0.29-0.25)厚度公差：0.253-0.258mm（注意公差范围）、板面粗糙度控制Ra0.4-0.6μm、转脱脂 | S色差条印(),B白斑(),C挫伤(),A暗线印(),X细划伤() | 20100077 | 轧硬 | 0.6*590-SPCC | 20600002 | 镍钝化卷半成品 | 0.254-SPCC |  | 20 | MO001782 | MO001782-003-01 | HJDM002 | 东方镍钝化半成品前处理0.254（海金杜门：厚度公差：0.250-0.255mm、硬度：90-100HV,粗糙度：Ra0.5-0.7μm） | 11610 | 2024-07-19 | 2024-07-27 | 5 | 2024-08-05 18:28:47 | 2024-08-05 18:29:50 | 江苏东方九天新能源材料有限公司 | 248983 | 徐炜 |  |  | 0.6 | 2100 | 590 | 1 | DL00240700371 | 海金杜门：（0.254*590）厚度公差: 0.250-0.255mm，硬度:90-100HV.粗糙度: Ra0.5-0.7um |  | S色差条印(),B白斑(),C挫伤(),A暗线印(),X细划伤() |  |  | 3108 | 3
最终冷轧 | DL00240700281 | DL0024070028 | 东方650轧机 | 合格 | 让步接收 | 甲 | 徐炜 | 6170 | 6120 | 0.9919 | 2200 | 0.57 | 610 | 昆山宝必达：650轧机建议用Ra0.8-1.0μm毛化辊轧至0.57mm（0.6-0.57）厚度公差：0.578-0.583mm，板面粗糙度控制Ra0.4-0.6μm、转脱脂 | A暗线印(),S色差条印(),H横辊印(),C挫伤() | 20100082 | 轧硬 | 0.6*610-SPCC | 31010081 | 小品种钢卷 | 0.57-SPCC |  | 20 | MO002155 | MO002155-002-01 | XPZG001 | 小品种钢前处理模板 | 12330 | 2024-07-29 | 2024-08-13 | 5 | 2024-08-05 18:05:14 | 2024-08-05 18:06:53 | 江苏东方九天新能源材料有限公司 | 266728 | 关颜伟 |  |  | 0.6 | 2150 | 610 | 1 | DL00240700281 | 昆山宝必达：(0.57*610) 厚度±0.01mm，HV85-105,粗糙度0.5-0.8μM，卷重2-3吨 |  | A暗线印(),S色差条印(),H横辊印(),C挫伤() |  |  | 1505 | 2
最终冷轧 | DL00240700272 | DL0024070027 | 东方650轧机 | 其他入库 | 半成品退库 | 甲 | 关颜伟 | 6160 | 6110 | 0.9919 | 2200 | 0.57 | 610 | 昆山宝必达：650轧机建议用Ra0.8-1.0μm毛化辊轧至0.57mm（0.6-0.57）厚度公差：0.578-0.583mm，板面粗糙度控制Ra0.4-0.6μm、转脱脂 | X细划伤(),A暗线印(),S色差条印(),Z振纹(),S水锈斑(),H横辊印(),B白斑() | 20100082 | 轧硬 | 0.6*610-SPCC | 20200093 | 小品种钢半成品 | 0.57-SPCC |  | 20 | MO002155 | MO002155-001-02 | XPZG001 | 小品种钢前处理模板 | 12320 | 2024-07-29 | 2024-08-13 | 5 | 2024-08-05 16:25:56 | 2024-08-05 18:04:43 | 江苏东方九天新能源材料有限公司 | 266727 | 关颜伟 |  |  | 0.6 | 2150 | 610 | 1 | DL00240700272 | 昆山宝必达：(0.57*610) 厚度±0.01mm，HV85-105,粗糙度0.5-0.8μM，卷重2-3吨 | 1 | X细划伤(),A暗线印(),S色差条印(),Z振纹(),S水锈斑(),H横辊印(),B白斑() | 是 | 是 | 1099 | 1
铬钝化 | JG12240601472 | JG12240601472 | 东方铬钝化950 | 合格 | 让步接收 | 乙 | 李志祥 | 6495 | 6443 | 0.992 | 12040 | 0.1 | 710 | / | 11536米操侧413mm孔洞 （3.17mm2 ），11538米操413mm孔洞（4.24mm2） | 30210015 | 光亮卷 | 0.1-SPCC | 30110014 | 铬钝化卷 | 0.1-SPCC |  | 10 | MO002347 | MO002347-005 | GDH001 | 铬钝化模板 | 6495 | 2024-08-05 | 2024-08-05 | 5 | 2024-08-05 16:49:57 | 2024-08-05 18:01:37 | 江苏东方九天新能源材料有限公司 | 280383 | 李志祥 |  |  | 0.1 | 12320 | 710 | 1 | JG12240601472 |  | 1 | 11536米孔洞大小3.71操413 11538米孔洞大小4.24操413 乳化斑 色差 | 是 | 是 | 72 | 5
最终平整 | DL00240700181 | DL0024070018 | 东方850平整 | 返工 | 返工 | 甲 | 陈俊华,钱琨 | 5750 | 5730 | 0.9965 | 6250 | 0.203 | 590 | 海金杜门：850平整建议用1.0-1.2μm毛化辊平整、厚度公差：0.198-0.203mm、硬度90-100HV,抗拉＜355MPa,粗糙度Ra0.5-0.7μm（合格证上备注镍基带蓝色标签） | 5330-5340米挫伤重，下板面线条印重平后强光下能见，上板面平后淡，两边氧化边 | 20100077 | 轧硬 | 0.6*590-SPCC | 20600001 | 镍钝化卷半成品 | 0.203-SPCC |  | 60 | MO001691 | MO001691-001-01 | HJDM003 | 东方镍钝化半成品前处理0.203（海金杜门：厚度公差：0.198-0.203mm、硬度：90-100HV,粗糙度：Ra0.5-0.7μm） | 11915 | 2024-07-17 | 2024-07-27 | 3 | 2024-08-05 17:02:48 | 2024-08-05 17:46:43 | 江苏东方九天新能源材料有限公司 | 245187 | 陈俊华 |  |  | 0.203 | 6150 | 590 | 1 | DL00240700181 | 海金杜门:(0.203*590)厚度公差: 0.198-0.203mm、硬度: 90-100HV,粗粕度: Ra0.5-0.7um | 0 | C挫伤(5330-5340米，重),X线条印(下板面，重，平后强光下能见，上板面，平后淡),Y氧化边(两边) |  |  | 5891 | 1
最终脱脂 | DL00240700451 | DL0024070045 | 东方950脱脂1# | 合格 | 合格品 | 甲 | 关莫平,王建军 | 5900 | 5800 | 0.9831 | 4950 | 0.254 | 590 | 海金杜门：脱脂(单位张力6.9）、转退火 |  | 20100077 | 轧硬 | 0.6*590-SPCC | 20600002 | 镍钝化卷半成品 | 0.254-SPCC |  | 30 | MO001782 | MO001782-002-01 | HJDM002 | 东方镍钝化半成品前处理0.254（海金杜门：厚度公差：0.250-0.255mm、硬度：90-100HV,粗糙度：Ra0.5-0.7μm） | 11910 | 2024-07-19 | 2024-07-27 | 5 | 2024-08-05 17:44:08 | 2024-08-05 17:45:56 | 江苏东方九天新能源材料有限公司 | 248982 | 王建军 |  |  | 0.254 | 5000 | 590 | 1 | DL00240700451 | 海金杜门：（0.254*590）厚度公差: 0.250-0.255mm，硬度:90-100HV.粗糙度: Ra0.5-0.7um |  |  |  |  | 3104 | 2
切边 | JG12240703762 | JG1224070376 | 东方分剪6# | 合格 | 合格品 | 甲 | 樊小兵 | 3200 | 2760 | 0.8625 | 4700 | 0.125 | 610 | / |  | 20100028 | 轧硬 | 0.4*710-SPCC | 30210015 | 光亮卷 | 0.1-SPCC |  | 40 | MO001989 | MO001989-008-02 | GLJ002 | 东方光亮卷前处理（0.4轧0.1mm) | 13710 | 2024-07-24 | 2024-08-08 | 3 | 2024-08-05 17:13:05 | 2024-08-05 17:19:21 | 江苏东方九天新能源材料有限公司 | 256314 | 樊小兵 |  |  | 0.1 | 4900 | 710 | 1 | JG12240703762 | 轧0.1，米数控制在24900-25000米，脱脂平均分包 |  |  |  |  | 5010 | 8
切边 | JG12240703442 | JG1224070344 | 东方分剪6# | 合格 | 合格品 | 甲 | 樊小兵 | 2500 | 1730 | 0.692 | 4000 | 0.11 | 533 | / |  | 20100142 | 轧硬 | 0.4*760-SPCC | 30210015 | 光亮卷 | 0.1-SPCC |  | 40 | MO001673 | MO001673-002-02 | GLJ002 | 东方光亮卷前处理（0.4轧0.1mm) | 13080 | 2024-07-16 | 2024-07-31 | 5 | 2024-08-05 17:10:42 | 2024-08-05 17:12:48 | 江苏东方九天新能源材料有限公司 | 244662 | 樊小兵 |  |  | 0.11 | 5000 | 760 | 1 | JG12240703442 | 轧0.1，米数控制在22500-22600米，脱脂分一包9200米 | 0 |  |  |  | 3034 | 2
切边 | JG12240703233 | JG12240703233 | 东方分剪6# | 合格 | 合格品 | 甲 | 樊小兵 | 1950 | 1760 | 0.9026 | 2150 | 0.155 | 680 | / |  | 20500012 | 光亮卷半成品 | 0.155-SPCC | 30210015 | 光亮卷 | 0.1-SPCC |  | 10 | MO002332 | MO002332-001 | GLJ002 | 东方光亮卷前处理（0.4轧0.1mm) | 1950 | 2024-08-04 | 2024-08-04 | 3 | 2024-08-05 17:07:35 | 2024-08-05 17:09:38 | 江苏东方九天新能源材料有限公司 | 278804 | 樊小兵 |  |  | 0.155 | 2150 | 760 | 1 | JG12240703233 | 改轧0.1 |  |  | 否 | 否 |  | 1
最终冷轧 | JG1224070326 | JG1224070326 | 东方850轧机 | 合格 | 合格品 | 甲 | 吴宏林 | 13550 | 13530 | 0.9985 | 23315 | 0.1 | 760 | 850轧机普光辊(Ra0.4-0.6μm)轧制0.1mm(0.4-0.25-0.15-0.115-0.1) |  | 20100142 | 轧硬 | 0.4*760-SPCC | 30210015 | 光亮卷 | 0.1-SPCC |  | 30 | MO001991 | MO001991-014 | GLJ002 | 东方光亮卷前处理（0.4轧0.1mm) | 13560 | 2024-07-24 | 2024-08-15 | 5 | 2024-08-05 17:04:38 | 2024-08-05 17:05:05 | 江苏东方九天新能源材料有限公司 | 256393 | 吴宏林 |  |  | 0.4 | 5800 | 760 | 1 | JG1224070326 | 轧0.1，米数控制在22800-22900米，脱脂分一包9200米。 |  |  | 否 | 否 | 4593 | 14
最终平整 | DL00240700151 | DL0024070015 | 东方850平整 | 合格 | 让步接收 | 甲 | 陈俊华,钱琨 | 5800 | 5730 | 0.9879 | 6150 | 0.203 | 590 | 海金杜门：850平整建议用1.0-1.2μm毛化辊平整、厚度公差：0.198-0.203mm、硬度90-100HV,抗拉＜355MPa,粗糙度Ra0.5-0.7μm（合格证上备注镍基带蓝色标签） | 3679.2-3696.6米传7.3mm4个孔洞（0.87,0.36,1.59,1.73mm2）孔洞处分包，下板面线条印平后淡 | 20100077 | 轧硬 | 0.6*590-SPCC | 20600001 | 镍钝化卷半成品 | 0.203-SPCC |  | 60 | MO001666 | MO001666-001-01 | HJDM003 | 东方镍钝化半成品前处理0.203（海金杜门：厚度公差：0.198-0.203mm、硬度：90-100HV,粗糙度：Ra0.5-0.7μm） | 11830 | 2024-07-16 | 2024-07-26 | 5 | 2024-08-05 16:17:25 | 2024-08-05 17:02:04 | 江苏东方九天新能源材料有限公司 | 244212 | 陈俊华 |  |  | 0.203 | 6100 | 590 | 1 | DL00240700151 | 海金杜门：（0.203*590）厚度公差: 0.198-0.203mm、硬度: 90-100HV,粗粕度: Ra0.5-0.7um | 1 | K孔洞(3679.2-3696.6米传7.3MM0.87,0.36,1.59,1.73MM2【4个】),X线条印(下板面，平后淡) | 是 | 是 | 24166 | 1
最终脱脂 | JG12240703162 | JG1224070316 | 东方950脱脂1# | 合格 | 合格品 | 甲 | 关莫平,王建军 | 5815 | 5815 | 1 | 10100 | 0.1 | 760 | 脱脂（950-1） |  | 20100142 | 轧硬 | 0.4*760-SPCC | 30210015 | 光亮卷 | 0.1-SPCC |  | 40 | MO001991 | MO001991-020-02 | GLJ002 | 东方光亮卷前处理（0.4轧0.1mm) | 13500 | 2024-07-24 | 2024-08-15 | 5 | 2024-08-05 15:47:22 | 2024-08-05 16:48:03 | 江苏东方九天新能源材料有限公司 |  | 王建军 |  | 1 | 0.1 | 10100 | 760 | 1 | JG12240703162 | 轧0.1，米数控制在22800-22900米，脱脂分一包9200米。 |  |  |  |  | 5350 | 20
最终脱脂 | JG12240703161 | JG1224070316 | 东方950脱脂1# | 合格 | 合格品 | 甲 | 关莫平,王建军 | 7575 | 7575 | 1 | 13100 | 0.1 | 760 | 脱脂（950-1） |  | 20100142 | 轧硬 | 0.4*760-SPCC | 30210015 | 光亮卷 | 0.1-SPCC |  | 40 | MO001991 | MO001991-020-01 | GLJ002 | 东方光亮卷前处理（0.4轧0.1mm) | 13500 | 2024-07-24 | 2024-08-15 | 5 | 2024-08-05 15:47:22 | 2024-08-05 16:48:02 | 江苏东方九天新能源材料有限公司 |  | 王建军 |  | 1 | 0.1 | 13100 | 760 | 1 | JG12240703161 | 轧0.1，米数控制在22800-22900米，脱脂分一包9200米。 |  |  |  |  | 5350 | 20
铬钝化 | JG122407039522 | JG12240703952 | 东方铬钝化950 | 合格 | 合格品 | 乙 | 李志祥 | 3265 | 3265 | 1 | 6120 | 0.1 | 710 | / | 色差 条印 乳化斑 6055-6060米2个孔洞大小0.35-0.44操210 | 30210015 | 光亮卷 | 0.1-SPCC | 30110014 | 铬钝化卷 | 0.1-SPCC |  | 10 | MO002347 | MO002347-002-02 | GDH001 | 铬钝化模板 | 6630 | 2024-08-05 | 2024-08-05 | 5 | 2024-08-05 15:33:49 | 2024-08-05 16:47:38 | 江苏东方九天新能源材料有限公司 |  | 李志祥 |  | 1 | 0.1 | 6120 | 710 | 1 | JG122407039522 |  | 1 | 色差 条印 乳化斑 6055-6060米2个孔洞大小0.35-0.44操210 | 是 | 是 | 111 | 2
铬钝化 | JG122407039521 | JG12240703952 | 东方铬钝化950 | 合格 | 合格品 | 乙 | 李志祥 | 3347 | 3347 | 1 | 6250 | 0.1 | 710 | / |  | 30210015 | 光亮卷 | 0.1-SPCC | 30110014 | 铬钝化卷 | 0.1-SPCC |  | 10 | MO002347 | MO002347-002-01 | GDH001 | 铬钝化模板 | 6630 | 2024-08-05 | 2024-08-05 | 5 | 2024-08-05 15:33:49 | 2024-08-05 16:47:38 | 江苏东方九天新能源材料有限公司 |  | 李志祥 |  | 1 | 0.1 | 6250 | 710 | 1 | JG122407039521 |  | 1 | 色差 条印 乳化斑 | 是 | 是 | 111 | 2
最终平整 | DL00240700341 | DL0024070034 | 东方850平整 | 合格 | 让步接收 | 甲 | 陈俊华,钱琨 | 6010 | 6000 | 0.9983 | 11100 | 0.12 | 610 | 昆山泰德通：850平整建议用1.0-1.2μm毛化辊，厚度公差：0.115-0.125mm，HV90-110，粗糙度0.5-0.7μm，转镀镍线,（合格证上备注镍基带蓝色标签） | 两边氧化边，上下板面线条印平后淡，10000米处板面中间轻微折皱 |  |  |  | 20600023 | 镍钝化卷半成品 | 0.12-SPCC |  | 60 | MO001674 | MO001674-002-01 | XPZG001 | 小品种钢前处理模板 | 12240 | 2024-07-16 | 2024-07-16 | 3 | 2024-08-05 15:05:25 | 2024-08-05 16:17:05 | 江苏东方九天新能源材料有限公司 | 244678 | 陈俊华 |  |  | 0.12 | 11000 | 610 | 1 | DL00240700341 | 昆山泰德通：（0.12*610）厚度±0.005，HV90-110,粗糙度0.5-0.7 | 1 | Y氧化边(两边),X线条印(上下板面，平后淡),Z折皱(10000米处，板面中间，轻微) | 是 | 是 | 14908 | 2
最终平整 | JG12240704022 | JG1224070402 | 东方750平整 | 返工 | 返工 | 甲 | 丁振,龚政 | 1575 | 1560 | 0.9905 | 2950 | 0.1 | 710 | 平整 | 2460-2500米操边15CM内松花印叠带,短带 | 20100028 | 轧硬 | 0.4*710-SPCC | 30210015 | 光亮卷 | 0.1-SPCC |  | 60 | MO001831 | MO001831-015-02 | GLJ002 | 东方光亮卷前处理（0.4轧0.1mm) | 13715 | 2024-07-19 | 2024-07-19 | 3 | 2024-08-05 16:12:05 | 2024-08-05 16:13:01 | 江苏东方九天新能源材料有限公司 | 250538 | 丁振 |  |  | 0.1 | 3000 | 710 | 1 | JG12240704022 | 轧0.1；米数控制在25100-25200，脱脂平均分包 | 1 | S松花印(2460-2500米操边15CM内松花印叠带) |  |  | 15581 | 15
最终冷轧 | DL00240700271 | DL0024070027 | 东方650轧机 | 合格 | 让步接收 | 甲 | 关颜伟,徐炜 | 6150 | 6100 | 0.9919 | 2200 | 0.6 | 610 | 昆山宝必达：650轧机建议用Ra0.8-1.0μm毛化辊轧至0.57mm（0.6-0.57）厚度公差：0.578-0.583mm，板面粗糙度控制Ra0.4-0.6μm、转脱脂 | 色差条印，白斑，挫伤，细划伤，轻辊印。 | 20100082 | 轧硬 | 0.6*610-SPCC | 31010081 | 小品种钢卷 | 0.57-SPCC |  | 20 | MO002155 | MO002155-001-01 | XPZG001 | 小品种钢前处理模板 | 12320 | 2024-07-29 | 2024-08-13 | 5 | 2024-08-05 16:07:43 | 2024-08-05 16:09:02 | 江苏东方九天新能源材料有限公司 | 266727 | 关颜伟 |  |  | 0.6 | 2150 | 610 | 1 | DL00240700271 | 昆山宝必达：(0.57*610) 厚度±0.01mm，HV85-105,粗糙度0.5-0.8μM，卷重2-3吨 |  | 色差条印，白斑，挫伤，细划伤，轻辊印。 |  |  | 1099 | 1
最终冷轧 | DL00240700282 | DL0024070028 | 东方650轧机 | 合格 | 让步接收 | 甲 | 关颜伟,徐炜 | 6140 | 6100 | 0.9935 | 2200 | 0.57 | 610 | 昆山宝必达：650轧机建议用Ra0.8-1.0μm毛化辊轧至0.57mm（0.6-0.57）厚度公差：0.578-0.583mm，板面粗糙度控制Ra0.4-0.6μm、转脱脂 | S色差条印(),B白斑(),C挫伤(),G辊印(),X细划伤()头部20米脱皮 | 20100082 | 轧硬 | 0.6*610-SPCC | 31010081 | 小品种钢卷 | 0.57-SPCC |  | 20 | MO002155 | MO002155-002-02 | XPZG001 | 小品种钢前处理模板 | 12330 | 2024-07-29 | 2024-08-13 | 5 | 2024-08-05 16:05:03 | 2024-08-05 16:07:22 | 江苏东方九天新能源材料有限公司 | 266728 | 徐炜 |  |  | 0.6 | 2150 | 610 | 1 | DL00240700282 | 昆山宝必达：(0.57*610) 厚度±0.01mm，HV85-105,粗糙度0.5-0.8μM，卷重2-3吨 |  | S色差条印(),B白斑(),C挫伤(),G辊印(),X细划伤()头部20米脱皮 |  |  | 1505 | 2
最终冷轧 | DL00240700401 | DL0024070040 | 东方650轧机 | 其他入库 | 半成品退库 | 甲 | 徐炜,关颜伟 | 6235 | 6190 | 0.9928 | 2300 | 0.54 | 630 | 昆山宝必达：650轧机建议用Ra0.8-1.0um毛化辊轧制0.54mm（0.6-0.54）厚度公差：0.548-0.553mm、板面粗糙度控制Ra0.4-0.6μm、转脱脂 | X细划伤(),B白斑(),C挫伤()同板差大13μm | 20100086 | 轧硬 | 0.6*630-SPCC | 20200092 | 小品种钢半成品 | 0.54-SPCC |  | 20 | MO002001 | MO002001-001-01 | XPZG001 | 小品种钢前处理模板 | 12600 | 2024-07-24 | 2024-08-08 | 5 | 2024-08-05 16:00:11 | 2024-08-05 16:04:38 | 江苏东方九天新能源材料有限公司 | 256459 | 徐炜 |  |  | 0.6 | 2130 | 630 | 1 | DL00240700401 | 昆山宝必达：（0.54*630）厚度±0.01mm，HV85-105,粗糙度0.5-0.8μM，卷重2-3吨 | 1 | X细划伤(),B白斑(),C挫伤()同板差大13μm | 是 | 是 | 1033 | 1
最终冷轧 | DL00240700402 | DL0024070040 | 东方650轧机 | 合格 | 让步接收 | 甲 | 关颜伟,徐炜 | 6350 | 6190 | 0.9748 | 2350 | 0.54 | 630 | 昆山宝必达：650轧机建议用Ra0.8-1.0um毛化辊轧制0.54mm（0.6-0.54）厚度公差：0.548-0.553mm、板面粗糙度控制Ra0.4-0.6μm、转脱脂 | S色差条印(),B白斑(),C挫伤(),X细划伤() | 20100086 | 轧硬 | 0.6*630-SPCC | 31010056 | 小品种钢卷 | 0.54-SPCC |  | 20 | MO002001 | MO002001-001-02 | XPZG001 | 小品种钢前处理模板 | 12600 | 2024-07-24 | 2024-08-08 | 5 | 2024-08-05 15:57:57 | 2024-08-05 15:59:58 | 江苏东方九天新能源材料有限公司 | 256459 | 关颜伟 |  |  | 0.6 | 2150 | 630 | 1 | DL00240700402 | 昆山宝必达：（0.54*630）厚度±0.01mm，HV85-105,粗糙度0.5-0.8μM，卷重2-3吨 |  | S色差条印(),B白斑(),C挫伤(),X细划伤() |  |  | 1033 | 1
最终平整 | JG12240703841 | JG1224070384 | 东方750平整 | 合格 | 让步接收 | 甲 | 丁振,龚政 | 2770 | 2765 | 0.9982 | 5210 | 0.1 | 710 | 平整 | 3150米传边38cm孔洞（0.18mm2) | 20100028 | 轧硬 | 0.4*710-SPCC | 30210015 | 光亮卷 | 0.1-SPCC |  | 60 | MO001832 | MO001832-007-01 | GLJ002 | 东方光亮卷前处理（0.4轧0.1mm) | 13585 | 2024-07-19 | 2024-07-19 | 3 | 2024-08-05 15:39:25 | 2024-08-05 15:40:14 | 江苏东方九天新能源材料有限公司 | 250542 | 丁振 |  |  | 0.1 | 5140 | 710 | 1 | JG12240703841 | 轧0.1；米数控制在24800-24900米，脱脂平均分包 | 1 | K孔洞(3150米传边38CM孔洞0.18) | 是 | 是 | 5301 | 7
最终退火 | JG12240703281 | JG1224070328 | 东方20# | 合格 |  | 乙 | 陈国,李楷文,袁亚东,张天圣 | 7865 | 7865 | 1 | 13660 | 0.1 | 760 | 退火（590℃） |  | 20100142 | 轧硬 | 0.4*760-SPCC | 30210015 | 光亮卷 | 0.1-SPCC |  | 50 | MO001991 | MO001991-013-01 | GLJ002 | 东方光亮卷前处理（0.4轧0.1mm) | 13575 | 2024-07-24 | 2024-08-15 | 5 | 2024-08-03 14:29:38 | 2024-08-05 15:39:29 | 江苏东方九天新能源材料有限公司 | 256392 | 刘忠于 | 刘忠于 |  | 0.1 | 13660 | 760 | 1 | JG12240703281 | 轧0.1，米数控制在22800-22900米，脱脂分一包9200米。 |  |  |  |  | 4541 | 13
最终退火 | DL00240700392 | DL0024070039 | 东方20# | 合格 |  | 乙 | 陈国,李楷文,袁亚东,张天圣 | 5720 | 5720 | 1 | 6150 | 0.203 | 590 | 海金杜门：退火(590℃)、转850平整 |  | 20100077 | 轧硬 | 0.6*590-SPCC | 20600001 | 镍钝化卷半成品 | 0.203-SPCC |  | 50 | MO001783 | MO001783-001-02 | HJDM003 | 东方镍钝化半成品前处理0.203（海金杜门：厚度公差：0.198-0.203mm、硬度：90-100HV,粗糙度：Ra0.5-0.7μm） | 11795 | 2024-07-19 | 2024-07-27 | 3 | 2024-08-03 14:29:38 | 2024-08-05 15:39:29 | 江苏东方九天新能源材料有限公司 | 248985 | 刘忠于 | 刘忠于 |  | 0.203 | 6150 | 590 | 1 | DL00240700392 | 海金杜门：（0.203*590）厚度公差: 0.198-0.203mm、硬度: 90-100HV,粗粕度: Ra0.5-0.7um |  |  |  |  | 13532 | 1
最终退火 | DL00240700342 | DL0024070034 | 东方20# | 合格 |  | 乙 | 陈国,李楷文,袁亚东,张天圣 | 5845 | 5845 | 1 | 10700 | 0.12 | 610 | 昆山泰德通：退火(590℃)、转850平整 |  | 20100082 | 轧硬 | 0.6*610-SPCC | 20600023 | 镍钝化卷半成品 | 0.12-SPCC |  | 50 | MO001674 | MO001674-002-02 | XPZG001 | 小品种钢前处理模板 | 12240 | 2024-07-16 | 2024-07-16 | 3 | 2024-08-03 14:29:38 | 2024-08-05 15:39:29 | 江苏东方九天新能源材料有限公司 | 244678 | 刘忠于 | 刘忠于 |  | 0.12 | 10700 | 610 | 1 | DL00240700342 | 昆山泰德通：（0.12*610）厚度±0.005，HV90-110,粗糙度0.5-0.7 |  |  |  |  | 14908 | 2
最终退火 | DL00240700332 | DL0024070033 | 东方20# | 合格 |  | 乙 | 陈国,李楷文,袁亚东,张天圣 | 5915 | 5915 | 1 | 10650 | 0.12 | 610 | 昆山泰德通：退火(590℃)、转850平整 |  | 20100082 | 轧硬 | 0.6*610-SPCC | 20600023 | 镍钝化卷半成品 | 0.12-SPCC |  | 50 | MO001674 | MO001674-001-02 | XPZG001 | 小品种钢前处理模板 | 12230 | 2024-07-16 | 2024-07-16 | 3 | 2024-08-03 14:29:38 | 2024-08-05 15:39:29 | 江苏东方九天新能源材料有限公司 | 244677 | 刘忠于 | 刘忠于 |  | 0.12 | 10650 | 610 | 1 | DL00240700332 | 昆山泰德通：（0.12*610）厚度±0.005，HV90-110,粗糙度0.5-0.7 |  |  |  |  | 14811 | 1
铬钝化 | JG122407032222 | JG12240703222 | 东方铬钝化950 | 合格 | 合格品 | 乙 | 李志祥 | 3713 | 3713 | 1 | 6570 | 0.1 | 760 | / |  | 30210015 | 光亮卷 | 0.1-SPCC | 30110014 | 铬钝化卷 | 0.1-SPCC |  | 10 | MO002347 | MO002347-017-02 | GDH001 | 铬钝化模板 | 7490 | 2024-08-05 | 2024-08-05 | 5 | 2024-08-05 15:32:52 | 2024-08-05 15:33:37 | 江苏东方九天新能源材料有限公司 |  | 李志祥 |  | 1 | 0.1 | 6570 | 760 | 1 | JG122407032222 |  | 1 | 乳化斑 色差 | 是 | 是 | 1 | 17
铬钝化 | JG122407032221 | JG12240703222 | 东方铬钝化950 | 合格 | 合格品 | 乙 | 李志祥 | 3747 | 3747 | 1 | 6600 | 0.1 | 760 | / |  | 30210015 | 光亮卷 | 0.1-SPCC | 30110014 | 铬钝化卷 | 0.1-SPCC |  | 10 | MO002347 | MO002347-017-01 | GDH001 | 铬钝化模板 | 7490 | 2024-08-05 | 2024-08-05 | 5 | 2024-08-05 15:32:52 | 2024-08-05 15:33:37 | 江苏东方九天新能源材料有限公司 |  | 李志祥 |  | 1 | 0.1 | 6600 | 760 | 1 | JG122407032221 |  | 1 | 乳化斑 色差 | 是 | 是 | 1 | 17
最终平整 | DL00240700331 | DL0024070033 | 东方850平整 | 合格 | 让步接收 | 甲 | 陈俊华,钱琨 | 5970 | 5960 | 0.9983 | 10830 | 0.12 | 610 | 昆山泰德通：850平整建议用1.0-1.2μm毛化辊，厚度公差：0.115-0.125mm，HV90-110，粗糙度0.5-0.7μm，转镀镍线,（合格证上备注镍基带蓝色标签） | N粘钢折印(尾30米操10CM),X线条印(上下板面，平后淡) | 20100082 | 轧硬 | 0.6*610-SPCC | 20600023 | 镍钝化卷半成品 | 0.12-SPCC |  | 60 | MO001674 | MO001674-001-01 | XPZG001 | 小品种钢前处理模板 | 12230 | 2024-07-16 | 2024-07-16 | 3 | 2024-08-05 15:03:45 | 2024-08-05 15:04:56 | 江苏东方九天新能源材料有限公司 | 244677 | 陈俊华 |  |  | 0.12 | 10750 | 610 | 1 | DL00240700331 | 昆山泰德通：（0.12*610）厚度±0.005，HV90-110,粗糙度0.5-0.7 | 1 | N粘钢折印(尾30米操10CM),X线条印(上下板面，平后淡) | 是 | 是 | 14811 | 1
最终脱脂 | DL12240700791 | DL1224070079 | 东方950脱脂1# | 合格 | 合格品 | 甲 | 关莫平,王建军 | 5700 | 5560 | 0.9754 | 1530 | 0.75 | 610 | 泰兴双永：脱脂（单位张力3.5）、转退火 |  | 20100130 | 轧硬 | 1.2*610-SPCC | 31010072 | 小品种钢卷 | 0.75-SPCC |  | 30 | MO002039 | MO002039-001-01 | XPZG001 | 小品种钢前处理模板 | 12045 | 2024-07-25 | 2024-08-06 | 5 | 2024-08-05 15:00:14 | 2024-08-05 15:00:56 | 江苏东方九天新能源材料有限公司 | 258890 | 王建军 |  |  | 0.75 | 1550 | 610 | 1 | DL12240700791 | 泰兴双永：（0.75*610）厚度+0.01/-0.02mm，HV90-110，粗糙度0.7-0.9μM,卷重2-3.5吨 |  |  |  |  | 1549 | 1
最终脱脂 | DL12240700792 | DL1224070079 | 东方950脱脂1# | 合格 | 合格品 | 甲 | 关莫平,王建军 | 6200 | 5965 | 0.9621 | 1630 | 0.75 | 610 | 泰兴双永：脱脂（单位张力3.5）、转退火 |  | 20100130 | 轧硬 | 1.2*610-SPCC | 31010072 | 小品种钢卷 | 0.75-SPCC |  | 30 | MO002039 | MO002039-001-02 | XPZG001 | 小品种钢前处理模板 | 12045 | 2024-07-25 | 2024-08-06 | 5 | 2024-08-05 14:00:04 | 2024-08-05 14:30:54 | 江苏东方九天新能源材料有限公司 | 258890 | 王建军 |  |  | 0.75 | 1650 | 610 | 1 | DL12240700792 | 泰兴双永：（0.75*610）厚度+0.01/-0.02mm，HV90-110，粗糙度0.7-0.9μM,卷重2-3.5吨 |  |  |  |  | 1549 | 1
铬钝化 | JG122407033512 | JG12240703351 | 东方铬钝化950 | 合格 | 合格品 | 乙 | 李志祥 | 4382 | 4382 | 1 | 7600 | 0.1 | 760 | / | 辊印 乳化斑色差 1571米2个孔洞大小0.27-0.18操193 | 30210015 | 光亮卷 | 0.1-SPCC | 30110014 | 铬钝化卷 | 0.1-SPCC |  | 10 | MO002347 | MO002347-018-02 | GDH001 | 铬钝化模板 | 7230 | 2024-08-05 | 2024-08-05 | 5 | 2024-08-05 13:45:28 | 2024-08-05 14:10:20 | 江苏东方九天新能源材料有限公司 |  | 李志祥 |  | 1 | 0.1 | 7600 | 760 | 1 | JG122407033512 |  | 1 | 辊印 乳化斑色差 1571米2个孔洞大小0.27-0.18操193 | 是 | 是 | 37 | 18
铬钝化 | JG122407033511 | JG12240703351 | 东方铬钝化950 | 合格 | 合格品 | 乙 | 李志祥 | 2829 | 2829 | 1 | 4900 | 0.1 | 760 | / |  | 30210015 | 光亮卷 | 0.1-SPCC | 30110014 | 铬钝化卷 | 0.1-SPCC |  | 10 | MO002347 | MO002347-018-01 | GDH001 | 铬钝化模板 | 7230 | 2024-08-05 | 2024-08-05 | 5 | 2024-08-05 13:45:28 | 2024-08-05 14:10:20 | 江苏东方九天新能源材料有限公司 |  | 李志祥 |  | 1 | 0.1 | 4900 | 760 | 1 | JG122407033511 |  | 1 | 1270米孔洞大小0.62操10 辊印 色差 乳化斑 | 是 | 是 | 37 | 18
铬钝化 | JG12240705272 | JG1224070527 | 东方铬钝化750 | 合格 | 合格品 | 甲 | 孙锋 | 2157 | 2157 | 1 | 3170 | 0.15 | 610 | 镀铬量80-100 |  | 30210011 | 光亮卷 | 0.15-SPCC | 30110011 | 铬钝化卷 | 0.15-SPCC |  | 10 | MO002308 | MO002308-007-02 | GDH001 | 铬钝化模板 | 6940 | 2024-08-03 | 2024-08-03 | 5 | 2024-08-05 08:16:53 | 2024-08-05 14:07:14 | 江苏东方九天新能源材料有限公司 |  | 倪兵 |  | 1 | 0.15 | 3170 | 610 | 1 | JG12240705272 |  | 1 |  | 是 | 是 | 526 | 7
铬钝化 | JG12240705271 | JG1224070527 | 东方铬钝化750 | 合格 | 合格品 | 甲 | 孙锋 | 4761 | 4761 | 1 | 7000 | 0.15 | 610 | 镀铬量80-100 |  | 30210011 | 光亮卷 | 0.15-SPCC | 30110011 | 铬钝化卷 | 0.15-SPCC |  | 10 | MO002308 | MO002308-007-01 | GDH001 | 铬钝化模板 | 6940 | 2024-08-03 | 2024-08-03 | 5 | 2024-08-05 08:16:53 | 2024-08-05 14:07:14 | 江苏东方九天新能源材料有限公司 |  | 倪兵 |  | 1 | 0.15 | 7000 | 610 | 1 | JG12240705271 |  | 1 |  | 是 | 是 | 526 | 7
一次退火 | JG1224070700 | JG1224070700 | 东方3# | 合格 |  | 甲 | 程新华,李龙礼,吴双勇 | 14090 | 14090 | 1 | 5980 | 0.4 | 760 | 退火 装炉量20T-45T(620℃),装炉量>45T (630℃） |  | 20100142 | 轧硬 | 0.4*760-SPCC | 30210015 | 光亮卷 | 0.1-SPCC |  | 20 | MO002242 | MO002242-004 | GLJ002 | 东方光亮卷前处理（0.4轧0.1mm) | 14120 | 2024-08-01 | 2024-08-15 | 3 | 2024-08-03 01:41:52 | 2024-08-05 14:05:27 | 江苏东方九天新能源材料有限公司 | 273578 | 刘忠于 | 刘忠于 |  | 0.4 | 5980 | 760 | 1 | JG1224070700 | 轧0.1，米数控制在24400-24500米；脱脂平均分包 |  |  | 否 | 否 | 11814 | 4
一次退火 | JG1224070699 | JG1224070699 | 东方3# | 合格 |  | 甲 | 程新华,李龙礼,吴双勇 | 14100 | 14100 | 1 | 5980 | 0.4 | 760 | 退火 装炉量20T-45T(620℃),装炉量>45T (630℃） |  | 20100142 | 轧硬 | 0.4*760-SPCC | 30210015 | 光亮卷 | 0.1-SPCC |  | 20 | MO002242 | MO002242-003 | GLJ002 | 东方光亮卷前处理（0.4轧0.1mm) | 14120 | 2024-08-01 | 2024-08-15 | 3 | 2024-08-03 01:41:52 | 2024-08-05 14:05:27 | 江苏东方九天新能源材料有限公司 | 273577 | 刘忠于 | 刘忠于 |  | 0.4 | 5980 | 760 | 1 | JG1224070699 | 轧0.1，米数控制在24400-24500米；脱脂平均分包 |  |  | 否 | 否 |  | 3
一次退火 | JG1224070707 | JG1224070707 | 东方8# | 合格 |  | 甲 | 程新华,李龙礼,吴双勇 | 14060 | 14060 | 1 | 5960 | 0.4 | 760 | 退火 装炉量20T-45T(620℃),装炉量>45T (630℃） |  | 20100142 | 轧硬 | 0.4*760-SPCC | 30210015 | 光亮卷 | 0.1-SPCC |  | 20 | MO002230 | MO002230-006 | GLJ002 | 东方光亮卷前处理（0.4轧0.1mm) | 14090 | 2024-08-01 | 2024-08-15 | 3 | 2024-08-03 01:41:52 | 2024-08-05 14:05:27 | 江苏东方九天新能源材料有限公司 | 272583 | 刘忠于 | 刘忠于 |  | 0.4 | 5960 | 760 | 1 | JG1224070707 | 轧0.1，米数控制在23800-23900米；脱脂分一包10500米 |  |  | 否 | 否 | 11623 | 6
一次退火 | JG1224070703 | JG1224070703 | 东方8# | 合格 |  | 甲 | 程新华,李龙礼,吴双勇 | 14245 | 14245 | 1 | 6040 | 0.4 | 760 | 退火 装炉量20T-45T(620℃),装炉量>45T (630℃） |  | 20100142 | 轧硬 | 0.4*760-SPCC | 30210015 | 光亮卷 | 0.1-SPCC |  | 20 | MO002230 | MO002230-002 | GLJ002 | 东方光亮卷前处理（0.4轧0.1mm) | 14260 | 2024-08-01 | 2024-08-15 | 3 | 2024-08-03 01:41:52 | 2024-08-05 14:05:27 | 江苏东方九天新能源材料有限公司 | 272579 | 刘忠于 | 刘忠于 |  | 0.4 | 6040 | 760 | 1 | JG1224070703 | 轧0.1，米数控制在23800-23900米；脱脂分一包10500米 |  |  | 否 | 否 | 10038 | 2
最终平整 | JG122407041612 | JG1224070416 | 东方750平整 | 合格 | 让步接收 | 甲 | 丁振,龚政 | 5825 | 5825 | 1 | 10930 | 0.1 | 710 | 平整 | K孔洞(9409米传边23CM孔洞0.18,9412米传边23CM孔洞0.27) | 20100028 | 轧硬 | 0.4*710-SPCC | 30210015 | 光亮卷 | 0.1-SPCC |  | 60 | MO001801 | MO001801-003-01-02 | GLJ002 | 东方光亮卷前处理（0.4轧0.1mm) | 13030 | 2024-07-19 | 2024-08-03 | 5 | 2024-08-05 13:56:59 | 2024-08-05 13:58:14 | 江苏东方九天新能源材料有限公司 |  | 丁振 |  | 1 | 0.1 | 10930 | 710 | 1 | JG122407041612 | 轧0.1；米数控制在23700-23800，脱脂分一包10500米 | 1 | K孔洞(9409米传边23CM孔洞0.18,9412米传边23CM孔洞0.27) | 是 | 是 | 3238 | 3
最终平整 | JG122407041611 | JG1224070416 | 东方750平整 | 其他入库 | 协议品 | 甲 | 丁振,龚政 | 560 | 560 | 1 | 1080 | 0.1 | 710 | 平整 |  | 20100028 | 轧硬 | 0.4*710-SPCC | 30210015 | 光亮卷 | 0.1-SPCC |  | 60 | MO001801 | MO001801-003-01-01 | GLJ002 | 东方光亮卷前处理（0.4轧0.1mm) | 13030 | 2024-07-19 | 2024-08-03 | 5 | 2024-08-05 13:56:59 | 2024-08-05 13:58:14 | 江苏东方九天新能源材料有限公司 |  | 丁振 |  | 1 | 0.1 | 1080 | 710 | 1 | JG122407041611 | 轧0.1；米数控制在23700-23800，脱脂分一包10500米 | 1 |  | 是 | 是 | 3238 | 3
最终脱脂 | DL12240700821 | DL1224070082 | 东方950脱脂1# | 合格 | 合格品 | 甲 | 关莫平,王建军 | 6000 | 5755 | 0.9592 | 1770 | 0.68 | 610 | 泰兴双永：脱脂（单位张力3.8）、转退火 |  | 20100130 | 轧硬 | 1.2*610-SPCC | 31010069 | 小品种钢卷 | 0.69-SPCC |  | 30 | MO002152 | MO002152-001-01 | XPZG001 | 小品种钢前处理模板 | 12575 | 2024-07-29 | 2024-08-13 | 3 | 2024-08-05 13:51:44 | 2024-08-05 13:52:58 | 江苏东方九天新能源材料有限公司 | 266721 | 王建军 |  |  | 0.69 | 1820 | 610 | 1 | DL12240700821 | 泰兴双永(0.69*610)厚度±0.01mm，HV90-110,粗糙度0.8-1.0μM，卷重2-3吨 |  |  |  |  | 3472 | 1
铬钝化 | JG1224070381122 | JG122407038112 | 东方铬钝化950 | 合格 | 合格品 | 乙 | 李志祥 | 3807 | 3807 | 1 | 7130 | 0.1 | 710 | / |  | 30210015 | 光亮卷 | 0.1-SPCC | 30110014 | 铬钝化卷 | 0.1-SPCC |  | 10 | MO002347 | MO002347-004-02 | GDH001 | 铬钝化模板 | 5510 | 2024-08-05 | 2024-08-05 | 5 | 2024-08-05 13:43:22 | 2024-08-05 13:44:21 | 江苏东方九天新能源材料有限公司 |  | 李志祥 |  | 1 | 0.1 | 7130 | 710 | 1 | JG1224070381122 |  | 1 | 乳化斑色差 | 是 | 是 | 1 | 4
铬钝化 | JG1224070381121 | JG122407038112 | 东方铬钝化950 | 合格 | 合格品 | 乙 | 李志祥 | 1687 | 1687 | 1 | 3150 | 0.1 | 710 | / |  | 30210015 | 光亮卷 | 0.1-SPCC | 30110014 | 铬钝化卷 | 0.1-SPCC |  | 10 | MO002347 | MO002347-004-01 | GDH001 | 铬钝化模板 | 5510 | 2024-08-05 | 2024-08-05 | 5 | 2024-08-05 13:43:22 | 2024-08-05 13:44:21 | 江苏东方九天新能源材料有限公司 |  | 李志祥 |  | 1 | 0.1 | 3150 | 710 | 1 | JG1224070381121 |  | 1 | 乳化斑色差 | 是 | 是 | 1 | 4
铬钝化 | JG122407037411 | JG122407037411 | 东方铬钝化950 | 合格 | 合格品 | 乙 | 李志祥 | 3670 | 3661 | 0.9975 | 6840 | 0.1 | 710 | / | 1215米孔洞大小3.27操412 乳化斑 锈斑 | 30210015 | 光亮卷 | 0.1-SPCC | 30110014 | 铬钝化卷 | 0.1-SPCC |  | 10 | MO002347 | MO002347-006 | GDH001 | 铬钝化模板 | 3670 | 2024-08-05 | 2024-08-05 | 5 | 2024-08-05 13:42:19 | 2024-08-05 13:43:10 | 江苏东方九天新能源材料有限公司 | 280384 | 李志祥 |  |  | 0.1 | 6930 | 710 | 1 | JG122407037411 |  | 1 | 1215米孔洞大小3.27操412 乳化斑 锈斑 | 是 | 是 | 1 | 6
最终冷轧 | JG1224070316 | JG1224070316 | 东方850轧机 | 合格 | 合格品 | 甲 | 吴宏林 | 13450 | 13410 | 0.997 | 23203 | 0.1 | 760 | 850轧机普光辊(Ra0.4-0.6μm)轧制0.1mm(0.4-0.25-0.15-0.115-0.1) |  | 20100142 | 轧硬 | 0.4*760-SPCC | 30210015 | 光亮卷 | 0.1-SPCC |  | 30 | MO001991 | MO001991-020 | GLJ002 | 东方光亮卷前处理（0.4轧0.1mm) | 13500 | 2024-07-24 | 2024-08-15 | 5 | 2024-08-05 13:34:20 | 2024-08-05 13:35:00 | 江苏东方九天新能源材料有限公司 | 256399 | 吴宏林 |  |  | 0.4 | 5775 | 760 | 1 | JG1224070316 | 轧0.1，米数控制在22800-22900米，脱脂分一包9200米。 |  |  | 否 | 否 | 5350 | 20
铬钝化 | JG12240704842 | JG1224070484 | 东方铬钝化750 | 合格 | 合格品 | 乙 | 李澍 | 2151 | 2151 | 1 | 3150 | 0.15 | 610 | 镀铬量80-100 |  | 30210011 | 光亮卷 | 0.15-SPCC | 30110011 | 铬钝化卷 | 0.15-SPCC |  | 10 | MO002308 | MO002308-004-02 | GDH001 | 铬钝化模板 | 6920 | 2024-08-03 | 2024-08-03 | 5 | 2024-08-05 13:30:05 | 2024-08-05 13:31:54 | 江苏东方九天新能源材料有限公司 |  | 李澍 |  | 1 | 0.15 | 3150 | 610 | 1 | JG12240704842 |  | 1 | 2450-2480米操8-13大小0.11-0.28 5处孔洞 | 是 | 是 | 1 | 4
铬钝化 | JG12240704841 | JG1224070484 | 东方铬钝化750 | 合格 | 合格品 | 乙 | 李澍 | 4763 | 4763 | 1 | 7000 | 0.15 | 610 | 镀铬量80-100 |  | 30210011 | 光亮卷 | 0.15-SPCC | 30110011 | 铬钝化卷 | 0.15-SPCC |  | 10 | MO002308 | MO002308-004-01 | GDH001 | 铬钝化模板 | 6920 | 2024-08-03 | 2024-08-03 | 5 | 2024-08-05 13:30:05 | 2024-08-05 13:31:54 | 江苏东方九天新能源材料有限公司 |  | 李澍 |  | 1 | 0.15 | 7000 | 610 | 1 | JG12240704841 |  | 1 |  | 是 | 是 | 1 | 4
最终平整 | DL00240700101 | DL00240700101 | 东方850平整 | 返工 | 返工 | 甲 | 陈俊华,钱琨 | 5690 | 5680 | 0.9982 | 12790 | 0.1 | 590 | 平整 | Q缺口(2904米处传边部),K孔洞(124米传355.1MM7.44MM2) | 20200090 | 小品种钢半成品 | 0.254-SPCC | 30210015 | 光亮卷 | 0.1-SPCC |  | 60 | MO001829 | MO001829-001 | GLJ002 | 东方光亮卷前处理（0.4轧0.1mm) | 5745 | 2024-07-19 | 2024-07-31 | 3 | 2024-08-05 12:37:16 | 2024-08-05 13:28:19 | 江苏东方九天新能源材料有限公司 | 250059 | 陈俊华 |  |  | 0.1 | 12660 | 590 | 1 | DL00240700101 | 退火后改轧0.1光缆带（0.6已经轧到0.254，脱脂结束）（0.254*590），米数控制在12700-12800米 | 0 | Q缺口(2904米处传边部),K孔洞(124米传355.1MM7.44MM2) | 否 | 否 |  | 1
最终脱脂 | DL12240700822 | DL1224070082 | 东方950脱脂1# | 合格 | 合格品 | 甲 | 关莫平,王建军 | 6400 | 6300 | 0.9844 | 1880 | 0.69 | 610 | 泰兴双永：脱脂（单位张力3.8）、转退火 |  | 20100130 | 轧硬 | 1.2*610-SPCC | 31010069 | 小品种钢卷 | 0.69-SPCC |  | 30 | MO002152 | MO002152-001-02 | XPZG001 | 小品种钢前处理模板 | 12575 | 2024-07-29 | 2024-08-13 | 3 | 2024-08-05 12:50:39 | 2024-08-05 13:17:19 | 江苏东方九天新能源材料有限公司 | 266721 | 王建军 |  |  | 0.69 | 1900 | 610 | 1 | DL12240700822 | 泰兴双永(0.69*610)厚度±0.01mm，HV90-110,粗糙度0.8-1.0μM，卷重2-3吨 |  |  |  |  | 3472 | 1
最终平整 | JG12240703832 | JG1224070383 | 东方750平整 | 合格 | 让步接收 | 甲 | 丁振,龚政 | 6535 | 6510 | 0.9962 | 12310 | 0.1 | 710 | 平整 | K孔洞(1046米传边60CM两个孔洞0.09,0.36,3955米传边7CM孔洞0.68) | 20100028 | 轧硬 | 0.4*710-SPCC | 30210015 | 光亮卷 | 0.1-SPCC |  | 60 | MO001832 | MO001832-013-02 | GLJ002 | 东方光亮卷前处理（0.4轧0.1mm) | 13570 | 2024-07-19 | 2024-07-19 | 3 | 2024-08-05 13:15:31 | 2024-08-05 13:16:59 | 江苏东方九天新能源材料有限公司 | 250545 | 丁振 |  |  | 0.1 | 12180 | 710 | 1 | JG12240703832 | 轧0.1；米数控制在24800-24900米，脱脂平均分包 | 1 | K孔洞(1046米传边60CM两个孔洞0.09,0.36,3955米传边7CM孔洞0.68) | 是 | 是 | 4540 | 13
最终冷轧 | DL122407000832 | DL12240700083 | 东方650轧机 | 合格 | 合格品 | 乙 | 刘爱民 | 800 | 800 | 1 | 1700 | 0.1 | 610 | 四川长虹样品:实验料（成品道次取样测试性能），650轧机中间道次普光辊（Ra0.2-0.3μm)轧制,最后一道用Ra0.6-0.8um毛化辊轧制0.1mm（道次如下：0.75-0.52-0.36-0.26-0.2-0.16-0.13-0.105-0.1）、公差0.095-0.105mm,粗糙度Ra0.3-0.6μm, 抗拉550 -840 Mpa，硬度HV200-250,转750平整 |  | 31010072 | 小品种钢卷 | 0.75-SPCC | 31010018 | 小品种钢卷 | 0.1-SPCC |  | 10 | MO002156 | MO002156-001-02 | XPZG001 | 小品种钢前处理模板 | 2385 | 2024-07-29 | 2024-08-08 | 5 | 2024-08-05 08:23:02 | 2024-08-05 12:58:29 | 江苏东方九天新能源材料有限公司 |  | 刘爱民 |  | 1 | 0.1 | 1700 | 610 | 1 | DL122407000832 | 四川长虹样品 0.75 轧0.1：厚度公差±0.005，HV200-250,抗拉强度550-840MPa, 只轧0.7吨 |  |  |  |  | 413 | 1
最终脱脂 | DL00240700381 | DL0024070038 | 东方950脱脂1# | 合格 | 合格品 | 甲 | 关莫平,王建军 | 6135 | 6020 | 0.9813 | 4920 | 0.24 | 630 | 泰兴双永:脱脂(单位张力7.2）、转退火 |  | 20100086 | 轧硬 | 0.6*630-SPCC | 31010023 | 小品种钢卷 | 0.24-SPCC |  | 30 | MO002000 | MO002000-001-01 | XPZG001 | 小品种钢前处理模板 | 12370 | 2024-07-24 | 2024-08-08 | 5 | 2024-08-05 12:07:44 | 2024-08-05 12:38:29 | 江苏东方九天新能源材料有限公司 | 256457 | 王建军 |  |  | 0.24 | 4960 | 630 | 1 | DL00240700381 | 泰兴双永：（0.24*630）厚度±0.01mm，HV90-110,粗糙度0.8-1.0μM，卷重2-3吨 |  |  |  |  | 1370 | 1
最终平整 | JG12240602333 | JG1224060233 | 东方850平整 | 合格 | 让步接收 | 甲 | 陈俊华,钱琨 | 2370 | 2360 | 0.9958 | 5170 | 0.1 | 610 | 平整 | K孔洞(4043.7米传549.3MM1.95MM2) | 20100142 | 轧硬 | 0.4*760-SPCC | 30210015 | 光亮卷 | 0.1-SPCC |  | 90 | MO000945 | MO000945-017-03 | KSFW001 | 东方小品种钢前处理 0.67（昆山富维 厚度公差：0.660-0.670mm,光泽度大于150GU（横向、纵向），粗糙度：Ra0.2-0.45um.硬度：HV80-110） | 13500 | 2024-06-25 | 2024-07-05 | 2 | 2024-08-05 11:18:58 | 2024-08-05 12:36:59 | 江苏东方九天新能源材料有限公司 | 193097 | 陈俊华 |  |  | 0.1 | 5150 | 610 | 1 | JG12240602333 | 轧0.1，米数控制在23100-23200米，脱脂分一包10400米。 | 1 | K孔洞(4043.7米传549.3MM1.95MM2) | 关闭 | 是 | 3481 | 17
最终平整 | JG11231002641 | JG11231002641 | 东方850平整 | 返工 | 返工 | 甲 | 陈俊华,钱琨 | 5840 | 5820 | 0.9966 | 12370 | 0.1 | 620 | 平整 | K孔洞(6217.3-6271.6m传58.5MM4个2.96-5.99MM2),X线条印(传20CM，重) | 20200052 | 小品种钢半成品 | 0.4-SPCC | 30210015 | 光亮卷 | 0.1-SPCC |  | 60 | MO002072 | MO002072-001 | GLJ002 | 东方光亮卷前处理（0.4轧0.1mm) | 5895 | 2024-07-26 | 2024-07-26 | 3 | 2024-08-05 11:13:00 | 2024-08-05 12:12:26 | 江苏东方九天新能源材料有限公司 | 245564 | 陈俊华 |  |  | 0.1 | 12300 | 620 | 1 | JG11231002641 | 轧0.1，米数控制在12300-12400米 | 0 | K孔洞(6217.3-6271.6m传58.5MM4个2.96-5.99MM2),X线条印(传20CM，重) | 否 | 否 |  | 1
最终脱脂 | DL00240700382 | DL0024070038 | 东方950脱脂1# | 合格 | 合格品 | 甲 | 关莫平,王建军 | 6135 | 5965 | 0.9723 | 4920 | 0.24 | 630 | 泰兴双永:脱脂(单位张力7.2）、转退火 |  | 20100086 | 轧硬 | 0.6*630-SPCC | 31010023 | 小品种钢卷 | 0.24-SPCC |  | 30 | MO002000 | MO002000-001-02 | XPZG001 | 小品种钢前处理模板 | 12370 | 2024-07-24 | 2024-08-08 | 5 | 2024-08-05 12:06:36 | 2024-08-05 12:07:20 | 江苏东方九天新能源材料有限公司 | 256457 | 王建军 |  |  | 0.24 | 4980 | 630 | 1 | DL00240700382 | 泰兴双永：（0.24*630）厚度±0.01mm，HV90-110,粗糙度0.8-1.0μM，卷重2-3吨 |  |  |  |  | 1370 | 1
最终脱脂 | JG12240703172 | JG1224070317 | 东方950脱脂1# | 合格 | 合格品 | 甲 | 关莫平,王建军 | 6340 | 6340 | 1 | 11000 | 0.1 | 760 | 脱脂（950-1） |  | 20100142 | 轧硬 | 0.4*760-SPCC | 30210015 | 光亮卷 | 0.1-SPCC |  | 40 | MO001991 | MO001991-018-02 | GLJ002 | 东方光亮卷前处理（0.4轧0.1mm) | 13440 | 2024-07-24 | 2024-08-15 | 5 | 2024-08-05 09:59:09 | 2024-08-05 12:06:10 | 江苏东方九天新能源材料有限公司 |  | 王建军 |  | 1 | 0.1 | 11000 | 760 | 1 | JG12240703172 | 轧0.1，米数控制在22800-22900米，脱脂分一包9200米。 |  |  |  |  | 4040 | 18
最终脱脂 | JG12240703171 | JG1224070317 | 东方950脱脂1# | 合格 | 合格品 | 甲 | 关莫平,王建军 | 6310 | 6310 | 1 | 11000 | 0.1 | 760 | 脱脂（950-1） |  | 20100142 | 轧硬 | 0.4*760-SPCC | 30210015 | 光亮卷 | 0.1-SPCC |  | 40 | MO001991 | MO001991-018-01 | GLJ002 | 东方光亮卷前处理（0.4轧0.1mm) | 13440 | 2024-07-24 | 2024-08-15 | 5 | 2024-08-05 09:59:09 | 2024-08-05 12:06:10 | 江苏东方九天新能源材料有限公司 |  | 王建军 |  | 1 | 0.1 | 11000 | 760 | 1 | JG12240703171 | 轧0.1，米数控制在22800-22900米，脱脂分一包9200米。 |  |  |  |  | 4040 | 18
最终平整 | JG122407040212 | JG1224070402 | 东方750平整 | 返工 | 返工 | 甲 | 丁振,龚政 | 4740 | 4600 | 0.9705 | 8740 | 0.1 | 710 | 平整 | S松花印(传边25CM内松花印重),K孔洞(3735米传边52CM孔洞0.14,3744米传边52CM孔洞0.18) | 20100028 | 轧硬 | 0.4*710-SPCC | 30210015 | 光亮卷 | 0.1-SPCC |  | 60 | MO001831 | MO001831-015-01-02 | GLJ002 | 东方光亮卷前处理（0.4轧0.1mm) | 13715 | 2024-07-19 | 2024-07-19 | 3 | 2024-08-05 11:55:16 | 2024-08-05 11:56:44 | 江苏东方九天新能源材料有限公司 | 250538 | 丁振 |  |  | 0.1 | 8900 | 710 | 1 | JG122407040212 | 轧0.1；米数控制在25100-25200，脱脂平均分包 | 0 | S松花印(传边25CM内松花印重),K孔洞(3735米传边52CM孔洞0.14,3744米传边52CM孔洞0.18) |  |  | 15581 | 15
最终平整 | JG11231002642 | JG11231002642 | 东方850平整 | 合格 | 合格品 | 甲 | 陈俊华,钱琨 | 5745 | 5780 | 1.0061 | 12400 | 0.1 | 620 | 平整 | X线条印(来料20CM，重) | 20200052 | 小品种钢半成品 | 0.4-SPCC | 30210015 | 光亮卷 | 0.1-SPCC |  | 60 | MO002072 | MO002072-002 | GLJ002 | 东方光亮卷前处理（0.4轧0.1mm) | 5845 | 2024-07-26 | 2024-07-26 | 5 | 2024-08-05 10:42:07 | 2024-08-05 11:11:01 | 江苏东方九天新能源材料有限公司 | 245568 | 陈俊华 |  |  | 0.1 | 12350 | 620 | 1 | JG11231002642 | 轧0.1，米数控制在12300-12400米 | 1 | X线条印(来料20CM，重) | 是 | 是 | 4173 | 2
铬钝化 | JG1224070384212 | JG1224070384212 | 东方铬钝化950 | 合格 | 合格品 | 乙 | 李志祥 | 2390 | 2371 | 0.9921 | 4410 | 0.1 | 710 | / | 色差 条印 | 30210015 | 光亮卷 | 0.1-SPCC | 30110014 | 铬钝化卷 | 0.1-SPCC |  | 10 | MO002321 | MO002321-010 | GDH001 | 铬钝化模板 | 2390 | 2024-08-04 | 2024-08-04 | 5 | 2024-08-05 11:02:33 | 2024-08-05 11:02:56 | 江苏东方九天新能源材料有限公司 | 278694 | 李志祥 |  |  | 0.1 | 0 | 710 | 1 | JG1224070384212 |  | 1 | 色差 条印 | 是 | 是 | 0 | 10
最终平整 | JG12240703951 | JG1224070395 | 东方750平整 | 合格 | 让步接收 | 甲 | 丁振,龚政 | 6965 | 6870 | 0.9864 | 12980 | 0.1 | 710 | 平整 | K孔洞(1096-1134米传边13CM9个孔洞0.14-0.82) | 20100028 | 轧硬 | 0.4*710-SPCC | 30210015 | 光亮卷 | 0.1-SPCC |  | 60 | MO001831 | MO001831-001-01 | GLJ002 | 东方光亮卷前处理（0.4轧0.1mm) | 13765 | 2024-07-19 | 2024-07-19 | 5 | 2024-08-05 10:55:58 | 2024-08-05 10:57:04 | 江苏东方九天新能源材料有限公司 | 250531 | 丁振 |  |  | 0.1 | 13000 | 710 | 1 | JG12240703951 | 轧0.1；米数控制在25100-25200，脱脂平均分包 | 1 | K孔洞(1096-1134米传边13CM9个孔洞0.14-0.82) | 是 | 是 | 5783 | 1
最终平整 | JG122406014322 | JG1224060143 | 东方850平整 | 返工 | 返工 | 甲 | 陈俊华,钱琨 | 2950 | 2950 | 1 | 5780 | 0.1 | 680 | 平整 | K孔洞(4073.6米传316.2MM0.14MM2),H花辊印(传5CM，轻微) | 20100142 | 轧硬 | 0.4*760-SPCC | 30210015 | 光亮卷 | 0.1-SPCC |  | 90 | MO000945 | MO000945-012-02-02 | KSFW001 | 东方小品种钢前处理 0.67（昆山富维 厚度公差：0.660-0.670mm,光泽度大于150GU（横向、纵向），粗糙度：Ra0.2-0.45um.硬度：HV80-110） | 13475 | 2024-06-25 | 2024-07-05 | 2 | 2024-08-05 10:16:32 | 2024-08-05 10:41:49 | 江苏东方九天新能源材料有限公司 | 193092 | 陈俊华 |  |  | 0.1 | 5750 | 680 | 1 | JG122406014322 | 轧0.1，米数控制在23100-23200米，脱脂分一包10400米。 | 0 | K孔洞(4073.6米传316.2MM0.14MM2),H花辊印(传5CM，轻微) |  |  | 4684 | 12
铬钝化 | JG122407037211 | JG122407037211 | 东方铬钝化950 | 合格 | 合格品 | 乙 | 李志祥 | 5320 | 5295 | 0.9953 | 9960 | 0.1 | 710 | / | 色差 条印 乳化斑重 | 30210015 | 光亮卷 | 0.1-SPCC | 30110014 | 铬钝化卷 | 0.1-SPCC |  | 10 | MO002321 | MO002321-013 | GDH001 | 铬钝化模板 | 5320 | 2024-08-04 | 2024-08-04 | 5 | 2024-08-05 09:32:57 | 2024-08-05 10:35:52 | 江苏东方九天新能源材料有限公司 | 278698 | 李志祥 |  |  | 0.1 | 0 | 710 | 1 | JG122407037211 |  | 1 | 色差 条印 乳化斑重 | 是 | 是 | 63 | 13
最终平整 | JG122406014321 | JG1224060143 | 东方850平整 | 返工 | 返工 | 甲 | 陈俊华,钱琨 | 3015 | 3000 | 0.995 | 5890 | 0.1 | 680 | 平整 | K孔洞(1581.1米传509.2MM0.07MM2),H花辊印(传5CM，轻微) | 20100142 | 轧硬 | 0.4*760-SPCC | 30210015 | 光亮卷 | 0.1-SPCC |  | 90 | MO000945 | MO000945-012-02-01 | KSFW001 | 东方小品种钢前处理 0.67（昆山富维 厚度公差：0.660-0.670mm,光泽度大于150GU（横向、纵向），粗糙度：Ra0.2-0.45um.硬度：HV80-110） | 13475 | 2024-06-25 | 2024-07-05 | 2 | 2024-08-05 10:14:46 | 2024-08-05 10:16:01 | 江苏东方九天新能源材料有限公司 | 193092 | 陈俊华 |  |  | 0.1 | 5850 | 680 | 1 | JG122406014321 | 轧0.1，米数控制在23100-23200米，脱脂分一包10400米。 | 0 | K孔洞(1581.1米传509.2MM0.07MM2),H花辊印(传5CM，轻微) |  |  | 4684 | 12
最终平整 | JG122407041911 | JG1224070419 | 东方850平整 | 合格 | 合格品 | 甲 | 陈俊华,钱琨 | 5120 | 5120 | 1 | 9530 | 0.1 | 710 | 平整 |  | 20100028 | 轧硬 | 0.4*710-SPCC | 30210015 | 光亮卷 | 0.1-SPCC |  | 60 | MO001803 | MO001803-001-01-01 | GLJ002 | 东方光亮卷前处理（0.4轧0.1mm) | 13470 | 2024-07-19 | 2024-08-03 | 5 | 2024-08-05 09:54:46 | 2024-08-05 10:14:06 | 江苏东方九天新能源材料有限公司 |  | 陈俊华 |  | 1 | 0.1 | 9530 | 710 | 1 | JG122407041911 | 轧0.1；米数控制在24700-24800，脱脂平均分包 | 1 |  | 是 | 是 | 3805 | 1
最终平整 | JG122407041912 | JG1224070419 | 东方850平整 | 返工 | 返工 | 甲 | 陈俊华,钱琨 | 1830 | 1830 | 1 | 3400 | 0.1 | 710 | 平整 | H花辊印(操10CM，轻微) | 20100028 | 轧硬 | 0.4*710-SPCC | 30210015 | 光亮卷 | 0.1-SPCC |  | 60 | MO001803 | MO001803-001-01-02 | GLJ002 | 东方光亮卷前处理（0.4轧0.1mm) | 13470 | 2024-07-19 | 2024-08-03 | 5 | 2024-08-05 09:54:46 | 2024-08-05 10:14:06 | 江苏东方九天新能源材料有限公司 |  | 陈俊华 |  | 1 | 0.1 | 3400 | 710 | 1 | JG122407041912 | 轧0.1；米数控制在24700-24800，脱脂平均分包 | 0 | H花辊印(操10CM，轻微) |  |  | 3805 | 1
最终冷轧 | JG1224070317 | JG1224070317 | 东方850轧机 | 合格 | 合格品 | 乙 | 王厉 | 13440 | 12800 | 0.9524 | 22085 | 0.1 | 760 | 850轧机普光辊(Ra0.4-0.6μm)轧制0.1mm(0.4-0.25-0.15-0.115-0.1) |  | 20100142 | 轧硬 | 0.4*760-SPCC | 30210015 | 光亮卷 | 0.1-SPCC |  | 30 | MO001991 | MO001991-018 | GLJ002 | 东方光亮卷前处理（0.4轧0.1mm) | 13440 | 2024-07-24 | 2024-08-15 | 5 | 2024-08-05 08:02:22 | 2024-08-05 09:56:20 | 江苏东方九天新能源材料有限公司 | 256397 | 肖勋民 |  |  | 0.4 | 5760 | 760 | 1 | JG1224070317 | 轧0.1，米数控制在22800-22900米，脱脂分一包9200米。 |  |  | 否 | 否 | 4040 | 18
铬钝化 | JG122407042012 | JG12240704201 | 东方铬钝化950 | 合格 | 合格品 | 甲 | 韩康 | 3291 | 3291 | 1 | 6170 | 0.1 | 710 | / | 2902米孔洞大小0.18操156 | 30210015 | 光亮卷 | 0.1-SPCC | 30110014 | 铬钝化卷 | 0.1-SPCC |  | 10 | MO002309 | MO002309-001-02 | GDH001 | 铬钝化模板 | 13250 | 2024-08-03 | 2024-08-03 | 5 | 2024-08-05 08:15:00 | 2024-08-05 09:32:32 | 江苏东方九天新能源材料有限公司 |  | 韩康 |  | 1 | 0.1 | 6170 | 710 | 1 | JG122407042012 |  | 1 | 白斑碱液斑 2902米孔洞大小0.18操156 | 是 | 是 | 115 | 1
铬钝化 | JG122407042011 | JG12240704201 | 东方铬钝化950 | 合格 | 合格品 | 甲 | 韩康 | 3335 | 3335 | 1 | 6250 | 0.1 | 710 | / |  | 30210015 | 光亮卷 | 0.1-SPCC | 30110014 | 铬钝化卷 | 0.1-SPCC |  | 10 | MO002309 | MO002309-001-01 | GDH001 | 铬钝化模板 | 13250 | 2024-08-03 | 2024-08-03 | 5 | 2024-08-05 08:15:00 | 2024-08-05 09:32:32 | 江苏东方九天新能源材料有限公司 |  | 韩康 |  | 1 | 0.1 | 6250 | 710 | 1 | JG122407042011 |  | 1 | 碱液斑白斑 | 是 | 是 | 115 | 1
最终脱脂 | JG12240703292 | JG1224070329 | 东方950脱脂1# | 合格 | 合格品 | 甲 | 何晓健,张东兵 | 6160 | 6160 | 1 | 10700 | 0.1 | 760 | 脱脂（950-1） |  | 20100142 | 轧硬 | 0.4*760-SPCC | 30210015 | 光亮卷 | 0.1-SPCC |  | 40 | MO001991 | MO001991-007-02 | GLJ002 | 东方光亮卷前处理（0.4轧0.1mm) | 13330 | 2024-07-24 | 2024-08-15 | 5 | 2024-08-05 08:31:42 | 2024-08-05 08:34:36 | 江苏东方九天新能源材料有限公司 |  | 周志平 |  | 1 | 0.1 | 10700 | 760 | 1 | JG12240703292 | 轧0.1，米数控制在22800-22900米，脱脂分一包9200米。 |  |  |  |  | 3904 | 7
最终脱脂 | JG12240703291 | JG1224070329 | 东方950脱脂1# | 合格 | 合格品 | 甲 | 何晓健,张东兵 | 7020 | 7020 | 1 | 12200 | 0.1 | 760 | 脱脂（950-1） |  | 20100142 | 轧硬 | 0.4*760-SPCC | 30210015 | 光亮卷 | 0.1-SPCC |  | 40 | MO001991 | MO001991-007-01 | GLJ002 | 东方光亮卷前处理（0.4轧0.1mm) | 13330 | 2024-07-24 | 2024-08-15 | 5 | 2024-08-05 08:31:42 | 2024-08-05 08:34:36 | 江苏东方九天新能源材料有限公司 |  | 周志平 |  | 1 | 0.1 | 12200 | 760 | 1 | JG12240703291 | 轧0.1，米数控制在22800-22900米，脱脂分一包9200米。 |  |  |  |  | 3904 | 7
最终冷轧 | DL0024070057 | DL0024070057 | 东方650轧机 | 合格 | 让步接收 | 乙 | 刘爱民 | 5760 | 5700 | 0.9896 | 2650 | 0.49 | 565 | 昆山富维：650轧机中间道次普光辊（Ra0.2-0.3μm)轧制，最后一道用Ra1.0-1.2μm毛化辊轧至0.49mm（0.6-0.53-0.49）厚度公差：0.493-0.498mm、板面粗糙度控制在Ra0.6-0.8μm、转脱脂 | X锈斑(来料外圈500米，成品内圈2010米一米长锈斑) | 20100072 | 轧硬 | 0.6*565-SPCC | 31010050 | 小品种钢卷 | 0.49-SPCC |  | 20 | MO002191 | MO002191-001 | XPZG001 | 小品种钢前处理模板 | 5770 | 2024-07-29 | 2024-08-06 | 5 | 2024-08-05 08:20:13 | 2024-08-05 08:22:40 | 江苏东方九天新能源材料有限公司 | 267988 | 刘爱民 |  |  | 0.6 | 2170 | 565 | 1 | DL0024070057 | 昆山富维：（0.49*565）厚度公差：+/-0.005mm，HV90-110,粗糙度0.8-1.0um,卷重2-3吨，取A4纸贴打包后贴外面 |  | X锈斑(来料外圈500米，成品内圈2010米一米长锈斑) | 否 | 否 | 1812 | 1
一次脱脂 | DL00240700522 | DL0024070052 | 东方950脱脂2# | 合格 | 让步接收 | 甲 | 韩成飞,周志平 | 5950 | 5950 | 1 | 2090 | 0.6 | 610 | 昆山宝必达:脱脂分一包5吨(单位张力6.0)、转650轧机 | S色差条印() | 20100082 | 轧硬 | 0.6*610-SPCC | 31010045 | 小品种钢卷 | 0.44-SPCC |  | 10 | MO002177 | MO002177-002-02 | XPZG001 | 小品种钢前处理模板 | 11060 | 2024-07-29 | 2024-08-12 | 5 | 2024-08-05 07:43:29 | 2024-08-05 08:20:18 | 江苏东方九天新能源材料有限公司 |  | 周志平 |  | 1 | 0.6 | 2090 | 610 | 1 | DL00240700522 | 昆山宝必达：(0.44*610) 厚度±0.01mm，HV100-120,粗糙度0.7-1.0μM，卷重2-3吨；备注脱脂分一包5吨 |  | S色差条印() |  |  | 1518 | 2
一次脱脂 | DL00240700521 | DL0024070052 | 东方950脱脂2# | 合格 | 让步接收 | 甲 | 韩成飞,周志平 | 5075 | 5075 | 1 | 1770 | 0.6 | 610 | 昆山宝必达:脱脂分一包5吨(单位张力6.0)、转650轧机 | S色差条印() | 20100082 | 轧硬 | 0.6*610-SPCC | 31010045 | 小品种钢卷 | 0.44-SPCC |  | 10 | MO002177 | MO002177-002-01 | XPZG001 | 小品种钢前处理模板 | 11060 | 2024-07-29 | 2024-08-12 | 5 | 2024-08-05 07:43:29 | 2024-08-05 08:20:18 | 江苏东方九天新能源材料有限公司 |  | 周志平 |  | 1 | 0.6 | 1770 | 610 | 1 | DL00240700521 | 昆山宝必达：(0.44*610) 厚度±0.01mm，HV100-120,粗糙度0.7-1.0μM，卷重2-3吨；备注脱脂分一包5吨 |  | S色差条印() |  |  | 1518 | 2
铬钝化 | JG12240701162 | JG12240701162 | 东方铬钝化950 | 合格 | 合格品 | 甲 | 韩康 | 2494 | 2497 | 1.0012 | 4580 | 0.1 | 710 | / | 松花印碱液斑白斑尾150米来料铁桶轻微顶伤印锈斑小碎边 | 30210015 | 光亮卷 | 0.1-SPCC | 30110014 | 铬钝化卷 | 0.1-SPCC |  | 10 | MO002236 | MO002236-004 | GDH001 | 铬钝化模板 | 2494 | 2024-08-01 | 2024-08-01 | 5 | 2024-08-05 07:39:38 | 2024-08-05 08:14:52 | 江苏东方九天新能源材料有限公司 | 272863 | 韩康 |  |  | 0.1 | 0 | 710 | 1 | JG12240701162 |  | 1 | 松花印碱液斑白斑尾150米来料铁桶轻微顶伤印锈斑小碎边 | 是 | 是 | 35 | 4
铬钝化 | JG12240704132 | JG12240704132 | 东方铬钝化950 | 合格 | 合格品 | 甲 | 韩康 | 6720 | 6693 | 0.996 | 12470 | 0.1 | 710 | / | 碱液斑色差白斑3054米横向338大小0.18 | 30210015 | 光亮卷 | 0.1-SPCC | 30110014 | 铬钝化卷 | 0.1-SPCC |  | 10 | MO002321 | MO002321-004 | GDH001 | 铬钝化模板 | 6720 | 2024-08-04 | 2024-08-04 | 5 | 2024-08-05 06:08:24 | 2024-08-05 07:39:26 | 江苏东方九天新能源材料有限公司 | 278688 | 韩康 |  |  | 0.1 | 0 | 710 | 1 | JG12240704132 |  | 1 | 碱液斑色差白斑3054米横向338大小0.18 | 是 | 是 | 91 | 4
铬钝化 | JG1224070452 | JG1224070452 | 东方铬钝化750 | 合格 | 合格品 | 甲 | 周建锋 | 6644 | 6645 | 1.0002 | 9470 | 0.15 | 610 | 0.15镀铬量80-100 | 来料板面色差，条印，辊印，振纹，白斑，亮线辊印 | 30210011 | 光亮卷 | 0.15-SPCC | 30110011 | 铬钝化卷 | 0.15-SPCC |  | 10 | MO002297 | MO002297-010 | GDH001 | 铬钝化模板 | 6644 | 2024-08-02 | 2024-08-02 | 5 | 2024-08-05 06:38:55 | 2024-08-05 07:34:24 | 江苏东方九天新能源材料有限公司 | 276227 | 倪兵 |  |  | 0.15 | 9400 | 610 | 1 | JG1224070452 |  | 1 | 来料板面色差，条印，辊印，振纹，白斑，亮线辊印 | 是 | 是 | 56 | 10
最终冷轧 | DL00240700452 | DL0024070045 | 东方650轧机 | 合格 | 合格品 | 乙 | 朱明 | 5945 | 5900 | 0.9924 | 5100 | 0.254 | 590 | 海金杜门：650轧机中间道次普光辊（Ra0.2-0.3μm)轧制，最后一道建议用Ra0.8-1.0μm毛化辊轧至0.254mm(0.6-0.45-0.35-0.29-0.25)厚度公差：0.253-0.258mm（注意公差范围）、板面粗糙度控制Ra0.4-0.6μm、转脱脂 | X细划伤(细划伤),A暗线印(下表面一条线印),H横辊印(横辊印强光下明显),B白斑(白表),S色差(色差) | 20100077 | 轧硬 | 0.6*590-SPCC | 20600002 | 镍钝化卷半成品 | 0.254-SPCC |  | 20 | MO001782 | MO001782-002-02 | HJDM002 | 东方镍钝化半成品前处理0.254（海金杜门：厚度公差：0.250-0.255mm、硬度：90-100HV,粗糙度：Ra0.5-0.7μm） | 11910 | 2024-07-19 | 2024-07-27 | 5 | 2024-08-05 07:29:58 | 2024-08-05 07:32:29 | 江苏东方九天新能源材料有限公司 | 248982 | 朱明 |  |  | 0.6 | 2150 | 590 | 1 | DL00240700452 | 海金杜门：（0.254*590）厚度公差: 0.250-0.255mm，硬度:90-100HV.粗糙度: Ra0.5-0.7um |  | X细划伤(细划伤),A暗线印(下表面一条线印),H横辊印(横辊印强光下明显),B白斑(白表),S色差(色差) |  |  | 3104 | 2
一次脱脂 | DL00240700272 | DL0024070027 | 东方950脱脂2# | 合格 | 让步接收 | 甲 | 韩成飞,周志平 | 6160 | 6160 | 1 | 2150 | 0.6 | 610 | 昆山宝必达：脱脂(单位张力6.0）、转650轧机 | S色差条印() | 20100082 | 轧硬 | 0.6*610-SPCC | 31010081 | 小品种钢卷 | 0.57-SPCC |  | 10 | MO002155 | MO002155-001-02 | XPZG001 | 小品种钢前处理模板 | 12320 | 2024-07-29 | 2024-08-13 | 5 | 2024-08-05 06:44:03 | 2024-08-05 07:31:45 | 江苏东方九天新能源材料有限公司 |  | 周志平 |  | 1 | 0.6 | 2150 | 610 | 1 | DL00240700272 | 昆山宝必达：(0.57*610) 厚度±0.01mm，HV85-105,粗糙度0.5-0.8μM，卷重2-3吨 |  | 条印色差尾部20米有锈斑 |  |  | 1099 | 1
一次脱脂 | DL00240700271 | DL0024070027 | 东方950脱脂2# | 合格 | 让步接收 | 甲 | 韩成飞,周志平 | 6150 | 6150 | 1 | 2150 | 0.6 | 610 | 昆山宝必达：脱脂(单位张力6.0）、转650轧机 | S色差条印() | 20100082 | 轧硬 | 0.6*610-SPCC | 31010081 | 小品种钢卷 | 0.57-SPCC |  | 10 | MO002155 | MO002155-001-01 | XPZG001 | 小品种钢前处理模板 | 12320 | 2024-07-29 | 2024-08-13 | 5 | 2024-08-05 06:44:03 | 2024-08-05 07:31:45 | 江苏东方九天新能源材料有限公司 |  | 周志平 |  | 1 | 0.6 | 2150 | 610 | 1 | DL00240700271 | 昆山宝必达：(0.57*610) 厚度±0.01mm，HV85-105,粗糙度0.5-0.8μM，卷重2-3吨 |  | S色差条印() |  |  | 1099 | 1
最终平整 | JG12240703391 | JG1224070339 | 东方850平整 | 合格 | 让步接收 | 乙 | 鞠承,姚学禹 | 4870 | 4850 | 0.9959 | 7020 | 0.125 | 760 | 平整 | K孔洞(72-78米传47CM3个0.14-0.22),R乳化斑() | 20100142 | 轧硬 | 0.4*760-SPCC | 30210004 | 光亮卷 | 0.125-SPCC |  | 60 | MO001672 | MO001672-001-01 | GLJ001 | 东方光亮卷前处理(0.4轧0.125mm) | 13530 | 2024-07-16 | 2024-07-31 | 5 | 2024-08-05 07:12:47 | 2024-08-05 07:29:12 | 江苏东方九天新能源材料有限公司 | 244652 | 鞠承 |  |  | 0.125 | 7000 | 760 | 1 | JG12240703391 | 脱脂分一包4.9t，2050米，合格报工，轧0.125，米数控制在6800-6900米，厚度公差0.115-0.125，轧机按照0.12的中值设定轧制。剩余一包8.6t脱脂结束后报工，报工报待处理。特别注意按照此要求操作。 | 1 | K孔洞(72-78米传47CM3个0.14-0.22),R乳化斑() | 是 | 是 | 2790 | 1
最终平整 | JG12240703571 | JG1224070357 | 东方850平整 | 合格 | 合格品 | 乙 | 鞠承,姚学禹 | 7630 | 7580 | 0.9934 | 13130 | 0.1 | 760 | 平整 | Z振纹(板面),R乳化斑(来料表面) | 20100142 | 轧硬 | 0.4*760-SPCC | 30210015 | 光亮卷 | 0.1-SPCC |  | 60 | MO001991 | MO001991-003-01 | GLJ002 | 东方光亮卷前处理（0.4轧0.1mm) | 13495 | 2024-07-24 | 2024-08-15 | 5 | 2024-08-05 06:27:57 | 2024-08-05 07:08:47 | 江苏东方九天新能源材料有限公司 | 256367 | 鞠承 |  |  | 0.1 | 13180 | 760 | 1 | JG12240703571 | 轧0.1，米数控制在22800-22900米，脱脂分一包9200米。 | 1 | Z振纹(板面),R乳化斑(来料表面) | 是 | 是 | 4301 | 3
铬钝化 | JG1224070531 | JG1224070531 | 东方铬钝化750 | 合格 | 合格品 | 甲 | 孙锋 | 6526 | 6527 | 1.0002 | 9530 | 0.15 | 610 | 镀铬量80-100 | 来料板面色差，条印，辊印，停机印，挫伤，振纹 | 30210011 | 光亮卷 | 0.15-SPCC | 30110011 | 铬钝化卷 | 0.15-SPCC |  | 10 | MO002308 | MO002308-008 | GDH001 | 铬钝化模板 | 6526 | 2024-08-03 | 2024-08-03 | 5 | 2024-08-05 05:36:55 | 2024-08-05 06:38:34 | 江苏东方九天新能源材料有限公司 | 277273 | 孙槐兵 |  |  | 0.15 | 9550 | 610 | 1 | JG1224070531 |  | 1 | 来料板面色差，条印，辊印，停机印，挫伤，振纹 | 是 | 是 | 62 | 8
一次脱脂 | DL00240700282 | DL0024070028 | 东方950脱脂2# | 合格 | 让步接收 | 甲 | 韩成飞,周志平 | 6140 | 6140 | 1 | 2150 | 0.6 | 610 | 昆山宝必达：脱脂(单位张力6.0）、转650轧机 |  | 20100082 | 轧硬 | 0.6*610-SPCC | 31010081 | 小品种钢卷 | 0.57-SPCC |  | 10 | MO002155 | MO002155-002-02 | XPZG001 | 小品种钢前处理模板 | 12330 | 2024-07-29 | 2024-08-13 | 5 | 2024-08-05 05:46:04 | 2024-08-05 06:33:44 | 江苏东方九天新能源材料有限公司 |  | 周志平 |  | 1 | 0.6 | 2150 | 610 | 1 | DL00240700282 | 昆山宝必达：(0.57*610) 厚度±0.01mm，HV85-105,粗糙度0.5-0.8μM，卷重2-3吨 |  | 尾部200米有锈斑 |  |  | 1505 | 2
一次脱脂 | DL00240700281 | DL0024070028 | 东方950脱脂2# | 合格 | 让步接收 | 甲 | 韩成飞,周志平 | 6170 | 6170 | 1 | 2150 | 0.6 | 610 | 昆山宝必达：脱脂(单位张力6.0）、转650轧机 |  | 20100082 | 轧硬 | 0.6*610-SPCC | 31010081 | 小品种钢卷 | 0.57-SPCC |  | 10 | MO002155 | MO002155-002-01 | XPZG001 | 小品种钢前处理模板 | 12330 | 2024-07-29 | 2024-08-13 | 5 | 2024-08-05 05:46:04 | 2024-08-05 06:33:44 | 江苏东方九天新能源材料有限公司 |  | 周志平 |  | 1 | 0.6 | 2150 | 610 | 1 | DL00240700281 | 昆山宝必达：(0.57*610) 厚度±0.01mm，HV85-105,粗糙度0.5-0.8μM，卷重2-3吨 |  | 卷芯50米內有水印斑条印色差 |  |  | 1505 | 2
最终平整 | DL00240700262 | DL0024070026 | 东方850平整 | 合格 | 合格品 | 乙 | 鞠承,姚学禹 | 6000 | 5980 | 0.9967 | 5160 | 0.25 | 610 | 昆山泰德通：850平整建议用Ra1.0-1.2μm毛化辊平整、厚度公差：0.245-0.255mm、硬度90-110HV、粗糙度0.5-0.7um、转镀镍线,（合格证上备注镍基带蓝色标签） | Z振纹(板面),S砂轮印(板面),T停机斑(50米),B白斑(表面， ),Y氧化边(两边) | 20100082 | 轧硬 | 0.6*610-SPCC | 20600019 | 镍钝化卷半成品 | 0.25-SPCC |  | 50 | MO001789 | MO001789-001-02 | XPZG001 | 小品种钢前处理模板 | 12175 | 2024-07-19 | 2024-07-31 | 5 | 2024-08-05 05:36:40 | 2024-08-05 06:27:38 | 江苏东方九天新能源材料有限公司 | 249097 | 鞠承 |  |  | 0.25 | 5150 | 610 | 1 | DL00240700262 | 昆山泰德通（0.25*610）备货；厚度±0.005，HV90-110,粗糙度0.5-0.7 | 1 | Z振纹(板面),S砂轮印(板面),T停机斑(50米),B白斑(表面， ),Y氧化边(两边) | 是 | 是 | 2736 | 1
铬钝化 | JG12240703932 | JG12240703932 | 东方铬钝化950 | 合格 | 合格品 | 甲 | 韩康 | 13100 | 6515 | 0.4973 | 12200 | 0.1 | 710 | / | 碱液斑白斑辊印 | 30210015 | 光亮卷 | 0.1-SPCC | 30110014 | 铬钝化卷 | 0.1-SPCC |  | 10 | MO002321 | MO002321-014 | GDH001 | 铬钝化模板 | 13100 | 2024-08-04 | 2024-08-04 | 5 | 2024-08-05 04:54:28 | 2024-08-05 06:08:00 | 江苏东方九天新能源材料有限公司 | 278699 | 韩康 |  |  | 0.1 | 0 | 710 | 1 | JG12240703932 |  | 1 | 碱液斑白斑辊印 | 是 | 是 | 74 | 14
一次脱脂 | DL00240700512 | DL0024070051 | 东方950脱脂2# | 合格 | 让步接收 | 甲 | 韩成飞,周志平 | 6000 | 6000 | 1 | 2110 | 0.6 | 610 | 昆山宝必达:脱脂分一包5吨(单位张力6.0)、转650轧机 | S色差条印() | 20100082 | 轧硬 | 0.6*610-SPCC | 31010045 | 小品种钢卷 | 0.44-SPCC |  | 10 | MO002177 | MO002177-001-02 | XPZG001 | 小品种钢前处理模板 | 11050 | 2024-07-29 | 2024-08-12 | 5 | 2024-08-05 05:09:55 | 2024-08-05 05:43:35 | 江苏东方九天新能源材料有限公司 |  | 周志平 |  | 1 | 0.6 | 2110 | 610 | 1 | DL00240700512 | 昆山宝必达：(0.44*610) 厚度±0.01mm，HV100-120,粗糙度0.7-1.0μM，卷重2-3吨；备注脱脂分一包5吨 |  | S色差条印() |  |  | 1026 | 1
一次脱脂 | DL00240700511 | DL0024070051 | 东方950脱脂2# | 合格 | 让步接收 | 甲 | 韩成飞,周志平 | 5050 | 5050 | 1 | 1770 | 0.6 | 610 | 昆山宝必达:脱脂分一包5吨(单位张力6.0)、转650轧机 | S色差条印() | 20100082 | 轧硬 | 0.6*610-SPCC | 31010045 | 小品种钢卷 | 0.44-SPCC |  | 10 | MO002177 | MO002177-001-01 | XPZG001 | 小品种钢前处理模板 | 11050 | 2024-07-29 | 2024-08-12 | 5 | 2024-08-05 05:09:55 | 2024-08-05 05:43:35 | 江苏东方九天新能源材料有限公司 |  | 周志平 |  | 1 | 0.6 | 1770 | 610 | 1 | DL00240700511 | 昆山宝必达：(0.44*610) 厚度±0.01mm，HV100-120,粗糙度0.7-1.0μM，卷重2-3吨；备注脱脂分一包5吨 |  | S色差条印() |  |  | 1026 | 1
最终平整 | DL00240700211 | DL0024070021 | 东方850平整 | 合格 | 合格品 | 乙 | 鞠承,姚学禹 | 5990 | 5970 | 0.9967 | 5100 | 0.25 | 610 | 昆山泰德通：850平整建议用Ra1.0-1.2μm毛化辊平整、厚度公差：0.245-0.255mm、硬度90-110HV、粗糙度0.5-0.7um、转镀镍线,（合格证上备注镍基带蓝色标签） | X细划伤(板面轻微细),A暗线印(来料表面轻微),Z振纹(板面),T停机斑(50米80米处),H横辊印(板面轻微),B白斑(板面) | 20100082 | 轧硬 | 0.6*610-SPCC | 20600019 | 镍钝化卷半成品 | 0.25-SPCC |  | 50 | MO001789 | MO001789-002-01 | XPZG001 | 小品种钢前处理模板 | 12155 | 2024-07-19 | 2024-07-31 | 3 | 2024-08-05 04:56:00 | 2024-08-05 05:36:33 | 江苏东方九天新能源材料有限公司 | 249098 | 鞠承 |  |  | 0.25 | 5100 | 610 | 1 | DL00240700211 | 昆山泰德通（0.25*610）备货；厚度±0.005，HV90-110,粗糙度0.5-0.7 | 1 | X细划伤(板面轻微细),A暗线印(来料表面轻微),Z振纹(板面),T停机斑(50米80米处),H横辊印(板面轻微),B白斑(板面) | 是 | 是 | 1886 | 2
最终冷轧 | DL00240700412 | DL0024070041 | 东方650轧机 | 合格 | 合格品 | 乙 | 刘爱民 | 5850 | 5800 | 0.9915 | 4900 | 0.254 | 590 | 海金杜门：650轧机中间道次普光辊（Ra0.2-0.3μm)轧制，最后一道建议用Ra0.8-1.0μm毛化辊轧至0.254mm(0.6-0.45-0.35-0.29-0.25)厚度公差：0.253-0.258mm（注意公差范围）、板面粗糙度控制Ra0.4-0.6μm、转脱脂 | A暗线印(),S色差条印(),Z振纹() | 20100077 | 轧硬 | 0.6*590-SPCC | 20600002 | 镍钝化卷半成品 | 0.254-SPCC |  | 20 | MO001782 | MO001782-001-02 | HJDM002 | 东方镍钝化半成品前处理0.254（海金杜门：厚度公差：0.250-0.255mm、硬度：90-100HV,粗糙度：Ra0.5-0.7μm） | 11865 | 2024-07-19 | 2024-07-27 | 5 | 2024-08-05 05:04:12 | 2024-08-05 05:04:53 | 江苏东方九天新能源材料有限公司 | 248981 | 刘爱民 |  |  | 0.6 | 2120 | 590 | 1 | DL00240700412 | 海金杜门：（0.254*590）厚度公差: 0.250-0.255mm，硬度:90-100HV.粗糙度: Ra0.5-0.7um |  | A暗线印(),S色差条印(),Z振纹() |  |  | 3121 | 1
一次脱脂 | DL00240700402 | DL0024070040 | 东方950脱脂2# | 合格 | 让步接收 | 甲 | 韩成飞,周志平 | 6350 | 6350 | 1 | 2150 | 0.6 | 630 | 昆山宝必达：脱脂(单位张力6.0）、转650轧机 | S色差条印() | 20100086 | 轧硬 | 0.6*630-SPCC | 31010056 | 小品种钢卷 | 0.54-SPCC |  | 10 | MO002001 | MO002001-001-02 | XPZG001 | 小品种钢前处理模板 | 12600 | 2024-07-24 | 2024-08-08 | 5 | 2024-08-05 04:01:19 | 2024-08-05 04:59:20 | 江苏东方九天新能源材料有限公司 |  | 周志平 |  | 1 | 0.6 | 2150 | 630 | 1 | DL00240700402 | 昆山宝必达：（0.54*630）厚度±0.01mm，HV85-105,粗糙度0.5-0.8μM，卷重2-3吨 |  | S色差条印() |  |  | 1033 | 1
一次脱脂 | DL00240700401 | DL0024070040 | 东方950脱脂2# | 合格 | 让步接收 | 甲 | 韩成飞,周志平 | 6235 | 6235 | 1 | 2130 | 0.6 | 630 | 昆山宝必达：脱脂(单位张力6.0）、转650轧机 | S色差条印() | 20100086 | 轧硬 | 0.6*630-SPCC | 31010056 | 小品种钢卷 | 0.54-SPCC |  | 10 | MO002001 | MO002001-001-01 | XPZG001 | 小品种钢前处理模板 | 12600 | 2024-07-24 | 2024-08-08 | 5 | 2024-08-05 04:01:19 | 2024-08-05 04:59:20 | 江苏东方九天新能源材料有限公司 |  | 周志平 |  | 1 | 0.6 | 2130 | 630 | 1 | DL00240700401 | 昆山宝必达：（0.54*630）厚度±0.01mm，HV85-105,粗糙度0.5-0.8μM，卷重2-3吨 |  | S色差条印() |  |  | 1033 | 1
最终平整 | DL00240700261 | DL0024070026 | 东方850平整 | 合格 | 让步接收 | 乙 | 鞠承,姚学禹 | 5820 | 5790 | 0.9948 | 5030 | 0.25 | 610 | 昆山泰德通：850平整建议用Ra1.0-1.2μm毛化辊平整、厚度公差：0.245-0.255mm、硬度90-110HV、粗糙度0.5-0.7um、转镀镍线,（合格证上备注镍基带蓝色标签） | Z振纹(板面),X细划伤(板面轻微细划伤),Y氧化边(两边),T停机斑(50米80米处),H横辊印(表面轻微),A暗线印(来料表面轻微暗) | 20100082 | 轧硬 | 0.6*610-SPCC | 20600019 | 镍钝化卷半成品 | 0.25-SPCC |  | 50 | MO001789 | MO001789-001-01 | XPZG001 | 小品种钢前处理模板 | 12175 | 2024-07-19 | 2024-07-31 | 5 | 2024-08-05 04:14:30 | 2024-08-05 04:55:49 | 江苏东方九天新能源材料有限公司 | 249097 | 鞠承 |  |  | 0.25 | 5000 | 610 | 1 | DL00240700261 | 昆山泰德通（0.25*610）备货；厚度±0.005，HV90-110,粗糙度0.5-0.7 | 1 | Z振纹(板面),X细划伤(板面轻微细划伤),Y氧化边(两边),T停机斑(50米80米处),H横辊印(表面轻微),A暗线印(来料表面轻微暗) | 是 | 是 | 2736 | 1
铬钝化 | JG12240703812 | JG12240703812 | 东方铬钝化950 | 合格 | 合格品 | 甲 | 韩康 | 6675 | 6670 | 0.9993 | 12480 | 0.1 | 710 | / | 碱液斑白斑9000米横向201大小0.18,11750-11800米5个横向420大小0.18-1.24 | 30210015 | 光亮卷 | 0.1-SPCC | 30110014 | 铬钝化卷 | 0.1-SPCC |  | 10 | MO002321 | MO002321-009 | GDH001 | 铬钝化模板 | 6675 | 2024-08-04 | 2024-08-04 | 5 | 2024-08-05 03:31:38 | 2024-08-05 04:54:11 | 江苏东方九天新能源材料有限公司 | 278693 | 韩康 |  |  | 0.1 | 0 | 710 | 1 | JG12240703812 |  | 1 | 碱液斑白斑9000米横向201大小0.18,11750-11800米5个横向420大小0.18-1.24 | 是 | 是 | 83 | 9
最终平整 | DL00240700212 | DL0024070021 | 东方850平整 | 返工 | 返工 | 乙 | 鞠承,姚学禹 | 5780 | 5760 | 0.9965 | 4980 | 0.25 | 610 | 昆山泰德通：850平整建议用Ra1.0-1.2μm毛化辊平整、厚度公差：0.245-0.255mm、硬度90-110HV、粗糙度0.5-0.7um、转镀镍线,（合格证上备注镍基带蓝色标签） | 两边氧化边，表面白斑，4540米表面挫伤重，夹纸内60米公差高，50米尾部30米处停机斑，板面振纹 | 20100082 | 轧硬 | 0.6*610-SPCC | 20600019 | 镍钝化卷半成品 | 0.25-SPCC |  | 50 | MO001789 | MO001789-002-02 | XPZG001 | 小品种钢前处理模板 | 12155 | 2024-07-19 | 2024-07-31 | 3 | 2024-08-05 03:33:44 | 2024-08-05 04:14:21 | 江苏东方九天新能源材料有限公司 | 249098 | 鞠承 |  |  | 0.25 | 4975 | 610 | 1 | DL00240700212 | 昆山泰德通（0.25*610）备货；厚度±0.005，HV90-110,粗糙度0.5-0.7 | 0 | Y氧化边(两边),B白斑(来料表面),C挫伤(4540米表面来料挫伤重),H厚薄公差(夹纸内60米公差高),T停机斑(50米尾30米处),Z振纹(板面) |  |  | 1886 | 2
一次脱脂 | DL00240700482 | DL0024070048 | 东方950脱脂2# | 合格 | 让步接收 | 甲 | 韩成飞,周志平 | 6300 | 6300 | 1 | 2140 | 0.6 | 630 | 昆山宝必达：脱脂（单位张力6.0）、转650轧机 | S色差条印() | 20100086 | 轧硬 | 0.6*630-SPCC | 31010034 | 小品种钢卷 | 0.33-SPCC |  | 10 | MO002154 | MO002154-001-02 | XPZG001 | 小品种钢前处理模板 | 12615 | 2024-07-29 | 2024-08-13 | 5 | 2024-08-05 01:40:33 | 2024-08-05 03:58:52 | 江苏东方九天新能源材料有限公司 |  | 周志平 |  | 1 | 0.6 | 2140 | 630 | 1 | DL00240700482 | 昆山宝必达：(0.33*630) 厚度±0.01mm，HV100-120,粗糙度0.7-1.0μM，卷重2-3吨 |  | S色差条印() |  |  | 1611 | 1
一次脱脂 | DL00240700481 | DL0024070048 | 东方950脱脂2# | 合格 | 让步接收 | 甲 | 韩成飞,周志平 | 6310 | 6310 | 1 | 2150 | 0.6 | 630 | 昆山宝必达：脱脂（单位张力6.0）、转650轧机 | S色差条印() | 20100086 | 轧硬 | 0.6*630-SPCC | 31010034 | 小品种钢卷 | 0.33-SPCC |  | 10 | MO002154 | MO002154-001-01 | XPZG001 | 小品种钢前处理模板 | 12615 | 2024-07-29 | 2024-08-13 | 5 | 2024-08-05 01:40:33 | 2024-08-05 03:58:52 | 江苏东方九天新能源材料有限公司 |  | 周志平 |  | 1 | 0.6 | 2150 | 630 | 1 | DL00240700481 | 昆山宝必达：(0.33*630) 厚度±0.01mm，HV100-120,粗糙度0.7-1.0μM，卷重2-3吨 |  | S色差条印() |  |  | 1611 | 1
最终平整 | DL00240700221 | DL0024070022 | 东方850平整 | 合格 | 让步接收 | 乙 | 鞠承,姚学禹 | 5940 | 5920 | 0.9966 | 5070 | 0.25 | 610 | 昆山泰德通：850平整建议用Ra1.0-1.2μm毛化辊平整、厚度公差：0.245-0.255mm、硬度90-110HV、粗糙度0.5-0.7um、转镀镍线,（合格证上备注镍基带蓝色标签） | 板面振纹，板面雄鹰细划伤，50米处停机斑，板面多白斑，两边氧化边，板面轻微横辊印，870米板面划伤重 | 20100082 | 轧硬 | 0.6*610-SPCC | 20600019 | 镍钝化卷半成品 | 0.25-SPCC |  | 50 | MO002093 | MO002093-001-01 | XPZG001 | 小品种钢前处理模板 | 12165 | 2024-07-26 | 2024-08-12 | 3 | 2024-08-05 02:38:01 | 2024-08-05 03:33:34 | 江苏东方九天新能源材料有限公司 | 261926 | 鞠承 |  |  | 0.25 | 5050 | 610 | 1 | DL00240700221 | 昆山泰德通:（0.25*610）厚度±0.005，HV90-110,粗糙度0.5-0.7 | 1 | Z振纹(板面),X细划伤(板面雄鹰细划伤),T停机斑(50米处),B白斑(板面多),Y氧化边(两边)H横辊印(板面轻微) | 是 | 是 | 1912 | 1
铬钝化 | JG12240704231 | JG12240704231 | 东方铬钝化950 | 合格 | 合格品 | 甲 | 韩康 | 6710 | 6710 | 1 | 12680 | 0.1 | 710 | / |  | 30210015 | 光亮卷 | 0.1-SPCC | 30110014 | 铬钝化卷 | 0.1-SPCC |  | 10 | MO002298 | MO002298-005 | GDH001 | 铬钝化模板 | 6710 | 2024-08-02 | 2024-08-02 | 5 | 2024-08-05 02:06:22 | 2024-08-05 03:31:22 | 江苏东方九天新能源材料有限公司 | 276248 | 韩康 |  |  | 0.1 | 0 | 710 | 1 | JG12240704231 |  | 1 | 碱液斑白斑亮斑色差 | 是 | 是 | 85 | 5
一次脱脂 | DL00240700462 | DL0024070046 | 东方950脱脂2# | 合格 | 让步接收 | 甲 | 韩成飞,周志平 | 6355 | 6355 | 1 | 2150 | 0.6 | 630 | 昆山宝必达：脱脂(单位张力6.0）、转650轧机 | S色差条印() | 20100086 | 轧硬 | 0.6*630-SPCC | 31010044 | 小品种钢卷 | 0.43-SPCC |  | 10 | MO002153 | MO002153-001-02 | XPZG001 | 小品种钢前处理模板 | 12715 | 2024-07-29 | 2024-08-13 | 5 | 2024-08-05 02:26:52 | 2024-08-05 03:22:03 | 江苏东方九天新能源材料有限公司 |  | 周志平 |  | 1 | 0.6 | 2150 | 630 | 1 | DL00240700462 | 昆山宝必达：(0.43*630) 厚度±0.01mm，HV85-105,粗糙度0.5-0.8μM，卷重2-3吨 |  | S色差条印() |  |  | 1499 | 1
一次脱脂 | DL00240700461 | DL0024070046 | 东方950脱脂2# | 合格 | 让步接收 | 甲 | 韩成飞,周志平 | 6340 | 6340 | 1 | 2150 | 0.6 | 630 | 昆山宝必达：脱脂(单位张力6.0）、转650轧机 |  | 20100086 | 轧硬 | 0.6*630-SPCC | 31010044 | 小品种钢卷 | 0.43-SPCC |  | 10 | MO002153 | MO002153-001-01 | XPZG001 | 小品种钢前处理模板 | 12715 | 2024-07-29 | 2024-08-13 | 5 | 2024-08-05 02:26:52 | 2024-08-05 03:22:03 | 江苏东方九天新能源材料有限公司 |  | 周志平 |  | 1 | 0.6 | 2150 | 630 | 1 | DL00240700461 | 昆山宝必达：(0.43*630) 厚度±0.01mm，HV85-105,粗糙度0.5-0.8μM，卷重2-3吨 |  | 卷芯170米细划伤条印色差 |  |  | 1499 | 1
最终冷轧 | JG1224070329 | JG1224070329 | 东方850轧机 | 合格 | 合格品 | 乙 | 肖勋民 | 13320 | 13270 | 0.9962 | 22877 | 0.1 | 760 | 850轧机普光辊(Ra0.4-0.6μm)轧制0.1mm(0.4-0.25-0.15-0.115-0.1) |  | 20100142 | 轧硬 | 0.4*760-SPCC | 30210015 | 光亮卷 | 0.1-SPCC |  | 30 | MO001991 | MO001991-007 | GLJ002 | 东方光亮卷前处理（0.4轧0.1mm) | 13330 | 2024-07-24 | 2024-08-15 | 5 | 2024-08-05 00:24:38 | 2024-08-05 03:12:37 | 江苏东方九天新能源材料有限公司 | 256386 | 肖勋民 |  |  | 0.4 | 5650 | 760 | 1 | JG1224070329 | 轧0.1，米数控制在22800-22900米，脱脂分一包9200米。 |  |  | 否 | 否 | 3904 | 7
最终退火 | JG11231002642 | JG11231002642 | 东方20# | 合格 |  | 甲 | 程新华,李龙礼,吴双勇 | 5745 | 5745 | 1 | 12350 | 0.1 | 620 | 退火（590℃） |  | 20200052 | 小品种钢半成品 | 0.4-SPCC | 30210015 | 光亮卷 | 0.1-SPCC |  | 50 | MO002072 | MO002072-002 | GLJ002 | 东方光亮卷前处理（0.4轧0.1mm) | 5845 | 2024-07-26 | 2024-07-26 | 5 | 2024-08-02 06:02:17 | 2024-08-05 03:06:35 | 江苏东方九天新能源材料有限公司 | 245568 | 刘忠于 | 刘忠于 |  | 0.1 | 12350 | 620 | 1 | JG11231002642 | 轧0.1，米数控制在12300-12400米 |  |  | 否 | 否 | 4173 | 2
最终退火 | JG11231002641 | JG11231002641 | 东方20# | 合格 |  | 甲 | 程新华,李龙礼,吴双勇 | 5840 | 5840 | 1 | 12300 | 0.1 | 620 | 退火（590℃） |  | 20200052 | 小品种钢半成品 | 0.4-SPCC | 30210015 | 光亮卷 | 0.1-SPCC |  | 50 | MO002072 | MO002072-001 | GLJ002 | 东方光亮卷前处理（0.4轧0.1mm) | 5895 | 2024-07-26 | 2024-07-26 | 3 | 2024-08-02 06:02:17 | 2024-08-05 03:06:35 | 江苏东方九天新能源材料有限公司 | 245564 | 刘忠于 | 刘忠于 |  | 0.1 | 12300 | 620 | 1 | JG11231002641 | 轧0.1，米数控制在12300-12400米 |  |  | 否 | 否 |  | 1
最终退火 | JG122407040212 | JG1224070402 | 东方20# | 合格 |  | 甲 | 程新华,李龙礼,吴双勇 | 4740 | 4740 | 1 | 8900 | 0.1 | 710 | 退火（590℃） |  | 20100028 | 轧硬 | 0.4*710-SPCC | 30210015 | 光亮卷 | 0.1-SPCC |  | 50 | MO001831 | MO001831-015-01-02 | GLJ002 | 东方光亮卷前处理（0.4轧0.1mm) | 13715 | 2024-07-19 | 2024-07-19 | 3 | 2024-08-02 06:02:17 | 2024-08-05 03:06:35 | 江苏东方九天新能源材料有限公司 | 250538 | 刘忠于 | 刘忠于 |  | 0.1 | 8900 | 710 | 1 | JG122407040212 | 轧0.1；米数控制在25100-25200，脱脂平均分包 |  |  |  |  | 15581 | 15
最终退火 | JG12240703951 | JG1224070395 | 东方20# | 合格 |  | 甲 | 程新华,李龙礼,吴双勇 | 6965 | 6965 | 1 | 13000 | 0.1 | 710 | 退火（590℃） |  | 20100028 | 轧硬 | 0.4*710-SPCC | 30210015 | 光亮卷 | 0.1-SPCC |  | 50 | MO001831 | MO001831-001-01 | GLJ002 | 东方光亮卷前处理（0.4轧0.1mm) | 13765 | 2024-07-19 | 2024-07-19 | 5 | 2024-08-02 06:02:17 | 2024-08-05 03:06:35 | 江苏东方九天新能源材料有限公司 | 250531 | 刘忠于 | 刘忠于 |  | 0.1 | 13000 | 710 | 1 | JG12240703951 | 轧0.1；米数控制在25100-25200，脱脂平均分包 |  |  |  |  | 5783 | 1
最终退火 | JG12240602333 | JG1224060233 | 东方7# | 合格 |  | 甲 | 程新华,李龙礼,吴双勇 | 2370 | 2370 | 1 | 5150 | 0.1 | 610 | 退火（590℃） |  | 20100142 | 轧硬 | 0.4*760-SPCC | 30210015 | 光亮卷 | 0.1-SPCC |  | 80 | MO000945 | MO000945-017-03 | KSFW001 | 东方小品种钢前处理 0.67（昆山富维 厚度公差：0.660-0.670mm,光泽度大于150GU（横向、纵向），粗糙度：Ra0.2-0.45um.硬度：HV80-110） | 13500 | 2024-06-25 | 2024-07-05 | 2 | 2024-08-02 06:02:17 | 2024-08-05 03:06:35 | 江苏东方九天新能源材料有限公司 | 193097 | 刘忠于 | 刘忠于 |  | 0.1 | 5150 | 610 | 1 | JG12240602333 | 轧0.1，米数控制在23100-23200米，脱脂分一包10400米。 |  |  |  |  | 3481 | 17
最终冷轧 | DL00240700451 | DL0024070045 | 东方650轧机 | 合格 | 合格品 | 乙 | 朱明 | 5965 | 5900 | 0.9891 | 5000 | 0.254 | 590 | 海金杜门：650轧机中间道次普光辊（Ra0.2-0.3μm)轧制，最后一道建议用Ra0.8-1.0μm毛化辊轧至0.254mm(0.6-0.45-0.35-0.29-0.25)厚度公差：0.253-0.258mm（注意公差范围）、板面粗糙度控制Ra0.4-0.6μm、转脱脂 | X细划伤(),A暗线印(),S色差条印(),Z振纹() | 20100077 | 轧硬 | 0.6*590-SPCC | 20600002 | 镍钝化卷半成品 | 0.254-SPCC |  | 20 | MO001782 | MO001782-002-01 | HJDM002 | 东方镍钝化半成品前处理0.254（海金杜门：厚度公差：0.250-0.255mm、硬度：90-100HV,粗糙度：Ra0.5-0.7μm） | 11910 | 2024-07-19 | 2024-07-27 | 5 | 2024-08-05 02:50:37 | 2024-08-05 02:52:06 | 江苏东方九天新能源材料有限公司 | 248982 | 朱明 |  |  | 0.6 | 2150 | 590 | 1 | DL00240700451 | 海金杜门：（0.254*590）厚度公差: 0.250-0.255mm，硬度:90-100HV.粗糙度: Ra0.5-0.7um |  | X细划伤(),A暗线印(),S色差条印(),Z振纹() |  |  | 3104 | 2
最终脱脂 | JG122407036122 | JG12240703612 | 东方950脱脂1# | 合格 | 让步接收 | 乙 | 何晓健,张东兵 | 7065 | 7065 | 1 | 12280 | 0.1 | 760 | 脱脂（950-1） | Z中间浪(中浪大打皱) |  |  |  | 30210015 | 光亮卷 | 0.1-SPCC |  | 40 | MO002225 | MO002225-001-02 | GLJ002 | 东方光亮卷前处理（0.4轧0.1mm) | 8555 | 2024-07-31 | 2024-08-10 | 5 | 2024-08-05 02:42:56 | 2024-08-05 02:44:57 | 江苏东方九天新能源材料有限公司 |  | 何晓健 |  | 1 | 0.1 | 12280 | 760 | 1 | JG122407036122 | 已退火，轧0.1，米数控制在14400-14500米 |  | Z中间浪(中浪大打皱) |  |  | 1414 | 1
最终脱脂 | JG122407036121 | JG12240703612 | 东方950脱脂1# | 其他入库 | 报废品 | 乙 | 何晓健,张东兵 | 640 | 640 | 1 | 1150 | 0.1 | 760 | 脱脂（950-1） | Z中间浪(中浪大打皱) |  |  |  | 30210015 | 光亮卷 | 0.1-SPCC |  | 40 | MO002225 | MO002225-001-01 | GLJ002 | 东方光亮卷前处理（0.4轧0.1mm) | 8555 | 2024-07-31 | 2024-08-10 | 5 | 2024-08-05 02:42:56 | 2024-08-05 02:44:57 | 江苏东方九天新能源材料有限公司 |  | 何晓健 |  | 1 | 0.1 | 1150 | 760 | 1 | JG122407036121 | 已退火，轧0.1，米数控制在14400-14500米 | 1 | Z中间浪(中浪大打皱) | 是 | 是 | 1414 | 1
最终退火 | JG12240703282 | JG1224070328 | 东方20# | 合格 |  | 乙 | 陈国,李楷文,袁亚东,张天圣 | 5585 | 5585 | 1 | 9800 | 0.1 | 760 | 退火（590℃） |  | 20100142 | 轧硬 | 0.4*760-SPCC | 30210015 | 光亮卷 | 0.1-SPCC |  | 50 | MO001991 | MO001991-013-02 | GLJ002 | 东方光亮卷前处理（0.4轧0.1mm) | 13575 | 2024-07-24 | 2024-08-15 | 5 | 2024-08-03 12:14:02 | 2024-08-05 02:44:13 | 江苏东方九天新能源材料有限公司 | 256392 | 刘忠于 | 刘忠于 |  | 0.1 | 9800 | 760 | 1 | JG12240703282 | 轧0.1，米数控制在22800-22900米，脱脂分一包9200米。 |  |  |  |  | 4541 | 13
最终退火 | DL00240700181 | DL0024070018 | 东方20# | 合格 |  | 乙 | 陈国,李楷文,袁亚东,张天圣 | 5750 | 5750 | 1 | 6150 | 0.203 | 590 | 海金杜门：退火(590℃)、转850平整 |  | 20100077 | 轧硬 | 0.6*590-SPCC | 20600001 | 镍钝化卷半成品 | 0.203-SPCC |  | 50 | MO001691 | MO001691-001-01 | HJDM003 | 东方镍钝化半成品前处理0.203（海金杜门：厚度公差：0.198-0.203mm、硬度：90-100HV,粗糙度：Ra0.5-0.7μm） | 11915 | 2024-07-17 | 2024-07-27 | 3 | 2024-08-03 12:14:02 | 2024-08-05 02:44:13 | 江苏东方九天新能源材料有限公司 | 245187 | 刘忠于 | 刘忠于 |  | 0.203 | 6150 | 590 | 1 | DL00240700181 | 海金杜门:(0.203*590)厚度公差: 0.198-0.203mm、硬度: 90-100HV,粗粕度: Ra0.5-0.7um |  |  |  |  | 5891 | 1
最终退火 | DL00240700152 | DL0024070015 | 东方20# | 合格 |  | 乙 | 陈国,李楷文,袁亚东,张天圣 | 5745 | 5745 | 1 | 6150 | 0.203 | 590 | 海金杜门：退火(590℃)、转850平整 |  | 20100077 | 轧硬 | 0.6*590-SPCC | 20600001 | 镍钝化卷半成品 | 0.203-SPCC |  | 50 | MO001666 | MO001666-001-02 | HJDM003 | 东方镍钝化半成品前处理0.203（海金杜门：厚度公差：0.198-0.203mm、硬度：90-100HV,粗糙度：Ra0.5-0.7μm） | 11830 | 2024-07-16 | 2024-07-26 | 5 | 2024-08-03 12:14:02 | 2024-08-05 02:44:13 | 江苏东方九天新能源材料有限公司 | 244212 | 刘忠于 | 刘忠于 |  | 0.203 | 6150 | 590 | 1 | DL00240700152 | 海金杜门：（0.203*590）厚度公差: 0.198-0.203mm、硬度: 90-100HV,粗粕度: Ra0.5-0.7um |  |  |  |  | 24166 | 1
最终退火 | DL00240700151 | DL0024070015 | 东方20# | 合格 |  | 乙 | 陈国,李楷文,袁亚东,张天圣 | 5800 | 5800 | 1 | 6100 | 0.203 | 590 | 海金杜门：退火(590℃)、转850平整 |  | 20100077 | 轧硬 | 0.6*590-SPCC | 20600001 | 镍钝化卷半成品 | 0.203-SPCC |  | 50 | MO001666 | MO001666-001-01 | HJDM003 | 东方镍钝化半成品前处理0.203（海金杜门：厚度公差：0.198-0.203mm、硬度：90-100HV,粗糙度：Ra0.5-0.7μm） | 11830 | 2024-07-16 | 2024-07-26 | 5 | 2024-08-03 12:14:02 | 2024-08-05 02:44:13 | 江苏东方九天新能源材料有限公司 | 244212 | 刘忠于 | 刘忠于 |  | 0.203 | 6100 | 590 | 1 | DL00240700151 | 海金杜门：（0.203*590）厚度公差: 0.198-0.203mm、硬度: 90-100HV,粗粕度: Ra0.5-0.7um |  |  |  |  | 24166 | 1
最终平整 | DL00240700242 | DL0024070024 | 东方850平整 | 合格 | 让步接收 | 乙 | 鞠承,姚学禹 | 5925 | 5885 | 0.9932 | 5060 | 0.25 | 610 | 昆山泰德通：850平整建议用Ra1.0-1.2μm毛化辊平整、厚度公差：0.245-0.255mm、硬度90-110HV、粗糙度0.5-0.7um、转镀镍线,（合格证上备注镍基带蓝色标签） | 板面白斑，两边氧化边，50米处停机斑，板面振纹 | 20100082 | 轧硬 | 0.6*610-SPCC | 20600019 | 镍钝化卷半成品 | 0.25-SPCC |  | 50 | MO002207 | MO002207-001-02 | XPZG001 | 小品种钢前处理模板 | 12145 | 2024-07-30 | 2024-08-10 | 5 | 2024-08-05 02:07:20 | 2024-08-05 02:37:49 | 江苏东方九天新能源材料有限公司 | 269645 | 鞠承 |  |  | 0.25 | 5040 | 610 | 1 | DL00240700242 | 昆山泰德通（0.25*610）厚度±0.005，HV90-110,粗糙度0.5-0.7 | 1 | B白斑(板面),Y氧化边(两边),T停机斑(50米处),Z振纹(板面) | 是 | 是 | 2782 | 1
最终平整 | DL00240700241 | DL0024070024 | 东方850平整 | 待判定 | 5 | 乙 | 鞠承,姚学禹 | 5905 | 5880 | 0.9958 | 5080 | 0.25 | 610 | 昆山泰德通：850平整建议用Ra1.0-1.2μm毛化辊平整、厚度公差：0.245-0.255mm、硬度90-110HV、粗糙度0.5-0.7um、转镀镍线,（合格证上备注镍基带蓝色标签） | 板面暗线印平后淡，板面振纹，两边氧化边，下表面传10CM处细划伤平后淡，板面白斑 | 20100082 | 轧硬 | 0.6*610-SPCC | 20600019 | 镍钝化卷半成品 | 0.25-SPCC |  | 50 | MO002207 | MO002207-001-01 | XPZG001 | 小品种钢前处理模板 | 12145 | 2024-07-30 | 2024-08-10 | 5 | 2024-08-05 01:13:43 | 2024-08-05 02:07:08 | 江苏东方九天新能源材料有限公司 | 269645 | 鞠承 |  |  | 0.25 | 5050 | 610 | 1 | DL00240700241 | 昆山泰德通（0.25*610）厚度±0.005，HV90-110,粗糙度0.5-0.7 | 1 | A暗线印(品牌板面暗平后淡),Z振纹(板面),Y氧化边(两边),X细划伤(来料下表面传10CM处细划伤平后淡),B白斑(板面) | 是 | 是 | 2782 | 1
铬钝化 | JG122407039222 | JG12240703922 | 东方铬钝化950 | 合格 | 合格品 | 甲 | 韩康 | 3825 | 3825 | 1 | 7220 | 0.1 | 710 | / |  | 30210015 | 光亮卷 | 0.1-SPCC | 30110014 | 铬钝化卷 | 0.1-SPCC |  | 10 | MO002321 | MO002321-005-02 | GDH001 | 铬钝化模板 | 12140 | 2024-08-04 | 2024-08-04 | 5 | 2024-08-05 00:56:38 | 2024-08-05 02:06:11 | 江苏东方九天新能源材料有限公司 |  | 韩康 |  | 1 | 0.1 | 7220 | 710 | 1 | JG122407039222 |  | 1 | 白斑碱液斑 | 是 | 是 | 105 | 5
铬钝化 | JG122407039221 | JG12240703922 | 东方铬钝化950 | 合格 | 合格品 | 甲 | 韩康 | 2175 | 2175 | 1 | 4090 | 0.1 | 710 | / |  | 30210015 | 光亮卷 | 0.1-SPCC | 30110014 | 铬钝化卷 | 0.1-SPCC |  | 10 | MO002321 | MO002321-005-01 | GDH001 | 铬钝化模板 | 12140 | 2024-08-04 | 2024-08-04 | 5 | 2024-08-05 00:56:38 | 2024-08-05 02:06:11 | 江苏东方九天新能源材料有限公司 |  | 韩康 |  | 1 | 0.1 | 4090 | 710 | 1 | JG122407039221 |  | 1 | 内50米轻微折印碱液斑白斑 | 是 | 是 | 105 | 5
最终脱脂 | DL00240700171 | DL0024070017 | 东方950脱脂1# | 合格 | 合格品 | 乙 | 何晓健,张东兵 | 6320 | 6165 | 0.9755 | 3230 | 0.38 | 630 | 泰兴双永:脱脂(单位张力6.2）、转退火 |  | 20100086 | 轧硬 | 0.6*630-SPCC | 31010039 | 小品种钢卷 | 0.38-SPCC |  | 30 | MO001998 | MO001998-001-01 | XPZG001 | 小品种钢前处理模板 | 12720 | 2024-07-24 | 2024-08-08 | 5 | 2024-08-05 01:41:45 | 2024-08-05 01:42:11 | 江苏东方九天新能源材料有限公司 | 256452 | 何晓健 |  |  | 0.38 | 3250 | 630 | 1 | DL00240700171 | 泰兴双永：（0.38*630）厚度±0.01mm，HV90-110,粗糙度0.8-1.0μM，卷重2-3吨 |  |  |  |  | 1548 | 1
最终脱脂 | DL00240700422 | DL0024070042 | 东方950脱脂1# | 合格 | 合格品 | 乙 | 何晓健,张东兵 | 5860 | 5735 | 0.9787 | 2930 | 0.39 | 630 | 泰兴双永：脱脂(单位张力6.2）、转退火 |  | 20100086 | 轧硬 | 0.6*630-SPCC | 31010040 | 小品种钢卷 | 0.39-SPCC |  | 30 | MO002050 | MO002050-001-02 | XPZG001 | 小品种钢前处理模板 | 12675 | 2024-07-25 | 2024-08-09 | 5 | 2024-08-05 01:40:49 | 2024-08-05 01:41:14 | 江苏东方九天新能源材料有限公司 | 259543 | 何晓健 |  |  | 0.39 | 2950 | 630 | 1 | DL00240700422 | 泰兴双永：（0.39*630）厚度±0.01mm，HV90-110,粗糙度0.8-1.0μM，卷重2-3吨 |  |  |  |  | 1388 | 1
一次脱脂 | DL00240700372 | DL0024070037 | 东方950脱脂2# | 合格 | 让步接收 | 甲 | 韩成飞,周志平 | 5805 | 5805 | 1 | 2100 | 0.6 | 590 | 海金杜门：脱脂(单位张力6.0）、转650轧机 | S色差条印() | 20100077 | 轧硬 | 0.6*590-SPCC | 20600002 | 镍钝化卷半成品 | 0.254-SPCC |  | 10 | MO001782 | MO001782-003-02 | HJDM002 | 东方镍钝化半成品前处理0.254（海金杜门：厚度公差：0.250-0.255mm、硬度：90-100HV,粗糙度：Ra0.5-0.7μm） | 11610 | 2024-07-19 | 2024-07-27 | 5 | 2024-08-05 00:48:44 | 2024-08-05 01:38:24 | 江苏东方九天新能源材料有限公司 |  | 周志平 |  | 1 | 0.6 | 2100 | 590 | 1 | DL00240700372 | 海金杜门：（0.254*590）厚度公差: 0.250-0.255mm，硬度:90-100HV.粗糙度: Ra0.5-0.7um |  | S色差条印() |  |  | 3108 | 3
一次脱脂 | DL00240700371 | DL0024070037 | 东方950脱脂2# | 合格 | 让步接收 | 甲 | 韩成飞,周志平 | 5795 | 5795 | 1 | 2100 | 0.6 | 590 | 海金杜门：脱脂(单位张力6.0）、转650轧机 | S色差条印() | 20100077 | 轧硬 | 0.6*590-SPCC | 20600002 | 镍钝化卷半成品 | 0.254-SPCC |  | 10 | MO001782 | MO001782-003-01 | HJDM002 | 东方镍钝化半成品前处理0.254（海金杜门：厚度公差：0.250-0.255mm、硬度：90-100HV,粗糙度：Ra0.5-0.7μm） | 11610 | 2024-07-19 | 2024-07-27 | 5 | 2024-08-05 00:48:44 | 2024-08-05 01:38:24 | 江苏东方九天新能源材料有限公司 |  | 周志平 |  | 1 | 0.6 | 2100 | 590 | 1 | DL00240700371 | 海金杜门：（0.254*590）厚度公差: 0.250-0.255mm，硬度:90-100HV.粗糙度: Ra0.5-0.7um |  | S色差条印() |  |  | 3108 | 3
最终平整 | DL00240700222 | DL0024070022 | 东方850平整 | 返工 | 返工 | 乙 | 鞠承,姚学禹 | 5920 | 5880 | 0.9932 | 5000 | 0.25 | 610 | 昆山泰德通：850平整建议用Ra1.0-1.2μm毛化辊平整、厚度公差：0.245-0.255mm、硬度90-110HV、粗糙度0.5-0.7um、转镀镍线,（合格证上备注镍基带蓝色标签） | 3905-3907米表面中间划伤脱皮重，来料表面轻微暗线印，板面振纹，两边氧化边，50米处停机斑，3910米松包挫伤重，4410-4420米两边5CM松包挫伤重，板面白斑 | 20100082 | 轧硬 | 0.6*610-SPCC | 20600019 | 镍钝化卷半成品 | 0.25-SPCC |  | 50 | MO002093 | MO002093-001-02 | XPZG001 | 小品种钢前处理模板 | 12165 | 2024-07-26 | 2024-08-12 | 3 | 2024-08-05 01:10:37 | 2024-08-05 01:13:33 | 江苏东方九天新能源材料有限公司 | 261926 | 鞠承 |  |  | 0.25 | 5050 | 610 | 1 | DL00240700222 | 昆山泰德通:（0.25*610）厚度±0.005，HV90-110,粗糙度0.5-0.7 | 0 | Z重划伤(3905-3907米表面中间划伤脱皮重),A暗线印(来料表面轻微),Z振纹(板面),Y氧化边(两边),T停机斑(50米处),C挫伤(3910米来料松包挫伤重/4410-4420米两边5CM松包挫伤重),B白斑(板面) |  |  | 1912 | 1
铬钝化 | JG1224070374122 | JG122407037412 | 东方铬钝化950 | 合格 | 合格品 | 甲 | 韩康 | 3485 | 3485 | 1 | 6510 | 0.1 | 710 | / |  | 30210015 | 光亮卷 | 0.1-SPCC | 30110014 | 铬钝化卷 | 0.1-SPCC |  | 10 | MO002321 | MO002321-012-02 | GDH001 | 铬钝化模板 | 5720 | 2024-08-04 | 2024-08-04 | 5 | 2024-08-04 23:54:05 | 2024-08-05 00:56:27 | 江苏东方九天新能源材料有限公司 |  | 韩康 |  | 1 | 0.1 | 6510 | 710 | 1 | JG1224070374122 |  | 1 | 来料乳化斑色差重白斑碱液斑 | 是 | 是 | 93 | 12
铬钝化 | JG1224070374121 | JG122407037412 | 东方铬钝化950 | 合格 | 合格品 | 甲 | 韩康 | 2210 | 2210 | 1 | 4110 | 0.1 | 710 | / |  | 30210015 | 光亮卷 | 0.1-SPCC | 30110014 | 铬钝化卷 | 0.1-SPCC |  | 10 | MO002321 | MO002321-012-01 | GDH001 | 铬钝化模板 | 5720 | 2024-08-04 | 2024-08-04 | 5 | 2024-08-04 23:54:05 | 2024-08-05 00:56:27 | 江苏东方九天新能源材料有限公司 |  | 韩康 |  | 1 | 0.1 | 4110 | 710 | 1 | JG1224070374121 |  | 1 | 来料乳化斑碱液斑白斑色差重 | 是 | 是 | 93 | 12
一次脱脂 | DL00240700412 | DL0024070041 | 东方950脱脂2# | 合格 | 让步接收 | 甲 | 韩成飞,周志平 | 5850 | 5850 | 1 | 2120 | 0.6 | 590 | 海金杜门：脱脂(单位张力6.0）、转650轧机 | S色差条印() | 20100077 | 轧硬 | 0.6*590-SPCC | 20600002 | 镍钝化卷半成品 | 0.254-SPCC |  | 10 | MO001782 | MO001782-001-02 | HJDM002 | 东方镍钝化半成品前处理0.254（海金杜门：厚度公差：0.250-0.255mm、硬度：90-100HV,粗糙度：Ra0.5-0.7μm） | 11865 | 2024-07-19 | 2024-07-27 | 5 | 2024-08-05 00:13:47 | 2024-08-05 00:47:01 | 江苏东方九天新能源材料有限公司 |  | 周志平 |  | 1 | 0.6 | 2120 | 590 | 1 | DL00240700412 | 海金杜门：（0.254*590）厚度公差: 0.250-0.255mm，硬度:90-100HV.粗糙度: Ra0.5-0.7um |  | S色差条印() |  |  | 3121 | 1
一次脱脂 | DL00240700411 | DL0024070041 | 东方950脱脂2# | 合格 | 让步接收 | 甲 | 韩成飞,周志平 | 5905 | 5905 | 1 | 2150 | 0.6 | 590 | 海金杜门：脱脂(单位张力6.0）、转650轧机 | S色差条印() | 20100077 | 轧硬 | 0.6*590-SPCC | 20600002 | 镍钝化卷半成品 | 0.254-SPCC |  | 10 | MO001782 | MO001782-001-01 | HJDM002 | 东方镍钝化半成品前处理0.254（海金杜门：厚度公差：0.250-0.255mm、硬度：90-100HV,粗糙度：Ra0.5-0.7μm） | 11865 | 2024-07-19 | 2024-07-27 | 5 | 2024-08-05 00:13:47 | 2024-08-05 00:47:01 | 江苏东方九天新能源材料有限公司 |  | 周志平 |  | 1 | 0.6 | 2150 | 590 | 1 | DL00240700411 | 海金杜门：（0.254*590）厚度公差: 0.250-0.255mm，硬度:90-100HV.粗糙度: Ra0.5-0.7um |  | S色差条印() |  |  | 3121 | 1
最终脱脂 | JG12240703551 | JG1224070355 | 东方950脱脂1# | 合格 | 让步接收 | 甲 | 关莫平,王建军 | 6900 | 6900 | 1 | 11900 | 0.1 | 760 | 脱脂（950-1） | Z中间浪() | 20100142 | 轧硬 | 0.4*760-SPCC | 30210015 | 光亮卷 | 0.1-SPCC |  | 40 | MO001991 | MO001991-001-01 | GLJ002 | 东方光亮卷前处理（0.4轧0.1mm) | 13535 | 2024-07-24 | 2024-08-15 | 5 | 2024-08-05 00:22:08 | 2024-08-05 00:22:37 | 江苏东方九天新能源材料有限公司 | 256365 | 王建军 |  |  | 0.1 | 11900 | 760 | 1 | JG12240703551 | 轧0.1，米数控制在22800-22900米，脱脂分一包9200米。 |  | Z中间浪() |  |  | 4118 | 1
最终脱脂 | JG12240703552 | JG1224070355 | 东方950脱脂1# | 合格 | 让步接收 | 甲 | 关莫平,王建军 | 6600 | 6470 | 0.9803 | 11135 | 0.1 | 760 | 脱脂（950-1） | Z中间浪() | 20100142 | 轧硬 | 0.4*760-SPCC | 30210015 | 光亮卷 | 0.1-SPCC |  | 40 | MO001991 | MO001991-001-02 | GLJ002 | 东方光亮卷前处理（0.4轧0.1mm) | 13535 | 2024-07-24 | 2024-08-15 | 5 | 2024-08-05 00:20:44 | 2024-08-05 00:21:26 | 江苏东方九天新能源材料有限公司 | 256365 | 王建军 |  |  | 0.1 | 11210 | 760 | 1 | JG12240703552 | 轧0.1，米数控制在22800-22900米，脱脂分一包9200米。 |  | Z中间浪() |  |  | 4118 | 1
最终脱脂 | DL00240700172 | DL0024070017 | 东方950脱脂1# | 合格 | 合格品 | 乙 | 何晓健,张东兵 | 6300 | 6220 | 0.9873 | 3260 | 0.38 | 630 | 泰兴双永:脱脂(单位张力6.2）、转退火 |  | 20100086 | 轧硬 | 0.6*630-SPCC | 31010039 | 小品种钢卷 | 0.38-SPCC |  | 30 | MO001998 | MO001998-001-02 | XPZG001 | 小品种钢前处理模板 | 12720 | 2024-07-24 | 2024-08-08 | 5 | 2024-08-05 00:17:31 | 2024-08-05 00:17:54 | 江苏东方九天新能源材料有限公司 | 256452 | 何晓健 |  |  | 0.38 | 3280 | 630 | 1 | DL00240700172 | 泰兴双永：（0.38*630）厚度±0.01mm，HV90-110,粗糙度0.8-1.0μM，卷重2-3吨 |  |  |  |  | 1548 | 1
铬钝化 | JG122407040612 | JG12240704061 | 东方铬钝化950 | 合格 | 合格品 | 甲 | 韩康 | 4013 | 4013 | 1 | 7360 | 0.1 | 710 | / |  | 30210015 | 光亮卷 | 0.1-SPCC | 30110014 | 铬钝化卷 | 0.1-SPCC |  | 10 | MO002321 | MO002321-007-02 | GDH001 | 铬钝化模板 | 13385 | 2024-08-04 | 2024-08-04 | 5 | 2024-08-04 22:36:35 | 2024-08-04 23:53:53 | 江苏东方九天新能源材料有限公司 |  | 韩康 |  | 1 | 0.1 | 7360 | 710 | 1 | JG122407040612 |  | 1 | 来料乳化斑条印重白斑 | 是 | 是 | 115 | 7
铬钝化 | JG122407040611 | JG12240704061 | 东方铬钝化950 | 合格 | 合格品 | 甲 | 韩康 | 2659 | 2659 | 1 | 4870 | 0.1 | 710 | / |  | 30210015 | 光亮卷 | 0.1-SPCC | 30110014 | 铬钝化卷 | 0.1-SPCC |  | 10 | MO002321 | MO002321-007-01 | GDH001 | 铬钝化模板 | 13385 | 2024-08-04 | 2024-08-04 | 5 | 2024-08-04 22:36:35 | 2024-08-04 23:53:53 | 江苏东方九天新能源材料有限公司 |  | 韩康 |  | 1 | 0.1 | 4870 | 710 | 1 | JG122407040611 |  | 1 | 来料乳化斑条印重白斑 | 是 | 是 | 115 | 7
一次脱脂 | DL00240700452 | DL0024070045 | 东方950脱脂2# | 合格 | 让步接收 | 甲 | 韩成飞,周志平 | 5945 | 5945 | 1 | 2150 | 0.6 | 590 | 海金杜门：脱脂(单位张力6.0）、转650轧机 | S色差条印() | 20100077 | 轧硬 | 0.6*590-SPCC | 20600002 | 镍钝化卷半成品 | 0.254-SPCC |  | 10 | MO001782 | MO001782-002-02 | HJDM002 | 东方镍钝化半成品前处理0.254（海金杜门：厚度公差：0.250-0.255mm、硬度：90-100HV,粗糙度：Ra0.5-0.7μm） | 11910 | 2024-07-19 | 2024-07-27 | 5 | 2024-08-04 22:54:22 | 2024-08-04 23:44:01 | 江苏东方九天新能源材料有限公司 |  | 周志平 |  | 1 | 0.6 | 2150 | 590 | 1 | DL00240700452 | 海金杜门：（0.254*590）厚度公差: 0.250-0.255mm，硬度:90-100HV.粗糙度: Ra0.5-0.7um |  | S色差条印() |  |  | 3104 | 2
一次脱脂 | DL00240700451 | DL0024070045 | 东方950脱脂2# | 合格 | 让步接收 | 甲 | 韩成飞,周志平 | 5965 | 5965 | 1 | 2150 | 0.6 | 590 | 海金杜门：脱脂(单位张力6.0）、转650轧机 | S色差条印() | 20100077 | 轧硬 | 0.6*590-SPCC | 20600002 | 镍钝化卷半成品 | 0.254-SPCC |  | 10 | MO001782 | MO001782-002-01 | HJDM002 | 东方镍钝化半成品前处理0.254（海金杜门：厚度公差：0.250-0.255mm、硬度：90-100HV,粗糙度：Ra0.5-0.7μm） | 11910 | 2024-07-19 | 2024-07-27 | 5 | 2024-08-04 22:54:22 | 2024-08-04 23:44:01 | 江苏东方九天新能源材料有限公司 |  | 周志平 |  | 1 | 0.6 | 2150 | 590 | 1 | DL00240700451 | 海金杜门：（0.254*590）厚度公差: 0.250-0.255mm，硬度:90-100HV.粗糙度: Ra0.5-0.7um |  | S色差条印() |  |  | 3104 | 2
最终脱脂 | DL00240700162 | DL0024070016 | 东方950脱脂1# | 合格 | 合格品 | 乙 | 何晓健,张东兵 | 6220 | 6000 | 0.9646 | 3100 | 0.39 | 630 | 泰兴双永：脱脂(单位张力6.2）、转退火 |  | 20100086 | 轧硬 | 0.6*630-SPCC | 31010040 | 小品种钢卷 | 0.39-SPCC |  | 30 | MO001956 | MO001956-001-02 | XPZG001 | 小品种钢前处理模板 | 12640 | 2024-07-23 | 2024-08-06 | 5 | 2024-08-04 23:42:36 | 2024-08-04 23:42:55 | 江苏东方九天新能源材料有限公司 | 255325 | 何晓健 |  |  | 0.39 | 3180 | 630 | 1 | DL00240700162 | 泰兴双永（0.39*630）厚度±0.01mm，HV90-110,粗糙度0.8-1.0μM，卷重2-3吨 |  |  |  |  | 1587 | 1
最终冷轧 | DL0024070058 | DL0024070058 | 东方650轧机 | 合格 | 合格品 | 乙 | 朱明 | 5770 | 5720 | 0.9913 | 2600 | 0.49 | 565 | 昆山富维：650轧机中间道次普光辊（Ra0.2-0.3μm)轧制，最后一道用Ra1.0-1.2μm毛化辊轧至0.49mm（0.6-0.53-0.49）厚度公差：0.493-0.498mm、板面粗糙度控制在Ra0.6-0.8μm、转脱脂 | X细划伤(),A暗线印(),S色差条印(),Z振纹() | 20100072 | 轧硬 | 0.6*565-SPCC | 31010050 | 小品种钢卷 | 0.49-SPCC |  | 20 | MO002191 | MO002191-002 | XPZG001 | 小品种钢前处理模板 | 5780 | 2024-07-29 | 2024-08-06 | 5 | 2024-08-04 23:25:54 | 2024-08-04 23:27:58 | 江苏东方九天新能源材料有限公司 | 267989 | 朱明 |  |  | 0.6 | 2170 | 565 | 1 | DL0024070058 | 昆山富维：（0.49*565）厚度公差：+/-0.005mm，HV90-110,粗糙度0.8-1.0um,卷重2-3吨，取A4纸贴打包后贴外面 |  | X细划伤(),A暗线印(),S色差条印(),Z振纹() | 否 | 否 | 1761 | 2
一次脱脂 | JG1224070697 | JG1224070697 | 东方950脱脂2# | 合格 | 合格品 | 甲 | 韩成飞,周志平 | 14300 | 14275 | 0.9983 | 6050 | 0.4 | 760 | 脱脂（950-2） |  | 20100142 | 轧硬 | 0.4*760-SPCC | 30210015 | 光亮卷 | 0.1-SPCC |  | 10 | MO002242 | MO002242-001 | GLJ002 | 东方光亮卷前处理（0.4轧0.1mm) | 14300 | 2024-08-01 | 2024-08-15 | 3 | 2024-08-04 22:01:05 | 2024-08-04 22:50:48 | 江苏东方九天新能源材料有限公司 | 273572 | 周志平 |  |  | 0.4 | 6120 | 760 | 1 | JG1224070697 | 轧0.1，米数控制在24400-24500米；脱脂平均分包 |  |  | 否 | 否 |  | 1
最终脱脂 | DL00240700161 | DL0024070016 | 东方950脱脂1# | 合格 | 合格品 | 乙 | 何晓健,张东兵 | 6300 | 6230 | 0.9889 | 3180 | 0.39 | 630 | 泰兴双永：脱脂(单位张力6.2）、转退火 |  | 20100086 | 轧硬 | 0.6*630-SPCC | 31010040 | 小品种钢卷 | 0.39-SPCC |  | 30 | MO001956 | MO001956-001-01 | XPZG001 | 小品种钢前处理模板 | 12640 | 2024-07-23 | 2024-08-06 | 5 | 2024-08-04 22:44:35 | 2024-08-04 22:44:56 | 江苏东方九天新能源材料有限公司 | 255325 | 何晓健 |  |  | 0.39 | 3200 | 630 | 1 | DL00240700161 | 泰兴双永（0.39*630）厚度±0.01mm，HV90-110,粗糙度0.8-1.0μM，卷重2-3吨 |  |  |  |  | 1587 | 1
最终冷轧 | JG12240703612 | JG12240703612 | 东方850轧机 | 合格 | 合格品 | 乙 | 肖勋民 | 8555 | 7815 | 0.9135 | 13428 | 0.1 | 760 | 850轧机普光辊(Ra0.4-0.6μm)轧制0.1mm(0.4-0.25-0.15-0.115-0.1) |  | 20500021 | 光亮卷半成品 | 0.4-SPCC | 30210015 | 光亮卷 | 0.1-SPCC |  | 30 | MO002225 | MO002225-001 | GLJ002 | 东方光亮卷前处理（0.4轧0.1mm) | 8555 | 2024-07-31 | 2024-08-10 | 5 | 2024-08-04 22:35:39 | 2024-08-04 22:43:27 | 江苏东方九天新能源材料有限公司 | 270499 | 肖勋民 |  |  | 0.4 | 3620 | 760 | 1 | JG12240703612 | 已退火，轧0.1，米数控制在14400-14500米 |  |  | 否 | 否 | 1414 | 1
铬钝化 | JG122407037922 | JG12240703792 | 东方铬钝化950 | 合格 | 合格品 | 甲 | 韩康 | 3485 | 3485 | 1 | 6550 | 0.1 | 710 | / |  | 30210015 | 光亮卷 | 0.1-SPCC | 30110014 | 铬钝化卷 | 0.1-SPCC |  | 10 | MO002321 | MO002321-015-02 | GDH001 | 铬钝化模板 | 5700 | 2024-08-04 | 2024-08-04 | 5 | 2024-08-04 21:34:07 | 2024-08-04 22:35:57 | 江苏东方九天新能源材料有限公司 |  | 韩康 |  | 1 | 0.1 | 6550 | 710 | 1 | JG122407037922 |  | 1 | 碱液斑白斑 | 是 | 是 | 91 | 15
铬钝化 | JG122407037921 | JG12240703792 | 东方铬钝化950 | 合格 | 合格品 | 甲 | 韩康 | 2207 | 2207 | 1 | 4130 | 0.1 | 710 | / |  | 30210015 | 光亮卷 | 0.1-SPCC | 30110014 | 铬钝化卷 | 0.1-SPCC |  | 10 | MO002321 | MO002321-015-01 | GDH001 | 铬钝化模板 | 5700 | 2024-08-04 | 2024-08-04 | 5 | 2024-08-04 21:34:07 | 2024-08-04 22:35:57 | 江苏东方九天新能源材料有限公司 |  | 韩康 |  | 1 | 0.1 | 4130 | 710 | 1 | JG122407037921 |  | 1 | 白斑碱液斑 | 是 | 是 | 91 | 15
最终脱脂 | JG12240703631 | JG1224070363 | 东方950脱脂1# | 合格 | 合格品 | 乙 | 何晓健,张东兵 | 4900 | 4815 | 0.9827 | 6890 | 0.125 | 760 | 950-1脱脂 |  | 20100142 | 轧硬 | 0.4*760-SPCC | 30210004 | 光亮卷 | 0.125-SPCC |  | 40 | MO001606 | MO001606-005-01 | GLJ001 | 东方光亮卷前处理(0.4轧0.125mm) | 13455 | 2024-07-15 | 2024-07-15 | 5 | 2024-08-04 21:59:34 | 2024-08-04 22:00:02 | 江苏东方九天新能源材料有限公司 | 242247 | 何晓健 |  |  | 0.125 | 6890 | 760 | 1 | JG12240703631 | 脱脂分一包4.9t，2050米，合格报工，轧0.125，米数控制在6800-6900米，厚度公差0.115-0.125，轧机按照0.12的中值设定轧制。剩余一包8.6t脱脂结束后报工，报工报待处理。特别注意按照此要求操作。 |  |  |  |  | 4943 | 5
一次脱脂 | JG1224070698 | JG1224070698 | 东方950脱脂2# | 合格 | 合格品 | 甲 | 韩成飞,周志平 | 14295 | 14270 | 0.9983 | 6050 | 0.4 | 760 | 脱脂（950-2） |  | 20100142 | 轧硬 | 0.4*760-SPCC | 30210015 | 光亮卷 | 0.1-SPCC |  | 10 | MO002242 | MO002242-002 | GLJ002 | 东方光亮卷前处理（0.4轧0.1mm) | 14295 | 2024-08-01 | 2024-08-15 | 3 | 2024-08-04 21:34:51 | 2024-08-04 21:51:46 | 江苏东方九天新能源材料有限公司 | 273574 | 周志平 |  |  | 0.4 | 6120 | 760 | 1 | JG1224070698 | 轧0.1，米数控制在24400-24500米；脱脂平均分包 |  |  | 否 | 否 |  | 2
铬钝化 | JG122407038212 | JG12240703821 | 东方铬钝化950 | 合格 | 让步接收 | 乙 | 李志祥 | 3357 | 3357 | 1 | 6330 | 0.1 | 710 | / | 1480米横向136mm孔洞（0.18mm2） | 30210015 | 光亮卷 | 0.1-SPCC | 30110014 | 铬钝化卷 | 0.1-SPCC |  | 10 | MO002309 | MO002309-004-02 | GDH001 | 铬钝化模板 | 13565 | 2024-08-03 | 2024-08-03 | 5 | 2024-08-04 20:06:32 | 2024-08-04 21:33:34 | 江苏东方九天新能源材料有限公司 |  | 陈猛 |  | 1 | 0.1 | 6330 | 710 | 1 | JG122407038212 |  | 1 | 1480米横向136大小0.18 | 是 | 是 | 130 | 4
铬钝化 | JG122407038211 | JG12240703821 | 东方铬钝化950 | 合格 | 合格品 | 乙 | 李志祥 | 3401 | 3401 | 1 | 6350 | 0.1 | 710 | / |  | 30210015 | 光亮卷 | 0.1-SPCC | 30110014 | 铬钝化卷 | 0.1-SPCC |  | 10 | MO002309 | MO002309-004-01 | GDH001 | 铬钝化模板 | 13565 | 2024-08-03 | 2024-08-03 | 5 | 2024-08-04 20:06:32 | 2024-08-04 21:33:34 | 江苏东方九天新能源材料有限公司 |  | 陈猛 |  | 1 | 0.1 | 6350 | 710 | 1 | JG122407038211 |  | 1 |  | 是 | 是 | 130 | 4
最终脱脂 | JG12240703611 | JG1224070361 | 东方950脱脂1# | 合格 | 合格品 | 乙 | 何晓健,张东兵 | 4870 | 4860 | 0.9979 | 6860 | 0.125 | 760 | 950-1脱脂 |  | 20100142 | 轧硬 | 0.4*760-SPCC | 30210004 | 光亮卷 | 0.125-SPCC |  | 40 | MO001606 | MO001606-003-01 | GLJ001 | 东方光亮卷前处理(0.4轧0.125mm) | 13455 | 2024-07-15 | 2024-07-15 | 5 | 2024-08-04 21:03:15 | 2024-08-04 21:03:55 | 江苏东方九天新能源材料有限公司 | 242243 | 何晓健 |  |  | 0.125 | 6872 | 760 | 1 | JG12240703611 | 脱脂分一包4.9t，2050米，合格报工，轧0.125，米数控制在6800-6900米，厚度公差0.115-0.125，轧机按照0.12的中值设定轧制。剩余一包8.6t脱脂结束后报工，报工报待处理。特别注意按照此要求操作。 |  |  |  |  | 5566 | 3
最终脱脂 | JG12240703401 | JG1224070340 | 东方950脱脂1# | 合格 | 合格品 | 甲 | 关莫平,王建军 | 4900 | 4800 | 0.9796 | 6900 | 0.125 | 760 | 950-1脱脂 |  | 20100142 | 轧硬 | 0.4*760-SPCC | 30210004 | 光亮卷 | 0.125-SPCC |  | 40 | MO001672 | MO001672-002-01 | GLJ001 | 东方光亮卷前处理(0.4轧0.125mm) | 13535 | 2024-07-16 | 2024-07-31 | 5 | 2024-08-04 19:44:13 | 2024-08-04 20:11:45 | 江苏东方九天新能源材料有限公司 | 244653 | 王建军 |  |  | 0.125 | 6910 | 760 | 1 | JG12240703401 | 脱脂分一包4.9t，2050米，合格报工，轧0.125，米数控制在6800-6900米，厚度公差0.115-0.125，轧机按照0.12的中值设定轧制。剩余一包8.6t脱脂结束后报工，报工报待处理。特别注意按照此要求操作。 |  |  |  |  | 3878 | 2
铬钝化 | JG12240703961 | JG12240703961 | 东方铬钝化950 | 合格 | 合格品 | 乙 | 李志祥 | 13250 | 6603 | 0.4983 | 12320 | 0.1 | 710 | / |  | 30210015 | 光亮卷 | 0.1-SPCC | 30110014 | 铬钝化卷 | 0.1-SPCC |  | 10 | MO002321 | MO002321-006 | GDH001 | 铬钝化模板 | 13250 | 2024-08-04 | 2024-08-04 | 5 | 2024-08-04 18:45:38 | 2024-08-04 20:06:15 | 江苏东方九天新能源材料有限公司 | 278690 | 陈猛 |  |  | 0.1 | 0 | 710 | 1 | JG12240703961 |  | 1 | 色差 条印 乳化斑 | 是 | 是 | 81 | 6
最终冷轧 | DL12240700821 | DL1224070082 | 东方650轧机 | 合格 | 让步接收 | 甲 | 徐炜 | 6055 | 6000 | 0.9909 | 1820 | 0.69 | 610 | 泰兴双永：650轧机中间道次普光辊（Ra0.2-0.3μm)，最后一道建议用Ra1.0-1.2μm毛化辊轧制0.69mm(1.2-0.95-0.80-0.75-0.69)、厚度公差：0.7-0.705mm、板面粗糙度控制在Ra0.6-0.8μm、转脱脂 | A暗线印(),S色差条印(),H横辊印(),B白斑() | 20100130 | 轧硬 | 1.2*610-SPCC | 31010069 | 小品种钢卷 | 0.69-SPCC |  | 20 | MO002152 | MO002152-001-01 | XPZG001 | 小品种钢前处理模板 | 12575 | 2024-07-29 | 2024-08-13 | 3 | 2024-08-04 19:40:15 | 2024-08-04 19:42:06 | 江苏东方九天新能源材料有限公司 | 266721 | 吴宏林 |  |  | 1.2 | 1050 | 610 | 1 | DL12240700821 | 泰兴双永(0.69*610)厚度±0.01mm，HV90-110,粗糙度0.8-1.0μM，卷重2-3吨 |  | A暗线印(),S色差条印(),H横辊印(),B白斑() |  |  | 3472 | 1
最终冷轧 | DL12240700822 | DL1224070082 | 东方650轧机 | 合格 | 让步接收 | 甲 | 关颜伟 | 6485 | 6400 | 0.9869 | 1900 | 0.69 | 610 | 泰兴双永：650轧机中间道次普光辊（Ra0.2-0.3μm)，最后一道建议用Ra1.0-1.2μm毛化辊轧制0.69mm(1.2-0.95-0.80-0.75-0.69)、厚度公差：0.7-0.705mm、板面粗糙度控制在Ra0.6-0.8μm、转脱脂 | A暗线印(),S色差条印(),Z振纹(),S水锈斑(偶有水锈斑),H横辊印(轻横辊印) | 20100130 | 轧硬 | 1.2*610-SPCC | 31010069 | 小品种钢卷 | 0.69-SPCC |  | 20 | MO002152 | MO002152-001-02 | XPZG001 | 小品种钢前处理模板 | 12575 | 2024-07-29 | 2024-08-13 | 3 | 2024-08-04 19:36:13 | 2024-08-04 19:39:55 | 江苏东方九天新能源材料有限公司 | 266721 | 吴宏林 |  |  | 1.2 | 1130 | 610 | 1 | DL12240700822 | 泰兴双永(0.69*610)厚度±0.01mm，HV90-110,粗糙度0.8-1.0μM，卷重2-3吨 |  | A暗线印(),S色差条印(),Z振纹(),S水锈斑(偶有水锈斑),H横辊印(轻横辊印) |  |  | 3472 | 1
铬钝化 | JG12240704131 | JG12240704131 | 东方铬钝化950 | 合格 | 合格品 | 乙 | 李志祥 | 6680 | 6661 | 0.9972 | 12410 | 0.1 | 710 | / |  | 30210015 | 光亮卷 | 0.1-SPCC | 30110014 | 铬钝化卷 | 0.1-SPCC |  | 10 | MO002321 | MO002321-003 | GDH001 | 铬钝化模板 | 6680 | 2024-08-04 | 2024-08-04 | 5 | 2024-08-04 17:33:23 | 2024-08-04 18:45:18 | 江苏东方九天新能源材料有限公司 | 278687 | 陈猛 |  |  | 0.1 | 0 | 710 | 1 | JG12240704131 |  | 1 | 色差 条印 | 是 | 是 | 72 | 3
最终冷轧 | JG12240703611 | JG1224070361 | 东方850轧机 | 合格 | 合格品 | 甲 | 吴宏林 | 4900 | 4870 | 0.9939 | 6872 | 0.125 | 760 | 850轧机普光辊(Ra0.4-0.6μm)轧制0.125mm(0.4-0.25-0.16-0.125) |  | 20100142 | 轧硬 | 0.4*760-SPCC | 30210004 | 光亮卷 | 0.125-SPCC |  | 30 | MO001606 | MO001606-003-01 | GLJ001 | 东方光亮卷前处理(0.4轧0.125mm) | 13455 | 2024-07-15 | 2024-07-15 | 5 | 2024-08-04 18:36:12 | 2024-08-04 18:37:11 | 江苏东方九天新能源材料有限公司 | 242243 | 吴宏林 |  |  | 0.4 | 2080 | 760 | 1 | JG12240703611 | 脱脂分一包4.9t，2050米，合格报工，轧0.125，米数控制在6800-6900米，厚度公差0.115-0.125，轧机按照0.12的中值设定轧制。剩余一包8.6t脱脂结束后报工，报工报待处理。特别注意按照此要求操作。 |  |  |  |  | 5566 | 3
最终退火 | JG12240703392 | JG12240703392 | 东方20# | 合格 |  | 乙 | 陈国,李楷文,袁亚东,张天圣 | 8180 | 8180 | 1 | 14250 | 0.1 | 760 | 退火（590℃） |  | 20500021 | 光亮卷半成品 | 0.4-SPCC | 30210015 | 光亮卷 | 0.1-SPCC |  | 50 | MO002218 | MO002218-001 | GLJ002 | 东方光亮卷前处理（0.4轧0.1mm) | 8560 | 2024-07-30 | 2024-08-10 | 5 | 2024-08-02 16:32:06 | 2024-08-04 17:51:22 | 江苏东方九天新能源材料有限公司 | 261533 | 刘忠于 | 刘忠于 |  | 0.1 | 14250 | 760 | 1 | JG12240703392 | 已退火，轧0.1，米数控制在14400-14500米 |  |  | 否 | 否 | 1055 | 1
最终退火 | JG122407034411 | JG1224070344 | 东方20# | 合格 |  | 乙 | 陈国,李楷文,袁亚东,张天圣 | 3575 | 3575 | 1 | 6250 | 0.1 | 760 | 退火（590℃） |  | 20100142 | 轧硬 | 0.4*760-SPCC | 30210015 | 光亮卷 | 0.1-SPCC |  | 50 | MO001673 | MO001673-002-01-01 | GLJ002 | 东方光亮卷前处理（0.4轧0.1mm) | 13080 | 2024-07-16 | 2024-07-31 | 5 | 2024-08-02 16:32:06 | 2024-08-04 17:51:22 | 江苏东方九天新能源材料有限公司 | 244662 | 刘忠于 | 刘忠于 |  | 0.1 | 6250 | 760 | 1 | JG122407034411 | 轧0.1，米数控制在22500-22600米，脱脂分一包9200米 |  |  |  |  | 3034 | 2
最终退火 | JG12240703391 | JG1224070339 | 东方20# | 合格 |  | 乙 | 陈国,李楷文,袁亚东,张天圣 | 4870 | 4870 | 1 | 7000 | 0.125 | 760 | 退火 590℃ |  | 20100142 | 轧硬 | 0.4*760-SPCC | 30210004 | 光亮卷 | 0.125-SPCC |  | 50 | MO001672 | MO001672-001-01 | GLJ001 | 东方光亮卷前处理(0.4轧0.125mm) | 13530 | 2024-07-16 | 2024-07-31 | 5 | 2024-08-02 16:32:06 | 2024-08-04 17:51:22 | 江苏东方九天新能源材料有限公司 | 244652 | 刘忠于 | 刘忠于 |  | 0.125 | 7000 | 760 | 1 | JG12240703391 | 脱脂分一包4.9t，2050米，合格报工，轧0.125，米数控制在6800-6900米，厚度公差0.115-0.125，轧机按照0.12的中值设定轧制。剩余一包8.6t脱脂结束后报工，报工报待处理。特别注意按照此要求操作。 |  |  |  |  | 2790 | 1
最终退火 | JG122406014322 | JG1224060143 | 东方7# | 合格 |  | 乙 | 陈国,李楷文,袁亚东,张天圣 | 2950 | 2950 | 1 | 5750 | 0.1 | 680 | 退火（590℃） |  | 20100142 | 轧硬 | 0.4*760-SPCC | 30210015 | 光亮卷 | 0.1-SPCC |  | 80 | MO000945 | MO000945-012-02-02 | KSFW001 | 东方小品种钢前处理 0.67（昆山富维 厚度公差：0.660-0.670mm,光泽度大于150GU（横向、纵向），粗糙度：Ra0.2-0.45um.硬度：HV80-110） | 13475 | 2024-06-25 | 2024-07-05 | 2 | 2024-08-02 16:32:06 | 2024-08-04 17:51:22 | 江苏东方九天新能源材料有限公司 | 193092 | 刘忠于 | 刘忠于 |  | 0.1 | 5750 | 680 | 1 | JG122406014322 | 轧0.1，米数控制在23100-23200米，脱脂分一包10400米。 |  |  |  |  | 4684 | 12
最终退火 | JG122406014321 | JG1224060143 | 东方7# | 合格 |  | 乙 | 陈国,李楷文,袁亚东,张天圣 | 3015 | 3015 | 1 | 5850 | 0.1 | 680 | 退火（590℃） |  | 20100142 | 轧硬 | 0.4*760-SPCC | 30210015 | 光亮卷 | 0.1-SPCC |  | 80 | MO000945 | MO000945-012-02-01 | KSFW001 | 东方小品种钢前处理 0.67（昆山富维 厚度公差：0.660-0.670mm,光泽度大于150GU（横向、纵向），粗糙度：Ra0.2-0.45um.硬度：HV80-110） | 13475 | 2024-06-25 | 2024-07-05 | 2 | 2024-08-02 16:32:06 | 2024-08-04 17:51:22 | 江苏东方九天新能源材料有限公司 | 193092 | 刘忠于 | 刘忠于 |  | 0.1 | 5850 | 680 | 1 | JG122406014321 | 轧0.1，米数控制在23100-23200米，脱脂分一包10400米。 |  |  |  |  | 4684 | 12
最终退火 | DL00240700101 | DL00240700101 | 东方20# | 合格 |  | 甲 | 吴双勇,程新华,李龙礼 | 5690 | 5690 | 1 | 12660 | 0.1 | 590 | 退火（590℃） |  | 20200090 | 小品种钢半成品 | 0.254-SPCC | 30210015 | 光亮卷 | 0.1-SPCC |  | 50 | MO001829 | MO001829-001 | GLJ002 | 东方光亮卷前处理（0.4轧0.1mm) | 5745 | 2024-07-19 | 2024-07-31 | 3 | 2024-08-03 01:39:26 | 2024-08-04 17:49:27 | 江苏东方九天新能源材料有限公司 | 250059 | 刘忠于 | 刘忠于 |  | 0.1 | 12660 | 590 | 1 | DL00240700101 | 退火后改轧0.1光缆带（0.6已经轧到0.254，脱脂结束）（0.254*590），米数控制在12700-12800米 |  |  | 否 | 否 |  | 1
最终退火 | DL00240700341 | DL0024070034 | 东方20# | 合格 |  | 甲 | 吴双勇,程新华,李龙礼 | 6010 | 6010 | 1 | 11000 | 0.12 | 610 | 昆山泰德通：退火(590℃)、转850平整 |  | 20100082 | 轧硬 | 0.6*610-SPCC | 20600023 | 镍钝化卷半成品 | 0.12-SPCC |  | 50 | MO001674 | MO001674-002-01 | XPZG001 | 小品种钢前处理模板 | 12240 | 2024-07-16 | 2024-07-16 | 3 | 2024-08-03 01:39:26 | 2024-08-04 17:49:27 | 江苏东方九天新能源材料有限公司 | 244678 | 刘忠于 | 刘忠于 |  | 0.12 | 11000 | 610 | 1 | DL00240700341 | 昆山泰德通：（0.12*610）厚度±0.005，HV90-110,粗糙度0.5-0.7 |  |  |  |  | 14908 | 2
最终退火 | DL00240700331 | DL0024070033 | 东方20# | 合格 |  | 甲 | 吴双勇,程新华,李龙礼 | 5970 | 5970 | 1 | 10750 | 0.12 | 610 | 昆山泰德通：退火(590℃)、转850平整 |  | 20100082 | 轧硬 | 0.6*610-SPCC | 20600023 | 镍钝化卷半成品 | 0.12-SPCC |  | 50 | MO001674 | MO001674-001-01 | XPZG001 | 小品种钢前处理模板 | 12230 | 2024-07-16 | 2024-07-16 | 3 | 2024-08-03 01:39:26 | 2024-08-04 17:49:27 | 江苏东方九天新能源材料有限公司 | 244677 | 刘忠于 | 刘忠于 |  | 0.12 | 10750 | 610 | 1 | DL00240700331 | 昆山泰德通：（0.12*610）厚度±0.005，HV90-110,粗糙度0.5-0.7 |  |  |  |  | 14811 | 1
最终退火 | JG12240703411 | JG1224070341 | 东方20# | 合格 |  | 甲 | 吴双勇,程新华,李龙礼 | 4800 | 4800 | 1 | 8120 | 0.1 | 760 | 退火 590℃ |  | 20100142 | 轧硬 | 0.4*760-SPCC | 30210004 | 光亮卷 | 0.125-SPCC |  | 50 | MO001672 | MO001672-003-01 | GLJ001 | 东方光亮卷前处理(0.4轧0.125mm) | 13515 | 2024-07-16 | 2024-07-31 | 5 | 2024-08-03 01:39:26 | 2024-08-04 17:49:27 | 江苏东方九天新能源材料有限公司 | 244654 | 刘忠于 | 刘忠于 |  | 0.1 | 8120 | 760 | 1 | JG12240703411 | 脱脂分一包4.9t，2050米，合格报工，轧0.125，米数控制在6800-6900米，厚度公差0.115-0.125，轧机按照0.12的中值设定轧制。剩余一包8.6t脱脂结束后报工，报工报待处理。特别注意按照此要求操作。 |  |  |  |  | 1959 | 3
最终平整 | FW240717005 | FW240717005 | 东方750平整 | 合格 | 让步接收 | 甲 | 丁振,龚政 | 3141 | 3000 | 0.9551 | 950 | 0.73 | 567 | 昆山富维：750平整建议用Ra1.2-1.4μm毛化辊厚度公差：0.72-73mm，粗糙度Ra0.8-1.0μm | X锈斑(偶有锈点),H厚薄公差(0.726-0.735同板差0.01),H横辊印(振纹，横条印，白斑，白条印),K宽度公差(实宽565) | 31010094 | 小品种钢卷 | 0.75-DC04 | 31010093 | 小品种钢卷 | 0.73-DC04 |  | 10 | MO002246 | MO002246-001 | XPZG001 | 小品种钢前处理模板 | 3141 | 2024-08-01 | 2024-08-10 | 5 | 2024-08-03 15:20:33 | 2024-08-04 17:28:34 | 江苏东方九天新能源材料有限公司 | 270463 | 丁振 |  |  | 0.75 | 0 | 567 | 1 | FW240717005 | 昆山富维：（0.73*567）厚度公差：0.72-0.73mm，粗糙度0.8-1.0um;废料全部给客户 | 1 | X锈斑(偶有锈点),H厚薄公差(0.726-0.735同板差0.01),H横辊印(振纹，横条印，白斑，白条印),K宽度公差(实宽565) | 是 | 是 | 1568 | 1
最终平整 | JL1224030184 | JL1224030184 | 东方850平整 | 返工 | 返工 | 甲 | 陈俊华,钱琨 | 5360 | 5310 | 0.9907 | 3520 | 0.3 | 650 | 摩丁普信：850平整用Ra1.0-1.2μm毛化辊，厚度公差：0.293-0.303mm，HV90-110，粗糙度0.5-0.8μm，抗拉310-360Mpa.转分切 | 氧化边重发黄，下板面线条印平后淡，尾部30米粘钢折印，2917.4-2927.1米传358.2-358.5mm3个孔洞1.08-1.52mm2 | 20100026 | 轧硬 | 0.4*650-SPCC | 31010041 | 小品种钢卷 | 0.3-SPCC |  | 50 | MO001363 | MO001363-009 | XPZG001 | 小品种钢前处理模板 | 5460 | 2024-07-08 | 2024-07-23 | 2 | 2024-08-04 17:17:54 | 2024-08-04 17:20:11 | 江苏东方九天新能源材料有限公司 | 227549 | 陈俊华 |  |  | 0.3 | 3550 | 650 | 1 | JL1224030184 | 摩丁普信：（0.3*650）厚度+0.003/-0.007，HV90-110,粗度0.5-0.8 | 1 | Y氧化边(重，发黄),X线条印(下板面，平后淡),N粘钢折印(尾30,米),K孔洞(2917.4-2927.1米传358.2-358.5MM3个1.08-1.52MM2) | 否 | 否 |  | 9
最终平整 | JL1224030181 | JL1224030181 | 东方850平整 | 合格 | 让步接收 | 甲 | 陈俊华,钱琨 | 7000 | 6950 | 0.9929 | 4660 | 0.3 | 650 | 摩丁普信：850平整用Ra1.0-1.2μm毛化辊，厚度公差：0.293-0.303mm，HV90-110，粗糙度0.5-0.8μm，抗拉310-360Mpa.转分切 | 下板面传10CM内细划伤平后淡，轻微振纹。氧化边重发黄，尾部30米处脱脂停机斑，尾部30米粘钢折印，下板面线条印平后淡 | 20100026 | 轧硬 | 0.4*650-SPCC | 31010041 | 小品种钢卷 | 0.3-SPCC |  | 50 | MO001363 | MO001363-006 | XPZG001 | 小品种钢前处理模板 | 7115 | 2024-07-08 | 2024-07-23 | 5 | 2024-08-04 16:25:45 | 2024-08-04 16:59:05 | 江苏东方九天新能源材料有限公司 | 227542 | 陈俊华 |  |  | 0.3 | 4665 | 650 | 1 | JL1224030181 | 摩丁普信：（0.3*650）厚度+0.003/-0.007，HV90-110,粗度0.5-0.8 | 1 | X细划伤(下板面传10CM内，平后淡),Z振纹(轻微),Y氧化边(重，发黄),T停机斑(尾30米处脱脂停机斑),N粘钢折印(尾30米),X线条印(下板面，平后淡) | 是 | 是 | 2922 | 6
最终平整 | JG12240703972 | JG1224070397 | 东方750平整 | 合格 | 合格品 | 甲 | 丁振,刘飞 | 4600 | 4595 | 0.9989 | 8700 | 0.1 | 710 | 平整 |  | 20100028 | 轧硬 | 0.4*710-SPCC | 30210015 | 光亮卷 | 0.1-SPCC |  | 60 | MO001831 | MO001831-005-02 | GLJ002 | 东方光亮卷前处理（0.4轧0.1mm) | 13810 | 2024-07-19 | 2024-07-19 | 5 | 2024-08-04 16:50:48 | 2024-08-04 16:51:14 | 江苏东方九天新能源材料有限公司 | 250533 | 丁振 |  |  | 0.1 | 8600 | 710 | 1 | JG12240703972 | 轧0.1；米数控制在25100-25200，脱脂平均分包 | 1 |  | 是 | 是 | 6386 | 5
最终冷轧 | JG12240703631 | JG1224070363 | 东方850轧机 | 合格 | 合格品 | 甲 | 蔡迎虎 | 4955 | 4900 | 0.9889 | 6890 | 0.125 | 760 | 850轧机普光辊(Ra0.4-0.6μm)轧制0.125mm(0.4-0.25-0.16-0.125) |  | 20100142 | 轧硬 | 0.4*760-SPCC | 30210004 | 光亮卷 | 0.125-SPCC |  | 30 | MO001606 | MO001606-005-01 | GLJ001 | 东方光亮卷前处理(0.4轧0.125mm) | 13455 | 2024-07-15 | 2024-07-15 | 5 | 2024-08-04 16:48:38 | 2024-08-04 16:49:23 | 江苏东方九天新能源材料有限公司 | 242247 | 蔡迎虎 |  |  | 0.4 | 2090 | 760 | 1 | JG12240703631 | 脱脂分一包4.9t，2050米，合格报工，轧0.125，米数控制在6800-6900米，厚度公差0.115-0.125，轧机按照0.12的中值设定轧制。剩余一包8.6t脱脂结束后报工，报工报待处理。特别注意按照此要求操作。 |  |  |  |  | 4943 | 5
最终脱脂 | JG12240703421 | JG1224070342 | 东方950脱脂1# | 合格 | 合格品 | 甲 | 关莫平,王建军 | 4900 | 4755 | 0.9704 | 6780 | 0.125 | 760 | 950-1脱脂 |  | 20100142 | 轧硬 | 0.4*760-SPCC | 30210004 | 光亮卷 | 0.125-SPCC |  | 40 | MO001672 | MO001672-004-01 | GLJ001 | 东方光亮卷前处理(0.4轧0.125mm) | 13515 | 2024-07-16 | 2024-07-31 | 5 | 2024-08-04 16:29:11 | 2024-08-04 16:29:47 | 江苏东方九天新能源材料有限公司 | 244655 | 王建军 |  |  | 0.125 | 6920 | 760 | 1 | JG12240703421 | 脱脂分一包4.9t，2050米，合格报工，轧0.125，米数控制在6800-6900米，厚度公差0.115-0.125，轧机按照0.12的中值设定轧制。剩余一包8.6t脱脂结束后报工，报工报待处理。特别注意按照此要求操作。 |  |  |  |  | 3387 | 4
铬钝化 | JG122407039312 | JG12240703931 | 东方铬钝化950 | 合格 | 合格品 | 乙 | 李志祥 | 3975 | 3975 | 1 | 7430 | 0.1 | 710 | / |  | 30210015 | 光亮卷 | 0.1-SPCC | 30110014 | 铬钝化卷 | 0.1-SPCC |  | 10 | MO002321 | MO002321-011-02 | GDH001 | 铬钝化模板 | 12990 | 2024-08-04 | 2024-08-04 | 5 | 2024-08-04 14:57:12 | 2024-08-04 16:23:56 | 江苏东方九天新能源材料有限公司 |  | 陈猛 |  | 1 | 0.1 | 7430 | 710 | 1 | JG122407039312 |  | 1 |  | 是 | 是 | 129 | 11
铬钝化 | JG122407039311 | JG12240703931 | 东方铬钝化950 | 合格 | 合格品 | 乙 | 李志祥 | 2449 | 2449 | 1 | 4570 | 0.1 | 710 | / |  | 30210015 | 光亮卷 | 0.1-SPCC | 30110014 | 铬钝化卷 | 0.1-SPCC |  | 10 | MO002321 | MO002321-011-01 | GDH001 | 铬钝化模板 | 12990 | 2024-08-04 | 2024-08-04 | 5 | 2024-08-04 14:57:12 | 2024-08-04 16:23:56 | 江苏东方九天新能源材料有限公司 |  | 陈猛 |  | 1 | 0.1 | 4570 | 710 | 1 | JG122407039311 |  | 1 |  | 是 | 是 | 129 | 11
最终平整 | JL1224030195 | JL1224030195 | 东方850平整 | 合格 | 让步接收 | 甲 | 陈俊华,钱琨 | 5450 | 5440 | 0.9982 | 3630 | 0.3 | 650 | 摩丁普信：850平整用Ra1.0-1.2μm毛化辊，厚度公差：0.293-0.303mm，HV90-110，粗糙度0.5-0.8μm，抗拉310-360Mpa.转分切 | Y氧化边(重，；尾100米小白点多),H横辊印(轻微),N粘钢折印(尾50米，),X线条印(下板面，平后淡) | 20100026 | 轧硬 | 0.4*650-SPCC | 31010041 | 小品种钢卷 | 0.3-SPCC |  | 50 | MO001363 | MO001363-016 | XPZG001 | 小品种钢前处理模板 | 5620 | 2024-07-08 | 2024-07-23 | 5 | 2024-08-04 16:14:52 | 2024-08-04 16:18:34 | 江苏东方九天新能源材料有限公司 | 227556 | 陈俊华 |  |  | 0.3 | 3630 | 650 | 1 | JL1224030195 | 摩丁普信：（0.3*650）厚度+0.003/-0.007，HV90-110,粗度0.5-0.8 | 1 | Y氧化边(重，；尾100米小白点多),H横辊印(轻微),N粘钢折印(尾50米，),X线条印(下板面，平后淡) | 是 | 是 | 2779 | 16
最终平整 | JG12240601472 | JG1224060147 | 东方750平整 | 合格 | 让步接收 | 甲 | 丁振,刘飞 | 6500 | 6495 | 0.9992 | 12320 | 0.1 | 710 | 平整 | 11879米传边32cm孔洞（0.09mm2），内40米停机斑重已夹纸 | 20100028 | 轧硬 | 0.4*710-SPCC | 30210015 | 光亮卷 | 0.1-SPCC |  | 60 | MO001177 | MO001177-001-02 | GLJ003 | 光亮卷前处理 模板 | 12655 | 2024-07-04 | 2024-07-14 | 5 | 2024-08-04 16:10:37 | 2024-08-04 16:11:58 | 江苏东方九天新能源材料有限公司 | 204376 | 丁振 |  |  | 0.1 | 12130 | 710 | 1 | JG12240601472 | 轧0.1，米数控制在23300-23400米，脱脂分一包10400米。 | 1 | K孔洞(11879米传边32CM孔洞0.09),T停机斑(内40米停机斑重已夹纸) | 是 | 是 | 8996 | 1
最终冷轧 | DL12240700791 | DL1224070079 | 东方650轧机 | 合格 | 让步接收 | 甲 | 关颜伟 | 5745 | 5700 | 0.9922 | 1550 | 0.75 | 610 | 泰兴双永：650轧机中间道次普光辊（Ra0.2-0.3μm)轧制,最后一道建议用Ra1.0-1.2μm毛化辊轧至0.75mm（1.2-0.95-0.82-0.75）厚度公差：0.768-0.773mm，板面粗糙度控制在Ra0.5-0.7μm,转脱脂 | B白斑(),H横辊印(轻横辊印),A暗线印(轻暗线印),S色差条印(色差重) | 20100130 | 轧硬 | 1.2*610-SPCC | 31010072 | 小品种钢卷 | 0.75-SPCC |  | 20 | MO002039 | MO002039-001-01 | XPZG001 | 小品种钢前处理模板 | 12045 | 2024-07-25 | 2024-08-06 | 5 | 2024-08-04 16:00:48 | 2024-08-04 16:05:53 | 江苏东方九天新能源材料有限公司 | 258890 | 吴宏林 |  |  | 1.2 | 1000 | 610 | 1 | DL12240700791 | 泰兴双永：（0.75*610）厚度+0.01/-0.02mm，HV90-110，粗糙度0.7-0.9μM,卷重2-3.5吨 |  | B白斑(),H横辊印(轻横辊印),A暗线印(轻暗线印),S色差条印(色差重) |  |  | 1549 | 1
最终脱脂 | JG12240703272 | JG1224070327 | 东方950脱脂1# | 合格 | 合格品 | 甲 | 关莫平,王建军 | 5760 | 5760 | 1 | 9990 | 0.1 | 760 | 脱脂（950-1） |  | 20100142 | 轧硬 | 0.4*760-SPCC | 30210015 | 光亮卷 | 0.1-SPCC |  | 40 | MO001991 | MO001991-016-02 | GLJ002 | 东方光亮卷前处理（0.4轧0.1mm) | 13560 | 2024-07-24 | 2024-08-15 | 3 | 2024-08-04 14:31:05 | 2024-08-04 15:44:52 | 江苏东方九天新能源材料有限公司 |  | 王建军 |  | 1 | 0.1 | 9990 | 760 | 1 | JG12240703272 | 轧0.1，米数控制在22800-22900米，脱脂分一包9200米。 |  |  |  |  | 8807 | 16
最终脱脂 | JG12240703271 | JG1224070327 | 东方950脱脂1# | 合格 | 合格品 | 甲 | 关莫平,王建军 | 7650 | 7650 | 1 | 13290 | 0.1 | 760 | 脱脂（950-1） |  | 20100142 | 轧硬 | 0.4*760-SPCC | 30210015 | 光亮卷 | 0.1-SPCC |  | 40 | MO001991 | MO001991-016-01 | GLJ002 | 东方光亮卷前处理（0.4轧0.1mm) | 13560 | 2024-07-24 | 2024-08-15 | 3 | 2024-08-04 14:31:05 | 2024-08-04 15:44:52 | 江苏东方九天新能源材料有限公司 |  | 王建军 |  | 1 | 0.1 | 13290 | 760 | 1 | JG12240703271 | 轧0.1，米数控制在22800-22900米，脱脂分一包9200米。 |  |  |  |  | 8807 | 16
最终平整 | JL1224030185 | JL1224030185 | 东方850平整 | 合格 | 让步接收 | 甲 | 陈俊华,钱琨 | 7165 | 7130 | 0.9951 | 4770 | 0.3 | 650 | 摩丁普信：850平整用Ra1.0-1.2μm毛化辊，厚度公差：0.293-0.303mm，HV90-110，粗糙度0.5-0.8μm，抗拉310-360Mpa.转分切 | Y氧化边(重，发黄),H横辊印(轻微),N粘钢折印(尾60米传40CM),B白斑(尾200米小白点多),X线条印(上下板面，平后淡) | 20100026 | 轧硬 | 0.4*650-SPCC | 31010041 | 小品种钢卷 | 0.3-SPCC |  | 50 | MO001363 | MO001363-010 | XPZG001 | 小品种钢前处理模板 | 7290 | 2024-07-08 | 2024-07-23 | 5 | 2024-08-04 15:41:53 | 2024-08-04 15:44:09 | 江苏东方九天新能源材料有限公司 | 227550 | 陈俊华 |  |  | 0.3 | 4770 | 650 | 1 | JL1224030185 | 摩丁普信：（0.3*650）厚度+0.003/-0.007，HV90-110,粗度0.5-0.8 | 1 | Y氧化边(重，发黄),H横辊印(轻微),N粘钢折印(尾60米传40CM),B白斑(尾200米小白点多),X线条印(上下板面，平后淡) | 是 | 是 | 2748 | 10
最终冷轧 | JG12240703552 | JG1224070355 | 东方850轧机 | 合格 | 合格品 | 甲 | 吴宏林 | 6600 | 6600 | 1 | 11210 | 0.1 | 760 | 850轧机普光辊(Ra0.4-0.6μm)轧制0.1mm(0.4-0.25-0.15-0.115-0.1) |  | 20100142 | 轧硬 | 0.4*760-SPCC | 30210015 | 光亮卷 | 0.1-SPCC |  | 30 | MO001991 | MO001991-001-02 | GLJ002 | 东方光亮卷前处理（0.4轧0.1mm) | 13535 | 2024-07-24 | 2024-08-15 | 5 | 2024-08-04 15:21:56 | 2024-08-04 15:23:33 | 江苏东方九天新能源材料有限公司 |  | 吴宏林 |  | 1 | 0.1 | 11210 | 760 | 1 | JG12240703552 | 轧0.1，米数控制在22800-22900米，脱脂分一包9200米。 |  |  |  |  | 4118 | 1
最终冷轧 | JG12240703551 | JG1224070355 | 东方850轧机 | 合格 | 合格品 | 甲 | 吴宏林 | 6900 | 6900 | 1 | 11900 | 0.1 | 760 | 850轧机普光辊(Ra0.4-0.6μm)轧制0.1mm(0.4-0.25-0.15-0.115-0.1) |  | 20100142 | 轧硬 | 0.4*760-SPCC | 30210015 | 光亮卷 | 0.1-SPCC |  | 30 | MO001991 | MO001991-001-01 | GLJ002 | 东方光亮卷前处理（0.4轧0.1mm) | 13535 | 2024-07-24 | 2024-08-15 | 5 | 2024-08-04 15:21:56 | 2024-08-04 15:23:33 | 江苏东方九天新能源材料有限公司 |  | 吴宏林 |  | 1 | 0.1 | 11900 | 760 | 1 | JG12240703551 | 轧0.1，米数控制在22800-22900米，脱脂分一包9200米。 |  |  |  |  | 4118 | 1
最终冷轧 | JG12240703421 | JG1224070342 | 东方850轧机 | 合格 | 合格品 | 甲 | 吴宏林 | 4925 | 4900 | 0.9949 | 6920 | 0.125 | 760 | 850轧机普光辊(Ra0.4-0.6μm)轧制0.125mm(0.4-0.25-0.16-0.125) |  | 20100142 | 轧硬 | 0.4*760-SPCC | 30210004 | 光亮卷 | 0.125-SPCC |  | 30 | MO001672 | MO001672-004-01 | GLJ001 | 东方光亮卷前处理(0.4轧0.125mm) | 13515 | 2024-07-16 | 2024-07-31 | 5 | 2024-08-04 15:06:08 | 2024-08-04 15:06:44 | 江苏东方九天新能源材料有限公司 | 244655 | 吴宏林 |  |  | 0.4 | 2090 | 760 | 1 | JG12240703421 | 脱脂分一包4.9t，2050米，合格报工，轧0.125，米数控制在6800-6900米，厚度公差0.115-0.125，轧机按照0.12的中值设定轧制。剩余一包8.6t脱脂结束后报工，报工报待处理。特别注意按照此要求操作。 |  |  |  |  | 3387 | 4
最终平整 | JG12240703952 | JG1224070395 | 东方750平整 | 合格 | 合格品 | 甲 | 丁振,刘飞 | 6660 | 6630 | 0.9955 | 12520 | 0.1 | 710 | 平整 |  | 20100028 | 轧硬 | 0.4*710-SPCC | 30210015 | 光亮卷 | 0.1-SPCC |  | 60 | MO001831 | MO001831-001-02 | GLJ002 | 东方光亮卷前处理（0.4轧0.1mm) | 13765 | 2024-07-19 | 2024-07-19 | 5 | 2024-08-04 15:05:12 | 2024-08-04 15:05:38 | 江苏东方九天新能源材料有限公司 | 250531 | 丁振 |  |  | 0.1 | 12350 | 710 | 1 | JG12240703952 | 轧0.1；米数控制在25100-25200，脱脂平均分包 | 1 |  | 是 | 是 | 5783 | 1
最终冷轧 | DL12240700792 | DL1224070079 | 东方650轧机 | 合格 | 让步接收 | 甲 | 关颜伟,徐炜 | 6255 | 6200 | 0.9912 | 1650 | 0.75 | 610 | 泰兴双永：650轧机中间道次普光辊（Ra0.2-0.3μm)轧制,最后一道建议用Ra1.0-1.2μm毛化辊轧至0.75mm（1.2-0.95-0.82-0.75）厚度公差：0.768-0.773mm，板面粗糙度控制在Ra0.5-0.7μm,转脱脂 | S色差条印(),B白斑(),Z振纹(),G辊印(轻辊印),X细划伤(),C挫伤(),A暗线印() | 20100130 | 轧硬 | 1.2*610-SPCC | 31010072 | 小品种钢卷 | 0.75-SPCC |  | 20 | MO002039 | MO002039-001-02 | XPZG001 | 小品种钢前处理模板 | 12045 | 2024-07-25 | 2024-08-06 | 5 | 2024-08-04 15:03:51 | 2024-08-04 15:05:30 | 江苏东方九天新能源材料有限公司 | 258890 | 徐炜 |  |  | 1.2 | 1090 | 610 | 1 | DL12240700792 | 泰兴双永：（0.75*610）厚度+0.01/-0.02mm，HV90-110，粗糙度0.7-0.9μM,卷重2-3.5吨 |  | S色差条印(),B白斑(),Z振纹(),G辊印(轻辊印),X细划伤(),C挫伤(),A暗线印() |  |  | 1549 | 1
铬钝化 | JG122407040512 | JG12240704051 | 东方铬钝化950 | 合格 | 合格品 | 乙 | 李志祥 | 3341 | 3341 | 1 | 6240 | 0.1 | 710 | / |  | 30210015 | 光亮卷 | 0.1-SPCC | 30110014 | 铬钝化卷 | 0.1-SPCC |  | 10 | MO002321 | MO002321-008-02 | GDH001 | 铬钝化模板 | 13490 | 2024-08-04 | 2024-08-04 | 5 | 2024-08-04 13:42:56 | 2024-08-04 14:56:44 | 江苏东方九天新能源材料有限公司 |  | 陈猛 |  | 1 | 0.1 | 6240 | 710 | 1 | JG122407040512 |  | 1 | 孔洞4808米大小0.62操侧15 4812米大小0.88操侧14 | 是 | 是 | 111 | 8
铬钝化 | JG122407040511 | JG12240704051 | 东方铬钝化950 | 合格 | 合格品 | 乙 | 李志祥 | 3355 | 3355 | 1 | 6250 | 0.1 | 710 | / |  | 30210015 | 光亮卷 | 0.1-SPCC | 30110014 | 铬钝化卷 | 0.1-SPCC |  | 10 | MO002321 | MO002321-008-01 | GDH001 | 铬钝化模板 | 13490 | 2024-08-04 | 2024-08-04 | 5 | 2024-08-04 13:42:56 | 2024-08-04 14:56:44 | 江苏东方九天新能源材料有限公司 |  | 陈猛 |  | 1 | 0.1 | 6250 | 710 | 1 | JG122407040511 |  | 1 |  | 是 | 是 | 111 | 8
最终平整 | DL1224070057211 | DL122407005721 | 东方850平整 | 合格 | 让步接收 | 甲 | 陈俊华,钱琨 | 530 | 530 | 1 | 240 | 0.5 | 565 | 昆山富维：实验料850平整建议用Ra0.9-1.1μm毛化辊，厚度公差：0.495-0.505mm，硬度80-110HV，横向纵向光泽度大于100GU | H厚薄公差(平前操0.496传0.504平后操0.490传0.498，跳0.497-0.501),Y氧化边(重) | 31010062 | 小品种钢卷 | 0.5-SPCC | 31010062 | 小品种钢卷 | 0.5-SPCC |  | 50 | MO002302 | MO002302-001-01 | XPZG001 | 小品种钢前处理模板 | 2690 | 2024-08-03 | 2024-08-03 | 5 | 2024-08-04 14:44:45 | 2024-08-04 14:47:34 | 江苏东方九天新能源材料有限公司 |  | 陈俊华 |  | 1 | 0.5 | 240 | 565 | 1 | DL1224070057211 | 昆山富维：按照工艺返工生产，只要生产500kg左右 | 1 | H厚薄公差(平前操0.496传0.504平后操0.490传0.498，跳0.497-0.501),Y氧化边(重) | 是 | 是 | 5 | 1
最终冷轧 | JG12240703401 | JG1224070340 | 东方850轧机 | 合格 | 合格品 | 甲 | 蔡迎虎 | 4930 | 4900 | 0.9939 | 6910 | 0.125 | 760 | 850轧机普光辊(Ra0.4-0.6μm)轧制0.125mm(0.4-0.25-0.16-0.125) |  | 20100142 | 轧硬 | 0.4*760-SPCC | 30210004 | 光亮卷 | 0.125-SPCC |  | 30 | MO001672 | MO001672-002-01 | GLJ001 | 东方光亮卷前处理(0.4轧0.125mm) | 13535 | 2024-07-16 | 2024-07-31 | 5 | 2024-08-04 13:46:54 | 2024-08-04 13:47:26 | 江苏东方九天新能源材料有限公司 | 244653 | 蔡迎虎 |  |  | 0.4 | 2090 | 760 | 1 | JG12240703401 | 脱脂分一包4.9t，2050米，合格报工，轧0.125，米数控制在6800-6900米，厚度公差0.115-0.125，轧机按照0.12的中值设定轧制。剩余一包8.6t脱脂结束后报工，报工报待处理。特别注意按照此要求操作。 |  |  |  |  | 3878 | 2
最终冷轧 | DL00240700382 | DL0024070038 | 东方650轧机 | 合格 | 让步接收 | 乙 | 徐炜 | 6185 | 6135 | 0.9919 | 4980 | 0.24 | 630 | 泰兴双永:650轧机中间道次用普光辊(Ra0.2-0.3um)轧制,最后一道建议用Ra1.0-1.2μm毛化辊轧至0.24mm（0.6-0.45-0.36-0.29-0.24）厚度公差：0.248-0.253mm，板面粗糙度控制在Ra0.6-0.8μm,转脱脂 | H横辊印(轻横辊印),A暗线印(轻暗线印) | 20100086 | 轧硬 | 0.6*630-SPCC | 31010023 | 小品种钢卷 | 0.24-SPCC |  | 20 | MO002000 | MO002000-001-02 | XPZG001 | 小品种钢前处理模板 | 12370 | 2024-07-24 | 2024-08-08 | 5 | 2024-08-04 13:41:21 | 2024-08-04 13:45:24 | 江苏东方九天新能源材料有限公司 | 256457 | 杨海鹏 |  |  | 0.6 | 2100 | 630 | 1 | DL00240700382 | 泰兴双永：（0.24*630）厚度±0.01mm，HV90-110,粗糙度0.8-1.0μM，卷重2-3吨 |  | H横辊印(轻横辊印),A暗线印(轻暗线印) |  |  | 1370 | 1
铬钝化 | JG122407038222 | JG12240703822 | 东方铬钝化950 | 合格 | 合格品 | 乙 | 李志祥 | 3405 | 3405 | 1 | 6420 | 0.1 | 710 | / |  | 30210015 | 光亮卷 | 0.1-SPCC | 30110014 | 铬钝化卷 | 0.1-SPCC |  | 10 | MO002309 | MO002309-005-02 | GDH001 | 铬钝化模板 | 13980 | 2024-08-03 | 2024-08-03 | 5 | 2024-08-04 12:27:19 | 2024-08-04 13:42:17 | 江苏东方九天新能源材料有限公司 |  | 陈猛 |  | 1 | 0.1 | 6420 | 710 | 1 | JG122407038222 |  | 1 |  | 是 | 是 | 112 | 5
铬钝化 | JG122407038221 | JG12240703822 | 东方铬钝化950 | 合格 | 合格品 | 乙 | 李志祥 | 3433 | 3433 | 1 | 6460 | 0.1 | 710 | / |  | 30210015 | 光亮卷 | 0.1-SPCC | 30110014 | 铬钝化卷 | 0.1-SPCC |  | 10 | MO002309 | MO002309-005-01 | GDH001 | 铬钝化模板 | 13980 | 2024-08-03 | 2024-08-03 | 5 | 2024-08-04 12:27:19 | 2024-08-04 13:42:17 | 江苏东方九天新能源材料有限公司 |  | 陈猛 |  | 1 | 0.1 | 6460 | 710 | 1 | JG122407038221 |  | 1 |  | 是 | 是 | 112 | 5
最终冷轧 | DL00240700381 | DL0024070038 | 东方650轧机 | 合格 | 让步接收 | 乙 | 徐炜 | 6185 | 6135 | 0.9919 | 4960 | 0.24 | 630 | 泰兴双永:650轧机中间道次用普光辊(Ra0.2-0.3um)轧制,最后一道建议用Ra1.0-1.2μm毛化辊轧至0.24mm（0.6-0.45-0.36-0.29-0.24）厚度公差：0.248-0.253mm，板面粗糙度控制在Ra0.6-0.8μm,转脱脂 | S色差条印(),A暗线印(),H横辊印(),B白斑() | 20100086 | 轧硬 | 0.6*630-SPCC | 31010023 | 小品种钢卷 | 0.24-SPCC |  | 20 | MO002000 | MO002000-001-01 | XPZG001 | 小品种钢前处理模板 | 12370 | 2024-07-24 | 2024-08-08 | 5 | 2024-08-04 13:39:06 | 2024-08-04 13:41:02 | 江苏东方九天新能源材料有限公司 | 256457 | 杨海鹏 |  |  | 0.6 | 2100 | 630 | 1 | DL00240700381 | 泰兴双永：（0.24*630）厚度±0.01mm，HV90-110,粗糙度0.8-1.0μM，卷重2-3吨 |  | S色差条印(),A暗线印(),H横辊印(),B白斑() |  |  | 1370 | 1
最终脱脂 | JG12240703132 | JG1224070313 | 东方950脱脂1# | 合格 | 合格品 | 甲 | 关莫平,王建军 | 1270 | 1135 | 0.8937 | 1930 | 0.1 | 760 | 脱脂（950-1） |  | 20100142 | 轧硬 | 0.4*760-SPCC | 30210015 | 光亮卷 | 0.1-SPCC |  | 40 | MO001991 | MO001991-026-02 | GLJ002 | 东方光亮卷前处理（0.4轧0.1mm) | 13455 | 2024-07-24 | 2024-08-15 | 5 | 2024-08-04 13:30:36 | 2024-08-04 13:31:14 | 江苏东方九天新能源材料有限公司 | 256413 | 王建军 |  |  | 0.1 | 1980 | 760 | 1 | JG12240703132 | 轧0.1，米数控制在22800-22900米，脱脂分一包9200米。 |  |  |  |  | 3451 | 26
最终脱脂 | JG122407031312 | JG1224070313 | 东方950脱脂1# | 合格 | 合格品 | 甲 | 关莫平,王建军 | 5435 | 5435 | 1 | 9500 | 0.1 | 760 | 脱脂（950-1） |  | 20100142 | 轧硬 | 0.4*760-SPCC | 30210015 | 光亮卷 | 0.1-SPCC |  | 40 | MO001991 | MO001991-026-01-02 | GLJ002 | 东方光亮卷前处理（0.4轧0.1mm) | 13455 | 2024-07-24 | 2024-08-15 | 5 | 2024-08-04 12:29:42 | 2024-08-04 13:30:21 | 江苏东方九天新能源材料有限公司 |  | 王建军 |  | 1 | 0.1 | 9500 | 760 | 1 | JG122407031312 | 轧0.1，米数控制在22800-22900米，脱脂分一包9200米。 |  |  |  |  | 3451 | 26
最终脱脂 | JG122407031311 | JG1224070313 | 东方950脱脂1# | 合格 | 合格品 | 甲 | 关莫平,王建军 | 5695 | 5695 | 1 | 9950 | 0.1 | 760 | 脱脂（950-1） |  | 20100142 | 轧硬 | 0.4*760-SPCC | 30210015 | 光亮卷 | 0.1-SPCC |  | 40 | MO001991 | MO001991-026-01-01 | GLJ002 | 东方光亮卷前处理（0.4轧0.1mm) | 13455 | 2024-07-24 | 2024-08-15 | 5 | 2024-08-04 12:29:42 | 2024-08-04 13:30:21 | 江苏东方九天新能源材料有限公司 |  | 王建军 |  | 1 | 0.1 | 9950 | 760 | 1 | JG122407031311 | 轧0.1，米数控制在22800-22900米，脱脂分一包9200米。 |  |  |  |  | 3451 | 26
最终平整 | JG12240704002 | JG1224070400 | 东方750平整 | 返工 | 返工 | 甲 | 丁振,刘飞 | 6355 | 6270 | 0.9866 | 11890 | 0.1 | 710 | 平整 | 410,770米传边25CM松花印重，内900米垃圾顶伤 | 20100028 | 轧硬 | 0.4*710-SPCC | 30210015 | 光亮卷 | 0.1-SPCC |  | 60 | MO001831 | MO001831-011-02 | GLJ002 | 东方光亮卷前处理（0.4轧0.1mm) | 13690 | 2024-07-19 | 2024-07-19 | 3 | 2024-08-04 13:16:06 | 2024-08-04 13:17:44 | 江苏东方九天新能源材料有限公司 | 250536 | 丁振 |  |  | 0.1 | 11800 | 710 | 1 | JG12240704002 | 轧0.1；米数控制在25100-25200，脱脂平均分包 | 0 | S松花印(来料410,770米传边25CM松花印重),D顶伤(内900米垃圾顶伤) |  |  | 11528 | 11
最终平整 | JG12240703351 | JG1224070335 | 东方850平整 | 合格 | 合格品 | 甲 | 陈俊华,钱琨 | 7255 | 7230 | 0.9966 | 12600 | 0.1 | 760 | 平整 | K孔洞(3706米传338.8MM0.14；6048.5米传505.4MM1.52MM2) | 20100142 | 轧硬 | 0.4*760-SPCC | 30210015 | 光亮卷 | 0.1-SPCC |  | 60 | MO001991 | MO001991-005-01 | GLJ002 | 东方光亮卷前处理（0.4轧0.1mm) | 13490 | 2024-07-24 | 2024-08-15 | 3 | 2024-08-04 11:28:56 | 2024-08-04 13:10:26 | 江苏东方九天新能源材料有限公司 | 256369 | 陈俊华 |  |  | 0.1 | 12500 | 760 | 1 | JG12240703351 | 轧0.1，米数控制在22800-22900米，脱脂分一包9200米。 | 1 | K孔洞(3706米传338.8MM0.14；6048.5米传505.4MM1.52MM2) | 是 | 是 | 2033 | 5
最终脱脂 | JG12240703411 | JG1224070341 | 东方950脱脂1# | 合格 | 合格品 | 甲 | 关莫平,王建军 | 4860 | 4800 | 0.9877 | 8120 | 0.1 | 760 | 950-1脱脂 |  | 20100142 | 轧硬 | 0.4*760-SPCC | 30210004 | 光亮卷 | 0.125-SPCC |  | 40 | MO001672 | MO001672-003-01 | GLJ001 | 东方光亮卷前处理(0.4轧0.125mm) | 13515 | 2024-07-16 | 2024-07-31 | 5 | 2024-08-04 12:28:28 | 2024-08-04 12:29:24 | 江苏东方九天新能源材料有限公司 | 244654 | 王建军 |  |  | 0.1 | 8140 | 760 | 1 | JG12240703411 | 脱脂分一包4.9t，2050米，合格报工，轧0.125，米数控制在6800-6900米，厚度公差0.115-0.125，轧机按照0.12的中值设定轧制。剩余一包8.6t脱脂结束后报工，报工报待处理。特别注意按照此要求操作。 |  |  |  |  | 1959 | 3
铬钝化 | JG122407037222 | JG12240703722 | 东方铬钝化950 | 合格 | 合格品 | 乙 | 李志祥 | 3399 | 3399 | 1 | 6410 | 0.1 | 710 | / |  | 30210015 | 光亮卷 | 0.1-SPCC | 30110014 | 铬钝化卷 | 0.1-SPCC |  | 10 | MO002321 | MO002321-002-02 | GDH001 | 铬钝化模板 | 13930 | 2024-08-04 | 2024-08-04 | 5 | 2024-08-04 12:22:37 | 2024-08-04 12:26:41 | 江苏东方九天新能源材料有限公司 |  | 陈猛 |  | 1 | 0.1 | 6410 | 710 | 1 | JG122407037222 |  | 1 | 孔洞5500米大小1.77操侧332 5809米大小1.77操侧487 | 是 | 是 | 6 | 2
铬钝化 | JG122407037221 | JG12240703722 | 东方铬钝化950 | 合格 | 合格品 | 乙 | 李志祥 | 3511 | 3511 | 1 | 6600 | 0.1 | 710 | / |  | 30210015 | 光亮卷 | 0.1-SPCC | 30110014 | 铬钝化卷 | 0.1-SPCC |  | 10 | MO002321 | MO002321-002-01 | GDH001 | 铬钝化模板 | 13930 | 2024-08-04 | 2024-08-04 | 5 | 2024-08-04 12:22:37 | 2024-08-04 12:26:41 | 江苏东方九天新能源材料有限公司 |  | 陈猛 |  | 1 | 0.1 | 6600 | 710 | 1 | JG122407037221 |  | 1 |  | 是 | 是 | 6 | 2
最终平整 | JG12240703742 | JG1224070374 | 东方750平整 | 合格 | 合格品 | 甲 | 丁振,刘飞 | 3520 | 3500 | 0.9943 | 6580 | 0.1 | 710 | 平整 |  | 20100028 | 轧硬 | 0.4*710-SPCC | 30210015 | 光亮卷 | 0.1-SPCC |  | 60 | MO001832 | MO001832-005-02 | GLJ002 | 东方光亮卷前处理（0.4轧0.1mm) | 13550 | 2024-07-19 | 2024-07-19 | 5 | 2024-08-04 12:10:06 | 2024-08-04 12:10:32 | 江苏东方九天新能源材料有限公司 | 250541 | 丁振 |  |  | 0.1 | 6480 | 710 | 1 | JG12240703742 | 轧0.1；米数控制在24800-24900米，脱脂平均分包 | 1 |  | 是 | 是 | 3724 | 5
最终平整 | JG12240703222 | JG1224070322 | 东方850平整 | 合格 | 合格品 | 甲 | 陈俊华,钱琨 | 7485 | 7490 | 1.0007 | 13230 | 0.1 | 760 | 平整 | K孔洞(6584.2米传447.3MM1.37MM2) | 20100142 | 轧硬 | 0.4*760-SPCC | 30210015 | 光亮卷 | 0.1-SPCC |  | 60 | MO001991 | MO001991-011-02 | GLJ002 | 东方光亮卷前处理（0.4轧0.1mm) | 13535 | 2024-07-24 | 2024-08-15 | 5 | 2024-08-04 11:27:42 | 2024-08-04 11:28:37 | 江苏东方九天新能源材料有限公司 | 256390 | 陈俊华 |  |  | 0.1 | 13150 | 760 | 1 | JG12240703222 | 轧0.1，米数控制在22800-22900米，脱脂分一包9200米。 | 1 | K孔洞(6584.2米传447.3MM1.37MM2) | 是 | 是 | 2744 | 11
最终脱脂 | JG122407036211 | JG1224070362 | 东方950脱脂1# | 合格 | 合格品 | 甲 | 王建军,关莫平 | 2800 | 2670 | 0.9536 | 4650 | 0.1 | 760 | 950-1脱脂 |  | 20100142 | 轧硬 | 0.4*760-SPCC | 30210004 | 光亮卷 | 0.125-SPCC |  | 40 | MO001606 | MO001606-004-01-01 | GLJ001 | 东方光亮卷前处理(0.4轧0.125mm) | 13475 | 2024-07-15 | 2024-07-15 | 5 | 2024-08-04 11:15:05 | 2024-08-04 11:27:07 | 江苏东方九天新能源材料有限公司 | 242244 | 王建军 |  |  | 0.1 | 4685 | 760 | 1 | JG122407036211 | 脱脂分一包4.9t，2050米，合格报工，轧0.125，米数控制在6800-6900米，厚度公差0.115-0.125，轧机按照0.12的中值设定轧制。剩余一包8.6t脱脂结束后报工，报工报待处理。特别注意按照此要求操作。 |  |  |  |  | 5773 | 4
分剪 | JL1224030173/20 | JL1224030173 | 东方分剪6# | 合格 | 合格品 | 甲 | 樊小兵 | 0 | 351 |  | 0 | 0.3 | 142 | JL1224030173 排刀142*4+74.8 切一包 ；首钢SPCC 此单发浙江银轮 HV100±10.毛化面轻涂油 0.3管芯500mm宽度公差+/-0.2mm，厚度公差+/-0.01mm |  | 31010041 | 小品种钢卷 | 0.3-SPCC | 31020053 | 小品种钢分切带 | 0.3-SPCC |  | 10 | MO002257 | MO002257-001-20 | FJ001 | 分剪模板 | 6810 | 2024-08-02 | 2024-08-03 | 5 | 2024-08-04 11:17:19 | 2024-08-04 11:18:35 | 江苏东方九天新能源材料有限公司 |  | 樊小兵 |  | 1 | 0.3 | 0 | 142 | 1 | JL1224030173/20 | 1.排刀142*4+74.8 切一包 2.排刀300+192.5+74.8*2切1.1吨 ；3.排刀192.5+74.8*6，首钢SPCC 此单发浙江银轮 HV100±10.毛化面轻涂油 0.3管芯500mm宽度公差+/-0.2mm，厚度公差+/-0.01mm | 1 |  | 是 | 是 | 1 | 1
分剪 | JL1224030173/19 | JL1224030173 | 东方分剪6# | 合格 | 合格品 | 甲 | 樊小兵 | 0 | 354 |  | 0 | 0.3 | 142 | JL1224030173 排刀142*4+74.8 切一包 ；首钢SPCC 此单发浙江银轮 HV100±10.毛化面轻涂油 0.3管芯500mm宽度公差+/-0.2mm，厚度公差+/-0.01mm |  | 31010041 | 小品种钢卷 | 0.3-SPCC | 31020053 | 小品种钢分切带 | 0.3-SPCC |  | 10 | MO002257 | MO002257-001-19 | FJ001 | 分剪模板 | 6810 | 2024-08-02 | 2024-08-03 | 5 | 2024-08-04 11:17:19 | 2024-08-04 11:18:35 | 江苏东方九天新能源材料有限公司 |  | 樊小兵 |  | 1 | 0.3 | 0 | 142 | 1 | JL1224030173/19 | 1.排刀142*4+74.8 切一包 2.排刀300+192.5+74.8*2切1.1吨 ；3.排刀192.5+74.8*6，首钢SPCC 此单发浙江银轮 HV100±10.毛化面轻涂油 0.3管芯500mm宽度公差+/-0.2mm，厚度公差+/-0.01mm | 1 |  | 是 | 是 | 1 | 1
分剪 | JL1224030173/18 | JL1224030173 | 东方分剪6# | 合格 | 合格品 | 甲 | 樊小兵 | 0 | 354 |  | 0 | 0.3 | 142 | JL1224030173 排刀142*4+74.8 切一包 ；首钢SPCC 此单发浙江银轮 HV100±10.毛化面轻涂油 0.3管芯500mm宽度公差+/-0.2mm，厚度公差+/-0.01mm |  | 31010041 | 小品种钢卷 | 0.3-SPCC | 31020053 | 小品种钢分切带 | 0.3-SPCC |  | 10 | MO002257 | MO002257-001-18 | FJ001 | 分剪模板 | 6810 | 2024-08-02 | 2024-08-03 | 5 | 2024-08-04 11:17:19 | 2024-08-04 11:18:35 | 江苏东方九天新能源材料有限公司 |  | 樊小兵 |  | 1 | 0.3 | 0 | 142 | 1 | JL1224030173/18 | 1.排刀142*4+74.8 切一包 2.排刀300+192.5+74.8*2切1.1吨 ；3.排刀192.5+74.8*6，首钢SPCC 此单发浙江银轮 HV100±10.毛化面轻涂油 0.3管芯500mm宽度公差+/-0.2mm，厚度公差+/-0.01mm | 1 |  | 是 | 是 | 1 | 1
分剪 | JL1224030173/17 | JL1224030173 | 东方分剪6# | 合格 | 合格品 | 甲 | 樊小兵 | 0 | 357 |  | 0 | 0.3 | 142 | JL1224030173 排刀142*4+74.8 切一包 ；首钢SPCC 此单发浙江银轮 HV100±10.毛化面轻涂油 0.3管芯500mm宽度公差+/-0.2mm，厚度公差+/-0.01mm |  | 31010041 | 小品种钢卷 | 0.3-SPCC | 31020053 | 小品种钢分切带 | 0.3-SPCC |  | 10 | MO002257 | MO002257-001-17 | FJ001 | 分剪模板 | 6810 | 2024-08-02 | 2024-08-03 | 5 | 2024-08-04 11:17:19 | 2024-08-04 11:18:35 | 江苏东方九天新能源材料有限公司 |  | 樊小兵 |  | 1 | 0.3 | 0 | 142 | 1 | JL1224030173/17 | 1.排刀142*4+74.8 切一包 2.排刀300+192.5+74.8*2切1.1吨 ；3.排刀192.5+74.8*6，首钢SPCC 此单发浙江银轮 HV100±10.毛化面轻涂油 0.3管芯500mm宽度公差+/-0.2mm，厚度公差+/-0.01mm | 1 |  | 是 | 是 | 1 | 1
分剪 | JL1224030173/16 | JL1224030173 | 东方分剪6# | 合格 | 合格品 | 甲 | 樊小兵 | 0 | 188 |  | 0 | 0.3 | 74.8 | JL1224030173 排刀142*4+74.8 切一包 ；首钢SPCC 此单发浙江银轮 HV100±10.毛化面轻涂油 0.3管芯500mm宽度公差+/-0.2mm，厚度公差+/-0.01mm |  | 31010041 | 小品种钢卷 | 0.3-SPCC | 31020053 | 小品种钢分切带 | 0.3-SPCC |  | 10 | MO002257 | MO002257-001-16 | FJ001 | 分剪模板 | 6810 | 2024-08-02 | 2024-08-03 | 5 | 2024-08-04 11:17:19 | 2024-08-04 11:18:35 | 江苏东方九天新能源材料有限公司 |  | 樊小兵 |  | 1 | 0.3 | 0 | 74.8 | 1 | JL1224030173/16 | 1.排刀142*4+74.8 切一包 2.排刀300+192.5+74.8*2切1.1吨 ；3.排刀192.5+74.8*6，首钢SPCC 此单发浙江银轮 HV100±10.毛化面轻涂油 0.3管芯500mm宽度公差+/-0.2mm，厚度公差+/-0.01mm | 1 |  | 是 | 是 | 1 | 1
分剪 | JL1224030173/15 | JL1224030173 | 东方分剪6# | 合格 | 合格品 | 甲 | 樊小兵 | 0 | 366 |  | 0 | 0.3 | 142 | JL1224030173 排刀142*4+74.8 切一包 ；首钢SPCC 此单发浙江银轮 HV100±10.毛化面轻涂油 0.3管芯500mm宽度公差+/-0.2mm，厚度公差+/-0.01mm |  | 31010041 | 小品种钢卷 | 0.3-SPCC | 31020053 | 小品种钢分切带 | 0.3-SPCC |  | 10 | MO002257 | MO002257-001-15 | FJ001 | 分剪模板 | 6810 | 2024-08-02 | 2024-08-03 | 5 | 2024-08-04 11:17:19 | 2024-08-04 11:18:35 | 江苏东方九天新能源材料有限公司 |  | 樊小兵 |  | 1 | 0.3 | 0 | 142 | 1 | JL1224030173/15 | 1.排刀142*4+74.8 切一包 2.排刀300+192.5+74.8*2切1.1吨 ；3.排刀192.5+74.8*6，首钢SPCC 此单发浙江银轮 HV100±10.毛化面轻涂油 0.3管芯500mm宽度公差+/-0.2mm，厚度公差+/-0.01mm | 1 |  | 是 | 是 | 1 | 1
分剪 | JL1224030173/14 | JL1224030173 | 东方分剪6# | 合格 | 合格品 | 甲 | 樊小兵 | 0 | 370 |  | 0 | 0.3 | 142 | JL1224030173 排刀142*4+74.8 切一包 ；首钢SPCC 此单发浙江银轮 HV100±10.毛化面轻涂油 0.3管芯500mm宽度公差+/-0.2mm，厚度公差+/-0.01mm |  | 31010041 | 小品种钢卷 | 0.3-SPCC | 31020053 | 小品种钢分切带 | 0.3-SPCC |  | 10 | MO002257 | MO002257-001-14 | FJ001 | 分剪模板 | 6810 | 2024-08-02 | 2024-08-03 | 5 | 2024-08-04 11:17:19 | 2024-08-04 11:18:35 | 江苏东方九天新能源材料有限公司 |  | 樊小兵 |  | 1 | 0.3 | 0 | 142 | 1 | JL1224030173/14 | 1.排刀142*4+74.8 切一包 2.排刀300+192.5+74.8*2切1.1吨 ；3.排刀192.5+74.8*6，首钢SPCC 此单发浙江银轮 HV100±10.毛化面轻涂油 0.3管芯500mm宽度公差+/-0.2mm，厚度公差+/-0.01mm | 1 |  | 是 | 是 | 1 | 1
分剪 | JL1224030173/13 | JL1224030173 | 东方分剪6# | 合格 | 合格品 | 甲 | 樊小兵 | 0 | 372 |  | 0 | 0.3 | 142 | JL1224030173 排刀142*4+74.8 切一包 ；首钢SPCC 此单发浙江银轮 HV100±10.毛化面轻涂油 0.3管芯500mm宽度公差+/-0.2mm，厚度公差+/-0.01mm |  | 31010041 | 小品种钢卷 | 0.3-SPCC | 31020053 | 小品种钢分切带 | 0.3-SPCC |  | 10 | MO002257 | MO002257-001-13 | FJ001 | 分剪模板 | 6810 | 2024-08-02 | 2024-08-03 | 5 | 2024-08-04 11:17:19 | 2024-08-04 11:18:35 | 江苏东方九天新能源材料有限公司 |  | 樊小兵 |  | 1 | 0.3 | 0 | 142 | 1 | JL1224030173/13 | 1.排刀142*4+74.8 切一包 2.排刀300+192.5+74.8*2切1.1吨 ；3.排刀192.5+74.8*6，首钢SPCC 此单发浙江银轮 HV100±10.毛化面轻涂油 0.3管芯500mm宽度公差+/-0.2mm，厚度公差+/-0.01mm | 1 |  | 是 | 是 | 1 | 1
分剪 | JL1224030173/12 | JL1224030173 | 东方分剪6# | 合格 | 合格品 | 甲 | 樊小兵 | 0 | 372 |  | 0 | 0.3 | 142 | JL1224030173 排刀142*4+74.8 切一包 ；首钢SPCC 此单发浙江银轮 HV100±10.毛化面轻涂油 0.3管芯500mm宽度公差+/-0.2mm，厚度公差+/-0.01mm |  | 31010041 | 小品种钢卷 | 0.3-SPCC | 31020053 | 小品种钢分切带 | 0.3-SPCC |  | 10 | MO002257 | MO002257-001-12 | FJ001 | 分剪模板 | 6810 | 2024-08-02 | 2024-08-03 | 5 | 2024-08-04 11:17:19 | 2024-08-04 11:18:35 | 江苏东方九天新能源材料有限公司 |  | 樊小兵 |  | 1 | 0.3 | 0 | 142 | 1 | JL1224030173/12 | 1.排刀142*4+74.8 切一包 2.排刀300+192.5+74.8*2切1.1吨 ；3.排刀192.5+74.8*6，首钢SPCC 此单发浙江银轮 HV100±10.毛化面轻涂油 0.3管芯500mm宽度公差+/-0.2mm，厚度公差+/-0.01mm | 1 |  | 是 | 是 | 1 | 1
分剪 | JL1224030173/11 | JL1224030173 | 东方分剪6# | 合格 | 合格品 | 甲 | 樊小兵 | 0 | 196 |  | 0 | 0.3 | 74.8 | JL1224030173 排刀142*4+74.8 切一包 ；首钢SPCC 此单发浙江银轮 HV100±10.毛化面轻涂油 0.3管芯500mm宽度公差+/-0.2mm，厚度公差+/-0.01mm |  | 31010041 | 小品种钢卷 | 0.3-SPCC | 31020053 | 小品种钢分切带 | 0.3-SPCC |  | 10 | MO002257 | MO002257-001-11 | FJ001 | 分剪模板 | 6810 | 2024-08-02 | 2024-08-03 | 5 | 2024-08-04 11:17:19 | 2024-08-04 11:18:35 | 江苏东方九天新能源材料有限公司 |  | 樊小兵 |  | 1 | 0.3 | 0 | 74.8 | 1 | JL1224030173/11 | 1.排刀142*4+74.8 切一包 2.排刀300+192.5+74.8*2切1.1吨 ；3.排刀192.5+74.8*6，首钢SPCC 此单发浙江银轮 HV100±10.毛化面轻涂油 0.3管芯500mm宽度公差+/-0.2mm，厚度公差+/-0.01mm | 1 |  | 是 | 是 | 1 | 1
分剪 | JL1224030173/10 | JL1224030173 | 东方分剪6# | 合格 | 合格品 | 甲 | 樊小兵 | 0 | 367 |  | 0 | 0.3 | 142 | JL1224030173 排刀142*4+74.8 切一包 ；首钢SPCC 此单发浙江银轮 HV100±10.毛化面轻涂油 0.3管芯500mm宽度公差+/-0.2mm，厚度公差+/-0.01mm |  | 31010041 | 小品种钢卷 | 0.3-SPCC | 31020053 | 小品种钢分切带 | 0.3-SPCC |  | 10 | MO002257 | MO002257-001-10 | FJ001 | 分剪模板 | 6810 | 2024-08-02 | 2024-08-03 | 5 | 2024-08-04 11:17:19 | 2024-08-04 11:18:35 | 江苏东方九天新能源材料有限公司 |  | 樊小兵 |  | 1 | 0.3 | 0 | 142 | 1 | JL1224030173/10 | 1.排刀142*4+74.8 切一包 2.排刀300+192.5+74.8*2切1.1吨 ；3.排刀192.5+74.8*6，首钢SPCC 此单发浙江银轮 HV100±10.毛化面轻涂油 0.3管芯500mm宽度公差+/-0.2mm，厚度公差+/-0.01mm | 1 |  | 是 | 是 | 1 | 1
分剪 | JL1224030173/9 | JL1224030173 | 东方分剪6# | 合格 | 合格品 | 甲 | 樊小兵 | 0 | 370 |  | 0 | 0.3 | 142 | JL1224030173 排刀142*4+74.8 切一包 ；首钢SPCC 此单发浙江银轮 HV100±10.毛化面轻涂油 0.3管芯500mm宽度公差+/-0.2mm，厚度公差+/-0.01mm |  | 31010041 | 小品种钢卷 | 0.3-SPCC | 31020053 | 小品种钢分切带 | 0.3-SPCC |  | 10 | MO002257 | MO002257-001-09 | FJ001 | 分剪模板 | 6810 | 2024-08-02 | 2024-08-03 | 5 | 2024-08-04 11:17:19 | 2024-08-04 11:18:35 | 江苏东方九天新能源材料有限公司 |  | 樊小兵 |  | 1 | 0.3 | 0 | 142 | 1 | JL1224030173/9 | 1.排刀142*4+74.8 切一包 2.排刀300+192.5+74.8*2切1.1吨 ；3.排刀192.5+74.8*6，首钢SPCC 此单发浙江银轮 HV100±10.毛化面轻涂油 0.3管芯500mm宽度公差+/-0.2mm，厚度公差+/-0.01mm | 1 |  | 是 | 是 | 1 | 1
分剪 | JL1224030173/8 | JL1224030173 | 东方分剪6# | 合格 | 合格品 | 甲 | 樊小兵 | 0 | 372 |  | 0 | 0.3 | 142 | JL1224030173 排刀142*4+74.8 切一包 ；首钢SPCC 此单发浙江银轮 HV100±10.毛化面轻涂油 0.3管芯500mm宽度公差+/-0.2mm，厚度公差+/-0.01mm |  | 31010041 | 小品种钢卷 | 0.3-SPCC | 31020053 | 小品种钢分切带 | 0.3-SPCC |  | 10 | MO002257 | MO002257-001-08 | FJ001 | 分剪模板 | 6810 | 2024-08-02 | 2024-08-03 | 5 | 2024-08-04 11:17:19 | 2024-08-04 11:18:35 | 江苏东方九天新能源材料有限公司 |  | 樊小兵 |  | 1 | 0.3 | 0 | 142 | 1 | JL1224030173/8 | 1.排刀142*4+74.8 切一包 2.排刀300+192.5+74.8*2切1.1吨 ；3.排刀192.5+74.8*6，首钢SPCC 此单发浙江银轮 HV100±10.毛化面轻涂油 0.3管芯500mm宽度公差+/-0.2mm，厚度公差+/-0.01mm | 1 |  | 是 | 是 | 1 | 1
分剪 | JL1224030173/7 | JL1224030173 | 东方分剪6# | 合格 | 合格品 | 甲 | 樊小兵 | 0 | 372 |  | 0 | 0.3 | 142 | JL1224030173 排刀142*4+74.8 切一包 ；首钢SPCC 此单发浙江银轮 HV100±10.毛化面轻涂油 0.3管芯500mm宽度公差+/-0.2mm，厚度公差+/-0.01mm |  | 31010041 | 小品种钢卷 | 0.3-SPCC | 31020053 | 小品种钢分切带 | 0.3-SPCC |  | 10 | MO002257 | MO002257-001-07 | FJ001 | 分剪模板 | 6810 | 2024-08-02 | 2024-08-03 | 5 | 2024-08-04 11:17:19 | 2024-08-04 11:18:35 | 江苏东方九天新能源材料有限公司 |  | 樊小兵 |  | 1 | 0.3 | 0 | 142 | 1 | JL1224030173/7 | 1.排刀142*4+74.8 切一包 2.排刀300+192.5+74.8*2切1.1吨 ；3.排刀192.5+74.8*6，首钢SPCC 此单发浙江银轮 HV100±10.毛化面轻涂油 0.3管芯500mm宽度公差+/-0.2mm，厚度公差+/-0.01mm | 1 |  | 是 | 是 | 1 | 1
分剪 | JL1224030173/6 | JL1224030173 | 东方分剪6# | 合格 | 合格品 | 甲 | 樊小兵 | 0 | 196 |  | 0 | 0.3 | 74.8 | JL1224030173 排刀142*4+74.8 切一包 ；首钢SPCC 此单发浙江银轮 HV100±10.毛化面轻涂油 0.3管芯500mm宽度公差+/-0.2mm，厚度公差+/-0.01mm |  | 31010041 | 小品种钢卷 | 0.3-SPCC | 31020053 | 小品种钢分切带 | 0.3-SPCC |  | 10 | MO002257 | MO002257-001-06 | FJ001 | 分剪模板 | 6810 | 2024-08-02 | 2024-08-03 | 5 | 2024-08-04 11:17:19 | 2024-08-04 11:18:35 | 江苏东方九天新能源材料有限公司 |  | 樊小兵 |  | 1 | 0.3 | 0 | 74.8 | 1 | JL1224030173/6 | 1.排刀142*4+74.8 切一包 2.排刀300+192.5+74.8*2切1.1吨 ；3.排刀192.5+74.8*6，首钢SPCC 此单发浙江银轮 HV100±10.毛化面轻涂油 0.3管芯500mm宽度公差+/-0.2mm，厚度公差+/-0.01mm | 1 |  | 是 | 是 | 1 | 1
分剪 | JL1224030173/5 | JL1224030173 | 东方分剪6# | 合格 | 合格品 | 甲 | 樊小兵 | 0 | 369 |  | 0 | 0.3 | 142 | JL1224030173 排刀142*4+74.8 切一包 ；首钢SPCC 此单发浙江银轮 HV100±10.毛化面轻涂油 0.3管芯500mm宽度公差+/-0.2mm，厚度公差+/-0.01mm |  | 31010041 | 小品种钢卷 | 0.3-SPCC | 31020053 | 小品种钢分切带 | 0.3-SPCC |  | 10 | MO002257 | MO002257-001-05 | FJ001 | 分剪模板 | 6810 | 2024-08-02 | 2024-08-03 | 5 | 2024-08-04 11:17:19 | 2024-08-04 11:18:35 | 江苏东方九天新能源材料有限公司 |  | 樊小兵 |  | 1 | 0.3 | 0 | 142 | 1 | JL1224030173/5 | 1.排刀142*4+74.8 切一包 2.排刀300+192.5+74.8*2切1.1吨 ；3.排刀192.5+74.8*6，首钢SPCC 此单发浙江银轮 HV100±10.毛化面轻涂油 0.3管芯500mm宽度公差+/-0.2mm，厚度公差+/-0.01mm | 1 |  | 是 | 是 | 1 | 1
分剪 | JL1224030173/4 | JL1224030173 | 东方分剪6# | 合格 | 合格品 | 甲 | 樊小兵 | 0 | 372 |  | 0 | 0.3 | 142 | JL1224030173 排刀142*4+74.8 切一包 ；首钢SPCC 此单发浙江银轮 HV100±10.毛化面轻涂油 0.3管芯500mm宽度公差+/-0.2mm，厚度公差+/-0.01mm |  | 31010041 | 小品种钢卷 | 0.3-SPCC | 31020053 | 小品种钢分切带 | 0.3-SPCC |  | 10 | MO002257 | MO002257-001-04 | FJ001 | 分剪模板 | 6810 | 2024-08-02 | 2024-08-03 | 5 | 2024-08-04 11:17:19 | 2024-08-04 11:18:34 | 江苏东方九天新能源材料有限公司 |  | 樊小兵 |  | 1 | 0.3 | 0 | 142 | 1 | JL1224030173/4 | 1.排刀142*4+74.8 切一包 2.排刀300+192.5+74.8*2切1.1吨 ；3.排刀192.5+74.8*6，首钢SPCC 此单发浙江银轮 HV100±10.毛化面轻涂油 0.3管芯500mm宽度公差+/-0.2mm，厚度公差+/-0.01mm | 1 |  | 是 | 是 | 1 | 1
分剪 | JL1224030173/3 | JL1224030173 | 东方分剪6# | 合格 | 合格品 | 甲 | 樊小兵 | 0 | 372 |  | 0 | 0.3 | 142 | JL1224030173 排刀142*4+74.8 切一包 ；首钢SPCC 此单发浙江银轮 HV100±10.毛化面轻涂油 0.3管芯500mm宽度公差+/-0.2mm，厚度公差+/-0.01mm |  | 31010041 | 小品种钢卷 | 0.3-SPCC | 31020053 | 小品种钢分切带 | 0.3-SPCC |  | 10 | MO002257 | MO002257-001-03 | FJ001 | 分剪模板 | 6810 | 2024-08-02 | 2024-08-03 | 5 | 2024-08-04 11:17:19 | 2024-08-04 11:18:34 | 江苏东方九天新能源材料有限公司 |  | 樊小兵 |  | 1 | 0.3 | 0 | 142 | 1 | JL1224030173/3 | 1.排刀142*4+74.8 切一包 2.排刀300+192.5+74.8*2切1.1吨 ；3.排刀192.5+74.8*6，首钢SPCC 此单发浙江银轮 HV100±10.毛化面轻涂油 0.3管芯500mm宽度公差+/-0.2mm，厚度公差+/-0.01mm | 1 |  | 是 | 是 | 1 | 1
分剪 | JL1224030173/2 | JL1224030173 | 东方分剪6# | 合格 | 合格品 | 甲 | 樊小兵 | 0 | 372 |  | 0 | 0.3 | 142 | JL1224030173 排刀142*4+74.8 切一包 ；首钢SPCC 此单发浙江银轮 HV100±10.毛化面轻涂油 0.3管芯500mm宽度公差+/-0.2mm，厚度公差+/-0.01mm |  | 31010041 | 小品种钢卷 | 0.3-SPCC | 31020053 | 小品种钢分切带 | 0.3-SPCC |  | 10 | MO002257 | MO002257-001-02 | FJ001 | 分剪模板 | 6810 | 2024-08-02 | 2024-08-03 | 5 | 2024-08-04 11:17:19 | 2024-08-04 11:18:34 | 江苏东方九天新能源材料有限公司 |  | 樊小兵 |  | 1 | 0.3 | 0 | 142 | 1 | JL1224030173/2 | 1.排刀142*4+74.8 切一包 2.排刀300+192.5+74.8*2切1.1吨 ；3.排刀192.5+74.8*6，首钢SPCC 此单发浙江银轮 HV100±10.毛化面轻涂油 0.3管芯500mm宽度公差+/-0.2mm，厚度公差+/-0.01mm | 1 |  | 是 | 是 | 1 | 1
分剪 | JL1224030173/1 | JL1224030173 | 东方分剪6# | 合格 | 合格品 | 甲 | 樊小兵 | 0 | 196 |  | 0 | 0.3 | 74.8 | JL1224030173 排刀142*4+74.8 切一包 ；首钢SPCC 此单发浙江银轮 HV100±10.毛化面轻涂油 0.3管芯500mm宽度公差+/-0.2mm，厚度公差+/-0.01mm |  | 31010041 | 小品种钢卷 | 0.3-SPCC | 31020053 | 小品种钢分切带 | 0.3-SPCC |  | 10 | MO002257 | MO002257-001-01 | FJ001 | 分剪模板 | 6810 | 2024-08-02 | 2024-08-03 | 5 | 2024-08-04 11:17:19 | 2024-08-04 11:18:34 | 江苏东方九天新能源材料有限公司 |  | 樊小兵 |  | 1 | 0.3 | 0 | 74.8 | 1 | JL1224030173/1 | 1.排刀142*4+74.8 切一包 2.排刀300+192.5+74.8*2切1.1吨 ；3.排刀192.5+74.8*6，首钢SPCC 此单发浙江银轮 HV100±10.毛化面轻涂油 0.3管芯500mm宽度公差+/-0.2mm，厚度公差+/-0.01mm | 1 |  | 是 | 是 | 1 | 1
最终平整 | JG122406026522 | JG1224060265 | 东方850平整 | 合格 | 合格品 | 甲 | 陈俊华,钱琨 | 4720 | 4720 | 1 | 8200 | 0.1 | 760 | 平整 |  | 20100142 | 轧硬 | 0.4*760-SPCC | 30210015 | 光亮卷 | 0.1-SPCC |  | 60 | MO000947 | MO000947-010-02-02 | KSFW001 | 东方小品种钢前处理 0.67（昆山富维 厚度公差：0.660-0.670mm,光泽度大于150GU（横向、纵向），粗糙度：Ra0.2-0.45um.硬度：HV80-110） | 13020 | 2024-06-25 | 2024-07-05 | 2 | 2024-08-04 11:08:21 | 2024-08-04 11:09:49 | 江苏东方九天新能源材料有限公司 |  | 陈俊华 |  | 1 | 0.1 | 8200 | 760 | 1 | JG122406026522 | 轧0.1，米数控制在22200-22300米，脱脂分一包9200米。 | 1 |  | 关闭 | 是 | 27507 | 10
最终平整 | JG122406026521 | JG1224060265 | 东方850平整 | 其他入库 | 协议品 | 甲 | 陈俊华,钱琨 | 1310 | 1310 | 1 | 2300 | 0.1 | 760 | 平整 | K孔洞(933.9米传298.3MM1.23MM2)，短带 | 20100142 | 轧硬 | 0.4*760-SPCC | 30210015 | 光亮卷 | 0.1-SPCC |  | 60 | MO000947 | MO000947-010-02-01 | KSFW001 | 东方小品种钢前处理 0.67（昆山富维 厚度公差：0.660-0.670mm,光泽度大于150GU（横向、纵向），粗糙度：Ra0.2-0.45um.硬度：HV80-110） | 13020 | 2024-06-25 | 2024-07-05 | 2 | 2024-08-04 11:08:21 | 2024-08-04 11:09:49 | 江苏东方九天新能源材料有限公司 |  | 陈俊华 |  | 1 | 0.1 | 2300 | 760 | 1 | JG122406026521 | 轧0.1，米数控制在22200-22300米，脱脂分一包9200米。 | 1 | K孔洞(933.9米传298.3MM1.23MM2) | 关闭 | 是 | 27507 | 10
最终脱脂 | JG12240703231 | JG1224070323 | 东方950脱脂1# | 合格 | 合格品 | 甲 | 关莫平,王建军 | 6260 | 6170 | 0.9856 | 10850 | 0.1 | 760 | 脱脂（950-1） |  | 20100142 | 轧硬 | 0.4*760-SPCC | 30210015 | 光亮卷 | 0.1-SPCC |  | 40 | MO001991 | MO001991-010-01 | GLJ002 | 东方光亮卷前处理（0.4轧0.1mm) | 13425 | 2024-07-24 | 2024-08-15 | 3 | 2024-08-04 10:07:03 | 2024-08-04 11:07:09 | 江苏东方九天新能源材料有限公司 | 256389 | 王建军 |  |  | 0.1 | 10870 | 760 | 1 | JG12240703231 | 轧0.1，米数控制在22800-22900米，脱脂分一包9200米。 |  |  |  |  | 2502 | 10
铬钝化 | JG12240703591 | JG12240703591 | 东方铬钝化950 | 合格 | 合格品 | 乙 | 李志祥 | 4800 | 4777 | 0.9952 | 6850 | 0.125 | 760 | / | 孔洞1006米大小2.21操侧236 | 30210004 | 光亮卷 | 0.125-SPCC | 30110004 | 铬钝化卷 | 0.125-SPCC |  | 10 | MO002271 | MO002271-021 | GDH001 | 铬钝化模板 | 4800 | 2024-08-02 | 2024-08-02 | 5 | 2024-08-04 11:02:46 | 2024-08-04 11:04:50 | 江苏东方九天新能源材料有限公司 | 275716 | 陈猛 |  |  | 0.125 | 6890 | 760 | 1 | JG12240703591 |  | 1 | 孔洞1006米大小2.21操侧236 | 是 | 是 | 2 | 21
最终平整 | JG122407037411 | JG1224070374 | 东方750平整 | 合格 | 让步接收 | 甲 | 丁振,刘飞 | 3680 | 3670 | 0.9973 | 6930 | 0.1 | 710 | 平整 | K孔洞(5553米传边50CM两个孔洞0.96,1.28),X锈斑(5100米操边大块锈斑) | 20100028 | 轧硬 | 0.4*710-SPCC | 30210015 | 光亮卷 | 0.1-SPCC |  | 60 | MO001832 | MO001832-005-01-01 | GLJ002 | 东方光亮卷前处理（0.4轧0.1mm) | 13550 | 2024-07-19 | 2024-07-19 | 5 | 2024-08-04 10:56:50 | 2024-08-04 10:58:05 | 江苏东方九天新能源材料有限公司 | 250541 | 丁振 |  |  | 0.1 | 6820 | 710 | 1 | JG122407037411 | 轧0.1；米数控制在24800-24900米，脱脂平均分包 | 1 | K孔洞(5553米传边50CM两个孔洞0.96,1.28),X锈斑(5100米操边大块锈斑) | 是 | 是 | 3724 | 5
最终冷轧 | JG122407036212 | JG1224070362 | 东方850轧机 | 其他入库 | 半成品退库 | 乙 | 肖勋民 | 2040 | 2040 | 1 | 2560 | 0.125 | 760 | 850轧机普光辊(Ra0.4-0.6μm)轧制0.125mm(0.4-0.25-0.16-0.125) |  | 20100142 | 轧硬 | 0.4*760-SPCC | 20500005 | 光亮卷半成品 | 0.125-SPCC |  | 30 | MO001606 | MO001606-004-01-02 | GLJ001 | 东方光亮卷前处理(0.4轧0.125mm) | 13475 | 2024-07-15 | 2024-07-15 | 5 | 2024-08-02 13:50:24 | 2024-08-04 10:40:55 | 江苏东方九天新能源材料有限公司 |  | 肖勋民 |  | 1 | 0.125 | 2560 | 760 | 1 | JG122407036212 | 脱脂分一包4.9t，2050米，合格报工，轧0.125，米数控制在6800-6900米，厚度公差0.115-0.125，轧机按照0.12的中值设定轧制。剩余一包8.6t脱脂结束后报工，报工报待处理。特别注意按照此要求操作。 | 1 | 退库改切550宽度 | 是 | 是 | 5773 | 4
最终冷轧 | JG122407036211 | JG1224070362 | 东方850轧机 | 合格 | 合格品 | 乙 | 肖勋民 | 2800 | 2800 | 1 | 4685 | 0.1 | 760 | 850轧机普光辊(Ra0.4-0.6μm)轧制0.125mm(0.4-0.25-0.16-0.125) |  | 20100142 | 轧硬 | 0.4*760-SPCC | 30210004 | 光亮卷 | 0.125-SPCC |  | 30 | MO001606 | MO001606-004-01-01 | GLJ001 | 东方光亮卷前处理(0.4轧0.125mm) | 13475 | 2024-07-15 | 2024-07-15 | 5 | 2024-08-02 13:50:24 | 2024-08-04 10:40:55 | 江苏东方九天新能源材料有限公司 |  | 肖勋民 |  | 1 | 0.1 | 4685 | 760 | 1 | JG122407036211 | 脱脂分一包4.9t，2050米，合格报工，轧0.125，米数控制在6800-6900米，厚度公差0.115-0.125，轧机按照0.12的中值设定轧制。剩余一包8.6t脱脂结束后报工，报工报待处理。特别注意按照此要求操作。 |  |  |  |  | 5773 | 4
铬钝化 | JG122407040412 | JG12240704041 | 东方铬钝化950 | 合格 | 合格品 | 甲 | 李澍 | 3945 | 3945 | 1 | 7350 | 0.1 | 710 | / |  | 30210015 | 光亮卷 | 0.1-SPCC | 30110014 | 铬钝化卷 | 0.1-SPCC |  | 10 | MO002323 | MO002323-001-02 | GDH001 | 铬钝化模板 | 6270 | 2024-08-04 | 2024-08-04 | 5 | 2024-08-04 10:37:43 | 2024-08-04 10:39:55 | 江苏东方九天新能源材料有限公司 |  | 孙槐兵 |  | 1 | 0.1 | 7350 | 710 | 1 | JG122407040412 |  | 1 |  | 是 | 是 | 3 | 1
铬钝化 | JG122407040411 | JG12240704041 | 东方铬钝化950 | 合格 | 合格品 | 甲 | 李澍 | 2291 | 2291 | 1 | 4260 | 0.1 | 710 | / |  | 30210015 | 光亮卷 | 0.1-SPCC | 30110014 | 铬钝化卷 | 0.1-SPCC |  | 10 | MO002323 | MO002323-001-01 | GDH001 | 铬钝化模板 | 6270 | 2024-08-04 | 2024-08-04 | 5 | 2024-08-04 10:37:43 | 2024-08-04 10:39:55 | 江苏东方九天新能源材料有限公司 |  | 孙槐兵 |  | 1 | 0.1 | 4260 | 710 | 1 | JG122407040411 |  | 1 |  | 是 | 是 | 3 | 1
铬钝化 | JG12240703661 | JG12240703661 | 东方铬钝化950 | 合格 | 合格品 | 乙 | 李志祥 | 4930 | 4821 | 0.9779 | 6940 | 0.125 | 760 | / |  | 30210004 | 光亮卷 | 0.125-SPCC | 30110004 | 铬钝化卷 | 0.125-SPCC |  | 10 | MO002309 | MO002309-014 | GDH001 | 铬钝化模板 | 4930 | 2024-08-03 | 2024-08-03 | 5 | 2024-08-04 10:27:54 | 2024-08-04 10:28:46 | 江苏东方九天新能源材料有限公司 | 277284 | 陈猛 |  |  | 0.125 | 0 | 760 | 1 | JG12240703661 |  | 1 |  | 是 | 是 | 1 | 14
最终冷轧 | JG12240703411 | JG1224070341 | 东方850轧机 | 合格 | 合格品 | 乙 | 杨海鹏 | 4920 | 4860 | 0.9878 | 8140 | 0.1 | 760 | 850轧机普光辊(Ra0.4-0.6μm)轧制0.125mm(0.4-0.25-0.16-0.125) |  | 20100142 | 轧硬 | 0.4*760-SPCC | 30210004 | 光亮卷 | 0.125-SPCC |  | 30 | MO001672 | MO001672-003-01 | GLJ001 | 东方光亮卷前处理(0.4轧0.125mm) | 13515 | 2024-07-16 | 2024-07-31 | 5 | 2024-08-04 10:22:05 | 2024-08-04 10:22:42 | 江苏东方九天新能源材料有限公司 | 244654 | 杨海鹏 |  |  | 0.4 | 2090 | 760 | 1 | JG12240703411 | 脱脂分一包4.9t，2050米，合格报工，轧0.125，米数控制在6800-6900米，厚度公差0.115-0.125，轧机按照0.12的中值设定轧制。剩余一包8.6t脱脂结束后报工，报工报待处理。特别注意按照此要求操作。 |  |  |  |  | 1959 | 3
最终平整 | JG122407036723 | JG12240703672 | 东方850平整 | 返工 | 返工 | 甲 | 陈俊华,钱琨 | 2420 | 2420 | 1 | 4270 | 0.1 | 760 | 平整 | H花辊印(传20CM。，轻微) | 20500021 | 光亮卷半成品 | 0.4-SPCC | 30210015 | 光亮卷 | 0.1-SPCC |  | 60 | MO001763 | MO001763-010-03 | GLJ002 | 东方光亮卷前处理（0.4轧0.1mm) | 8550 | 2024-07-18 | 2024-07-18 | 3 | 2024-08-04 10:16:32 | 2024-08-04 10:18:44 | 江苏东方九天新能源材料有限公司 |  | 陈俊华 |  | 1 | 0.1 | 4270 | 760 | 1 | JG122407036723 | 已退火；轧0.1，米数控制在14400-14500米 | 0 | H花辊印(传20CM。，轻微) |  |  | 4661 | 10
最终平整 | JG122407036722 | JG12240703672 | 东方850平整 | 返工 | 返工 | 甲 | 陈俊华,钱琨 | 2610 | 2610 | 1 | 4620 | 0.1 | 760 | 平整 | H花辊印(传20CM，轻微) | 20500021 | 光亮卷半成品 | 0.4-SPCC | 30210015 | 光亮卷 | 0.1-SPCC |  | 60 | MO001763 | MO001763-010-02 | GLJ002 | 东方光亮卷前处理（0.4轧0.1mm) | 8550 | 2024-07-18 | 2024-07-18 | 3 | 2024-08-04 10:16:32 | 2024-08-04 10:18:44 | 江苏东方九天新能源材料有限公司 |  | 陈俊华 |  | 1 | 0.1 | 4620 | 760 | 1 | JG122407036722 | 已退火；轧0.1，米数控制在14400-14500米 | 0 | H花辊印(传20CM，轻微) |  |  | 4661 | 10
最终平整 | JG122407036721 | JG12240703672 | 东方850平整 | 返工 | 返工 | 甲 | 陈俊华,钱琨 | 3040 | 3040 | 1 | 5380 | 0.1 | 760 | 平整 | H花辊印(传20CM，轻微) | 20500021 | 光亮卷半成品 | 0.4-SPCC | 30210015 | 光亮卷 | 0.1-SPCC |  | 60 | MO001763 | MO001763-010-01 | GLJ002 | 东方光亮卷前处理（0.4轧0.1mm) | 8550 | 2024-07-18 | 2024-07-18 | 3 | 2024-08-04 10:16:32 | 2024-08-04 10:18:44 | 江苏东方九天新能源材料有限公司 |  | 陈俊华 |  | 1 | 0.1 | 5380 | 760 | 1 | JG122407036721 | 已退火；轧0.1，米数控制在14400-14500米 | 0 | H花辊印(传20CM，轻微) |  |  | 4661 | 10
最终平整 | JG122407038112 | JG1224070381 | 东方750平整 | 合格 | 让步接收 | 甲 | 丁振,刘飞 | 5510 | 5510 | 1 | 10410 | 0.1 | 710 | 平整 | K孔洞(9904米传边1CM孔洞0.18,9928米传边5CM孔洞0.36,10115米传边20CM孔洞0.23) | 20100028 | 轧硬 | 0.4*710-SPCC | 30210015 | 光亮卷 | 0.1-SPCC |  | 60 | MO001989 | MO001989-011-01-02 | GLJ002 | 东方光亮卷前处理（0.4轧0.1mm) | 13820 | 2024-07-24 | 2024-08-08 | 5 | 2024-08-04 10:11:44 | 2024-08-04 10:13:13 | 江苏东方九天新能源材料有限公司 |  | 丁振 |  | 1 | 0.1 | 10410 | 710 | 1 | JG122407038112 | 轧0.1，米数控制在24900-25000米，脱脂平均分包 | 1 | K孔洞(9904米传边1CM孔洞0.18,9928米传边5CM孔洞0.36,10115米传边20CM孔洞0.23) | 是 | 是 | 2830 | 11
最终平整 | JG122407038111 | JG1224070381 | 东方750平整 | 其他入库 | 协议品 | 甲 | 丁振,刘飞 | 1040 | 1040 | 1 | 1980 | 0.1 | 710 | 平整 |  | 20100028 | 轧硬 | 0.4*710-SPCC | 30210015 | 光亮卷 | 0.1-SPCC |  | 60 | MO001989 | MO001989-011-01-01 | GLJ002 | 东方光亮卷前处理（0.4轧0.1mm) | 13820 | 2024-07-24 | 2024-08-08 | 5 | 2024-08-04 10:11:44 | 2024-08-04 10:13:13 | 江苏东方九天新能源材料有限公司 |  | 丁振 |  | 1 | 0.1 | 1980 | 710 | 1 | JG122407038111 | 轧0.1，米数控制在24900-25000米，脱脂平均分包 | 1 |  | 是 | 是 | 2830 | 11
最终脱脂 | JG12240703232 | JG1224070323 | 东方950脱脂1# | 合格 | 合格品 | 甲 | 关莫平,王建军 | 5200 | 5115 | 0.9837 | 9000 | 0.1 | 760 | 脱脂（950-1） |  | 20100142 | 轧硬 | 0.4*760-SPCC | 30210015 | 光亮卷 | 0.1-SPCC |  | 40 | MO001991 | MO001991-010-02 | GLJ002 | 东方光亮卷前处理（0.4轧0.1mm) | 13425 | 2024-07-24 | 2024-08-15 | 3 | 2024-08-04 09:46:27 | 2024-08-04 10:05:15 | 江苏东方九天新能源材料有限公司 | 256389 | 王建军 |  |  | 0.1 | 9034 | 760 | 1 | JG12240703232 | 轧0.1，米数控制在22800-22900米，脱脂分一包9200米。 |  |  |  |  | 2502 | 10
铬钝化 | JG12240703912 | JG12240703912 | 东方铬钝化950 | 合格 | 合格品 | 甲 | 孙槐兵 | 6620 | 6581 | 0.9941 | 12380 | 0.1 | 710 | / |  | 30210015 | 光亮卷 | 0.1-SPCC | 30110014 | 铬钝化卷 | 0.1-SPCC |  | 10 | MO002323 | MO002323-002 | GDH001 | 铬钝化模板 | 6620 | 2024-08-04 | 2024-08-04 | 5 | 2024-08-04 09:53:27 | 2024-08-04 09:53:54 | 江苏东方九天新能源材料有限公司 | 278719 | 孙槐兵 |  |  | 0.1 | 0 | 710 | 1 | JG12240703912 |  | 1 |  | 是 | 是 | 0 | 2
最终平整 | JG12240602732 | JG1224060273 | 东方850平整 | 合格 | 合格品 | 甲 | 陈俊华,钱琨 | 5955 | 5930 | 0.9958 | 10470 | 0.1 | 760 | 平整 | K孔洞(5302米传296.1MM0.79MM2) | 20100142 | 轧硬 | 0.4*760-SPCC | 30210015 | 光亮卷 | 0.1-SPCC |  | 60 | MO000947 | MO000947-007-02 | KSFW001 | 东方小品种钢前处理 0.67（昆山富维 厚度公差：0.660-0.670mm,光泽度大于150GU（横向、纵向），粗糙度：Ra0.2-0.45um.硬度：HV80-110） | 13000 | 2024-06-25 | 2024-07-05 | 2 | 2024-08-04 09:40:27 | 2024-08-04 09:41:39 | 江苏东方九天新能源材料有限公司 | 193140 | 陈俊华 |  |  | 0.1 | 10430 | 760 | 1 | JG12240602732 | 轧0.1，米数控制在22200-22300米，脱脂分一包9200米。 | 1 | K孔洞(5302米传296.1MM0.79MM2) | 关闭 | 是 | 13072 | 7
最终冷轧 | JG12240703233 | JG1224070323 | 东方850轧机 | 其他入库 | 半成品退库 | 甲 | 吴宏林 | 1950 | 1950 | 1 | 2150 | 0.155 | 760 | 850轧机普光辊(Ra0.4-0.6μm)轧制0.1mm(0.4-0.25-0.15-0.115-0.1) |  | 20100142 | 轧硬 | 0.4*760-SPCC | 20500012 | 光亮卷半成品 | 0.155-SPCC |  | 30 | MO001991 | MO001991-010-03 | GLJ002 | 东方光亮卷前处理（0.4轧0.1mm) | 13425 | 2024-07-24 | 2024-08-15 | 3 | 2024-08-04 09:36:31 | 2024-08-04 09:38:59 | 江苏东方九天新能源材料有限公司 |  | 吴宏林 |  | 1 | 0.155 | 2150 | 760 | 1 | JG12240703233 | 轧0.1，米数控制在22800-22900米，脱脂分一包9200米。 | 1 |  | 是 | 是 | 2502 | 10
最终冷轧 | JG12240703231 | JG1224070323 | 东方850轧机 | 合格 | 合格品 | 甲 | 吴宏林 | 6260 | 6260 | 1 | 10870 | 0.1 | 760 | 850轧机普光辊(Ra0.4-0.6μm)轧制0.1mm(0.4-0.25-0.15-0.115-0.1) |  | 20100142 | 轧硬 | 0.4*760-SPCC | 30210015 | 光亮卷 | 0.1-SPCC |  | 30 | MO001991 | MO001991-010-01 | GLJ002 | 东方光亮卷前处理（0.4轧0.1mm) | 13425 | 2024-07-24 | 2024-08-15 | 3 | 2024-08-04 09:36:31 | 2024-08-04 09:38:59 | 江苏东方九天新能源材料有限公司 |  | 吴宏林 |  | 1 | 0.1 | 10870 | 760 | 1 | JG12240703231 | 轧0.1，米数控制在22800-22900米，脱脂分一包9200米。 |  |  |  |  | 2502 | 10
最终冷轧 | JG12240703232 | JG1224070323 | 东方850轧机 | 合格 | 合格品 | 甲 | 吴宏林 | 5200 | 5200 | 1 | 9034 | 0.1 | 760 | 850轧机普光辊(Ra0.4-0.6μm)轧制0.1mm(0.4-0.25-0.15-0.115-0.1) |  | 20100142 | 轧硬 | 0.4*760-SPCC | 30210015 | 光亮卷 | 0.1-SPCC |  | 30 | MO001991 | MO001991-010-02 | GLJ002 | 东方光亮卷前处理（0.4轧0.1mm) | 13425 | 2024-07-24 | 2024-08-15 | 3 | 2024-08-04 09:36:31 | 2024-08-04 09:38:59 | 江苏东方九天新能源材料有限公司 |  | 吴宏林 |  | 1 | 0.1 | 9034 | 760 | 1 | JG12240703232 | 轧0.1，米数控制在22800-22900米，脱脂分一包9200米。 |  |  |  |  | 2502 | 10
铬钝化 | JG122407034612 | JG12240703461 | 东方铬钝化950 | 合格 | 合格品 | 甲 | 韩康 | 4103 | 4103 | 1 | 7230 | 0.1 | 760 | / |  | 30210015 | 光亮卷 | 0.1-SPCC | 30110014 | 铬钝化卷 | 0.1-SPCC |  | 10 | MO002270 | MO002270-006-02 | GDH001 | 铬钝化模板 | 6460 | 2024-08-02 | 2024-08-02 | 5 | 2024-08-04 08:11:58 | 2024-08-04 09:38:11 | 江苏东方九天新能源材料有限公司 |  | 孙槐兵 |  | 1 | 0.1 | 7230 | 760 | 1 | JG122407034612 |  | 1 | s色差 5100米孔洞大小0.44操360 | 是 | 是 | 130 | 6
铬钝化 | JG122407034611 | JG12240703461 | 东方铬钝化950 | 合格 | 合格品 | 甲 | 韩康 | 2339 | 2339 | 1 | 4100 | 0.1 | 760 | / | S色差(色差 320米1个孔洞 横向264.6 大小1.41) | 30210015 | 光亮卷 | 0.1-SPCC | 30110014 | 铬钝化卷 | 0.1-SPCC |  | 10 | MO002270 | MO002270-006-01 | GDH001 | 铬钝化模板 | 6460 | 2024-08-02 | 2024-08-02 | 5 | 2024-08-04 08:11:58 | 2024-08-04 09:38:11 | 江苏东方九天新能源材料有限公司 |  | 孙槐兵 |  | 1 | 0.1 | 4100 | 760 | 1 | JG122407034611 |  | 1 | S色差(色差 320米1个孔洞 横向264.6 大小1.41) | 是 | 是 | 130 | 6
最终脱脂 | JG12240703242 | JG1224070324 | 东方950脱脂1# | 合格 | 合格品 | 甲 | 关莫平,王建军 | 5565 | 5565 | 1 | 9720 | 0.1 | 760 | 脱脂（950-1） |  | 20100142 | 轧硬 | 0.4*760-SPCC | 30210015 | 光亮卷 | 0.1-SPCC |  | 40 | MO001991 | MO001991-015-02 | GLJ002 | 东方光亮卷前处理（0.4轧0.1mm) | 13440 | 2024-07-24 | 2024-08-15 | 5 | 2024-08-03 23:26:20 | 2024-08-04 09:19:02 | 江苏东方九天新能源材料有限公司 |  | 王建军 |  | 1 | 0.1 | 9720 | 760 | 1 | JG12240703242 | 轧0.1，米数控制在22800-22900米，脱脂分一包9200米。 |  |  |  |  | 5150 | 15
最终脱脂 | JG12240703241 | JG1224070324 | 东方950脱脂1# | 合格 | 合格品 | 甲 | 关莫平,王建军 | 7735 | 7735 | 1 | 13440 | 0.1 | 760 | 脱脂（950-1） |  | 20100142 | 轧硬 | 0.4*760-SPCC | 30210015 | 光亮卷 | 0.1-SPCC |  | 40 | MO001991 | MO001991-015-01 | GLJ002 | 东方光亮卷前处理（0.4轧0.1mm) | 13440 | 2024-07-24 | 2024-08-15 | 5 | 2024-08-03 23:26:20 | 2024-08-04 09:19:02 | 江苏东方九天新能源材料有限公司 |  | 王建军 |  | 1 | 0.1 | 13440 | 760 | 1 | JG12240703241 | 轧0.1，米数控制在22800-22900米，脱脂分一包9200米。 |  |  |  |  | 5150 | 15
最终退火 | JG122407037612 | JG1224070376 | 东方20# | 合格 |  | 甲 | 程新华,李龙礼,吴双勇 | 5460 | 5460 | 1 | 10230 | 0.1 | 710 | 退火（590℃） |  | 20100028 | 轧硬 | 0.4*710-SPCC | 30210015 | 光亮卷 | 0.1-SPCC |  | 50 | MO001989 | MO001989-008-01-02 | GLJ002 | 东方光亮卷前处理（0.4轧0.1mm) | 13710 | 2024-07-24 | 2024-08-08 | 3 | 2024-08-02 03:32:42 | 2024-08-04 08:54:15 | 江苏东方九天新能源材料有限公司 | 256314 | 刘忠于 | 刘忠于 |  | 0.1 | 10230 | 710 | 1 | JG122407037612 | 轧0.1，米数控制在24900-25000米，脱脂平均分包 |  |  |  |  | 5010 | 8
最终退火 | JG12240703832 | JG1224070383 | 东方20# | 合格 |  | 甲 | 程新华,李龙礼,吴双勇 | 6535 | 6535 | 1 | 12180 | 0.1 | 710 | 退火（590℃） |  | 20100028 | 轧硬 | 0.4*710-SPCC | 30210015 | 光亮卷 | 0.1-SPCC |  | 50 | MO001832 | MO001832-013-02 | GLJ002 | 东方光亮卷前处理（0.4轧0.1mm) | 13570 | 2024-07-19 | 2024-07-19 | 3 | 2024-08-02 03:32:42 | 2024-08-04 08:54:15 | 江苏东方九天新能源材料有限公司 | 250545 | 刘忠于 | 刘忠于 |  | 0.1 | 12180 | 710 | 1 | JG12240703832 | 轧0.1；米数控制在24800-24900米，脱脂平均分包 |  |  |  |  | 4540 | 13
最终退火 | JG12240704062 | JG1224070406 | 东方20# | 合格 |  | 甲 | 程新华,李龙礼,吴双勇 | 6675 | 6675 | 1 | 12170 | 0.1 | 710 | 退火（590℃） |  | 20100028 | 轧硬 | 0.4*710-SPCC | 30210015 | 光亮卷 | 0.1-SPCC |  | 50 | MO001804 | MO001804-007-02 | GLJ002 | 东方光亮卷前处理（0.4轧0.1mm) | 13825 | 2024-07-19 | 2024-08-03 | 5 | 2024-08-02 03:32:42 | 2024-08-04 08:54:15 | 江苏东方九天新能源材料有限公司 | 249262 | 刘忠于 | 刘忠于 |  | 0.1 | 12170 | 710 | 1 | JG12240704062 | 轧0.1；米数控制在25100-25200，脱脂平均分包 |  |  |  |  | 5817 | 7
最终退火 | JG12240704162 | JG1224070416 | 东方20# | 合格 |  | 甲 | 程新华,李龙礼,吴双勇 | 5520 | 5520 | 1 | 10250 | 0.1 | 710 | 退火（590℃） |  | 20100028 | 轧硬 | 0.4*710-SPCC | 30210015 | 光亮卷 | 0.1-SPCC |  | 50 | MO001801 | MO001801-003-02 | GLJ002 | 东方光亮卷前处理（0.4轧0.1mm) | 13030 | 2024-07-19 | 2024-08-03 | 5 | 2024-08-02 03:32:42 | 2024-08-04 08:54:15 | 江苏东方九天新能源材料有限公司 | 249238 | 刘忠于 | 刘忠于 |  | 0.1 | 10250 | 710 | 1 | JG12240704162 | 轧0.1；米数控制在23700-23800，脱脂分一包10500米 |  |  |  |  | 3238 | 3
最终退火 | JG12240703582 | JG1224070358 | 东方20# | 合格 |  | 乙 | 陈国,李楷文,袁亚东,张天圣 | 5590 | 5590 | 1 | 9820 | 0.1 | 760 | 退火（590℃） |  | 20100142 | 轧硬 | 0.4*760-SPCC | 30210015 | 光亮卷 | 0.1-SPCC |  | 50 | MO001991 | MO001991-004-02 | GLJ002 | 东方光亮卷前处理（0.4轧0.1mm) | 13510 | 2024-07-24 | 2024-08-15 | 5 | 2024-08-02 11:25:26 | 2024-08-04 08:53:40 | 江苏东方九天新能源材料有限公司 | 256368 | 刘忠于 | 刘忠于 |  | 0.1 | 9820 | 760 | 1 | JG12240703582 | 轧0.1，米数控制在22800-22900米，脱脂分一包9200米。 |  |  |  |  | 5416 | 4
最终退火 | JG12240703581 | JG1224070358 | 东方20# | 合格 |  | 乙 | 陈国,李楷文,袁亚东,张天圣 | 7810 | 7810 | 1 | 13700 | 0.1 | 760 | 退火（590℃） |  | 20100142 | 轧硬 | 0.4*760-SPCC | 30210015 | 光亮卷 | 0.1-SPCC |  | 50 | MO001991 | MO001991-004-01 | GLJ002 | 东方光亮卷前处理（0.4轧0.1mm) | 13510 | 2024-07-24 | 2024-08-15 | 5 | 2024-08-02 11:25:26 | 2024-08-04 08:53:40 | 江苏东方九天新能源材料有限公司 | 256368 | 刘忠于 | 刘忠于 |  | 0.1 | 13700 | 760 | 1 | JG12240703581 | 轧0.1，米数控制在22800-22900米，脱脂分一包9200米。 |  |  |  |  | 5416 | 4
最终退火 | JG122407037611 | JG1224070376 | 东方20# | 合格 |  | 乙 | 陈国,李楷文,袁亚东,张天圣 | 4915 | 4915 | 1 | 9200 | 0.1 | 710 | 退火（590℃） |  | 20100028 | 轧硬 | 0.4*710-SPCC | 30210015 | 光亮卷 | 0.1-SPCC |  | 50 | MO001989 | MO001989-008-01-01 | GLJ002 | 东方光亮卷前处理（0.4轧0.1mm) | 13710 | 2024-07-24 | 2024-08-08 | 3 | 2024-08-02 11:25:26 | 2024-08-04 08:53:40 | 江苏东方九天新能源材料有限公司 | 256314 | 刘忠于 | 刘忠于 |  | 0.1 | 9200 | 710 | 1 | JG122407037611 | 轧0.1，米数控制在24900-25000米，脱脂平均分包 |  |  |  |  | 5010 | 8
最终退火 | JG12240703911 | JG1224070391 | 东方20# | 合格 |  | 乙 | 陈国,李楷文,袁亚东,张天圣 | 6740 | 6740 | 1 | 12600 | 0.1 | 710 | 退火（590℃） |  | 20100028 | 轧硬 | 0.4*710-SPCC | 30210015 | 光亮卷 | 0.1-SPCC |  | 50 | MO001832 | MO001832-015-01 | GLJ002 | 东方光亮卷前处理（0.4轧0.1mm) | 13775 | 2024-07-19 | 2024-07-19 | 5 | 2024-08-02 11:25:26 | 2024-08-04 08:53:40 | 江苏东方九天新能源材料有限公司 | 250546 | 刘忠于 | 刘忠于 |  | 0.1 | 12600 | 710 | 1 | JG12240703911 | 轧0.1；米数控制在24800-24900米，脱脂平均分包 |  |  |  |  | 4726 | 15
分剪 | DL00240600151/24 | DL00240600151 | 东方分剪5# | 合格 | 合格品 | 乙 | 张建勇 | 0 | 235 |  | 0 | 0.4 | 74.6 | 浙江银帆 SPCC HV:90-110 1：排刀规格 74.6*8，切一包。管芯内径500mm，轻涂油，厚度公差0.39-0.4mm，宽度公差+0/-0.1mm。 |  | 31010051 | 小品种钢卷 | 0.4-SPCC | 31020065 | 小品种钢分切带 | 0.4-SPCC |  | 10 | MO002276 | MO002276-001-24 | FJ001 | 分剪模板 | 5970 | 2024-08-02 | 2024-08-02 | 5 | 2024-08-04 07:58:57 | 2024-08-04 07:59:45 | 江苏东方九天新能源材料有限公司 |  | 张建勇 |  | 1 | 0.4 | 0 | 74.6 | 1 | DL00240600151/24 | 浙江银帆 SPCC HV:90-110 1：排刀规格 74.6*8，切一包。管芯内径500mm，轻涂油，厚度公差0.39-0.4mm，宽度公差+0/-0.1mm。 | 1 |  | 是 | 是 | 1 | 1
分剪 | DL00240600151/23 | DL00240600151 | 东方分剪5# | 合格 | 合格品 | 乙 | 张建勇 | 0 | 236 |  | 0 | 0.4 | 74.6 | 浙江银帆 SPCC HV:90-110 1：排刀规格 74.6*8，切一包。管芯内径500mm，轻涂油，厚度公差0.39-0.4mm，宽度公差+0/-0.1mm。 |  | 31010051 | 小品种钢卷 | 0.4-SPCC | 31020065 | 小品种钢分切带 | 0.4-SPCC |  | 10 | MO002276 | MO002276-001-23 | FJ001 | 分剪模板 | 5970 | 2024-08-02 | 2024-08-02 | 5 | 2024-08-04 07:58:57 | 2024-08-04 07:59:45 | 江苏东方九天新能源材料有限公司 |  | 张建勇 |  | 1 | 0.4 | 0 | 74.6 | 1 | DL00240600151/23 | 浙江银帆 SPCC HV:90-110 1：排刀规格 74.6*8，切一包。管芯内径500mm，轻涂油，厚度公差0.39-0.4mm，宽度公差+0/-0.1mm。 | 1 |  | 是 | 是 | 1 | 1
分剪 | DL00240600151/22 | DL00240600151 | 东方分剪5# | 合格 | 合格品 | 乙 | 张建勇 | 0 | 238 |  | 0 | 0.4 | 74.6 | 浙江银帆 SPCC HV:90-110 1：排刀规格 74.6*8，切一包。管芯内径500mm，轻涂油，厚度公差0.39-0.4mm，宽度公差+0/-0.1mm。 |  | 31010051 | 小品种钢卷 | 0.4-SPCC | 31020065 | 小品种钢分切带 | 0.4-SPCC |  | 10 | MO002276 | MO002276-001-22 | FJ001 | 分剪模板 | 5970 | 2024-08-02 | 2024-08-02 | 5 | 2024-08-04 07:58:57 | 2024-08-04 07:59:45 | 江苏东方九天新能源材料有限公司 |  | 张建勇 |  | 1 | 0.4 | 0 | 74.6 | 1 | DL00240600151/22 | 浙江银帆 SPCC HV:90-110 1：排刀规格 74.6*8，切一包。管芯内径500mm，轻涂油，厚度公差0.39-0.4mm，宽度公差+0/-0.1mm。 | 1 |  | 是 | 是 | 1 | 1
分剪 | DL00240600151/21 | DL00240600151 | 东方分剪5# | 合格 | 合格品 | 乙 | 张建勇 | 0 | 238 |  | 0 | 0.4 | 74.6 | 浙江银帆 SPCC HV:90-110 1：排刀规格 74.6*8，切一包。管芯内径500mm，轻涂油，厚度公差0.39-0.4mm，宽度公差+0/-0.1mm。 |  | 31010051 | 小品种钢卷 | 0.4-SPCC | 31020065 | 小品种钢分切带 | 0.4-SPCC |  | 10 | MO002276 | MO002276-001-21 | FJ001 | 分剪模板 | 5970 | 2024-08-02 | 2024-08-02 | 5 | 2024-08-04 07:58:57 | 2024-08-04 07:59:45 | 江苏东方九天新能源材料有限公司 |  | 张建勇 |  | 1 | 0.4 | 0 | 74.6 | 1 | DL00240600151/21 | 浙江银帆 SPCC HV:90-110 1：排刀规格 74.6*8，切一包。管芯内径500mm，轻涂油，厚度公差0.39-0.4mm，宽度公差+0/-0.1mm。 | 1 |  | 是 | 是 | 1 | 1
分剪 | DL00240600151/20 | DL00240600151 | 东方分剪5# | 合格 | 合格品 | 乙 | 张建勇 | 0 | 239 |  | 0 | 0.4 | 74.6 | 浙江银帆 SPCC HV:90-110 1：排刀规格 74.6*8，切一包。管芯内径500mm，轻涂油，厚度公差0.39-0.4mm，宽度公差+0/-0.1mm。 |  | 31010051 | 小品种钢卷 | 0.4-SPCC | 31020065 | 小品种钢分切带 | 0.4-SPCC |  | 10 | MO002276 | MO002276-001-20 | FJ001 | 分剪模板 | 5970 | 2024-08-02 | 2024-08-02 | 5 | 2024-08-04 07:58:57 | 2024-08-04 07:59:45 | 江苏东方九天新能源材料有限公司 |  | 张建勇 |  | 1 | 0.4 | 0 | 74.6 | 1 | DL00240600151/20 | 浙江银帆 SPCC HV:90-110 1：排刀规格 74.6*8，切一包。管芯内径500mm，轻涂油，厚度公差0.39-0.4mm，宽度公差+0/-0.1mm。 | 1 |  | 是 | 是 | 1 | 1
分剪 | DL00240600151/19 | DL00240600151 | 东方分剪5# | 合格 | 合格品 | 乙 | 张建勇 | 0 | 239 |  | 0 | 0.4 | 74.6 | 浙江银帆 SPCC HV:90-110 1：排刀规格 74.6*8，切一包。管芯内径500mm，轻涂油，厚度公差0.39-0.4mm，宽度公差+0/-0.1mm。 |  | 31010051 | 小品种钢卷 | 0.4-SPCC | 31020065 | 小品种钢分切带 | 0.4-SPCC |  | 10 | MO002276 | MO002276-001-19 | FJ001 | 分剪模板 | 5970 | 2024-08-02 | 2024-08-02 | 5 | 2024-08-04 07:58:57 | 2024-08-04 07:59:45 | 江苏东方九天新能源材料有限公司 |  | 张建勇 |  | 1 | 0.4 | 0 | 74.6 | 1 | DL00240600151/19 | 浙江银帆 SPCC HV:90-110 1：排刀规格 74.6*8，切一包。管芯内径500mm，轻涂油，厚度公差0.39-0.4mm，宽度公差+0/-0.1mm。 | 1 |  | 是 | 是 | 1 | 1
分剪 | DL00240600151/18 | DL00240600151 | 东方分剪5# | 合格 | 合格品 | 乙 | 张建勇 | 0 | 240 |  | 0 | 0.4 | 74.6 | 浙江银帆 SPCC HV:90-110 1：排刀规格 74.6*8，切一包。管芯内径500mm，轻涂油，厚度公差0.39-0.4mm，宽度公差+0/-0.1mm。 |  | 31010051 | 小品种钢卷 | 0.4-SPCC | 31020065 | 小品种钢分切带 | 0.4-SPCC |  | 10 | MO002276 | MO002276-001-18 | FJ001 | 分剪模板 | 5970 | 2024-08-02 | 2024-08-02 | 5 | 2024-08-04 07:58:57 | 2024-08-04 07:59:45 | 江苏东方九天新能源材料有限公司 |  | 张建勇 |  | 1 | 0.4 | 0 | 74.6 | 1 | DL00240600151/18 | 浙江银帆 SPCC HV:90-110 1：排刀规格 74.6*8，切一包。管芯内径500mm，轻涂油，厚度公差0.39-0.4mm，宽度公差+0/-0.1mm。 | 1 |  | 是 | 是 | 1 | 1
分剪 | DL00240600151/17 | DL00240600151 | 东方分剪5# | 合格 | 合格品 | 乙 | 张建勇 | 0 | 240 |  | 0 | 0.4 | 74.6 | 浙江银帆 SPCC HV:90-110 1：排刀规格 74.6*8，切一包。管芯内径500mm，轻涂油，厚度公差0.39-0.4mm，宽度公差+0/-0.1mm。 |  | 31010051 | 小品种钢卷 | 0.4-SPCC | 31020065 | 小品种钢分切带 | 0.4-SPCC |  | 10 | MO002276 | MO002276-001-17 | FJ001 | 分剪模板 | 5970 | 2024-08-02 | 2024-08-02 | 5 | 2024-08-04 07:58:57 | 2024-08-04 07:59:45 | 江苏东方九天新能源材料有限公司 |  | 张建勇 |  | 1 | 0.4 | 0 | 74.6 | 1 | DL00240600151/17 | 浙江银帆 SPCC HV:90-110 1：排刀规格 74.6*8，切一包。管芯内径500mm，轻涂油，厚度公差0.39-0.4mm，宽度公差+0/-0.1mm。 | 1 |  | 是 | 是 | 1 | 1
分剪 | DL00240600151/16 | DL00240600151 | 东方分剪5# | 合格 | 合格品 | 乙 | 张建勇 | 0 | 235 |  | 0 | 0.4 | 74.6 | 浙江银帆 SPCC HV:90-110 1：排刀规格 74.6*8，切一包。管芯内径500mm，轻涂油，厚度公差0.39-0.4mm，宽度公差+0/-0.1mm。 |  | 31010051 | 小品种钢卷 | 0.4-SPCC | 31020065 | 小品种钢分切带 | 0.4-SPCC |  | 10 | MO002276 | MO002276-001-16 | FJ001 | 分剪模板 | 5970 | 2024-08-02 | 2024-08-02 | 5 | 2024-08-04 07:58:57 | 2024-08-04 07:59:45 | 江苏东方九天新能源材料有限公司 |  | 张建勇 |  | 1 | 0.4 | 0 | 74.6 | 1 | DL00240600151/16 | 浙江银帆 SPCC HV:90-110 1：排刀规格 74.6*8，切一包。管芯内径500mm，轻涂油，厚度公差0.39-0.4mm，宽度公差+0/-0.1mm。 | 1 |  | 是 | 是 | 1 | 1
分剪 | DL00240600151/15 | DL00240600151 | 东方分剪5# | 合格 | 合格品 | 乙 | 张建勇 | 0 | 236 |  | 0 | 0.4 | 74.6 | 浙江银帆 SPCC HV:90-110 1：排刀规格 74.6*8，切一包。管芯内径500mm，轻涂油，厚度公差0.39-0.4mm，宽度公差+0/-0.1mm。 |  | 31010051 | 小品种钢卷 | 0.4-SPCC | 31020065 | 小品种钢分切带 | 0.4-SPCC |  | 10 | MO002276 | MO002276-001-15 | FJ001 | 分剪模板 | 5970 | 2024-08-02 | 2024-08-02 | 5 | 2024-08-04 07:58:57 | 2024-08-04 07:59:45 | 江苏东方九天新能源材料有限公司 |  | 张建勇 |  | 1 | 0.4 | 0 | 74.6 | 1 | DL00240600151/15 | 浙江银帆 SPCC HV:90-110 1：排刀规格 74.6*8，切一包。管芯内径500mm，轻涂油，厚度公差0.39-0.4mm，宽度公差+0/-0.1mm。 | 1 |  | 是 | 是 | 1 | 1
分剪 | DL00240600151/14 | DL00240600151 | 东方分剪5# | 合格 | 合格品 | 乙 | 张建勇 | 0 | 238 |  | 0 | 0.4 | 74.6 | 浙江银帆 SPCC HV:90-110 1：排刀规格 74.6*8，切一包。管芯内径500mm，轻涂油，厚度公差0.39-0.4mm，宽度公差+0/-0.1mm。 |  | 31010051 | 小品种钢卷 | 0.4-SPCC | 31020065 | 小品种钢分切带 | 0.4-SPCC |  | 10 | MO002276 | MO002276-001-14 | FJ001 | 分剪模板 | 5970 | 2024-08-02 | 2024-08-02 | 5 | 2024-08-04 07:58:57 | 2024-08-04 07:59:45 | 江苏东方九天新能源材料有限公司 |  | 张建勇 |  | 1 | 0.4 | 0 | 74.6 | 1 | DL00240600151/14 | 浙江银帆 SPCC HV:90-110 1：排刀规格 74.6*8，切一包。管芯内径500mm，轻涂油，厚度公差0.39-0.4mm，宽度公差+0/-0.1mm。 | 1 |  | 是 | 是 | 1 | 1
分剪 | DL00240600151/13 | DL00240600151 | 东方分剪5# | 合格 | 合格品 | 乙 | 张建勇 | 0 | 238 |  | 0 | 0.4 | 74.6 | 浙江银帆 SPCC HV:90-110 1：排刀规格 74.6*8，切一包。管芯内径500mm，轻涂油，厚度公差0.39-0.4mm，宽度公差+0/-0.1mm。 |  | 31010051 | 小品种钢卷 | 0.4-SPCC | 31020065 | 小品种钢分切带 | 0.4-SPCC |  | 10 | MO002276 | MO002276-001-13 | FJ001 | 分剪模板 | 5970 | 2024-08-02 | 2024-08-02 | 5 | 2024-08-04 07:58:57 | 2024-08-04 07:59:45 | 江苏东方九天新能源材料有限公司 |  | 张建勇 |  | 1 | 0.4 | 0 | 74.6 | 1 | DL00240600151/13 | 浙江银帆 SPCC HV:90-110 1：排刀规格 74.6*8，切一包。管芯内径500mm，轻涂油，厚度公差0.39-0.4mm，宽度公差+0/-0.1mm。 | 1 |  | 是 | 是 | 1 | 1
分剪 | DL00240600151/12 | DL00240600151 | 东方分剪5# | 合格 | 合格品 | 乙 | 张建勇 | 0 | 238 |  | 0 | 0.4 | 74.6 | 浙江银帆 SPCC HV:90-110 1：排刀规格 74.6*8，切一包。管芯内径500mm，轻涂油，厚度公差0.39-0.4mm，宽度公差+0/-0.1mm。 |  | 31010051 | 小品种钢卷 | 0.4-SPCC | 31020065 | 小品种钢分切带 | 0.4-SPCC |  | 10 | MO002276 | MO002276-001-12 | FJ001 | 分剪模板 | 5970 | 2024-08-02 | 2024-08-02 | 5 | 2024-08-04 07:58:57 | 2024-08-04 07:59:45 | 江苏东方九天新能源材料有限公司 |  | 张建勇 |  | 1 | 0.4 | 0 | 74.6 | 1 | DL00240600151/12 | 浙江银帆 SPCC HV:90-110 1：排刀规格 74.6*8，切一包。管芯内径500mm，轻涂油，厚度公差0.39-0.4mm，宽度公差+0/-0.1mm。 | 1 |  | 是 | 是 | 1 | 1
分剪 | DL00240600151/11 | DL00240600151 | 东方分剪5# | 合格 | 合格品 | 乙 | 张建勇 | 0 | 238 |  | 0 | 0.4 | 74.6 | 浙江银帆 SPCC HV:90-110 1：排刀规格 74.6*8，切一包。管芯内径500mm，轻涂油，厚度公差0.39-0.4mm，宽度公差+0/-0.1mm。 |  | 31010051 | 小品种钢卷 | 0.4-SPCC | 31020065 | 小品种钢分切带 | 0.4-SPCC |  | 10 | MO002276 | MO002276-001-11 | FJ001 | 分剪模板 | 5970 | 2024-08-02 | 2024-08-02 | 5 | 2024-08-04 07:58:57 | 2024-08-04 07:59:45 | 江苏东方九天新能源材料有限公司 |  | 张建勇 |  | 1 | 0.4 | 0 | 74.6 | 1 | DL00240600151/11 | 浙江银帆 SPCC HV:90-110 1：排刀规格 74.6*8，切一包。管芯内径500mm，轻涂油，厚度公差0.39-0.4mm，宽度公差+0/-0.1mm。 | 1 |  | 是 | 是 | 1 | 1
分剪 | DL00240600151/10 | DL00240600151 | 东方分剪5# | 合格 | 合格品 | 乙 | 张建勇 | 0 | 239 |  | 0 | 0.4 | 74.6 | 浙江银帆 SPCC HV:90-110 1：排刀规格 74.6*8，切一包。管芯内径500mm，轻涂油，厚度公差0.39-0.4mm，宽度公差+0/-0.1mm。 |  | 31010051 | 小品种钢卷 | 0.4-SPCC | 31020065 | 小品种钢分切带 | 0.4-SPCC |  | 10 | MO002276 | MO002276-001-10 | FJ001 | 分剪模板 | 5970 | 2024-08-02 | 2024-08-02 | 5 | 2024-08-04 07:58:57 | 2024-08-04 07:59:45 | 江苏东方九天新能源材料有限公司 |  | 张建勇 |  | 1 | 0.4 | 0 | 74.6 | 1 | DL00240600151/10 | 浙江银帆 SPCC HV:90-110 1：排刀规格 74.6*8，切一包。管芯内径500mm，轻涂油，厚度公差0.39-0.4mm，宽度公差+0/-0.1mm。 | 1 |  | 是 | 是 | 1 | 1
分剪 | DL00240600151/9 | DL00240600151 | 东方分剪5# | 合格 | 合格品 | 乙 | 张建勇 | 0 | 239 |  | 0 | 0.4 | 74.6 | 浙江银帆 SPCC HV:90-110 1：排刀规格 74.6*8，切一包。管芯内径500mm，轻涂油，厚度公差0.39-0.4mm，宽度公差+0/-0.1mm。 |  | 31010051 | 小品种钢卷 | 0.4-SPCC | 31020065 | 小品种钢分切带 | 0.4-SPCC |  | 10 | MO002276 | MO002276-001-09 | FJ001 | 分剪模板 | 5970 | 2024-08-02 | 2024-08-02 | 5 | 2024-08-04 07:58:57 | 2024-08-04 07:59:45 | 江苏东方九天新能源材料有限公司 |  | 张建勇 |  | 1 | 0.4 | 0 | 74.6 | 1 | DL00240600151/9 | 浙江银帆 SPCC HV:90-110 1：排刀规格 74.6*8，切一包。管芯内径500mm，轻涂油，厚度公差0.39-0.4mm，宽度公差+0/-0.1mm。 | 1 |  | 是 | 是 | 1 | 1
分剪 | DL00240600151/8 | DL00240600151 | 东方分剪5# | 合格 | 合格品 | 乙 | 张建勇 | 0 | 237 |  | 0 | 0.4 | 74.6 | 浙江银帆 SPCC HV:90-110 1：排刀规格 74.6*8，切一包。管芯内径500mm，轻涂油，厚度公差0.39-0.4mm，宽度公差+0/-0.1mm。 |  | 31010051 | 小品种钢卷 | 0.4-SPCC | 31020065 | 小品种钢分切带 | 0.4-SPCC |  | 10 | MO002276 | MO002276-001-08 | FJ001 | 分剪模板 | 5970 | 2024-08-02 | 2024-08-02 | 5 | 2024-08-04 07:58:57 | 2024-08-04 07:59:45 | 江苏东方九天新能源材料有限公司 |  | 张建勇 |  | 1 | 0.4 | 0 | 74.6 | 1 | DL00240600151/8 | 浙江银帆 SPCC HV:90-110 1：排刀规格 74.6*8，切一包。管芯内径500mm，轻涂油，厚度公差0.39-0.4mm，宽度公差+0/-0.1mm。 | 1 |  | 是 | 是 | 1 | 1
分剪 | DL00240600151/7 | DL00240600151 | 东方分剪5# | 合格 | 合格品 | 乙 | 张建勇 | 0 | 238 |  | 0 | 0.4 | 74.6 | 浙江银帆 SPCC HV:90-110 1：排刀规格 74.6*8，切一包。管芯内径500mm，轻涂油，厚度公差0.39-0.4mm，宽度公差+0/-0.1mm。 |  | 31010051 | 小品种钢卷 | 0.4-SPCC | 31020065 | 小品种钢分切带 | 0.4-SPCC |  | 10 | MO002276 | MO002276-001-07 | FJ001 | 分剪模板 | 5970 | 2024-08-02 | 2024-08-02 | 5 | 2024-08-04 07:58:57 | 2024-08-04 07:59:45 | 江苏东方九天新能源材料有限公司 |  | 张建勇 |  | 1 | 0.4 | 0 | 74.6 | 1 | DL00240600151/7 | 浙江银帆 SPCC HV:90-110 1：排刀规格 74.6*8，切一包。管芯内径500mm，轻涂油，厚度公差0.39-0.4mm，宽度公差+0/-0.1mm。 | 1 |  | 是 | 是 | 1 | 1
分剪 | DL00240600151/6 | DL00240600151 | 东方分剪5# | 合格 | 合格品 | 乙 | 张建勇 | 0 | 239 |  | 0 | 0.4 | 74.6 | 浙江银帆 SPCC HV:90-110 1：排刀规格 74.6*8，切一包。管芯内径500mm，轻涂油，厚度公差0.39-0.4mm，宽度公差+0/-0.1mm。 |  | 31010051 | 小品种钢卷 | 0.4-SPCC | 31020065 | 小品种钢分切带 | 0.4-SPCC |  | 10 | MO002276 | MO002276-001-06 | FJ001 | 分剪模板 | 5970 | 2024-08-02 | 2024-08-02 | 5 | 2024-08-04 07:58:57 | 2024-08-04 07:59:45 | 江苏东方九天新能源材料有限公司 |  | 张建勇 |  | 1 | 0.4 | 0 | 74.6 | 1 | DL00240600151/6 | 浙江银帆 SPCC HV:90-110 1：排刀规格 74.6*8，切一包。管芯内径500mm，轻涂油，厚度公差0.39-0.4mm，宽度公差+0/-0.1mm。 | 1 |  | 是 | 是 | 1 | 1
分剪 | DL00240600151/5 | DL00240600151 | 东方分剪5# | 合格 | 合格品 | 乙 | 张建勇 | 0 | 240 |  | 0 | 0.4 | 74.6 | 浙江银帆 SPCC HV:90-110 1：排刀规格 74.6*8，切一包。管芯内径500mm，轻涂油，厚度公差0.39-0.4mm，宽度公差+0/-0.1mm。 |  | 31010051 | 小品种钢卷 | 0.4-SPCC | 31020065 | 小品种钢分切带 | 0.4-SPCC |  | 10 | MO002276 | MO002276-001-05 | FJ001 | 分剪模板 | 5970 | 2024-08-02 | 2024-08-02 | 5 | 2024-08-04 07:58:57 | 2024-08-04 07:59:45 | 江苏东方九天新能源材料有限公司 |  | 张建勇 |  | 1 | 0.4 | 0 | 74.6 | 1 | DL00240600151/5 | 浙江银帆 SPCC HV:90-110 1：排刀规格 74.6*8，切一包。管芯内径500mm，轻涂油，厚度公差0.39-0.4mm，宽度公差+0/-0.1mm。 | 1 |  | 是 | 是 | 1 | 1
分剪 | DL00240600151/4 | DL00240600151 | 东方分剪5# | 合格 | 合格品 | 乙 | 张建勇 | 0 | 240 |  | 0 | 0.4 | 74.6 | 浙江银帆 SPCC HV:90-110 1：排刀规格 74.6*8，切一包。管芯内径500mm，轻涂油，厚度公差0.39-0.4mm，宽度公差+0/-0.1mm。 |  | 31010051 | 小品种钢卷 | 0.4-SPCC | 31020065 | 小品种钢分切带 | 0.4-SPCC |  | 10 | MO002276 | MO002276-001-04 | FJ001 | 分剪模板 | 5970 | 2024-08-02 | 2024-08-02 | 5 | 2024-08-04 07:58:57 | 2024-08-04 07:59:45 | 江苏东方九天新能源材料有限公司 |  | 张建勇 |  | 1 | 0.4 | 0 | 74.6 | 1 | DL00240600151/4 | 浙江银帆 SPCC HV:90-110 1：排刀规格 74.6*8，切一包。管芯内径500mm，轻涂油，厚度公差0.39-0.4mm，宽度公差+0/-0.1mm。 | 1 |  | 是 | 是 | 1 | 1
分剪 | DL00240600151/3 | DL00240600151 | 东方分剪5# | 合格 | 合格品 | 乙 | 张建勇 | 0 | 240 |  | 0 | 0.4 | 74.6 | 浙江银帆 SPCC HV:90-110 1：排刀规格 74.6*8，切一包。管芯内径500mm，轻涂油，厚度公差0.39-0.4mm，宽度公差+0/-0.1mm。 |  | 31010051 | 小品种钢卷 | 0.4-SPCC | 31020065 | 小品种钢分切带 | 0.4-SPCC |  | 10 | MO002276 | MO002276-001-03 | FJ001 | 分剪模板 | 5970 | 2024-08-02 | 2024-08-02 | 5 | 2024-08-04 07:58:57 | 2024-08-04 07:59:45 | 江苏东方九天新能源材料有限公司 |  | 张建勇 |  | 1 | 0.4 | 0 | 74.6 | 1 | DL00240600151/3 | 浙江银帆 SPCC HV:90-110 1：排刀规格 74.6*8，切一包。管芯内径500mm，轻涂油，厚度公差0.39-0.4mm，宽度公差+0/-0.1mm。 | 1 |  | 是 | 是 | 1 | 1
分剪 | DL00240600151/2 | DL00240600151 | 东方分剪5# | 合格 | 合格品 | 乙 | 张建勇 | 0 | 241 |  | 0 | 0.4 | 74.6 | 浙江银帆 SPCC HV:90-110 1：排刀规格 74.6*8，切一包。管芯内径500mm，轻涂油，厚度公差0.39-0.4mm，宽度公差+0/-0.1mm。 |  | 31010051 | 小品种钢卷 | 0.4-SPCC | 31020065 | 小品种钢分切带 | 0.4-SPCC |  | 10 | MO002276 | MO002276-001-02 | FJ001 | 分剪模板 | 5970 | 2024-08-02 | 2024-08-02 | 5 | 2024-08-04 07:58:57 | 2024-08-04 07:59:45 | 江苏东方九天新能源材料有限公司 |  | 张建勇 |  | 1 | 0.4 | 0 | 74.6 | 1 | DL00240600151/2 | 浙江银帆 SPCC HV:90-110 1：排刀规格 74.6*8，切一包。管芯内径500mm，轻涂油，厚度公差0.39-0.4mm，宽度公差+0/-0.1mm。 | 1 |  | 是 | 是 | 1 | 1
分剪 | DL00240600151/1 | DL00240600151 | 东方分剪5# | 合格 | 合格品 | 乙 | 张建勇 | 0 | 240 |  | 0 | 0.4 | 74.6 | 浙江银帆 SPCC HV:90-110 1：排刀规格 74.6*8，切一包。管芯内径500mm，轻涂油，厚度公差0.39-0.4mm，宽度公差+0/-0.1mm。 |  | 31010051 | 小品种钢卷 | 0.4-SPCC | 31020065 | 小品种钢分切带 | 0.4-SPCC |  | 10 | MO002276 | MO002276-001-01 | FJ001 | 分剪模板 | 5970 | 2024-08-02 | 2024-08-02 | 5 | 2024-08-04 07:58:57 | 2024-08-04 07:59:45 | 江苏东方九天新能源材料有限公司 |  | 张建勇 |  | 1 | 0.4 | 0 | 74.6 | 1 | DL00240600151/1 | 浙江银帆 SPCC HV:90-110 1：排刀规格 74.6*8，切一包。管芯内径500mm，轻涂油，厚度公差0.39-0.4mm，宽度公差+0/-0.1mm。 | 1 |  | 是 | 是 | 1 | 1
一次脱脂 | JG1224070704 | JG1224070704 | 东方950脱脂2# | 合格 | 合格品 | 甲 | 韩成飞,周志平 | 14250 | 14235 | 0.9989 | 6020 | 0.4 | 760 | 脱脂（950-2） |  | 20100142 | 轧硬 | 0.4*760-SPCC | 30210015 | 光亮卷 | 0.1-SPCC |  | 10 | MO002230 | MO002230-001 | GLJ002 | 东方光亮卷前处理（0.4轧0.1mm) | 14250 | 2024-08-01 | 2024-08-15 | 3 | 2024-08-04 07:07:47 | 2024-08-04 07:49:08 | 江苏东方九天新能源材料有限公司 | 272578 | 周志平 |  |  | 0.4 | 6110 | 760 | 1 | JG1224070704 | 轧0.1，米数控制在23800-23900米；脱脂分一包10500米 |  |  | 否 | 否 |  | 1
最终冷轧 | DL00240700161 | DL0024070016 | 东方650轧机 | 合格 | 合格品 | 乙 | 顾峰 | 6360 | 6300 | 0.9906 | 3200 | 0.39 | 630 | 泰兴双永：650轧机中间道次用普光辊(Ra0.2-0.3um)轧制,最后一道建议用Ra1.0-1.2μm毛化辊轧至0.39mm（0.6-0.45-0.39）厚度公差：0.398-0.403mm，、板面粗糙度控制在Ra0.6-0.8μm、转脱脂 | X细划伤(),A暗线印(),S色差条印(),Z振纹() | 20100086 | 轧硬 | 0.6*630-SPCC | 31010040 | 小品种钢卷 | 0.39-SPCC |  | 20 | MO001956 | MO001956-001-01 | XPZG001 | 小品种钢前处理模板 | 12640 | 2024-07-23 | 2024-08-06 | 5 | 2024-08-04 07:37:30 | 2024-08-04 07:38:28 | 江苏东方九天新能源材料有限公司 | 255325 | 顾峰 |  |  | 0.6 | 2150 | 630 | 1 | DL00240700161 | 泰兴双永（0.39*630）厚度±0.01mm，HV90-110,粗糙度0.8-1.0μM，卷重2-3吨 |  | X细划伤(),A暗线印(),S色差条印(),Z振纹() |  |  | 1587 | 1
一次脱脂 | JG1224070706 | JG1224070706 | 东方950脱脂2# | 合格 | 合格品 | 甲 | 韩成飞,周志平 | 14135 | 14110 | 0.9982 | 5980 | 0.4 | 760 | 脱脂（950-2） |  | 20100142 | 轧硬 | 0.4*760-SPCC | 30210015 | 光亮卷 | 0.1-SPCC |  | 10 | MO002230 | MO002230-004 | GLJ002 | 东方光亮卷前处理（0.4轧0.1mm) | 14135 | 2024-08-01 | 2024-08-15 | 3 | 2024-08-04 06:30:17 | 2024-08-04 07:00:49 | 江苏东方九天新能源材料有限公司 | 272581 | 周志平 |  |  | 0.4 | 6060 | 760 | 1 | JG1224070706 | 轧0.1，米数控制在23800-23900米；脱脂分一包10500米 |  |  | 否 | 否 |  | 4
铬钝化 | JG122407013222 | JG12240701322 | 东方铬钝化950 | 合格 | 合格品 | 甲 | 韩康 | 3945 | 3945 | 1 | 7180 | 0.1 | 710 | / |  | 30210015 | 光亮卷 | 0.1-SPCC | 30110014 | 铬钝化卷 | 0.1-SPCC |  | 10 | MO002236 | MO002236-003-02 | GDH001 | 铬钝化模板 | 6250 | 2024-08-01 | 2024-08-01 | 5 | 2024-08-04 05:59:19 | 2024-08-04 06:55:44 | 江苏东方九天新能源材料有限公司 |  | 孙槐兵 |  | 1 | 0.1 | 7180 | 710 | 1 | JG122407013222 |  | 1 |  | 是 | 是 | 84 | 3
铬钝化 | JG122407013221 | JG12240701322 | 东方铬钝化950 | 合格 | 让步接收 | 甲 | 韩康 | 2289 | 2289 | 1 | 4160 | 0.1 | 710 | / | S色差(色差 内350米来料板面一撞伤重 撞成折皱印) | 30210015 | 光亮卷 | 0.1-SPCC | 30110014 | 铬钝化卷 | 0.1-SPCC |  | 10 | MO002236 | MO002236-003-01 | GDH001 | 铬钝化模板 | 6250 | 2024-08-01 | 2024-08-01 | 5 | 2024-08-04 05:59:19 | 2024-08-04 06:55:44 | 江苏东方九天新能源材料有限公司 |  | 孙槐兵 |  | 1 | 0.1 | 4160 | 710 | 1 | JG122407013221 |  | 1 | S色差(色差 内350米来料板面一撞伤重 撞成折皱印) | 是 | 是 | 84 | 3
分剪 | JG1124055085/18 | JG1124055085 | 东方分剪6# | 合格 | 让步接收 | 乙 | 张建勇 | 0 | 230 |  | 0 | 0.13 | 173.2 | JG1124055086 / JG1124055085 排刀172.5*3切2包，首钢SPCC 此单发浙江银轮 HV100±10.毛化面轻涂油 ,0.13管芯400mm，宽度公差+/-0.2mm，厚度公差+/-0.01mm |  | 31010007 | 小品种钢卷 | 0.13-SPCC | 31020008 | 小品种钢分切带 | 0.13-SPCC |  | 10 | MO002256 | MO002256-003-18 | FJ001 | 分剪模板 | 4350 | 2024-08-02 | 2024-08-03 | 5 | 2024-08-04 06:29:00 | 2024-08-04 06:33:13 | 江苏东方九天新能源材料有限公司 |  | 张建勇 |  | 1 | 0.13 | 0 | 173.2 | 1 | JG1124055085/18 | 1.排刀105*5 切1包 2.排刀172.5*3切2包，首钢SPCC 此单发浙江银轮 HV100±10.毛化面轻涂油 ,0.13管芯400mm，宽度公差+/-0.2mm，厚度公差+/-0.01mm | 1 | 亮点 | 是 | 是 | 4 | 3
分剪 | JG1124055085/17 | JG1124055085 | 东方分剪6# | 合格 | 合格品 | 乙 | 张建勇 | 0 | 227 |  | 0 | 0.13 | 173.2 | JG1124055086 / JG1124055085 排刀172.5*3切2包，首钢SPCC 此单发浙江银轮 HV100±10.毛化面轻涂油 ,0.13管芯400mm，宽度公差+/-0.2mm，厚度公差+/-0.01mm |  | 31010007 | 小品种钢卷 | 0.13-SPCC | 31020008 | 小品种钢分切带 | 0.13-SPCC |  | 10 | MO002256 | MO002256-003-17 | FJ001 | 分剪模板 | 4350 | 2024-08-02 | 2024-08-03 | 5 | 2024-08-04 06:29:00 | 2024-08-04 06:33:13 | 江苏东方九天新能源材料有限公司 |  | 张建勇 |  | 1 | 0.13 | 0 | 173.2 | 1 | JG1124055085/17 | 1.排刀105*5 切1包 2.排刀172.5*3切2包，首钢SPCC 此单发浙江银轮 HV100±10.毛化面轻涂油 ,0.13管芯400mm，宽度公差+/-0.2mm，厚度公差+/-0.01mm | 1 |  | 是 | 是 | 4 | 3
分剪 | JG1124055085/16 | JG1124055085 | 东方分剪6# | 合格 | 合格品 | 乙 | 张建勇 | 0 | 225 |  | 0 | 0.13 | 173.2 | JG1124055086 / JG1124055085 排刀172.5*3切2包，首钢SPCC 此单发浙江银轮 HV100±10.毛化面轻涂油 ,0.13管芯400mm，宽度公差+/-0.2mm，厚度公差+/-0.01mm |  | 31010007 | 小品种钢卷 | 0.13-SPCC | 31020008 | 小品种钢分切带 | 0.13-SPCC |  | 10 | MO002256 | MO002256-003-16 | FJ001 | 分剪模板 | 4350 | 2024-08-02 | 2024-08-03 | 5 | 2024-08-04 06:29:00 | 2024-08-04 06:33:13 | 江苏东方九天新能源材料有限公司 |  | 张建勇 |  | 1 | 0.13 | 0 | 173.2 | 1 | JG1124055085/16 | 1.排刀105*5 切1包 2.排刀172.5*3切2包，首钢SPCC 此单发浙江银轮 HV100±10.毛化面轻涂油 ,0.13管芯400mm，宽度公差+/-0.2mm，厚度公差+/-0.01mm | 1 |  | 是 | 是 | 4 | 3
分剪 | JG1124055085/15 | JG1124055085 | 东方分剪6# | 合格 | 让步接收 | 乙 | 张建勇 | 0 | 236 |  | 0 | 0.13 | 173.2 | JG1124055086 / JG1124055085 排刀172.5*3切2包，首钢SPCC 此单发浙江银轮 HV100±10.毛化面轻涂油 ,0.13管芯400mm，宽度公差+/-0.2mm，厚度公差+/-0.01mm |  | 31010007 | 小品种钢卷 | 0.13-SPCC | 31020008 | 小品种钢分切带 | 0.13-SPCC |  | 10 | MO002256 | MO002256-003-15 | FJ001 | 分剪模板 | 4350 | 2024-08-02 | 2024-08-03 | 5 | 2024-08-04 06:29:00 | 2024-08-04 06:33:13 | 江苏东方九天新能源材料有限公司 |  | 张建勇 |  | 1 | 0.13 | 0 | 173.2 | 1 | JG1124055085/15 | 1.排刀105*5 切1包 2.排刀172.5*3切2包，首钢SPCC 此单发浙江银轮 HV100±10.毛化面轻涂油 ,0.13管芯400mm，宽度公差+/-0.2mm，厚度公差+/-0.01mm | 1 | 亮点 | 是 | 是 | 4 | 3
分剪 | JG1124055085/14 | JG1124055085 | 东方分剪6# | 合格 | 合格品 | 乙 | 张建勇 | 0 | 235 |  | 0 | 0.13 | 173.2 | JG1124055086 / JG1124055085 排刀172.5*3切2包，首钢SPCC 此单发浙江银轮 HV100±10.毛化面轻涂油 ,0.13管芯400mm，宽度公差+/-0.2mm，厚度公差+/-0.01mm |  | 31010007 | 小品种钢卷 | 0.13-SPCC | 31020008 | 小品种钢分切带 | 0.13-SPCC |  | 10 | MO002256 | MO002256-003-14 | FJ001 | 分剪模板 | 4350 | 2024-08-02 | 2024-08-03 | 5 | 2024-08-04 06:29:00 | 2024-08-04 06:33:13 | 江苏东方九天新能源材料有限公司 |  | 张建勇 |  | 1 | 0.13 | 0 | 173.2 | 1 | JG1124055085/14 | 1.排刀105*5 切1包 2.排刀172.5*3切2包，首钢SPCC 此单发浙江银轮 HV100±10.毛化面轻涂油 ,0.13管芯400mm，宽度公差+/-0.2mm，厚度公差+/-0.01mm | 1 |  | 是 | 是 | 4 | 3
分剪 | JG1124055085/13 | JG1124055085 | 东方分剪6# | 合格 | 合格品 | 乙 | 张建勇 | 0 | 233 |  | 0 | 0.13 | 173.2 | JG1124055086 / JG1124055085 排刀172.5*3切2包，首钢SPCC 此单发浙江银轮 HV100±10.毛化面轻涂油 ,0.13管芯400mm，宽度公差+/-0.2mm，厚度公差+/-0.01mm |  | 31010007 | 小品种钢卷 | 0.13-SPCC | 31020008 | 小品种钢分切带 | 0.13-SPCC |  | 10 | MO002256 | MO002256-003-13 | FJ001 | 分剪模板 | 4350 | 2024-08-02 | 2024-08-03 | 5 | 2024-08-04 06:29:00 | 2024-08-04 06:33:13 | 江苏东方九天新能源材料有限公司 |  | 张建勇 |  | 1 | 0.13 | 0 | 173.2 | 1 | JG1124055085/13 | 1.排刀105*5 切1包 2.排刀172.5*3切2包，首钢SPCC 此单发浙江银轮 HV100±10.毛化面轻涂油 ,0.13管芯400mm，宽度公差+/-0.2mm，厚度公差+/-0.01mm | 1 |  | 是 | 是 | 4 | 3
分剪 | JG1124055085/12 | JG1124055085 | 东方分剪6# | 合格 | 让步接收 | 乙 | 张建勇 | 0 | 237 |  | 0 | 0.13 | 173.2 | JG1124055086 / JG1124055085 排刀172.5*3切2包，首钢SPCC 此单发浙江银轮 HV100±10.毛化面轻涂油 ,0.13管芯400mm，宽度公差+/-0.2mm，厚度公差+/-0.01mm |  | 31010007 | 小品种钢卷 | 0.13-SPCC | 31020008 | 小品种钢分切带 | 0.13-SPCC |  | 10 | MO002256 | MO002256-003-12 | FJ001 | 分剪模板 | 4350 | 2024-08-02 | 2024-08-03 | 5 | 2024-08-04 06:29:00 | 2024-08-04 06:33:13 | 江苏东方九天新能源材料有限公司 |  | 张建勇 |  | 1 | 0.13 | 0 | 173.2 | 1 | JG1124055085/12 | 1.排刀105*5 切1包 2.排刀172.5*3切2包，首钢SPCC 此单发浙江银轮 HV100±10.毛化面轻涂油 ,0.13管芯400mm，宽度公差+/-0.2mm，厚度公差+/-0.01mm | 1 | 亮点 | 是 | 是 | 4 | 3
分剪 | JG1124055085/11 | JG1124055085 | 东方分剪6# | 合格 | 合格品 | 乙 | 张建勇 | 0 | 236 |  | 0 | 0.13 | 173.2 | JG1124055086 / JG1124055085 排刀172.5*3切2包，首钢SPCC 此单发浙江银轮 HV100±10.毛化面轻涂油 ,0.13管芯400mm，宽度公差+/-0.2mm，厚度公差+/-0.01mm |  | 31010007 | 小品种钢卷 | 0.13-SPCC | 31020008 | 小品种钢分切带 | 0.13-SPCC |  | 10 | MO002256 | MO002256-003-11 | FJ001 | 分剪模板 | 4350 | 2024-08-02 | 2024-08-03 | 5 | 2024-08-04 06:29:00 | 2024-08-04 06:33:13 | 江苏东方九天新能源材料有限公司 |  | 张建勇 |  | 1 | 0.13 | 0 | 173.2 | 1 | JG1124055085/11 | 1.排刀105*5 切1包 2.排刀172.5*3切2包，首钢SPCC 此单发浙江银轮 HV100±10.毛化面轻涂油 ,0.13管芯400mm，宽度公差+/-0.2mm，厚度公差+/-0.01mm | 1 |  | 是 | 是 | 4 | 3
分剪 | JG1124055085/10 | JG1124055085 | 东方分剪6# | 合格 | 合格品 | 乙 | 张建勇 | 0 | 234 |  | 0 | 0.13 | 173.2 | JG1124055086 / JG1124055085 排刀172.5*3切2包，首钢SPCC 此单发浙江银轮 HV100±10.毛化面轻涂油 ,0.13管芯400mm，宽度公差+/-0.2mm，厚度公差+/-0.01mm |  | 31010007 | 小品种钢卷 | 0.13-SPCC | 31020008 | 小品种钢分切带 | 0.13-SPCC |  | 10 | MO002256 | MO002256-003-10 | FJ001 | 分剪模板 | 4350 | 2024-08-02 | 2024-08-03 | 5 | 2024-08-04 06:29:00 | 2024-08-04 06:33:13 | 江苏东方九天新能源材料有限公司 |  | 张建勇 |  | 1 | 0.13 | 0 | 173.2 | 1 | JG1124055085/10 | 1.排刀105*5 切1包 2.排刀172.5*3切2包，首钢SPCC 此单发浙江银轮 HV100±10.毛化面轻涂油 ,0.13管芯400mm，宽度公差+/-0.2mm，厚度公差+/-0.01mm | 1 |  | 是 | 是 | 4 | 3
分剪 | JG1124055085/9 | JG1124055085 | 东方分剪6# | 合格 | 让步接收 | 乙 | 张建勇 | 0 | 236 |  | 0 | 0.13 | 173.2 | JG1124055086 / JG1124055085 排刀172.5*3切2包，首钢SPCC 此单发浙江银轮 HV100±10.毛化面轻涂油 ,0.13管芯400mm，宽度公差+/-0.2mm，厚度公差+/-0.01mm |  | 31010007 | 小品种钢卷 | 0.13-SPCC | 31020008 | 小品种钢分切带 | 0.13-SPCC |  | 10 | MO002256 | MO002256-003-09 | FJ001 | 分剪模板 | 4350 | 2024-08-02 | 2024-08-03 | 5 | 2024-08-04 06:29:00 | 2024-08-04 06:33:13 | 江苏东方九天新能源材料有限公司 |  | 张建勇 |  | 1 | 0.13 | 0 | 173.2 | 1 | JG1124055085/9 | 1.排刀105*5 切1包 2.排刀172.5*3切2包，首钢SPCC 此单发浙江银轮 HV100±10.毛化面轻涂油 ,0.13管芯400mm，宽度公差+/-0.2mm，厚度公差+/-0.01mm | 1 | 亮点 | 是 | 是 | 4 | 3
分剪 | JG1124055085/8 | JG1124055085 | 东方分剪6# | 合格 | 合格品 | 乙 | 张建勇 | 0 | 235 |  | 0 | 0.13 | 173.2 | JG1124055086 / JG1124055085 排刀172.5*3切2包，首钢SPCC 此单发浙江银轮 HV100±10.毛化面轻涂油 ,0.13管芯400mm，宽度公差+/-0.2mm，厚度公差+/-0.01mm |  | 31010007 | 小品种钢卷 | 0.13-SPCC | 31020008 | 小品种钢分切带 | 0.13-SPCC |  | 10 | MO002256 | MO002256-003-08 | FJ001 | 分剪模板 | 4350 | 2024-08-02 | 2024-08-03 | 5 | 2024-08-04 06:29:00 | 2024-08-04 06:33:13 | 江苏东方九天新能源材料有限公司 |  | 张建勇 |  | 1 | 0.13 | 0 | 173.2 | 1 | JG1124055085/8 | 1.排刀105*5 切1包 2.排刀172.5*3切2包，首钢SPCC 此单发浙江银轮 HV100±10.毛化面轻涂油 ,0.13管芯400mm，宽度公差+/-0.2mm，厚度公差+/-0.01mm | 1 |  | 是 | 是 | 4 | 3
分剪 | JG1124055085/7 | JG1124055085 | 东方分剪6# | 合格 | 合格品 | 乙 | 张建勇 | 0 | 233 |  | 0 | 0.13 | 173.2 | JG1124055086 / JG1124055085 排刀172.5*3切2包，首钢SPCC 此单发浙江银轮 HV100±10.毛化面轻涂油 ,0.13管芯400mm，宽度公差+/-0.2mm，厚度公差+/-0.01mm |  | 31010007 | 小品种钢卷 | 0.13-SPCC | 31020008 | 小品种钢分切带 | 0.13-SPCC |  | 10 | MO002256 | MO002256-003-07 | FJ001 | 分剪模板 | 4350 | 2024-08-02 | 2024-08-03 | 5 | 2024-08-04 06:29:00 | 2024-08-04 06:33:13 | 江苏东方九天新能源材料有限公司 |  | 张建勇 |  | 1 | 0.13 | 0 | 173.2 | 1 | JG1124055085/7 | 1.排刀105*5 切1包 2.排刀172.5*3切2包，首钢SPCC 此单发浙江银轮 HV100±10.毛化面轻涂油 ,0.13管芯400mm，宽度公差+/-0.2mm，厚度公差+/-0.01mm | 1 |  | 是 | 是 | 4 | 3
分剪 | JG1124055085/6 | JG1124055085 | 东方分剪6# | 合格 | 让步接收 | 乙 | 张建勇 | 0 | 230 |  | 0 | 0.13 | 173.2 | JG1124055086 / JG1124055085 排刀172.5*3切2包，首钢SPCC 此单发浙江银轮 HV100±10.毛化面轻涂油 ,0.13管芯400mm，宽度公差+/-0.2mm，厚度公差+/-0.01mm |  | 31010007 | 小品种钢卷 | 0.13-SPCC | 31020008 | 小品种钢分切带 | 0.13-SPCC |  | 10 | MO002256 | MO002256-003-06 | FJ001 | 分剪模板 | 4350 | 2024-08-02 | 2024-08-03 | 5 | 2024-08-04 06:29:00 | 2024-08-04 06:33:13 | 江苏东方九天新能源材料有限公司 |  | 张建勇 |  | 1 | 0.13 | 0 | 173.2 | 1 | JG1124055085/6 | 1.排刀105*5 切1包 2.排刀172.5*3切2包，首钢SPCC 此单发浙江银轮 HV100±10.毛化面轻涂油 ,0.13管芯400mm，宽度公差+/-0.2mm，厚度公差+/-0.01mm | 1 | 亮点 | 是 | 是 | 4 | 3
分剪 | JG1124055085/5 | JG1124055085 | 东方分剪6# | 合格 | 合格品 | 乙 | 张建勇 | 0 | 235 |  | 0 | 0.13 | 173.2 | JG1124055086 / JG1124055085 排刀172.5*3切2包，首钢SPCC 此单发浙江银轮 HV100±10.毛化面轻涂油 ,0.13管芯400mm，宽度公差+/-0.2mm，厚度公差+/-0.01mm |  | 31010007 | 小品种钢卷 | 0.13-SPCC | 31020008 | 小品种钢分切带 | 0.13-SPCC |  | 10 | MO002256 | MO002256-003-05 | FJ001 | 分剪模板 | 4350 | 2024-08-02 | 2024-08-03 | 5 | 2024-08-04 06:29:00 | 2024-08-04 06:33:13 | 江苏东方九天新能源材料有限公司 |  | 张建勇 |  | 1 | 0.13 | 0 | 173.2 | 1 | JG1124055085/5 | 1.排刀105*5 切1包 2.排刀172.5*3切2包，首钢SPCC 此单发浙江银轮 HV100±10.毛化面轻涂油 ,0.13管芯400mm，宽度公差+/-0.2mm，厚度公差+/-0.01mm | 1 |  | 是 | 是 | 4 | 3
分剪 | JG1124055085/4 | JG1124055085 | 东方分剪6# | 合格 | 合格品 | 乙 | 张建勇 | 0 | 233 |  | 0 | 0.13 | 173.2 | JG1124055086 / JG1124055085 排刀172.5*3切2包，首钢SPCC 此单发浙江银轮 HV100±10.毛化面轻涂油 ,0.13管芯400mm，宽度公差+/-0.2mm，厚度公差+/-0.01mm |  | 31010007 | 小品种钢卷 | 0.13-SPCC | 31020008 | 小品种钢分切带 | 0.13-SPCC |  | 10 | MO002256 | MO002256-003-04 | FJ001 | 分剪模板 | 4350 | 2024-08-02 | 2024-08-03 | 5 | 2024-08-04 06:29:00 | 2024-08-04 06:33:13 | 江苏东方九天新能源材料有限公司 |  | 张建勇 |  | 1 | 0.13 | 0 | 173.2 | 1 | JG1124055085/4 | 1.排刀105*5 切1包 2.排刀172.5*3切2包，首钢SPCC 此单发浙江银轮 HV100±10.毛化面轻涂油 ,0.13管芯400mm，宽度公差+/-0.2mm，厚度公差+/-0.01mm | 1 |  | 是 | 是 | 4 | 3
分剪 | JG1124055085/3 | JG1124055085 | 东方分剪6# | 合格 | 让步接收 | 乙 | 张建勇 | 0 | 236 |  | 0 | 0.13 | 173.2 | JG1124055086 / JG1124055085 排刀172.5*3切2包，首钢SPCC 此单发浙江银轮 HV100±10.毛化面轻涂油 ,0.13管芯400mm，宽度公差+/-0.2mm，厚度公差+/-0.01mm |  | 31010007 | 小品种钢卷 | 0.13-SPCC | 31020008 | 小品种钢分切带 | 0.13-SPCC |  | 10 | MO002256 | MO002256-003-03 | FJ001 | 分剪模板 | 4350 | 2024-08-02 | 2024-08-03 | 5 | 2024-08-04 06:29:00 | 2024-08-04 06:33:12 | 江苏东方九天新能源材料有限公司 |  | 张建勇 |  | 1 | 0.13 | 0 | 173.2 | 1 | JG1124055085/3 | 1.排刀105*5 切1包 2.排刀172.5*3切2包，首钢SPCC 此单发浙江银轮 HV100±10.毛化面轻涂油 ,0.13管芯400mm，宽度公差+/-0.2mm，厚度公差+/-0.01mm | 1 | 亮点 | 是 | 是 | 4 | 3
分剪 | JG1124055085/2 | JG1124055085 | 东方分剪6# | 合格 | 合格品 | 乙 | 张建勇 | 0 | 235 |  | 0 | 0.13 | 173.2 | JG1124055086 / JG1124055085 排刀172.5*3切2包，首钢SPCC 此单发浙江银轮 HV100±10.毛化面轻涂油 ,0.13管芯400mm，宽度公差+/-0.2mm，厚度公差+/-0.01mm |  | 31010007 | 小品种钢卷 | 0.13-SPCC | 31020008 | 小品种钢分切带 | 0.13-SPCC |  | 10 | MO002256 | MO002256-003-02 | FJ001 | 分剪模板 | 4350 | 2024-08-02 | 2024-08-03 | 5 | 2024-08-04 06:29:00 | 2024-08-04 06:33:12 | 江苏东方九天新能源材料有限公司 |  | 张建勇 |  | 1 | 0.13 | 0 | 173.2 | 1 | JG1124055085/2 | 1.排刀105*5 切1包 2.排刀172.5*3切2包，首钢SPCC 此单发浙江银轮 HV100±10.毛化面轻涂油 ,0.13管芯400mm，宽度公差+/-0.2mm，厚度公差+/-0.01mm | 1 |  | 是 | 是 | 4 | 3
分剪 | JG1124055085/1 | JG1124055085 | 东方分剪6# | 合格 | 合格品 | 乙 | 张建勇 | 0 | 233 |  | 0 | 0.13 | 173.2 | JG1124055086 / JG1124055085 排刀172.5*3切2包，首钢SPCC 此单发浙江银轮 HV100±10.毛化面轻涂油 ,0.13管芯400mm，宽度公差+/-0.2mm，厚度公差+/-0.01mm |  | 31010007 | 小品种钢卷 | 0.13-SPCC | 31020008 | 小品种钢分切带 | 0.13-SPCC |  | 10 | MO002256 | MO002256-003-01 | FJ001 | 分剪模板 | 4350 | 2024-08-02 | 2024-08-03 | 5 | 2024-08-04 06:29:00 | 2024-08-04 06:33:12 | 江苏东方九天新能源材料有限公司 |  | 张建勇 |  | 1 | 0.13 | 0 | 173.2 | 1 | JG1124055085/1 | 1.排刀105*5 切1包 2.排刀172.5*3切2包，首钢SPCC 此单发浙江银轮 HV100±10.毛化面轻涂油 ,0.13管芯400mm，宽度公差+/-0.2mm，厚度公差+/-0.01mm | 1 |  | 是 | 是 | 4 | 3
一次脱脂 | DL00240700662 | DL0024070066 | 东方950脱脂2# | 合格 | 让步接收 | 甲 | 韩成飞,周志平 | 6105 | 6105 | 1 | 3220 | 0.4 | 610 | 苏州高质行：脱脂（单位张力5.0）、转退火 | S色差条印() | 20100023 | 轧硬 | 0.4*610-SPCC | 31010010 | 小品种钢卷 | 0.15-SPCC |  | 10 | MO002263 | MO002263-001-02 | XPZG001 | 小品种钢前处理模板 | 12285 | 2024-08-02 | 2024-08-10 | 3 | 2024-08-04 05:36:50 | 2024-08-04 06:28:29 | 江苏东方九天新能源材料有限公司 |  | 周志平 |  | 1 | 0.4 | 3220 | 610 | 1 | DL00240700662 | 苏州高质行（0.15*610）：厚度公差：+/-0.01MM，HV90-120,粗糙度0.2-0.4μM,光面。单卷重量740-880KG,平整后转分剪 |  | S色差条印() |  |  | 13955 | 1
一次脱脂 | DL00240700661 | DL0024070066 | 东方950脱脂2# | 合格 | 让步接收 | 甲 | 韩成飞,周志平 | 6155 | 6155 | 1 | 3250 | 0.4 | 610 | 苏州高质行：脱脂（单位张力5.0）、转退火 | S色差条印() | 20100023 | 轧硬 | 0.4*610-SPCC | 31010010 | 小品种钢卷 | 0.15-SPCC |  | 10 | MO002263 | MO002263-001-01 | XPZG001 | 小品种钢前处理模板 | 12285 | 2024-08-02 | 2024-08-10 | 3 | 2024-08-04 05:36:50 | 2024-08-04 06:28:28 | 江苏东方九天新能源材料有限公司 |  | 周志平 |  | 1 | 0.4 | 3250 | 610 | 1 | DL00240700661 | 苏州高质行（0.15*610）：厚度公差：+/-0.01MM，HV90-120,粗糙度0.2-0.4μM,光面。单卷重量740-880KG,平整后转分剪 |  | S色差条印() |  |  | 13955 | 1
最终冷轧 | DL00240700162 | DL0024070016 | 东方650轧机 | 合格 | 合格品 | 乙 | 刘爱民 | 6270 | 6220 | 0.992 | 3180 | 0.39 | 630 | 泰兴双永：650轧机中间道次用普光辊(Ra0.2-0.3um)轧制,最后一道建议用Ra1.0-1.2μm毛化辊轧至0.39mm（0.6-0.45-0.39）厚度公差：0.398-0.403mm，、板面粗糙度控制在Ra0.6-0.8μm、转脱脂 | X细划伤(),A暗线印(),S色差条印(),Z振纹() | 20100086 | 轧硬 | 0.6*630-SPCC | 31010040 | 小品种钢卷 | 0.39-SPCC |  | 20 | MO001956 | MO001956-001-02 | XPZG001 | 小品种钢前处理模板 | 12640 | 2024-07-23 | 2024-08-06 | 5 | 2024-08-04 06:26:07 | 2024-08-04 06:26:52 | 江苏东方九天新能源材料有限公司 | 255325 | 刘爱民 |  |  | 0.6 | 2120 | 630 | 1 | DL00240700162 | 泰兴双永（0.39*630）厚度±0.01mm，HV90-110,粗糙度0.8-1.0μM，卷重2-3吨 |  | X细划伤(),A暗线印(),S色差条印(),Z振纹() |  |  | 1587 | 1
最终冷轧 | DL00240700442 | DL0024070044 | 东方650轧机 | 其他入库 | 半成品退库 | 乙 | 顾峰 | 6310 | 6250 | 0.9905 | 3180 | 0.38 | 630 | 泰兴双永：650轧机中间道次用普光辊(Ra0.2-0.3um)轧制,最后一道建议用Ra1.0-1.2μm毛化辊轧至0.39mm（0.6-0.45-0.39）厚度公差：0.398-0.403mm，、板面粗糙度控制在Ra0.6μm-0.8μm、转脱脂 | X细划伤(),A暗线印(),S色差条印(),Z振纹(),X锈点(偶有锈点) | 20100086 | 轧硬 | 0.6*630-SPCC | 20200038 | 小品种钢半成品 | 0.38-SPCC |  | 20 | MO002050 | MO002050-002-02 | XPZG001 | 小品种钢前处理模板 | 12680 | 2024-07-25 | 2024-08-09 | 5 | 2024-08-04 05:19:56 | 2024-08-04 05:21:25 | 江苏东方九天新能源材料有限公司 | 259544 | 顾峰 |  |  | 0.6 | 2130 | 630 | 1 | DL00240700442 | 泰兴双永：（0.39*630）厚度±0.01mm，HV90-110,粗糙度0.8-1.0μM，卷重2-3吨 | 1 | X细划伤(),A暗线印(),S色差条印(),Z振纹(),X锈点(偶有锈点) | 是 | 是 | 90 | 2
一次脱脂 | DL00240700652 | DL0024070065 | 东方950脱脂2# | 合格 | 让步接收 | 甲 | 韩成飞,周志平 | 6100 | 6100 | 1 | 3220 | 0.4 | 610 | 东莞鸿力：脱脂（单位张力5.0）、转退火 |  | 20100023 | 轧硬 | 0.4*610-SPCC | 31010010 | 小品种钢卷 | 0.15-SPCC |  | 10 | MO002265 | MO002265-001-02 | XPZG001 | 小品种钢前处理模板 | 12285 | 2024-08-02 | 2024-08-14 | 3 | 2024-08-04 04:06:21 | 2024-08-04 05:09:27 | 江苏东方九天新能源材料有限公司 |  | 周志平 |  | 1 | 0.4 | 3220 | 610 | 1 | DL00240700652 | 东莞鸿力：（0.15*610）厚度+0/-0.01mm，HV90-110 ,粗糙度≤0.15um，卷重在2-3.5吨 |  | 来料边部条印色差重 |  |  |  | 1
一次脱脂 | DL00240700651 | DL0024070065 | 东方950脱脂2# | 合格 | 让步接收 | 甲 | 韩成飞,周志平 | 6160 | 6160 | 1 | 3250 | 0.4 | 610 | 东莞鸿力：脱脂（单位张力5.0）、转退火 |  | 20100023 | 轧硬 | 0.4*610-SPCC | 31010010 | 小品种钢卷 | 0.15-SPCC |  | 10 | MO002265 | MO002265-001-01 | XPZG001 | 小品种钢前处理模板 | 12285 | 2024-08-02 | 2024-08-14 | 3 | 2024-08-04 04:06:21 | 2024-08-04 05:09:27 | 江苏东方九天新能源材料有限公司 |  | 周志平 |  | 1 | 0.4 | 3250 | 610 | 1 | DL00240700651 | 东莞鸿力：（0.15*610）厚度+0/-0.01mm，HV90-110 ,粗糙度≤0.15um，卷重在2-3.5吨 |  | 来料边部条印色差重 |  |  |  | 1
最终冷轧 | JG1224070327 | JG1224070327 | 东方850轧机 | 合格 | 合格品 | 甲 | 杨海鹏 | 13550 | 13500 | 0.9963 | 23280 | 0.1 | 760 | 850轧机普光辊(Ra0.4-0.6μm)轧制0.1mm(0.4-0.25-0.15-0.115-0.1) |  | 20100142 | 轧硬 | 0.4*760-SPCC | 30210015 | 光亮卷 | 0.1-SPCC |  | 30 | MO001991 | MO001991-016 | GLJ002 | 东方光亮卷前处理（0.4轧0.1mm) | 13560 | 2024-07-24 | 2024-08-15 | 3 | 2024-08-04 04:53:14 | 2024-08-04 04:54:54 | 江苏东方九天新能源材料有限公司 | 256395 | 蔡迎虎 |  |  | 0.4 | 5760 | 760 | 1 | JG1224070327 | 轧0.1，米数控制在22800-22900米，脱脂分一包9200米。 |  |  | 否 | 否 | 8807 | 16
铬钝化 | JG122407042112 | JG12240704211 | 东方铬钝化950 | 合格 | 让步接收 | 甲 | 韩康 | 4061 | 4061 | 1 | 7520 | 0.1 | 710 | / | 尾部顶伤印 | 30210015 | 光亮卷 | 0.1-SPCC | 30110014 | 铬钝化卷 | 0.1-SPCC |  | 10 | MO002298 | MO002298-001-02 | GDH001 | 铬钝化模板 | 6500 | 2024-08-02 | 2024-08-02 | 5 | 2024-08-04 04:28:24 | 2024-08-04 04:30:21 | 江苏东方九天新能源材料有限公司 |  | 孙槐兵 |  | 1 | 0.1 | 7520 | 710 | 1 | JG122407042112 |  | 1 | S色差(色差 尾顶伤印) | 是 | 是 | 3 | 1
铬钝化 | JG122407042111 | JG12240704211 | 东方铬钝化950 | 合格 | 合格品 | 甲 | 韩康 | 2413 | 2413 | 1 | 4460 | 0.1 | 710 | / |  | 30210015 | 光亮卷 | 0.1-SPCC | 30110014 | 铬钝化卷 | 0.1-SPCC |  | 10 | MO002298 | MO002298-001-01 | GDH001 | 铬钝化模板 | 6500 | 2024-08-02 | 2024-08-02 | 5 | 2024-08-04 04:28:24 | 2024-08-04 04:30:21 | 江苏东方九天新能源材料有限公司 |  | 孙槐兵 |  | 1 | 0.1 | 4460 | 710 | 1 | JG122407042111 |  | 1 |  | 是 | 是 | 3 | 1
最终冷轧 | DL00240700171 | DL0024070017 | 东方650轧机 | 合格 | 合格品 | 乙 | 刘爱民 | 6370 | 6320 | 0.9922 | 3250 | 0.38 | 630 | 泰兴双永:650轧机中间道次用普光辊(Ra0.2-0.3um)轧制,最后一道建议用Ra1.0-1.2μm毛化辊轧至0.38mm（0.6-0.44-0.38）厚度公差：0.388-0.393mm，板面粗糙度控制在Ra0.6-0.8μm,转脱脂 | X细划伤(),A暗线印(),S色差条印(),Z振纹() | 20100086 | 轧硬 | 0.6*630-SPCC | 31010039 | 小品种钢卷 | 0.38-SPCC |  | 20 | MO001998 | MO001998-001-01 | XPZG001 | 小品种钢前处理模板 | 12720 | 2024-07-24 | 2024-08-08 | 5 | 2024-08-04 04:22:23 | 2024-08-04 04:23:22 | 江苏东方九天新能源材料有限公司 | 256452 | 刘爱民 |  |  | 0.6 | 2150 | 630 | 1 | DL00240700171 | 泰兴双永：（0.38*630）厚度±0.01mm，HV90-110,粗糙度0.8-1.0μM，卷重2-3吨 |  | X细划伤(),A暗线印(),S色差条印(),Z振纹() |  |  | 1548 | 1
一次脱脂 | DL12240700822 | DL1224070082 | 东方950脱脂2# | 合格 | 让步接收 | 甲 | 韩成飞,周志平 | 6485 | 6485 | 1 | 1130 | 1.2 | 610 | 泰兴双永：脱脂(单位张力3.5）、转650轧机 | S色差条印() | 20100130 | 轧硬 | 1.2*610-SPCC | 31010069 | 小品种钢卷 | 0.69-SPCC |  | 10 | MO002152 | MO002152-001-02 | XPZG001 | 小品种钢前处理模板 | 12575 | 2024-07-29 | 2024-08-13 | 3 | 2024-08-04 04:00:13 | 2024-08-04 04:05:37 | 江苏东方九天新能源材料有限公司 |  | 周志平 |  | 1 | 1.2 | 1130 | 610 | 1 | DL12240700822 | 泰兴双永(0.69*610)厚度±0.01mm，HV90-110,粗糙度0.8-1.0μM，卷重2-3吨 |  | S色差条印() |  |  | 3472 | 1
一次脱脂 | DL12240700821 | DL1224070082 | 东方950脱脂2# | 合格 | 让步接收 | 甲 | 韩成飞,周志平 | 6055 | 6055 | 1 | 1050 | 1.2 | 610 | 泰兴双永：脱脂(单位张力3.5）、转650轧机 | S色差条印() | 20100130 | 轧硬 | 1.2*610-SPCC | 31010069 | 小品种钢卷 | 0.69-SPCC |  | 10 | MO002152 | MO002152-001-01 | XPZG001 | 小品种钢前处理模板 | 12575 | 2024-07-29 | 2024-08-13 | 3 | 2024-08-04 04:00:13 | 2024-08-04 04:05:37 | 江苏东方九天新能源材料有限公司 |  | 周志平 |  | 1 | 1.2 | 1050 | 610 | 1 | DL12240700821 | 泰兴双永(0.69*610)厚度±0.01mm，HV90-110,粗糙度0.8-1.0μM，卷重2-3吨 |  | S色差条印() |  |  | 3472 | 1
铬钝化 | JG1224060121122 | JG122406012112 | 东方铬钝化950 | 合格 | 让步接收 | 甲 | 韩康 | 2307 | 2307 | 1 | 4290 | 0.1 | 710 | / | 整卷凹印 虫斑 | 30210015 | 光亮卷 | 0.1-SPCC | 30110014 | 铬钝化卷 | 0.1-SPCC |  | 10 | MO002271 | MO002271-003-02 | GDH001 | 铬钝化模板 | 4740 | 2024-08-02 | 2024-08-02 | 5 | 2024-08-04 03:10:10 | 2024-08-04 03:12:20 | 江苏东方九天新能源材料有限公司 |  | 孙槐兵 |  | 1 | 0.1 | 4290 | 710 | 1 | JG1224060121122 |  | 1 | S色差(色差 条印 整卷凹印 虫斑) | 是 | 是 | 3 | 3
铬钝化 | JG1224060121121 | JG122406012112 | 东方铬钝化950 | 合格 | 合格品 | 甲 | 韩康 | 2391 | 2391 | 1 | 4430 | 0.1 | 710 | / |  | 30210015 | 光亮卷 | 0.1-SPCC | 30110014 | 铬钝化卷 | 0.1-SPCC |  | 10 | MO002271 | MO002271-003-01 | GDH001 | 铬钝化模板 | 4740 | 2024-08-02 | 2024-08-02 | 5 | 2024-08-04 03:10:10 | 2024-08-04 03:12:20 | 江苏东方九天新能源材料有限公司 |  | 孙槐兵 |  | 1 | 0.1 | 4430 | 710 | 1 | JG1224060121121 |  | 1 |  | 是 | 是 | 3 | 3
最终冷轧 | DL00240700172 | DL0024070017 | 东方650轧机 | 合格 | 合格品 | 乙 | 顾峰 | 6350 | 6300 | 0.9921 | 3280 | 0.38 | 630 | 泰兴双永:650轧机中间道次用普光辊(Ra0.2-0.3um)轧制,最后一道建议用Ra1.0-1.2μm毛化辊轧至0.38mm（0.6-0.44-0.38）厚度公差：0.388-0.393mm，板面粗糙度控制在Ra0.6-0.8μm,转脱脂 | X细划伤(),A暗线印(),S色差条印(),Z振纹() | 20100086 | 轧硬 | 0.6*630-SPCC | 31010039 | 小品种钢卷 | 0.38-SPCC |  | 20 | MO001998 | MO001998-001-02 | XPZG001 | 小品种钢前处理模板 | 12720 | 2024-07-24 | 2024-08-08 | 5 | 2024-08-04 03:01:01 | 2024-08-04 03:01:49 | 江苏东方九天新能源材料有限公司 | 256452 | 顾峰 |  |  | 0.6 | 2130 | 630 | 1 | DL00240700172 | 泰兴双永：（0.38*630）厚度±0.01mm，HV90-110,粗糙度0.8-1.0μM，卷重2-3吨 |  | X细划伤(),A暗线印(),S色差条印(),Z振纹() |  |  | 1548 | 1
一次脱脂 | DL0024070057 | DL0024070057 | 东方950脱脂2# | 合格 | 让步接收 | 甲 | 韩成飞,周志平 | 5770 | 5760 | 0.9983 | 2170 | 0.6 | 565 | 昆山富维：脱脂(单位张力6.0）、转650轧机 | 条印色差 | 20100072 | 轧硬 | 0.6*565-SPCC | 31010050 | 小品种钢卷 | 0.49-SPCC |  | 10 | MO002191 | MO002191-001 | XPZG001 | 小品种钢前处理模板 | 5770 | 2024-07-29 | 2024-08-06 | 5 | 2024-08-04 00:38:23 | 2024-08-04 02:59:35 | 江苏东方九天新能源材料有限公司 | 267988 | 周志平 |  |  | 0.6 | 2200 | 565 | 1 | DL0024070057 | 昆山富维：（0.49*565）厚度公差：+/-0.005mm，HV90-110,粗糙度0.8-1.0um,卷重2-3吨，取A4纸贴打包后贴外面 |  | 条印色差 | 否 | 否 | 1812 | 1
一次脱脂 | DL12240700792 | DL1224070079 | 东方950脱脂2# | 合格 | 让步接收 | 甲 | 韩成飞,周志平 | 6255 | 6255 | 1 | 1090 | 1.2 | 610 | 泰兴双永：脱脂（单位张力3.5）、转650轧机 |  | 20100130 | 轧硬 | 1.2*610-SPCC | 31010072 | 小品种钢卷 | 0.75-SPCC |  | 10 | MO002039 | MO002039-001-02 | XPZG001 | 小品种钢前处理模板 | 12045 | 2024-07-25 | 2024-08-06 | 5 | 2024-08-04 01:32:30 | 2024-08-04 02:55:47 | 江苏东方九天新能源材料有限公司 |  | 周志平 |  | 1 | 1.2 | 1090 | 610 | 1 | DL12240700792 | 泰兴双永：（0.75*610）厚度+0.01/-0.02mm，HV90-110，粗糙度0.7-0.9μM,卷重2-3.5吨 |  | 条印色差 |  |  | 1549 | 1
一次脱脂 | DL12240700791 | DL1224070079 | 东方950脱脂2# | 合格 | 让步接收 | 甲 | 韩成飞,周志平 | 5745 | 5745 | 1 | 1000 | 1.2 | 610 | 泰兴双永：脱脂（单位张力3.5）、转650轧机 |  | 20100130 | 轧硬 | 1.2*610-SPCC | 31010072 | 小品种钢卷 | 0.75-SPCC |  | 10 | MO002039 | MO002039-001-01 | XPZG001 | 小品种钢前处理模板 | 12045 | 2024-07-25 | 2024-08-06 | 5 | 2024-08-04 01:32:30 | 2024-08-04 02:55:47 | 江苏东方九天新能源材料有限公司 |  | 周志平 |  | 1 | 1.2 | 1000 | 610 | 1 | DL12240700791 | 泰兴双永：（0.75*610）厚度+0.01/-0.02mm，HV90-110，粗糙度0.7-0.9μM,卷重2-3.5吨 |  | 条印色差反面中间细划伤 |  |  | 1549 | 1
最终冷轧 | DL00240700422 | DL0024070042 | 东方650轧机 | 合格 | 合格品 | 乙 | 刘爱民 | 5860 | 5860 | 1 | 2950 | 0.39 | 630 | 泰兴双永：650轧机中间道次用普光辊(Ra0.2-0.3um)轧制,最后一道建议用Ra1.0-1.2μm毛化辊轧至0.39mm（0.6-0.45-0.39）厚度公差：0.398-0.403mm，、板面粗糙度控制在Ra0.6μm-0.8μm、转脱脂 | X细划伤(),A暗线印(),S色差条印(),Z振纹() | 20100086 | 轧硬 | 0.6*630-SPCC | 31010040 | 小品种钢卷 | 0.39-SPCC |  | 20 | MO002050 | MO002050-001-02 | XPZG001 | 小品种钢前处理模板 | 12675 | 2024-07-25 | 2024-08-09 | 5 | 2024-08-04 02:04:32 | 2024-08-04 02:06:38 | 江苏东方九天新能源材料有限公司 | 259543 | 刘爱民 |  |  | 0.6 | 2000 | 630 | 1 | DL00240700422 | 泰兴双永：（0.39*630）厚度±0.01mm，HV90-110,粗糙度0.8-1.0μM，卷重2-3吨 |  | X细划伤(),A暗线印(),S色差条印(),Z振纹() |  |  | 1388 | 1
最终退火 | DL00240700212 | DL0024070021 | 东方20# | 合格 |  | 甲 | 程新华,李龙礼,吴双勇 | 5780 | 5780 | 1 | 4975 | 0.25 | 610 | 昆山泰德通：退火（590℃）、转850平整 |  | 20100082 | 轧硬 | 0.6*610-SPCC | 20600019 | 镍钝化卷半成品 | 0.25-SPCC |  | 40 | MO001789 | MO001789-002-02 | XPZG001 | 小品种钢前处理模板 | 12155 | 2024-07-19 | 2024-07-31 | 3 | 2024-08-02 05:58:47 | 2024-08-04 02:03:39 | 江苏东方九天新能源材料有限公司 | 249098 | 刘忠于 | 刘忠于 |  | 0.25 | 4975 | 610 | 1 | DL00240700212 | 昆山泰德通（0.25*610）备货；厚度±0.005，HV90-110,粗糙度0.5-0.7 |  |  |  |  | 1886 | 2
最终退火 | DL00240700211 | DL0024070021 | 东方20# | 合格 |  | 甲 | 程新华,李龙礼,吴双勇 | 5990 | 5990 | 1 | 5100 | 0.25 | 610 | 昆山泰德通：退火（590℃）、转850平整 |  | 20100082 | 轧硬 | 0.6*610-SPCC | 20600019 | 镍钝化卷半成品 | 0.25-SPCC |  | 40 | MO001789 | MO001789-002-01 | XPZG001 | 小品种钢前处理模板 | 12155 | 2024-07-19 | 2024-07-31 | 3 | 2024-08-02 05:58:47 | 2024-08-04 02:03:39 | 江苏东方九天新能源材料有限公司 | 249098 | 刘忠于 | 刘忠于 |  | 0.25 | 5100 | 610 | 1 | DL00240700211 | 昆山泰德通（0.25*610）备货；厚度±0.005，HV90-110,粗糙度0.5-0.7 |  |  |  |  | 1886 | 2
最终退火 | DL00240700262 | DL0024070026 | 东方20# | 合格 |  | 甲 | 程新华,李龙礼,吴双勇 | 6000 | 6000 | 1 | 5150 | 0.25 | 610 | 昆山泰德通：退火（590℃）、转850平整 |  | 20100082 | 轧硬 | 0.6*610-SPCC | 20600019 | 镍钝化卷半成品 | 0.25-SPCC |  | 40 | MO001789 | MO001789-001-02 | XPZG001 | 小品种钢前处理模板 | 12175 | 2024-07-19 | 2024-07-31 | 5 | 2024-08-02 05:58:47 | 2024-08-04 02:03:39 | 江苏东方九天新能源材料有限公司 | 249097 | 刘忠于 | 刘忠于 |  | 0.25 | 5150 | 610 | 1 | DL00240700262 | 昆山泰德通（0.25*610）备货；厚度±0.005，HV90-110,粗糙度0.5-0.7 |  |  |  |  | 2736 | 1
最终退火 | DL00240700261 | DL0024070026 | 东方20# | 合格 |  | 甲 | 程新华,李龙礼,吴双勇 | 5820 | 5820 | 1 | 5000 | 0.25 | 610 | 昆山泰德通：退火（590℃）、转850平整 |  | 20100082 | 轧硬 | 0.6*610-SPCC | 20600019 | 镍钝化卷半成品 | 0.25-SPCC |  | 40 | MO001789 | MO001789-001-01 | XPZG001 | 小品种钢前处理模板 | 12175 | 2024-07-19 | 2024-07-31 | 5 | 2024-08-02 05:58:47 | 2024-08-04 02:03:39 | 江苏东方九天新能源材料有限公司 | 249097 | 刘忠于 | 刘忠于 |  | 0.25 | 5000 | 610 | 1 | DL00240700261 | 昆山泰德通（0.25*610）备货；厚度±0.005，HV90-110,粗糙度0.5-0.7 |  |  |  |  | 2736 | 1
铬钝化 | JG122406012222 | JG12240601222 | 东方铬钝化950 | 合格 | 合格品 | 乙 | 李志祥 | 3959 | 3959 | 1 | 7530 | 0.1 | 710 | / |  | 30210015 | 光亮卷 | 0.1-SPCC | 30110014 | 铬钝化卷 | 0.1-SPCC |  | 10 | MO002271 | MO002271-009-02 | GDH001 | 铬钝化模板 | 13055 | 2024-08-02 | 2024-08-02 | 3 | 2024-08-04 01:56:03 | 2024-08-04 01:57:46 | 江苏东方九天新能源材料有限公司 |  | 李志祥 |  | 1 | 0.1 | 7530 | 710 | 1 | JG122406012222 |  | 1 |  | 是 | 是 | 1 | 9
铬钝化 | JG122406012221 | JG12240601222 | 东方铬钝化950 | 合格 | 合格品 | 乙 | 李志祥 | 2421 | 2421 | 1 | 4570 | 0.1 | 710 | / |  | 30210015 | 光亮卷 | 0.1-SPCC | 30110014 | 铬钝化卷 | 0.1-SPCC |  | 10 | MO002271 | MO002271-009-01 | GDH001 | 铬钝化模板 | 13055 | 2024-08-02 | 2024-08-02 | 3 | 2024-08-04 01:56:03 | 2024-08-04 01:57:46 | 江苏东方九天新能源材料有限公司 |  | 李志祥 |  | 1 | 0.1 | 4570 | 710 | 1 | JG122406012221 |  | 1 |  | 是 | 是 | 1 | 9
一次脱脂 | DL0024070058 | DL0024070058 | 东方950脱脂2# | 合格 | 让步接收 | 甲 | 韩成飞,周志平 | 5780 | 5770 | 0.9983 | 2170 | 0.6 | 565 | 昆山富维：脱脂(单位张力6.0）、转650轧机 | 条印色差 | 20100072 | 轧硬 | 0.6*565-SPCC | 31010050 | 小品种钢卷 | 0.49-SPCC |  | 10 | MO002191 | MO002191-002 | XPZG001 | 小品种钢前处理模板 | 5780 | 2024-07-29 | 2024-08-06 | 5 | 2024-08-04 00:39:19 | 2024-08-04 01:10:05 | 江苏东方九天新能源材料有限公司 | 267989 | 周志平 |  |  | 0.6 | 2200 | 565 | 1 | DL0024070058 | 昆山富维：（0.49*565）厚度公差：+/-0.005mm，HV90-110,粗糙度0.8-1.0um,卷重2-3吨，取A4纸贴打包后贴外面 |  | 条印色差 | 否 | 否 | 1761 | 2
一次脱脂 | JG1224070705 | JG1224070705 | 东方950脱脂2# | 合格 | 合格品 | 甲 | 韩成飞,周志平 | 14140 | 14130 | 0.9993 | 5980 | 0.4 | 760 | 脱脂（950-2） |  | 20100142 | 轧硬 | 0.4*760-SPCC | 30210015 | 光亮卷 | 0.1-SPCC |  | 10 | MO002230 | MO002230-003 | GLJ002 | 东方光亮卷前处理（0.4轧0.1mm) | 14140 | 2024-08-01 | 2024-08-15 | 3 | 2024-08-03 23:47:03 | 2024-08-04 00:33:14 | 江苏东方九天新能源材料有限公司 | 272580 | 周志平 |  |  | 0.4 | 6060 | 760 | 1 | JG1224070705 | 轧0.1，米数控制在23800-23900米；脱脂分一包10500米 |  |  | 否 | 否 |  | 3
铬钝化 | JG12240704052 | JG12240704052 | 东方铬钝化950 | 合格 | 让步接收 | 乙 | 李志祥 | 6880 | 6745 | 0.9804 | 12600 | 0.1 | 710 | / | 7052米操251mm孔洞（1.06mm2） | 30210015 | 光亮卷 | 0.1-SPCC | 30110014 | 铬钝化卷 | 0.1-SPCC |  | 10 | MO002271 | MO002271-001 | GDH001 | 铬钝化模板 | 6880 | 2024-08-02 | 2024-08-02 | 5 | 2024-08-04 00:01:52 | 2024-08-04 00:32:26 | 江苏东方九天新能源材料有限公司 | 275620 | 李志祥 |  |  | 0.1 | 12860 | 710 | 1 | JG12240704052 |  | 1 | 7052米孔洞大小1.06操251 色差 辊印 | 是 | 是 | 31 | 1
最终冷轧 | DL00240700421 | DL0024070042 | 东方650轧机 | 合格 | 让步接收 | 甲 | 徐炜 | 6775 | 6725 | 0.9926 | 3380 | 0.39 | 630 | 泰兴双永：650轧机中间道次用普光辊(Ra0.2-0.3um)轧制,最后一道建议用Ra1.0-1.2μm毛化辊轧至0.39mm（0.6-0.45-0.39）厚度公差：0.398-0.403mm，、板面粗糙度控制在Ra0.6μm-0.8μm、转脱脂 | A暗线印(),S色差条印(),Z振纹(),H横辊印() | 20100086 | 轧硬 | 0.6*630-SPCC | 31010040 | 小品种钢卷 | 0.39-SPCC |  | 20 | MO002050 | MO002050-001-01 | XPZG001 | 小品种钢前处理模板 | 12675 | 2024-07-25 | 2024-08-09 | 5 | 2024-08-04 00:23:27 | 2024-08-04 00:24:59 | 江苏东方九天新能源材料有限公司 | 259543 | 蔡迎虎 |  |  | 0.6 | 2280 | 630 | 1 | DL00240700421 | 泰兴双永：（0.39*630）厚度±0.01mm，HV90-110,粗糙度0.8-1.0μM，卷重2-3吨 |  | A暗线印(),S色差条印(),Z振纹(),H横辊印() |  |  | 1388 | 1
分剪 | 112447583-022 | 112447583-022 | 东方分剪7# | 合格 | 合格品 | 甲 | 秦海波 | 4140 | 3965 | 0.9577 | 2260 | 0.25 | 886 | 凌力电池：分剪886宽度，生产时喊质检到场确认。每盘用防锈纸独立包装，整托底面采用强度足够的木托架，整托外表面用明绿色的钢塑复合带包裹严密，最上层用纸护角圈护，再用强度足够的打包带捆扎打包，每卷外侧需有明确标识卷外侧和内侧对应的镍层厚度;内径500mm。厚度0.24-0.26mm，宽度-0/+1mm |  | 31310014 | 镍钝化卷 | 0.25-BDCK | 31320014 | 镍钝化分切带 | 0.25-BDCK |  | 10 | MO002245 | MO002245-001 | FJ001 | 分剪模板 | 4140 | 2024-08-01 | 2024-08-02 | 5 | 2024-08-03 02:36:39 | 2024-08-04 00:11:56 | 江苏东方九天新能源材料有限公司 | 256444 | 秦海波 |  |  | 0.25 | 2410 | 903 | 1 | 112447583-022 | 凌力电池：分剪886宽度，生产时喊质检到场确认。每盘用防锈纸独立包装，整托底面采用强度足够的木托架，整托外表面用明绿色的钢塑复合带包裹严密，最上层用纸护角圈护，再用强度足够的打包带捆扎打包，每卷外侧需有明确标识卷外侧和内侧对应的镍层厚度;内径500mm。厚度0.24-0.26mm，宽度-0/+1mm | 1 |  | 是 | 是 | 1295 | 1
铬钝化 | JG1224070332 | JG1224070332 | 东方铬钝化750 | 合格 | 合格品 | 乙 | 李澍 | 6542 | 6521 | 0.9968 | 9200 | 0.15 | 610 | 镀铬量80-100 |  | 30210011 | 光亮卷 | 0.15-SPCC | 30110011 | 铬钝化卷 | 0.15-SPCC |  | 10 | MO002308 | MO002308-003 | GDH001 | 铬钝化模板 | 6542 | 2024-08-03 | 2024-08-03 | 5 | 2024-08-03 23:58:13 | 2024-08-04 00:08:38 | 江苏东方九天新能源材料有限公司 | 277268 | 李澍 |  |  | 0.15 | 9190 | 610 | 1 | JG1224070332 |  | 1 | 横辊印 白斑 条印 色差 辊印 | 是 | 是 | 10 | 3
铬钝化 | JG1224070460 | JG1224070460 | 东方铬钝化750 | 合格 | 让步接收 | 乙 | 李澍 | 6788 | 6777 | 0.9984 | 9650 | 0.15 | 610 | 镀铬量80-100 | 7820米操1.7-4mm4个孔洞(0..11-0.17 mm2)， 9500米操522mm2个孔洞（0.23 mm2） | 30210011 | 光亮卷 | 0.15-SPCC | 30110011 | 铬钝化卷 | 0.15-SPCC |  | 10 | MO002308 | MO002308-001 | GDH001 | 铬钝化模板 | 6788 | 2024-08-03 | 2024-08-03 | 5 | 2024-08-03 23:54:45 | 2024-08-03 23:57:53 | 江苏东方九天新能源材料有限公司 | 277266 | 李澍 |  |  | 0.15 | 9610 | 610 | 1 | JG1224070460 |  | 1 | 7820米4处操1.7-4大小0..11-0.17 9500米2处操522大小0.23 白斑 条印 色差 辊印 | 是 | 是 | 3 | 1
铬钝化 | JG12240704081 | JG12240704081 | 东方铬钝化950 | 合格 | 合格品 | 乙 | 李志祥 | 6642 | 6619 | 0.9965 | 12320 | 0.1 | 710 | / |  | 30210015 | 光亮卷 | 0.1-SPCC | 30110014 | 铬钝化卷 | 0.1-SPCC |  | 10 | MO002298 | MO002298-006 | GDH001 | 铬钝化模板 | 6642 | 2024-08-02 | 2024-08-02 | 5 | 2024-08-03 23:54:08 | 2024-08-03 23:54:54 | 江苏东方九天新能源材料有限公司 | 276249 | 李志祥 |  |  | 0.1 | 0 | 710 | 1 | JG12240704081 |  | 1 |  | 是 | 是 | 0 | 6
铬钝化 | JG1224060344 | JG1224060344 | 东方铬钝化750 | 合格 | 合格品 | 乙 | 李澍 | 6946 | 6933 | 0.9981 | 9530 | 0.15 | 610 | 镀铬量80-100 |  | 30210011 | 光亮卷 | 0.15-SPCC | 30110011 | 铬钝化卷 | 0.15-SPCC |  | 10 | MO002308 | MO002308-002 | GDH001 | 铬钝化模板 | 6946 | 2024-08-03 | 2024-08-03 | 5 | 2024-08-03 20:28:01 | 2024-08-03 23:54:11 | 江苏东方九天新能源材料有限公司 | 277267 | 李澍 |  |  | 0.15 | 9490 | 610 | 1 | JG1224060344 |  | 1 | 色差 白斑 辊印 条印 | 是 | 是 | 206 | 2
一次脱脂 | JG1224070708 | JG1224070708 | 东方950脱脂2# | 合格 | 合格品 | 甲 | 韩成飞,周志平 | 14080 | 14065 | 0.9989 | 5960 | 0.4 | 760 | 脱脂（950-2） |  | 20100142 | 轧硬 | 0.4*760-SPCC | 30210015 | 光亮卷 | 0.1-SPCC |  | 10 | MO002230 | MO002230-005 | GLJ002 | 东方光亮卷前处理（0.4轧0.1mm) | 14080 | 2024-08-01 | 2024-08-15 | 3 | 2024-08-03 22:59:14 | 2024-08-03 23:45:04 | 江苏东方九天新能源材料有限公司 | 272582 | 周志平 |  |  | 0.4 | 6030 | 760 | 1 | JG1224070708 | 轧0.1，米数控制在23800-23900米；脱脂分一包10500米 |  |  | 否 | 否 |  | 5
分剪 | JG1124055086/18 | JG1124055086 | 东方分剪6# | 合格 | 合格品 | 甲 | 樊小兵 | 0 | 210 |  | 0 | 0.13 | 173.2 | JG1124055086 / JG1124055085 排刀172.5*3切2包，首钢SPCC 此单发浙江银轮 HV100±10.毛化面轻涂油 ,0.13管芯400mm，宽度公差+/-0.2mm，厚度公差+/-0.01mm |  | 31010007 | 小品种钢卷 | 0.13-SPCC | 31020008 | 小品种钢分切带 | 0.13-SPCC |  | 10 | MO002256 | MO002256-002-18 | FJ001 | 分剪模板 | 4300 | 2024-08-02 | 2024-08-03 | 5 | 2024-08-03 23:28:13 | 2024-08-03 23:31:30 | 江苏东方九天新能源材料有限公司 |  | 樊小兵 |  | 1 | 0.13 | 0 | 173.2 | 1 | JG1124055086/18 | 1.排刀105*5 切1包 2.排刀172.5*3切2包，首钢SPCC 此单发浙江银轮 HV100±10.毛化面轻涂油 ,0.13管芯400mm，宽度公差+/-0.2mm，厚度公差+/-0.01mm | 1 |  | 是 | 是 | 3 | 2
分剪 | JG1124055086/17 | JG1124055086 | 东方分剪6# | 合格 | 合格品 | 甲 | 樊小兵 | 0 | 211 |  | 0 | 0.13 | 173.2 | JG1124055086 / JG1124055085 排刀172.5*3切2包，首钢SPCC 此单发浙江银轮 HV100±10.毛化面轻涂油 ,0.13管芯400mm，宽度公差+/-0.2mm，厚度公差+/-0.01mm |  | 31010007 | 小品种钢卷 | 0.13-SPCC | 31020008 | 小品种钢分切带 | 0.13-SPCC |  | 10 | MO002256 | MO002256-002-17 | FJ001 | 分剪模板 | 4300 | 2024-08-02 | 2024-08-03 | 5 | 2024-08-03 23:28:13 | 2024-08-03 23:31:30 | 江苏东方九天新能源材料有限公司 |  | 樊小兵 |  | 1 | 0.13 | 0 | 173.2 | 1 | JG1124055086/17 | 1.排刀105*5 切1包 2.排刀172.5*3切2包，首钢SPCC 此单发浙江银轮 HV100±10.毛化面轻涂油 ,0.13管芯400mm，宽度公差+/-0.2mm，厚度公差+/-0.01mm | 1 |  | 是 | 是 | 3 | 2
分剪 | JG1124055086/16 | JG1124055086 | 东方分剪6# | 合格 | 合格品 | 甲 | 樊小兵 | 0 | 213 |  | 0 | 0.13 | 173.2 | JG1124055086 / JG1124055085 排刀172.5*3切2包，首钢SPCC 此单发浙江银轮 HV100±10.毛化面轻涂油 ,0.13管芯400mm，宽度公差+/-0.2mm，厚度公差+/-0.01mm |  | 31010007 | 小品种钢卷 | 0.13-SPCC | 31020008 | 小品种钢分切带 | 0.13-SPCC |  | 10 | MO002256 | MO002256-002-16 | FJ001 | 分剪模板 | 4300 | 2024-08-02 | 2024-08-03 | 5 | 2024-08-03 23:28:13 | 2024-08-03 23:31:30 | 江苏东方九天新能源材料有限公司 |  | 樊小兵 |  | 1 | 0.13 | 0 | 173.2 | 1 | JG1124055086/16 | 1.排刀105*5 切1包 2.排刀172.5*3切2包，首钢SPCC 此单发浙江银轮 HV100±10.毛化面轻涂油 ,0.13管芯400mm，宽度公差+/-0.2mm，厚度公差+/-0.01mm | 1 |  | 是 | 是 | 3 | 2
分剪 | JG1124055086/15 | JG1124055086 | 东方分剪6# | 合格 | 合格品 | 甲 | 樊小兵 | 0 | 234 |  | 0 | 0.13 | 173.2 | JG1124055086 / JG1124055085 排刀172.5*3切2包，首钢SPCC 此单发浙江银轮 HV100±10.毛化面轻涂油 ,0.13管芯400mm，宽度公差+/-0.2mm，厚度公差+/-0.01mm |  | 31010007 | 小品种钢卷 | 0.13-SPCC | 31020008 | 小品种钢分切带 | 0.13-SPCC |  | 10 | MO002256 | MO002256-002-15 | FJ001 | 分剪模板 | 4300 | 2024-08-02 | 2024-08-03 | 5 | 2024-08-03 23:28:13 | 2024-08-03 23:31:30 | 江苏东方九天新能源材料有限公司 |  | 樊小兵 |  | 1 | 0.13 | 0 | 173.2 | 1 | JG1124055086/15 | 1.排刀105*5 切1包 2.排刀172.5*3切2包，首钢SPCC 此单发浙江银轮 HV100±10.毛化面轻涂油 ,0.13管芯400mm，宽度公差+/-0.2mm，厚度公差+/-0.01mm | 1 |  | 是 | 是 | 3 | 2
分剪 | JG1124055086/14 | JG1124055086 | 东方分剪6# | 合格 | 合格品 | 甲 | 樊小兵 | 0 | 235 |  | 0 | 0.13 | 173.2 | JG1124055086 / JG1124055085 排刀172.5*3切2包，首钢SPCC 此单发浙江银轮 HV100±10.毛化面轻涂油 ,0.13管芯400mm，宽度公差+/-0.2mm，厚度公差+/-0.01mm |  | 31010007 | 小品种钢卷 | 0.13-SPCC | 31020008 | 小品种钢分切带 | 0.13-SPCC |  | 10 | MO002256 | MO002256-002-14 | FJ001 | 分剪模板 | 4300 | 2024-08-02 | 2024-08-03 | 5 | 2024-08-03 23:28:13 | 2024-08-03 23:31:30 | 江苏东方九天新能源材料有限公司 |  | 樊小兵 |  | 1 | 0.13 | 0 | 173.2 | 1 | JG1124055086/14 | 1.排刀105*5 切1包 2.排刀172.5*3切2包，首钢SPCC 此单发浙江银轮 HV100±10.毛化面轻涂油 ,0.13管芯400mm，宽度公差+/-0.2mm，厚度公差+/-0.01mm | 1 |  | 是 | 是 | 3 | 2
分剪 | JG1124055086/13 | JG1124055086 | 东方分剪6# | 合格 | 合格品 | 甲 | 樊小兵 | 0 | 236 |  | 0 | 0.13 | 173.2 | JG1124055086 / JG1124055085 排刀172.5*3切2包，首钢SPCC 此单发浙江银轮 HV100±10.毛化面轻涂油 ,0.13管芯400mm，宽度公差+/-0.2mm，厚度公差+/-0.01mm |  | 31010007 | 小品种钢卷 | 0.13-SPCC | 31020008 | 小品种钢分切带 | 0.13-SPCC |  | 10 | MO002256 | MO002256-002-13 | FJ001 | 分剪模板 | 4300 | 2024-08-02 | 2024-08-03 | 5 | 2024-08-03 23:28:13 | 2024-08-03 23:31:30 | 江苏东方九天新能源材料有限公司 |  | 樊小兵 |  | 1 | 0.13 | 0 | 173.2 | 1 | JG1124055086/13 | 1.排刀105*5 切1包 2.排刀172.5*3切2包，首钢SPCC 此单发浙江银轮 HV100±10.毛化面轻涂油 ,0.13管芯400mm，宽度公差+/-0.2mm，厚度公差+/-0.01mm | 1 |  | 是 | 是 | 3 | 2
分剪 | JG1124055086/12 | JG1124055086 | 东方分剪6# | 合格 | 合格品 | 甲 | 樊小兵 | 0 | 233 |  | 0 | 0.13 | 173.2 | JG1124055086 / JG1124055085 排刀172.5*3切2包，首钢SPCC 此单发浙江银轮 HV100±10.毛化面轻涂油 ,0.13管芯400mm，宽度公差+/-0.2mm，厚度公差+/-0.01mm |  | 31010007 | 小品种钢卷 | 0.13-SPCC | 31020008 | 小品种钢分切带 | 0.13-SPCC |  | 10 | MO002256 | MO002256-002-12 | FJ001 | 分剪模板 | 4300 | 2024-08-02 | 2024-08-03 | 5 | 2024-08-03 23:28:13 | 2024-08-03 23:31:30 | 江苏东方九天新能源材料有限公司 |  | 樊小兵 |  | 1 | 0.13 | 0 | 173.2 | 1 | JG1124055086/12 | 1.排刀105*5 切1包 2.排刀172.5*3切2包，首钢SPCC 此单发浙江银轮 HV100±10.毛化面轻涂油 ,0.13管芯400mm，宽度公差+/-0.2mm，厚度公差+/-0.01mm | 1 |  | 是 | 是 | 3 | 2
分剪 | JG1124055086/11 | JG1124055086 | 东方分剪6# | 合格 | 合格品 | 甲 | 樊小兵 | 0 | 235 |  | 0 | 0.13 | 173.2 | JG1124055086 / JG1124055085 排刀172.5*3切2包，首钢SPCC 此单发浙江银轮 HV100±10.毛化面轻涂油 ,0.13管芯400mm，宽度公差+/-0.2mm，厚度公差+/-0.01mm |  | 31010007 | 小品种钢卷 | 0.13-SPCC | 31020008 | 小品种钢分切带 | 0.13-SPCC |  | 10 | MO002256 | MO002256-002-11 | FJ001 | 分剪模板 | 4300 | 2024-08-02 | 2024-08-03 | 5 | 2024-08-03 23:28:13 | 2024-08-03 23:31:30 | 江苏东方九天新能源材料有限公司 |  | 樊小兵 |  | 1 | 0.13 | 0 | 173.2 | 1 | JG1124055086/11 | 1.排刀105*5 切1包 2.排刀172.5*3切2包，首钢SPCC 此单发浙江银轮 HV100±10.毛化面轻涂油 ,0.13管芯400mm，宽度公差+/-0.2mm，厚度公差+/-0.01mm | 1 |  | 是 | 是 | 3 | 2
分剪 | JG1124055086/10 | JG1124055086 | 东方分剪6# | 合格 | 合格品 | 甲 | 樊小兵 | 0 | 236 |  | 0 | 0.13 | 173.2 | JG1124055086 / JG1124055085 排刀172.5*3切2包，首钢SPCC 此单发浙江银轮 HV100±10.毛化面轻涂油 ,0.13管芯400mm，宽度公差+/-0.2mm，厚度公差+/-0.01mm |  | 31010007 | 小品种钢卷 | 0.13-SPCC | 31020008 | 小品种钢分切带 | 0.13-SPCC |  | 10 | MO002256 | MO002256-002-10 | FJ001 | 分剪模板 | 4300 | 2024-08-02 | 2024-08-03 | 5 | 2024-08-03 23:28:13 | 2024-08-03 23:31:30 | 江苏东方九天新能源材料有限公司 |  | 樊小兵 |  | 1 | 0.13 | 0 | 173.2 | 1 | JG1124055086/10 | 1.排刀105*5 切1包 2.排刀172.5*3切2包，首钢SPCC 此单发浙江银轮 HV100±10.毛化面轻涂油 ,0.13管芯400mm，宽度公差+/-0.2mm，厚度公差+/-0.01mm | 1 |  | 是 | 是 | 3 | 2
分剪 | JG1124055086/9 | JG1124055086 | 东方分剪6# | 合格 | 合格品 | 甲 | 樊小兵 | 0 | 233 |  | 0 | 0.13 | 173.2 | JG1124055086 / JG1124055085 排刀172.5*3切2包，首钢SPCC 此单发浙江银轮 HV100±10.毛化面轻涂油 ,0.13管芯400mm，宽度公差+/-0.2mm，厚度公差+/-0.01mm |  | 31010007 | 小品种钢卷 | 0.13-SPCC | 31020008 | 小品种钢分切带 | 0.13-SPCC |  | 10 | MO002256 | MO002256-002-09 | FJ001 | 分剪模板 | 4300 | 2024-08-02 | 2024-08-03 | 5 | 2024-08-03 23:28:13 | 2024-08-03 23:31:30 | 江苏东方九天新能源材料有限公司 |  | 樊小兵 |  | 1 | 0.13 | 0 | 173.2 | 1 | JG1124055086/9 | 1.排刀105*5 切1包 2.排刀172.5*3切2包，首钢SPCC 此单发浙江银轮 HV100±10.毛化面轻涂油 ,0.13管芯400mm，宽度公差+/-0.2mm，厚度公差+/-0.01mm | 1 |  | 是 | 是 | 3 | 2
分剪 | JG1124055086/8 | JG1124055086 | 东方分剪6# | 合格 | 合格品 | 甲 | 樊小兵 | 0 | 235 |  | 0 | 0.13 | 173.2 | JG1124055086 / JG1124055085 排刀172.5*3切2包，首钢SPCC 此单发浙江银轮 HV100±10.毛化面轻涂油 ,0.13管芯400mm，宽度公差+/-0.2mm，厚度公差+/-0.01mm |  | 31010007 | 小品种钢卷 | 0.13-SPCC | 31020008 | 小品种钢分切带 | 0.13-SPCC |  | 10 | MO002256 | MO002256-002-08 | FJ001 | 分剪模板 | 4300 | 2024-08-02 | 2024-08-03 | 5 | 2024-08-03 23:28:13 | 2024-08-03 23:31:30 | 江苏东方九天新能源材料有限公司 |  | 樊小兵 |  | 1 | 0.13 | 0 | 173.2 | 1 | JG1124055086/8 | 1.排刀105*5 切1包 2.排刀172.5*3切2包，首钢SPCC 此单发浙江银轮 HV100±10.毛化面轻涂油 ,0.13管芯400mm，宽度公差+/-0.2mm，厚度公差+/-0.01mm | 1 |  | 是 | 是 | 3 | 2
分剪 | JG1124055086/7 | JG1124055086 | 东方分剪6# | 合格 | 合格品 | 甲 | 樊小兵 | 0 | 236 |  | 0 | 0.13 | 173.2 | JG1124055086 / JG1124055085 排刀172.5*3切2包，首钢SPCC 此单发浙江银轮 HV100±10.毛化面轻涂油 ,0.13管芯400mm，宽度公差+/-0.2mm，厚度公差+/-0.01mm |  | 31010007 | 小品种钢卷 | 0.13-SPCC | 31020008 | 小品种钢分切带 | 0.13-SPCC |  | 10 | MO002256 | MO002256-002-07 | FJ001 | 分剪模板 | 4300 | 2024-08-02 | 2024-08-03 | 5 | 2024-08-03 23:28:13 | 2024-08-03 23:31:30 | 江苏东方九天新能源材料有限公司 |  | 樊小兵 |  | 1 | 0.13 | 0 | 173.2 | 1 | JG1124055086/7 | 1.排刀105*5 切1包 2.排刀172.5*3切2包，首钢SPCC 此单发浙江银轮 HV100±10.毛化面轻涂油 ,0.13管芯400mm，宽度公差+/-0.2mm，厚度公差+/-0.01mm | 1 |  | 是 | 是 | 3 | 2
分剪 | JG1124055086/6 | JG1124055086 | 东方分剪6# | 合格 | 合格品 | 甲 | 樊小兵 | 0 | 232 |  | 0 | 0.13 | 173.2 | JG1124055086 / JG1124055085 排刀172.5*3切2包，首钢SPCC 此单发浙江银轮 HV100±10.毛化面轻涂油 ,0.13管芯400mm，宽度公差+/-0.2mm，厚度公差+/-0.01mm |  | 31010007 | 小品种钢卷 | 0.13-SPCC | 31020008 | 小品种钢分切带 | 0.13-SPCC |  | 10 | MO002256 | MO002256-002-06 | FJ001 | 分剪模板 | 4300 | 2024-08-02 | 2024-08-03 | 5 | 2024-08-03 23:28:13 | 2024-08-03 23:31:29 | 江苏东方九天新能源材料有限公司 |  | 樊小兵 |  | 1 | 0.13 | 0 | 173.2 | 1 | JG1124055086/6 | 1.排刀105*5 切1包 2.排刀172.5*3切2包，首钢SPCC 此单发浙江银轮 HV100±10.毛化面轻涂油 ,0.13管芯400mm，宽度公差+/-0.2mm，厚度公差+/-0.01mm | 1 |  | 是 | 是 | 3 | 2
分剪 | JG1124055086/5 | JG1124055086 | 东方分剪6# | 合格 | 合格品 | 甲 | 樊小兵 | 0 | 234 |  | 0 | 0.13 | 173.2 | JG1124055086 / JG1124055085 排刀172.5*3切2包，首钢SPCC 此单发浙江银轮 HV100±10.毛化面轻涂油 ,0.13管芯400mm，宽度公差+/-0.2mm，厚度公差+/-0.01mm |  | 31010007 | 小品种钢卷 | 0.13-SPCC | 31020008 | 小品种钢分切带 | 0.13-SPCC |  | 10 | MO002256 | MO002256-002-05 | FJ001 | 分剪模板 | 4300 | 2024-08-02 | 2024-08-03 | 5 | 2024-08-03 23:28:13 | 2024-08-03 23:31:29 | 江苏东方九天新能源材料有限公司 |  | 樊小兵 |  | 1 | 0.13 | 0 | 173.2 | 1 | JG1124055086/5 | 1.排刀105*5 切1包 2.排刀172.5*3切2包，首钢SPCC 此单发浙江银轮 HV100±10.毛化面轻涂油 ,0.13管芯400mm，宽度公差+/-0.2mm，厚度公差+/-0.01mm | 1 |  | 是 | 是 | 3 | 2
分剪 | JG1124055086/4 | JG1124055086 | 东方分剪6# | 合格 | 合格品 | 甲 | 樊小兵 | 0 | 235 |  | 0 | 0.13 | 173.2 | JG1124055086 / JG1124055085 排刀172.5*3切2包，首钢SPCC 此单发浙江银轮 HV100±10.毛化面轻涂油 ,0.13管芯400mm，宽度公差+/-0.2mm，厚度公差+/-0.01mm |  | 31010007 | 小品种钢卷 | 0.13-SPCC | 31020008 | 小品种钢分切带 | 0.13-SPCC |  | 10 | MO002256 | MO002256-002-04 | FJ001 | 分剪模板 | 4300 | 2024-08-02 | 2024-08-03 | 5 | 2024-08-03 23:28:13 | 2024-08-03 23:31:29 | 江苏东方九天新能源材料有限公司 |  | 樊小兵 |  | 1 | 0.13 | 0 | 173.2 | 1 | JG1124055086/4 | 1.排刀105*5 切1包 2.排刀172.5*3切2包，首钢SPCC 此单发浙江银轮 HV100±10.毛化面轻涂油 ,0.13管芯400mm，宽度公差+/-0.2mm，厚度公差+/-0.01mm | 1 |  | 是 | 是 | 3 | 2
分剪 | JG1124055086/3 | JG1124055086 | 东方分剪6# | 合格 | 合格品 | 甲 | 樊小兵 | 0 | 233 |  | 0 | 0.13 | 173.2 | JG1124055086 / JG1124055085 排刀172.5*3切2包，首钢SPCC 此单发浙江银轮 HV100±10.毛化面轻涂油 ,0.13管芯400mm，宽度公差+/-0.2mm，厚度公差+/-0.01mm |  | 31010007 | 小品种钢卷 | 0.13-SPCC | 31020008 | 小品种钢分切带 | 0.13-SPCC |  | 10 | MO002256 | MO002256-002-03 | FJ001 | 分剪模板 | 4300 | 2024-08-02 | 2024-08-03 | 5 | 2024-08-03 23:28:13 | 2024-08-03 23:31:29 | 江苏东方九天新能源材料有限公司 |  | 樊小兵 |  | 1 | 0.13 | 0 | 173.2 | 1 | JG1124055086/3 | 1.排刀105*5 切1包 2.排刀172.5*3切2包，首钢SPCC 此单发浙江银轮 HV100±10.毛化面轻涂油 ,0.13管芯400mm，宽度公差+/-0.2mm，厚度公差+/-0.01mm | 1 |  | 是 | 是 | 3 | 2
分剪 | JG1124055086/2 | JG1124055086 | 东方分剪6# | 合格 | 合格品 | 甲 | 樊小兵 | 0 | 235 |  | 0 | 0.13 | 173.2 | JG1124055086 / JG1124055085 排刀172.5*3切2包，首钢SPCC 此单发浙江银轮 HV100±10.毛化面轻涂油 ,0.13管芯400mm，宽度公差+/-0.2mm，厚度公差+/-0.01mm |  | 31010007 | 小品种钢卷 | 0.13-SPCC | 31020008 | 小品种钢分切带 | 0.13-SPCC |  | 10 | MO002256 | MO002256-002-02 | FJ001 | 分剪模板 | 4300 | 2024-08-02 | 2024-08-03 | 5 | 2024-08-03 23:28:13 | 2024-08-03 23:31:29 | 江苏东方九天新能源材料有限公司 |  | 樊小兵 |  | 1 | 0.13 | 0 | 173.2 | 1 | JG1124055086/2 | 1.排刀105*5 切1包 2.排刀172.5*3切2包，首钢SPCC 此单发浙江银轮 HV100±10.毛化面轻涂油 ,0.13管芯400mm，宽度公差+/-0.2mm，厚度公差+/-0.01mm | 1 |  | 是 | 是 | 3 | 2
分剪 | JG1124055086/1 | JG1124055086 | 东方分剪6# | 合格 | 合格品 | 甲 | 樊小兵 | 0 | 235 |  | 0 | 0.13 | 173.2 | JG1124055086 / JG1124055085 排刀172.5*3切2包，首钢SPCC 此单发浙江银轮 HV100±10.毛化面轻涂油 ,0.13管芯400mm，宽度公差+/-0.2mm，厚度公差+/-0.01mm |  | 31010007 | 小品种钢卷 | 0.13-SPCC | 31020008 | 小品种钢分切带 | 0.13-SPCC |  | 10 | MO002256 | MO002256-002-01 | FJ001 | 分剪模板 | 4300 | 2024-08-02 | 2024-08-03 | 5 | 2024-08-03 23:28:13 | 2024-08-03 23:31:29 | 江苏东方九天新能源材料有限公司 |  | 樊小兵 |  | 1 | 0.13 | 0 | 173.2 | 1 | JG1124055086/1 | 1.排刀105*5 切1包 2.排刀172.5*3切2包，首钢SPCC 此单发浙江银轮 HV100±10.毛化面轻涂油 ,0.13管芯400mm，宽度公差+/-0.2mm，厚度公差+/-0.01mm | 1 |  | 是 | 是 | 3 | 2
最终退火 | JG12240703572 | JG1224070357 | 东方20# | 合格 |  | 甲 | 程新华,李龙礼,吴双勇 | 5375 | 5375 | 1 | 9315 | 0.1 | 760 | 退火（590℃） |  | 20100142 | 轧硬 | 0.4*760-SPCC | 30210015 | 光亮卷 | 0.1-SPCC |  | 50 | MO001991 | MO001991-003-02 | GLJ002 | 东方光亮卷前处理（0.4轧0.1mm) | 13495 | 2024-07-24 | 2024-08-15 | 5 | 2024-08-02 03:30:09 | 2024-08-03 23:27:20 | 江苏东方九天新能源材料有限公司 | 256367 | 刘忠于 | 刘忠于 |  | 0.1 | 9315 | 760 | 1 | JG12240703572 | 轧0.1，米数控制在22800-22900米，脱脂分一包9200米。 |  |  |  |  | 4301 | 3
最终退火 | JG12240703571 | JG1224070357 | 东方20# | 合格 |  | 甲 | 程新华,李龙礼,吴双勇 | 7630 | 7630 | 1 | 13180 | 0.1 | 760 | 退火（590℃） |  | 20100142 | 轧硬 | 0.4*760-SPCC | 30210015 | 光亮卷 | 0.1-SPCC |  | 50 | MO001991 | MO001991-003-01 | GLJ002 | 东方光亮卷前处理（0.4轧0.1mm) | 13495 | 2024-07-24 | 2024-08-15 | 5 | 2024-08-02 03:30:09 | 2024-08-03 23:27:20 | 江苏东方九天新能源材料有限公司 | 256367 | 刘忠于 | 刘忠于 |  | 0.1 | 13180 | 760 | 1 | JG12240703571 | 轧0.1，米数控制在22800-22900米，脱脂分一包9200米。 |  |  |  |  | 4301 | 3
最终退火 | JG122407038422 | JG1224070384 | 东方20# | 合格 |  | 甲 | 程新华,李龙礼,吴双勇 | 2220 | 2220 | 1 | 4120 | 0.1 | 710 | 退火（590℃） |  | 20100028 | 轧硬 | 0.4*710-SPCC | 30210015 | 光亮卷 | 0.1-SPCC |  | 50 | MO001832 | MO001832-007-02-02 | GLJ002 | 东方光亮卷前处理（0.4轧0.1mm) | 13585 | 2024-07-19 | 2024-07-19 | 3 | 2024-08-02 03:30:09 | 2024-08-03 23:27:20 | 江苏东方九天新能源材料有限公司 | 250542 | 刘忠于 | 刘忠于 |  | 0.1 | 4120 | 710 | 1 | JG122407038422 | 轧0.1；米数控制在24800-24900米，脱脂平均分包 |  |  |  |  | 5301 | 7
最终退火 | JG12240703841 | JG1224070384 | 东方20# | 合格 |  | 甲 | 程新华,李龙礼,吴双勇 | 2770 | 2770 | 1 | 5140 | 0.1 | 710 | 退火（590℃） |  | 20100028 | 轧硬 | 0.4*710-SPCC | 30210015 | 光亮卷 | 0.1-SPCC |  | 50 | MO001832 | MO001832-007-01 | GLJ002 | 东方光亮卷前处理（0.4轧0.1mm) | 13585 | 2024-07-19 | 2024-07-19 | 3 | 2024-08-02 03:30:09 | 2024-08-03 23:27:20 | 江苏东方九天新能源材料有限公司 | 250542 | 刘忠于 | 刘忠于 |  | 0.1 | 5140 | 710 | 1 | JG12240703841 | 轧0.1；米数控制在24800-24900米，脱脂平均分包 |  |  |  |  | 5301 | 7
最终退火 | JG12240704022 | JG1224070402 | 东方20# | 合格 |  | 甲 | 程新华,李龙礼,吴双勇 | 1575 | 1575 | 1 | 3000 | 0.1 | 710 | 退火（590℃） |  | 20100028 | 轧硬 | 0.4*710-SPCC | 30210015 | 光亮卷 | 0.1-SPCC |  | 50 | MO001831 | MO001831-015-02 | GLJ002 | 东方光亮卷前处理（0.4轧0.1mm) | 13715 | 2024-07-19 | 2024-07-19 | 3 | 2024-08-02 03:30:09 | 2024-08-03 23:27:20 | 江苏东方九天新能源材料有限公司 | 250538 | 刘忠于 | 刘忠于 |  | 0.1 | 3000 | 710 | 1 | JG12240704022 | 轧0.1；米数控制在25100-25200，脱脂平均分包 |  |  |  |  | 15581 | 15
最终退火 | JG12240704161 | JG1224070416 | 东方20# | 合格 |  | 甲 | 程新华,李龙礼,吴双勇 | 6410 | 6410 | 1 | 11900 | 0.1 | 710 | 退火（590℃） |  | 20100028 | 轧硬 | 0.4*710-SPCC | 30210015 | 光亮卷 | 0.1-SPCC |  | 50 | MO001801 | MO001801-003-01 | GLJ002 | 东方光亮卷前处理（0.4轧0.1mm) | 13030 | 2024-07-19 | 2024-08-03 | 5 | 2024-08-02 03:30:09 | 2024-08-03 23:27:20 | 江苏东方九天新能源材料有限公司 | 249238 | 刘忠于 | 刘忠于 |  | 0.1 | 11900 | 710 | 1 | JG12240704161 | 轧0.1；米数控制在23700-23800，脱脂分一包10500米 |  |  |  |  | 3238 | 3
最终脱脂 | DL00240700191 | DL0024070019 | 东方950脱脂1# | 合格 | 合格品 | 甲 | 关莫平,王建军 | 5880 | 5780 | 0.983 | 6160 | 0.203 | 590 | 海金杜门：脱脂(单位张力7.3）、转退火 | 正反面白条印重，反面多条线印明显，内300米操侧表面挫伤 | 20100077 | 轧硬 | 0.6*590-SPCC | 20600001 | 镍钝化卷半成品 | 0.203-SPCC |  | 40 | MO001666 | MO001666-002-01 | HJDM003 | 东方镍钝化半成品前处理0.203（海金杜门：厚度公差：0.198-0.203mm、硬度：90-100HV,粗糙度：Ra0.5-0.7μm） | 11795 | 2024-07-16 | 2024-07-26 | 5 | 2024-08-03 22:24:43 | 2024-08-03 23:25:09 | 江苏东方九天新能源材料有限公司 | 244213 | 王建军 |  |  | 0.203 | 6200 | 590 | 1 | DL00240700191 | 海金杜门：（0.203*590）厚度公差: 0.198-0.203mm、硬度: 90-100HV,粗粕度: Ra0.5-0.7um | 1 | 正反面白条印重，反面多条线印明显，内300米操侧表面挫伤 | 是 | 是 | 23231 | 2
最终冷轧 | DL00240700121 | DL0024070012 | 东方650轧机 | 合格 | 让步接收 | 甲 | 关颜伟,徐炜 | 6260 | 6210 | 0.992 | 2800 | 0.44 | 630 | 泰兴双永:650轧机中间道次用普光辊(Ra0.2-0.3um)轧制,最后一道建议用Ra1.0-1.2μm毛化辊轧至0.44mm（0.6-0.5-0.44）厚度公差：0.448-0.453mm、板面粗糙度控制在Ra0.6-0.8μm、转脱脂 | A暗线印(),S色差条印(),Z振纹(),H横辊印(),白斑() | 20100086 | 轧硬 | 0.6*630-SPCC | 31010045 | 小品种钢卷 | 0.44-SPCC |  | 20 | MO001955 | MO001955-001-01 | XPZG001 | 小品种钢前处理模板 | 12585 | 2024-07-23 | 2024-08-06 | 5 | 2024-08-03 23:01:49 | 2024-08-03 23:04:34 | 江苏东方九天新能源材料有限公司 | 255324 | 蔡迎虎 |  |  | 0.6 | 2120 | 630 | 1 | DL00240700121 | 泰兴双永（0.44*630）厚度±0.01mm，HV90-110,粗糙度0.8-1.0μM，卷重2-3吨 |  | A暗线印(),S色差条印(),Z振纹(),H横辊印(),白斑() |  |  | 1452 | 1
分剪 | JL1224030183/33 | JL1224030183 | 东方分剪5# | 其他入库 | 协议品 | 甲 | 秦海波 | 0 | 154 |  | 0 | 0.3 | 75 | 1：JL1224030176 排刀规格142*4+75 切一包 2:JL1224030183 排刀1:192+75*6 切0.8吨；排刀2：241+75*5 切2.8吨 ；排刀3：75*5+142+125.4切3.3吨 首钢SPCC 此单发浙江银帆 HV100±10.毛化面轻涂油。0.3管芯500mm。厚度公差0.29-0.3mm，宽度公差+0/-0.1mm |  | 31010041 | 小品种钢卷 | 0.3-SPCC | 31020053 | 小品种钢分切带 | 0.3-SPCC |  | 10 | MO002262 | MO002262-002-33 | FJ001 | 分剪模板 | 6890 | 2024-08-02 | 2024-08-03 | 5 | 2024-08-03 22:52:21 | 2024-08-03 22:56:47 | 江苏东方九天新能源材料有限公司 |  | 秦海波 |  | 1 | 0.3 | 0 | 75 | 1 | JL1224030183/33 | 1：JL1224030176 排刀规格142*4+75 切一包 2:JL1224030183 排刀1:192+75*6 切0.8吨；排刀2：241+75*5 切2.8吨 ；排刀3：75*5+142+125.4切3.3吨 首钢SPCC 此单发浙江银帆 HV100±10.毛化面轻涂油。0.3管芯500mm。厚度公差0.29-0.3mm，宽度公差+0/-0.1mm | 1 | 尾部公差高0.304 | 是 | 是 | 4 | 2
分剪 | JL1224030183/32 | JL1224030183 | 东方分剪5# | 其他入库 | 协议品 | 甲 | 秦海波 | 0 | 154 |  | 0 | 0.3 | 75 | 1：JL1224030176 排刀规格142*4+75 切一包 2:JL1224030183 排刀1:192+75*6 切0.8吨；排刀2：241+75*5 切2.8吨 ；排刀3：75*5+142+125.4切3.3吨 首钢SPCC 此单发浙江银帆 HV100±10.毛化面轻涂油。0.3管芯500mm。厚度公差0.29-0.3mm，宽度公差+0/-0.1mm |  | 31010041 | 小品种钢卷 | 0.3-SPCC | 31020053 | 小品种钢分切带 | 0.3-SPCC |  | 10 | MO002262 | MO002262-002-32 | FJ001 | 分剪模板 | 6890 | 2024-08-02 | 2024-08-03 | 5 | 2024-08-03 22:52:21 | 2024-08-03 22:56:47 | 江苏东方九天新能源材料有限公司 |  | 秦海波 |  | 1 | 0.3 | 0 | 75 | 1 | JL1224030183/32 | 1：JL1224030176 排刀规格142*4+75 切一包 2:JL1224030183 排刀1:192+75*6 切0.8吨；排刀2：241+75*5 切2.8吨 ；排刀3：75*5+142+125.4切3.3吨 首钢SPCC 此单发浙江银帆 HV100±10.毛化面轻涂油。0.3管芯500mm。厚度公差0.29-0.3mm，宽度公差+0/-0.1mm | 1 | 尾部公差高0.302 | 是 | 是 | 4 | 2
分剪 | JL1224030183/31 | JL1224030183 | 东方分剪5# | 其他入库 | 协议品 | 甲 | 秦海波 | 0 | 154 |  | 0 | 0.3 | 75 | 1：JL1224030176 排刀规格142*4+75 切一包 2:JL1224030183 排刀1:192+75*6 切0.8吨；排刀2：241+75*5 切2.8吨 ；排刀3：75*5+142+125.4切3.3吨 首钢SPCC 此单发浙江银帆 HV100±10.毛化面轻涂油。0.3管芯500mm。厚度公差0.29-0.3mm，宽度公差+0/-0.1mm |  | 31010041 | 小品种钢卷 | 0.3-SPCC | 31020053 | 小品种钢分切带 | 0.3-SPCC |  | 10 | MO002262 | MO002262-002-31 | FJ001 | 分剪模板 | 6890 | 2024-08-02 | 2024-08-03 | 5 | 2024-08-03 22:52:21 | 2024-08-03 22:56:47 | 江苏东方九天新能源材料有限公司 |  | 秦海波 |  | 1 | 0.3 | 0 | 75 | 1 | JL1224030183/31 | 1：JL1224030176 排刀规格142*4+75 切一包 2:JL1224030183 排刀1:192+75*6 切0.8吨；排刀2：241+75*5 切2.8吨 ；排刀3：75*5+142+125.4切3.3吨 首钢SPCC 此单发浙江银帆 HV100±10.毛化面轻涂油。0.3管芯500mm。厚度公差0.29-0.3mm，宽度公差+0/-0.1mm | 1 | 尾部公差高0.302 | 是 | 是 | 4 | 2
分剪 | JL1224030183/30 | JL1224030183 | 东方分剪5# | 其他入库 | 协议品 | 甲 | 秦海波 | 0 | 154 |  | 0 | 0.3 | 75 | 1：JL1224030176 排刀规格142*4+75 切一包 2:JL1224030183 排刀1:192+75*6 切0.8吨；排刀2：241+75*5 切2.8吨 ；排刀3：75*5+142+125.4切3.3吨 首钢SPCC 此单发浙江银帆 HV100±10.毛化面轻涂油。0.3管芯500mm。厚度公差0.29-0.3mm，宽度公差+0/-0.1mm |  | 31010041 | 小品种钢卷 | 0.3-SPCC | 31020053 | 小品种钢分切带 | 0.3-SPCC |  | 10 | MO002262 | MO002262-002-30 | FJ001 | 分剪模板 | 6890 | 2024-08-02 | 2024-08-03 | 5 | 2024-08-03 22:52:21 | 2024-08-03 22:56:47 | 江苏东方九天新能源材料有限公司 |  | 秦海波 |  | 1 | 0.3 | 0 | 75 | 1 | JL1224030183/30 | 1：JL1224030176 排刀规格142*4+75 切一包 2:JL1224030183 排刀1:192+75*6 切0.8吨；排刀2：241+75*5 切2.8吨 ；排刀3：75*5+142+125.4切3.3吨 首钢SPCC 此单发浙江银帆 HV100±10.毛化面轻涂油。0.3管芯500mm。厚度公差0.29-0.3mm，宽度公差+0/-0.1mm | 1 | 尾部公差高0.301 | 是 | 是 | 4 | 2
分剪 | JL1224030183/29 | JL1224030183 | 东方分剪5# | 合格 | 合格品 | 甲 | 秦海波 | 0 | 153 |  | 0 | 0.3 | 75 | 1：JL1224030176 排刀规格142*4+75 切一包 2:JL1224030183 排刀1:192+75*6 切0.8吨；排刀2：241+75*5 切2.8吨 ；排刀3：75*5+142+125.4切3.3吨 首钢SPCC 此单发浙江银帆 HV100±10.毛化面轻涂油。0.3管芯500mm。厚度公差0.29-0.3mm，宽度公差+0/-0.1mm |  | 31010041 | 小品种钢卷 | 0.3-SPCC | 31020053 | 小品种钢分切带 | 0.3-SPCC |  | 10 | MO002262 | MO002262-002-29 | FJ001 | 分剪模板 | 6890 | 2024-08-02 | 2024-08-03 | 5 | 2024-08-03 22:52:21 | 2024-08-03 22:56:47 | 江苏东方九天新能源材料有限公司 |  | 秦海波 |  | 1 | 0.3 | 0 | 75 | 1 | JL1224030183/29 | 1：JL1224030176 排刀规格142*4+75 切一包 2:JL1224030183 排刀1:192+75*6 切0.8吨；排刀2：241+75*5 切2.8吨 ；排刀3：75*5+142+125.4切3.3吨 首钢SPCC 此单发浙江银帆 HV100±10.毛化面轻涂油。0.3管芯500mm。厚度公差0.29-0.3mm，宽度公差+0/-0.1mm | 1 |  | 是 | 是 | 4 | 2
分剪 | JL1224030183/28 | JL1224030183 | 东方分剪5# | 合格 | 合格品 | 甲 | 秦海波 | 0 | 488 |  | 0 | 0.3 | 241 | 1：JL1224030176 排刀规格142*4+75 切一包 2:JL1224030183 排刀1:192+75*6 切0.8吨；排刀2：241+75*5 切2.8吨 ；排刀3：75*5+142+125.4切3.3吨 首钢SPCC 此单发浙江银帆 HV100±10.毛化面轻涂油。0.3管芯500mm。厚度公差0.29-0.3mm，宽度公差+0/-0.1mm |  | 31010041 | 小品种钢卷 | 0.3-SPCC | 31020053 | 小品种钢分切带 | 0.3-SPCC |  | 10 | MO002262 | MO002262-002-28 | FJ001 | 分剪模板 | 6890 | 2024-08-02 | 2024-08-03 | 5 | 2024-08-03 22:52:21 | 2024-08-03 22:56:47 | 江苏东方九天新能源材料有限公司 |  | 秦海波 |  | 1 | 0.3 | 0 | 241 | 1 | JL1224030183/28 | 1：JL1224030176 排刀规格142*4+75 切一包 2:JL1224030183 排刀1:192+75*6 切0.8吨；排刀2：241+75*5 切2.8吨 ；排刀3：75*5+142+125.4切3.3吨 首钢SPCC 此单发浙江银帆 HV100±10.毛化面轻涂油。0.3管芯500mm。厚度公差0.29-0.3mm，宽度公差+0/-0.1mm | 1 |  | 是 | 是 | 4 | 2
分剪 | JL1224030183/27 | JL1224030183 | 东方分剪5# | 合格 | 合格品 | 甲 | 秦海波 | 0 | 167 |  | 0 | 0.3 | 75 | 1：JL1224030176 排刀规格142*4+75 切一包 2:JL1224030183 排刀1:192+75*6 切0.8吨；排刀2：241+75*5 切2.8吨 ；排刀3：75*5+142+125.4切3.3吨 首钢SPCC 此单发浙江银帆 HV100±10.毛化面轻涂油。0.3管芯500mm。厚度公差0.29-0.3mm，宽度公差+0/-0.1mm |  | 31010041 | 小品种钢卷 | 0.3-SPCC | 31020053 | 小品种钢分切带 | 0.3-SPCC |  | 10 | MO002262 | MO002262-002-27 | FJ001 | 分剪模板 | 6890 | 2024-08-02 | 2024-08-03 | 5 | 2024-08-03 22:52:21 | 2024-08-03 22:56:47 | 江苏东方九天新能源材料有限公司 |  | 秦海波 |  | 1 | 0.3 | 0 | 75 | 1 | JL1224030183/27 | 1：JL1224030176 排刀规格142*4+75 切一包 2:JL1224030183 排刀1:192+75*6 切0.8吨；排刀2：241+75*5 切2.8吨 ；排刀3：75*5+142+125.4切3.3吨 首钢SPCC 此单发浙江银帆 HV100±10.毛化面轻涂油。0.3管芯500mm。厚度公差0.29-0.3mm，宽度公差+0/-0.1mm | 1 |  | 是 | 是 | 4 | 2
分剪 | JL1224030183/26 | JL1224030183 | 东方分剪5# | 合格 | 合格品 | 甲 | 秦海波 | 0 | 167 |  | 0 | 0.3 | 75 | 1：JL1224030176 排刀规格142*4+75 切一包 2:JL1224030183 排刀1:192+75*6 切0.8吨；排刀2：241+75*5 切2.8吨 ；排刀3：75*5+142+125.4切3.3吨 首钢SPCC 此单发浙江银帆 HV100±10.毛化面轻涂油。0.3管芯500mm。厚度公差0.29-0.3mm，宽度公差+0/-0.1mm |  | 31010041 | 小品种钢卷 | 0.3-SPCC | 31020053 | 小品种钢分切带 | 0.3-SPCC |  | 10 | MO002262 | MO002262-002-26 | FJ001 | 分剪模板 | 6890 | 2024-08-02 | 2024-08-03 | 5 | 2024-08-03 22:52:21 | 2024-08-03 22:56:47 | 江苏东方九天新能源材料有限公司 |  | 秦海波 |  | 1 | 0.3 | 0 | 75 | 1 | JL1224030183/26 | 1：JL1224030176 排刀规格142*4+75 切一包 2:JL1224030183 排刀1:192+75*6 切0.8吨；排刀2：241+75*5 切2.8吨 ；排刀3：75*5+142+125.4切3.3吨 首钢SPCC 此单发浙江银帆 HV100±10.毛化面轻涂油。0.3管芯500mm。厚度公差0.29-0.3mm，宽度公差+0/-0.1mm | 1 |  | 是 | 是 | 4 | 2
分剪 | JL1224030183/25 | JL1224030183 | 东方分剪5# | 合格 | 合格品 | 甲 | 秦海波 | 0 | 167 |  | 0 | 0.3 | 75 | 1：JL1224030176 排刀规格142*4+75 切一包 2:JL1224030183 排刀1:192+75*6 切0.8吨；排刀2：241+75*5 切2.8吨 ；排刀3：75*5+142+125.4切3.3吨 首钢SPCC 此单发浙江银帆 HV100±10.毛化面轻涂油。0.3管芯500mm。厚度公差0.29-0.3mm，宽度公差+0/-0.1mm |  | 31010041 | 小品种钢卷 | 0.3-SPCC | 31020053 | 小品种钢分切带 | 0.3-SPCC |  | 10 | MO002262 | MO002262-002-25 | FJ001 | 分剪模板 | 6890 | 2024-08-02 | 2024-08-03 | 5 | 2024-08-03 22:52:21 | 2024-08-03 22:56:47 | 江苏东方九天新能源材料有限公司 |  | 秦海波 |  | 1 | 0.3 | 0 | 75 | 1 | JL1224030183/25 | 1：JL1224030176 排刀规格142*4+75 切一包 2:JL1224030183 排刀1:192+75*6 切0.8吨；排刀2：241+75*5 切2.8吨 ；排刀3：75*5+142+125.4切3.3吨 首钢SPCC 此单发浙江银帆 HV100±10.毛化面轻涂油。0.3管芯500mm。厚度公差0.29-0.3mm，宽度公差+0/-0.1mm | 1 |  | 是 | 是 | 4 | 2
分剪 | JL1224030183/24 | JL1224030183 | 东方分剪5# | 合格 | 合格品 | 甲 | 秦海波 | 0 | 167 |  | 0 | 0.3 | 75 | 1：JL1224030176 排刀规格142*4+75 切一包 2:JL1224030183 排刀1:192+75*6 切0.8吨；排刀2：241+75*5 切2.8吨 ；排刀3：75*5+142+125.4切3.3吨 首钢SPCC 此单发浙江银帆 HV100±10.毛化面轻涂油。0.3管芯500mm。厚度公差0.29-0.3mm，宽度公差+0/-0.1mm |  | 31010041 | 小品种钢卷 | 0.3-SPCC | 31020053 | 小品种钢分切带 | 0.3-SPCC |  | 10 | MO002262 | MO002262-002-24 | FJ001 | 分剪模板 | 6890 | 2024-08-02 | 2024-08-03 | 5 | 2024-08-03 22:52:21 | 2024-08-03 22:56:47 | 江苏东方九天新能源材料有限公司 |  | 秦海波 |  | 1 | 0.3 | 0 | 75 | 1 | JL1224030183/24 | 1：JL1224030176 排刀规格142*4+75 切一包 2:JL1224030183 排刀1:192+75*6 切0.8吨；排刀2：241+75*5 切2.8吨 ；排刀3：75*5+142+125.4切3.3吨 首钢SPCC 此单发浙江银帆 HV100±10.毛化面轻涂油。0.3管芯500mm。厚度公差0.29-0.3mm，宽度公差+0/-0.1mm | 1 |  | 是 | 是 | 4 | 2
分剪 | JL1224030183/23 | JL1224030183 | 东方分剪5# | 合格 | 合格品 | 甲 | 秦海波 | 0 | 167 |  | 0 | 0.3 | 75 | 1：JL1224030176 排刀规格142*4+75 切一包 2:JL1224030183 排刀1:192+75*6 切0.8吨；排刀2：241+75*5 切2.8吨 ；排刀3：75*5+142+125.4切3.3吨 首钢SPCC 此单发浙江银帆 HV100±10.毛化面轻涂油。0.3管芯500mm。厚度公差0.29-0.3mm，宽度公差+0/-0.1mm |  | 31010041 | 小品种钢卷 | 0.3-SPCC | 31020053 | 小品种钢分切带 | 0.3-SPCC |  | 10 | MO002262 | MO002262-002-23 | FJ001 | 分剪模板 | 6890 | 2024-08-02 | 2024-08-03 | 5 | 2024-08-03 22:52:21 | 2024-08-03 22:56:47 | 江苏东方九天新能源材料有限公司 |  | 秦海波 |  | 1 | 0.3 | 0 | 75 | 1 | JL1224030183/23 | 1：JL1224030176 排刀规格142*4+75 切一包 2:JL1224030183 排刀1:192+75*6 切0.8吨；排刀2：241+75*5 切2.8吨 ；排刀3：75*5+142+125.4切3.3吨 首钢SPCC 此单发浙江银帆 HV100±10.毛化面轻涂油。0.3管芯500mm。厚度公差0.29-0.3mm，宽度公差+0/-0.1mm | 1 |  | 是 | 是 | 4 | 2
分剪 | JL1224030183/22 | JL1224030183 | 东方分剪5# | 合格 | 合格品 | 甲 | 秦海波 | 0 | 530 |  | 0 | 0.3 | 241 | 1：JL1224030176 排刀规格142*4+75 切一包 2:JL1224030183 排刀1:192+75*6 切0.8吨；排刀2：241+75*5 切2.8吨 ；排刀3：75*5+142+125.4切3.3吨 首钢SPCC 此单发浙江银帆 HV100±10.毛化面轻涂油。0.3管芯500mm。厚度公差0.29-0.3mm，宽度公差+0/-0.1mm |  | 31010041 | 小品种钢卷 | 0.3-SPCC | 31020053 | 小品种钢分切带 | 0.3-SPCC |  | 10 | MO002262 | MO002262-002-22 | FJ001 | 分剪模板 | 6890 | 2024-08-02 | 2024-08-03 | 5 | 2024-08-03 22:52:21 | 2024-08-03 22:56:47 | 江苏东方九天新能源材料有限公司 |  | 秦海波 |  | 1 | 0.3 | 0 | 241 | 1 | JL1224030183/22 | 1：JL1224030176 排刀规格142*4+75 切一包 2:JL1224030183 排刀1:192+75*6 切0.8吨；排刀2：241+75*5 切2.8吨 ；排刀3：75*5+142+125.4切3.3吨 首钢SPCC 此单发浙江银帆 HV100±10.毛化面轻涂油。0.3管芯500mm。厚度公差0.29-0.3mm，宽度公差+0/-0.1mm | 1 |  | 是 | 是 | 4 | 2
分剪 | JL1224030183/21 | JL1224030183 | 东方分剪5# | 合格 | 合格品 | 甲 | 秦海波 | 0 | 188 |  | 0 | 0.3 | 75 | 1：JL1224030176 排刀规格142*4+75 切一包 2:JL1224030183 排刀1:192+75*6 切0.8吨；排刀2：241+75*5 切2.8吨 ；排刀3：75*5+142+125.4切3.3吨 首钢SPCC 此单发浙江银帆 HV100±10.毛化面轻涂油。0.3管芯500mm。厚度公差0.29-0.3mm，宽度公差+0/-0.1mm |  | 31010041 | 小品种钢卷 | 0.3-SPCC | 31020053 | 小品种钢分切带 | 0.3-SPCC |  | 10 | MO002262 | MO002262-002-21 | FJ001 | 分剪模板 | 6890 | 2024-08-02 | 2024-08-03 | 5 | 2024-08-03 22:52:21 | 2024-08-03 22:56:47 | 江苏东方九天新能源材料有限公司 |  | 秦海波 |  | 1 | 0.3 | 0 | 75 | 1 | JL1224030183/21 | 1：JL1224030176 排刀规格142*4+75 切一包 2:JL1224030183 排刀1:192+75*6 切0.8吨；排刀2：241+75*5 切2.8吨 ；排刀3：75*5+142+125.4切3.3吨 首钢SPCC 此单发浙江银帆 HV100±10.毛化面轻涂油。0.3管芯500mm。厚度公差0.29-0.3mm，宽度公差+0/-0.1mm | 1 |  | 是 | 是 | 4 | 2
分剪 | JL1224030183/20 | JL1224030183 | 东方分剪5# | 合格 | 合格品 | 甲 | 秦海波 | 0 | 188 |  | 0 | 0.3 | 75 | 1：JL1224030176 排刀规格142*4+75 切一包 2:JL1224030183 排刀1:192+75*6 切0.8吨；排刀2：241+75*5 切2.8吨 ；排刀3：75*5+142+125.4切3.3吨 首钢SPCC 此单发浙江银帆 HV100±10.毛化面轻涂油。0.3管芯500mm。厚度公差0.29-0.3mm，宽度公差+0/-0.1mm |  | 31010041 | 小品种钢卷 | 0.3-SPCC | 31020053 | 小品种钢分切带 | 0.3-SPCC |  | 10 | MO002262 | MO002262-002-20 | FJ001 | 分剪模板 | 6890 | 2024-08-02 | 2024-08-03 | 5 | 2024-08-03 22:52:21 | 2024-08-03 22:56:47 | 江苏东方九天新能源材料有限公司 |  | 秦海波 |  | 1 | 0.3 | 0 | 75 | 1 | JL1224030183/20 | 1：JL1224030176 排刀规格142*4+75 切一包 2:JL1224030183 排刀1:192+75*6 切0.8吨；排刀2：241+75*5 切2.8吨 ；排刀3：75*5+142+125.4切3.3吨 首钢SPCC 此单发浙江银帆 HV100±10.毛化面轻涂油。0.3管芯500mm。厚度公差0.29-0.3mm，宽度公差+0/-0.1mm | 1 |  | 是 | 是 | 4 | 2
分剪 | JL1224030183/19 | JL1224030183 | 东方分剪5# | 合格 | 合格品 | 甲 | 秦海波 | 0 | 188 |  | 0 | 0.3 | 75 | 1：JL1224030176 排刀规格142*4+75 切一包 2:JL1224030183 排刀1:192+75*6 切0.8吨；排刀2：241+75*5 切2.8吨 ；排刀3：75*5+142+125.4切3.3吨 首钢SPCC 此单发浙江银帆 HV100±10.毛化面轻涂油。0.3管芯500mm。厚度公差0.29-0.3mm，宽度公差+0/-0.1mm |  | 31010041 | 小品种钢卷 | 0.3-SPCC | 31020053 | 小品种钢分切带 | 0.3-SPCC |  | 10 | MO002262 | MO002262-002-19 | FJ001 | 分剪模板 | 6890 | 2024-08-02 | 2024-08-03 | 5 | 2024-08-03 22:52:21 | 2024-08-03 22:56:47 | 江苏东方九天新能源材料有限公司 |  | 秦海波 |  | 1 | 0.3 | 0 | 75 | 1 | JL1224030183/19 | 1：JL1224030176 排刀规格142*4+75 切一包 2:JL1224030183 排刀1:192+75*6 切0.8吨；排刀2：241+75*5 切2.8吨 ；排刀3：75*5+142+125.4切3.3吨 首钢SPCC 此单发浙江银帆 HV100±10.毛化面轻涂油。0.3管芯500mm。厚度公差0.29-0.3mm，宽度公差+0/-0.1mm | 1 |  | 是 | 是 | 4 | 2
分剪 | JL1224030183/18 | JL1224030183 | 东方分剪5# | 合格 | 合格品 | 甲 | 秦海波 | 0 | 187 |  | 0 | 0.3 | 75 | 1：JL1224030176 排刀规格142*4+75 切一包 2:JL1224030183 排刀1:192+75*6 切0.8吨；排刀2：241+75*5 切2.8吨 ；排刀3：75*5+142+125.4切3.3吨 首钢SPCC 此单发浙江银帆 HV100±10.毛化面轻涂油。0.3管芯500mm。厚度公差0.29-0.3mm，宽度公差+0/-0.1mm |  | 31010041 | 小品种钢卷 | 0.3-SPCC | 31020053 | 小品种钢分切带 | 0.3-SPCC |  | 10 | MO002262 | MO002262-002-18 | FJ001 | 分剪模板 | 6890 | 2024-08-02 | 2024-08-03 | 5 | 2024-08-03 22:52:21 | 2024-08-03 22:56:47 | 江苏东方九天新能源材料有限公司 |  | 秦海波 |  | 1 | 0.3 | 0 | 75 | 1 | JL1224030183/18 | 1：JL1224030176 排刀规格142*4+75 切一包 2:JL1224030183 排刀1:192+75*6 切0.8吨；排刀2：241+75*5 切2.8吨 ；排刀3：75*5+142+125.4切3.3吨 首钢SPCC 此单发浙江银帆 HV100±10.毛化面轻涂油。0.3管芯500mm。厚度公差0.29-0.3mm，宽度公差+0/-0.1mm | 1 |  | 是 | 是 | 4 | 2
分剪 | JL1224030183/17 | JL1224030183 | 东方分剪5# | 合格 | 合格品 | 甲 | 秦海波 | 0 | 187 |  | 0 | 0.3 | 75 | 1：JL1224030176 排刀规格142*4+75 切一包 2:JL1224030183 排刀1:192+75*6 切0.8吨；排刀2：241+75*5 切2.8吨 ；排刀3：75*5+142+125.4切3.3吨 首钢SPCC 此单发浙江银帆 HV100±10.毛化面轻涂油。0.3管芯500mm。厚度公差0.29-0.3mm，宽度公差+0/-0.1mm |  | 31010041 | 小品种钢卷 | 0.3-SPCC | 31020053 | 小品种钢分切带 | 0.3-SPCC |  | 10 | MO002262 | MO002262-002-17 | FJ001 | 分剪模板 | 6890 | 2024-08-02 | 2024-08-03 | 5 | 2024-08-03 22:52:21 | 2024-08-03 22:56:47 | 江苏东方九天新能源材料有限公司 |  | 秦海波 |  | 1 | 0.3 | 0 | 75 | 1 | JL1224030183/17 | 1：JL1224030176 排刀规格142*4+75 切一包 2:JL1224030183 排刀1:192+75*6 切0.8吨；排刀2：241+75*5 切2.8吨 ；排刀3：75*5+142+125.4切3.3吨 首钢SPCC 此单发浙江银帆 HV100±10.毛化面轻涂油。0.3管芯500mm。厚度公差0.29-0.3mm，宽度公差+0/-0.1mm | 1 |  | 是 | 是 | 4 | 2
分剪 | JL1224030183/16 | JL1224030183 | 东方分剪5# | 合格 | 合格品 | 甲 | 秦海波 | 0 | 353 |  | 0 | 0.3 | 142 | 1：JL1224030176 排刀规格142*4+75 切一包 2:JL1224030183 排刀1:192+75*6 切0.8吨；排刀2：241+75*5 切2.8吨 ；排刀3：75*5+142+125.4切3.3吨 首钢SPCC 此单发浙江银帆 HV100±10.毛化面轻涂油。0.3管芯500mm。厚度公差0.29-0.3mm，宽度公差+0/-0.1mm |  | 31010041 | 小品种钢卷 | 0.3-SPCC | 31020053 | 小品种钢分切带 | 0.3-SPCC |  | 10 | MO002262 | MO002262-002-16 | FJ001 | 分剪模板 | 6890 | 2024-08-02 | 2024-08-03 | 5 | 2024-08-03 22:52:21 | 2024-08-03 22:56:47 | 江苏东方九天新能源材料有限公司 |  | 秦海波 |  | 1 | 0.3 | 0 | 142 | 1 | JL1224030183/16 | 1：JL1224030176 排刀规格142*4+75 切一包 2:JL1224030183 排刀1:192+75*6 切0.8吨；排刀2：241+75*5 切2.8吨 ；排刀3：75*5+142+125.4切3.3吨 首钢SPCC 此单发浙江银帆 HV100±10.毛化面轻涂油。0.3管芯500mm。厚度公差0.29-0.3mm，宽度公差+0/-0.1mm | 1 |  | 是 | 是 | 4 | 2
分剪 | JL1224030183/15 | JL1224030183 | 东方分剪5# | 合格 | 合格品 | 甲 | 秦海波 | 0 | 310 |  | 0 | 0.3 | 125.4 | 1：JL1224030176 排刀规格142*4+75 切一包 2:JL1224030183 排刀1:192+75*6 切0.8吨；排刀2：241+75*5 切2.8吨 ；排刀3：75*5+142+125.4切3.3吨 首钢SPCC 此单发浙江银帆 HV100±10.毛化面轻涂油。0.3管芯500mm。厚度公差0.29-0.3mm，宽度公差+0/-0.1mm |  | 31010041 | 小品种钢卷 | 0.3-SPCC | 31020053 | 小品种钢分切带 | 0.3-SPCC |  | 10 | MO002262 | MO002262-002-15 | FJ001 | 分剪模板 | 6890 | 2024-08-02 | 2024-08-03 | 5 | 2024-08-03 22:52:21 | 2024-08-03 22:56:47 | 江苏东方九天新能源材料有限公司 |  | 秦海波 |  | 1 | 0.3 | 0 | 125.4 | 1 | JL1224030183/15 | 1：JL1224030176 排刀规格142*4+75 切一包 2:JL1224030183 排刀1:192+75*6 切0.8吨；排刀2：241+75*5 切2.8吨 ；排刀3：75*5+142+125.4切3.3吨 首钢SPCC 此单发浙江银帆 HV100±10.毛化面轻涂油。0.3管芯500mm。厚度公差0.29-0.3mm，宽度公差+0/-0.1mm | 1 |  | 是 | 是 | 4 | 2
分剪 | JL1224030183/14 | JL1224030183 | 东方分剪5# | 合格 | 合格品 | 甲 | 秦海波 | 0 | 185 |  | 0 | 0.3 | 75 | 1：JL1224030176 排刀规格142*4+75 切一包 2:JL1224030183 排刀1:192+75*6 切0.8吨；排刀2：241+75*5 切2.8吨 ；排刀3：75*5+142+125.4切3.3吨 首钢SPCC 此单发浙江银帆 HV100±10.毛化面轻涂油。0.3管芯500mm。厚度公差0.29-0.3mm，宽度公差+0/-0.1mm |  | 31010041 | 小品种钢卷 | 0.3-SPCC | 31020053 | 小品种钢分切带 | 0.3-SPCC |  | 10 | MO002262 | MO002262-002-14 | FJ001 | 分剪模板 | 6890 | 2024-08-02 | 2024-08-03 | 5 | 2024-08-03 22:52:21 | 2024-08-03 22:56:47 | 江苏东方九天新能源材料有限公司 |  | 秦海波 |  | 1 | 0.3 | 0 | 75 | 1 | JL1224030183/14 | 1：JL1224030176 排刀规格142*4+75 切一包 2:JL1224030183 排刀1:192+75*6 切0.8吨；排刀2：241+75*5 切2.8吨 ；排刀3：75*5+142+125.4切3.3吨 首钢SPCC 此单发浙江银帆 HV100±10.毛化面轻涂油。0.3管芯500mm。厚度公差0.29-0.3mm，宽度公差+0/-0.1mm | 1 |  | 是 | 是 | 4 | 2
分剪 | JL1224030183/13 | JL1224030183 | 东方分剪5# | 合格 | 合格品 | 甲 | 秦海波 | 0 | 186 |  | 0 | 0.3 | 75 | 1：JL1224030176 排刀规格142*4+75 切一包 2:JL1224030183 排刀1:192+75*6 切0.8吨；排刀2：241+75*5 切2.8吨 ；排刀3：75*5+142+125.4切3.3吨 首钢SPCC 此单发浙江银帆 HV100±10.毛化面轻涂油。0.3管芯500mm。厚度公差0.29-0.3mm，宽度公差+0/-0.1mm |  | 31010041 | 小品种钢卷 | 0.3-SPCC | 31020053 | 小品种钢分切带 | 0.3-SPCC |  | 10 | MO002262 | MO002262-002-13 | FJ001 | 分剪模板 | 6890 | 2024-08-02 | 2024-08-03 | 5 | 2024-08-03 22:52:21 | 2024-08-03 22:56:47 | 江苏东方九天新能源材料有限公司 |  | 秦海波 |  | 1 | 0.3 | 0 | 75 | 1 | JL1224030183/13 | 1：JL1224030176 排刀规格142*4+75 切一包 2:JL1224030183 排刀1:192+75*6 切0.8吨；排刀2：241+75*5 切2.8吨 ；排刀3：75*5+142+125.4切3.3吨 首钢SPCC 此单发浙江银帆 HV100±10.毛化面轻涂油。0.3管芯500mm。厚度公差0.29-0.3mm，宽度公差+0/-0.1mm | 1 |  | 是 | 是 | 4 | 2
分剪 | JL1224030183/12 | JL1224030183 | 东方分剪5# | 合格 | 合格品 | 甲 | 秦海波 | 0 | 185 |  | 0 | 0.3 | 75 | 1：JL1224030176 排刀规格142*4+75 切一包 2:JL1224030183 排刀1:192+75*6 切0.8吨；排刀2：241+75*5 切2.8吨 ；排刀3：75*5+142+125.4切3.3吨 首钢SPCC 此单发浙江银帆 HV100±10.毛化面轻涂油。0.3管芯500mm。厚度公差0.29-0.3mm，宽度公差+0/-0.1mm |  | 31010041 | 小品种钢卷 | 0.3-SPCC | 31020053 | 小品种钢分切带 | 0.3-SPCC |  | 10 | MO002262 | MO002262-002-12 | FJ001 | 分剪模板 | 6890 | 2024-08-02 | 2024-08-03 | 5 | 2024-08-03 22:52:21 | 2024-08-03 22:56:47 | 江苏东方九天新能源材料有限公司 |  | 秦海波 |  | 1 | 0.3 | 0 | 75 | 1 | JL1224030183/12 | 1：JL1224030176 排刀规格142*4+75 切一包 2:JL1224030183 排刀1:192+75*6 切0.8吨；排刀2：241+75*5 切2.8吨 ；排刀3：75*5+142+125.4切3.3吨 首钢SPCC 此单发浙江银帆 HV100±10.毛化面轻涂油。0.3管芯500mm。厚度公差0.29-0.3mm，宽度公差+0/-0.1mm | 1 |  | 是 | 是 | 4 | 2
分剪 | JL1224030183/11 | JL1224030183 | 东方分剪5# | 合格 | 合格品 | 甲 | 秦海波 | 0 | 185 |  | 0 | 0.3 | 75 | 1：JL1224030176 排刀规格142*4+75 切一包 2:JL1224030183 排刀1:192+75*6 切0.8吨；排刀2：241+75*5 切2.8吨 ；排刀3：75*5+142+125.4切3.3吨 首钢SPCC 此单发浙江银帆 HV100±10.毛化面轻涂油。0.3管芯500mm。厚度公差0.29-0.3mm，宽度公差+0/-0.1mm |  | 31010041 | 小品种钢卷 | 0.3-SPCC | 31020053 | 小品种钢分切带 | 0.3-SPCC |  | 10 | MO002262 | MO002262-002-11 | FJ001 | 分剪模板 | 6890 | 2024-08-02 | 2024-08-03 | 5 | 2024-08-03 22:52:21 | 2024-08-03 22:56:47 | 江苏东方九天新能源材料有限公司 |  | 秦海波 |  | 1 | 0.3 | 0 | 75 | 1 | JL1224030183/11 | 1：JL1224030176 排刀规格142*4+75 切一包 2:JL1224030183 排刀1:192+75*6 切0.8吨；排刀2：241+75*5 切2.8吨 ；排刀3：75*5+142+125.4切3.3吨 首钢SPCC 此单发浙江银帆 HV100±10.毛化面轻涂油。0.3管芯500mm。厚度公差0.29-0.3mm，宽度公差+0/-0.1mm | 1 |  | 是 | 是 | 4 | 2
分剪 | JL1224030183/10 | JL1224030183 | 东方分剪5# | 合格 | 合格品 | 甲 | 秦海波 | 0 | 185 |  | 0 | 0.3 | 75 | 1：JL1224030176 排刀规格142*4+75 切一包 2:JL1224030183 排刀1:192+75*6 切0.8吨；排刀2：241+75*5 切2.8吨 ；排刀3：75*5+142+125.4切3.3吨 首钢SPCC 此单发浙江银帆 HV100±10.毛化面轻涂油。0.3管芯500mm。厚度公差0.29-0.3mm，宽度公差+0/-0.1mm |  | 31010041 | 小品种钢卷 | 0.3-SPCC | 31020053 | 小品种钢分切带 | 0.3-SPCC |  | 10 | MO002262 | MO002262-002-10 | FJ001 | 分剪模板 | 6890 | 2024-08-02 | 2024-08-03 | 5 | 2024-08-03 22:52:21 | 2024-08-03 22:56:47 | 江苏东方九天新能源材料有限公司 |  | 秦海波 |  | 1 | 0.3 | 0 | 75 | 1 | JL1224030183/10 | 1：JL1224030176 排刀规格142*4+75 切一包 2:JL1224030183 排刀1:192+75*6 切0.8吨；排刀2：241+75*5 切2.8吨 ；排刀3：75*5+142+125.4切3.3吨 首钢SPCC 此单发浙江银帆 HV100±10.毛化面轻涂油。0.3管芯500mm。厚度公差0.29-0.3mm，宽度公差+0/-0.1mm | 1 |  | 是 | 是 | 4 | 2
分剪 | JL1224030183/9 | JL1224030183 | 东方分剪5# | 合格 | 合格品 | 甲 | 秦海波 | 0 | 348 |  | 0 | 0.3 | 142 | 1：JL1224030176 排刀规格142*4+75 切一包 2:JL1224030183 排刀1:192+75*6 切0.8吨；排刀2：241+75*5 切2.8吨 ；排刀3：75*5+142+125.4切3.3吨 首钢SPCC 此单发浙江银帆 HV100±10.毛化面轻涂油。0.3管芯500mm。厚度公差0.29-0.3mm，宽度公差+0/-0.1mm |  | 31010041 | 小品种钢卷 | 0.3-SPCC | 31020053 | 小品种钢分切带 | 0.3-SPCC |  | 10 | MO002262 | MO002262-002-09 | FJ001 | 分剪模板 | 6890 | 2024-08-02 | 2024-08-03 | 5 | 2024-08-03 22:52:21 | 2024-08-03 22:56:47 | 江苏东方九天新能源材料有限公司 |  | 秦海波 |  | 1 | 0.3 | 0 | 142 | 1 | JL1224030183/9 | 1：JL1224030176 排刀规格142*4+75 切一包 2:JL1224030183 排刀1:192+75*6 切0.8吨；排刀2：241+75*5 切2.8吨 ；排刀3：75*5+142+125.4切3.3吨 首钢SPCC 此单发浙江银帆 HV100±10.毛化面轻涂油。0.3管芯500mm。厚度公差0.29-0.3mm，宽度公差+0/-0.1mm | 1 |  | 是 | 是 | 4 | 2
分剪 | JL1224030183/8 | JL1224030183 | 东方分剪5# | 合格 | 合格品 | 甲 | 秦海波 | 0 | 306 |  | 0 | 0.3 | 125.4 | 1：JL1224030176 排刀规格142*4+75 切一包 2:JL1224030183 排刀1:192+75*6 切0.8吨；排刀2：241+75*5 切2.8吨 ；排刀3：75*5+142+125.4切3.3吨 首钢SPCC 此单发浙江银帆 HV100±10.毛化面轻涂油。0.3管芯500mm。厚度公差0.29-0.3mm，宽度公差+0/-0.1mm |  | 31010041 | 小品种钢卷 | 0.3-SPCC | 31020053 | 小品种钢分切带 | 0.3-SPCC |  | 10 | MO002262 | MO002262-002-08 | FJ001 | 分剪模板 | 6890 | 2024-08-02 | 2024-08-03 | 5 | 2024-08-03 22:52:21 | 2024-08-03 22:56:47 | 江苏东方九天新能源材料有限公司 |  | 秦海波 |  | 1 | 0.3 | 0 | 125.4 | 1 | JL1224030183/8 | 1：JL1224030176 排刀规格142*4+75 切一包 2:JL1224030183 排刀1:192+75*6 切0.8吨；排刀2：241+75*5 切2.8吨 ；排刀3：75*5+142+125.4切3.3吨 首钢SPCC 此单发浙江银帆 HV100±10.毛化面轻涂油。0.3管芯500mm。厚度公差0.29-0.3mm，宽度公差+0/-0.1mm | 1 |  | 是 | 是 | 4 | 2
分剪 | JL1224030183/7 | JL1224030183 | 东方分剪5# | 合格 | 合格品 | 甲 | 秦海波 | 0 | 95 |  | 0 | 0.3 | 75 | 1：JL1224030176 排刀规格142*4+75 切一包 2:JL1224030183 排刀1:192+75*6 切0.8吨；排刀2：241+75*5 切2.8吨 ；排刀3：75*5+142+125.4切3.3吨 首钢SPCC 此单发浙江银帆 HV100±10.毛化面轻涂油。0.3管芯500mm。厚度公差0.29-0.3mm，宽度公差+0/-0.1mm |  | 31010041 | 小品种钢卷 | 0.3-SPCC | 31020053 | 小品种钢分切带 | 0.3-SPCC |  | 10 | MO002262 | MO002262-002-07 | FJ001 | 分剪模板 | 6890 | 2024-08-02 | 2024-08-03 | 5 | 2024-08-03 22:52:21 | 2024-08-03 22:56:47 | 江苏东方九天新能源材料有限公司 |  | 秦海波 |  | 1 | 0.3 | 0 | 75 | 1 | JL1224030183/7 | 1：JL1224030176 排刀规格142*4+75 切一包 2:JL1224030183 排刀1:192+75*6 切0.8吨；排刀2：241+75*5 切2.8吨 ；排刀3：75*5+142+125.4切3.3吨 首钢SPCC 此单发浙江银帆 HV100±10.毛化面轻涂油。0.3管芯500mm。厚度公差0.29-0.3mm，宽度公差+0/-0.1mm | 1 |  | 是 | 是 | 4 | 2
分剪 | JL1224030183/6 | JL1224030183 | 东方分剪5# | 合格 | 合格品 | 甲 | 秦海波 | 0 | 95 |  | 0 | 0.3 | 75 | 1：JL1224030176 排刀规格142*4+75 切一包 2:JL1224030183 排刀1:192+75*6 切0.8吨；排刀2：241+75*5 切2.8吨 ；排刀3：75*5+142+125.4切3.3吨 首钢SPCC 此单发浙江银帆 HV100±10.毛化面轻涂油。0.3管芯500mm。厚度公差0.29-0.3mm，宽度公差+0/-0.1mm |  | 31010041 | 小品种钢卷 | 0.3-SPCC | 31020053 | 小品种钢分切带 | 0.3-SPCC |  | 10 | MO002262 | MO002262-002-06 | FJ001 | 分剪模板 | 6890 | 2024-08-02 | 2024-08-03 | 5 | 2024-08-03 22:52:21 | 2024-08-03 22:56:47 | 江苏东方九天新能源材料有限公司 |  | 秦海波 |  | 1 | 0.3 | 0 | 75 | 1 | JL1224030183/6 | 1：JL1224030176 排刀规格142*4+75 切一包 2:JL1224030183 排刀1:192+75*6 切0.8吨；排刀2：241+75*5 切2.8吨 ；排刀3：75*5+142+125.4切3.3吨 首钢SPCC 此单发浙江银帆 HV100±10.毛化面轻涂油。0.3管芯500mm。厚度公差0.29-0.3mm，宽度公差+0/-0.1mm | 1 |  | 是 | 是 | 4 | 2
分剪 | JL1224030183/5 | JL1224030183 | 东方分剪5# | 合格 | 合格品 | 甲 | 秦海波 | 0 | 95 |  | 0 | 0.3 | 75 | 1：JL1224030176 排刀规格142*4+75 切一包 2:JL1224030183 排刀1:192+75*6 切0.8吨；排刀2：241+75*5 切2.8吨 ；排刀3：75*5+142+125.4切3.3吨 首钢SPCC 此单发浙江银帆 HV100±10.毛化面轻涂油。0.3管芯500mm。厚度公差0.29-0.3mm，宽度公差+0/-0.1mm |  | 31010041 | 小品种钢卷 | 0.3-SPCC | 31020053 | 小品种钢分切带 | 0.3-SPCC |  | 10 | MO002262 | MO002262-002-05 | FJ001 | 分剪模板 | 6890 | 2024-08-02 | 2024-08-03 | 5 | 2024-08-03 22:52:21 | 2024-08-03 22:56:47 | 江苏东方九天新能源材料有限公司 |  | 秦海波 |  | 1 | 0.3 | 0 | 75 | 1 | JL1224030183/5 | 1：JL1224030176 排刀规格142*4+75 切一包 2:JL1224030183 排刀1:192+75*6 切0.8吨；排刀2：241+75*5 切2.8吨 ；排刀3：75*5+142+125.4切3.3吨 首钢SPCC 此单发浙江银帆 HV100±10.毛化面轻涂油。0.3管芯500mm。厚度公差0.29-0.3mm，宽度公差+0/-0.1mm | 1 |  | 是 | 是 | 4 | 2
分剪 | JL1224030183/4 | JL1224030183 | 东方分剪5# | 合格 | 合格品 | 甲 | 秦海波 | 0 | 95 |  | 0 | 0.3 | 75 | 1：JL1224030176 排刀规格142*4+75 切一包 2:JL1224030183 排刀1:192+75*6 切0.8吨；排刀2：241+75*5 切2.8吨 ；排刀3：75*5+142+125.4切3.3吨 首钢SPCC 此单发浙江银帆 HV100±10.毛化面轻涂油。0.3管芯500mm。厚度公差0.29-0.3mm，宽度公差+0/-0.1mm |  | 31010041 | 小品种钢卷 | 0.3-SPCC | 31020053 | 小品种钢分切带 | 0.3-SPCC |  | 10 | MO002262 | MO002262-002-04 | FJ001 | 分剪模板 | 6890 | 2024-08-02 | 2024-08-03 | 5 | 2024-08-03 22:52:21 | 2024-08-03 22:56:47 | 江苏东方九天新能源材料有限公司 |  | 秦海波 |  | 1 | 0.3 | 0 | 75 | 1 | JL1224030183/4 | 1：JL1224030176 排刀规格142*4+75 切一包 2:JL1224030183 排刀1:192+75*6 切0.8吨；排刀2：241+75*5 切2.8吨 ；排刀3：75*5+142+125.4切3.3吨 首钢SPCC 此单发浙江银帆 HV100±10.毛化面轻涂油。0.3管芯500mm。厚度公差0.29-0.3mm，宽度公差+0/-0.1mm | 1 |  | 是 | 是 | 4 | 2
分剪 | JL1224030183/3 | JL1224030183 | 东方分剪5# | 合格 | 合格品 | 甲 | 秦海波 | 0 | 95 |  | 0 | 0.3 | 75 | 1：JL1224030176 排刀规格142*4+75 切一包 2:JL1224030183 排刀1:192+75*6 切0.8吨；排刀2：241+75*5 切2.8吨 ；排刀3：75*5+142+125.4切3.3吨 首钢SPCC 此单发浙江银帆 HV100±10.毛化面轻涂油。0.3管芯500mm。厚度公差0.29-0.3mm，宽度公差+0/-0.1mm |  | 31010041 | 小品种钢卷 | 0.3-SPCC | 31020053 | 小品种钢分切带 | 0.3-SPCC |  | 10 | MO002262 | MO002262-002-03 | FJ001 | 分剪模板 | 6890 | 2024-08-02 | 2024-08-03 | 5 | 2024-08-03 22:52:21 | 2024-08-03 22:56:47 | 江苏东方九天新能源材料有限公司 |  | 秦海波 |  | 1 | 0.3 | 0 | 75 | 1 | JL1224030183/3 | 1：JL1224030176 排刀规格142*4+75 切一包 2:JL1224030183 排刀1:192+75*6 切0.8吨；排刀2：241+75*5 切2.8吨 ；排刀3：75*5+142+125.4切3.3吨 首钢SPCC 此单发浙江银帆 HV100±10.毛化面轻涂油。0.3管芯500mm。厚度公差0.29-0.3mm，宽度公差+0/-0.1mm | 1 |  | 是 | 是 | 4 | 2
分剪 | JL1224030183/2 | JL1224030183 | 东方分剪5# | 合格 | 合格品 | 甲 | 秦海波 | 0 | 95 |  | 0 | 0.3 | 75 | 1：JL1224030176 排刀规格142*4+75 切一包 2:JL1224030183 排刀1:192+75*6 切0.8吨；排刀2：241+75*5 切2.8吨 ；排刀3：75*5+142+125.4切3.3吨 首钢SPCC 此单发浙江银帆 HV100±10.毛化面轻涂油。0.3管芯500mm。厚度公差0.29-0.3mm，宽度公差+0/-0.1mm |  | 31010041 | 小品种钢卷 | 0.3-SPCC | 31020053 | 小品种钢分切带 | 0.3-SPCC |  | 10 | MO002262 | MO002262-002-02 | FJ001 | 分剪模板 | 6890 | 2024-08-02 | 2024-08-03 | 5 | 2024-08-03 22:52:21 | 2024-08-03 22:56:47 | 江苏东方九天新能源材料有限公司 |  | 秦海波 |  | 1 | 0.3 | 0 | 75 | 1 | JL1224030183/2 | 1：JL1224030176 排刀规格142*4+75 切一包 2:JL1224030183 排刀1:192+75*6 切0.8吨；排刀2：241+75*5 切2.8吨 ；排刀3：75*5+142+125.4切3.3吨 首钢SPCC 此单发浙江银帆 HV100±10.毛化面轻涂油。0.3管芯500mm。厚度公差0.29-0.3mm，宽度公差+0/-0.1mm | 1 |  | 是 | 是 | 4 | 2
分剪 | JL1224030183/1 | JL1224030183 | 东方分剪5# | 合格 | 合格品 | 甲 | 秦海波 | 0 | 240 |  | 0 | 0.3 | 192 | 1：JL1224030176 排刀规格142*4+75 切一包 2:JL1224030183 排刀1:192+75*6 切0.8吨；排刀2：241+75*5 切2.8吨 ；排刀3：75*5+142+125.4切3.3吨 首钢SPCC 此单发浙江银帆 HV100±10.毛化面轻涂油。0.3管芯500mm。厚度公差0.29-0.3mm，宽度公差+0/-0.1mm |  | 31010041 | 小品种钢卷 | 0.3-SPCC | 31020053 | 小品种钢分切带 | 0.3-SPCC |  | 10 | MO002262 | MO002262-002-01 | FJ001 | 分剪模板 | 6890 | 2024-08-02 | 2024-08-03 | 5 | 2024-08-03 22:52:21 | 2024-08-03 22:56:47 | 江苏东方九天新能源材料有限公司 |  | 秦海波 |  | 1 | 0.3 | 0 | 192 | 1 | JL1224030183/1 | 1：JL1224030176 排刀规格142*4+75 切一包 2:JL1224030183 排刀1:192+75*6 切0.8吨；排刀2：241+75*5 切2.8吨 ；排刀3：75*5+142+125.4切3.3吨 首钢SPCC 此单发浙江银帆 HV100±10.毛化面轻涂油。0.3管芯500mm。厚度公差0.29-0.3mm，宽度公差+0/-0.1mm | 1 |  | 是 | 是 | 4 | 2
一次脱脂 | JG1224070701 | JG1224070701 | 东方950脱脂2# | 合格 | 合格品 | 甲 | 韩成飞,周志平 | 14240 | 14220 | 0.9986 | 6020 | 0.4 | 760 | 脱脂（950-2） |  | 20100142 | 轧硬 | 0.4*760-SPCC | 30210015 | 光亮卷 | 0.1-SPCC |  | 10 | MO002242 | MO002242-006 | GLJ002 | 东方光亮卷前处理（0.4轧0.1mm) | 14240 | 2024-08-01 | 2024-08-15 | 3 | 2024-08-03 22:26:38 | 2024-08-03 22:55:10 | 江苏东方九天新能源材料有限公司 | 273580 | 周志平 |  |  | 0.4 | 6100 | 760 | 1 | JG1224070701 | 轧0.1，米数控制在24400-24500米；脱脂平均分包 |  |  | 否 | 否 |  | 6
最终平整 | JG122407037212 | JG1224070372 | 东方850平整 | 其他入库 | 协议品 | 甲 | 陈俊华,钱琨 | 1140 | 1140 | 1 | 2150 | 0.1 | 710 | 平整 | 短带 | 20100028 | 轧硬 | 0.4*710-SPCC | 30210015 | 光亮卷 | 0.1-SPCC |  | 60 | MO001989 | MO001989-014-01-02 | GLJ002 | 东方光亮卷前处理（0.4轧0.1mm) | 13795 | 2024-07-24 | 2024-08-08 | 5 | 2024-08-03 22:07:54 | 2024-08-03 22:51:29 | 江苏东方九天新能源材料有限公司 |  | 陈俊华 |  | 1 | 0.1 | 2150 | 710 | 1 | JG122407037212 | 轧0.1，米数控制在24900-25000米，脱脂平均分包 | 1 | R乳化斑(重) | 是 | 是 | 3456 | 14
最终平整 | JG122407037211 | JG1224070372 | 东方850平整 | 合格 | 让步接收 | 甲 | 陈俊华,钱琨 | 5320 | 5320 | 1 | 10000 | 0.1 | 710 | 平整 | 9809,4米传237.6mm孔洞（0.14mm2），乳化斑重 | 20100028 | 轧硬 | 0.4*710-SPCC | 30210015 | 光亮卷 | 0.1-SPCC |  | 60 | MO001989 | MO001989-014-01-01 | GLJ002 | 东方光亮卷前处理（0.4轧0.1mm) | 13795 | 2024-07-24 | 2024-08-08 | 5 | 2024-08-03 22:07:54 | 2024-08-03 22:51:29 | 江苏东方九天新能源材料有限公司 |  | 陈俊华 |  | 1 | 0.1 | 10000 | 710 | 1 | JG122407037211 | 轧0.1，米数控制在24900-25000米，脱脂平均分包 | 1 | K孔洞(9809,4米传237.6MM0.14MM2),R乳化斑(重) | 是 | 是 | 3456 | 14
最终脱脂 | DL00240700391 | DL0024070039 | 东方950脱脂1# | 合格 | 让步接收 | 甲 | 关莫平,王建军 | 5800 | 5740 | 0.9897 | 6180 | 0.203 | 590 | 海金杜门：脱脂(单位张力7.3）、转退火 | 反面多条线印明显，轻横条印 | 20100077 | 轧硬 | 0.6*590-SPCC | 20600001 | 镍钝化卷半成品 | 0.203-SPCC |  | 40 | MO001783 | MO001783-001-01 | HJDM003 | 东方镍钝化半成品前处理0.203（海金杜门：厚度公差：0.198-0.203mm、硬度：90-100HV,粗糙度：Ra0.5-0.7μm） | 11795 | 2024-07-19 | 2024-07-27 | 3 | 2024-08-03 21:27:59 | 2024-08-03 22:20:00 | 江苏东方九天新能源材料有限公司 | 248985 | 王建军 |  |  | 0.203 | 6200 | 590 | 1 | DL00240700391 | 海金杜门：（0.203*590）厚度公差: 0.198-0.203mm、硬度: 90-100HV,粗粕度: Ra0.5-0.7um |  | 反面多条线印明显，轻横条印 |  |  | 13532 | 1
铬钝化 | JG12240701042 | JG12240701042 | 东方铬钝化950 | 合格 | 让步接收 | 乙 | 李志祥 | 5830 | 5815 | 0.9974 | 10160 | 0.1 | 760 | / | 操侧偶有碎边 | 30210015 | 光亮卷 | 0.1-SPCC | 30110014 | 铬钝化卷 | 0.1-SPCC |  | 10 | MO002270 | MO002270-004 | GDH001 | 铬钝化模板 | 5830 | 2024-08-02 | 2024-08-02 | 5 | 2024-08-03 22:18:22 | 2024-08-03 22:19:17 | 江苏东方九天新能源材料有限公司 | 275614 | 李志祥 |  |  | 0.1 | 10220 | 760 | 1 | JG12240701042 |  | 1 | 色差 乳化斑 操偶有碎边 | 是 | 是 | 1 | 4
最终冷轧 | DL00240700122 | DL0024070012 | 东方650轧机 | 合格 | 让步接收 | 甲 | 徐炜 | 6280 | 6230 | 0.992 | 2800 | 0.44 | 630 | 泰兴双永:650轧机中间道次用普光辊(Ra0.2-0.3um)轧制,最后一道建议用Ra1.0-1.2μm毛化辊轧至0.44mm（0.6-0.5-0.44）厚度公差：0.448-0.453mm、板面粗糙度控制在Ra0.6-0.8μm、转脱脂 | S色差条印(),B白斑(),X细划伤(),A暗线印(),Z振纹(),C挫伤() | 20100086 | 轧硬 | 0.6*630-SPCC | 31010045 | 小品种钢卷 | 0.44-SPCC |  | 20 | MO001955 | MO001955-001-02 | XPZG001 | 小品种钢前处理模板 | 12585 | 2024-07-23 | 2024-08-06 | 5 | 2024-08-03 22:04:00 | 2024-08-03 22:05:10 | 江苏东方九天新能源材料有限公司 | 255324 | 徐炜 |  |  | 0.6 | 2130 | 630 | 1 | DL00240700122 | 泰兴双永（0.44*630）厚度±0.01mm，HV90-110,粗糙度0.8-1.0μM，卷重2-3吨 |  | S色差条印(),B白斑(),X细划伤(),A暗线印(),Z振纹(),C挫伤() |  |  | 1452 | 1
一次脱脂 | JG1224070702 | JG1224070702 | 东方950脱脂2# | 合格 | 合格品 | 甲 | 韩成飞,周志平 | 14230 | 14215 | 0.9989 | 6020 | 0.4 | 760 | 脱脂（950-2） |  | 20100142 | 轧硬 | 0.4*760-SPCC | 30210015 | 光亮卷 | 0.1-SPCC |  | 10 | MO002242 | MO002242-005 | GLJ002 | 东方光亮卷前处理（0.4轧0.1mm) | 14230 | 2024-08-01 | 2024-08-15 | 3 | 2024-08-03 22:01:14 | 2024-08-03 22:01:53 | 江苏东方九天新能源材料有限公司 | 273579 | 周志平 |  |  | 0.4 | 6100 | 760 | 1 | JG1224070702 | 轧0.1，米数控制在24400-24500米；脱脂平均分包 |  |  | 否 | 否 |  | 5
最终退火 | DL00240700242 | DL0024070024 | 东方20# | 合格 |  | 甲 | 程新华,李龙礼,吴双勇 | 5925 | 5925 | 1 | 5040 | 0.25 | 610 | 昆山泰德通：退火（590℃）、转850平整 |  | 20100082 | 轧硬 | 0.6*610-SPCC | 20600019 | 镍钝化卷半成品 | 0.25-SPCC |  | 40 | MO002207 | MO002207-001-02 | XPZG001 | 小品种钢前处理模板 | 12145 | 2024-07-30 | 2024-08-10 | 5 | 2024-08-02 00:25:14 | 2024-08-03 21:54:19 | 江苏东方九天新能源材料有限公司 | 269645 | 刘忠于 | 刘忠于 |  | 0.25 | 5040 | 610 | 1 | DL00240700242 | 昆山泰德通（0.25*610）厚度±0.005，HV90-110,粗糙度0.5-0.7 |  |  |  |  | 2782 | 1
最终退火 | DL00240700241 | DL0024070024 | 东方20# | 合格 |  | 甲 | 程新华,李龙礼,吴双勇 | 5905 | 5905 | 1 | 5050 | 0.25 | 610 | 昆山泰德通：退火（590℃）、转850平整 |  | 20100082 | 轧硬 | 0.6*610-SPCC | 20600019 | 镍钝化卷半成品 | 0.25-SPCC |  | 40 | MO002207 | MO002207-001-01 | XPZG001 | 小品种钢前处理模板 | 12145 | 2024-07-30 | 2024-08-10 | 5 | 2024-08-02 00:25:14 | 2024-08-03 21:54:19 | 江苏东方九天新能源材料有限公司 | 269645 | 刘忠于 | 刘忠于 |  | 0.25 | 5050 | 610 | 1 | DL00240700241 | 昆山泰德通（0.25*610）厚度±0.005，HV90-110,粗糙度0.5-0.7 |  |  |  |  | 2782 | 1
最终退火 | DL00240700222 | DL0024070022 | 东方20# | 合格 |  | 甲 | 程新华,李龙礼,吴双勇 | 5920 | 5920 | 1 | 5050 | 0.25 | 610 | 昆山泰德通：退火（590℃）、转850平整 |  | 20100082 | 轧硬 | 0.6*610-SPCC | 20600019 | 镍钝化卷半成品 | 0.25-SPCC |  | 40 | MO002093 | MO002093-001-02 | XPZG001 | 小品种钢前处理模板 | 12165 | 2024-07-26 | 2024-08-12 | 3 | 2024-08-02 00:25:14 | 2024-08-03 21:54:19 | 江苏东方九天新能源材料有限公司 | 261926 | 刘忠于 | 刘忠于 |  | 0.25 | 5050 | 610 | 1 | DL00240700222 | 昆山泰德通:（0.25*610）厚度±0.005，HV90-110,粗糙度0.5-0.7 |  |  |  |  | 1912 | 1
最终退火 | DL00240700221 | DL0024070022 | 东方20# | 合格 |  | 甲 | 程新华,李龙礼,吴双勇 | 5940 | 5940 | 1 | 5050 | 0.25 | 610 | 昆山泰德通：退火（590℃）、转850平整 |  | 20100082 | 轧硬 | 0.6*610-SPCC | 20600019 | 镍钝化卷半成品 | 0.25-SPCC |  | 40 | MO002093 | MO002093-001-01 | XPZG001 | 小品种钢前处理模板 | 12165 | 2024-07-26 | 2024-08-12 | 3 | 2024-08-02 00:25:14 | 2024-08-03 21:54:19 | 江苏东方九天新能源材料有限公司 | 261926 | 刘忠于 | 刘忠于 |  | 0.25 | 5050 | 610 | 1 | DL00240700221 | 昆山泰德通:（0.25*610）厚度±0.005，HV90-110,粗糙度0.5-0.7 |  |  |  |  | 1912 | 1
最终退火 | JG12240703972 | JG1224070397 | 东方20# | 合格 |  | 乙 | 陈国,李楷文,袁亚东,张天圣 | 4600 | 4600 | 1 | 8600 | 0.1 | 710 | 退火（590℃） |  | 20100028 | 轧硬 | 0.4*710-SPCC | 30210015 | 光亮卷 | 0.1-SPCC |  | 50 | MO001831 | MO001831-005-02 | GLJ002 | 东方光亮卷前处理（0.4轧0.1mm) | 13810 | 2024-07-19 | 2024-07-19 | 5 | 2024-08-01 17:29:21 | 2024-08-03 21:54:01 | 江苏东方九天新能源材料有限公司 | 250533 | 刘忠于 | 刘忠于 |  | 0.1 | 8600 | 710 | 1 | JG12240703972 | 轧0.1；米数控制在25100-25200，脱脂平均分包 |  |  |  |  | 6386 | 5
最终退火 | JG12240703952 | JG1224070395 | 东方20# | 合格 |  | 乙 | 陈国,李楷文,袁亚东,张天圣 | 6660 | 6660 | 1 | 12350 | 0.1 | 710 | 退火（590℃） |  | 20100028 | 轧硬 | 0.4*710-SPCC | 30210015 | 光亮卷 | 0.1-SPCC |  | 50 | MO001831 | MO001831-001-02 | GLJ002 | 东方光亮卷前处理（0.4轧0.1mm) | 13765 | 2024-07-19 | 2024-07-19 | 5 | 2024-08-01 17:29:21 | 2024-08-03 21:54:01 | 江苏东方九天新能源材料有限公司 | 250531 | 刘忠于 | 刘忠于 |  | 0.1 | 12350 | 710 | 1 | JG12240703952 | 轧0.1；米数控制在25100-25200，脱脂平均分包 |  |  |  |  | 5783 | 1
最终退火 | JG12240704191 | JG1224070419 | 东方20# | 合格 |  | 乙 | 陈国,李楷文,袁亚东,张天圣 | 7000 | 7000 | 1 | 12900 | 0.1 | 710 | 退火（590℃） |  | 20100028 | 轧硬 | 0.4*710-SPCC | 30210015 | 光亮卷 | 0.1-SPCC |  | 50 | MO001803 | MO001803-001-01 | GLJ002 | 东方光亮卷前处理（0.4轧0.1mm) | 13470 | 2024-07-19 | 2024-08-03 | 5 | 2024-08-01 17:29:21 | 2024-08-03 21:54:01 | 江苏东方九天新能源材料有限公司 | 249245 | 刘忠于 | 刘忠于 |  | 0.1 | 12900 | 710 | 1 | JG12240704191 | 轧0.1；米数控制在24700-24800，脱脂平均分包 |  |  |  |  | 3805 | 1
最终退火 | JG12240601472 | JG1224060147 | 东方20# | 合格 |  | 乙 | 陈国,李楷文,袁亚东,张天圣 | 6500 | 6500 | 1 | 12130 | 0.1 | 710 | 退火（590℃） |  | 20100028 | 轧硬 | 0.4*710-SPCC | 30210015 | 光亮卷 | 0.1-SPCC |  | 50 | MO001177 | MO001177-001-02 | GLJ003 | 光亮卷前处理 模板 | 12655 | 2024-07-04 | 2024-07-14 | 5 | 2024-08-01 17:29:21 | 2024-08-03 21:54:01 | 江苏东方九天新能源材料有限公司 | 204376 | 刘忠于 | 刘忠于 |  | 0.1 | 12130 | 710 | 1 | JG12240601472 | 轧0.1，米数控制在23300-23400米，脱脂分一包10400米。 |  |  |  |  | 8996 | 1
最终平整 | JG1224070384212 | JG1224070384 | 东方850平整 | 合格 | 合格品 | 甲 | 陈俊华,钱琨 | 2390 | 2390 | 1 | 4450 | 0.1 | 710 | 平整 |  | 20100028 | 轧硬 | 0.4*710-SPCC | 30210015 | 光亮卷 | 0.1-SPCC |  | 60 | MO001832 | MO001832-007-02-01-02 | GLJ002 | 东方光亮卷前处理（0.4轧0.1mm) | 13585 | 2024-07-19 | 2024-07-19 | 3 | 2024-08-03 19:17:40 | 2024-08-03 21:49:59 | 江苏东方九天新能源材料有限公司 |  | 陈俊华 |  | 1 | 0.1 | 4450 | 710 | 1 | JG1224070384212 | 轧0.1；米数控制在24800-24900米，脱脂平均分包 | 1 |  | 是 | 是 | 5301 | 7
最终平整 | JG1224070384211 | JG1224070384 | 东方850平整 | 返工 | 返工 | 甲 | 陈俊华,钱琨 | 5620 | 5620 | 1 | 10450 | 0.1 | 710 | 平整 | 5730.6米传51.5mm孔洞（9.69mm2） | 20100028 | 轧硬 | 0.4*710-SPCC | 30210015 | 光亮卷 | 0.1-SPCC |  | 60 | MO001832 | MO001832-007-02-01-01 | GLJ002 | 东方光亮卷前处理（0.4轧0.1mm) | 13585 | 2024-07-19 | 2024-07-19 | 3 | 2024-08-03 19:17:40 | 2024-08-03 21:49:59 | 江苏东方九天新能源材料有限公司 |  | 陈俊华 |  | 1 | 0.1 | 10450 | 710 | 1 | JG1224070384211 | 轧0.1；米数控制在24800-24900米，脱脂平均分包 | 0 | K孔洞(5730.6米传51.5MM9.69MM2) |  |  | 5301 | 7
最终冷轧 | DL00240700131 | DL0024070013 | 东方650轧机 | 合格 | 让步接收 | 甲 | 关颜伟,徐炜 | 6260 | 6200 | 0.9904 | 2850 | 0.43 | 630 | 泰兴双永:650轧机中间道次用普光辊(Ra0.2-0.3um)轧制,最后一道建议用Ra1.0-1.2μm毛化辊轧至0.43mm（0.6-0.5-0.43）厚度公差：0.438-0.443mm、板面粗糙度控制在Ra0.6-0.8μm、转脱脂 | S色差条印(),Z振纹(),B白斑()S色差条印(),Z振纹(),B白斑() | 20100086 | 轧硬 | 0.6*630-SPCC | 31010044 | 小品种钢卷 | 0.43-SPCC |  | 20 | MO001996 | MO001996-001-01 | XPZG001 | 小品种钢前处理模板 | 12570 | 2024-07-24 | 2024-08-08 | 5 | 2024-08-03 21:42:49 | 2024-08-03 21:44:36 | 江苏东方九天新能源材料有限公司 | 256449 | 蔡迎虎 |  |  | 0.6 | 2120 | 630 | 1 | DL00240700131 | 泰兴双永：（0.43*630）厚度±0.01mm，HV90-110,粗糙度0.8-1.0μM，卷重2-3吨 |  | S色差条印(),Z振纹(),B白斑()S色差条印(),Z振纹(),B白斑() |  |  | 1380 | 1
最终冷轧 | DL00240700132 | DL0024070013 | 东方650轧机 | 合格 | 让步接收 | 甲 | 关颜伟,徐炜 | 6260 | 6210 | 0.992 | 2900 | 0.43 | 630 | 泰兴双永:650轧机中间道次用普光辊(Ra0.2-0.3um)轧制,最后一道建议用Ra1.0-1.2μm毛化辊轧至0.43mm（0.6-0.5-0.43）厚度公差：0.438-0.443mm、板面粗糙度控制在Ra0.6-0.8μm、转脱脂 | S色差条印(),Z振纹(),H横辊印() | 20100086 | 轧硬 | 0.6*630-SPCC | 31010044 | 小品种钢卷 | 0.43-SPCC |  | 20 | MO001996 | MO001996-001-02 | XPZG001 | 小品种钢前处理模板 | 12570 | 2024-07-24 | 2024-08-08 | 5 | 2024-08-03 21:40:19 | 2024-08-03 21:42:35 | 江苏东方九天新能源材料有限公司 | 256449 | 蔡迎虎 |  |  | 0.6 | 2130 | 630 | 1 | DL00240700132 | 泰兴双永：（0.43*630）厚度±0.01mm，HV90-110,粗糙度0.8-1.0μM，卷重2-3吨 |  | S色差条印(),Z振纹(),H横辊印() |  |  | 1380 | 1
一次脱脂 | JG1224080005 | JG1224080005 | 东方950脱脂2# | 合格 | 合格品 | 甲 | 关莫平,王建军 | 13420 | 13400 | 0.9985 | 6100 | 0.4 | 710 | 脱脂（950-2） |  | 20100028 | 轧硬 | 0.4*710-SPCC | 30210015 | 光亮卷 | 0.1-SPCC |  | 10 | MO002268 | MO002268-008 | GLJ002 | 东方光亮卷前处理（0.4轧0.1mm) | 13420 | 2024-08-02 | 2024-08-16 | 5 | 2024-08-03 21:16:50 | 2024-08-03 21:17:24 | 江苏东方九天新能源材料有限公司 | 275578 | 王建军 |  |  | 0.4 | 6155 | 710 | 1 | JG1224080005 | 轧0.1，米数控制在24500-24600米；脱脂平均分包 |  |  | 否 | 否 | 3301 | 8
铬钝化 | JG122407036423 | JG12240703642 | 东方铬钝化950 | 合格 | 合格品 | 乙 | 李志祥 | 2507 | 2507 | 1 | 4430 | 0.1 | 760 | / |  | 30210015 | 光亮卷 | 0.1-SPCC | 30110014 | 铬钝化卷 | 0.1-SPCC |  | 10 | MO002270 | MO002270-003-03 | GDH001 | 铬钝化模板 | 7750 | 2024-08-02 | 2024-08-02 | 5 | 2024-08-03 20:59:26 | 2024-08-03 21:00:37 | 江苏东方九天新能源材料有限公司 |  | 李志祥 |  | 1 | 0.1 | 4430 | 760 | 1 | JG122407036423 |  | 1 |  | 是 | 是 | 1 | 3
铬钝化 | JG122407036422 | JG12240703642 | 东方铬钝化950 | 合格 | 合格品 | 乙 | 李志祥 | 2577 | 2577 | 1 | 4540 | 0.1 | 760 | / |  | 30210015 | 光亮卷 | 0.1-SPCC | 30110014 | 铬钝化卷 | 0.1-SPCC |  | 10 | MO002270 | MO002270-003-02 | GDH001 | 铬钝化模板 | 7750 | 2024-08-02 | 2024-08-02 | 5 | 2024-08-03 20:59:26 | 2024-08-03 21:00:37 | 江苏东方九天新能源材料有限公司 |  | 李志祥 |  | 1 | 0.1 | 4540 | 760 | 1 | JG122407036422 |  | 1 |  | 是 | 是 | 1 | 3
铬钝化 | JG122407036421 | JG12240703642 | 东方铬钝化950 | 合格 | 合格品 | 乙 | 李志祥 | 2577 | 2577 | 1 | 4540 | 0.1 | 760 | / | 1342米2个孔洞大小0.71-0.97操266 | 30210015 | 光亮卷 | 0.1-SPCC | 30110014 | 铬钝化卷 | 0.1-SPCC |  | 10 | MO002270 | MO002270-003-01 | GDH001 | 铬钝化模板 | 7750 | 2024-08-02 | 2024-08-02 | 5 | 2024-08-03 20:59:26 | 2024-08-03 21:00:37 | 江苏东方九天新能源材料有限公司 |  | 李志祥 |  | 1 | 0.1 | 4540 | 760 | 1 | JG122407036421 |  | 1 | 1342米2个孔洞大小0.71-0.97操266 | 是 | 是 | 1 | 3
一次脱脂 | JG1224070714 | JG1224070714 | 东方950脱脂2# | 合格 | 合格品 | 甲 | 关莫平,王建军 | 13405 | 13400 | 0.9996 | 6100 | 0.4 | 710 | 脱脂（950-2） |  | 20100028 | 轧硬 | 0.4*710-SPCC | 30210015 | 光亮卷 | 0.1-SPCC |  | 10 | MO002268 | MO002268-006 | GLJ002 | 东方光亮卷前处理（0.4轧0.1mm) | 13405 | 2024-08-02 | 2024-08-16 | 5 | 2024-08-03 20:32:21 | 2024-08-03 20:32:43 | 江苏东方九天新能源材料有限公司 | 275575 | 王建军 |  |  | 0.4 | 6140 | 710 | 1 | JG1224070714 | 轧0.1，米数控制在24500-24600米；脱脂平均分包 |  |  | 否 | 否 | 2956 | 6
分剪 | JG112405508722/10 | JG112405508722 | 东方分剪6# | 合格 | 合格品 | 甲 | 樊小兵 | 0 | 215 |  | 0 | 0.13 | 105 | JG112405508722 .排刀105*5 切1包；首钢SPCC 此单发浙江银轮 HV100±10.毛化面轻涂油 ,0.13管芯400mm，宽度公差+/-0.2mm，厚度公差+/-0.01mm |  | 31010007 | 小品种钢卷 | 0.13-SPCC | 31020008 | 小品种钢分切带 | 0.13-SPCC |  | 10 | MO002256 | MO002256-001-10 | FJ001 | 分剪模板 | 2240 | 2024-08-02 | 2024-08-03 | 5 | 2024-08-03 19:14:49 | 2024-08-03 20:30:46 | 江苏东方九天新能源材料有限公司 |  | 樊小兵 |  | 1 | 0.13 | 0 | 105 | 1 | JG112405508722/10 | 1.排刀105*5 切1包 2.排刀172.5*3切2包，首钢SPCC 此单发浙江银轮 HV100±10.毛化面轻涂油 ,0.13管芯400mm，宽度公差+/-0.2mm，厚度公差+/-0.01mm | 1 |  | 是 | 是 | 83 | 1
分剪 | JG112405508722/9 | JG112405508722 | 东方分剪6# | 合格 | 合格品 | 甲 | 樊小兵 | 0 | 215 |  | 0 | 0.13 | 105 | JG112405508722 .排刀105*5 切1包；首钢SPCC 此单发浙江银轮 HV100±10.毛化面轻涂油 ,0.13管芯400mm，宽度公差+/-0.2mm，厚度公差+/-0.01mm |  | 31010007 | 小品种钢卷 | 0.13-SPCC | 31020008 | 小品种钢分切带 | 0.13-SPCC |  | 10 | MO002256 | MO002256-001-09 | FJ001 | 分剪模板 | 2240 | 2024-08-02 | 2024-08-03 | 5 | 2024-08-03 19:14:49 | 2024-08-03 20:30:46 | 江苏东方九天新能源材料有限公司 |  | 樊小兵 |  | 1 | 0.13 | 0 | 105 | 1 | JG112405508722/9 | 1.排刀105*5 切1包 2.排刀172.5*3切2包，首钢SPCC 此单发浙江银轮 HV100±10.毛化面轻涂油 ,0.13管芯400mm，宽度公差+/-0.2mm，厚度公差+/-0.01mm | 1 |  | 是 | 是 | 83 | 1
分剪 | JG112405508722/8 | JG112405508722 | 东方分剪6# | 合格 | 合格品 | 甲 | 樊小兵 | 0 | 216 |  | 0 | 0.13 | 105 | JG112405508722 .排刀105*5 切1包；首钢SPCC 此单发浙江银轮 HV100±10.毛化面轻涂油 ,0.13管芯400mm，宽度公差+/-0.2mm，厚度公差+/-0.01mm |  | 31010007 | 小品种钢卷 | 0.13-SPCC | 31020008 | 小品种钢分切带 | 0.13-SPCC |  | 10 | MO002256 | MO002256-001-08 | FJ001 | 分剪模板 | 2240 | 2024-08-02 | 2024-08-03 | 5 | 2024-08-03 19:14:49 | 2024-08-03 20:30:46 | 江苏东方九天新能源材料有限公司 |  | 樊小兵 |  | 1 | 0.13 | 0 | 105 | 1 | JG112405508722/8 | 1.排刀105*5 切1包 2.排刀172.5*3切2包，首钢SPCC 此单发浙江银轮 HV100±10.毛化面轻涂油 ,0.13管芯400mm，宽度公差+/-0.2mm，厚度公差+/-0.01mm | 1 |  | 是 | 是 | 83 | 1
分剪 | JG112405508722/7 | JG112405508722 | 东方分剪6# | 合格 | 合格品 | 甲 | 樊小兵 | 0 | 218 |  | 0 | 0.13 | 105 | JG112405508722 .排刀105*5 切1包；首钢SPCC 此单发浙江银轮 HV100±10.毛化面轻涂油 ,0.13管芯400mm，宽度公差+/-0.2mm，厚度公差+/-0.01mm |  | 31010007 | 小品种钢卷 | 0.13-SPCC | 31020008 | 小品种钢分切带 | 0.13-SPCC |  | 10 | MO002256 | MO002256-001-07 | FJ001 | 分剪模板 | 2240 | 2024-08-02 | 2024-08-03 | 5 | 2024-08-03 19:14:49 | 2024-08-03 20:30:46 | 江苏东方九天新能源材料有限公司 |  | 樊小兵 |  | 1 | 0.13 | 0 | 105 | 1 | JG112405508722/7 | 1.排刀105*5 切1包 2.排刀172.5*3切2包，首钢SPCC 此单发浙江银轮 HV100±10.毛化面轻涂油 ,0.13管芯400mm，宽度公差+/-0.2mm，厚度公差+/-0.01mm | 1 |  | 是 | 是 | 83 | 1
分剪 | JG112405508722/6 | JG112405508722 | 东方分剪6# | 合格 | 合格品 | 甲 | 樊小兵 | 0 | 218 |  | 0 | 0.13 | 105 | JG112405508722 .排刀105*5 切1包；首钢SPCC 此单发浙江银轮 HV100±10.毛化面轻涂油 ,0.13管芯400mm，宽度公差+/-0.2mm，厚度公差+/-0.01mm |  | 31010007 | 小品种钢卷 | 0.13-SPCC | 31020008 | 小品种钢分切带 | 0.13-SPCC |  | 10 | MO002256 | MO002256-001-06 | FJ001 | 分剪模板 | 2240 | 2024-08-02 | 2024-08-03 | 5 | 2024-08-03 19:14:49 | 2024-08-03 20:30:46 | 江苏东方九天新能源材料有限公司 |  | 樊小兵 |  | 1 | 0.13 | 0 | 105 | 1 | JG112405508722/6 | 1.排刀105*5 切1包 2.排刀172.5*3切2包，首钢SPCC 此单发浙江银轮 HV100±10.毛化面轻涂油 ,0.13管芯400mm，宽度公差+/-0.2mm，厚度公差+/-0.01mm | 1 |  | 是 | 是 | 83 | 1
分剪 | JG112405508722/5 | JG112405508722 | 东方分剪6# | 合格 | 合格品 | 甲 | 樊小兵 | 0 | 217 |  | 0 | 0.13 | 105 | JG112405508722 .排刀105*5 切1包；首钢SPCC 此单发浙江银轮 HV100±10.毛化面轻涂油 ,0.13管芯400mm，宽度公差+/-0.2mm，厚度公差+/-0.01mm |  | 31010007 | 小品种钢卷 | 0.13-SPCC | 31020008 | 小品种钢分切带 | 0.13-SPCC |  | 10 | MO002256 | MO002256-001-05 | FJ001 | 分剪模板 | 2240 | 2024-08-02 | 2024-08-03 | 5 | 2024-08-03 19:14:49 | 2024-08-03 20:30:46 | 江苏东方九天新能源材料有限公司 |  | 樊小兵 |  | 1 | 0.13 | 0 | 105 | 1 | JG112405508722/5 | 1.排刀105*5 切1包 2.排刀172.5*3切2包，首钢SPCC 此单发浙江银轮 HV100±10.毛化面轻涂油 ,0.13管芯400mm，宽度公差+/-0.2mm，厚度公差+/-0.01mm | 1 |  | 是 | 是 | 83 | 1
分剪 | JG112405508722/4 | JG112405508722 | 东方分剪6# | 合格 | 合格品 | 甲 | 樊小兵 | 0 | 217 |  | 0 | 0.13 | 105 | JG112405508722 .排刀105*5 切1包；首钢SPCC 此单发浙江银轮 HV100±10.毛化面轻涂油 ,0.13管芯400mm，宽度公差+/-0.2mm，厚度公差+/-0.01mm |  | 31010007 | 小品种钢卷 | 0.13-SPCC | 31020008 | 小品种钢分切带 | 0.13-SPCC |  | 10 | MO002256 | MO002256-001-04 | FJ001 | 分剪模板 | 2240 | 2024-08-02 | 2024-08-03 | 5 | 2024-08-03 19:14:49 | 2024-08-03 20:30:46 | 江苏东方九天新能源材料有限公司 |  | 樊小兵 |  | 1 | 0.13 | 0 | 105 | 1 | JG112405508722/4 | 1.排刀105*5 切1包 2.排刀172.5*3切2包，首钢SPCC 此单发浙江银轮 HV100±10.毛化面轻涂油 ,0.13管芯400mm，宽度公差+/-0.2mm，厚度公差+/-0.01mm | 1 |  | 是 | 是 | 83 | 1
分剪 | JG112405508722/3 | JG112405508722 | 东方分剪6# | 合格 | 合格品 | 甲 | 樊小兵 | 0 | 218 |  | 0 | 0.13 | 105 | JG112405508722 .排刀105*5 切1包；首钢SPCC 此单发浙江银轮 HV100±10.毛化面轻涂油 ,0.13管芯400mm，宽度公差+/-0.2mm，厚度公差+/-0.01mm |  | 31010007 | 小品种钢卷 | 0.13-SPCC | 31020008 | 小品种钢分切带 | 0.13-SPCC |  | 10 | MO002256 | MO002256-001-03 | FJ001 | 分剪模板 | 2240 | 2024-08-02 | 2024-08-03 | 5 | 2024-08-03 19:14:49 | 2024-08-03 20:30:46 | 江苏东方九天新能源材料有限公司 |  | 樊小兵 |  | 1 | 0.13 | 0 | 105 | 1 | JG112405508722/3 | 1.排刀105*5 切1包 2.排刀172.5*3切2包，首钢SPCC 此单发浙江银轮 HV100±10.毛化面轻涂油 ,0.13管芯400mm，宽度公差+/-0.2mm，厚度公差+/-0.01mm | 1 |  | 是 | 是 | 83 | 1
分剪 | JG112405508722/2 | JG112405508722 | 东方分剪6# | 合格 | 合格品 | 甲 | 樊小兵 | 0 | 219 |  | 0 | 0.13 | 105 | JG112405508722 .排刀105*5 切1包；首钢SPCC 此单发浙江银轮 HV100±10.毛化面轻涂油 ,0.13管芯400mm，宽度公差+/-0.2mm，厚度公差+/-0.01mm |  | 31010007 | 小品种钢卷 | 0.13-SPCC | 31020008 | 小品种钢分切带 | 0.13-SPCC |  | 10 | MO002256 | MO002256-001-02 | FJ001 | 分剪模板 | 2240 | 2024-08-02 | 2024-08-03 | 5 | 2024-08-03 19:14:49 | 2024-08-03 20:30:46 | 江苏东方九天新能源材料有限公司 |  | 樊小兵 |  | 1 | 0.13 | 0 | 105 | 1 | JG112405508722/2 | 1.排刀105*5 切1包 2.排刀172.5*3切2包，首钢SPCC 此单发浙江银轮 HV100±10.毛化面轻涂油 ,0.13管芯400mm，宽度公差+/-0.2mm，厚度公差+/-0.01mm | 1 |  | 是 | 是 | 83 | 1
分剪 | JG112405508722/1 | JG112405508722 | 东方分剪6# | 合格 | 合格品 | 甲 | 樊小兵 | 0 | 220 |  | 0 | 0.13 | 105 | JG112405508722 .排刀105*5 切1包；首钢SPCC 此单发浙江银轮 HV100±10.毛化面轻涂油 ,0.13管芯400mm，宽度公差+/-0.2mm，厚度公差+/-0.01mm |  | 31010007 | 小品种钢卷 | 0.13-SPCC | 31020008 | 小品种钢分切带 | 0.13-SPCC |  | 10 | MO002256 | MO002256-001-01 | FJ001 | 分剪模板 | 2240 | 2024-08-02 | 2024-08-03 | 5 | 2024-08-03 19:14:49 | 2024-08-03 20:30:46 | 江苏东方九天新能源材料有限公司 |  | 樊小兵 |  | 1 | 0.13 | 0 | 105 | 1 | JG112405508722/1 | 1.排刀105*5 切1包 2.排刀172.5*3切2包，首钢SPCC 此单发浙江银轮 HV100±10.毛化面轻涂油 ,0.13管芯400mm，宽度公差+/-0.2mm，厚度公差+/-0.01mm | 1 |  | 是 | 是 | 83 | 1
铬钝化 | JG122407019212 | JG12240701921 | 东方铬钝化750 | 合格 | 让步接收 | 甲 | 孙锋 | 2585 | 2585 | 1 | 5500 | 0.1 | 610 | 0.15镀铬量80-100 | 铬层低 | 30210015 | 光亮卷 | 0.1-SPCC | 30110014 | 铬钝化卷 | 0.1-SPCC |  | 10 | MO002297 | MO002297-022-02 | GDH001 | 铬钝化模板 | 4332 | 2024-08-02 | 2024-08-02 | 5 | 2024-08-03 15:28:18 | 2024-08-03 20:26:36 | 江苏东方九天新能源材料有限公司 |  | 倪兵 |  | 1 | 0.1 | 5500 | 610 | 1 | JG122407019212 |  | 1 | 板面轻折印，2580米板面折印 | 是 | 是 | 447 | 22
铬钝化 | JG122407019211 | JG12240701921 | 东方铬钝化750 | 其他入库 | 协议品 | 甲 | 孙锋 | 1397 | 1397 | 1 | 2940 | 0.1 | 610 | 0.15镀铬量80-100 | 板面轻折印，2580米板面折印。短带 | 30210015 | 光亮卷 | 0.1-SPCC | 30110014 | 铬钝化卷 | 0.1-SPCC |  | 10 | MO002297 | MO002297-022-01 | GDH001 | 铬钝化模板 | 4332 | 2024-08-02 | 2024-08-02 | 5 | 2024-08-03 15:28:18 | 2024-08-03 20:26:36 | 江苏东方九天新能源材料有限公司 |  | 倪兵 |  | 1 | 0.1 | 2940 | 610 | 1 | JG122407019211 |  | 1 | 板面轻折印，2580米板面折印 | 是 | 是 | 447 | 22
最终冷轧 | DL00240700441 | DL0024070044 | 东方650轧机 | 其他入库 | 半成品退库 | 甲 | 关颜伟,徐炜 | 6370 | 6320 | 0.9922 | 3200 | 0.39 | 630 | 泰兴双永：650轧机中间道次用普光辊(Ra0.2-0.3um)轧制,最后一道建议用Ra1.0-1.2μm毛化辊轧至0.39mm（0.6-0.45-0.39）厚度公差：0.398-0.403mm，、板面粗糙度控制在Ra0.6μm-0.8μm、转脱脂 | S色差条印(),A暗线印(),X锈点()S色差条印(),A暗线印(),X锈点() | 20100086 | 轧硬 | 0.6*630-SPCC | 20200039 | 小品种钢半成品 | 0.39-SPCC |  | 20 | MO002050 | MO002050-002-01 | XPZG001 | 小品种钢前处理模板 | 12680 | 2024-07-25 | 2024-08-09 | 5 | 2024-08-03 20:08:35 | 2024-08-03 20:10:08 | 江苏东方九天新能源材料有限公司 | 259544 | 蔡迎虎 |  |  | 0.6 | 2150 | 630 | 1 | DL00240700441 | 泰兴双永：（0.39*630）厚度±0.01mm，HV90-110,粗糙度0.8-1.0μM，卷重2-3吨 | 1 | S色差条印(),A暗线印(),X锈点()S色差条印(),A暗线印(),X锈点() | 是 | 是 | 90 | 2
最终冷轧 | JG1224070324 | JG1224070324 | 东方850轧机 | 合格 | 合格品 | 甲 | 蔡迎虎 | 13425 | 13390 | 0.9974 | 23210 | 0.1 | 760 | 850轧机普光辊(Ra0.4-0.6μm)轧制0.1mm(0.4-0.25-0.15-0.115-0.1) |  | 20100142 | 轧硬 | 0.4*760-SPCC | 30210015 | 光亮卷 | 0.1-SPCC |  | 30 | MO001991 | MO001991-015 | GLJ002 | 东方光亮卷前处理（0.4轧0.1mm) | 13440 | 2024-07-24 | 2024-08-15 | 5 | 2024-08-03 19:54:00 | 2024-08-03 19:54:31 | 江苏东方九天新能源材料有限公司 | 256394 | 蔡迎虎 |  |  | 0.4 | 5700 | 760 | 1 | JG1224070324 | 轧0.1，米数控制在22800-22900米，脱脂分一包9200米。 |  |  | 否 | 否 | 5150 | 15
一次脱脂 | JG1224080020 | JG1224080020 | 东方950脱脂2# | 合格 | 合格品 | 甲 | 关莫平,王建军 | 13440 | 13435 | 0.9996 | 6100 | 0.4 | 710 | 脱脂（950-2） |  | 20100028 | 轧硬 | 0.4*710-SPCC | 30210015 | 光亮卷 | 0.1-SPCC |  | 10 | MO002268 | MO002268-010 | GLJ002 | 东方光亮卷前处理（0.4轧0.1mm) | 13440 | 2024-08-02 | 2024-08-16 | 3 | 2024-08-03 18:59:28 | 2024-08-03 19:44:49 | 江苏东方九天新能源材料有限公司 | 275580 | 王建军 |  |  | 0.4 | 6160 | 710 | 1 | JG1224080020 | 轧0.1，米数控制在24500-24600米；脱脂平均分包 |  |  | 否 | 否 | 8302 | 10
铬钝化 | JG122405515922 | JG122405515922 | 东方铬钝化950 | 合格 | 合格品 | 乙 | 李志祥 | 5061 | 5017 | 0.9913 | 7290 | 0.125 | 760 | / | 72米孔洞大小0.35操87 乳化斑 | 30110004 | 铬钝化卷 | 0.125-SPCC | 30110004 | 铬钝化卷 | 0.125-SPCC |  | 10 | MO002189 | MO002189-001 | GDH001 | 铬钝化模板 | 5061 | 2024-07-29 | 2024-07-29 | 5 | 2024-08-03 18:52:00 | 2024-08-03 19:36:18 | 江苏东方九天新能源材料有限公司 | 267991 | 李志祥 |  |  | 0.125 | 7340 | 760 | 1 | JG122405515922 |  | 1 | 72米孔洞大小0.35操87 乳化斑 | 是 | 是 | 44 | 1
最终平整 | JG122407037412 | JG1224070374 | 东方850平整 | 合格 | 合格品 | 甲 | 陈俊华,钱琨 | 5725 | 5720 | 0.9991 | 10710 | 0.1 | 710 | 平整 | S色差(轻微),H黄斑(尾800米，板面轻微) | 20100028 | 轧硬 | 0.4*710-SPCC | 30210015 | 光亮卷 | 0.1-SPCC |  | 60 | MO001832 | MO001832-005-01-02 | GLJ002 | 东方光亮卷前处理（0.4轧0.1mm) | 13550 | 2024-07-19 | 2024-07-19 | 5 | 2024-08-03 18:48:15 | 2024-08-03 19:17:24 | 江苏东方九天新能源材料有限公司 | 250541 | 陈俊华 |  |  | 0.1 | 10650 | 710 | 1 | JG122407037412 | 轧0.1；米数控制在24800-24900米，脱脂平均分包 | 1 | S色差(轻微),H黄斑(尾800米，板面轻微) | 是 | 是 | 3724 | 5
一次脱脂 | JG1224080019 | JG1224080019 | 东方950脱脂2# | 合格 | 合格品 | 甲 | 关莫平,王建军 | 13440 | 13420 | 0.9985 | 6120 | 0.4 | 710 | 脱脂（950-2） |  | 20100028 | 轧硬 | 0.4*710-SPCC | 30210015 | 光亮卷 | 0.1-SPCC |  | 10 | MO002268 | MO002268-009 | GLJ002 | 东方光亮卷前处理（0.4轧0.1mm) | 13440 | 2024-08-02 | 2024-08-16 | 3 | 2024-08-03 18:58:41 | 2024-08-03 18:59:09 | 江苏东方九天新能源材料有限公司 | 275579 | 王建军 |  |  | 0.4 | 6160 | 710 | 1 | JG1224080019 | 轧0.1，米数控制在24500-24600米；脱脂平均分包 |  |  | 否 | 否 |  | 9
铬钝化 | JG122407034622 | JG12240703462 | 东方铬钝化950 | 合格 | 合格品 | 乙 | 李志祥 | 2297 | 2297 | 1 | 4050 | 0.1 | 760 | / | 1127-1160米8个孔洞大小0.97-1.24操234 乳化斑 | 30210015 | 光亮卷 | 0.1-SPCC | 30110014 | 铬钝化卷 | 0.1-SPCC |  | 10 | MO002270 | MO002270-001-02 | GDH001 | 铬钝化模板 | 6350 | 2024-08-02 | 2024-08-02 | 5 | 2024-08-03 18:50:29 | 2024-08-03 18:51:30 | 江苏东方九天新能源材料有限公司 |  | 李志祥 |  | 1 | 0.1 | 4050 | 760 | 1 | JG122407034622 |  | 1 | 1127-1160米8个孔洞大小0.97-1.24操234 乳化斑 | 是 | 是 | 1 | 1
铬钝化 | JG122407034621 | JG12240703462 | 东方铬钝化950 | 合格 | 合格品 | 乙 | 李志祥 | 4035 | 4035 | 1 | 7100 | 0.1 | 760 | / |  | 30210015 | 光亮卷 | 0.1-SPCC | 30110014 | 铬钝化卷 | 0.1-SPCC |  | 10 | MO002270 | MO002270-001-01 | GDH001 | 铬钝化模板 | 6350 | 2024-08-02 | 2024-08-02 | 5 | 2024-08-03 18:50:29 | 2024-08-03 18:51:30 | 江苏东方九天新能源材料有限公司 |  | 李志祥 |  | 1 | 0.1 | 7100 | 760 | 1 | JG122407034621 |  | 1 | 乳化斑 | 是 | 是 | 1 | 1
最终平整 | JG12240704132 | JG1224070413 | 东方850平整 | 合格 | 合格品 | 甲 | 陈俊华,钱琨 | 6750 | 6720 | 0.9956 | 12540 | 0.1 | 710 | 平整 |  | 20100028 | 轧硬 | 0.4*710-SPCC | 30210015 | 光亮卷 | 0.1-SPCC |  | 60 | MO001989 | MO001989-009-02 | GLJ002 | 东方光亮卷前处理（0.4轧0.1mm) | 13625 | 2024-07-24 | 2024-08-08 | 5 | 2024-08-03 18:10:40 | 2024-08-03 18:47:58 | 江苏东方九天新能源材料有限公司 | 256315 | 陈俊华 |  |  | 0.1 | 12540 | 710 | 1 | JG12240704132 | 轧0.1，米数控制在24900-25000米，脱脂平均分包 | 1 |  | 是 | 是 | 5830 | 9
最终冷轧 | DL00240700251 | DL0024070025 | 东方650轧机 | 合格 | 让步接收 | 甲 | 关颜伟,徐炜 | 6145 | 6100 | 0.9927 | 8500 | 0.15 | 610 | 昆山泰德通：（实验料注意板面粗糙度要求）650轧机最后一道建议用Ra0.4-0.6um毛化辊轧至0.15mm（0.4-0.3-0.22-0.17-0.15）厚度公差：0.146-0.151mm、板面粗糙度控制Ra0.2-0.35μm、转脱脂 | M麻点线印(下表面操作侧1.5公分有两条),S色差条印(),B白斑(),A暗线印(不明显细暗线印),X细划伤() | 20100082 | 轧硬 | 0.6*610-SPCC | 20600016 | 镍钝化卷半成品 | 0.15-SPCC |  | 30 | MO001710 | MO001710-001-01 | XPZG001 | 小品种钢前处理模板 | 12165 | 2024-07-17 | 2024-07-27 | 5 | 2024-08-03 18:21:30 | 2024-08-03 18:23:59 | 江苏东方九天新能源材料有限公司 | 245919 | 徐炜 |  |  | 0.6 | 2150 | 610 | 1 | DL00240700251 | 昆山泰德通：（0.15*610）厚度±0.005，硬度HV90-110,粗糙度按照新工艺试制要求生产 |  | M麻点线印(下表面操作侧1.5公分有两条),S色差条印(),B白斑(),A暗线印(不明显细暗线印),X细划伤() |  |  | 15006 | 1
最终平整 | JG12240704131 | JG1224070413 | 东方850平整 | 合格 | 合格品 | 甲 | 陈俊华,钱琨 | 6715 | 6680 | 0.9948 | 12480 | 0.1 | 710 | 平整 |  | 20100028 | 轧硬 | 0.4*710-SPCC | 30210015 | 光亮卷 | 0.1-SPCC |  | 60 | MO001989 | MO001989-009-01 | GLJ002 | 东方光亮卷前处理（0.4轧0.1mm) | 13625 | 2024-07-24 | 2024-08-08 | 5 | 2024-08-03 17:18:22 | 2024-08-03 18:10:25 | 江苏东方九天新能源材料有限公司 | 256315 | 陈俊华 |  |  | 0.1 | 12400 | 710 | 1 | JG12240704131 | 轧0.1，米数控制在24900-25000米，脱脂平均分包 | 1 |  | 是 | 是 | 5830 | 9
分剪 | JL1224030176/15 | JL1224030176 | 东方分剪5# | 合格 | 合格品 | 甲 | 秦海波 | 0 | 384 |  | 0 | 0.3 | 142 | 1：JL1224030176 排刀规格142*4+75 切一包 2:JL1224030183 排刀1:192+75*6 切0.8吨；排刀2：241+75*5 切2.8吨 ；排刀3：75*5+142+125.4切3.3吨 首钢SPCC 此单发浙江银帆 HV100±10.毛化面轻涂油。0.3管芯500mm。厚度公差0.29-0.3mm，宽度公差+0/-0.1mm |  | 31010041 | 小品种钢卷 | 0.3-SPCC | 31020053 | 小品种钢分切带 | 0.3-SPCC |  | 10 | MO002262 | MO002262-001-15 | FJ001 | 分剪模板 | 5260 | 2024-08-02 | 2024-08-03 | 5 | 2024-08-03 17:56:57 | 2024-08-03 17:59:02 | 江苏东方九天新能源材料有限公司 |  | 秦海波 |  | 1 | 0.3 | 0 | 142 | 1 | JL1224030176/15 | 1：JL1224030176 排刀规格142*4+75 切一包 2:JL1224030183 排刀1:192+75*6 切0.8吨；排刀2：241+75*5 切2.8吨 ；排刀3：75*5+142+125.4切3.3吨 首钢SPCC 此单发浙江银帆 HV100±10.毛化面轻涂油。0.3管芯500mm。厚度公差0.29-0.3mm，宽度公差+0/-0.1mm | 1 |  | 是 | 是 | 3 | 1
分剪 | JL1224030176/14 | JL1224030176 | 东方分剪5# | 合格 | 合格品 | 甲 | 秦海波 | 0 | 380 |  | 0 | 0.3 | 142 | 1：JL1224030176 排刀规格142*4+75 切一包 2:JL1224030183 排刀1:192+75*6 切0.8吨；排刀2：241+75*5 切2.8吨 ；排刀3：75*5+142+125.4切3.3吨 首钢SPCC 此单发浙江银帆 HV100±10.毛化面轻涂油。0.3管芯500mm。厚度公差0.29-0.3mm，宽度公差+0/-0.1mm |  | 31010041 | 小品种钢卷 | 0.3-SPCC | 31020053 | 小品种钢分切带 | 0.3-SPCC |  | 10 | MO002262 | MO002262-001-14 | FJ001 | 分剪模板 | 5260 | 2024-08-02 | 2024-08-03 | 5 | 2024-08-03 17:56:57 | 2024-08-03 17:59:02 | 江苏东方九天新能源材料有限公司 |  | 秦海波 |  | 1 | 0.3 | 0 | 142 | 1 | JL1224030176/14 | 1：JL1224030176 排刀规格142*4+75 切一包 2:JL1224030183 排刀1:192+75*6 切0.8吨；排刀2：241+75*5 切2.8吨 ；排刀3：75*5+142+125.4切3.3吨 首钢SPCC 此单发浙江银帆 HV100±10.毛化面轻涂油。0.3管芯500mm。厚度公差0.29-0.3mm，宽度公差+0/-0.1mm | 1 |  | 是 | 是 | 3 | 1
分剪 | JL1224030176/13 | JL1224030176 | 东方分剪5# | 合格 | 合格品 | 甲 | 秦海波 | 0 | 380 |  | 0 | 0.3 | 142 | 1：JL1224030176 排刀规格142*4+75 切一包 2:JL1224030183 排刀1:192+75*6 切0.8吨；排刀2：241+75*5 切2.8吨 ；排刀3：75*5+142+125.4切3.3吨 首钢SPCC 此单发浙江银帆 HV100±10.毛化面轻涂油。0.3管芯500mm。厚度公差0.29-0.3mm，宽度公差+0/-0.1mm |  | 31010041 | 小品种钢卷 | 0.3-SPCC | 31020053 | 小品种钢分切带 | 0.3-SPCC |  | 10 | MO002262 | MO002262-001-13 | FJ001 | 分剪模板 | 5260 | 2024-08-02 | 2024-08-03 | 5 | 2024-08-03 17:56:57 | 2024-08-03 17:59:02 | 江苏东方九天新能源材料有限公司 |  | 秦海波 |  | 1 | 0.3 | 0 | 142 | 1 | JL1224030176/13 | 1：JL1224030176 排刀规格142*4+75 切一包 2:JL1224030183 排刀1:192+75*6 切0.8吨；排刀2：241+75*5 切2.8吨 ；排刀3：75*5+142+125.4切3.3吨 首钢SPCC 此单发浙江银帆 HV100±10.毛化面轻涂油。0.3管芯500mm。厚度公差0.29-0.3mm，宽度公差+0/-0.1mm | 1 |  | 是 | 是 | 3 | 1
分剪 | JL1224030176/12 | JL1224030176 | 东方分剪5# | 合格 | 合格品 | 甲 | 秦海波 | 0 | 376 |  | 0 | 0.3 | 142 | 1：JL1224030176 排刀规格142*4+75 切一包 2:JL1224030183 排刀1:192+75*6 切0.8吨；排刀2：241+75*5 切2.8吨 ；排刀3：75*5+142+125.4切3.3吨 首钢SPCC 此单发浙江银帆 HV100±10.毛化面轻涂油。0.3管芯500mm。厚度公差0.29-0.3mm，宽度公差+0/-0.1mm |  | 31010041 | 小品种钢卷 | 0.3-SPCC | 31020053 | 小品种钢分切带 | 0.3-SPCC |  | 10 | MO002262 | MO002262-001-12 | FJ001 | 分剪模板 | 5260 | 2024-08-02 | 2024-08-03 | 5 | 2024-08-03 17:56:57 | 2024-08-03 17:59:02 | 江苏东方九天新能源材料有限公司 |  | 秦海波 |  | 1 | 0.3 | 0 | 142 | 1 | JL1224030176/12 | 1：JL1224030176 排刀规格142*4+75 切一包 2:JL1224030183 排刀1:192+75*6 切0.8吨；排刀2：241+75*5 切2.8吨 ；排刀3：75*5+142+125.4切3.3吨 首钢SPCC 此单发浙江银帆 HV100±10.毛化面轻涂油。0.3管芯500mm。厚度公差0.29-0.3mm，宽度公差+0/-0.1mm | 1 |  | 是 | 是 | 3 | 1
分剪 | JL1224030176/11 | JL1224030176 | 东方分剪5# | 合格 | 合格品 | 甲 | 秦海波 | 0 | 197 |  | 0 | 0.3 | 75 | 1：JL1224030176 排刀规格142*4+75 切一包 2:JL1224030183 排刀1:192+75*6 切0.8吨；排刀2：241+75*5 切2.8吨 ；排刀3：75*5+142+125.4切3.3吨 首钢SPCC 此单发浙江银帆 HV100±10.毛化面轻涂油。0.3管芯500mm。厚度公差0.29-0.3mm，宽度公差+0/-0.1mm |  | 31010041 | 小品种钢卷 | 0.3-SPCC | 31020053 | 小品种钢分切带 | 0.3-SPCC |  | 10 | MO002262 | MO002262-001-11 | FJ001 | 分剪模板 | 5260 | 2024-08-02 | 2024-08-03 | 5 | 2024-08-03 17:56:57 | 2024-08-03 17:59:01 | 江苏东方九天新能源材料有限公司 |  | 秦海波 |  | 1 | 0.3 | 0 | 75 | 1 | JL1224030176/11 | 1：JL1224030176 排刀规格142*4+75 切一包 2:JL1224030183 排刀1:192+75*6 切0.8吨；排刀2：241+75*5 切2.8吨 ；排刀3：75*5+142+125.4切3.3吨 首钢SPCC 此单发浙江银帆 HV100±10.毛化面轻涂油。0.3管芯500mm。厚度公差0.29-0.3mm，宽度公差+0/-0.1mm | 1 |  | 是 | 是 | 3 | 1
分剪 | JL1224030176/10 | JL1224030176 | 东方分剪5# | 合格 | 合格品 | 甲 | 秦海波 | 0 | 384 |  | 0 | 0.3 | 142 | 1：JL1224030176 排刀规格142*4+75 切一包 2:JL1224030183 排刀1:192+75*6 切0.8吨；排刀2：241+75*5 切2.8吨 ；排刀3：75*5+142+125.4切3.3吨 首钢SPCC 此单发浙江银帆 HV100±10.毛化面轻涂油。0.3管芯500mm。厚度公差0.29-0.3mm，宽度公差+0/-0.1mm |  | 31010041 | 小品种钢卷 | 0.3-SPCC | 31020053 | 小品种钢分切带 | 0.3-SPCC |  | 10 | MO002262 | MO002262-001-10 | FJ001 | 分剪模板 | 5260 | 2024-08-02 | 2024-08-03 | 5 | 2024-08-03 17:56:57 | 2024-08-03 17:59:01 | 江苏东方九天新能源材料有限公司 |  | 秦海波 |  | 1 | 0.3 | 0 | 142 | 1 | JL1224030176/10 | 1：JL1224030176 排刀规格142*4+75 切一包 2:JL1224030183 排刀1:192+75*6 切0.8吨；排刀2：241+75*5 切2.8吨 ；排刀3：75*5+142+125.4切3.3吨 首钢SPCC 此单发浙江银帆 HV100±10.毛化面轻涂油。0.3管芯500mm。厚度公差0.29-0.3mm，宽度公差+0/-0.1mm | 1 |  | 是 | 是 | 3 | 1
分剪 | JL1224030176/9 | JL1224030176 | 东方分剪5# | 合格 | 合格品 | 甲 | 秦海波 | 0 | 383 |  | 0 | 0.3 | 142 | 1：JL1224030176 排刀规格142*4+75 切一包 2:JL1224030183 排刀1:192+75*6 切0.8吨；排刀2：241+75*5 切2.8吨 ；排刀3：75*5+142+125.4切3.3吨 首钢SPCC 此单发浙江银帆 HV100±10.毛化面轻涂油。0.3管芯500mm。厚度公差0.29-0.3mm，宽度公差+0/-0.1mm |  | 31010041 | 小品种钢卷 | 0.3-SPCC | 31020053 | 小品种钢分切带 | 0.3-SPCC |  | 10 | MO002262 | MO002262-001-09 | FJ001 | 分剪模板 | 5260 | 2024-08-02 | 2024-08-03 | 5 | 2024-08-03 17:56:57 | 2024-08-03 17:59:01 | 江苏东方九天新能源材料有限公司 |  | 秦海波 |  | 1 | 0.3 | 0 | 142 | 1 | JL1224030176/9 | 1：JL1224030176 排刀规格142*4+75 切一包 2:JL1224030183 排刀1:192+75*6 切0.8吨；排刀2：241+75*5 切2.8吨 ；排刀3：75*5+142+125.4切3.3吨 首钢SPCC 此单发浙江银帆 HV100±10.毛化面轻涂油。0.3管芯500mm。厚度公差0.29-0.3mm，宽度公差+0/-0.1mm | 1 |  | 是 | 是 | 3 | 1
分剪 | JL1224030176/8 | JL1224030176 | 东方分剪5# | 合格 | 合格品 | 甲 | 秦海波 | 0 | 382 |  | 0 | 0.3 | 142 | 1：JL1224030176 排刀规格142*4+75 切一包 2:JL1224030183 排刀1:192+75*6 切0.8吨；排刀2：241+75*5 切2.8吨 ；排刀3：75*5+142+125.4切3.3吨 首钢SPCC 此单发浙江银帆 HV100±10.毛化面轻涂油。0.3管芯500mm。厚度公差0.29-0.3mm，宽度公差+0/-0.1mm |  | 31010041 | 小品种钢卷 | 0.3-SPCC | 31020053 | 小品种钢分切带 | 0.3-SPCC |  | 10 | MO002262 | MO002262-001-08 | FJ001 | 分剪模板 | 5260 | 2024-08-02 | 2024-08-03 | 5 | 2024-08-03 17:56:57 | 2024-08-03 17:59:01 | 江苏东方九天新能源材料有限公司 |  | 秦海波 |  | 1 | 0.3 | 0 | 142 | 1 | JL1224030176/8 | 1：JL1224030176 排刀规格142*4+75 切一包 2:JL1224030183 排刀1:192+75*6 切0.8吨；排刀2：241+75*5 切2.8吨 ；排刀3：75*5+142+125.4切3.3吨 首钢SPCC 此单发浙江银帆 HV100±10.毛化面轻涂油。0.3管芯500mm。厚度公差0.29-0.3mm，宽度公差+0/-0.1mm | 1 |  | 是 | 是 | 3 | 1
分剪 | JL1224030176/7 | JL1224030176 | 东方分剪5# | 合格 | 合格品 | 甲 | 秦海波 | 0 | 380 |  | 0 | 0.3 | 142 | 1：JL1224030176 排刀规格142*4+75 切一包 2:JL1224030183 排刀1:192+75*6 切0.8吨；排刀2：241+75*5 切2.8吨 ；排刀3：75*5+142+125.4切3.3吨 首钢SPCC 此单发浙江银帆 HV100±10.毛化面轻涂油。0.3管芯500mm。厚度公差0.29-0.3mm，宽度公差+0/-0.1mm |  | 31010041 | 小品种钢卷 | 0.3-SPCC | 31020053 | 小品种钢分切带 | 0.3-SPCC |  | 10 | MO002262 | MO002262-001-07 | FJ001 | 分剪模板 | 5260 | 2024-08-02 | 2024-08-03 | 5 | 2024-08-03 17:56:57 | 2024-08-03 17:59:01 | 江苏东方九天新能源材料有限公司 |  | 秦海波 |  | 1 | 0.3 | 0 | 142 | 1 | JL1224030176/7 | 1：JL1224030176 排刀规格142*4+75 切一包 2:JL1224030183 排刀1:192+75*6 切0.8吨；排刀2：241+75*5 切2.8吨 ；排刀3：75*5+142+125.4切3.3吨 首钢SPCC 此单发浙江银帆 HV100±10.毛化面轻涂油。0.3管芯500mm。厚度公差0.29-0.3mm，宽度公差+0/-0.1mm | 1 |  | 是 | 是 | 3 | 1
分剪 | JL1224030176/6 | JL1224030176 | 东方分剪5# | 合格 | 合格品 | 甲 | 秦海波 | 0 | 199 |  | 0 | 0.3 | 75 | 1：JL1224030176 排刀规格142*4+75 切一包 2:JL1224030183 排刀1:192+75*6 切0.8吨；排刀2：241+75*5 切2.8吨 ；排刀3：75*5+142+125.4切3.3吨 首钢SPCC 此单发浙江银帆 HV100±10.毛化面轻涂油。0.3管芯500mm。厚度公差0.29-0.3mm，宽度公差+0/-0.1mm |  | 31010041 | 小品种钢卷 | 0.3-SPCC | 31020053 | 小品种钢分切带 | 0.3-SPCC |  | 10 | MO002262 | MO002262-001-06 | FJ001 | 分剪模板 | 5260 | 2024-08-02 | 2024-08-03 | 5 | 2024-08-03 17:56:57 | 2024-08-03 17:59:01 | 江苏东方九天新能源材料有限公司 |  | 秦海波 |  | 1 | 0.3 | 0 | 75 | 1 | JL1224030176/6 | 1：JL1224030176 排刀规格142*4+75 切一包 2:JL1224030183 排刀1:192+75*6 切0.8吨；排刀2：241+75*5 切2.8吨 ；排刀3：75*5+142+125.4切3.3吨 首钢SPCC 此单发浙江银帆 HV100±10.毛化面轻涂油。0.3管芯500mm。厚度公差0.29-0.3mm，宽度公差+0/-0.1mm | 1 |  | 是 | 是 | 3 | 1
分剪 | JL1224030176/5 | JL1224030176 | 东方分剪5# | 合格 | 合格品 | 甲 | 秦海波 | 0 | 383 |  | 0 | 0.3 | 142 | 1：JL1224030176 排刀规格142*4+75 切一包 2:JL1224030183 排刀1:192+75*6 切0.8吨；排刀2：241+75*5 切2.8吨 ；排刀3：75*5+142+125.4切3.3吨 首钢SPCC 此单发浙江银帆 HV100±10.毛化面轻涂油。0.3管芯500mm。厚度公差0.29-0.3mm，宽度公差+0/-0.1mm |  | 31010041 | 小品种钢卷 | 0.3-SPCC | 31020053 | 小品种钢分切带 | 0.3-SPCC |  | 10 | MO002262 | MO002262-001-05 | FJ001 | 分剪模板 | 5260 | 2024-08-02 | 2024-08-03 | 5 | 2024-08-03 17:56:57 | 2024-08-03 17:59:01 | 江苏东方九天新能源材料有限公司 |  | 秦海波 |  | 1 | 0.3 | 0 | 142 | 1 | JL1224030176/5 | 1：JL1224030176 排刀规格142*4+75 切一包 2:JL1224030183 排刀1:192+75*6 切0.8吨；排刀2：241+75*5 切2.8吨 ；排刀3：75*5+142+125.4切3.3吨 首钢SPCC 此单发浙江银帆 HV100±10.毛化面轻涂油。0.3管芯500mm。厚度公差0.29-0.3mm，宽度公差+0/-0.1mm | 1 |  | 是 | 是 | 3 | 1
分剪 | JL1224030176/4 | JL1224030176 | 东方分剪5# | 合格 | 合格品 | 甲 | 秦海波 | 0 | 382 |  | 0 | 0.3 | 142 | 1：JL1224030176 排刀规格142*4+75 切一包 2:JL1224030183 排刀1:192+75*6 切0.8吨；排刀2：241+75*5 切2.8吨 ；排刀3：75*5+142+125.4切3.3吨 首钢SPCC 此单发浙江银帆 HV100±10.毛化面轻涂油。0.3管芯500mm。厚度公差0.29-0.3mm，宽度公差+0/-0.1mm |  | 31010041 | 小品种钢卷 | 0.3-SPCC | 31020053 | 小品种钢分切带 | 0.3-SPCC |  | 10 | MO002262 | MO002262-001-04 | FJ001 | 分剪模板 | 5260 | 2024-08-02 | 2024-08-03 | 5 | 2024-08-03 17:56:57 | 2024-08-03 17:59:01 | 江苏东方九天新能源材料有限公司 |  | 秦海波 |  | 1 | 0.3 | 0 | 142 | 1 | JL1224030176/4 | 1：JL1224030176 排刀规格142*4+75 切一包 2:JL1224030183 排刀1:192+75*6 切0.8吨；排刀2：241+75*5 切2.8吨 ；排刀3：75*5+142+125.4切3.3吨 首钢SPCC 此单发浙江银帆 HV100±10.毛化面轻涂油。0.3管芯500mm。厚度公差0.29-0.3mm，宽度公差+0/-0.1mm | 1 |  | 是 | 是 | 3 | 1
分剪 | JL1224030176/3 | JL1224030176 | 东方分剪5# | 合格 | 合格品 | 甲 | 秦海波 | 0 | 382 |  | 0 | 0.3 | 142 | 1：JL1224030176 排刀规格142*4+75 切一包 2:JL1224030183 排刀1:192+75*6 切0.8吨；排刀2：241+75*5 切2.8吨 ；排刀3：75*5+142+125.4切3.3吨 首钢SPCC 此单发浙江银帆 HV100±10.毛化面轻涂油。0.3管芯500mm。厚度公差0.29-0.3mm，宽度公差+0/-0.1mm |  | 31010041 | 小品种钢卷 | 0.3-SPCC | 31020053 | 小品种钢分切带 | 0.3-SPCC |  | 10 | MO002262 | MO002262-001-03 | FJ001 | 分剪模板 | 5260 | 2024-08-02 | 2024-08-03 | 5 | 2024-08-03 17:56:57 | 2024-08-03 17:59:01 | 江苏东方九天新能源材料有限公司 |  | 秦海波 |  | 1 | 0.3 | 0 | 142 | 1 | JL1224030176/3 | 1：JL1224030176 排刀规格142*4+75 切一包 2:JL1224030183 排刀1:192+75*6 切0.8吨；排刀2：241+75*5 切2.8吨 ；排刀3：75*5+142+125.4切3.3吨 首钢SPCC 此单发浙江银帆 HV100±10.毛化面轻涂油。0.3管芯500mm。厚度公差0.29-0.3mm，宽度公差+0/-0.1mm | 1 |  | 是 | 是 | 3 | 1
分剪 | JL1224030176/2 | JL1224030176 | 东方分剪5# | 合格 | 合格品 | 甲 | 秦海波 | 0 | 380 |  | 0 | 0.3 | 142 | 1：JL1224030176 排刀规格142*4+75 切一包 2:JL1224030183 排刀1:192+75*6 切0.8吨；排刀2：241+75*5 切2.8吨 ；排刀3：75*5+142+125.4切3.3吨 首钢SPCC 此单发浙江银帆 HV100±10.毛化面轻涂油。0.3管芯500mm。厚度公差0.29-0.3mm，宽度公差+0/-0.1mm |  | 31010041 | 小品种钢卷 | 0.3-SPCC | 31020053 | 小品种钢分切带 | 0.3-SPCC |  | 10 | MO002262 | MO002262-001-02 | FJ001 | 分剪模板 | 5260 | 2024-08-02 | 2024-08-03 | 5 | 2024-08-03 17:56:57 | 2024-08-03 17:59:01 | 江苏东方九天新能源材料有限公司 |  | 秦海波 |  | 1 | 0.3 | 0 | 142 | 1 | JL1224030176/2 | 1：JL1224030176 排刀规格142*4+75 切一包 2:JL1224030183 排刀1:192+75*6 切0.8吨；排刀2：241+75*5 切2.8吨 ；排刀3：75*5+142+125.4切3.3吨 首钢SPCC 此单发浙江银帆 HV100±10.毛化面轻涂油。0.3管芯500mm。厚度公差0.29-0.3mm，宽度公差+0/-0.1mm | 1 |  | 是 | 是 | 3 | 1
分剪 | JL1224030176/1 | JL1224030176 | 东方分剪5# | 合格 | 合格品 | 甲 | 秦海波 | 0 | 199 |  | 0 | 0.3 | 75 | 1：JL1224030176 排刀规格142*4+75 切一包 2:JL1224030183 排刀1:192+75*6 切0.8吨；排刀2：241+75*5 切2.8吨 ；排刀3：75*5+142+125.4切3.3吨 首钢SPCC 此单发浙江银帆 HV100±10.毛化面轻涂油。0.3管芯500mm。厚度公差0.29-0.3mm，宽度公差+0/-0.1mm |  | 31010041 | 小品种钢卷 | 0.3-SPCC | 31020053 | 小品种钢分切带 | 0.3-SPCC |  | 10 | MO002262 | MO002262-001-01 | FJ001 | 分剪模板 | 5260 | 2024-08-02 | 2024-08-03 | 5 | 2024-08-03 17:56:57 | 2024-08-03 17:59:00 | 江苏东方九天新能源材料有限公司 |  | 秦海波 |  | 1 | 0.3 | 0 | 75 | 1 | JL1224030176/1 | 1：JL1224030176 排刀规格142*4+75 切一包 2:JL1224030183 排刀1:192+75*6 切0.8吨；排刀2：241+75*5 切2.8吨 ；排刀3：75*5+142+125.4切3.3吨 首钢SPCC 此单发浙江银帆 HV100±10.毛化面轻涂油。0.3管芯500mm。厚度公差0.29-0.3mm，宽度公差+0/-0.1mm | 1 |  | 是 | 是 | 3 | 1
铬钝化 | JG1224070345112 | JG122407034511 | 东方铬钝化950 | 合格 | 让步接收 | 甲 | 韩康 | 4207 | 4207 | 1 | 7350 | 0.1 | 760 | / | S色差(色差 花辊印)2983米孔洞大小2.12操27 | 30210015 | 光亮卷 | 0.1-SPCC | 30110014 | 铬钝化卷 | 0.1-SPCC |  | 10 | MO002270 | MO002270-007-02 | GDH001 | 铬钝化模板 | 7000 | 2024-08-02 | 2024-08-02 | 5 | 2024-08-03 16:16:59 | 2024-08-03 17:37:13 | 江苏东方九天新能源材料有限公司 |  | 孙槐兵 |  | 1 | 0.1 | 7350 | 760 | 1 | JG1224070345112 |  | 1 | S色差(色差 花辊印 2983米孔洞大小2.12操27) | 是 | 是 | 121 | 7
铬钝化 | JG1224070345111 | JG122407034511 | 东方铬钝化950 | 合格 | 让步接收 | 甲 | 韩康 | 2757 | 2757 | 1 | 4800 | 0.1 | 760 | / | S色差(色差 花辊印) | 30210015 | 光亮卷 | 0.1-SPCC | 30110014 | 铬钝化卷 | 0.1-SPCC |  | 10 | MO002270 | MO002270-007-01 | GDH001 | 铬钝化模板 | 7000 | 2024-08-02 | 2024-08-02 | 5 | 2024-08-03 16:16:59 | 2024-08-03 17:37:13 | 江苏东方九天新能源材料有限公司 |  | 孙槐兵 |  | 1 | 0.1 | 4800 | 760 | 1 | JG1224070345111 |  | 1 | S色差(色差 花辊印) | 是 | 是 | 121 | 7
最终平整 | JG12240703722 | JG1224070372 | 东方850平整 | 合格 | 让步接收 | 甲 | 丁振,龚政 | 7000 | 6930 | 0.99 | 13170 | 0.1 | 710 | 平整 | K孔洞(614米传边41CM孔洞1.46,918米传边40CM孔洞0.87,0.68,12492米传边60CM孔洞0.32,12494米传边60CM孔洞0.46) | 20100028 | 轧硬 | 0.4*710-SPCC | 30210015 | 光亮卷 | 0.1-SPCC |  | 60 | MO001989 | MO001989-014-02 | GLJ002 | 东方光亮卷前处理（0.4轧0.1mm) | 13795 | 2024-07-24 | 2024-08-08 | 5 | 2024-08-03 17:29:02 | 2024-08-03 17:30:51 | 江苏东方九天新能源材料有限公司 | 256334 | 丁振 |  |  | 0.1 | 13050 | 710 | 1 | JG12240703722 | 轧0.1，米数控制在24900-25000米，脱脂平均分包 | 1 | K孔洞(614米传边41CM孔洞1.46,918米传边40CM孔洞0.87,0.68,12492米传边60CM孔洞0.32,12494米传边60CM孔洞0.46) | 是 | 是 | 3456 | 14
最终平整 | JG12240703792 | JG1224070379 | 东方850平整 | 合格 | 合格品 | 甲 | 陈俊华,钱琨 | 5700 | 5700 | 1 | 10730 | 0.1 | 710 | 平整 |  | 20100028 | 轧硬 | 0.4*710-SPCC | 30210015 | 光亮卷 | 0.1-SPCC |  | 60 | MO001989 | MO001989-001-02 | GLJ002 | 东方光亮卷前处理（0.4轧0.1mm) | 13710 | 2024-07-24 | 2024-08-08 | 3 | 2024-08-03 16:51:24 | 2024-08-03 17:18:07 | 江苏东方九天新能源材料有限公司 | 256306 | 陈俊华 |  |  | 0.1 | 10700 | 710 | 1 | JG12240703792 | 轧0.1，米数控制在24900-25000米，脱脂平均分包 | 1 |  | 是 | 是 | 2916 | 1
最终冷轧 | DL00240700191 | DL0024070019 | 东方650轧机 | 合格 | 让步接收 | 甲 | 徐炜 | 5930 | 5880 | 0.9916 | 6200 | 0.203 | 590 | 海金杜门：650轧机中间道次普光辊（Ra0.2-0.3μm)轧制，最后一道建议用Ra0.8-1.0μm毛化辊轧至0.2mm（0.6-0.42-0.30-0.245-0.2）厚度公差：0.203-0.208mm（注意公差范围）、板面粗糙度控制Ra0.4-0.6μm、转脱脂 | A暗线印(成品1500米之后暗线印明显) | 20100077 | 轧硬 | 0.6*590-SPCC | 20600001 | 镍钝化卷半成品 | 0.203-SPCC |  | 30 | MO001666 | MO001666-002-01 | HJDM003 | 东方镍钝化半成品前处理0.203（海金杜门：厚度公差：0.198-0.203mm、硬度：90-100HV,粗糙度：Ra0.5-0.7μm） | 11795 | 2024-07-16 | 2024-07-26 | 5 | 2024-08-03 17:09:19 | 2024-08-03 17:10:18 | 江苏东方九天新能源材料有限公司 | 244213 | 徐炜 |  |  | 0.6 | 2150 | 590 | 1 | DL00240700191 | 海金杜门：（0.203*590）厚度公差: 0.198-0.203mm、硬度: 90-100HV,粗粕度: Ra0.5-0.7um |  | A暗线印(成品1500米之后暗线印明显) |  |  | 23231 | 2
最终冷轧 | DL00240700391 | DL0024070039 | 东方650轧机 | 合格 | 让步接收 | 乙 | 刘爱民 | 5860 | 5800 | 0.9898 | 6200 | 0.203 | 590 | 海金杜门：650轧机中间道次普光辊（Ra0.2-0.3μm)轧制，最后一道建议用Ra0.8-1.0μm毛化辊轧至0.2mm（0.6-0.42-0.30-0.245-0.2）厚度公差：0.203-0.208mm（注意公差范围）、板面粗糙度控制Ra0.4-0.6μm、转脱脂 | A暗线印(板面多条轻微暗线印) | 20100077 | 轧硬 | 0.6*590-SPCC | 20600001 | 镍钝化卷半成品 | 0.203-SPCC |  | 30 | MO001783 | MO001783-001-01 | HJDM003 | 东方镍钝化半成品前处理0.203（海金杜门：厚度公差：0.198-0.203mm、硬度：90-100HV,粗糙度：Ra0.5-0.7μm） | 11795 | 2024-07-19 | 2024-07-27 | 3 | 2024-08-03 17:07:39 | 2024-08-03 17:08:45 | 江苏东方九天新能源材料有限公司 | 248985 | 刘爱民 |  |  | 0.6 | 2130 | 590 | 1 | DL00240700391 | 海金杜门：（0.203*590）厚度公差: 0.198-0.203mm、硬度: 90-100HV,粗粕度: Ra0.5-0.7um |  | A暗线印(板面多条轻微暗线印) |  |  | 13532 | 1
最终平整 | JG12240703812 | JG1224070381 | 东方850平整 | 合格 | 让步接收 | 甲 | 丁振,龚政 | 6685 | 6675 | 0.9985 | 12600 | 0.1 | 710 | 平整 | K孔洞(554-562米传边1CM两个孔洞0.09,0.14,696-726米传边19CM5个孔洞0.64-0.82) | 20100028 | 轧硬 | 0.4*710-SPCC | 30210015 | 光亮卷 | 0.1-SPCC |  | 60 | MO001989 | MO001989-011-02 | GLJ002 | 东方光亮卷前处理（0.4轧0.1mm) | 13820 | 2024-07-24 | 2024-08-08 | 5 | 2024-08-03 16:34:38 | 2024-08-03 16:36:01 | 江苏东方九天新能源材料有限公司 | 256331 | 丁振 |  |  | 0.1 | 12450 | 710 | 1 | JG12240703812 | 轧0.1，米数控制在24900-25000米，脱脂平均分包 | 1 | K孔洞(554-562米传边1CM两个孔洞0.09,0.14,696-726米传边19CM5个孔洞0.64-0.82) | 是 | 是 | 2830 | 11
铬钝化 | JG12240703431 | JG12240703431 | 东方铬钝化950 | 合格 | 合格品 | 甲 | 韩康 | 7450 | 7429 | 0.9972 | 13030 | 0.1 | 760 | / | S色差(色差 白斑 亮斑 10900米1个孔洞 横向421.1 大小1.41) | 30210015 | 光亮卷 | 0.1-SPCC | 30110014 | 铬钝化卷 | 0.1-SPCC |  | 10 | MO002270 | MO002270-008 | GDH001 | 铬钝化模板 | 7450 | 2024-08-02 | 2024-08-02 | 5 | 2024-08-03 15:56:19 | 2024-08-03 16:16:37 | 江苏东方九天新能源材料有限公司 | 275618 | 孙槐兵 |  |  | 0.1 | 13100 | 760 | 1 | JG12240703431 |  | 1 | S色差(色差 白斑 亮斑 10900米1个孔洞 横向421.1 大小1.41) | 是 | 是 | 20 | 8
最终平整 | JG12240703791 | JG1224070379 | 东方850平整 | 返工 | 返工 | 乙 | 鞠承,姚学禹 | 7200 | 7180 | 0.9972 | 13450 | 0.1 | 710 | 平整 | T停机斑(50米处),R乳化斑(来料表面),B白条纹(来料操边2条),K孔洞(13129-13252米传20-67CM16个0.14-0.94) | 20100028 | 轧硬 | 0.4*710-SPCC | 30210015 | 光亮卷 | 0.1-SPCC |  | 60 | MO001989 | MO001989-001-01 | GLJ002 | 东方光亮卷前处理（0.4轧0.1mm) | 13710 | 2024-07-24 | 2024-08-08 | 3 | 2024-08-03 15:42:37 | 2024-08-03 16:09:16 | 江苏东方九天新能源材料有限公司 | 256306 | 鞠承 |  |  | 0.1 | 13400 | 710 | 1 | JG12240703791 | 轧0.1，米数控制在24900-25000米，脱脂平均分包 | 0 | T停机斑(50米处),R乳化斑(来料表面),B白条纹(来料操边2条),K孔洞(13129-13252米传20-67CM16个0.14-0.94) |  |  | 2916 | 1
最终冷轧 | JG12240703132 | JG1224070313 | 东方850轧机 | 合格 | 合格品 | 乙 | 肖勋民 | 1270 | 1270 | 1 | 1980 | 0.1 | 760 | 850轧机普光辊(Ra0.4-0.6μm)轧制0.1mm(0.4-0.25-0.15-0.115-0.1) |  | 20100142 | 轧硬 | 0.4*760-SPCC | 30210015 | 光亮卷 | 0.1-SPCC |  | 30 | MO001991 | MO001991-026-02 | GLJ002 | 东方光亮卷前处理（0.4轧0.1mm) | 13455 | 2024-07-24 | 2024-08-15 | 5 | 2024-08-03 16:00:51 | 2024-08-03 16:06:16 | 江苏东方九天新能源材料有限公司 |  | 肖勋民 |  | 1 | 0.1 | 1980 | 760 | 1 | JG12240703132 | 轧0.1，米数控制在22800-22900米，脱脂分一包9200米。 |  |  |  |  | 3451 | 26
最终冷轧 | JG12240703131 | JG1224070313 | 东方850轧机 | 合格 | 合格品 | 乙 | 肖勋民 | 11850 | 11850 | 1 | 20469 | 0.1 | 760 | 850轧机普光辊(Ra0.4-0.6μm)轧制0.1mm(0.4-0.25-0.15-0.115-0.1) |  | 20100142 | 轧硬 | 0.4*760-SPCC | 30210015 | 光亮卷 | 0.1-SPCC |  | 30 | MO001991 | MO001991-026-01 | GLJ002 | 东方光亮卷前处理（0.4轧0.1mm) | 13455 | 2024-07-24 | 2024-08-15 | 5 | 2024-08-03 16:00:51 | 2024-08-03 16:06:16 | 江苏东方九天新能源材料有限公司 |  | 肖勋民 |  | 1 | 0.1 | 20469 | 760 | 1 | JG12240703131 | 轧0.1，米数控制在22800-22900米，脱脂分一包9200米。 |  |  |  |  | 3451 | 26
最终平整 | JG12240704051 | JG1224070405 | 东方850平整 | 合格 | 让步接收 | 乙 | 鞠承,姚学禹 | 6750 | 6740 | 0.9985 | 12550 | 0.1 | 710 | 平整 | R乳化斑(),K孔洞(1455-1492米传70cm2个0.36-0.58) | 20100028 | 轧硬 | 0.4*710-SPCC | 30210015 | 光亮卷 | 0.1-SPCC |  | 60 | MO001804 | MO001804-005-01 | GLJ002 | 东方光亮卷前处理（0.4轧0.1mm) | 13815 | 2024-07-19 | 2024-08-03 | 5 | 2024-08-03 15:10:06 | 2024-08-03 15:42:18 | 江苏东方九天新能源材料有限公司 | 249261 | 鞠承 |  |  | 0.1 | 12500 | 710 | 1 | JG12240704051 | 轧0.1；米数控制在25100-25200，脱脂平均分包 | 1 | R乳化斑(),K孔洞(1455-1492米传70cm2个0.36-0.58) | 是 | 是 | 5648 | 5
最终平整 | PY230810076 | PY230810076 | 东方750平整 | 合格 | 让步接收 | 甲 | 丁振,龚政 | 1105 | 1075 | 0.9729 | 1500 | 0.23 | 420 | 昆山富维：750平整建议用Ra1.2-1.4μm毛化辊厚度公差：0.225-235mm，粗糙度Ra0.6-1.0μm | X锈斑(振纹，横条印，偶有锈点),S双边浪(双边浪) | 31010025 | 小品种钢卷 | 0.25-SPCC | 31010022 | 小品种钢卷 | 0.23-SPCC |  | 10 | MO002247 | MO002247-001 | XPZG001 | 小品种钢前处理模板 | 1105 | 2024-08-01 | 2024-08-10 | 5 | 2024-08-03 15:36:00 | 2024-08-03 15:38:52 | 江苏东方九天新能源材料有限公司 | 270462 | 丁振 |  |  | 0.25 | 0 | 420 | 1 | PY230810076 | 昆山富维：（0.23*420）厚度公差：+/-0.005mm，粗糙度0.6-1.0um；废料全部给客户 | 1 | X锈斑(振纹，横条印，偶有锈点),S双边浪(双边浪) | 是 | 是 | 2 | 1
分剪 | 1334966380131/5 | 1334966380131 | 东方分剪7# | 合格 | 合格品 | 乙 | 尹斌斌 | 0 | 260 |  | 0 | 0.8 | 238 | 分剪科达利样品：排刀规格238*3+160.卷芯500mm，双面镀镍，镍层外3.5-4.5um，内0.8-1.4um，分剪时一定要喊质量确认镍层，表面锈点问题。轻涂油。厚度公差+/-0.01mm，宽度公差+/-0.1mm |  | 31310031 | 镍钝化卷 | 0.8-BDCK | 31320029 | 镍钝化分切带 | 0.8-BDCK |  | 10 | MO002216 | MO002216-001-05 | FJ001 | 分剪模板 | 4210 | 2024-07-30 | 2024-07-30 | 5 | 2024-08-03 09:36:24 | 2024-08-03 15:19:04 | 江苏东方九天新能源材料有限公司 |  | 尹斌斌 |  | 1 | 0.8 | 0 | 238 | 1 | 1334966380131/5 | 分剪科达利样品：排刀规格238*3+160.卷芯500mm，双面镀镍，镍层外3.5-4.5um，内0.8-1.4um，分剪时一定要喊质量确认镍层，表面锈点问题。轻涂油。厚度公差+/-0.01mm，宽度公差+/-0.1mm | 1 |  | 是 | 是 | 411 | 1
分剪 | 1334966380131/4 | 1334966380131 | 东方分剪7# | 合格 | 合格品 | 乙 | 尹斌斌 | 0 | 1048 |  | 0 | 0.8 | 238 | 分剪科达利样品：排刀规格238*3+160.卷芯500mm，双面镀镍，镍层外3.5-4.5um，内0.8-1.4um，分剪时一定要喊质量确认镍层，表面锈点问题。轻涂油。厚度公差+/-0.01mm，宽度公差+/-0.1mm |  | 31310031 | 镍钝化卷 | 0.8-BDCK | 31320029 | 镍钝化分切带 | 0.8-BDCK |  | 10 | MO002216 | MO002216-001-04 | FJ001 | 分剪模板 | 4210 | 2024-07-30 | 2024-07-30 | 5 | 2024-08-03 09:36:24 | 2024-08-03 15:19:04 | 江苏东方九天新能源材料有限公司 |  | 尹斌斌 |  | 1 | 0.8 | 0 | 238 | 1 | 1334966380131/4 | 分剪科达利样品：排刀规格238*3+160.卷芯500mm，双面镀镍，镍层外3.5-4.5um，内0.8-1.4um，分剪时一定要喊质量确认镍层，表面锈点问题。轻涂油。厚度公差+/-0.01mm，宽度公差+/-0.1mm | 1 |  | 是 | 是 | 411 | 1
分剪 | 1334966380131/3 | 1334966380131 | 东方分剪7# | 合格 | 合格品 | 乙 | 尹斌斌 | 0 | 774 |  | 0 | 0.8 | 238 | 分剪科达利样品：排刀规格238*3+160.卷芯500mm，双面镀镍，镍层外3.5-4.5um，内0.8-1.4um，分剪时一定要喊质量确认镍层，表面锈点问题。轻涂油。厚度公差+/-0.01mm，宽度公差+/-0.1mm |  | 31310031 | 镍钝化卷 | 0.8-BDCK | 31320029 | 镍钝化分切带 | 0.8-BDCK |  | 10 | MO002216 | MO002216-001-03 | FJ001 | 分剪模板 | 4210 | 2024-07-30 | 2024-07-30 | 5 | 2024-08-03 09:36:24 | 2024-08-03 15:19:04 | 江苏东方九天新能源材料有限公司 |  | 尹斌斌 |  | 1 | 0.8 | 0 | 238 | 1 | 1334966380131/3 | 分剪科达利样品：排刀规格238*3+160.卷芯500mm，双面镀镍，镍层外3.5-4.5um，内0.8-1.4um，分剪时一定要喊质量确认镍层，表面锈点问题。轻涂油。厚度公差+/-0.01mm，宽度公差+/-0.1mm | 1 |  | 是 | 是 | 411 | 1
分剪 | 1334966380131/2 | 1334966380131 | 东方分剪7# | 合格 | 合格品 | 乙 | 尹斌斌 | 0 | 1044 |  | 0 | 0.8 | 238 | 分剪科达利样品：排刀规格238*3+160.卷芯500mm，双面镀镍，镍层外3.5-4.5um，内0.8-1.4um，分剪时一定要喊质量确认镍层，表面锈点问题。轻涂油。厚度公差+/-0.01mm，宽度公差+/-0.1mm |  | 31310031 | 镍钝化卷 | 0.8-BDCK | 31320029 | 镍钝化分切带 | 0.8-BDCK |  | 10 | MO002216 | MO002216-001-02 | FJ001 | 分剪模板 | 4210 | 2024-07-30 | 2024-07-30 | 5 | 2024-08-03 09:36:24 | 2024-08-03 15:19:04 | 江苏东方九天新能源材料有限公司 |  | 尹斌斌 |  | 1 | 0.8 | 0 | 238 | 1 | 1334966380131/2 | 分剪科达利样品：排刀规格238*3+160.卷芯500mm，双面镀镍，镍层外3.5-4.5um，内0.8-1.4um，分剪时一定要喊质量确认镍层，表面锈点问题。轻涂油。厚度公差+/-0.01mm，宽度公差+/-0.1mm | 1 |  | 是 | 是 | 411 | 1
分剪 | 1334966380131/1 | 1334966380131 | 东方分剪7# | 合格 | 合格品 | 乙 | 尹斌斌 | 0 | 712 |  | 0 | 0.8 | 160 | 分剪科达利样品：排刀规格238*3+160.卷芯500mm，双面镀镍，镍层外3.5-4.5um，内0.8-1.4um，分剪时一定要喊质量确认镍层，表面锈点问题。轻涂油。厚度公差+/-0.01mm，宽度公差+/-0.1mm |  | 31310031 | 镍钝化卷 | 0.8-BDCK | 31320029 | 镍钝化分切带 | 0.8-BDCK |  | 10 | MO002216 | MO002216-001-01 | FJ001 | 分剪模板 | 4210 | 2024-07-30 | 2024-07-30 | 5 | 2024-08-03 09:36:24 | 2024-08-03 15:19:04 | 江苏东方九天新能源材料有限公司 |  | 尹斌斌 |  | 1 | 0.8 | 0 | 160 | 1 | 1334966380131/1 | 分剪科达利样品：排刀规格238*3+160.卷芯500mm，双面镀镍，镍层外3.5-4.5um，内0.8-1.4um，分剪时一定要喊质量确认镍层，表面锈点问题。轻涂油。厚度公差+/-0.01mm，宽度公差+/-0.1mm | 1 |  | 是 | 是 | 411 | 1
最终平整 | JG12240703961 | JG1224070396 | 东方850平整 | 合格 | 让步接收 | 乙 | 鞠承,姚学禹 | 6630 | 6620 | 0.9985 | 12360 | 0.1 | 710 | 平整 | S色差条印(操边10CM色差条印重),R乳化斑() | 20100028 | 轧硬 | 0.4*710-SPCC | 30210015 | 光亮卷 | 0.1-SPCC |  | 60 | MO001831 | MO001831-003-01 | GLJ002 | 东方光亮卷前处理（0.4轧0.1mm) | 13780 | 2024-07-19 | 2024-07-19 | 5 | 2024-08-03 13:25:13 | 2024-08-03 15:09:49 | 江苏东方九天新能源材料有限公司 | 250532 | 鞠承 |  |  | 0.1 | 12270 | 710 | 1 | JG12240703961 | 轧0.1；米数控制在25100-25200，脱脂平均分包 | 1 | S色差条印(操边10CM色差条印重),R乳化斑() | 是 | 是 | 3611 | 3
一次退火 | JG1224070320 | JG1224070320 | 东方8# | 合格 |  | 乙 | 陈国,李楷文,袁亚东,张天圣 | 13480 | 13480 | 1 | 5720 | 0.4 | 760 | 退火 装炉量20T-45T(620℃),装炉量>45T (630℃） |  | 20100142 | 轧硬 | 0.4*760-SPCC | 30210015 | 光亮卷 | 0.1-SPCC |  | 20 | MO001991 | MO001991-019 | GLJ002 | 东方光亮卷前处理（0.4轧0.1mm) | 13500 | 2024-07-24 | 2024-08-15 | 3 | 2024-07-30 17:00:43 | 2024-08-03 15:09:47 | 江苏东方九天新能源材料有限公司 | 256398 | 刘忠于 | 刘忠于 |  | 0.4 | 5720 | 760 | 1 | JG1224070320 | 轧0.1，米数控制在22800-22900米，脱脂分一包9200米。 |  |  | 否 | 否 |  | 19
一次退火 | JG1224070325 | JG1224070325 | 东方8# | 合格 |  | 乙 | 陈国,李楷文,袁亚东,张天圣 | 13540 | 13540 | 1 | 5750 | 0.4 | 760 | 退火 装炉量20T-45T(620℃),装炉量>45T (630℃） |  | 20100142 | 轧硬 | 0.4*760-SPCC | 30210015 | 光亮卷 | 0.1-SPCC |  | 20 | MO001991 | MO001991-012 | GLJ002 | 东方光亮卷前处理（0.4轧0.1mm) | 13540 | 2024-07-24 | 2024-08-15 | 3 | 2024-07-30 17:00:43 | 2024-08-03 15:09:47 | 江苏东方九天新能源材料有限公司 | 256391 | 刘忠于 | 刘忠于 |  | 0.4 | 5750 | 760 | 1 | JG1224070325 | 轧0.1，米数控制在22800-22900米，脱脂分一包9200米。 |  |  | 否 | 否 | 13873 | 12
一次退火 | JG1224070323 | JG1224070323 | 东方8# | 合格 |  | 乙 | 陈国,李楷文,袁亚东,张天圣 | 13435 | 13435 | 1 | 5700 | 0.4 | 760 | 退火 装炉量20T-45T(620℃),装炉量>45T (630℃） |  | 20100142 | 轧硬 | 0.4*760-SPCC | 30210015 | 光亮卷 | 0.1-SPCC |  | 20 | MO001991 | MO001991-010 | GLJ002 | 东方光亮卷前处理（0.4轧0.1mm) | 13425 | 2024-07-24 | 2024-08-15 | 3 | 2024-07-30 17:00:43 | 2024-08-03 15:09:47 | 江苏东方九天新能源材料有限公司 | 256389 | 刘忠于 | 刘忠于 |  | 0.4 | 5700 | 760 | 1 | JG1224070323 | 轧0.1，米数控制在22800-22900米，脱脂分一包9200米。 |  |  | 否 | 否 | 2502 | 10
一次退火 | JG12240703402 | JG1224070340 | 东方8# | 其他入库 | 半成品退库 | 乙 | 陈国,李楷文,袁亚东,张天圣 | 8575 | 8575 | 1 | 3640 | 0.4 | 760 | 退火 装炉量20T-45T(620℃), 装炉量>45T (630℃） |  | 20500021 | 光亮卷半成品 | 0.4-SPCC | 20500021 | 光亮卷半成品 | 0.4-SPCC |  | 20 | MO001672 | MO001672-002-02 | GLJ001 | 东方光亮卷前处理(0.4轧0.125mm) | 13535 | 2024-07-16 | 2024-07-31 | 5 | 2024-07-30 17:00:43 | 2024-08-03 15:09:47 | 江苏东方九天新能源材料有限公司 | 244653 | 刘忠于 | 刘忠于 |  | 0.4 | 3640 | 760 | 1 | JG12240703402 | 脱脂分一包4.9t，2050米，合格报工，轧0.125，米数控制在6800-6900米，厚度公差0.115-0.125，轧机按照0.12的中值设定轧制。剩余一包8.6t脱脂结束后报工，报工报待处理。特别注意按照此要求操作。 | 1 |  | 是 | 是 | 3878 | 2
最终退火 | JG12240703222 | JG1224070322 | 东方20# | 合格 |  | 甲 | 吴双勇,程新华,李龙礼 | 7485 | 7485 | 1 | 13150 | 0.1 | 760 | 退火（590℃） |  | 20100142 | 轧硬 | 0.4*760-SPCC | 30210015 | 光亮卷 | 0.1-SPCC |  | 50 | MO001991 | MO001991-011-02 | GLJ002 | 东方光亮卷前处理（0.4轧0.1mm) | 13535 | 2024-07-24 | 2024-08-15 | 5 | 2024-08-02 00:20:38 | 2024-08-03 15:09:27 | 江苏东方九天新能源材料有限公司 | 256390 | 刘忠于 | 刘忠于 |  | 0.1 | 13150 | 760 | 1 | JG12240703222 | 轧0.1，米数控制在22800-22900米，脱脂分一包9200米。 |  |  |  |  | 2744 | 11
最终退火 | JG12240703221 | JG1224070322 | 东方20# | 合格 |  | 甲 | 吴双勇,程新华,李龙礼 | 5770 | 5770 | 1 | 10100 | 0.1 | 760 | 退火（590℃） |  | 20100142 | 轧硬 | 0.4*760-SPCC | 30210015 | 光亮卷 | 0.1-SPCC |  | 50 | MO001991 | MO001991-011-01 | GLJ002 | 东方光亮卷前处理（0.4轧0.1mm) | 13535 | 2024-07-24 | 2024-08-15 | 5 | 2024-08-02 00:20:38 | 2024-08-03 15:09:27 | 江苏东方九天新能源材料有限公司 | 256390 | 刘忠于 | 刘忠于 |  | 0.1 | 10100 | 760 | 1 | JG12240703221 | 轧0.1，米数控制在22800-22900米，脱脂分一包9200米。 |  |  |  |  | 2744 | 11
最终退火 | JG12240703352 | JG1224070335 | 东方20# | 合格 |  | 甲 | 吴双勇,程新华,李龙礼 | 5560 | 5560 | 1 | 9700 | 0.1 | 760 | 退火（590℃） |  | 20100142 | 轧硬 | 0.4*760-SPCC | 30210015 | 光亮卷 | 0.1-SPCC |  | 50 | MO001991 | MO001991-005-02 | GLJ002 | 东方光亮卷前处理（0.4轧0.1mm) | 13490 | 2024-07-24 | 2024-08-15 | 3 | 2024-08-02 00:20:38 | 2024-08-03 15:09:27 | 江苏东方九天新能源材料有限公司 | 256369 | 刘忠于 | 刘忠于 |  | 0.1 | 9700 | 760 | 1 | JG12240703352 | 轧0.1，米数控制在22800-22900米，脱脂分一包9200米。 |  |  |  |  | 2033 | 5
最终退火 | JG12240703351 | JG1224070335 | 东方20# | 合格 |  | 甲 | 吴双勇,程新华,李龙礼 | 7255 | 7255 | 1 | 12500 | 0.1 | 760 | 退火（590℃） |  | 20100142 | 轧硬 | 0.4*760-SPCC | 30210015 | 光亮卷 | 0.1-SPCC |  | 50 | MO001991 | MO001991-005-01 | GLJ002 | 东方光亮卷前处理（0.4轧0.1mm) | 13490 | 2024-07-24 | 2024-08-15 | 3 | 2024-08-02 00:20:38 | 2024-08-03 15:09:27 | 江苏东方九天新能源材料有限公司 | 256369 | 刘忠于 | 刘忠于 |  | 0.1 | 12500 | 760 | 1 | JG12240703351 | 轧0.1，米数控制在22800-22900米，脱脂分一包9200米。 |  |  |  |  | 2033 | 5
最终冷轧 | DL1224060003 | DL1224060003 | 东方650轧机 | 合格 | 合格品 | 乙 | 刘爱民 | 5340 | 5270 | 0.9869 | 3050 | 0.39 | 565 | 泰兴双永:650轧机中间道次用普光辊(Ra0.2-0.3um)轧制，最后一道建议用Ra1.2-1.4μm毛化辊轧至0.39mm（0.65-0.45-0.39）厚度公差：0.393-0.398mm轧后板面粗糙度控制在0.8-0.95μm、硬度150-170HV，转750平整 | X细划伤(),A暗线印(),Z振纹(),Y氧化边(),H横辊印(),B白斑() | 31010065 | 小品种钢卷 | 0.65-SPCC | 31010040 | 小品种钢卷 | 0.39-SPCC |  | 10 | MO002151 | MO002151-001 | XPZG001 | 小品种钢前处理模板 | 5340 | 2024-07-29 | 2024-08-06 | 5 | 2024-08-03 14:58:07 | 2024-08-03 15:00:32 | 江苏东方九天新能源材料有限公司 | 266720 | 刘爱民 |  |  | 0.65 | 0 | 565 | 1 | DL1224060003 | 0.65改轧 泰兴双永(0.39*565)厚度±0.01mm，HV150-170，粗糙度0.7-0.9μM,卷重2-3.5吨 |  | X细划伤(),A暗线印(),Z振纹(),Y氧化边(),H横辊印(),B白斑() | 否 | 否 | 17 | 1
分剪 | JL1224030168/18 | JL1224030168 | 东方分剪5# | 合格 | 合格品 | 乙 | 张建勇 | 0 | 366 |  | 0 | 0.3 | 192.5 | JL1224030168 1.排刀300+192.5+74.8*2 切1.1吨 ；2.排刀192.5+74.8*6 切2.5吨；首钢SPCC 此单发浙江银轮 HV100±10.毛化面轻涂油 0.3管芯500mm宽度公差+/-0.2mm，厚度公差+/-0.01mm |  | 31010041 | 小品种钢卷 | 0.3-SPCC | 31020053 | 小品种钢分切带 | 0.3-SPCC |  | 10 | MO002257 | MO002257-002-18 | FJ001 | 分剪模板 | 5360 | 2024-08-02 | 2024-08-03 | 5 | 2024-08-03 14:56:23 | 2024-08-03 14:59:58 | 江苏东方九天新能源材料有限公司 |  | 张建勇 |  | 1 | 0.3 | 0 | 192.5 | 1 | JL1224030168/18 | 1.排刀142*4+74.8 切一包 2.排刀300+192.5+74.8*2切1.1吨 ；3.排刀192.5+74.8*6，首钢SPCC 此单发浙江银轮 HV100±10.毛化面轻涂油 0.3管芯500mm宽度公差+/-0.2mm，厚度公差+/-0.01mm | 1 |  | 是 | 是 | 3 | 2
分剪 | JL1224030168/17 | JL1224030168 | 东方分剪5# | 合格 | 合格品 | 乙 | 张建勇 | 0 | 143 |  | 0 | 0.3 | 74.8 | JL1224030168 1.排刀300+192.5+74.8*2 切1.1吨 ；2.排刀192.5+74.8*6 切2.5吨；首钢SPCC 此单发浙江银轮 HV100±10.毛化面轻涂油 0.3管芯500mm宽度公差+/-0.2mm，厚度公差+/-0.01mm |  | 31010041 | 小品种钢卷 | 0.3-SPCC | 31020053 | 小品种钢分切带 | 0.3-SPCC |  | 10 | MO002257 | MO002257-002-17 | FJ001 | 分剪模板 | 5360 | 2024-08-02 | 2024-08-03 | 5 | 2024-08-03 14:56:23 | 2024-08-03 14:59:58 | 江苏东方九天新能源材料有限公司 |  | 张建勇 |  | 1 | 0.3 | 0 | 74.8 | 1 | JL1224030168/17 | 1.排刀142*4+74.8 切一包 2.排刀300+192.5+74.8*2切1.1吨 ；3.排刀192.5+74.8*6，首钢SPCC 此单发浙江银轮 HV100±10.毛化面轻涂油 0.3管芯500mm宽度公差+/-0.2mm，厚度公差+/-0.01mm | 1 |  | 是 | 是 | 3 | 2
分剪 | JL1224030168/16 | JL1224030168 | 东方分剪5# | 合格 | 合格品 | 乙 | 张建勇 | 0 | 142 |  | 0 | 0.3 | 74.8 | JL1224030168 1.排刀300+192.5+74.8*2 切1.1吨 ；2.排刀192.5+74.8*6 切2.5吨；首钢SPCC 此单发浙江银轮 HV100±10.毛化面轻涂油 0.3管芯500mm宽度公差+/-0.2mm，厚度公差+/-0.01mm |  | 31010041 | 小品种钢卷 | 0.3-SPCC | 31020053 | 小品种钢分切带 | 0.3-SPCC |  | 10 | MO002257 | MO002257-002-16 | FJ001 | 分剪模板 | 5360 | 2024-08-02 | 2024-08-03 | 5 | 2024-08-03 14:56:23 | 2024-08-03 14:59:58 | 江苏东方九天新能源材料有限公司 |  | 张建勇 |  | 1 | 0.3 | 0 | 74.8 | 1 | JL1224030168/16 | 1.排刀142*4+74.8 切一包 2.排刀300+192.5+74.8*2切1.1吨 ；3.排刀192.5+74.8*6，首钢SPCC 此单发浙江银轮 HV100±10.毛化面轻涂油 0.3管芯500mm宽度公差+/-0.2mm，厚度公差+/-0.01mm | 1 |  | 是 | 是 | 3 | 2
分剪 | JL1224030168/15 | JL1224030168 | 东方分剪5# | 合格 | 合格品 | 乙 | 张建勇 | 0 | 142 |  | 0 | 0.3 | 74.8 | JL1224030168 1.排刀300+192.5+74.8*2 切1.1吨 ；2.排刀192.5+74.8*6 切2.5吨；首钢SPCC 此单发浙江银轮 HV100±10.毛化面轻涂油 0.3管芯500mm宽度公差+/-0.2mm，厚度公差+/-0.01mm |  | 31010041 | 小品种钢卷 | 0.3-SPCC | 31020053 | 小品种钢分切带 | 0.3-SPCC |  | 10 | MO002257 | MO002257-002-15 | FJ001 | 分剪模板 | 5360 | 2024-08-02 | 2024-08-03 | 5 | 2024-08-03 14:56:23 | 2024-08-03 14:59:58 | 江苏东方九天新能源材料有限公司 |  | 张建勇 |  | 1 | 0.3 | 0 | 74.8 | 1 | JL1224030168/15 | 1.排刀142*4+74.8 切一包 2.排刀300+192.5+74.8*2切1.1吨 ；3.排刀192.5+74.8*6，首钢SPCC 此单发浙江银轮 HV100±10.毛化面轻涂油 0.3管芯500mm宽度公差+/-0.2mm，厚度公差+/-0.01mm | 1 |  | 是 | 是 | 3 | 2
分剪 | JL1224030168/14 | JL1224030168 | 东方分剪5# | 合格 | 合格品 | 乙 | 张建勇 | 0 | 142 |  | 0 | 0.3 | 74.8 | JL1224030168 1.排刀300+192.5+74.8*2 切1.1吨 ；2.排刀192.5+74.8*6 切2.5吨；首钢SPCC 此单发浙江银轮 HV100±10.毛化面轻涂油 0.3管芯500mm宽度公差+/-0.2mm，厚度公差+/-0.01mm |  | 31010041 | 小品种钢卷 | 0.3-SPCC | 31020053 | 小品种钢分切带 | 0.3-SPCC |  | 10 | MO002257 | MO002257-002-14 | FJ001 | 分剪模板 | 5360 | 2024-08-02 | 2024-08-03 | 5 | 2024-08-03 14:56:23 | 2024-08-03 14:59:58 | 江苏东方九天新能源材料有限公司 |  | 张建勇 |  | 1 | 0.3 | 0 | 74.8 | 1 | JL1224030168/14 | 1.排刀142*4+74.8 切一包 2.排刀300+192.5+74.8*2切1.1吨 ；3.排刀192.5+74.8*6，首钢SPCC 此单发浙江银轮 HV100±10.毛化面轻涂油 0.3管芯500mm宽度公差+/-0.2mm，厚度公差+/-0.01mm | 1 |  | 是 | 是 | 3 | 2
分剪 | JL1224030168/13 | JL1224030168 | 东方分剪5# | 合格 | 合格品 | 乙 | 张建勇 | 0 | 141 |  | 0 | 0.3 | 74.8 | JL1224030168 1.排刀300+192.5+74.8*2 切1.1吨 ；2.排刀192.5+74.8*6 切2.5吨；首钢SPCC 此单发浙江银轮 HV100±10.毛化面轻涂油 0.3管芯500mm宽度公差+/-0.2mm，厚度公差+/-0.01mm |  | 31010041 | 小品种钢卷 | 0.3-SPCC | 31020053 | 小品种钢分切带 | 0.3-SPCC |  | 10 | MO002257 | MO002257-002-13 | FJ001 | 分剪模板 | 5360 | 2024-08-02 | 2024-08-03 | 5 | 2024-08-03 14:56:23 | 2024-08-03 14:59:58 | 江苏东方九天新能源材料有限公司 |  | 张建勇 |  | 1 | 0.3 | 0 | 74.8 | 1 | JL1224030168/13 | 1.排刀142*4+74.8 切一包 2.排刀300+192.5+74.8*2切1.1吨 ；3.排刀192.5+74.8*6，首钢SPCC 此单发浙江银轮 HV100±10.毛化面轻涂油 0.3管芯500mm宽度公差+/-0.2mm，厚度公差+/-0.01mm | 1 |  | 是 | 是 | 3 | 2
分剪 | JL1224030168/12 | JL1224030168 | 东方分剪5# | 合格 | 合格品 | 乙 | 张建勇 | 0 | 140 |  | 0 | 0.3 | 74.8 | JL1224030168 1.排刀300+192.5+74.8*2 切1.1吨 ；2.排刀192.5+74.8*6 切2.5吨；首钢SPCC 此单发浙江银轮 HV100±10.毛化面轻涂油 0.3管芯500mm宽度公差+/-0.2mm，厚度公差+/-0.01mm |  | 31010041 | 小品种钢卷 | 0.3-SPCC | 31020053 | 小品种钢分切带 | 0.3-SPCC |  | 10 | MO002257 | MO002257-002-12 | FJ001 | 分剪模板 | 5360 | 2024-08-02 | 2024-08-03 | 5 | 2024-08-03 14:56:23 | 2024-08-03 14:59:58 | 江苏东方九天新能源材料有限公司 |  | 张建勇 |  | 1 | 0.3 | 0 | 74.8 | 1 | JL1224030168/12 | 1.排刀142*4+74.8 切一包 2.排刀300+192.5+74.8*2切1.1吨 ；3.排刀192.5+74.8*6，首钢SPCC 此单发浙江银轮 HV100±10.毛化面轻涂油 0.3管芯500mm宽度公差+/-0.2mm，厚度公差+/-0.01mm | 1 |  | 是 | 是 | 3 | 2
分剪 | JL1224030168/11 | JL1224030168 | 东方分剪5# | 合格 | 合格品 | 乙 | 张建勇 | 0 | 374 |  | 0 | 0.3 | 192.5 | JL1224030168 1.排刀300+192.5+74.8*2 切1.1吨 ；2.排刀192.5+74.8*6 切2.5吨；首钢SPCC 此单发浙江银轮 HV100±10.毛化面轻涂油 0.3管芯500mm宽度公差+/-0.2mm，厚度公差+/-0.01mm |  | 31010041 | 小品种钢卷 | 0.3-SPCC | 31020053 | 小品种钢分切带 | 0.3-SPCC |  | 10 | MO002257 | MO002257-002-11 | FJ001 | 分剪模板 | 5360 | 2024-08-02 | 2024-08-03 | 5 | 2024-08-03 14:56:23 | 2024-08-03 14:59:58 | 江苏东方九天新能源材料有限公司 |  | 张建勇 |  | 1 | 0.3 | 0 | 192.5 | 1 | JL1224030168/11 | 1.排刀142*4+74.8 切一包 2.排刀300+192.5+74.8*2切1.1吨 ；3.排刀192.5+74.8*6，首钢SPCC 此单发浙江银轮 HV100±10.毛化面轻涂油 0.3管芯500mm宽度公差+/-0.2mm，厚度公差+/-0.01mm | 1 |  | 是 | 是 | 3 | 2
分剪 | JL1224030168/10 | JL1224030168 | 东方分剪5# | 合格 | 合格品 | 乙 | 张建勇 | 0 | 145 |  | 0 | 0.3 | 74.8 | JL1224030168 1.排刀300+192.5+74.8*2 切1.1吨 ；2.排刀192.5+74.8*6 切2.5吨；首钢SPCC 此单发浙江银轮 HV100±10.毛化面轻涂油 0.3管芯500mm宽度公差+/-0.2mm，厚度公差+/-0.01mm |  | 31010041 | 小品种钢卷 | 0.3-SPCC | 31020053 | 小品种钢分切带 | 0.3-SPCC |  | 10 | MO002257 | MO002257-002-10 | FJ001 | 分剪模板 | 5360 | 2024-08-02 | 2024-08-03 | 5 | 2024-08-03 14:56:23 | 2024-08-03 14:59:58 | 江苏东方九天新能源材料有限公司 |  | 张建勇 |  | 1 | 0.3 | 0 | 74.8 | 1 | JL1224030168/10 | 1.排刀142*4+74.8 切一包 2.排刀300+192.5+74.8*2切1.1吨 ；3.排刀192.5+74.8*6，首钢SPCC 此单发浙江银轮 HV100±10.毛化面轻涂油 0.3管芯500mm宽度公差+/-0.2mm，厚度公差+/-0.01mm | 1 |  | 是 | 是 | 3 | 2
分剪 | JL1224030168/9 | JL1224030168 | 东方分剪5# | 合格 | 合格品 | 乙 | 张建勇 | 0 | 145 |  | 0 | 0.3 | 74.8 | JL1224030168 1.排刀300+192.5+74.8*2 切1.1吨 ；2.排刀192.5+74.8*6 切2.5吨；首钢SPCC 此单发浙江银轮 HV100±10.毛化面轻涂油 0.3管芯500mm宽度公差+/-0.2mm，厚度公差+/-0.01mm |  | 31010041 | 小品种钢卷 | 0.3-SPCC | 31020053 | 小品种钢分切带 | 0.3-SPCC |  | 10 | MO002257 | MO002257-002-09 | FJ001 | 分剪模板 | 5360 | 2024-08-02 | 2024-08-03 | 5 | 2024-08-03 14:56:23 | 2024-08-03 14:59:58 | 江苏东方九天新能源材料有限公司 |  | 张建勇 |  | 1 | 0.3 | 0 | 74.8 | 1 | JL1224030168/9 | 1.排刀142*4+74.8 切一包 2.排刀300+192.5+74.8*2切1.1吨 ；3.排刀192.5+74.8*6，首钢SPCC 此单发浙江银轮 HV100±10.毛化面轻涂油 0.3管芯500mm宽度公差+/-0.2mm，厚度公差+/-0.01mm | 1 |  | 是 | 是 | 3 | 2
分剪 | JL1224030168/8 | JL1224030168 | 东方分剪5# | 合格 | 合格品 | 乙 | 张建勇 | 0 | 144 |  | 0 | 0.3 | 74.8 | JL1224030168 1.排刀300+192.5+74.8*2 切1.1吨 ；2.排刀192.5+74.8*6 切2.5吨；首钢SPCC 此单发浙江银轮 HV100±10.毛化面轻涂油 0.3管芯500mm宽度公差+/-0.2mm，厚度公差+/-0.01mm |  | 31010041 | 小品种钢卷 | 0.3-SPCC | 31020053 | 小品种钢分切带 | 0.3-SPCC |  | 10 | MO002257 | MO002257-002-08 | FJ001 | 分剪模板 | 5360 | 2024-08-02 | 2024-08-03 | 5 | 2024-08-03 14:56:23 | 2024-08-03 14:59:58 | 江苏东方九天新能源材料有限公司 |  | 张建勇 |  | 1 | 0.3 | 0 | 74.8 | 1 | JL1224030168/8 | 1.排刀142*4+74.8 切一包 2.排刀300+192.5+74.8*2切1.1吨 ；3.排刀192.5+74.8*6，首钢SPCC 此单发浙江银轮 HV100±10.毛化面轻涂油 0.3管芯500mm宽度公差+/-0.2mm，厚度公差+/-0.01mm | 1 |  | 是 | 是 | 3 | 2
分剪 | JL1224030168/7 | JL1224030168 | 东方分剪5# | 合格 | 合格品 | 乙 | 张建勇 | 0 | 144 |  | 0 | 0.3 | 74.8 | JL1224030168 1.排刀300+192.5+74.8*2 切1.1吨 ；2.排刀192.5+74.8*6 切2.5吨；首钢SPCC 此单发浙江银轮 HV100±10.毛化面轻涂油 0.3管芯500mm宽度公差+/-0.2mm，厚度公差+/-0.01mm |  | 31010041 | 小品种钢卷 | 0.3-SPCC | 31020053 | 小品种钢分切带 | 0.3-SPCC |  | 10 | MO002257 | MO002257-002-07 | FJ001 | 分剪模板 | 5360 | 2024-08-02 | 2024-08-03 | 5 | 2024-08-03 14:56:23 | 2024-08-03 14:59:58 | 江苏东方九天新能源材料有限公司 |  | 张建勇 |  | 1 | 0.3 | 0 | 74.8 | 1 | JL1224030168/7 | 1.排刀142*4+74.8 切一包 2.排刀300+192.5+74.8*2切1.1吨 ；3.排刀192.5+74.8*6，首钢SPCC 此单发浙江银轮 HV100±10.毛化面轻涂油 0.3管芯500mm宽度公差+/-0.2mm，厚度公差+/-0.01mm | 1 |  | 是 | 是 | 3 | 2
分剪 | JL1224030168/6 | JL1224030168 | 东方分剪5# | 合格 | 合格品 | 乙 | 张建勇 | 0 | 143 |  | 0 | 0.3 | 74.8 | JL1224030168 1.排刀300+192.5+74.8*2 切1.1吨 ；2.排刀192.5+74.8*6 切2.5吨；首钢SPCC 此单发浙江银轮 HV100±10.毛化面轻涂油 0.3管芯500mm宽度公差+/-0.2mm，厚度公差+/-0.01mm |  | 31010041 | 小品种钢卷 | 0.3-SPCC | 31020053 | 小品种钢分切带 | 0.3-SPCC |  | 10 | MO002257 | MO002257-002-06 | FJ001 | 分剪模板 | 5360 | 2024-08-02 | 2024-08-03 | 5 | 2024-08-03 14:56:23 | 2024-08-03 14:59:58 | 江苏东方九天新能源材料有限公司 |  | 张建勇 |  | 1 | 0.3 | 0 | 74.8 | 1 | JL1224030168/6 | 1.排刀142*4+74.8 切一包 2.排刀300+192.5+74.8*2切1.1吨 ；3.排刀192.5+74.8*6，首钢SPCC 此单发浙江银轮 HV100±10.毛化面轻涂油 0.3管芯500mm宽度公差+/-0.2mm，厚度公差+/-0.01mm | 1 |  | 是 | 是 | 3 | 2
分剪 | JL1224030168/5 | JL1224030168 | 东方分剪5# | 合格 | 合格品 | 乙 | 张建勇 | 0 | 142 |  | 0 | 0.3 | 74.8 | JL1224030168 1.排刀300+192.5+74.8*2 切1.1吨 ；2.排刀192.5+74.8*6 切2.5吨；首钢SPCC 此单发浙江银轮 HV100±10.毛化面轻涂油 0.3管芯500mm宽度公差+/-0.2mm，厚度公差+/-0.01mm |  | 31010041 | 小品种钢卷 | 0.3-SPCC | 31020053 | 小品种钢分切带 | 0.3-SPCC |  | 10 | MO002257 | MO002257-002-05 | FJ001 | 分剪模板 | 5360 | 2024-08-02 | 2024-08-03 | 5 | 2024-08-03 14:56:23 | 2024-08-03 14:59:58 | 江苏东方九天新能源材料有限公司 |  | 张建勇 |  | 1 | 0.3 | 0 | 74.8 | 1 | JL1224030168/5 | 1.排刀142*4+74.8 切一包 2.排刀300+192.5+74.8*2切1.1吨 ；3.排刀192.5+74.8*6，首钢SPCC 此单发浙江银轮 HV100±10.毛化面轻涂油 0.3管芯500mm宽度公差+/-0.2mm，厚度公差+/-0.01mm | 1 |  | 是 | 是 | 3 | 2
分剪 | JL1224030168/4 | JL1224030168 | 东方分剪5# | 合格 | 合格品 | 乙 | 张建勇 | 0 | 330 |  | 0 | 0.3 | 192.5 | JL1224030168 1.排刀300+192.5+74.8*2 切1.1吨 ；2.排刀192.5+74.8*6 切2.5吨；首钢SPCC 此单发浙江银轮 HV100±10.毛化面轻涂油 0.3管芯500mm宽度公差+/-0.2mm，厚度公差+/-0.01mm |  | 31010041 | 小品种钢卷 | 0.3-SPCC | 31020053 | 小品种钢分切带 | 0.3-SPCC |  | 10 | MO002257 | MO002257-002-04 | FJ001 | 分剪模板 | 5360 | 2024-08-02 | 2024-08-03 | 5 | 2024-08-03 14:56:23 | 2024-08-03 14:59:58 | 江苏东方九天新能源材料有限公司 |  | 张建勇 |  | 1 | 0.3 | 0 | 192.5 | 1 | JL1224030168/4 | 1.排刀142*4+74.8 切一包 2.排刀300+192.5+74.8*2切1.1吨 ；3.排刀192.5+74.8*6，首钢SPCC 此单发浙江银轮 HV100±10.毛化面轻涂油 0.3管芯500mm宽度公差+/-0.2mm，厚度公差+/-0.01mm | 1 |  | 是 | 是 | 3 | 2
分剪 | JL1224030168/3 | JL1224030168 | 东方分剪5# | 合格 | 合格品 | 乙 | 张建勇 | 0 | 128 |  | 0 | 0.3 | 74.8 | JL1224030168 1.排刀300+192.5+74.8*2 切1.1吨 ；2.排刀192.5+74.8*6 切2.5吨；首钢SPCC 此单发浙江银轮 HV100±10.毛化面轻涂油 0.3管芯500mm宽度公差+/-0.2mm，厚度公差+/-0.01mm |  | 31010041 | 小品种钢卷 | 0.3-SPCC | 31020053 | 小品种钢分切带 | 0.3-SPCC |  | 10 | MO002257 | MO002257-002-03 | FJ001 | 分剪模板 | 5360 | 2024-08-02 | 2024-08-03 | 5 | 2024-08-03 14:56:23 | 2024-08-03 14:59:58 | 江苏东方九天新能源材料有限公司 |  | 张建勇 |  | 1 | 0.3 | 0 | 74.8 | 1 | JL1224030168/3 | 1.排刀142*4+74.8 切一包 2.排刀300+192.5+74.8*2切1.1吨 ；3.排刀192.5+74.8*6，首钢SPCC 此单发浙江银轮 HV100±10.毛化面轻涂油 0.3管芯500mm宽度公差+/-0.2mm，厚度公差+/-0.01mm | 1 |  | 是 | 是 | 3 | 2
分剪 | JL1224030168/2 | JL1224030168 | 东方分剪5# | 合格 | 合格品 | 乙 | 张建勇 | 0 | 128 |  | 0 | 0.3 | 74.8 | JL1224030168 1.排刀300+192.5+74.8*2 切1.1吨 ；2.排刀192.5+74.8*6 切2.5吨；首钢SPCC 此单发浙江银轮 HV100±10.毛化面轻涂油 0.3管芯500mm宽度公差+/-0.2mm，厚度公差+/-0.01mm |  | 31010041 | 小品种钢卷 | 0.3-SPCC | 31020053 | 小品种钢分切带 | 0.3-SPCC |  | 10 | MO002257 | MO002257-002-02 | FJ001 | 分剪模板 | 5360 | 2024-08-02 | 2024-08-03 | 5 | 2024-08-03 14:56:23 | 2024-08-03 14:59:58 | 江苏东方九天新能源材料有限公司 |  | 张建勇 |  | 1 | 0.3 | 0 | 74.8 | 1 | JL1224030168/2 | 1.排刀142*4+74.8 切一包 2.排刀300+192.5+74.8*2切1.1吨 ；3.排刀192.5+74.8*6，首钢SPCC 此单发浙江银轮 HV100±10.毛化面轻涂油 0.3管芯500mm宽度公差+/-0.2mm，厚度公差+/-0.01mm | 1 |  | 是 | 是 | 3 | 2
分剪 | JL1224030168/1 | JL1224030168 | 东方分剪5# | 合格 | 合格品 | 乙 | 张建勇 | 0 | 510 |  | 0 | 0.3 | 300 | JL1224030168 1.排刀300+192.5+74.8*2 切1.1吨 ；2.排刀192.5+74.8*6 切2.5吨；首钢SPCC 此单发浙江银轮 HV100±10.毛化面轻涂油 0.3管芯500mm宽度公差+/-0.2mm，厚度公差+/-0.01mm |  | 31010041 | 小品种钢卷 | 0.3-SPCC | 31020053 | 小品种钢分切带 | 0.3-SPCC |  | 10 | MO002257 | MO002257-002-01 | FJ001 | 分剪模板 | 5360 | 2024-08-02 | 2024-08-03 | 5 | 2024-08-03 14:56:23 | 2024-08-03 14:59:58 | 江苏东方九天新能源材料有限公司 |  | 张建勇 |  | 1 | 0.3 | 0 | 300 | 1 | JL1224030168/1 | 1.排刀142*4+74.8 切一包 2.排刀300+192.5+74.8*2切1.1吨 ；3.排刀192.5+74.8*6，首钢SPCC 此单发浙江银轮 HV100±10.毛化面轻涂油 0.3管芯500mm宽度公差+/-0.2mm，厚度公差+/-0.01mm | 1 |  | 是 | 是 | 3 | 2
最终退火 | JL1224030195 | JL1224030195 | 东方20# | 合格 |  | 乙 | 陈国,李楷文,袁亚东,张天圣 | 5450 | 5450 | 1 | 3630 | 0.3 | 650 | 摩丁普信：退火(620℃)，转850平整 |  | 20100026 | 轧硬 | 0.4*650-SPCC | 31010041 | 小品种钢卷 | 0.3-SPCC |  | 40 | MO001363 | MO001363-016 | XPZG001 | 小品种钢前处理模板 | 5620 | 2024-07-08 | 2024-07-23 | 5 | 2024-08-01 17:26:56 | 2024-08-03 14:53:40 | 江苏东方九天新能源材料有限公司 | 227556 | 刘忠于 | 刘忠于 |  | 0.3 | 3630 | 650 | 1 | JL1224030195 | 摩丁普信：（0.3*650）厚度+0.003/-0.007，HV90-110,粗度0.5-0.8 |  |  | 否 | 否 | 2779 | 16
最终退火 | JL1224030185 | JL1224030185 | 东方20# | 合格 |  | 乙 | 陈国,李楷文,袁亚东,张天圣 | 7165 | 7165 | 1 | 4770 | 0.3 | 650 | 摩丁普信：退火(620℃)，转850平整 |  | 20100026 | 轧硬 | 0.4*650-SPCC | 31010041 | 小品种钢卷 | 0.3-SPCC |  | 40 | MO001363 | MO001363-010 | XPZG001 | 小品种钢前处理模板 | 7290 | 2024-07-08 | 2024-07-23 | 5 | 2024-08-01 17:26:56 | 2024-08-03 14:53:40 | 江苏东方九天新能源材料有限公司 | 227550 | 刘忠于 | 刘忠于 |  | 0.3 | 4770 | 650 | 1 | JL1224030185 | 摩丁普信：（0.3*650）厚度+0.003/-0.007，HV90-110,粗度0.5-0.8 |  |  | 否 | 否 | 2748 | 10
最终退火 | JL1224030184 | JL1224030184 | 东方20# | 合格 |  | 乙 | 陈国,李楷文,袁亚东,张天圣 | 5360 | 5360 | 1 | 3550 | 0.3 | 650 | 摩丁普信：退火(620℃)，转850平整 |  | 20100026 | 轧硬 | 0.4*650-SPCC | 31010041 | 小品种钢卷 | 0.3-SPCC |  | 40 | MO001363 | MO001363-009 | XPZG001 | 小品种钢前处理模板 | 5460 | 2024-07-08 | 2024-07-23 | 2 | 2024-08-01 17:26:56 | 2024-08-03 14:53:40 | 江苏东方九天新能源材料有限公司 | 227549 | 刘忠于 | 刘忠于 |  | 0.3 | 3550 | 650 | 1 | JL1224030184 | 摩丁普信：（0.3*650）厚度+0.003/-0.007，HV90-110,粗度0.5-0.8 |  |  | 否 | 否 |  | 9
最终退火 | JL1224030181 | JL1224030181 | 东方20# | 合格 |  | 乙 | 陈国,李楷文,袁亚东,张天圣 | 7000 | 7000 | 1 | 4665 | 0.3 | 650 | 摩丁普信：退火(620℃)，转850平整 |  | 20100026 | 轧硬 | 0.4*650-SPCC | 31010041 | 小品种钢卷 | 0.3-SPCC |  | 40 | MO001363 | MO001363-006 | XPZG001 | 小品种钢前处理模板 | 7115 | 2024-07-08 | 2024-07-23 | 5 | 2024-08-01 17:26:56 | 2024-08-03 14:53:40 | 江苏东方九天新能源材料有限公司 | 227542 | 刘忠于 | 刘忠于 |  | 0.3 | 4665 | 650 | 1 | JL1224030181 | 摩丁普信：（0.3*650）厚度+0.003/-0.007，HV90-110,粗度0.5-0.8 |  |  | 否 | 否 | 2922 | 6
铬钝化 | JG122407039712 | JG12240703971 | 东方铬钝化950 | 合格 | 合格品 | 甲 | 韩康 | 3865 | 3865 | 1 | 7240 | 0.1 | 710 | / |  | 30210015 | 光亮卷 | 0.1-SPCC | 30110014 | 铬钝化卷 | 0.1-SPCC |  | 10 | MO002271 | MO002271-004-02 | GDH001 | 铬钝化模板 | 7840 | 2024-08-02 | 2024-08-02 | 5 | 2024-08-03 14:51:24 | 2024-08-03 14:52:13 | 江苏东方九天新能源材料有限公司 |  | 孙槐兵 |  | 1 | 0.1 | 7240 | 710 | 1 | JG122407039712 |  | 1 |  | 是 | 是 | 1 | 4
铬钝化 | JG122407039711 | JG12240703971 | 东方铬钝化950 | 合格 | 合格品 | 甲 | 韩康 | 3927 | 3927 | 1 | 7360 | 0.1 | 710 | / |  | 30210015 | 光亮卷 | 0.1-SPCC | 30110014 | 铬钝化卷 | 0.1-SPCC |  | 10 | MO002271 | MO002271-004-01 | GDH001 | 铬钝化模板 | 7840 | 2024-08-02 | 2024-08-02 | 5 | 2024-08-03 14:51:24 | 2024-08-03 14:52:13 | 江苏东方九天新能源材料有限公司 |  | 孙槐兵 |  | 1 | 0.1 | 7360 | 710 | 1 | JG122407039711 |  | 1 |  | 是 | 是 | 1 | 4
二次脱脂 | DL002407003022 | DL002407003022 | 东方950脱脂1# | 合格 | 合格品 | 乙 | 何晓健,张东兵 | 2890 | 2880 | 0.9965 | 4200 | 0.15 | 610 | 脱脂改平光缆带 |  | 31010010 | 小品种钢卷 | 0.15-SPCC | 30210011 | 光亮卷 | 0.15-SPCC |  | 10 | MO002283 | MO002283-002 | GLJ004 | 东方光亮卷前处理0.4轧0.15 | 2890 | 2024-08-02 | 2024-08-02 | 5 | 2024-08-03 14:49:30 | 2024-08-03 14:50:03 | 江苏东方九天新能源材料有限公司 | 276082 | 何晓健 |  |  | 0.15 | 0 | 610 | 1 | DL002407003022 | 脱脂改平光缆带。 |  |  | 否 | 否 | 30 | 2
二次脱脂 | DL002407003021 | DL002407003021 | 东方950脱脂1# | 合格 | 合格品 | 乙 | 何晓健,张东兵 | 2850 | 2845 | 0.9982 | 4200 | 0.15 | 610 | 脱脂改平光缆带 |  | 31010010 | 小品种钢卷 | 0.15-SPCC | 30210011 | 光亮卷 | 0.15-SPCC |  | 10 | MO002283 | MO002283-001 | GLJ004 | 东方光亮卷前处理0.4轧0.15 | 2850 | 2024-08-02 | 2024-08-02 | 5 | 2024-08-03 14:23:30 | 2024-08-03 14:23:51 | 江苏东方九天新能源材料有限公司 | 276075 | 何晓健 |  |  | 0.15 | 0 | 610 | 1 | DL002407003021 | 脱脂改平光缆带。 |  |  | 否 | 否 | 49 | 1
最终脱脂 | DL00240700192 | DL0024070019 | 东方950脱脂1# | 合格 | 合格品 | 乙 | 何晓健,张东兵 | 5800 | 5710 | 0.9845 | 6150 | 0.203 | 590 | 海金杜门：脱脂(单位张力7.3）、转退火 |  | 20100077 | 轧硬 | 0.6*590-SPCC | 20600001 | 镍钝化卷半成品 | 0.203-SPCC |  | 40 | MO001666 | MO001666-002-02 | HJDM003 | 东方镍钝化半成品前处理0.203（海金杜门：厚度公差：0.198-0.203mm、硬度：90-100HV,粗糙度：Ra0.5-0.7μm） | 11795 | 2024-07-16 | 2024-07-26 | 5 | 2024-08-03 14:06:20 | 2024-08-03 14:21:24 | 江苏东方九天新能源材料有限公司 | 244213 | 何晓健 |  |  | 0.2 | 6200 | 590 | 1 | DL00240700192 | 海金杜门：（0.203*590）厚度公差: 0.198-0.203mm、硬度: 90-100HV,粗粕度: Ra0.5-0.7um |  |  |  |  | 23231 | 2
最终平整 | JG12240704061 | JG1224070406 | 东方850平整 | 合格 | 让步接收 | 乙 | 鞠承,姚学禹 | 6695 | 6690 | 0.9993 | 12270 | 0.1 | 710 | 平整 | R乳化斑(来料乳化斑条印重平后明显),K孔洞(11962米传66CM0.29) | 20100028 | 轧硬 | 0.4*710-SPCC | 30210015 | 光亮卷 | 0.1-SPCC |  | 60 | MO001804 | MO001804-007-01 | GLJ002 | 东方光亮卷前处理（0.4轧0.1mm) | 13825 | 2024-07-19 | 2024-08-03 | 5 | 2024-08-03 12:50:30 | 2024-08-03 13:24:58 | 江苏东方九天新能源材料有限公司 | 249262 | 鞠承 |  |  | 0.1 | 12200 | 710 | 1 | JG12240704061 | 轧0.1；米数控制在25100-25200，脱脂平均分包 | 1 | R乳化斑(来料乳化斑条印重平后明显),K孔洞(11962米传66CM0.29) | 是 | 是 | 5817 | 7
最终脱脂 | DL122407005721 | DL122407005721 | 东方950脱脂1# | 合格 | 让步接收 | 乙 | 何晓健,张东兵 | 2690 | 2680 | 0.9963 | 1200 | 0.5 | 565 | 昆山富维：脱脂(单位张力5.4）,转850平整 | X锈斑(两边部整卷氧化锈斑重) | 31010062 | 小品种钢卷 | 0.5-SPCC | 31010062 | 小品种钢卷 | 0.5-SPCC |  | 40 | MO002302 | MO002302-001 | XPZG001 | 小品种钢前处理模板 | 2690 | 2024-08-03 | 2024-08-03 | 5 | 2024-08-03 13:21:01 | 2024-08-03 13:22:09 | 江苏东方九天新能源材料有限公司 | 277156 | 何晓健 |  |  | 0.5 | 1200 | 565 | 1 | DL122407005721 | 昆山富维：按照工艺返工生产，只要生产500kg左右 |  | X锈斑(两边部整卷氧化锈斑重) | 否 | 否 | 5 | 1
铬钝化 | JG1224070108122 | JG122407010812 | 东方铬钝化950 | 合格 | 合格品 | 甲 | 韩康 | 4057 | 4057 | 1 | 7070 | 0.1 | 760 | / |  | 30210015 | 光亮卷 | 0.1-SPCC | 30110014 | 铬钝化卷 | 0.1-SPCC |  | 10 | MO002270 | MO002270-005-02 | GDH001 | 铬钝化模板 | 6540 | 2024-08-02 | 2024-08-02 | 5 | 2024-08-03 13:07:12 | 2024-08-03 13:08:04 | 江苏东方九天新能源材料有限公司 |  | 孙槐兵 |  | 1 | 0.1 | 7070 | 760 | 1 | JG1224070108122 |  | 1 |  | 是 | 是 | 1 | 5
铬钝化 | JG1224070108121 | JG122407010812 | 东方铬钝化950 | 合格 | 合格品 | 甲 | 韩康 | 2339 | 2339 | 1 | 4070 | 0.1 | 760 | / |  | 30210015 | 光亮卷 | 0.1-SPCC | 30110014 | 铬钝化卷 | 0.1-SPCC |  | 10 | MO002270 | MO002270-005-01 | GDH001 | 铬钝化模板 | 6540 | 2024-08-02 | 2024-08-02 | 5 | 2024-08-03 13:07:12 | 2024-08-03 13:08:04 | 江苏东方九天新能源材料有限公司 |  | 孙槐兵 |  | 1 | 0.1 | 4070 | 760 | 1 | JG1224070108121 |  | 1 |  | 是 | 是 | 1 | 5
最终脱脂 | DL00240700252 | DL0024070025 | 东方950脱脂1# | 合格 | 合格品 | 乙 | 何晓健,张东兵 | 5945 | 5825 | 0.9798 | 8350 | 0.15 | 610 | 昆山泰德通：脱脂（单位张力7.5）、转退火 | M麻点线印(反操3cm麻点线印（无手感）),X线条印(正反面多条线印重) | 20100082 | 轧硬 | 0.6*610-SPCC | 20600016 | 镍钝化卷半成品 | 0.15-SPCC |  | 40 | MO001710 | MO001710-001-02 | XPZG001 | 小品种钢前处理模板 | 12165 | 2024-07-17 | 2024-07-27 | 5 | 2024-08-03 13:05:35 | 2024-08-03 13:07:15 | 江苏东方九天新能源材料有限公司 | 245919 | 何晓健 |  |  | 0.15 | 8300 | 610 | 1 | DL00240700252 | 昆山泰德通：（0.15*610）厚度±0.005，硬度HV90-110,粗糙度按照新工艺试制要求生产 |  | M麻点线印(反操3cm麻点线印（无手感）),X线条印(正反面多条线印重) |  |  | 15006 | 1
最终平整 | JG12240703992 | JG1224070399 | 东方850平整 | 合格 | 让步接收 | 乙 | 鞠承,姚学禹 | 6890 | 6880 | 0.9985 | 12800 | 0.1 | 710 | 平整 | R乳化斑(),K孔洞(11713米传7.8-8.2CM2个0.22-8.88 12705-12729米传6.76CM2个014-0.65),Z振纹() | 20100028 | 轧硬 | 0.4*710-SPCC | 30210015 | 光亮卷 | 0.1-SPCC |  | 60 | MO001831 | MO001831-009-02 | GLJ002 | 东方光亮卷前处理（0.4轧0.1mm) | 13680 | 2024-07-19 | 2024-07-19 | 5 | 2024-08-03 12:13:52 | 2024-08-03 12:50:10 | 江苏东方九天新能源材料有限公司 | 250535 | 鞠承 |  |  | 0.1 | 12700 | 710 | 1 | JG12240703992 | 轧0.1；米数控制在25100-25200，脱脂平均分包 | 1 | R乳化斑(),K孔洞(11713米传7.8-8.2CM2个0.22-8.88 12705-12729米传6.76CM2个014-0.65),Z振纹() | 是 | 是 | 4461 | 9
分剪 | JL0023040011-121/6 | JL0023040011-121 | 东方分剪3# | 合格 | 合格品 | 乙 | 尹斌斌 | 0 | 98 |  | 0 | 0.08 | 99 | 分剪江苏百伟，排刀规格99*6，纸管芯内径300mm，注意不要缩芯，每卷立式打包，不允许有油,表面粗糙度小于0.5，毛刺小于0.03mm，HV90-110,边丝也要给客户，留好。厚度+/-0.01mm，宽度+/-0.1mm |  | 31310001 | 镍钝化卷 | 0.08-SPCC | 31320001 | 镍钝化分切带 | 0.08-SPCC |  | 10 | MO002223 | MO002223-001-06 | FJ001 | 分剪模板 | 615 | 2024-07-31 | 2024-07-31 | 5 | 2024-08-02 21:27:55 | 2024-08-03 12:28:06 | 江苏东方九天新能源材料有限公司 |  | 尹斌斌 |  | 1 | 0.08 | 0 | 99 | 1 | JL0023040011-121/6 | 分剪江苏百伟，排刀规格99*6，纸管芯内径300mm，注意不要缩芯，每卷立式打包，不允许有油,表面粗糙度小于0.5，毛刺小于0.03mm，HV90-110,边丝也要给客户，留好。厚度+/-0.01mm，宽度+/-0.1mm | 1 |  | 是 | 是 | 1051 | 1
分剪 | JL0023040011-121/5 | JL0023040011-121 | 东方分剪3# | 合格 | 合格品 | 乙 | 尹斌斌 | 0 | 99 |  | 0 | 0.08 | 99 | 分剪江苏百伟，排刀规格99*6，纸管芯内径300mm，注意不要缩芯，每卷立式打包，不允许有油,表面粗糙度小于0.5，毛刺小于0.03mm，HV90-110,边丝也要给客户，留好。厚度+/-0.01mm，宽度+/-0.1mm |  | 31310001 | 镍钝化卷 | 0.08-SPCC | 31320001 | 镍钝化分切带 | 0.08-SPCC |  | 10 | MO002223 | MO002223-001-05 | FJ001 | 分剪模板 | 615 | 2024-07-31 | 2024-07-31 | 5 | 2024-08-02 21:27:55 | 2024-08-03 12:28:06 | 江苏东方九天新能源材料有限公司 |  | 尹斌斌 |  | 1 | 0.08 | 0 | 99 | 1 | JL0023040011-121/5 | 分剪江苏百伟，排刀规格99*6，纸管芯内径300mm，注意不要缩芯，每卷立式打包，不允许有油,表面粗糙度小于0.5，毛刺小于0.03mm，HV90-110,边丝也要给客户，留好。厚度+/-0.01mm，宽度+/-0.1mm | 1 |  | 是 | 是 | 1051 | 1
分剪 | JL0023040011-121/4 | JL0023040011-121 | 东方分剪3# | 合格 | 合格品 | 乙 | 尹斌斌 | 0 | 100 |  | 0 | 0.08 | 99 | 分剪江苏百伟，排刀规格99*6，纸管芯内径300mm，注意不要缩芯，每卷立式打包，不允许有油,表面粗糙度小于0.5，毛刺小于0.03mm，HV90-110,边丝也要给客户，留好。厚度+/-0.01mm，宽度+/-0.1mm |  | 31310001 | 镍钝化卷 | 0.08-SPCC | 31320001 | 镍钝化分切带 | 0.08-SPCC |  | 10 | MO002223 | MO002223-001-04 | FJ001 | 分剪模板 | 615 | 2024-07-31 | 2024-07-31 | 5 | 2024-08-02 21:27:55 | 2024-08-03 12:28:06 | 江苏东方九天新能源材料有限公司 |  | 尹斌斌 |  | 1 | 0.08 | 0 | 99 | 1 | JL0023040011-121/4 | 分剪江苏百伟，排刀规格99*6，纸管芯内径300mm，注意不要缩芯，每卷立式打包，不允许有油,表面粗糙度小于0.5，毛刺小于0.03mm，HV90-110,边丝也要给客户，留好。厚度+/-0.01mm，宽度+/-0.1mm | 1 |  | 是 | 是 | 1051 | 1
分剪 | JL0023040011-121/3 | JL0023040011-121 | 东方分剪3# | 合格 | 合格品 | 乙 | 尹斌斌 | 0 | 100 |  | 0 | 0.08 | 99 | 分剪江苏百伟，排刀规格99*6，纸管芯内径300mm，注意不要缩芯，每卷立式打包，不允许有油,表面粗糙度小于0.5，毛刺小于0.03mm，HV90-110,边丝也要给客户，留好。厚度+/-0.01mm，宽度+/-0.1mm |  | 31310001 | 镍钝化卷 | 0.08-SPCC | 31320001 | 镍钝化分切带 | 0.08-SPCC |  | 10 | MO002223 | MO002223-001-03 | FJ001 | 分剪模板 | 615 | 2024-07-31 | 2024-07-31 | 5 | 2024-08-02 21:27:55 | 2024-08-03 12:28:06 | 江苏东方九天新能源材料有限公司 |  | 尹斌斌 |  | 1 | 0.08 | 0 | 99 | 1 | JL0023040011-121/3 | 分剪江苏百伟，排刀规格99*6，纸管芯内径300mm，注意不要缩芯，每卷立式打包，不允许有油,表面粗糙度小于0.5，毛刺小于0.03mm，HV90-110,边丝也要给客户，留好。厚度+/-0.01mm，宽度+/-0.1mm | 1 |  | 是 | 是 | 1051 | 1
分剪 | JL0023040011-121/2 | JL0023040011-121 | 东方分剪3# | 合格 | 合格品 | 乙 | 尹斌斌 | 0 | 100 |  | 0 | 0.08 | 99 | 分剪江苏百伟，排刀规格99*6，纸管芯内径300mm，注意不要缩芯，每卷立式打包，不允许有油,表面粗糙度小于0.5，毛刺小于0.03mm，HV90-110,边丝也要给客户，留好。厚度+/-0.01mm，宽度+/-0.1mm |  | 31310001 | 镍钝化卷 | 0.08-SPCC | 31320001 | 镍钝化分切带 | 0.08-SPCC |  | 10 | MO002223 | MO002223-001-02 | FJ001 | 分剪模板 | 615 | 2024-07-31 | 2024-07-31 | 5 | 2024-08-02 21:27:55 | 2024-08-03 12:28:06 | 江苏东方九天新能源材料有限公司 |  | 尹斌斌 |  | 1 | 0.08 | 0 | 99 | 1 | JL0023040011-121/2 | 分剪江苏百伟，排刀规格99*6，纸管芯内径300mm，注意不要缩芯，每卷立式打包，不允许有油,表面粗糙度小于0.5，毛刺小于0.03mm，HV90-110,边丝也要给客户，留好。厚度+/-0.01mm，宽度+/-0.1mm | 1 |  | 是 | 是 | 1051 | 1
分剪 | JL0023040011-121/1 | JL0023040011-121 | 东方分剪3# | 合格 | 合格品 | 乙 | 尹斌斌 | 0 | 100 |  | 0 | 0.08 | 99 | 分剪江苏百伟，排刀规格99*6，纸管芯内径300mm，注意不要缩芯，每卷立式打包，不允许有油,表面粗糙度小于0.5，毛刺小于0.03mm，HV90-110,边丝也要给客户，留好。厚度+/-0.01mm，宽度+/-0.1mm |  | 31310001 | 镍钝化卷 | 0.08-SPCC | 31320001 | 镍钝化分切带 | 0.08-SPCC |  | 10 | MO002223 | MO002223-001-01 | FJ001 | 分剪模板 | 615 | 2024-07-31 | 2024-07-31 | 5 | 2024-08-02 21:27:55 | 2024-08-03 12:28:06 | 江苏东方九天新能源材料有限公司 |  | 尹斌斌 |  | 1 | 0.08 | 0 | 99 | 1 | JL0023040011-121/1 | 分剪江苏百伟，排刀规格99*6，纸管芯内径300mm，注意不要缩芯，每卷立式打包，不允许有油,表面粗糙度小于0.5，毛刺小于0.03mm，HV90-110,边丝也要给客户，留好。厚度+/-0.01mm，宽度+/-0.1mm | 1 |  | 是 | 是 | 1051 | 1
最终平整 | JG12240704001 | JG1224070400 | 东方850平整 | 合格 | 让步接收 | 乙 | 鞠承,姚学禹 | 6700 | 6700 | 1 | 12550 | 0.1 | 710 | 平整 | Z振纹(),R乳化斑(),K孔洞(10430米传24CM1.88) | 20100028 | 轧硬 | 0.4*710-SPCC | 30210015 | 光亮卷 | 0.1-SPCC |  | 60 | MO001831 | MO001831-011-01 | GLJ002 | 东方光亮卷前处理（0.4轧0.1mm) | 13690 | 2024-07-19 | 2024-07-19 | 3 | 2024-08-03 12:11:09 | 2024-08-03 12:13:36 | 江苏东方九天新能源材料有限公司 | 250536 | 鞠承 |  |  | 0.1 | 12520 | 710 | 1 | JG12240704001 | 轧0.1；米数控制在25100-25200，脱脂平均分包 | 1 | Z振纹(),R乳化斑(),K孔洞(10430米传24CM1.88) | 是 | 是 | 11528 | 11
铬钝化 | JG122407035922 | JG12240703592 | 东方铬钝化950 | 合格 | 让步接收 | 甲 | 韩康 | 4141 | 4141 | 1 | 7330 | 0.1 | 760 | / | 4430米横向597.9mm孔洞（0.97mm2） | 30210015 | 光亮卷 | 0.1-SPCC | 30110014 | 铬钝化卷 | 0.1-SPCC |  | 10 | MO002270 | MO002270-009-02 | GDH001 | 铬钝化模板 | 8430 | 2024-08-02 | 2024-08-02 | 5 | 2024-08-03 10:14:26 | 2024-08-03 11:58:33 | 江苏东方九天新能源材料有限公司 |  | 孙槐兵 |  | 1 | 0.1 | 7330 | 760 | 1 | JG122407035922 |  | 1 | S色差(4430米1个孔洞 横向597.9 大小0.97) | 是 | 是 | 156 | 9
铬钝化 | JG122407035921 | JG12240703592 | 东方铬钝化950 | 合格 | 合格品 | 甲 | 韩康 | 4257 | 4257 | 1 | 7500 | 0.1 | 760 | / |  | 30210015 | 光亮卷 | 0.1-SPCC | 30110014 | 铬钝化卷 | 0.1-SPCC |  | 10 | MO002270 | MO002270-009-01 | GDH001 | 铬钝化模板 | 8430 | 2024-08-02 | 2024-08-02 | 5 | 2024-08-03 10:14:26 | 2024-08-03 11:58:33 | 江苏东方九天新能源材料有限公司 |  | 孙槐兵 |  | 1 | 0.1 | 7500 | 760 | 1 | JG122407035921 |  | 1 |  | 是 | 是 | 156 | 9
最终脱脂 | DL00240700392 | DL0024070039 | 东方950脱脂1# | 合格 | 合格品 | 乙 | 何晓健,张东兵 | 5825 | 5720 | 0.982 | 6150 | 0.203 | 590 | 海金杜门：脱脂(单位张力7.3）、转退火 |  | 20100077 | 轧硬 | 0.6*590-SPCC | 20600001 | 镍钝化卷半成品 | 0.203-SPCC |  | 40 | MO001783 | MO001783-001-02 | HJDM003 | 东方镍钝化半成品前处理0.203（海金杜门：厚度公差：0.198-0.203mm、硬度：90-100HV,粗糙度：Ra0.5-0.7μm） | 11795 | 2024-07-19 | 2024-07-27 | 3 | 2024-08-03 11:28:20 | 2024-08-03 11:28:44 | 江苏东方九天新能源材料有限公司 | 248985 | 何晓健 |  |  | 0.203 | 6150 | 590 | 1 | DL00240700392 | 海金杜门：（0.203*590）厚度公差: 0.198-0.203mm、硬度: 90-100HV,粗粕度: Ra0.5-0.7um |  |  |  |  | 13532 | 1
最终平整 | JG12240703931 | JG1224070393 | 东方850平整 | 合格 | 合格品 | 乙 | 鞠承,姚学禹 | 6540 | 6450 | 0.9862 | 12070 | 0.1 | 710 | 平整 |  | 20100028 | 轧硬 | 0.4*710-SPCC | 30210015 | 光亮卷 | 0.1-SPCC |  | 60 | MO001832 | MO001832-003-01 | GLJ002 | 东方光亮卷前处理（0.4轧0.1mm) | 13665 | 2024-07-19 | 2024-07-19 | 5 | 2024-08-03 11:12:01 | 2024-08-03 11:14:57 | 江苏东方九天新能源材料有限公司 | 250540 | 鞠承 |  |  | 0.1 | 12130 | 710 | 1 | JG12240703931 | 轧0.1；米数控制在24800-24900米，脱脂平均分包 | 1 |  | 是 | 是 | 6746 | 3
最终平整 | JL1224030180 | JL1224030180 | 东方850平整 | 合格 | 让步接收 | 乙 | 鞠承,姚学禹 | 5310 | 5280 | 0.9944 | 3500 | 0.3 | 650 | 摩丁普信：850平整用Ra1.0-1.2μm毛化辊，厚度公差：0.293-0.303mm，HV90-110，粗糙度0.5-0.8μm，抗拉310-360Mpa.转分切 | 表面振纹，50米80米处停机斑，60米传2cm黑斑，尾部50米表面多处粘钢折印，两边氧化边，表面暗线印平后强光明显 | 20100026 | 轧硬 | 0.4*650-SPCC | 31010041 | 小品种钢卷 | 0.3-SPCC |  | 50 | MO001363 | MO001363-005 | XPZG001 | 小品种钢前处理模板 | 5470 | 2024-07-08 | 2024-07-23 | 5 | 2024-08-03 09:38:24 | 2024-08-03 10:41:39 | 江苏东方九天新能源材料有限公司 | 227541 | 鞠承 |  |  | 0.3 | 3500 | 650 | 1 | JL1224030180 | 摩丁普信：（0.3*650）厚度+0.003/-0.007，HV90-110,粗度0.5-0.8 | 1 | Z振纹(来料表面),T停机斑(50米80米处),H黑斑(60米传2CM),N粘钢折印(尾50米表面多处),Y氧化边(两边),A暗线印(来料表面暗平后强光明显) | 是 | 是 | 2730 | 5
最终脱脂 | DL00240700152 | DL0024070015 | 东方950脱脂1# | 合格 | 合格品 | 乙 | 何晓健,张东兵 | 5800 | 5745 | 0.9905 | 6150 | 0.203 | 590 | 海金杜门：脱脂(单位张力7.3）、转退火 |  | 20100077 | 轧硬 | 0.6*590-SPCC | 20600001 | 镍钝化卷半成品 | 0.203-SPCC |  | 40 | MO001666 | MO001666-001-02 | HJDM003 | 东方镍钝化半成品前处理0.203（海金杜门：厚度公差：0.198-0.203mm、硬度：90-100HV,粗糙度：Ra0.5-0.7μm） | 11830 | 2024-07-16 | 2024-07-26 | 5 | 2024-08-03 10:34:42 | 2024-08-03 10:35:04 | 江苏东方九天新能源材料有限公司 | 244212 | 何晓健 |  |  | 0.2 | 6200 | 590 | 1 | DL00240700152 | 海金杜门：（0.203*590）厚度公差: 0.198-0.203mm、硬度: 90-100HV,粗粕度: Ra0.5-0.7um |  |  |  |  | 24166 | 1
铬钝化 | JG122407035422 | JG12240703542 | 东方铬钝化950 | 合格 | 合格品 | 乙 | 李志祥 | 4129 | 4129 | 1 | 7230 | 0.1 | 760 | / |  | 30210015 | 光亮卷 | 0.1-SPCC | 30110014 | 铬钝化卷 | 0.1-SPCC |  | 10 | MO002270 | MO002270-010-02 | GDH001 | 铬钝化模板 | 8500 | 2024-08-02 | 2024-08-02 | 5 | 2024-08-03 08:10:55 | 2024-08-03 10:01:27 | 江苏东方九天新能源材料有限公司 |  | 李志祥 |  | 1 | 0.1 | 7230 | 760 | 1 | JG122407035422 |  | 1 |  | 是 | 是 | 166 | 10
铬钝化 | JG122407035421 | JG12240703542 | 东方铬钝化950 | 合格 | 合格品 | 乙 | 李志祥 | 4225 | 4225 | 1 | 7350 | 0.1 | 760 | / |  | 30210015 | 光亮卷 | 0.1-SPCC | 30110014 | 铬钝化卷 | 0.1-SPCC |  | 10 | MO002270 | MO002270-010-01 | GDH001 | 铬钝化模板 | 8500 | 2024-08-02 | 2024-08-02 | 5 | 2024-08-03 08:10:55 | 2024-08-03 10:01:27 | 江苏东方九天新能源材料有限公司 |  | 李志祥 |  | 1 | 0.1 | 7350 | 760 | 1 | JG122407035421 |  | 1 |  | 是 | 是 | 166 | 10
最终平整 | JL1224030179 | JL1224030179 | 东方850平整 | 合格 | 让步接收 | 乙 | 鞠承,姚学禹 | 5500 | 5465 | 0.9936 | 3650 | 0.3 | 650 | 摩丁普信：850平整用Ra1.0-1.2μm毛化辊，厚度公差：0.293-0.303mm，HV90-110，粗糙度0.5-0.8μm，抗拉310-360Mpa.转分切 | 传下表面1cm麻点线印平后淡，板面振纹，两边氧化边重，50米80米传尾30米处停机斑重，尾部180米表面多处粘钢折印，尾部80米传10-50cm粘钢折印 | 20100026 | 轧硬 | 0.4*650-SPCC | 31010041 | 小品种钢卷 | 0.3-SPCC |  | 50 | MO001363 | MO001363-004 | XPZG001 | 小品种钢前处理模板 | 5620 | 2024-07-08 | 2024-07-23 | 5 | 2024-08-03 09:35:35 | 2024-08-03 09:38:12 | 江苏东方九天新能源材料有限公司 | 227525 | 鞠承 |  |  | 0.3 | 3650 | 650 | 1 | JL1224030179 | 摩丁普信：（0.3*650）厚度+0.003/-0.007，HV90-110,粗度0.5-0.8 | 1 | M麻点线印(来料传下表面1CM平后淡),Z振纹(板面),Y氧化边(来料两边重),T停机斑(50米80米传尾30米处重),N粘钢折印(尾180米表面多处/尾80米传10-50CM) | 是 | 是 | 2450 | 4
最终脱脂 | DL00240700181 | DL0024070018 | 东方950脱脂1# | 合格 | 合格品 | 乙 | 何晓健,张东兵 | 5870 | 5750 | 0.9796 | 6150 | 0.203 | 590 | 海金杜门：脱脂(单位张力7.3）、转退火 |  | 20100077 | 轧硬 | 0.6*590-SPCC | 20600001 | 镍钝化卷半成品 | 0.203-SPCC |  | 40 | MO001691 | MO001691-001-01 | HJDM003 | 东方镍钝化半成品前处理0.203（海金杜门：厚度公差：0.198-0.203mm、硬度：90-100HV,粗糙度：Ra0.5-0.7μm） | 11915 | 2024-07-17 | 2024-07-27 | 3 | 2024-08-03 09:32:36 | 2024-08-03 09:33:15 | 江苏东方九天新能源材料有限公司 | 245187 | 何晓健 |  |  | 0.203 | 6200 | 590 | 1 | DL00240700181 | 海金杜门:(0.203*590)厚度公差: 0.198-0.203mm、硬度: 90-100HV,粗粕度: Ra0.5-0.7um |  |  |  |  | 5891 | 1
铬钝化 | JG1224070305 | JG1224070305 | 东方铬钝化750 | 合格 | 合格品 | 乙 | 李澍 | 5130 | 5127 | 0.9994 | 7170 | 0.15 | 610 | 0.15镀铬量80-100 | 白斑 辊印 横辊印 亮斑 | 30210011 | 光亮卷 | 0.15-SPCC | 30110011 | 铬钝化卷 | 0.15-SPCC |  | 10 | MO002297 | MO002297-004 | GDH001 | 铬钝化模板 | 5130 | 2024-08-02 | 2024-08-02 | 5 | 2024-08-03 08:15:45 | 2024-08-03 09:28:40 | 江苏东方九天新能源材料有限公司 | 276221 | 李澍 |  |  | 0.15 | 7160 | 610 | 1 | JG1224070305 |  | 1 | 白斑 辊印 横辊印 亮斑 | 是 | 是 | 73 | 4
最终平整 | JG12240703922 | JG1224070392 | 东方850平整 | 合格 | 让步接收 | 乙 | 鞠承 | 6060 | 6040 | 0.9967 | 11390 | 0.1 | 710 | 平整 | 9981米传50CM孔洞（0.51mm2) | 20100028 | 轧硬 | 0.4*710-SPCC | 30210015 | 光亮卷 | 0.1-SPCC |  | 60 | MO001832 | MO001832-001-02 | GLJ002 | 东方光亮卷前处理（0.4轧0.1mm) | 13790 | 2024-07-19 | 2024-07-19 | 5 | 2024-08-02 16:58:31 | 2024-08-03 09:10:19 | 江苏东方九天新能源材料有限公司 | 250539 | 鞠承 |  |  | 0.1 | 11300 | 710 | 1 | JG12240703922 | 轧0.1；米数控制在24800-24900米，脱脂平均分包 | 1 | K孔洞(9981米传50CM0.51) | 是 | 是 | 5980 | 1
最终脱脂 | DL00240700151 | DL0024070015 | 东方950脱脂1# | 合格 | 合格品 | 甲 | 关莫平,王建军 | 5880 | 5800 | 0.9864 | 6100 | 0.203 | 590 | 海金杜门：脱脂(单位张力7.3）、转退火 |  | 20100077 | 轧硬 | 0.6*590-SPCC | 20600001 | 镍钝化卷半成品 | 0.203-SPCC |  | 40 | MO001666 | MO001666-001-01 | HJDM003 | 东方镍钝化半成品前处理0.203（海金杜门：厚度公差：0.198-0.203mm、硬度：90-100HV,粗糙度：Ra0.5-0.7μm） | 11830 | 2024-07-16 | 2024-07-26 | 5 | 2024-08-03 07:33:15 | 2024-08-03 08:27:32 | 江苏东方九天新能源材料有限公司 | 244212 | 王建军 |  |  | 0.203 | 6140 | 590 | 1 | DL00240700151 | 海金杜门：（0.203*590）厚度公差: 0.198-0.203mm、硬度: 90-100HV,粗粕度: Ra0.5-0.7um |  |  |  |  | 24166 | 1
铬钝化 | JG1224070246 | JG1224070246 | 东方铬钝化750 | 合格 | 合格品 | 乙 | 李澍 | 5120 | 5111 | 0.9982 | 7130 | 0.15 | 610 | / |  | 30210011 | 光亮卷 | 0.15-SPCC | 30110011 | 铬钝化卷 | 0.15-SPCC |  | 10 | MO002272 | MO002272-001 | GDH001 | 铬钝化模板 | 5120 | 2024-08-02 | 2024-08-02 | 5 | 2024-08-03 07:43:01 | 2024-08-03 08:15:31 | 江苏东方九天新能源材料有限公司 | 275717 | 李澍 |  |  | 0.15 | 7180 | 610 | 1 | JG1224070246 |  | 1 | 色差 白斑 条印 辊印 横辊印 | 是 | 是 | 32 | 1
铬钝化 | JG122407039212 | JG12240703921 | 东方铬钝化950 | 合格 | 合格品 | 乙 | 李志祥 | 3745 | 3745 | 1 | 7070 | 0.1 | 710 | / |  | 30210015 | 光亮卷 | 0.1-SPCC | 30110014 | 铬钝化卷 | 0.1-SPCC |  | 10 | MO002271 | MO002271-007-02 | GDH001 | 铬钝化模板 | 14280 | 2024-08-02 | 2024-08-02 | 5 | 2024-08-03 06:51:58 | 2024-08-03 08:10:45 | 江苏东方九天新能源材料有限公司 |  | 李志祥 |  | 1 | 0.1 | 7070 | 710 | 1 | JG122407039212 |  | 1 | 乳化斑 色差 条印 | 是 | 是 | 118 | 7
铬钝化 | JG122407039211 | JG12240703921 | 东方铬钝化950 | 合格 | 合格品 | 乙 | 李志祥 | 3301 | 3301 | 1 | 6200 | 0.1 | 710 | / |  | 30210015 | 光亮卷 | 0.1-SPCC | 30110014 | 铬钝化卷 | 0.1-SPCC |  | 10 | MO002271 | MO002271-007-01 | GDH001 | 铬钝化模板 | 14280 | 2024-08-02 | 2024-08-02 | 5 | 2024-08-03 06:51:58 | 2024-08-03 08:10:45 | 江苏东方九天新能源材料有限公司 |  | 李志祥 |  | 1 | 0.1 | 6200 | 710 | 1 | JG122407039211 |  | 1 | 乳化斑 色差 条印 | 是 | 是 | 118 | 7
一次脱脂 | DL00240700382 | DL0024070038 | 东方950脱脂2# | 合格 | 让步接收 | 甲 | 韩成飞,周志平 | 6185 | 6185 | 1 | 2100 | 0.6 | 630 | 泰兴双永:脱脂(单位张力6.0）、转650轧机 |  | 20100086 | 轧硬 | 0.6*630-SPCC | 31010023 | 小品种钢卷 | 0.24-SPCC |  | 10 | MO002000 | MO002000-001-02 | XPZG001 | 小品种钢前处理模板 | 12370 | 2024-07-24 | 2024-08-08 | 5 | 2024-08-03 07:39:51 | 2024-08-03 08:08:31 | 江苏东方九天新能源材料有限公司 |  | 周志平 |  | 1 | 0.6 | 2100 | 630 | 1 | DL00240700382 | 泰兴双永：（0.24*630）厚度±0.01mm，HV90-110,粗糙度0.8-1.0μM，卷重2-3吨 |  | 条印色差 |  |  | 1370 | 1
一次脱脂 | DL00240700381 | DL0024070038 | 东方950脱脂2# | 合格 | 让步接收 | 甲 | 韩成飞,周志平 | 6185 | 6185 | 1 | 2100 | 0.6 | 630 | 泰兴双永:脱脂(单位张力6.0）、转650轧机 |  | 20100086 | 轧硬 | 0.6*630-SPCC | 31010023 | 小品种钢卷 | 0.24-SPCC |  | 10 | MO002000 | MO002000-001-01 | XPZG001 | 小品种钢前处理模板 | 12370 | 2024-07-24 | 2024-08-08 | 5 | 2024-08-03 07:39:51 | 2024-08-03 08:08:31 | 江苏东方九天新能源材料有限公司 |  | 周志平 |  | 1 | 0.6 | 2100 | 630 | 1 | DL00240700381 | 泰兴双永：（0.24*630）厚度±0.01mm，HV90-110,粗糙度0.8-1.0μM，卷重2-3吨 |  | 条印色差板面黄斑 |  |  | 1370 | 1
铬钝化 | JG1224070456 | JG1224070456 | 东方铬钝化750 | 合格 | 合格品 | 乙 | 李澍 | 6726 | 6711 | 0.9978 | 9530 | 0.15 | 610 | 0.15镀铬量80-100 |  | 30210011 | 光亮卷 | 0.15-SPCC | 30110011 | 铬钝化卷 | 0.15-SPCC |  | 10 | MO002297 | MO002297-003 | GDH001 | 铬钝化模板 | 6726 | 2024-08-02 | 2024-08-02 | 5 | 2024-08-03 07:41:46 | 2024-08-03 07:42:38 | 江苏东方九天新能源材料有限公司 | 276220 | 李澍 |  |  | 0.15 | 9580 | 610 | 1 | JG1224070456 |  | 1 | 白斑 条印 辊印 | 是 | 是 | 1 | 3
铬钝化 | JG1224070464 | JG1224070464 | 东方铬钝化750 | 合格 | 合格品 | 乙 | 李澍 | 6650 | 6639 | 0.9983 | 9530 | 0.15 | 610 | / |  | 30210011 | 光亮卷 | 0.15-SPCC | 30110011 | 铬钝化卷 | 0.15-SPCC |  | 10 | MO002272 | MO002272-004 | GDH001 | 铬钝化模板 | 6650 | 2024-08-02 | 2024-08-02 | 5 | 2024-08-03 07:40:58 | 2024-08-03 07:41:34 | 江苏东方九天新能源材料有限公司 | 275720 | 李澍 |  |  | 0.15 | 0 | 610 | 1 | JG1224070464 |  | 1 | 白斑 辊印 条印 | 是 | 是 | 1 | 4
最终脱脂 | JG12240703282 | JG1224070328 | 东方950脱脂1# | 合格 | 合格品 | 甲 | 关莫平,王建军 | 5585 | 5585 | 1 | 9800 | 0.1 | 760 | 脱脂（950-1） |  | 20100142 | 轧硬 | 0.4*760-SPCC | 30210015 | 光亮卷 | 0.1-SPCC |  | 40 | MO001991 | MO001991-013-02 | GLJ002 | 东方光亮卷前处理（0.4轧0.1mm) | 13575 | 2024-07-24 | 2024-08-15 | 5 | 2024-08-03 06:29:24 | 2024-08-03 07:28:51 | 江苏东方九天新能源材料有限公司 |  | 王建军 |  | 1 | 0.1 | 9800 | 760 | 1 | JG12240703282 | 轧0.1，米数控制在22800-22900米，脱脂分一包9200米。 |  |  |  |  | 4541 | 13
最终脱脂 | JG12240703281 | JG1224070328 | 东方950脱脂1# | 合格 | 合格品 | 甲 | 关莫平,王建军 | 7865 | 7865 | 1 | 13660 | 0.1 | 760 | 脱脂（950-1） |  | 20100142 | 轧硬 | 0.4*760-SPCC | 30210015 | 光亮卷 | 0.1-SPCC |  | 40 | MO001991 | MO001991-013-01 | GLJ002 | 东方光亮卷前处理（0.4轧0.1mm) | 13575 | 2024-07-24 | 2024-08-15 | 5 | 2024-08-03 06:29:24 | 2024-08-03 07:28:51 | 江苏东方九天新能源材料有限公司 |  | 王建军 |  | 1 | 0.1 | 13660 | 760 | 1 | JG12240703281 | 轧0.1，米数控制在22800-22900米，脱脂分一包9200米。 |  |  |  |  | 4541 | 13
一次脱脂 | DL00240700422 | DL0024070042 | 东方950脱脂2# | 合格 | 让步接收 | 甲 | 韩成飞,周志平 | 5860 | 5860 | 1 | 2000 | 0.6 | 630 | 泰兴双永：脱脂(单位张力6.0）、转650轧机 | S色差条印() | 20100086 | 轧硬 | 0.6*630-SPCC | 31010040 | 小品种钢卷 | 0.39-SPCC |  | 10 | MO002050 | MO002050-001-02 | XPZG001 | 小品种钢前处理模板 | 12675 | 2024-07-25 | 2024-08-09 | 5 | 2024-08-03 06:02:26 | 2024-08-03 07:07:38 | 江苏东方九天新能源材料有限公司 |  | 周志平 |  | 1 | 0.6 | 2000 | 630 | 1 | DL00240700422 | 泰兴双永：（0.39*630）厚度±0.01mm，HV90-110,粗糙度0.8-1.0μM，卷重2-3吨 |  | S色差条印() |  |  | 1388 | 1
一次脱脂 | DL00240700421 | DL0024070042 | 东方950脱脂2# | 合格 | 让步接收 | 甲 | 韩成飞,周志平 | 6775 | 6775 | 1 | 2280 | 0.6 | 630 | 泰兴双永：脱脂(单位张力6.0）、转650轧机 | S色差条印() | 20100086 | 轧硬 | 0.6*630-SPCC | 31010040 | 小品种钢卷 | 0.39-SPCC |  | 10 | MO002050 | MO002050-001-01 | XPZG001 | 小品种钢前处理模板 | 12675 | 2024-07-25 | 2024-08-09 | 5 | 2024-08-03 06:02:26 | 2024-08-03 07:07:38 | 江苏东方九天新能源材料有限公司 |  | 周志平 |  | 1 | 0.6 | 2280 | 630 | 1 | DL00240700421 | 泰兴双永：（0.39*630）厚度±0.01mm，HV90-110,粗糙度0.8-1.0μM，卷重2-3吨 |  | S色差条印() |  |  | 1388 | 1
最终平整 | JL1224030178 | JL1224030178 | 东方850平整 | 合格 | 让步接收 | 甲 | 陈俊华,钱琨 | 5540 | 5510 | 0.9946 | 3690 | 0.3 | 650 | 摩丁普信：850平整用Ra1.0-1.2μm毛化辊，厚度公差：0.293-0.303mm，HV90-110，粗糙度0.5-0.8μm，抗拉310-360Mpa.转分切 | 轻微振纹，氧化边重发黄，头尾小锈点，尾部50米板面中间粘钢折印，下板面线条印平后淡，轻微横辊印 | 20100026 | 轧硬 | 0.4*650-SPCC | 31010041 | 小品种钢卷 | 0.3-SPCC |  | 50 | MO001363 | MO001363-003 | XPZG001 | 小品种钢前处理模板 | 5670 | 2024-07-08 | 2024-07-23 | 5 | 2024-08-03 06:46:59 | 2024-08-03 07:07:26 | 江苏东方九天新能源材料有限公司 | 227524 | 陈俊华 |  |  | 0.3 | 3700 | 650 | 1 | JL1224030178 | 摩丁普信：（0.3*650）厚度+0.003/-0.007，HV90-110,粗度0.5-0.8 | 1 | Z振纹(轻微),Y氧化边(重，发黄),X锈点(头尾小锈点),N粘钢折印(尾50米板面中间),X线条印(下板面，平后淡),H横辊印(轻微) | 是 | 是 | 2650 | 3
铬钝化 | JG12240703981 | JG12240703981 | 东方铬钝化950 | 合格 | 让步接收 | 乙 | 李志祥 | 13450 | 6699 | 0.4981 | 12520 | 0.1 | 710 | / | 7268米操侧240mm孔洞（1.06mm2） | 30210015 | 光亮卷 | 0.1-SPCC | 30110014 | 铬钝化卷 | 0.1-SPCC |  | 10 | MO002271 | MO002271-010 | GDH001 | 铬钝化模板 | 13450 | 2024-08-02 | 2024-08-02 | 5 | 2024-08-03 06:49:49 | 2024-08-03 06:50:45 | 江苏东方九天新能源材料有限公司 | 275673 | 李志祥 |  |  | 0.1 | 12540 | 710 | 1 | JG12240703981 |  | 1 | 7268米孔洞大小1.06操240 辊印 色差 | 是 | 是 | 1 | 10
最终冷轧 | DL00240700192 | DL0024070019 | 东方650轧机 | 合格 | 让步接收 | 甲 | 顾峰 | 5840 | 5800 | 0.9932 | 6200 | 0.2 | 590 | 海金杜门：650轧机中间道次普光辊（Ra0.2-0.3μm)轧制，最后一道建议用Ra0.8-1.0μm毛化辊轧至0.2mm（0.6-0.42-0.30-0.245-0.2）厚度公差：0.203-0.208mm（注意公差范围）、板面粗糙度控制Ra0.4-0.6μm、转脱脂 | X细划伤(细划伤),A暗线印(下表面俩条暗线印),S色差(色差),H横辊印(横辊有强光下明显) | 20100077 | 轧硬 | 0.6*590-SPCC | 20600001 | 镍钝化卷半成品 | 0.203-SPCC |  | 30 | MO001666 | MO001666-002-02 | HJDM003 | 东方镍钝化半成品前处理0.203（海金杜门：厚度公差：0.198-0.203mm、硬度：90-100HV,粗糙度：Ra0.5-0.7μm） | 11795 | 2024-07-16 | 2024-07-26 | 5 | 2024-08-03 06:37:37 | 2024-08-03 06:39:22 | 江苏东方九天新能源材料有限公司 | 244213 | 顾峰 |  |  | 0.6 | 2120 | 590 | 1 | DL00240700192 | 海金杜门：（0.203*590）厚度公差: 0.198-0.203mm、硬度: 90-100HV,粗粕度: Ra0.5-0.7um |  | X细划伤(细划伤),A暗线印(下表面俩条暗线印),S色差(色差),H横辊印(横辊有强光下明显) |  |  | 23231 | 2
最终冷轧 | JG1224070328 | JG1224070328 | 东方850轧机 | 合格 | 合格品 | 甲 | 吴宏林 | 13560 | 13500 | 0.9956 | 23480 | 0.1 | 760 | 850轧机普光辊(Ra0.4-0.6μm)轧制0.1mm(0.4-0.25-0.15-0.115-0.1) |  | 20100142 | 轧硬 | 0.4*760-SPCC | 30210015 | 光亮卷 | 0.1-SPCC |  | 30 | MO001991 | MO001991-013 | GLJ002 | 东方光亮卷前处理（0.4轧0.1mm) | 13575 | 2024-07-24 | 2024-08-15 | 5 | 2024-08-03 06:27:15 | 2024-08-03 06:27:51 | 江苏东方九天新能源材料有限公司 | 256392 | 吴宏林 |  |  | 0.4 | 5790 | 760 | 1 | JG1224070328 | 轧0.1，米数控制在22800-22900米，脱脂分一包9200米。 |  |  | 否 | 否 | 4541 | 13
一次脱脂 | DL00240700132 | DL0024070013 | 东方950脱脂2# | 合格 | 让步接收 | 甲 | 韩成飞,周志平 | 6260 | 6260 | 1 | 2130 | 0.6 | 630 | 泰兴双永:脱脂(单位张力6.0）、转650轧机 | S色差条印() | 20100086 | 轧硬 | 0.6*630-SPCC | 31010044 | 小品种钢卷 | 0.43-SPCC |  | 10 | MO001996 | MO001996-001-02 | XPZG001 | 小品种钢前处理模板 | 12570 | 2024-07-24 | 2024-08-08 | 5 | 2024-08-03 05:38:43 | 2024-08-03 06:01:25 | 江苏东方九天新能源材料有限公司 |  | 周志平 |  | 1 | 0.6 | 2130 | 630 | 1 | DL00240700132 | 泰兴双永：（0.43*630）厚度±0.01mm，HV90-110,粗糙度0.8-1.0μM，卷重2-3吨 |  | S色差条印() |  |  | 1380 | 1
一次脱脂 | DL00240700131 | DL0024070013 | 东方950脱脂2# | 合格 | 让步接收 | 甲 | 韩成飞,周志平 | 6260 | 6260 | 1 | 2120 | 0.6 | 630 | 泰兴双永:脱脂(单位张力6.0）、转650轧机 | S色差条印() | 20100086 | 轧硬 | 0.6*630-SPCC | 31010044 | 小品种钢卷 | 0.43-SPCC |  | 10 | MO001996 | MO001996-001-01 | XPZG001 | 小品种钢前处理模板 | 12570 | 2024-07-24 | 2024-08-08 | 5 | 2024-08-03 05:38:43 | 2024-08-03 06:01:25 | 江苏东方九天新能源材料有限公司 |  | 周志平 |  | 1 | 0.6 | 2120 | 630 | 1 | DL00240700131 | 泰兴双永：（0.43*630）厚度±0.01mm，HV90-110,粗糙度0.8-1.0μM，卷重2-3吨 |  | S色差条印() |  |  | 1380 | 1
最终退火 | JG12240703991 | JG1224070399 | 东方20# | 合格 |  | 乙 | 陈国,李楷文,袁亚东,张天圣 | 6690 | 6690 | 1 | 12400 | 0.1 | 710 | 退火（590℃） |  | 20100028 | 轧硬 | 0.4*710-SPCC | 30210015 | 光亮卷 | 0.1-SPCC |  | 50 | MO001831 | MO001831-009-01 | GLJ002 | 东方光亮卷前处理（0.4轧0.1mm) | 13680 | 2024-07-19 | 2024-07-19 | 5 | 2024-08-01 17:32:06 | 2024-08-03 05:55:32 | 江苏东方九天新能源材料有限公司 | 250535 | 刘忠于 | 刘忠于 |  | 0.1 | 12400 | 710 | 1 | JG12240703991 | 轧0.1；米数控制在25100-25200，脱脂平均分包 |  |  |  |  | 4461 | 9
最终退火 | JG12240704152 | JG1224070415 | 东方20# | 合格 |  | 乙 | 陈国,李楷文,袁亚东,张天圣 | 5670 | 5670 | 1 | 10630 | 0.1 | 710 | 退火（590℃） |  | 20100028 | 轧硬 | 0.4*710-SPCC | 30210015 | 光亮卷 | 0.1-SPCC |  | 50 | MO001801 | MO001801-001-02 | GLJ002 | 东方光亮卷前处理（0.4轧0.1mm) | 13020 | 2024-07-19 | 2024-08-03 | 5 | 2024-08-01 17:32:06 | 2024-08-03 05:55:32 | 江苏东方九天新能源材料有限公司 | 249223 | 刘忠于 | 刘忠于 |  | 0.1 | 10630 | 710 | 1 | JG12240704152 | 轧0.1；米数控制在23700-23800，脱脂分一包10500米 |  |  |  |  | 5316 | 1
最终退火 | JG12240704151 | JG1224070415 | 东方20# | 合格 |  | 乙 | 陈国,李楷文,袁亚东,张天圣 | 7040 | 7040 | 1 | 13200 | 0.1 | 710 | 退火（590℃） |  | 20100028 | 轧硬 | 0.4*710-SPCC | 30210015 | 光亮卷 | 0.1-SPCC |  | 50 | MO001801 | MO001801-001-01 | GLJ002 | 东方光亮卷前处理（0.4轧0.1mm) | 13020 | 2024-07-19 | 2024-08-03 | 5 | 2024-08-01 17:32:06 | 2024-08-03 05:55:32 | 江苏东方九天新能源材料有限公司 | 249223 | 刘忠于 | 刘忠于 |  | 0.1 | 13200 | 710 | 1 | JG12240704151 | 轧0.1；米数控制在23700-23800，脱脂分一包10500米 |  |  |  |  | 5316 | 1
最终退火 | JG12240601471 | JG1224060147 | 东方20# | 合格 |  | 乙 | 陈国,李楷文,袁亚东,张天圣 | 5835 | 5835 | 1 | 10940 | 0.1 | 710 | 退火（590℃） |  | 20100028 | 轧硬 | 0.4*710-SPCC | 30210015 | 光亮卷 | 0.1-SPCC |  | 50 | MO001177 | MO001177-001-01 | GLJ003 | 光亮卷前处理 模板 | 12655 | 2024-07-04 | 2024-07-14 | 5 | 2024-08-01 17:32:06 | 2024-08-03 05:55:32 | 江苏东方九天新能源材料有限公司 | 204376 | 刘忠于 | 刘忠于 |  | 0.1 | 10940 | 710 | 1 | JG12240601471 | 轧0.1，米数控制在23300-23400米，脱脂分一包10400米。 |  |  |  |  | 8996 | 1
最终平整 | JG12240703802 | JG1224070380 | 东方850平整 | 返工 | 返工 | 甲 | 陈俊华,钱琨 | 5790 | 5770 | 0.9965 | 10460 | 0.1 | 710 | 平整 | 操侧20CM轻微花辊印 | 20100028 | 轧硬 | 0.4*710-SPCC | 30210015 | 光亮卷 | 0.1-SPCC |  | 60 | MO001989 | MO001989-002-02 | GLJ002 | 东方光亮卷前处理（0.4轧0.1mm) | 13725 | 2024-07-24 | 2024-08-08 | 3 | 2024-08-03 05:00:13 | 2024-08-03 05:47:34 | 江苏东方九天新能源材料有限公司 | 256307 | 陈俊华 |  |  | 0.1 | 10400 | 710 | 1 | JG12240703802 | 轧0.1，米数控制在24900-25000米，脱脂平均分包 | 0 | H花辊印(操20CM，轻微) |  |  |  | 2
最终冷轧 | DL00240700152 | DL0024070015 | 东方650轧机 | 合格 | 让步接收 | 甲 | 徐炜 | 5880 | 5800 | 0.9864 | 6200 | 0.2 | 590 | 海金杜门：650轧机中间道次普光辊（Ra0.2-0.3μm)轧制，最后一道建议用Ra0.8-1.0μm毛化辊轧至0.2mm（0.6-0.42-0.30-0.245-0.2）厚度公差：0.203-0.208mm（注意公差范围）、板面粗糙度控制Ra0.4-0.6μm、转脱脂 | X细划伤(细划伤),A暗线印(下表面俩条暗线印),Z振纹(轻振纹),H横辊印(横辊印强光下明显),B白斑(白斑),S色差(色差) | 20100077 | 轧硬 | 0.6*590-SPCC | 20600001 | 镍钝化卷半成品 | 0.203-SPCC |  | 30 | MO001666 | MO001666-001-02 | HJDM003 | 东方镍钝化半成品前处理0.203（海金杜门：厚度公差：0.198-0.203mm、硬度：90-100HV,粗糙度：Ra0.5-0.7μm） | 11830 | 2024-07-16 | 2024-07-26 | 5 | 2024-08-03 05:44:59 | 2024-08-03 05:47:32 | 江苏东方九天新能源材料有限公司 | 244212 | 徐炜 |  |  | 0.6 | 2130 | 590 | 1 | DL00240700152 | 海金杜门：（0.203*590）厚度公差: 0.198-0.203mm、硬度: 90-100HV,粗粕度: Ra0.5-0.7um |  | X细划伤(细划伤),A暗线印(下表面俩条暗线印),Z振纹(轻振纹),H横辊印(横辊印强光下明显),B白斑(白斑),S色差(色差) |  |  | 24166 | 1
铬钝化 | JG12240704042 | JG12240704042 | 东方铬钝化950 | 合格 | 让步接收 | 乙 | 李志祥 | 13235 | 6567 | 0.4962 | 12250 | 0.1 | 710 | / | 4441米操侧291mm孔洞（0.18 mm2） 9129米操侧484mm（3.27mm2）11775米操侧 94mm孔洞（0.97mm2） | 30210015 | 光亮卷 | 0.1-SPCC | 30110014 | 铬钝化卷 | 0.1-SPCC |  | 10 | MO002271 | MO002271-006 | GDH001 | 铬钝化模板 | 13235 | 2024-08-02 | 2024-08-02 | 5 | 2024-08-03 05:22:44 | 2024-08-03 05:34:47 | 江苏东方九天新能源材料有限公司 | 275625 | 李志祥 |  |  | 0.1 | 12320 | 710 | 1 | JG12240704042 |  | 1 | 4441米孔洞大小0.18操291 9129米孔洞大小3.27操484 11775米孔洞大小0.97操 94 乳化斑色差 | 是 | 是 | 12 | 6
铬钝化 | JG12240703982 | JG12240703982 | 东方铬钝化950 | 合格 | 让步接收 | 乙 | 李志祥 | 13870 | 6911 | 0.4983 | 12930 | 0.1 | 710 | / | 操2366米孔洞（0.27 mm2） | 30210015 | 光亮卷 | 0.1-SPCC | 30110014 | 铬钝化卷 | 0.1-SPCC |  | 10 | MO002271 | MO002271-008 | GDH001 | 铬钝化模板 | 13870 | 2024-08-02 | 2024-08-02 | 5 | 2024-08-03 05:20:09 | 2024-08-03 05:21:08 | 江苏东方九天新能源材料有限公司 | 275666 | 李志祥 |  |  | 0.1 | 13000 | 710 | 1 | JG12240703982 |  | 1 | 2366米孔洞大小0.27操 尾50米停机斑 | 是 | 是 | 1 | 8
一次脱脂 | DL00240700122 | DL0024070012 | 东方950脱脂2# | 合格 | 让步接收 | 甲 | 韩成飞,周志平 | 6280 | 6280 | 1 | 2130 | 0.6 | 630 | 泰兴双永:脱脂(单位张力6.0）、转650轧机 | S色差条印() | 20100086 | 轧硬 | 0.6*630-SPCC | 31010045 | 小品种钢卷 | 0.44-SPCC |  | 10 | MO001955 | MO001955-001-02 | XPZG001 | 小品种钢前处理模板 | 12585 | 2024-07-23 | 2024-08-06 | 5 | 2024-08-03 04:22:01 | 2024-08-03 05:12:18 | 江苏东方九天新能源材料有限公司 |  | 周志平 |  | 1 | 0.6 | 2130 | 630 | 1 | DL00240700122 | 泰兴双永（0.44*630）厚度±0.01mm，HV90-110,粗糙度0.8-1.0μM，卷重2-3吨 |  | S色差条印() |  |  | 1452 | 1
一次脱脂 | DL00240700121 | DL0024070012 | 东方950脱脂2# | 合格 | 让步接收 | 甲 | 韩成飞,周志平 | 6260 | 6260 | 1 | 2120 | 0.6 | 630 | 泰兴双永:脱脂(单位张力6.0）、转650轧机 | S色差条印() | 20100086 | 轧硬 | 0.6*630-SPCC | 31010045 | 小品种钢卷 | 0.44-SPCC |  | 10 | MO001955 | MO001955-001-01 | XPZG001 | 小品种钢前处理模板 | 12585 | 2024-07-23 | 2024-08-06 | 5 | 2024-08-03 04:22:01 | 2024-08-03 05:12:18 | 江苏东方九天新能源材料有限公司 |  | 周志平 |  | 1 | 0.6 | 2120 | 630 | 1 | DL00240700121 | 泰兴双永（0.44*630）厚度±0.01mm，HV90-110,粗糙度0.8-1.0μM，卷重2-3吨 |  | S色差条印() |  |  | 1452 | 1
铬钝化 | JG122407019122 | JG12240701912 | 东方铬钝化750 | 合格 | 合格品 | 乙 | 李澍 | 1953 | 1953 | 1 | 4140 | 0.1 | 610 | 0.15镀铬量80-100 |  | 30210015 | 光亮卷 | 0.1-SPCC | 30110014 | 铬钝化卷 | 0.1-SPCC |  | 10 | MO002297 | MO002297-024-02 | GDH001 | 铬钝化模板 | 5200 | 2024-08-02 | 2024-08-02 | 5 | 2024-08-03 05:02:43 | 2024-08-03 05:11:43 | 江苏东方九天新能源材料有限公司 |  | 李澍 |  | 1 | 0.1 | 4140 | 610 | 1 | JG122407019122 |  | 1 | 白斑 辊印 折印 | 是 | 是 | 13 | 24
铬钝化 | JG122407019121 | JG12240701912 | 东方铬钝化750 | 合格 | 合格品 | 乙 | 李澍 | 3241 | 3241 | 1 | 6850 | 0.1 | 610 | 0.15镀铬量80-100 |  | 30210015 | 光亮卷 | 0.1-SPCC | 30110014 | 铬钝化卷 | 0.1-SPCC |  | 10 | MO002297 | MO002297-024-01 | GDH001 | 铬钝化模板 | 5200 | 2024-08-02 | 2024-08-02 | 5 | 2024-08-03 05:02:43 | 2024-08-03 05:11:43 | 江苏东方九天新能源材料有限公司 |  | 李澍 |  | 1 | 0.1 | 6850 | 610 | 1 | JG122407019121 |  | 1 |  | 是 | 是 | 13 | 24
最终退火 | JG12240703812 | JG1224070381 | 东方20# | 合格 |  | 乙 | 陈国,李楷文,袁亚东,张天圣 | 6685 | 6685 | 1 | 12450 | 0.1 | 710 | 退火（590℃） |  | 20100028 | 轧硬 | 0.4*710-SPCC | 30210015 | 光亮卷 | 0.1-SPCC |  | 50 | MO001989 | MO001989-011-02 | GLJ002 | 东方光亮卷前处理（0.4轧0.1mm) | 13820 | 2024-07-24 | 2024-08-08 | 5 | 2024-08-01 12:59:45 | 2024-08-03 05:05:19 | 江苏东方九天新能源材料有限公司 | 256331 | 刘忠于 | 刘忠于 |  | 0.1 | 12450 | 710 | 1 | JG12240703812 | 轧0.1，米数控制在24900-25000米，脱脂平均分包 |  |  |  |  | 2830 | 11
最终退火 | JG12240703811 | JG1224070381 | 东方20# | 合格 |  | 乙 | 陈国,李楷文,袁亚东,张天圣 | 6600 | 6600 | 1 | 12300 | 0.1 | 710 | 退火（590℃） |  | 20100028 | 轧硬 | 0.4*710-SPCC | 30210015 | 光亮卷 | 0.1-SPCC |  | 50 | MO001989 | MO001989-011-01 | GLJ002 | 东方光亮卷前处理（0.4轧0.1mm) | 13820 | 2024-07-24 | 2024-08-08 | 5 | 2024-08-01 12:59:45 | 2024-08-03 05:05:19 | 江苏东方九天新能源材料有限公司 | 256331 | 刘忠于 | 刘忠于 |  | 0.1 | 12300 | 710 | 1 | JG12240703811 | 轧0.1，米数控制在24900-25000米，脱脂平均分包 |  |  |  |  | 2830 | 11
最终退火 | JG12240703792 | JG1224070379 | 东方20# | 合格 |  | 乙 | 陈国,李楷文,袁亚东,张天圣 | 5700 | 5700 | 1 | 10700 | 0.1 | 710 | 退火（590℃） |  | 20100028 | 轧硬 | 0.4*710-SPCC | 30210015 | 光亮卷 | 0.1-SPCC |  | 50 | MO001989 | MO001989-001-02 | GLJ002 | 东方光亮卷前处理（0.4轧0.1mm) | 13710 | 2024-07-24 | 2024-08-08 | 3 | 2024-08-01 12:59:45 | 2024-08-03 05:05:19 | 江苏东方九天新能源材料有限公司 | 256306 | 刘忠于 | 刘忠于 |  | 0.1 | 10700 | 710 | 1 | JG12240703792 | 轧0.1，米数控制在24900-25000米，脱脂平均分包 |  |  |  |  | 2916 | 1
最终退火 | JG12240703791 | JG1224070379 | 东方20# | 合格 |  | 乙 | 陈国,李楷文,袁亚东,张天圣 | 7200 | 7200 | 1 | 13400 | 0.1 | 710 | 退火（590℃） |  | 20100028 | 轧硬 | 0.4*710-SPCC | 30210015 | 光亮卷 | 0.1-SPCC |  | 50 | MO001989 | MO001989-001-01 | GLJ002 | 东方光亮卷前处理（0.4轧0.1mm) | 13710 | 2024-07-24 | 2024-08-08 | 3 | 2024-08-01 12:59:45 | 2024-08-03 05:05:19 | 江苏东方九天新能源材料有限公司 | 256306 | 刘忠于 | 刘忠于 |  | 0.1 | 13400 | 710 | 1 | JG12240703791 | 轧0.1，米数控制在24900-25000米，脱脂平均分包 |  |  |  |  | 2916 | 1
最终退火 | JG12240704132 | JG1224070413 | 东方20# | 合格 |  | 乙 | 陈国,李楷文,袁亚东,张天圣 | 6750 | 6750 | 1 | 12540 | 0.1 | 710 | 退火（590℃） |  | 20100028 | 轧硬 | 0.4*710-SPCC | 30210015 | 光亮卷 | 0.1-SPCC |  | 50 | MO001989 | MO001989-009-02 | GLJ002 | 东方光亮卷前处理（0.4轧0.1mm) | 13625 | 2024-07-24 | 2024-08-08 | 5 | 2024-08-01 13:10:24 | 2024-08-03 05:05:04 | 江苏东方九天新能源材料有限公司 | 256315 | 刘忠于 | 刘忠于 |  | 0.1 | 12540 | 710 | 1 | JG12240704132 | 轧0.1，米数控制在24900-25000米，脱脂平均分包 |  |  |  |  | 5830 | 9
最终退火 | JG12240704131 | JG1224070413 | 东方20# | 合格 |  | 乙 | 陈国,李楷文,袁亚东,张天圣 | 6715 | 6715 | 1 | 12400 | 0.1 | 710 | 退火（590℃） |  | 20100028 | 轧硬 | 0.4*710-SPCC | 30210015 | 光亮卷 | 0.1-SPCC |  | 50 | MO001989 | MO001989-009-01 | GLJ002 | 东方光亮卷前处理（0.4轧0.1mm) | 13625 | 2024-07-24 | 2024-08-08 | 5 | 2024-08-01 13:10:24 | 2024-08-03 05:05:04 | 江苏东方九天新能源材料有限公司 | 256315 | 刘忠于 | 刘忠于 |  | 0.1 | 12400 | 710 | 1 | JG12240704131 | 轧0.1，米数控制在24900-25000米，脱脂平均分包 |  |  |  |  | 5830 | 9
最终退火 | JG12240703742 | JG1224070374 | 东方20# | 合格 |  | 乙 | 陈国,李楷文,袁亚东,张天圣 | 3520 | 3520 | 1 | 6480 | 0.1 | 710 | 退火（590℃） |  | 20100028 | 轧硬 | 0.4*710-SPCC | 30210015 | 光亮卷 | 0.1-SPCC |  | 50 | MO001832 | MO001832-005-02 | GLJ002 | 东方光亮卷前处理（0.4轧0.1mm) | 13550 | 2024-07-19 | 2024-07-19 | 5 | 2024-08-01 13:10:24 | 2024-08-03 05:05:04 | 江苏东方九天新能源材料有限公司 | 250541 | 刘忠于 | 刘忠于 |  | 0.1 | 6480 | 710 | 1 | JG12240703742 | 轧0.1；米数控制在24800-24900米，脱脂平均分包 |  |  |  |  | 3724 | 5
最终退火 | JG122407037412 | JG1224070374 | 东方20# | 合格 |  | 乙 | 陈国,李楷文,袁亚东,张天圣 | 5725 | 5725 | 1 | 10650 | 0.1 | 710 | 退火（590℃） |  | 20100028 | 轧硬 | 0.4*710-SPCC | 30210015 | 光亮卷 | 0.1-SPCC |  | 50 | MO001832 | MO001832-005-01-02 | GLJ002 | 东方光亮卷前处理（0.4轧0.1mm) | 13550 | 2024-07-19 | 2024-07-19 | 5 | 2024-08-01 13:10:24 | 2024-08-03 05:05:04 | 江苏东方九天新能源材料有限公司 | 250541 | 刘忠于 | 刘忠于 |  | 0.1 | 10650 | 710 | 1 | JG122407037412 | 轧0.1；米数控制在24800-24900米，脱脂平均分包 |  |  |  |  | 3724 | 5
最终退火 | JG122407037411 | JG1224070374 | 东方20# | 合格 |  | 乙 | 陈国,李楷文,袁亚东,张天圣 | 3680 | 3680 | 1 | 6820 | 0.1 | 710 | 退火（590℃） |  | 20100028 | 轧硬 | 0.4*710-SPCC | 30210015 | 光亮卷 | 0.1-SPCC |  | 50 | MO001832 | MO001832-005-01-01 | GLJ002 | 东方光亮卷前处理（0.4轧0.1mm) | 13550 | 2024-07-19 | 2024-07-19 | 5 | 2024-08-01 13:10:24 | 2024-08-03 05:05:04 | 江苏东方九天新能源材料有限公司 | 250541 | 刘忠于 | 刘忠于 |  | 0.1 | 6820 | 710 | 1 | JG122407037411 | 轧0.1；米数控制在24800-24900米，脱脂平均分包 |  |  |  |  | 3724 | 5
最终平整 | JG12240703932 | JG1224070393 | 东方850平整 | 合格 | 合格品 | 甲 | 陈俊华,钱琨 | 6560 | 6540 | 0.997 | 12250 | 0.1 | 710 | 平整 |  | 20100028 | 轧硬 | 0.4*710-SPCC | 30210015 | 光亮卷 | 0.1-SPCC |  | 60 | MO001832 | MO001832-003-02 | GLJ002 | 东方光亮卷前处理（0.4轧0.1mm) | 13665 | 2024-07-19 | 2024-07-19 | 5 | 2024-08-03 04:24:55 | 2024-08-03 04:59:55 | 江苏东方九天新能源材料有限公司 | 250540 | 陈俊华 |  |  | 0.1 | 12220 | 710 | 1 | JG12240703932 | 轧0.1；米数控制在24800-24900米，脱脂平均分包 | 1 |  | 是 | 是 | 6746 | 3
最终平整 | JG122407040211 | JG1224070402 | 东方850平整 | 返工 | 返工 | 甲 | 陈俊华,钱琨 | 6830 | 6830 | 1 | 12820 | 0.1 | 710 | 平整 | S水锈斑(尾1000米),K孔洞(2916.9米传623.7MM0.07；3086.6米传411.9MM0.36MM2),S松花印(内500米，以夹纸) | 20100028 | 轧硬 | 0.4*710-SPCC | 30210015 | 光亮卷 | 0.1-SPCC |  | 60 | MO001831 | MO001831-015-01-01 | GLJ002 | 东方光亮卷前处理（0.4轧0.1mm) | 13715 | 2024-07-19 | 2024-07-19 | 3 | 2024-08-03 03:49:19 | 2024-08-03 04:24:38 | 江苏东方九天新能源材料有限公司 | 250538 | 陈俊华 |  |  | 0.1 | 12750 | 710 | 1 | JG122407040211 | 轧0.1；米数控制在25100-25200，脱脂平均分包 | 1 | S水锈斑(尾1000米),K孔洞(2916.9米传623.7MM0.07；3086.6米传411.9MM0.36MM2),S松花印(内500米，以夹纸) |  |  | 15581 | 15
一次脱脂 | DL00240700162 | DL0024070016 | 东方950脱脂2# | 合格 | 让步接收 | 甲 | 韩成飞,周志平 | 6270 | 6270 | 1 | 2120 | 0.6 | 630 | 泰兴双永：脱脂(单位张力6.0）、转650轧机 | S色差条印() | 20100086 | 轧硬 | 0.6*630-SPCC | 31010040 | 小品种钢卷 | 0.39-SPCC |  | 10 | MO001956 | MO001956-001-02 | XPZG001 | 小品种钢前处理模板 | 12640 | 2024-07-23 | 2024-08-06 | 5 | 2024-08-03 03:30:49 | 2024-08-03 04:20:02 | 江苏东方九天新能源材料有限公司 |  | 周志平 |  | 1 | 0.6 | 2120 | 630 | 1 | DL00240700162 | 泰兴双永（0.39*630）厚度±0.01mm，HV90-110,粗糙度0.8-1.0μM，卷重2-3吨 |  | S色差条印() |  |  | 1587 | 1
一次脱脂 | DL00240700161 | DL0024070016 | 东方950脱脂2# | 合格 | 让步接收 | 甲 | 韩成飞,周志平 | 6360 | 6360 | 1 | 2150 | 0.6 | 630 | 泰兴双永：脱脂(单位张力6.0）、转650轧机 | S色差条印() | 20100086 | 轧硬 | 0.6*630-SPCC | 31010040 | 小品种钢卷 | 0.39-SPCC |  | 10 | MO001956 | MO001956-001-01 | XPZG001 | 小品种钢前处理模板 | 12640 | 2024-07-23 | 2024-08-06 | 5 | 2024-08-03 03:30:49 | 2024-08-03 04:20:02 | 江苏东方九天新能源材料有限公司 |  | 周志平 |  | 1 | 0.6 | 2150 | 630 | 1 | DL00240700161 | 泰兴双永（0.39*630）厚度±0.01mm，HV90-110,粗糙度0.8-1.0μM，卷重2-3吨 |  | S色差条印() |  |  | 1587 | 1
最终平整 | JG12240703432 | JG1224070343 | 东方850平整 | 合格 | 合格品 | 甲 | 陈俊华,钱琨 | 5500 | 5490 | 0.9982 | 9650 | 0.1 | 760 | 平整 |  | 20100142 | 轧硬 | 0.4*760-SPCC | 30210015 | 光亮卷 | 0.1-SPCC |  | 60 | MO001673 | MO001673-001-02 | GLJ002 | 东方光亮卷前处理（0.4轧0.1mm) | 13070 | 2024-07-16 | 2024-07-31 | 5 | 2024-08-03 03:22:28 | 2024-08-03 03:48:20 | 江苏东方九天新能源材料有限公司 | 244661 | 陈俊华 |  |  | 0.1 | 9600 | 760 | 1 | JG12240703432 | 轧0.1，米数控制在22500-22600米，脱脂分一包9200米 | 1 |  | 是 | 是 | 4406 | 1
铬钝化 | JG1224070312 | JG1224070312 | 东方铬钝化750 | 合格 | 合格品 | 乙 | 李澍 | 6480 | 6479 | 0.9998 | 9340 | 0.15 | 610 | 0.15镀铬量80-100 | 色差 白斑 横辊印 条印 | 30210011 | 光亮卷 | 0.15-SPCC | 30110011 | 铬钝化卷 | 0.15-SPCC |  | 10 | MO002297 | MO002297-007 | GDH001 | 铬钝化模板 | 6480 | 2024-08-02 | 2024-08-02 | 5 | 2024-08-03 01:22:31 | 2024-08-03 03:35:29 | 江苏东方九天新能源材料有限公司 | 276224 | 李澍 |  |  | 0.15 | 9360 | 610 | 1 | JG1224070312 |  | 1 | 色差 白斑 横辊印 条印 | 是 | 是 | 133 | 7
一次脱脂 | DL00240700172 | DL0024070017 | 东方950脱脂2# | 合格 | 让步接收 | 甲 | 韩成飞,周志平 | 6350 | 6350 | 1 | 2130 | 0.6 | 630 | 泰兴双永:脱脂(单位张力6.0）、转650轧机 |  | 20100086 | 轧硬 | 0.6*630-SPCC | 31010039 | 小品种钢卷 | 0.38-SPCC |  | 10 | MO001998 | MO001998-001-02 | XPZG001 | 小品种钢前处理模板 | 12720 | 2024-07-24 | 2024-08-08 | 5 | 2024-08-03 02:53:47 | 2024-08-03 03:28:47 | 江苏东方九天新能源材料有限公司 |  | 周志平 |  | 1 | 0.6 | 2130 | 630 | 1 | DL00240700172 | 泰兴双永：（0.38*630）厚度±0.01mm，HV90-110,粗糙度0.8-1.0μM，卷重2-3吨 |  | 条印色差 |  |  | 1548 | 1
一次脱脂 | DL00240700171 | DL0024070017 | 东方950脱脂2# | 合格 | 让步接收 | 甲 | 韩成飞,周志平 | 6370 | 6370 | 1 | 2150 | 0.6 | 630 | 泰兴双永:脱脂(单位张力6.0）、转650轧机 |  | 20100086 | 轧硬 | 0.6*630-SPCC | 31010039 | 小品种钢卷 | 0.38-SPCC |  | 10 | MO001998 | MO001998-001-01 | XPZG001 | 小品种钢前处理模板 | 12720 | 2024-07-24 | 2024-08-08 | 5 | 2024-08-03 02:53:47 | 2024-08-03 03:28:47 | 江苏东方九天新能源材料有限公司 |  | 周志平 |  | 1 | 0.6 | 2150 | 630 | 1 | DL00240700171 | 泰兴双永：（0.38*630）厚度±0.01mm，HV90-110,粗糙度0.8-1.0μM，卷重2-3吨 |  | 条印色差 |  |  | 1548 | 1
最终平整 | JG12240703481 | JG1224070348 | 东方850平整 | 合格 | 合格品 | 甲 | 陈俊华,钱琨 | 4875 | 4860 | 0.9969 | 6930 | 0.125 | 760 | 平整 | S水锈斑(边部) | 20100142 | 轧硬 | 0.4*760-SPCC | 30210004 | 光亮卷 | 0.125-SPCC |  | 60 | MO001554 | MO001554-002-01 | GLJ001 | 东方光亮卷前处理(0.4轧0.125mm) | 13460 | 2024-07-12 | 2024-07-12 | 5 | 2024-08-03 02:56:12 | 2024-08-03 03:22:11 | 江苏东方九天新能源材料有限公司 | 239531 | 陈俊华 |  |  | 0.125 | 6910 | 760 | 1 | JG12240703481 | 脱脂分一包4.9t，2050米，合格报工，轧0.125，米数控制在6800-6900米，厚度公差0.115-0.125，轧机按照0.12的中值设定轧制。剩余一包8.6t脱脂结束后报工，报工报待处理。特别注意按照此要求操作。 | 1 | S水锈斑(边部) | 是 | 是 | 6615 | 2
铬钝化 | JG12240703872 | JG12240703872 | 东方铬钝化950 | 合格 | 合格品 | 乙 | 李志祥 | 6550 | 6539 | 0.9983 | 12280 | 0.1 | 710 | / | 色差 条印 | 30210015 | 光亮卷 | 0.1-SPCC | 30110014 | 铬钝化卷 | 0.1-SPCC |  | 10 | MO002298 | MO002298-003 | GDH001 | 铬钝化模板 | 6550 | 2024-08-02 | 2024-08-02 | 5 | 2024-08-03 02:58:56 | 2024-08-03 03:00:46 | 江苏东方九天新能源材料有限公司 | 276246 | 李志祥 |  |  | 0.1 | 0 | 710 | 1 | JG12240703872 |  | 1 | 色差 条印 | 是 | 是 | 2 | 3
铬钝化 | JG12240601782 | JG12240601782 | 东方铬钝化950 | 合格 | 合格品 | 乙 | 李志祥 | 5410 | 5389 | 0.9961 | 9860 | 0.1 | 710 | / | 色差 条印 | 30210015 | 光亮卷 | 0.1-SPCC | 30110014 | 铬钝化卷 | 0.1-SPCC |  | 10 | MO002271 | MO002271-005 | GDH001 | 铬钝化模板 | 5410 | 2024-08-02 | 2024-08-02 | 5 | 2024-08-03 00:40:50 | 2024-08-03 02:58:04 | 江苏东方九天新能源材料有限公司 | 275624 | 李志祥 |  |  | 0.1 | 0 | 710 | 1 | JG12240601782 |  | 1 | 色差 条印 | 是 | 是 | 138 | 5
最终平整 | JG12240703661 | JG1224070366 | 东方850平整 | 合格 | 合格品 | 甲 | 陈俊华,钱琨 | 4900 | 4930 | 1.0061 | 6980 | 0.125 | 760 | 平整 | K孔洞(6167.3米传500.4MM0.14MM2) | 20100142 | 轧硬 | 0.4*760-SPCC | 30210004 | 光亮卷 | 0.125-SPCC |  | 60 | MO001554 | MO001554-010-01 | GLJ001 | 东方光亮卷前处理(0.4轧0.125mm) | 13500 | 2024-07-12 | 2024-07-12 | 5 | 2024-08-03 02:21:10 | 2024-08-03 02:55:19 | 江苏东方九天新能源材料有限公司 | 239539 | 陈俊华 |  |  | 0.125 | 6968 | 760 | 1 | JG12240703661 | 脱脂分一包4.9t，2050米，合格报工，轧0.125，米数控制在6800-6900米，厚度公差0.115-0.125，轧机按照0.12的中值设定轧制。剩余一包8.6t脱脂结束后报工，报工报待处理。特别注意按照此要求操作。 | 1 | K孔洞(6167.3米传500.4MM0.14MM2) | 是 | 是 | 5126 | 10
一次脱脂 | DL00240700442 | DL0024070044 | 东方950脱脂2# | 合格 | 让步接收 | 甲 | 韩成飞,周志平 | 6310 | 6310 | 1 | 2130 | 0.6 | 630 | 泰兴双永：脱脂(单位张力6.0）、转650轧机 |  | 20100086 | 轧硬 | 0.6*630-SPCC | 31010040 | 小品种钢卷 | 0.39-SPCC |  | 10 | MO002050 | MO002050-002-02 | XPZG001 | 小品种钢前处理模板 | 12680 | 2024-07-25 | 2024-08-09 | 5 | 2024-08-03 01:35:29 | 2024-08-03 02:34:03 | 江苏东方九天新能源材料有限公司 |  | 周志平 |  | 1 | 0.6 | 2130 | 630 | 1 | DL00240700442 | 泰兴双永：（0.39*630）厚度±0.01mm，HV90-110,粗糙度0.8-1.0μM，卷重2-3吨 |  | 条印色差板面偶有锈斑点 |  |  | 90 | 2
一次脱脂 | DL00240700441 | DL0024070044 | 东方950脱脂2# | 合格 | 让步接收 | 甲 | 韩成飞,周志平 | 6370 | 6370 | 1 | 2150 | 0.6 | 630 | 泰兴双永：脱脂(单位张力6.0）、转650轧机 |  | 20100086 | 轧硬 | 0.6*630-SPCC | 31010040 | 小品种钢卷 | 0.39-SPCC |  | 10 | MO002050 | MO002050-002-01 | XPZG001 | 小品种钢前处理模板 | 12680 | 2024-07-25 | 2024-08-09 | 5 | 2024-08-03 01:35:29 | 2024-08-03 02:34:03 | 江苏东方九天新能源材料有限公司 |  | 周志平 |  | 1 | 0.6 | 2150 | 630 | 1 | DL00240700441 | 泰兴双永：（0.39*630）厚度±0.01mm，HV90-110,粗糙度0.8-1.0μM，卷重2-3吨 |  | 条印色差板面偶有锈斑点 |  |  | 90 | 2
最终平整 | JG12240703601 | JG1224070360 | 东方850平整 | 合格 | 合格品 | 甲 | 陈俊华,钱琨 | 4890 | 4860 | 0.9939 | 6920 | 0.125 | 760 | 平整 | S水锈斑(边部) | 20100142 | 轧硬 | 0.4*760-SPCC | 30210004 | 光亮卷 | 0.125-SPCC |  | 60 | MO001606 | MO001606-002-01 | GLJ001 | 东方光亮卷前处理(0.4轧0.125mm) | 13500 | 2024-07-15 | 2024-07-15 | 5 | 2024-08-03 02:00:35 | 2024-08-03 02:20:54 | 江苏东方九天新能源材料有限公司 | 242242 | 陈俊华 |  |  | 0.125 | 6890 | 760 | 1 | JG12240703601 | 脱脂分一包4.9t，2050米，合格报工，轧0.125，米数控制在6800-6900米，厚度公差0.115-0.125，轧机按照0.12的中值设定轧制。剩余一包8.6t脱脂结束后报工，报工报待处理。特别注意按照此要求操作。 | 1 | S水锈斑(边部) | 是 | 是 | 9722 | 2
最终平整 | JG122407039622 | JG1224070396 | 东方850平整 | 其他入库 | 协议品 | 甲 | 陈俊华,钱琨 | 910 | 910 | 1 | 1720 | 0.1 | 710 | 平整 |  | 20100028 | 轧硬 | 0.4*710-SPCC | 30210015 | 光亮卷 | 0.1-SPCC |  | 60 | MO001831 | MO001831-003-02-02 | GLJ002 | 东方光亮卷前处理（0.4轧0.1mm) | 13780 | 2024-07-19 | 2024-07-19 | 5 | 2024-08-03 01:57:50 | 2024-08-03 02:00:15 | 江苏东方九天新能源材料有限公司 |  | 陈俊华 |  | 1 | 0.1 | 1720 | 710 | 1 | JG122407039622 | 轧0.1；米数控制在25100-25200，脱脂平均分包 | 1 |  | 是 | 是 | 3611 | 3
最终平整 | JG122407039621 | JG1224070396 | 东方850平整 | 合格 | 合格品 | 甲 | 陈俊华,钱琨 | 5400 | 5400 | 1 | 10100 | 0.1 | 710 | 平整 |  | 20100028 | 轧硬 | 0.4*710-SPCC | 30210015 | 光亮卷 | 0.1-SPCC |  | 60 | MO001831 | MO001831-003-02-01 | GLJ002 | 东方光亮卷前处理（0.4轧0.1mm) | 13780 | 2024-07-19 | 2024-07-19 | 5 | 2024-08-03 01:57:50 | 2024-08-03 02:00:15 | 江苏东方九天新能源材料有限公司 |  | 陈俊华 |  | 1 | 0.1 | 10100 | 710 | 1 | JG122407039621 | 轧0.1；米数控制在25100-25200，脱脂平均分包 | 1 |  | 是 | 是 | 3611 | 3
最终脱脂 | DL00240700342 | DL0024070034 | 东方950脱脂1# | 合格 | 合格品 | 乙 | 关莫平,王建军 | 6000 | 5845 | 0.9742 | 10700 | 0.12 | 610 | 昆山泰德通：脱脂(单位张力7.3）、转退火 |  | 20100082 | 轧硬 | 0.6*610-SPCC | 20600023 | 镍钝化卷半成品 | 0.12-SPCC |  | 40 | MO001674 | MO001674-002-02 | XPZG001 | 小品种钢前处理模板 | 12240 | 2024-07-16 | 2024-07-16 | 3 | 2024-08-03 01:42:38 | 2024-08-03 01:43:22 | 江苏东方九天新能源材料有限公司 | 244678 | 何晓健 |  |  | 0.12 | 10800 | 610 | 1 | DL00240700342 | 昆山泰德通：（0.12*610）厚度±0.005，HV90-110,粗糙度0.5-0.7 |  |  |  |  | 14908 | 2
一次脱脂 | JG1224070699 | JG1224070699 | 东方950脱脂2# | 合格 | 合格品 | 甲 | 韩成飞,周志平 | 14120 | 14100 | 0.9986 | 5980 | 0.4 | 760 | 脱脂（950-2） |  | 20100142 | 轧硬 | 0.4*760-SPCC | 30210015 | 光亮卷 | 0.1-SPCC |  | 10 | MO002242 | MO002242-003 | GLJ002 | 东方光亮卷前处理（0.4轧0.1mm) | 14120 | 2024-08-01 | 2024-08-15 | 3 | 2024-08-03 01:32:20 | 2024-08-03 01:32:44 | 江苏东方九天新能源材料有限公司 | 273577 | 周志平 |  |  | 0.4 | 6080 | 760 | 1 | JG1224070699 | 轧0.1，米数控制在24400-24500米；脱脂平均分包 |  |  | 否 | 否 |  | 3
铬钝化 | JG1224070463 | JG1224070463 | 东方铬钝化750 | 合格 | 合格品 | 乙 | 李澍 | 6660 | 6653 | 0.9989 | 9460 | 0.15 | 610 | 0.15镀铬量80-100 | 白斑 色差 辊印 横辊印 9080米操11大小0.11 | 30210011 | 光亮卷 | 0.15-SPCC | 30110011 | 铬钝化卷 | 0.15-SPCC |  | 10 | MO002297 | MO002297-001 | GDH001 | 铬钝化模板 | 6660 | 2024-08-02 | 2024-08-02 | 5 | 2024-08-03 01:21:28 | 2024-08-03 01:22:18 | 江苏东方九天新能源材料有限公司 | 276218 | 李澍 |  |  | 0.15 | 9410 | 610 | 1 | JG1224070463 |  | 1 | 白斑 色差 辊印 横辊印 9080米操11大小0.11 | 是 | 是 | 1 | 1
一次脱脂 | JG1224070707 | JG1224070707 | 东方950脱脂2# | 合格 | 合格品 | 甲 | 韩成飞,周志平 | 14090 | 14060 | 0.9979 | 5960 | 0.4 | 760 | 脱脂（950-2） |  | 20100142 | 轧硬 | 0.4*760-SPCC | 30210015 | 光亮卷 | 0.1-SPCC |  | 10 | MO002230 | MO002230-006 | GLJ002 | 东方光亮卷前处理（0.4轧0.1mm) | 14090 | 2024-08-01 | 2024-08-15 | 3 | 2024-08-03 00:42:21 | 2024-08-03 00:42:50 | 江苏东方九天新能源材料有限公司 | 272583 | 周志平 |  |  | 0.4 | 6030 | 760 | 1 | JG1224070707 | 轧0.1，米数控制在23800-23900米；脱脂分一包10500米 |  |  | 否 | 否 | 11623 | 6
铬钝化 | JG12240704212 | JG12240704212 | 东方铬钝化950 | 合格 | 合格品 | 乙 | 李志祥 | 6626 | 6615 | 0.9983 | 12350 | 0.1 | 710 | / | 白斑 色差 条印 | 30210015 | 光亮卷 | 0.1-SPCC | 30110014 | 铬钝化卷 | 0.1-SPCC |  | 10 | MO002298 | MO002298-004 | GDH001 | 铬钝化模板 | 6626 | 2024-08-02 | 2024-08-02 | 5 | 2024-08-03 00:36:58 | 2024-08-03 00:39:10 | 江苏东方九天新能源材料有限公司 | 276247 | 李志祥 |  |  | 0.1 | 0 | 710 | 1 | JG12240704212 |  | 1 | 白斑 色差 条印 | 是 | 是 | 3 | 4
铬钝化 | JG1224070451 | JG1224070451 | 东方铬钝化750 | 合格 | 合格品 | 乙 | 李澍 | 6726 | 6715 | 0.9984 | 9450 | 0.15 | 610 | 0.15镀铬量80-100 | 色差 白斑 辊印 条印 | 30210011 | 光亮卷 | 0.15-SPCC | 30110011 | 铬钝化卷 | 0.15-SPCC |  | 10 | MO002297 | MO002297-006 | GDH001 | 铬钝化模板 | 6726 | 2024-08-02 | 2024-08-02 | 5 | 2024-08-03 00:38:08 | 2024-08-03 00:38:36 | 江苏东方九天新能源材料有限公司 | 276223 | 李澍 |  |  | 0.15 | 9480 | 610 | 1 | JG1224070451 |  | 1 | 色差 白斑 辊印 条印 | 是 | 是 | 0 | 6
铬钝化 | JG1224070331 | JG1224070331 | 东方铬钝化750 | 合格 | 合格品 | 乙 | 李澍 | 6490 | 6483 | 0.9989 | 9390 | 0.15 | 610 | 0.15镀铬量80-100 | 白斑 色差 辊印 条印 5300-5390米6处孔洞 横590大小0.23-2.03 | 30210011 | 光亮卷 | 0.15-SPCC | 30110011 | 铬钝化卷 | 0.15-SPCC |  | 10 | MO002297 | MO002297-002 | GDH001 | 铬钝化模板 | 6490 | 2024-08-02 | 2024-08-02 | 5 | 2024-08-03 00:36:29 | 2024-08-03 00:37:56 | 江苏东方九天新能源材料有限公司 | 276219 | 李澍 |  |  | 0.15 | 9340 | 610 | 1 | JG1224070331 |  | 1 | 白斑 色差 辊印 条印 5300-5390米6处孔洞 横590大小0.23-2.03 | 是 | 是 | 1 | 2
一次脱脂 | JG1224070700 | JG1224070700 | 东方950脱脂2# | 合格 | 合格品 | 甲 | 韩成飞,周志平 | 14120 | 14090 | 0.9979 | 5980 | 0.4 | 760 | 脱脂（950-2） |  | 20100142 | 轧硬 | 0.4*760-SPCC | 30210015 | 光亮卷 | 0.1-SPCC |  | 10 | MO002242 | MO002242-004 | GLJ002 | 东方光亮卷前处理（0.4轧0.1mm) | 14120 | 2024-08-01 | 2024-08-15 | 3 | 2024-08-02 23:58:14 | 2024-08-02 23:58:43 | 江苏东方九天新能源材料有限公司 | 273578 | 周志平 |  |  | 0.4 | 6080 | 760 | 1 | JG1224070700 | 轧0.1，米数控制在24400-24500米；脱脂平均分包 |  |  | 否 | 否 | 11814 | 4
一次脱脂 | JG1224070703 | JG1224070703 | 东方950脱脂2# | 合格 | 合格品 | 甲 | 韩成飞,周志平 | 14260 | 14245 | 0.9989 | 6040 | 0.4 | 760 | 脱脂（950-2） |  | 20100142 | 轧硬 | 0.4*760-SPCC | 30210015 | 光亮卷 | 0.1-SPCC |  | 10 | MO002230 | MO002230-002 | GLJ002 | 东方光亮卷前处理（0.4轧0.1mm) | 14260 | 2024-08-01 | 2024-08-15 | 3 | 2024-08-02 23:16:07 | 2024-08-02 23:16:43 | 江苏东方九天新能源材料有限公司 | 272579 | 周志平 |  |  | 0.4 | 6110 | 760 | 1 | JG1224070703 | 轧0.1，米数控制在23800-23900米；脱脂分一包10500米 |  |  | 否 | 否 | 10038 | 2
一次退火 | JG1224070386 | JG1224070386 | 东方8# | 合格 |  | 甲 | 吴双勇,李龙礼,程新华 | 13220 | 13220 | 1 | 6000 | 0.4 | 710 | 退火 装炉量20T-45T(620℃),装炉量>45T (630℃） |  | 20100028 | 轧硬 | 0.4*710-SPCC | 30210015 | 光亮卷 | 0.1-SPCC |  | 20 | MO002212 | MO002212-003 | GLJ002 | 东方光亮卷前处理（0.4轧0.1mm) | 13255 | 2024-07-30 | 2024-08-15 | 3 | 2024-07-31 06:10:22 | 2024-08-02 21:51:53 | 江苏东方九天新能源材料有限公司 | 269713 | 刘忠于 | 刘忠于 |  | 0.4 | 6000 | 710 | 1 | JG1224070386 | 轧0.1，米数控制在23700-23800米；脱脂分一包10500米 |  |  | 否 | 否 | 5095 | 3
一次退火 | JG1224070385 | JG1224070385 | 东方8# | 合格 |  | 甲 | 吴双勇,李龙礼,程新华 | 13225 | 13225 | 1 | 6000 | 0.4 | 710 | 退火 装炉量20T-45T(620℃),装炉量>45T (630℃） |  | 20100028 | 轧硬 | 0.4*710-SPCC | 30210015 | 光亮卷 | 0.1-SPCC |  | 20 | MO002212 | MO002212-001 | GLJ002 | 东方光亮卷前处理（0.4轧0.1mm) | 13240 | 2024-07-30 | 2024-08-15 | 3 | 2024-07-31 06:10:22 | 2024-08-02 21:51:53 | 江苏东方九天新能源材料有限公司 | 269712 | 刘忠于 | 刘忠于 |  | 0.4 | 6000 | 710 | 1 | JG1224070385 | 轧0.1，米数控制在23700-23800米；脱脂分一包10500米 |  |  | 否 | 否 | 11522 | 1
一次退火 | JG1224070418 | JG1224070418 | 东方8# | 合格 |  | 甲 | 吴双勇,李龙礼,程新华 | 13440 | 13440 | 1 | 6100 | 0.4 | 710 | 退火 装炉量20T-45T(620℃),装炉量>45T (630℃） |  | 20100028 | 轧硬 | 0.4*710-SPCC | 30210015 | 光亮卷 | 0.1-SPCC |  | 20 | MO002211 | MO002211-003 | GLJ002 | 东方光亮卷前处理（0.4轧0.1mm) | 13470 | 2024-07-30 | 2024-08-15 | 3 | 2024-07-31 06:10:22 | 2024-08-02 21:51:53 | 江苏东方九天新能源材料有限公司 | 269692 | 刘忠于 | 刘忠于 |  | 0.4 | 6100 | 710 | 1 | JG1224070418 | 轧0.1，米数控制在24600-24700；脱脂平均分包 |  |  | 否 | 否 |  | 3
一次退火 | JG1224070417 | JG1224070417 | 东方8# | 合格 |  | 甲 | 吴双勇,李龙礼,程新华 | 13435 | 13435 | 1 | 6100 | 0.4 | 710 | 退火 装炉量20T-45T(620℃),装炉量>45T (630℃） |  | 20100028 | 轧硬 | 0.4*710-SPCC | 30210015 | 光亮卷 | 0.1-SPCC |  | 20 | MO002211 | MO002211-001 | GLJ002 | 东方光亮卷前处理（0.4轧0.1mm) | 13450 | 2024-07-30 | 2024-08-15 | 3 | 2024-07-31 06:10:22 | 2024-08-02 21:51:53 | 江苏东方九天新能源材料有限公司 | 269691 | 刘忠于 | 刘忠于 |  | 0.4 | 6100 | 710 | 1 | JG1224070417 | 轧0.1，米数控制在24600-24700；脱脂平均分包 |  |  | 否 | 否 |  | 1
最终冷轧 | DL00240700392 | DL0024070039 | 东方650轧机 | 合格 | 让步接收 | 乙 | 刘爱民 | 5885 | 5825 | 0.9898 | 6150 | 0.203 | 590 | 海金杜门：650轧机中间道次普光辊（Ra0.2-0.3μm)轧制，最后一道建议用Ra0.8-1.0μm毛化辊轧至0.2mm（0.6-0.42-0.30-0.245-0.2）厚度公差：0.203-0.208mm（注意公差范围）、板面粗糙度控制Ra0.4-0.6μm、转脱脂 | X细划伤(速度拉起来之后疑似多条细划伤),A暗线印(据边16公分左右暗线印),S色差条印(),Z振纹() | 20100077 | 轧硬 | 0.6*590-SPCC | 20600001 | 镍钝化卷半成品 | 0.203-SPCC |  | 30 | MO001783 | MO001783-001-02 | HJDM003 | 东方镍钝化半成品前处理0.203（海金杜门：厚度公差：0.198-0.203mm、硬度：90-100HV,粗糙度：Ra0.5-0.7μm） | 11795 | 2024-07-19 | 2024-07-27 | 3 | 2024-08-02 18:14:31 | 2024-08-02 18:16:25 | 江苏东方九天新能源材料有限公司 | 248985 | 刘爱民 |  |  | 0.6 | 2130 | 590 | 1 | DL00240700392 | 海金杜门：（0.203*590）厚度公差: 0.198-0.203mm、硬度: 90-100HV,粗粕度: Ra0.5-0.7um |  | X细划伤(速度拉起来之后疑似多条细划伤),A暗线印(据边16公分左右暗线印),S色差条印(),Z振纹() |  |  | 13532 | 1
分剪 | DYBK23040005-122/4 | DYBK23040005-122 | 东方分剪7# | 合格 | 合格品 | 乙 | 尹斌斌 | 34 | 34 | 1 | 0 | 0.5 | 50 | 分剪东山精密样品：排刀规格50*3+750一刀下。卷芯500mm，双面镀镍，镍层外0.3um，内3.5um，分剪时一定要喊质量确认镍层，轻涂油。厚度公差+/-0.02mm，宽度公差+/-0.1mm |  | 31310026 | 镍钝化卷 | 0.5-BDCK | 31320025 | 镍钝化分切带 | 0.5-BDCK |  | 10 | MO002219 | MO002219-001-04 | FJ001 | 分剪模板 | 445 | 2024-07-30 | 2024-07-30 | 5 | 2024-08-02 17:17:43 | 2024-08-02 18:00:28 | 江苏东方九天新能源材料有限公司 |  | 尹斌斌 |  | 1 | 0.5 | 0 | 50 | 1 | DYBK23040005-122/4 | 分剪东山精密样品：排刀规格50*3+750一刀下。卷芯500mm，双面镀镍，镍层外0.3um，内3.5um，分剪时一定要喊质量确认镍层，轻涂油。厚度公差+/-0.02mm，宽度公差+/-0.1mm | 1 |  | 是 | 是 | 53 | 1
分剪 | DYBK23040005-122/3 | DYBK23040005-122 | 东方分剪7# | 合格 | 合格品 | 乙 | 尹斌斌 | 34 | 34 | 1 | 0 | 0.5 | 50 | 分剪东山精密样品：排刀规格50*3+750一刀下。卷芯500mm，双面镀镍，镍层外0.3um，内3.5um，分剪时一定要喊质量确认镍层，轻涂油。厚度公差+/-0.02mm，宽度公差+/-0.1mm |  | 31310026 | 镍钝化卷 | 0.5-BDCK | 31320025 | 镍钝化分切带 | 0.5-BDCK |  | 10 | MO002219 | MO002219-001-03 | FJ001 | 分剪模板 | 445 | 2024-07-30 | 2024-07-30 | 5 | 2024-08-02 17:17:43 | 2024-08-02 18:00:28 | 江苏东方九天新能源材料有限公司 |  | 尹斌斌 |  | 1 | 0.5 | 0 | 50 | 1 | DYBK23040005-122/3 | 分剪东山精密样品：排刀规格50*3+750一刀下。卷芯500mm，双面镀镍，镍层外0.3um，内3.5um，分剪时一定要喊质量确认镍层，轻涂油。厚度公差+/-0.02mm，宽度公差+/-0.1mm | 1 |  | 是 | 是 | 53 | 1
分剪 | DYBK23040005-122/2 | DYBK23040005-122 | 东方分剪7# | 合格 | 合格品 | 乙 | 尹斌斌 | 33 | 33 | 1 | 0 | 0.5 | 50 | 分剪东山精密样品：排刀规格50*3+750一刀下。卷芯500mm，双面镀镍，镍层外0.3um，内3.5um，分剪时一定要喊质量确认镍层，轻涂油。厚度公差+/-0.02mm，宽度公差+/-0.1mm |  | 31310026 | 镍钝化卷 | 0.5-BDCK | 31320025 | 镍钝化分切带 | 0.5-BDCK |  | 10 | MO002219 | MO002219-001-02 | FJ001 | 分剪模板 | 445 | 2024-07-30 | 2024-07-30 | 5 | 2024-08-02 17:17:43 | 2024-08-02 18:00:28 | 江苏东方九天新能源材料有限公司 |  | 尹斌斌 |  | 1 | 0.5 | 0 | 50 | 1 | DYBK23040005-122/2 | 分剪东山精密样品：排刀规格50*3+750一刀下。卷芯500mm，双面镀镍，镍层外0.3um，内3.5um，分剪时一定要喊质量确认镍层，轻涂油。厚度公差+/-0.02mm，宽度公差+/-0.1mm | 1 |  | 是 | 是 | 53 | 1
分剪 | DYBK23040005-122/1 | DYBK23040005-122 | 东方分剪7# | 合格 | 合格品 | 乙 | 尹斌斌 | 319 | 319 | 1 | 0 | 0.5 | 440 | 分剪东山精密样品：排刀规格50*3+750一刀下。卷芯500mm，双面镀镍，镍层外0.3um，内3.5um，分剪时一定要喊质量确认镍层，轻涂油。厚度公差+/-0.02mm，宽度公差+/-0.1mm |  | 31310026 | 镍钝化卷 | 0.5-BDCK | 31320025 | 镍钝化分切带 | 0.5-BDCK |  | 10 | MO002219 | MO002219-001-01 | FJ001 | 分剪模板 | 445 | 2024-07-30 | 2024-07-30 | 5 | 2024-08-02 17:17:43 | 2024-08-02 18:00:28 | 江苏东方九天新能源材料有限公司 |  | 尹斌斌 |  | 1 | 0.5 | 0 | 440 | 1 | DYBK23040005-122/1 | 分剪东山精密样品：排刀规格50*3+750一刀下。卷芯500mm，双面镀镍，镍层外0.3um，内3.5um，分剪时一定要喊质量确认镍层，轻涂油。厚度公差+/-0.02mm，宽度公差+/-0.1mm | 1 |  | 是 | 是 | 53 | 1
最终脱脂 | DL00240700331 | DL0024070033 | 东方950脱脂1# | 合格 | 合格品 | 乙 | 何晓健,张东兵 | 6070 | 5970 | 0.9835 | 10750 | 0.12 | 610 | 昆山泰德通：脱脂(单位张力7.3）、转退火 |  | 20100082 | 轧硬 | 0.6*610-SPCC | 20600023 | 镍钝化卷半成品 | 0.12-SPCC |  | 40 | MO001674 | MO001674-001-01 | XPZG001 | 小品种钢前处理模板 | 12230 | 2024-07-16 | 2024-07-16 | 3 | 2024-08-02 16:35:36 | 2024-08-02 17:48:50 | 江苏东方九天新能源材料有限公司 | 244677 | 何晓健 |  |  | 0.12 | 10800 | 610 | 1 | DL00240700331 | 昆山泰德通：（0.12*610）厚度±0.005，HV90-110,粗糙度0.5-0.7 |  |  |  |  | 14811 | 1
最终冷轧 | DL00240700151 | DL0024070015 | 东方650轧机 | 合格 | 合格品 | 乙 | 刘爱民 | 5935 | 5880 | 0.9907 | 6140 | 0.203 | 590 | 海金杜门：650轧机中间道次普光辊（Ra0.2-0.3μm)轧制，最后一道建议用Ra0.8-1.0μm毛化辊轧至0.2mm（0.6-0.42-0.30-0.245-0.2）厚度公差：0.203-0.208mm（注意公差范围）、板面粗糙度控制Ra0.4-0.6μm、转脱脂 | X细划伤(),A暗线印(),S色差条印(),Z振纹() | 20100077 | 轧硬 | 0.6*590-SPCC | 20600001 | 镍钝化卷半成品 | 0.203-SPCC |  | 30 | MO001666 | MO001666-001-01 | HJDM003 | 东方镍钝化半成品前处理0.203（海金杜门：厚度公差：0.198-0.203mm、硬度：90-100HV,粗糙度：Ra0.5-0.7μm） | 11830 | 2024-07-16 | 2024-07-26 | 5 | 2024-08-02 17:17:48 | 2024-08-02 17:19:38 | 江苏东方九天新能源材料有限公司 | 244212 | 刘爱民 |  |  | 0.6 | 2150 | 590 | 1 | DL00240700151 | 海金杜门：（0.203*590）厚度公差: 0.198-0.203mm、硬度: 90-100HV,粗粕度: Ra0.5-0.7um |  | X细划伤(),A暗线印(),S色差条印(),Z振纹() |  |  | 24166 | 1
分剪 | DYBE23040006222/5 | DYBE23040006222 | 东方分剪5# | 合格 | 合格品 | 乙 | 张建勇 | 127 | 127 | 1 | 0 | 0.6 | 500 | 分剪东山精密样品：排刀规格60*4+500一刀下。卷芯500mm，双面镀镍，镍层外0.3um，内3.5um，分剪时一定要喊质量确认镍层，轻涂油。厚度公差+/-0.02mm，宽度公差+/-0.1mm |  | 31310028 | 镍钝化卷 | 0.6-BDCK | 31320026 | 镍钝化分切带 | 0.6-BDCK |  | 10 | MO002217 | MO002217-001-05 | FJ001 | 分剪模板 | 225 | 2024-07-30 | 2024-07-30 | 5 | 2024-08-02 16:25:35 | 2024-08-02 17:13:23 | 江苏东方九天新能源材料有限公司 |  | 张建勇 |  | 1 | 0.6 | 0 | 500 | 1 | DYBE23040006222/5 | 分剪东山精密样品：排刀规格60*4+500一刀下。卷芯500mm，双面镀镍，镍层外0.3um，内3.5um，分剪时一定要喊质量确认镍层，轻涂油。厚度公差+/-0.02mm，宽度公差+/-0.1mm | 1 |  | 是 | 是 | 57 | 1
分剪 | DYBE23040006222/4 | DYBE23040006222 | 东方分剪5# | 合格 | 合格品 | 乙 | 张建勇 | 14 | 14 | 1 | 0 | 0.6 | 60 | 分剪东山精密样品：排刀规格60*4+500一刀下。卷芯500mm，双面镀镍，镍层外0.3um，内3.5um，分剪时一定要喊质量确认镍层，轻涂油。厚度公差+/-0.02mm，宽度公差+/-0.1mm |  | 31310028 | 镍钝化卷 | 0.6-BDCK | 31320026 | 镍钝化分切带 | 0.6-BDCK |  | 10 | MO002217 | MO002217-001-04 | FJ001 | 分剪模板 | 225 | 2024-07-30 | 2024-07-30 | 5 | 2024-08-02 16:25:35 | 2024-08-02 17:13:23 | 江苏东方九天新能源材料有限公司 |  | 张建勇 |  | 1 | 0.6 | 0 | 60 | 1 | DYBE23040006222/4 | 分剪东山精密样品：排刀规格60*4+500一刀下。卷芯500mm，双面镀镍，镍层外0.3um，内3.5um，分剪时一定要喊质量确认镍层，轻涂油。厚度公差+/-0.02mm，宽度公差+/-0.1mm | 1 |  | 是 | 是 | 57 | 1
分剪 | DYBE23040006222/3 | DYBE23040006222 | 东方分剪5# | 合格 | 合格品 | 乙 | 张建勇 | 14 | 14 | 1 | 0 | 0.6 | 60 | 分剪东山精密样品：排刀规格60*4+500一刀下。卷芯500mm，双面镀镍，镍层外0.3um，内3.5um，分剪时一定要喊质量确认镍层，轻涂油。厚度公差+/-0.02mm，宽度公差+/-0.1mm |  | 31310028 | 镍钝化卷 | 0.6-BDCK | 31320026 | 镍钝化分切带 | 0.6-BDCK |  | 10 | MO002217 | MO002217-001-03 | FJ001 | 分剪模板 | 225 | 2024-07-30 | 2024-07-30 | 5 | 2024-08-02 16:25:35 | 2024-08-02 17:13:23 | 江苏东方九天新能源材料有限公司 |  | 张建勇 |  | 1 | 0.6 | 0 | 60 | 1 | DYBE23040006222/3 | 分剪东山精密样品：排刀规格60*4+500一刀下。卷芯500mm，双面镀镍，镍层外0.3um，内3.5um，分剪时一定要喊质量确认镍层，轻涂油。厚度公差+/-0.02mm，宽度公差+/-0.1mm | 1 |  | 是 | 是 | 57 | 1
分剪 | DYBE23040006222/2 | DYBE23040006222 | 东方分剪5# | 合格 | 合格品 | 乙 | 张建勇 | 14 | 14 | 1 | 0 | 0.6 | 60 | 分剪东山精密样品：排刀规格60*4+500一刀下。卷芯500mm，双面镀镍，镍层外0.3um，内3.5um，分剪时一定要喊质量确认镍层，轻涂油。厚度公差+/-0.02mm，宽度公差+/-0.1mm |  | 31310028 | 镍钝化卷 | 0.6-BDCK | 31320026 | 镍钝化分切带 | 0.6-BDCK |  | 10 | MO002217 | MO002217-001-02 | FJ001 | 分剪模板 | 225 | 2024-07-30 | 2024-07-30 | 5 | 2024-08-02 16:25:35 | 2024-08-02 17:13:23 | 江苏东方九天新能源材料有限公司 |  | 张建勇 |  | 1 | 0.6 | 0 | 60 | 1 | DYBE23040006222/2 | 分剪东山精密样品：排刀规格60*4+500一刀下。卷芯500mm，双面镀镍，镍层外0.3um，内3.5um，分剪时一定要喊质量确认镍层，轻涂油。厚度公差+/-0.02mm，宽度公差+/-0.1mm | 1 |  | 是 | 是 | 57 | 1
分剪 | DYBE23040006222/1 | DYBE23040006222 | 东方分剪5# | 合格 | 合格品 | 乙 | 张建勇 | 14 | 14 | 1 | 0 | 0.6 | 60 | 分剪东山精密样品：排刀规格60*4+500一刀下。卷芯500mm，双面镀镍，镍层外0.3um，内3.5um，分剪时一定要喊质量确认镍层，轻涂油。厚度公差+/-0.02mm，宽度公差+/-0.1mm |  | 31310028 | 镍钝化卷 | 0.6-BDCK | 31320026 | 镍钝化分切带 | 0.6-BDCK |  | 10 | MO002217 | MO002217-001-01 | FJ001 | 分剪模板 | 225 | 2024-07-30 | 2024-07-30 | 5 | 2024-08-02 16:25:35 | 2024-08-02 17:13:23 | 江苏东方九天新能源材料有限公司 |  | 张建勇 |  | 1 | 0.6 | 0 | 60 | 1 | DYBE23040006222/1 | 分剪东山精密样品：排刀规格60*4+500一刀下。卷芯500mm，双面镀镍，镍层外0.3um，内3.5um，分剪时一定要喊质量确认镍层，轻涂油。厚度公差+/-0.02mm，宽度公差+/-0.1mm | 1 |  | 是 | 是 | 57 | 1
最终平整 | JG12240704032 | JG1224070403 | 东方850平整 | 返工 | 返工 | 乙 | 鞠承,姚学禹 | 6450 | 6440 | 0.9984 | 11950 | 0.1 | 710 | 平整 | S色差条印(操边10CM处),K孔洞(631-736米传22CM处23个1.08-3.46/2219米传35CM0.36) | 20100028 | 轧硬 | 0.4*710-SPCC | 30210015 | 光亮卷 | 0.1-SPCC |  | 60 | MO001804 | MO001804-001-02 | GLJ002 | 东方光亮卷前处理（0.4轧0.1mm) | 13665 | 2024-07-19 | 2024-08-03 | 3 | 2024-08-02 16:23:22 | 2024-08-02 16:58:19 | 江苏东方九天新能源材料有限公司 | 249259 | 鞠承 |  |  | 0.1 | 11900 | 710 | 1 | JG12240704032 | 轧0.1；米数控制在25100-25200，脱脂平均分包 | 0 | S色差条印(操边10CM处),K孔洞(631-736米传22CM处23个1.08-3.46/2219米传35CM0.36) |  |  | 3196 | 1
最终平整 | JG12240703822 | JG1224070382 | 东方850平整 | 合格 | 让步接收 | 乙 | 鞠承,姚学禹 | 7000 | 6980 | 0.9971 | 13150 | 0.1 | 710 | 平整 | 74-79米传8.1CM2个孔洞（0.14-0.22mm2)，夹纸内230米传粘钢印重平后叠带（剪下退平整） | 20100028 | 轧硬 | 0.4*710-SPCC | 30210015 | 光亮卷 | 0.1-SPCC |  | 60 | MO001989 | MO001989-012-02 | GLJ002 | 东方光亮卷前处理（0.4轧0.1mm) | 13830 | 2024-07-24 | 2024-08-08 | 5 | 2024-08-02 16:28:10 | 2024-08-02 16:31:06 | 江苏东方九天新能源材料有限公司 | 256332 | 鞠承 |  |  | 0.1 | 13100 | 710 | 1 | JG12240703822 | 轧0.1，米数控制在24900-25000米，脱脂平均分包 | 1 | K孔洞(74-79米传8.1CM2个0.14-0.22),D叠带(夹纸内230米传粘钢印重平后叠带【退平整】) | 是 | 是 | 5271 | 12
最终平整 | JG12240703831 | JG1224070383 | 东方850平整 | 返工 | 返工 | 乙 | 鞠承,姚学禹 | 6800 | 6800 | 1 | 12750 | 0.1 | 710 | 平整 | 1383米传3cm孔洞（0.07mm2)，3106米传36cm孔洞（0.43mm2），11372米4个孔洞8.30-17.4mm2，整卷公差（0.103-0.106) | 20100028 | 轧硬 | 0.4*710-SPCC | 30210015 | 光亮卷 | 0.1-SPCC |  | 60 | MO001832 | MO001832-013-01 | GLJ002 | 东方光亮卷前处理（0.4轧0.1mm) | 13570 | 2024-07-19 | 2024-07-19 | 3 | 2024-08-02 15:17:56 | 2024-08-02 16:22:54 | 江苏东方九天新能源材料有限公司 | 250545 | 鞠承 |  |  | 0.1 | 12700 | 710 | 1 | JG12240703831 | 轧0.1；米数控制在24800-24900米，脱脂平均分包 | 0 | K孔洞(1383米传3cm0.07/3106米传36CM0.43/11372米4个孔洞8.30-17.4)H厚薄公差(整卷公差0.103-0.106) |  |  | 4540 | 13
最终脱脂 | DL00240700341 | DL0024070034 | 东方950脱脂1# | 合格 | 合格品 | 乙 | 何晓健,张东兵 | 6070 | 6010 | 0.9901 | 11000 | 0.12 | 610 | 昆山泰德通：脱脂(单位张力7.3）、转退火 |  | 20100082 | 轧硬 | 0.6*610-SPCC | 20600023 | 镍钝化卷半成品 | 0.12-SPCC |  | 40 | MO001674 | MO001674-002-01 | XPZG001 | 小品种钢前处理模板 | 12240 | 2024-07-16 | 2024-07-16 | 3 | 2024-08-02 16:21:17 | 2024-08-02 16:21:36 | 江苏东方九天新能源材料有限公司 | 244678 | 何晓健 |  |  | 0.12 | 11000 | 610 | 1 | DL00240700341 | 昆山泰德通：（0.12*610）厚度±0.005，HV90-110,粗糙度0.5-0.7 |  |  |  |  | 14908 | 2
最终平整 | JG12240703801 | JG1224070380 | 东方850平整 | 返工 | 返工 | 乙 | 鞠承,姚学禹 | 7555 | 7550 | 0.9993 | 13680 | 0.1 | 710 | 平整 | 传边，操边8cm色差条印重，操边25 CM花辊印 | 20100028 | 轧硬 | 0.4*710-SPCC | 30210015 | 光亮卷 | 0.1-SPCC |  | 60 | MO001989 | MO001989-002-01 | GLJ002 | 东方光亮卷前处理（0.4轧0.1mm) | 13725 | 2024-07-24 | 2024-08-08 | 3 | 2024-08-02 15:47:02 | 2024-08-02 15:50:05 | 江苏东方九天新能源材料有限公司 | 256307 | 鞠承 |  |  | 0.1 | 13600 | 710 | 1 | JG12240703801 | 轧0.1，米数控制在24900-25000米，脱脂平均分包 | 0 | S色差条印(来料传边，操边8cm色差条印重),H花辊印(来料操边25 CM花辊印) |  |  |  | 2
最终脱脂 | DL00240700332 | DL0024070033 | 东方950脱脂1# | 合格 | 合格品 | 乙 | 何晓健,张东兵 | 6000 | 5915 | 0.9858 | 10650 | 0.12 | 610 | 昆山泰德通：脱脂(单位张力7.3）、转退火 |  | 20100082 | 轧硬 | 0.6*610-SPCC | 20600023 | 镍钝化卷半成品 | 0.12-SPCC |  | 40 | MO001674 | MO001674-001-02 | XPZG001 | 小品种钢前处理模板 | 12230 | 2024-07-16 | 2024-07-16 | 3 | 2024-08-02 14:49:43 | 2024-08-02 14:50:07 | 江苏东方九天新能源材料有限公司 | 244677 | 何晓健 |  |  | 0.12 | 12000 | 610 | 1 | DL00240700332 | 昆山泰德通：（0.12*610）厚度±0.005，HV90-110,粗糙度0.5-0.7 |  |  |  |  | 14811 | 1
最终平整 | DL002407003122 | DL0024070031 | 东方750平整 | 其他入库 | 成品退库 | 乙 | 龚政,刘飞 | 2985 | 2985 | 1 | 4380 | 0.15 | 610 | 东莞鸿力：750平整用超光棍Ra<0.1μm平整、厚度公差：0.14-0.15mm、硬度90-110HV,粗糙度Ra≤0.15μm。 | 偶有细划伤不明显，轻振纹，横辊印，板面偶有针尖印，挫伤，3700米后传边粘钢折印1-10cm，3900米后板面不规律顶伤粘钢印，硬度偏高120（要求90-110） | 20100082 | 轧硬 | 0.6*610-SPCC | 31010010 | 小品种钢卷 | 0.15-SPCC |  | 60 | MO001608 | MO001608-003-02-02 | XPZG001 | 小品种钢前处理模板 | 12210 | 2024-07-15 | 2024-07-15 | 3 | 2024-08-02 14:34:26 | 2024-08-02 14:40:21 | 江苏东方九天新能源材料有限公司 |  | 龚政 |  | 1 | 0.15 | 4380 | 610 | 1 | DL002407003122 | 东莞鸿力：厚度-0.01，HV90-110粗糙度≤0.15，卷重在2-3.5吨 | 1 | X细划伤(来料偶有细划伤，不明显),S色差条印(),Z振纹(来料轻振纹，横辊印),Z针尖印(来料板面偶有针尖印),C挫伤(),S色差(),N粘钢折印(3700米后传边粘钢折印1-10cm，3900米后板面不规律顶伤粘钢印) | 是 | 是 | 5316 | 3
最终平整 | DL002407003121 | DL0024070031 | 东方750平整 | 合格 | 让步接收 | 乙 | 龚政,刘飞 | 2845 | 2845 | 1 | 4200 | 0.15 | 610 | 东莞鸿力：750平整用超光棍Ra<0.1μm平整、厚度公差：0.14-0.15mm、硬度90-110HV,粗糙度Ra≤0.15μm。 | 偶有细划伤不明显，色差，条印，轻振纹，横辊印，板面针尖印，传边1cm起筋，偶有轻搓伤，硬度偏高115（要求90-110） | 20100082 | 轧硬 | 0.6*610-SPCC | 31010010 | 小品种钢卷 | 0.15-SPCC |  | 60 | MO001608 | MO001608-003-02-01 | XPZG001 | 小品种钢前处理模板 | 12210 | 2024-07-15 | 2024-07-15 | 3 | 2024-08-02 14:34:26 | 2024-08-02 14:40:21 | 江苏东方九天新能源材料有限公司 |  | 龚政 |  | 1 | 0.15 | 4200 | 610 | 1 | DL002407003121 | 东莞鸿力：厚度-0.01，HV90-110粗糙度≤0.15，卷重在2-3.5吨 | 1 | X细划伤(偶有细划伤，不明显),S色差条印(),Z振纹(来料轻振纹，横辊印),Z针尖印(来料板面针尖印),Q起筋(传边1cm起筋),S色差(),C挫伤(偶有轻搓伤) | 是 | 是 | 5316 | 3
最终平整 | JG12240703821 | JG1224070382 | 东方850平整 | 合格 | 合格品 | 乙 | 鞠承,姚学禹 | 6785 | 6780 | 0.9993 | 12720 | 0.1 | 710 | 平整 |  | 20100028 | 轧硬 | 0.4*710-SPCC | 30210015 | 光亮卷 | 0.1-SPCC |  | 60 | MO001989 | MO001989-012-01 | GLJ002 | 东方光亮卷前处理（0.4轧0.1mm) | 13830 | 2024-07-24 | 2024-08-08 | 5 | 2024-08-02 13:20:13 | 2024-08-02 13:49:40 | 江苏东方九天新能源材料有限公司 | 256332 | 鞠承 |  |  | 0.1 | 12650 | 710 | 1 | JG12240703821 | 轧0.1，米数控制在24900-25000米，脱脂平均分包 | 1 |  | 是 | 是 | 5271 | 12
最终脱脂 | JG12240703391 | JG1224070339 | 东方950脱脂1# | 合格 | 合格品 | 乙 | 何晓健,张东兵 | 4800 | 4870 | 1.0146 | 7000 | 0.125 | 760 | 950-1脱脂 |  | 20100142 | 轧硬 | 0.4*760-SPCC | 30210004 | 光亮卷 | 0.125-SPCC |  | 40 | MO001672 | MO001672-001-01 | GLJ001 | 东方光亮卷前处理(0.4轧0.125mm) | 13530 | 2024-07-16 | 2024-07-31 | 5 | 2024-08-02 13:23:35 | 2024-08-02 13:24:02 | 江苏东方九天新能源材料有限公司 | 244652 | 何晓健 |  |  | 0.125 | 7000 | 760 | 1 | JG12240703391 | 脱脂分一包4.9t，2050米，合格报工，轧0.125，米数控制在6800-6900米，厚度公差0.115-0.125，轧机按照0.12的中值设定轧制。剩余一包8.6t脱脂结束后报工，报工报待处理。特别注意按照此要求操作。 |  |  |  |  | 2790 | 1
最终平整 | JG12240704201 | JG1224070420 | 东方850平整 | 合格 | 让步接收 | 乙 | 鞠承,姚学禹 | 6600 | 6650 | 1.0076 | 12470 | 0.1 | 710 | 平整 | 3284米传19cm孔洞（0.07mm2) | 20100028 | 轧硬 | 0.4*710-SPCC | 30210015 | 光亮卷 | 0.1-SPCC |  | 60 | MO001803 | MO001803-003-01 | GLJ002 | 东方光亮卷前处理（0.4轧0.1mm) | 13490 | 2024-07-19 | 2024-08-03 | 3 | 2024-08-02 12:17:16 | 2024-08-02 12:43:17 | 江苏东方九天新能源材料有限公司 | 249246 | 鞠承 |  |  | 0.1 | 12400 | 710 | 1 | JG12240704201 | 轧0.1；米数控制在24700-24800，脱脂平均分包 | 1 | K孔洞(3284米传19cm0.07) | 是 | 是 | 5960 | 3
最终脱脂 | JG12240703392 | JG12240703392 | 东方950脱脂1# | 合格 | 合格品 | 乙 | 何晓健,张东兵 | 8300 | 8180 | 0.9855 | 14250 | 0.1 | 760 | 脱脂（950-1） |  | 20500021 | 光亮卷半成品 | 0.4-SPCC | 30210015 | 光亮卷 | 0.1-SPCC |  | 40 | MO002218 | MO002218-001 | GLJ002 | 东方光亮卷前处理（0.4轧0.1mm) | 8560 | 2024-07-30 | 2024-08-10 | 5 | 2024-08-02 12:40:58 | 2024-08-02 12:41:17 | 江苏东方九天新能源材料有限公司 | 261533 | 何晓健 |  |  | 0.1 | 14200 | 760 | 1 | JG12240703392 | 已退火，轧0.1，米数控制在14400-14500米 |  |  | 否 | 否 | 1055 | 1
最终平整 | JG12240601212 | JG1224060121 | 东方850平整 | 其他入库 | 协议品 | 乙 | 鞠承,姚学禹 | 3180 | 3080 | 0.9686 | 5750 | 0.1 | 710 | 平整 | D叠带(2080米传5CM叠带) | 20100028 | 轧硬 | 0.4*710-SPCC | 30210015 | 光亮卷 | 0.1-SPCC |  | 60 | MO001176 | MO001176-003-02 | GLJ003 | 光亮卷前处理 模板 | 9835 | 2024-07-04 | 2024-07-14 | 5 | 2024-08-02 12:11:21 | 2024-08-02 12:16:50 | 江苏东方九天新能源材料有限公司 | 204369 | 鞠承 |  |  | 0.1 | 5750 | 710 | 1 | JG12240601212 | 轧0.1，米数控制在18200-18300米，脱脂平均分包。 | 1 | D叠带(2080米传5CM叠带) | 是 | 是 | 6231 | 3
平整翻包 | DL002407003611 | DL0024070036 | 东方750平整 | 合格 | 让步接收 | 乙 | 龚政,刘飞 | 2950 | 2830 | 0.9593 | 4000 | 0.15 | 610 | 内140米打皱剪去 |  | 20100082 | 轧硬 | 0.6*610-SPCC | 31010010 | 小品种钢卷 | 0.15-SPCC |  | 70 | MO001706 | MO001706-001-01-01 | XPZG001 | 小品种钢前处理模板 | 12285 | 2024-07-17 | 2024-07-27 | 5 | 2024-08-02 12:16:01 | 2024-08-02 12:16:21 | 江苏东方九天新能源材料有限公司 |  | 龚政 |  | 1 | 0.15 | 4150 | 610 | 1 | DL002407003611 | 昆山富裕炜:（0.15*610）厚度±0.005MM,硬度HV100-120,粗糙度≤0.15μm，卷重2-3吨 | 1 |  | 是 | 是 | 5956 | 1
最终平整 | JG12240601221 | JG1224060122 | 东方850平整 | 合格 | 让步接收 | 乙 | 鞠承,姚学禹 | 3220 | 3300 | 1.0248 | 6250 | 0.1 | 710 | 平整 | 尾部500米传边缩芯折印10-30cm) | 20100028 | 轧硬 | 0.4*710-SPCC | 30210015 | 光亮卷 | 0.1-SPCC |  | 60 | MO001176 | MO001176-001-01 | GLJ003 | 光亮卷前处理 模板 | 9850 | 2024-07-04 | 2024-07-14 | 5 | 2024-08-02 11:16:21 | 2024-08-02 11:18:15 | 江苏东方九天新能源材料有限公司 | 204367 | 鞠承 |  |  | 0.1 | 6200 | 710 | 1 | JG12240601221 | 轧0.1，米数控制在18200-18300米，脱脂平均分包。 | 1 | 缩芯折印(尾500米传边缩芯折印10-30cm) | 是 | 是 | 9774 | 1
最终冷轧 | JG12240703391 | JG1224070339 | 东方850轧机 | 合格 | 合格品 | 乙 | 肖勋民 | 4845 | 4800 | 0.9907 | 7000 | 0.125 | 760 | 850轧机普光辊(Ra0.4-0.6μm)轧制0.125mm(0.4-0.25-0.16-0.125) |  | 20100142 | 轧硬 | 0.4*760-SPCC | 30210004 | 光亮卷 | 0.125-SPCC |  | 30 | MO001672 | MO001672-001-01 | GLJ001 | 东方光亮卷前处理(0.4轧0.125mm) | 13530 | 2024-07-16 | 2024-07-31 | 5 | 2024-08-02 11:00:52 | 2024-08-02 11:01:20 | 江苏东方九天新能源材料有限公司 | 244652 | 肖勋民 |  |  | 0.4 | 2090 | 760 | 1 | JG12240703391 | 脱脂分一包4.9t，2050米，合格报工，轧0.125，米数控制在6800-6900米，厚度公差0.115-0.125，轧机按照0.12的中值设定轧制。剩余一包8.6t脱脂结束后报工，报工报待处理。特别注意按照此要求操作。 |  |  |  |  | 2790 | 1
最终平整 | JG122407040112 | JG1224070401 | 东方850平整 | 其他入库 | 协议品 | 乙 | 鞠承,姚学禹 | 800 | 800 | 1 | 1570 | 0.1 | 710 | 平整 |  | 20100028 | 轧硬 | 0.4*710-SPCC | 30210015 | 光亮卷 | 0.1-SPCC |  | 60 | MO001831 | MO001831-013-01-02 | GLJ002 | 东方光亮卷前处理（0.4轧0.1mm) | 13690 | 2024-07-19 | 2024-07-19 | 3 | 2024-08-02 10:21:23 | 2024-08-02 10:54:38 | 江苏东方九天新能源材料有限公司 |  | 鞠承 |  | 1 | 0.1 | 1570 | 710 | 1 | JG122407040112 | 轧0.1；米数控制在25100-25200，脱脂平均分包 | 1 |  | 是 | 是 | 6843 | 13
最终平整 | JG122407040111 | JG1224070401 | 东方850平整 | 返工 | 返工 | 乙 | 鞠承,姚学禹 | 5890 | 5890 | 1 | 10950 | 0.1 | 710 | 平整 | 操30CM内轻微花辊印 | 20100028 | 轧硬 | 0.4*710-SPCC | 30210015 | 光亮卷 | 0.1-SPCC |  | 60 | MO001831 | MO001831-013-01-01 | GLJ002 | 东方光亮卷前处理（0.4轧0.1mm) | 13690 | 2024-07-19 | 2024-07-19 | 3 | 2024-08-02 10:21:23 | 2024-08-02 10:54:38 | 江苏东方九天新能源材料有限公司 |  | 鞠承 |  | 1 | 0.1 | 10950 | 710 | 1 | JG122407040111 | 轧0.1；米数控制在25100-25200，脱脂平均分包 | 0 | H花辊印(来料操30CM内轻微花辊印) |  |  | 6843 | 13
最终冷轧 | DL00240700332 | DL0024070033 | 东方650轧机 | 合格 | 合格品 | 乙 | 刘爱民 | 6050 | 6000 | 0.9917 | 12000 | 0.12 | 610 | 昆山泰德通：650轧机中间道次普光辊（Ra0.2-0.3μm)轧制，最后一道建议用Ra0.8-1.0μm毛化辊轧至0.12mm（0.6-0.41-0.28-0.18-0.14-0.12）厚度公差：0.115-0.12mm、板面粗糙度控制Ra0.4-0.6μm、转脱脂 | A暗线印(边部18CM一般暗线印) | 20100082 | 轧硬 | 0.6*610-SPCC | 20600023 | 镍钝化卷半成品 | 0.12-SPCC |  | 30 | MO001674 | MO001674-001-02 | XPZG001 | 小品种钢前处理模板 | 12230 | 2024-07-16 | 2024-07-16 | 3 | 2024-08-02 10:51:13 | 2024-08-02 10:52:36 | 江苏东方九天新能源材料有限公司 | 244677 | 刘爱民 |  |  | 0.6 | 2120 | 610 | 1 | DL00240700332 | 昆山泰德通：（0.12*610）厚度±0.005，HV90-110,粗糙度0.5-0.7 |  | A暗线印(边部18CM一般暗线印) |  |  | 14811 | 1
二次脱脂 | DL002407003111 | DL002407003111 | 东方950脱脂1# | 合格 | 合格品 | 甲 | 王建军,关莫平 | 2890 | 2890 | 1 | 4250 | 0.15 | 610 | 脱脂改平光缆带 |  | 31010010 | 小品种钢卷 | 0.15-SPCC | 30210015 | 光亮卷 | 0.1-SPCC |  | 10 | MO002228 | MO002228-001 | GLJ002 | 东方光亮卷前处理（0.4轧0.1mm) | 2890 | 2024-08-01 | 2024-08-05 | 3 | 2024-08-02 10:49:35 | 2024-08-02 10:50:17 | 江苏东方九天新能源材料有限公司 | 272565 | 王建军 |  |  | 0.15 | 0 | 610 | 1 | DL002407003111 | 脱脂改平光缆带 |  |  | 否 | 否 |  | 1
二次脱脂 | DL002407003112 | DL002407003112 | 东方950脱脂1# | 合格 | 合格品 | 甲 | 王建军,关莫平 | 3000 | 3000 | 1 | 4400 | 0.15 | 610 | 脱脂改平光缆带 |  | 31010010 | 小品种钢卷 | 0.15-SPCC | 30210015 | 光亮卷 | 0.1-SPCC |  | 10 | MO002228 | MO002228-002 | GLJ002 | 东方光亮卷前处理（0.4轧0.1mm) | 3000 | 2024-08-01 | 2024-08-05 | 3 | 2024-08-02 10:48:40 | 2024-08-02 10:49:26 | 江苏东方九天新能源材料有限公司 | 272564 | 王建军 |  |  | 0.15 | 0 | 610 | 1 | DL002407003112 | 脱脂改平光缆带 |  |  | 否 | 否 |  | 2
最终平整 | JG12240704192 | JG1224070419 | 东方850平整 | 合格 | 让步接收 | 乙 | 鞠承,姚学禹 | 5450 | 5440 | 0.9982 | 10100 | 0.1 | 710 | 平整 | 传边30cm线条印重 | 20100028 | 轧硬 | 0.4*710-SPCC | 30210015 | 光亮卷 | 0.1-SPCC |  | 60 | MO001803 | MO001803-001-02 | GLJ002 | 东方光亮卷前处理（0.4轧0.1mm) | 13470 | 2024-07-19 | 2024-08-03 | 5 | 2024-08-02 09:59:29 | 2024-08-02 10:01:43 | 江苏东方九天新能源材料有限公司 | 249245 | 鞠承 |  |  | 0.1 | 10100 | 710 | 1 | JG12240704192 | 轧0.1；米数控制在24700-24800，脱脂平均分包 | 1 | X线条印(来料传边30cm线条印重) | 是 | 是 | 3805 | 1
最终退火 | JG12240704001 | JG1224070400 | 东方20# | 合格 |  | 甲 | 程新华,李龙礼,吴双勇 | 6700 | 6700 | 1 | 12520 | 0.1 | 710 | 退火（590℃） |  | 20100028 | 轧硬 | 0.4*710-SPCC | 30210015 | 光亮卷 | 0.1-SPCC |  | 50 | MO001831 | MO001831-011-01 | GLJ002 | 东方光亮卷前处理（0.4轧0.1mm) | 13690 | 2024-07-19 | 2024-07-19 | 3 | 2024-07-30 04:39:51 | 2024-08-02 09:53:34 | 江苏东方九天新能源材料有限公司 | 250536 | 刘忠于 | 刘忠于 |  | 0.1 | 12520 | 710 | 1 | JG12240704001 | 轧0.1；米数控制在25100-25200，脱脂平均分包 |  |  |  |  | 11528 | 11
最终退火 | JG12240704051 | JG1224070405 | 东方20# | 合格 |  | 甲 | 程新华,李龙礼,吴双勇 | 6750 | 6750 | 1 | 12500 | 0.1 | 710 | 退火（590℃） |  | 20100028 | 轧硬 | 0.4*710-SPCC | 30210015 | 光亮卷 | 0.1-SPCC |  | 50 | MO001804 | MO001804-005-01 | GLJ002 | 东方光亮卷前处理（0.4轧0.1mm) | 13815 | 2024-07-19 | 2024-08-03 | 5 | 2024-07-30 04:39:51 | 2024-08-02 09:53:34 | 江苏东方九天新能源材料有限公司 | 249261 | 刘忠于 | 刘忠于 |  | 0.1 | 12500 | 710 | 1 | JG12240704051 | 轧0.1；米数控制在25100-25200，脱脂平均分包 |  |  |  |  | 5648 | 5
最终退火 | JG12240703672 | JG12240703672 | 东方20# | 合格 |  | 甲 | 程新华,李龙礼,吴双勇 | 8115 | 8115 | 1 | 14300 | 0.1 | 760 | 退火（590℃） |  | 20500021 | 光亮卷半成品 | 0.4-SPCC | 30210015 | 光亮卷 | 0.1-SPCC |  | 50 | MO001763 | MO001763-010 | GLJ002 | 东方光亮卷前处理（0.4轧0.1mm) | 8550 | 2024-07-18 | 2024-07-18 | 3 | 2024-07-30 04:39:51 | 2024-08-02 09:53:34 | 江苏东方九天新能源材料有限公司 | 244183 | 刘忠于 | 刘忠于 |  | 0.1 | 14300 | 760 | 1 | JG12240703672 | 已退火；轧0.1，米数控制在14400-14500米 |  |  | 否 | 否 | 4661 | 10
最终退火 | JG12240602732 | JG1224060273 | 东方7# | 合格 |  | 甲 | 程新华,李龙礼,吴双勇 | 5955 | 5955 | 1 | 10430 | 0.1 | 760 | 退火（590℃） |  | 20100142 | 轧硬 | 0.4*760-SPCC | 30210015 | 光亮卷 | 0.1-SPCC |  | 50 | MO000947 | MO000947-007-02 | KSFW001 | 东方小品种钢前处理 0.67（昆山富维 厚度公差：0.660-0.670mm,光泽度大于150GU（横向、纵向），粗糙度：Ra0.2-0.45um.硬度：HV80-110） | 13000 | 2024-06-25 | 2024-07-05 | 2 | 2024-07-30 04:39:51 | 2024-08-02 09:53:34 | 江苏东方九天新能源材料有限公司 | 193140 | 刘忠于 | 刘忠于 |  | 0.1 | 10430 | 760 | 1 | JG12240602732 | 轧0.1，米数控制在22200-22300米，脱脂分一包9200米。 |  |  |  |  | 13072 | 7
一次退火 | DL00240700192 | DL0024070019 | 东方8# | 合格 |  | 甲 | 吴双勇,程新华,李龙礼 | 5840 | 5840 | 1 | 2120 | 0.6 | 590 | 海金杜门：退火（620℃）、转650轧机 |  | 20100077 | 轧硬 | 0.6*590-SPCC | 20600001 | 镍钝化卷半成品 | 0.203-SPCC |  | 20 | MO001666 | MO001666-002-02 | HJDM003 | 东方镍钝化半成品前处理0.203（海金杜门：厚度公差：0.198-0.203mm、硬度：90-100HV,粗糙度：Ra0.5-0.7μm） | 11795 | 2024-07-16 | 2024-07-26 | 5 | 2024-07-18 06:53:50 | 2024-08-02 09:53:18 | 江苏东方九天新能源材料有限公司 | 244213 | 刘忠于 | 刘忠于 |  | 0.6 | 2120 | 590 | 1 | DL00240700192 | 海金杜门：（0.203*590）厚度公差: 0.198-0.203mm、硬度: 90-100HV,粗粕度: Ra0.5-0.7um |  |  |  |  | 23231 | 2
一次退火 | DL00240700191 | DL0024070019 | 东方8# | 合格 |  | 甲 | 吴双勇,程新华,李龙礼 | 5930 | 5930 | 1 | 2150 | 0.6 | 590 | 海金杜门：退火（620℃）、转650轧机 |  | 20100077 | 轧硬 | 0.6*590-SPCC | 20600001 | 镍钝化卷半成品 | 0.203-SPCC |  | 20 | MO001666 | MO001666-002-01 | HJDM003 | 东方镍钝化半成品前处理0.203（海金杜门：厚度公差：0.198-0.203mm、硬度：90-100HV,粗糙度：Ra0.5-0.7μm） | 11795 | 2024-07-16 | 2024-07-26 | 5 | 2024-07-18 06:53:50 | 2024-08-02 09:53:18 | 江苏东方九天新能源材料有限公司 | 244213 | 刘忠于 | 刘忠于 |  | 0.6 | 2150 | 590 | 1 | DL00240700191 | 海金杜门：（0.203*590）厚度公差: 0.198-0.203mm、硬度: 90-100HV,粗粕度: Ra0.5-0.7um |  |  |  |  | 23231 | 2
一次退火 | DL00240700152 | DL0024070015 | 东方8# | 合格 |  | 甲 | 吴双勇,程新华,李龙礼 | 5880 | 5880 | 1 | 2130 | 0.6 | 590 | 海金杜门：退火（620℃）、转650轧机 |  | 20100077 | 轧硬 | 0.6*590-SPCC | 20600001 | 镍钝化卷半成品 | 0.203-SPCC |  | 20 | MO001666 | MO001666-001-02 | HJDM003 | 东方镍钝化半成品前处理0.203（海金杜门：厚度公差：0.198-0.203mm、硬度：90-100HV,粗糙度：Ra0.5-0.7μm） | 11830 | 2024-07-16 | 2024-07-26 | 5 | 2024-07-18 06:53:50 | 2024-08-02 09:53:18 | 江苏东方九天新能源材料有限公司 | 244212 | 刘忠于 | 刘忠于 |  | 0.6 | 2130 | 590 | 1 | DL00240700152 | 海金杜门：（0.203*590）厚度公差: 0.198-0.203mm、硬度: 90-100HV,粗粕度: Ra0.5-0.7um |  |  |  |  | 24166 | 1
一次退火 | DL00240700151 | DL0024070015 | 东方8# | 合格 |  | 甲 | 吴双勇,程新华,李龙礼 | 5935 | 5935 | 1 | 2150 | 0.6 | 590 | 海金杜门：退火（620℃）、转650轧机 |  | 20100077 | 轧硬 | 0.6*590-SPCC | 20600001 | 镍钝化卷半成品 | 0.203-SPCC |  | 20 | MO001666 | MO001666-001-01 | HJDM003 | 东方镍钝化半成品前处理0.203（海金杜门：厚度公差：0.198-0.203mm、硬度：90-100HV,粗糙度：Ra0.5-0.7μm） | 11830 | 2024-07-16 | 2024-07-26 | 5 | 2024-07-18 06:53:50 | 2024-08-02 09:53:18 | 江苏东方九天新能源材料有限公司 | 244212 | 刘忠于 | 刘忠于 |  | 0.6 | 2150 | 590 | 1 | DL00240700151 | 海金杜门：（0.203*590）厚度公差: 0.198-0.203mm、硬度: 90-100HV,粗粕度: Ra0.5-0.7um |  |  |  |  | 24166 | 1
最终退火 | JG12240703932 | JG1224070393 | 东方20# | 合格 |  | 甲 | 吴双勇,李龙礼,程新华 | 6560 | 6560 | 1 | 12220 | 0.1 | 710 | 退火（590℃） |  | 20100028 | 轧硬 | 0.4*710-SPCC | 30210015 | 光亮卷 | 0.1-SPCC |  | 50 | MO001832 | MO001832-003-02 | GLJ002 | 东方光亮卷前处理（0.4轧0.1mm) | 13665 | 2024-07-19 | 2024-07-19 | 5 | 2024-07-30 01:20:16 | 2024-08-02 09:52:50 | 江苏东方九天新能源材料有限公司 | 250540 | 刘忠于 | 刘忠于 |  | 0.1 | 12220 | 710 | 1 | JG12240703932 | 轧0.1；米数控制在24800-24900米，脱脂平均分包 |  |  |  |  | 6746 | 3
最终退火 | JG12240703931 | JG1224070393 | 东方20# | 合格 |  | 甲 | 吴双勇,李龙礼,程新华 | 6540 | 6540 | 1 | 12130 | 0.1 | 710 | 退火（590℃） |  | 20100028 | 轧硬 | 0.4*710-SPCC | 30210015 | 光亮卷 | 0.1-SPCC |  | 50 | MO001832 | MO001832-003-01 | GLJ002 | 东方光亮卷前处理（0.4轧0.1mm) | 13665 | 2024-07-19 | 2024-07-19 | 5 | 2024-07-30 01:20:16 | 2024-08-02 09:52:50 | 江苏东方九天新能源材料有限公司 | 250540 | 刘忠于 | 刘忠于 |  | 0.1 | 12130 | 710 | 1 | JG12240703931 | 轧0.1；米数控制在24800-24900米，脱脂平均分包 |  |  |  |  | 6746 | 3
最终退火 | JG122407040211 | JG1224070402 | 东方20# | 合格 |  | 甲 | 吴双勇,李龙礼,程新华 | 6830 | 6830 | 1 | 12750 | 0.1 | 710 | 退火（590℃） |  | 20100028 | 轧硬 | 0.4*710-SPCC | 30210015 | 光亮卷 | 0.1-SPCC |  | 50 | MO001831 | MO001831-015-01-01 | GLJ002 | 东方光亮卷前处理（0.4轧0.1mm) | 13715 | 2024-07-19 | 2024-07-19 | 3 | 2024-07-30 01:20:16 | 2024-08-02 09:52:50 | 江苏东方九天新能源材料有限公司 | 250538 | 刘忠于 | 刘忠于 |  | 0.1 | 12750 | 710 | 1 | JG122407040211 | 轧0.1；米数控制在25100-25200，脱脂平均分包 |  |  |  |  | 15581 | 15
最终退火 | JG12240602652 | JG1224060265 | 东方7# | 合格 |  | 甲 | 吴双勇,李龙礼,程新华 | 6040 | 6040 | 1 | 10500 | 0.1 | 760 | 退火（590℃） |  | 20100142 | 轧硬 | 0.4*760-SPCC | 30210015 | 光亮卷 | 0.1-SPCC |  | 50 | MO000947 | MO000947-010-02 | KSFW001 | 东方小品种钢前处理 0.67（昆山富维 厚度公差：0.660-0.670mm,光泽度大于150GU（横向、纵向），粗糙度：Ra0.2-0.45um.硬度：HV80-110） | 13020 | 2024-06-25 | 2024-07-05 | 2 | 2024-07-30 01:20:16 | 2024-08-02 09:52:50 | 江苏东方九天新能源材料有限公司 | 193145 | 刘忠于 | 刘忠于 |  | 0.1 | 10500 | 760 | 1 | JG12240602652 | 轧0.1，米数控制在22200-22300米，脱脂分一包9200米。 |  |  | 否 | 否 | 27507 | 10
最终退火 | JG12240703722 | JG1224070372 | 东方20# | 合格 |  | 甲 | 程新华,李龙礼,吴双勇 | 7000 | 7000 | 1 | 13050 | 0.1 | 710 | 退火（590℃） |  | 20100028 | 轧硬 | 0.4*710-SPCC | 30210015 | 光亮卷 | 0.1-SPCC |  | 50 | MO001989 | MO001989-014-02 | GLJ002 | 东方光亮卷前处理（0.4轧0.1mm) | 13795 | 2024-07-24 | 2024-08-08 | 5 | 2024-07-31 06:13:02 | 2024-08-02 09:52:30 | 江苏东方九天新能源材料有限公司 | 256334 | 刘忠于 | 刘忠于 |  | 0.1 | 13050 | 710 | 1 | JG12240703722 | 轧0.1，米数控制在24900-25000米，脱脂平均分包 |  |  |  |  | 3456 | 14
最终退火 | JG12240703721 | JG1224070372 | 东方20# | 合格 |  | 甲 | 程新华,李龙礼,吴双勇 | 6480 | 6480 | 1 | 12100 | 0.1 | 710 | 退火（590℃） |  | 20100028 | 轧硬 | 0.4*710-SPCC | 30210015 | 光亮卷 | 0.1-SPCC |  | 50 | MO001989 | MO001989-014-01 | GLJ002 | 东方光亮卷前处理（0.4轧0.1mm) | 13795 | 2024-07-24 | 2024-08-08 | 5 | 2024-07-31 06:13:02 | 2024-08-02 09:52:30 | 江苏东方九天新能源材料有限公司 | 256334 | 刘忠于 | 刘忠于 |  | 0.1 | 12100 | 710 | 1 | JG12240703721 | 轧0.1，米数控制在24900-25000米，脱脂平均分包 |  |  |  |  | 3456 | 14
最终退火 | JG122407038421 | JG1224070384 | 东方20# | 合格 |  | 甲 | 程新华,李龙礼,吴双勇 | 8135 | 8135 | 1 | 15000 | 0.1 | 710 | 退火（590℃） |  | 20100028 | 轧硬 | 0.4*710-SPCC | 30210015 | 光亮卷 | 0.1-SPCC |  | 50 | MO001832 | MO001832-007-02-01 | GLJ002 | 东方光亮卷前处理（0.4轧0.1mm) | 13585 | 2024-07-19 | 2024-07-19 | 3 | 2024-07-31 06:13:02 | 2024-08-02 09:52:30 | 江苏东方九天新能源材料有限公司 | 250542 | 刘忠于 | 刘忠于 |  | 0.1 | 15000 | 710 | 1 | JG122407038421 | 轧0.1；米数控制在24800-24900米，脱脂平均分包 |  |  |  |  | 5301 | 7
最终退火 | JG12240703432 | JG1224070343 | 东方20# | 合格 |  | 甲 | 程新华,李龙礼,吴双勇 | 5500 | 5500 | 1 | 9600 | 0.1 | 760 | 退火（590℃） |  | 20100142 | 轧硬 | 0.4*760-SPCC | 30210015 | 光亮卷 | 0.1-SPCC |  | 50 | MO001673 | MO001673-001-02 | GLJ002 | 东方光亮卷前处理（0.4轧0.1mm) | 13070 | 2024-07-16 | 2024-07-31 | 5 | 2024-07-31 06:13:02 | 2024-08-02 09:52:30 | 江苏东方九天新能源材料有限公司 | 244661 | 刘忠于 | 刘忠于 |  | 0.1 | 9600 | 760 | 1 | JG12240703432 | 轧0.1，米数控制在22500-22600米，脱脂分一包9200米 |  |  |  |  | 4406 | 1
一次退火 | JG1224070313 | JG1224070313 | 东方8# | 合格 |  | 乙 | 陈国,李楷文,袁亚东,张天圣 | 13450 | 13450 | 1 | 5700 | 0.4 | 760 | 退火 装炉量20T-45T(620℃),装炉量>45T (630℃） |  | 20100142 | 轧硬 | 0.4*760-SPCC | 30210015 | 光亮卷 | 0.1-SPCC |  | 20 | MO001991 | MO001991-026 | GLJ002 | 东方光亮卷前处理（0.4轧0.1mm) | 13455 | 2024-07-24 | 2024-08-15 | 5 | 2024-07-30 12:51:10 | 2024-08-02 09:52:11 | 江苏东方九天新能源材料有限公司 | 256413 | 刘忠于 | 刘忠于 |  | 0.4 | 5700 | 760 | 1 | JG1224070313 | 轧0.1，米数控制在22800-22900米，脱脂分一包9200米。 |  |  | 否 | 否 | 3451 | 26
一次退火 | JG1224070317 | JG1224070317 | 东方8# | 合格 |  | 乙 | 陈国,李楷文,袁亚东,张天圣 | 13440 | 13440 | 1 | 5760 | 0.4 | 760 | 退火 装炉量20T-45T(620℃),装炉量>45T (630℃） |  | 20100142 | 轧硬 | 0.4*760-SPCC | 30210015 | 光亮卷 | 0.1-SPCC |  | 20 | MO001991 | MO001991-018 | GLJ002 | 东方光亮卷前处理（0.4轧0.1mm) | 13440 | 2024-07-24 | 2024-08-15 | 5 | 2024-07-30 12:51:10 | 2024-08-02 09:52:11 | 江苏东方九天新能源材料有限公司 | 256397 | 刘忠于 | 刘忠于 |  | 0.4 | 5760 | 760 | 1 | JG1224070317 | 轧0.1，米数控制在22800-22900米，脱脂分一包9200米。 |  |  | 否 | 否 | 4040 | 18
一次退火 | JG1224070324 | JG1224070324 | 东方8# | 合格 |  | 乙 | 陈国,李楷文,袁亚东,张天圣 | 13425 | 13425 | 1 | 5700 | 0.4 | 760 | 退火 装炉量20T-45T(620℃),装炉量>45T (630℃） |  | 20100142 | 轧硬 | 0.4*760-SPCC | 30210015 | 光亮卷 | 0.1-SPCC |  | 20 | MO001991 | MO001991-015 | GLJ002 | 东方光亮卷前处理（0.4轧0.1mm) | 13440 | 2024-07-24 | 2024-08-15 | 5 | 2024-07-30 12:51:10 | 2024-08-02 09:52:11 | 江苏东方九天新能源材料有限公司 | 256394 | 刘忠于 | 刘忠于 |  | 0.4 | 5700 | 760 | 1 | JG1224070324 | 轧0.1，米数控制在22800-22900米，脱脂分一包9200米。 |  |  | 否 | 否 | 5150 | 15
一次退火 | JG1224070329 | JG1224070329 | 东方8# | 合格 |  | 乙 | 陈国,李楷文,袁亚东,张天圣 | 13320 | 13320 | 1 | 5650 | 0.4 | 760 | 退火 装炉量20T-45T(620℃),装炉量>45T (630℃） |  | 20100142 | 轧硬 | 0.4*760-SPCC | 30210015 | 光亮卷 | 0.1-SPCC |  | 20 | MO001991 | MO001991-007 | GLJ002 | 东方光亮卷前处理（0.4轧0.1mm) | 13330 | 2024-07-24 | 2024-08-15 | 5 | 2024-07-30 12:51:10 | 2024-08-02 09:52:11 | 江苏东方九天新能源材料有限公司 | 256386 | 刘忠于 | 刘忠于 |  | 0.4 | 5650 | 760 | 1 | JG1224070329 | 轧0.1，米数控制在22800-22900米，脱脂分一包9200米。 |  |  | 否 | 否 | 3904 | 7
最终退火 | JG12240704002 | JG1224070400 | 东方20# | 合格 |  | 甲 | 吴双勇,程新华,李龙礼 | 6355 | 6355 | 1 | 11800 | 0.1 | 710 | 退火（590℃） |  | 20100028 | 轧硬 | 0.4*710-SPCC | 30210015 | 光亮卷 | 0.1-SPCC |  | 50 | MO001831 | MO001831-011-02 | GLJ002 | 东方光亮卷前处理（0.4轧0.1mm) | 13690 | 2024-07-19 | 2024-07-19 | 3 | 2024-07-31 05:59:07 | 2024-08-02 09:51:43 | 江苏东方九天新能源材料有限公司 | 250536 | 刘忠于 | 刘忠于 |  | 0.1 | 11800 | 710 | 1 | JG12240704002 | 轧0.1；米数控制在25100-25200，脱脂平均分包 |  |  |  |  | 11528 | 11
最终退火 | JG12240703992 | JG1224070399 | 东方20# | 合格 |  | 甲 | 吴双勇,程新华,李龙礼 | 6890 | 6890 | 1 | 12700 | 0.1 | 710 | 退火（590℃） |  | 20100028 | 轧硬 | 0.4*710-SPCC | 30210015 | 光亮卷 | 0.1-SPCC |  | 50 | MO001831 | MO001831-009-02 | GLJ002 | 东方光亮卷前处理（0.4轧0.1mm) | 13680 | 2024-07-19 | 2024-07-19 | 5 | 2024-07-31 05:59:07 | 2024-08-02 09:51:43 | 江苏东方九天新能源材料有限公司 | 250535 | 刘忠于 | 刘忠于 |  | 0.1 | 12700 | 710 | 1 | JG12240703992 | 轧0.1；米数控制在25100-25200，脱脂平均分包 |  |  |  |  | 4461 | 9
最终退火 | JG12240703961 | JG1224070396 | 东方20# | 合格 |  | 甲 | 吴双勇,程新华,李龙礼 | 6630 | 6630 | 1 | 12270 | 0.1 | 710 | 退火（590℃） |  | 20100028 | 轧硬 | 0.4*710-SPCC | 30210015 | 光亮卷 | 0.1-SPCC |  | 50 | MO001831 | MO001831-003-01 | GLJ002 | 东方光亮卷前处理（0.4轧0.1mm) | 13780 | 2024-07-19 | 2024-07-19 | 5 | 2024-07-31 05:59:07 | 2024-08-02 09:51:43 | 江苏东方九天新能源材料有限公司 | 250532 | 刘忠于 | 刘忠于 |  | 0.1 | 12270 | 710 | 1 | JG12240703961 | 轧0.1；米数控制在25100-25200，脱脂平均分包 |  |  |  |  | 3611 | 3
最终退火 | JG12240704061 | JG1224070406 | 东方20# | 合格 |  | 甲 | 吴双勇,程新华,李龙礼 | 6695 | 6695 | 1 | 12200 | 0.1 | 710 | 退火（590℃） |  | 20100028 | 轧硬 | 0.4*710-SPCC | 30210015 | 光亮卷 | 0.1-SPCC |  | 50 | MO001804 | MO001804-007-01 | GLJ002 | 东方光亮卷前处理（0.4轧0.1mm) | 13825 | 2024-07-19 | 2024-08-03 | 5 | 2024-07-31 05:59:07 | 2024-08-02 09:51:43 | 江苏东方九天新能源材料有限公司 | 249262 | 刘忠于 | 刘忠于 |  | 0.1 | 12200 | 710 | 1 | JG12240704061 | 轧0.1；米数控制在25100-25200，脱脂平均分包 |  |  |  |  | 5817 | 7
最终脱脂 | JG12240703582 | JG1224070358 | 东方950脱脂1# | 合格 | 合格品 | 甲 | 关莫平,王建军 | 5590 | 5590 | 1 | 9820 | 0.1 | 760 | 脱脂（950-1） |  | 20100142 | 轧硬 | 0.4*760-SPCC | 30210015 | 光亮卷 | 0.1-SPCC |  | 40 | MO001991 | MO001991-004-02 | GLJ002 | 东方光亮卷前处理（0.4轧0.1mm) | 13510 | 2024-07-24 | 2024-08-15 | 5 | 2024-08-02 05:32:54 | 2024-08-02 08:51:59 | 江苏东方九天新能源材料有限公司 |  | 王建军 |  | 1 | 0.1 | 9820 | 760 | 1 | JG12240703582 | 轧0.1，米数控制在22800-22900米，脱脂分一包9200米。 |  |  |  |  | 5416 | 4
最终脱脂 | JG12240703581 | JG1224070358 | 东方950脱脂1# | 合格 | 合格品 | 甲 | 关莫平,王建军 | 7810 | 7810 | 1 | 13700 | 0.1 | 760 | 脱脂（950-1） |  | 20100142 | 轧硬 | 0.4*760-SPCC | 30210015 | 光亮卷 | 0.1-SPCC |  | 40 | MO001991 | MO001991-004-01 | GLJ002 | 东方光亮卷前处理（0.4轧0.1mm) | 13510 | 2024-07-24 | 2024-08-15 | 5 | 2024-08-02 05:32:54 | 2024-08-02 08:51:59 | 江苏东方九天新能源材料有限公司 |  | 王建军 |  | 1 | 0.1 | 13700 | 760 | 1 | JG12240703581 | 轧0.1，米数控制在22800-22900米，脱脂分一包9200米。 |  |  |  |  | 5416 | 4
最终平整 | JG12240601222 | JG1224060122 | 东方850平整 | 合格 | 让步接收 | 甲 | 陈俊华,钱琨 | 6535 | 6520 | 0.9977 | 12170 | 0.1 | 710 | 平整 | 71.2米传157.8mm孔洞0.22mm2 | 20100028 | 轧硬 | 0.4*710-SPCC | 30210015 | 光亮卷 | 0.1-SPCC |  | 60 | MO001176 | MO001176-001-02 | GLJ003 | 光亮卷前处理 模板 | 9850 | 2024-07-04 | 2024-07-14 | 5 | 2024-08-02 07:33:55 | 2024-08-02 07:34:43 | 江苏东方九天新能源材料有限公司 | 204367 | 陈俊华 |  |  | 0.1 | 12100 | 710 | 1 | JG12240601222 | 轧0.1，米数控制在18200-18300米，脱脂平均分包。 | 1 | K孔洞(71.2米传157.8MM0.22MM2) | 是 | 是 | 9774 | 1
最终平整 | JG12240704012 | JG1224070401 | 东方850平整 | 返工 | 返工 | 甲 | 陈俊华,钱琨 | 6775 | 6760 | 0.9978 | 12630 | 0.1 | 710 | 平整 | 92.5米传145.6mm孔洞0.22mm2，操25CM轻微花辊印 | 20100028 | 轧硬 | 0.4*710-SPCC | 30210015 | 光亮卷 | 0.1-SPCC |  | 60 | MO001831 | MO001831-013-02 | GLJ002 | 东方光亮卷前处理（0.4轧0.1mm) | 13690 | 2024-07-19 | 2024-07-19 | 3 | 2024-08-02 07:10:50 | 2024-08-02 07:12:06 | 江苏东方九天新能源材料有限公司 | 250537 | 陈俊华 |  |  | 0.1 | 12540 | 710 | 1 | JG12240704012 | 轧0.1；米数控制在25100-25200，脱脂平均分包 | 0 | K孔洞(92.5米传145.6MM0.22MM2),H花辊印(操25CM，轻微) |  |  | 6843 | 13
分剪翻包 | DL002407001122/72 | DL002407001122 | 东方分剪6# | 其他入库 | 协议品 | 甲 | 樊小兵 | 0 | 53 |  | 0 | 0.254 | 80 | / |  |  |  |  | 31320013 | 镍钝化分切带 | 0.254-SPCC |  | 20 | MO002165 | MO002165-010-07-02 | FJ001 | 分剪模板 | 1872 | 2024-07-29 | 2024-07-29 | 3 | 2024-08-02 07:03:44 | 2024-08-02 07:04:25 | 江苏东方九天新能源材料有限公司 |  | 樊小兵 |  | 1 | 0.254 | 0 | 80 | 1 | DL002407001122/72 | 1：排刀规格 80*6+102.4海金杜门 SPCC-Ni 镍层：A面1.9um / B面 0.38um，注：1.成品表面不允许有擦划伤 顶压伤 刀印 油污 2.成品按顺时针摆放，每一片用3*3MM的木条隔开，厚度公差+/-0.01mm，宽度公差+/-0.13mm | 1 | 短带 | 是 | 是 | 242 | 10
分剪翻包 | DL002407001122/71 | DL002407001122 | 东方分剪6# | 合格 | 合格品 | 甲 | 樊小兵 | 0 | 189 |  | 0 | 0.254 | 80 | / |  | 31310013 | 镍钝化卷 | 0.254-SPCC | 31320013 | 镍钝化分切带 | 0.254-SPCC |  | 20 | MO002165 | MO002165-010-07-01 | FJ001 | 分剪模板 | 1872 | 2024-07-29 | 2024-07-29 | 3 | 2024-08-02 07:03:44 | 2024-08-02 07:04:25 | 江苏东方九天新能源材料有限公司 |  | 樊小兵 |  | 1 | 0.254 | 0 | 80 | 1 | DL002407001122/71 | 1：排刀规格 80*6+102.4海金杜门 SPCC-Ni 镍层：A面1.9um / B面 0.38um，注：1.成品表面不允许有擦划伤 顶压伤 刀印 油污 2.成品按顺时针摆放，每一片用3*3MM的木条隔开，厚度公差+/-0.01mm，宽度公差+/-0.13mm | 1 |  | 是 | 是 | 242 | 10
分剪翻包 | DL002407004311/72 | DL002407004311 | 东方分剪6# | 其他入库 | 协议品 | 甲 | 樊小兵 | 0 | 56 |  | 0 | 0.254 | 80 | / |  |  |  |  | 31320013 | 镍钝化分切带 | 0.254-SPCC |  | 20 | MO002165 | MO002165-008-07-02 | FJ001 | 分剪模板 | 1904 | 2024-07-29 | 2024-07-29 | 3 | 2024-08-02 07:02:35 | 2024-08-02 07:03:27 | 江苏东方九天新能源材料有限公司 |  | 樊小兵 |  | 1 | 0.254 | 0 | 80 | 1 | DL002407004311/72 | 1：排刀规格 80*6+102.4海金杜门 SPCC-Ni 镍层：A面1.9um / B面 0.38um，注：1.成品表面不允许有擦划伤 顶压伤 刀印 油污 2.成品按顺时针摆放，每一片用3*3MM的木条隔开，厚度公差+/-0.01mm，宽度公差+/-0.13mm | 1 | 短带 | 是 | 是 | 2 | 8
分剪翻包 | DL002407004311/71 | DL002407004311 | 东方分剪6# | 合格 | 合格品 | 甲 | 樊小兵 | 0 | 192 |  | 0 | 0.254 | 80 | / |  | 31310013 | 镍钝化卷 | 0.254-SPCC | 31320013 | 镍钝化分切带 | 0.254-SPCC |  | 20 | MO002165 | MO002165-008-07-01 | FJ001 | 分剪模板 | 1904 | 2024-07-29 | 2024-07-29 | 3 | 2024-08-02 07:02:35 | 2024-08-02 07:03:27 | 江苏东方九天新能源材料有限公司 |  | 樊小兵 |  | 1 | 0.254 | 0 | 80 | 1 | DL002407004311/71 | 1：排刀规格 80*6+102.4海金杜门 SPCC-Ni 镍层：A面1.9um / B面 0.38um，注：1.成品表面不允许有擦划伤 顶压伤 刀印 油污 2.成品按顺时针摆放，每一片用3*3MM的木条隔开，厚度公差+/-0.01mm，宽度公差+/-0.13mm | 1 |  | 是 | 是 | 2 | 8
分剪翻包 | DL002407004711/12 | DL002407004711 | 东方分剪6# | 其他入库 | 协议品 | 甲 | 樊小兵 | 0 | 49 |  | 0 | 0.254 | 80 | / |  |  |  |  | 31320013 | 镍钝化分切带 | 0.254-SPCC |  | 20 | MO002165 | MO002165-002-01-02 | FJ001 | 分剪模板 | 1884 | 2024-07-29 | 2024-07-29 | 3 | 2024-08-02 07:01:25 | 2024-08-02 07:02:18 | 江苏东方九天新能源材料有限公司 |  | 樊小兵 |  | 1 | 0.254 | 0 | 80 | 1 | DL002407004711/12 | 1：排刀规格 80*6+102.4海金杜门 SPCC-Ni 镍层：A面1.9um / B面 0.38um，注：1.成品表面不允许有擦划伤 顶压伤 刀印 油污 2.成品按顺时针摆放，每一片用3*3MM的木条隔开，厚度公差+/-0.01mm，宽度公差+/-0.13mm | 1 | 短带 | 是 | 是 | 114 | 2
分剪翻包 | DL002407004711/11 | DL002407004711 | 东方分剪6# | 合格 | 合格品 | 甲 | 樊小兵 | 0 | 196 |  | 0 | 0.254 | 80 | / |  | 31310013 | 镍钝化卷 | 0.254-SPCC | 31320013 | 镍钝化分切带 | 0.254-SPCC |  | 20 | MO002165 | MO002165-002-01-01 | FJ001 | 分剪模板 | 1884 | 2024-07-29 | 2024-07-29 | 3 | 2024-08-02 07:01:25 | 2024-08-02 07:02:18 | 江苏东方九天新能源材料有限公司 |  | 樊小兵 |  | 1 | 0.254 | 0 | 80 | 1 | DL002407004711/11 | 1：排刀规格 80*6+102.4海金杜门 SPCC-Ni 镍层：A面1.9um / B面 0.38um，注：1.成品表面不允许有擦划伤 顶压伤 刀印 油污 2.成品按顺时针摆放，每一片用3*3MM的木条隔开，厚度公差+/-0.01mm，宽度公差+/-0.13mm | 1 |  | 是 | 是 | 114 | 2
分剪翻包 | DL002407001413/72 | DL002407001413 | 东方分剪6# | 其他入库 | 协议品 | 甲 | 樊小兵 | 0 | 32 |  | 0 | 0.254 | 80 | / |  |  |  |  | 31320013 | 镍钝化分切带 | 0.254-SPCC |  | 20 | MO002165 | MO002165-001-07-02 | FJ001 | 分剪模板 | 1774 | 2024-07-29 | 2024-07-29 | 3 | 2024-08-02 07:00:26 | 2024-08-02 07:01:07 | 江苏东方九天新能源材料有限公司 |  | 樊小兵 |  | 1 | 0.254 | 0 | 80 | 1 | DL002407001413/72 | 1：排刀规格 80*6+102.4海金杜门 SPCC-Ni 镍层：A面1.9um / B面 0.38um，注：1.成品表面不允许有擦划伤 顶压伤 刀印 油污 2.成品按顺时针摆放，每一片用3*3MM的木条隔开，厚度公差+/-0.01mm，宽度公差+/-0.13mm | 1 | 短带 | 是 | 是 | 2 | 1
分剪翻包 | DL002407001413/71 | DL002407001413 | 东方分剪6# | 合格 | 合格品 | 甲 | 樊小兵 | 0 | 195 |  | 0 | 0.254 | 80 | / |  | 31310013 | 镍钝化卷 | 0.254-SPCC | 31320013 | 镍钝化分切带 | 0.254-SPCC |  | 20 | MO002165 | MO002165-001-07-01 | FJ001 | 分剪模板 | 1774 | 2024-07-29 | 2024-07-29 | 3 | 2024-08-02 07:00:26 | 2024-08-02 07:01:07 | 江苏东方九天新能源材料有限公司 |  | 樊小兵 |  | 1 | 0.254 | 0 | 80 | 1 | DL002407001413/71 | 1：排刀规格 80*6+102.4海金杜门 SPCC-Ni 镍层：A面1.9um / B面 0.38um，注：1.成品表面不允许有擦划伤 顶压伤 刀印 油污 2.成品按顺时针摆放，每一片用3*3MM的木条隔开，厚度公差+/-0.01mm，宽度公差+/-0.13mm | 1 |  | 是 | 是 | 2 | 1
分剪翻包 | DL0024070014212/72 | DL0024070014212 | 东方分剪6# | 其他入库 | 协议品 | 甲 | 樊小兵 | 0 | 53 |  | 0 | 0.254 | 80 | / |  |  |  |  | 31320013 | 镍钝化分切带 | 0.254-SPCC |  | 20 | MO002165 | MO002165-009-07-02 | FJ001 | 分剪模板 | 2144 | 2024-07-29 | 2024-07-29 | 3 | 2024-08-02 06:58:59 | 2024-08-02 06:59:49 | 江苏东方九天新能源材料有限公司 |  | 樊小兵 |  | 1 | 0.254 | 0 | 80 | 1 | DL0024070014212/72 | 1：排刀规格 80*6+102.4海金杜门 SPCC-Ni 镍层：A面1.9um / B面 0.38um，注：1.成品表面不允许有擦划伤 顶压伤 刀印 油污 2.成品按顺时针摆放，每一片用3*3MM的木条隔开，厚度公差+/-0.01mm，宽度公差+/-0.13mm | 1 | 短带 | 是 | 是 | 2 | 9
分剪翻包 | DL0024070014212/71 | DL0024070014212 | 东方分剪6# | 合格 | 合格品 | 甲 | 樊小兵 | 0 | 219 |  | 0 | 0.254 | 80 | / |  | 31310013 | 镍钝化卷 | 0.254-SPCC | 31320013 | 镍钝化分切带 | 0.254-SPCC |  | 20 | MO002165 | MO002165-009-07-01 | FJ001 | 分剪模板 | 2144 | 2024-07-29 | 2024-07-29 | 3 | 2024-08-02 06:58:59 | 2024-08-02 06:59:49 | 江苏东方九天新能源材料有限公司 |  | 樊小兵 |  | 1 | 0.254 | 0 | 80 | 1 | DL0024070014212/71 | 1：排刀规格 80*6+102.4海金杜门 SPCC-Ni 镍层：A面1.9um / B面 0.38um，注：1.成品表面不允许有擦划伤 顶压伤 刀印 油污 2.成品按顺时针摆放，每一片用3*3MM的木条隔开，厚度公差+/-0.01mm，宽度公差+/-0.13mm | 1 |  | 是 | 是 | 2 | 9
分剪翻包 | DL0024070014212/12 | DL0024070014212 | 东方分剪6# | 其他入库 | 协议品 | 甲 | 樊小兵 | 0 | 46 |  | 0 | 0.254 | 80 | / |  |  |  |  | 31320013 | 镍钝化分切带 | 0.254-SPCC |  | 20 | MO002165 | MO002165-009-01-02 | FJ001 | 分剪模板 | 2144 | 2024-07-29 | 2024-07-29 | 3 | 2024-08-02 06:56:57 | 2024-08-02 06:58:49 | 江苏东方九天新能源材料有限公司 |  | 樊小兵 |  | 1 | 0.254 | 0 | 80 | 1 | DL0024070014212/12 | 1：排刀规格 80*6+102.4海金杜门 SPCC-Ni 镍层：A面1.9um / B面 0.38um，注：1.成品表面不允许有擦划伤 顶压伤 刀印 油污 2.成品按顺时针摆放，每一片用3*3MM的木条隔开，厚度公差+/-0.01mm，宽度公差+/-0.13mm | 1 | 短带 | 是 | 是 | 2 | 9
分剪翻包 | DL0024070014212/11 | DL0024070014212 | 东方分剪6# | 合格 | 合格品 | 甲 | 樊小兵 | 0 | 235 |  | 0 | 0.254 | 80 | / |  | 31310013 | 镍钝化卷 | 0.254-SPCC | 31320013 | 镍钝化分切带 | 0.254-SPCC |  | 20 | MO002165 | MO002165-009-01-01 | FJ001 | 分剪模板 | 2144 | 2024-07-29 | 2024-07-29 | 3 | 2024-08-02 06:56:57 | 2024-08-02 06:58:49 | 江苏东方九天新能源材料有限公司 |  | 樊小兵 |  | 1 | 0.254 | 0 | 80 | 1 | DL0024070014212/11 | 1：排刀规格 80*6+102.4海金杜门 SPCC-Ni 镍层：A面1.9um / B面 0.38um，注：1.成品表面不允许有擦划伤 顶压伤 刀印 油污 2.成品按顺时针摆放，每一片用3*3MM的木条隔开，厚度公差+/-0.01mm，宽度公差+/-0.13mm | 1 |  | 是 | 是 | 2 | 9
分剪翻包 | DL002407004713/12 | DL002407004713/1 | 东方分剪6# | 其他入库 | 协议品 | 甲 | 樊小兵 | 0 | 58 |  | 0 | 0.254 | 80 | / |  | 31320013 | 镍钝化分切带 | 0.254-SPCC | 31320013 | 镍钝化分切带 | 0.254-SPCC |  | 10 | MO002234 | MO002234-001-02 | FJ001 | 分剪模板 | 252 | 2024-08-01 | 2024-08-01 | 5 | 2024-08-02 06:55:13 | 2024-08-02 06:56:22 | 江苏东方九天新能源材料有限公司 |  | 樊小兵 |  | 1 | 0.254 | 0 | 80 | 1 | DL002407004713/12 |  | 1 | 短带 | 是 | 是 | 1 | 1
分剪翻包 | DL002407004713/11 | DL002407004713/1 | 东方分剪6# | 合格 | 合格品 | 甲 | 樊小兵 | 0 | 192 |  | 0 | 0.254 | 80 | / |  | 31320013 | 镍钝化分切带 | 0.254-SPCC | 31320013 | 镍钝化分切带 | 0.254-SPCC |  | 10 | MO002234 | MO002234-001-01 | FJ001 | 分剪模板 | 252 | 2024-08-01 | 2024-08-01 | 5 | 2024-08-02 06:55:13 | 2024-08-02 06:56:22 | 江苏东方九天新能源材料有限公司 |  | 樊小兵 |  | 1 | 0.254 | 0 | 80 | 1 | DL002407004713/11 |  | 1 |  | 是 | 是 | 1 | 1
分剪翻包 | DL002407004722/12 | DL002407004722 | 东方分剪6# | 其他入库 | 协议品 | 甲 | 樊小兵 | 0 | 63 |  | 0 | 0.254 | 80 | / |  |  |  |  | 31320013 | 镍钝化分切带 | 0.254-SPCC |  | 20 | MO002215 | MO002215-004-01-02 | FJ001 | 分剪模板 | 1886 | 2024-07-30 | 2024-07-31 | 3 | 2024-08-02 06:53:09 | 2024-08-02 06:54:51 | 江苏东方九天新能源材料有限公司 |  | 樊小兵 |  | 1 | 0.254 | 0 | 80 | 1 | DL002407004722/12 | 1：排刀规格 80*6+102.4海金杜门 SPCC-Ni 镍层：A面1.9um / B面 0.38um，注：1.成品表面不允许有擦划伤 顶压伤 刀印 油污 2.成品按顺时针摆放，每一片用3*3MM的木条隔开，厚度公差+/-0.01mm，宽度公差+/-0.13mm | 1 | 短带 | 是 | 是 | 2 | 4
分剪翻包 | DL002407004722/11 | DL002407004722 | 东方分剪6# | 合格 | 合格品 | 甲 | 樊小兵 | 0 | 178 |  | 0 | 0.254 | 80 | / |  | 31310013 | 镍钝化卷 | 0.254-SPCC | 31320013 | 镍钝化分切带 | 0.254-SPCC |  | 20 | MO002215 | MO002215-004-01-01 | FJ001 | 分剪模板 | 1886 | 2024-07-30 | 2024-07-31 | 3 | 2024-08-02 06:53:09 | 2024-08-02 06:54:51 | 江苏东方九天新能源材料有限公司 |  | 樊小兵 |  | 1 | 0.254 | 0 | 80 | 1 | DL002407004722/11 | 1：排刀规格 80*6+102.4海金杜门 SPCC-Ni 镍层：A面1.9um / B面 0.38um，注：1.成品表面不允许有擦划伤 顶压伤 刀印 油污 2.成品按顺时针摆放，每一片用3*3MM的木条隔开，厚度公差+/-0.01mm，宽度公差+/-0.13mm | 1 |  | 是 | 是 | 2 | 4
分剪翻包 | DL0024055098122/12 | DL0024055098122 | 东方分剪6# | 其他入库 | 协议品 | 甲 | 樊小兵 | 0 | 77 |  | 0 | 0.203 | 79.5 | / |  |  |  |  | 31320012 | 镍钝化分切带 | 0.203-SPCC |  | 20 | MO002092 | MO002092-001-01-02 | FJ001 | 分剪模板 | 1890 | 2024-07-26 | 2024-07-26 | 3 | 2024-08-02 06:40:53 | 2024-08-02 06:52:25 | 江苏东方九天新能源材料有限公司 |  | 尹斌斌 |  | 1 | 0.203 | 0 | 79.5 | 1 | DL0024055098122/12 | 1：排刀规格 79.5MM*7C 海金杜门 SPCC-Ni 镍层：外1.9um /内 1.27um 2:成品内孔φ400MM 成品外径φ750-1000MM，注：1.成品表面不允许有擦划伤 顶压伤 刀印 油污 用气象包装纸包装 2.成品按顺时针摆放，每一片用3*3MM的木条隔开 、单托上下两片内外圈加纸护角。厚度公差+/-0.01mm，宽度公差+/-0.13mm | 1 | 短带 | 是 | 是 | 6 | 1
分剪翻包 | DL0024055098122/11 | DL0024055098122 | 东方分剪6# | 合格 | 合格品 | 甲 | 樊小兵 | 0 | 161 |  | 0 | 0.203 | 79.5 | / |  | 31310012 | 镍钝化卷 | 0.203-SPCC | 31320012 | 镍钝化分切带 | 0.203-SPCC |  | 20 | MO002092 | MO002092-001-01-01 | FJ001 | 分剪模板 | 1890 | 2024-07-26 | 2024-07-26 | 3 | 2024-08-02 06:40:53 | 2024-08-02 06:52:25 | 江苏东方九天新能源材料有限公司 |  | 尹斌斌 |  | 1 | 0.203 | 0 | 79.5 | 1 | DL0024055098122/11 | 1：排刀规格 79.5MM*7C 海金杜门 SPCC-Ni 镍层：外1.9um /内 1.27um 2:成品内孔φ400MM 成品外径φ750-1000MM，注：1.成品表面不允许有擦划伤 顶压伤 刀印 油污 用气象包装纸包装 2.成品按顺时针摆放，每一片用3*3MM的木条隔开 、单托上下两片内外圈加纸护角。厚度公差+/-0.01mm，宽度公差+/-0.13mm | 1 |  | 是 | 是 | 6 | 1
分剪翻包 | DL002405511312/52 | DL002405511312 | 东方分剪6# | 其他入库 | 协议品 | 甲 | 樊小兵 | 0 | 118 |  | 0 | 0.203 | 79.5 | / |  |  |  |  | 31320012 | 镍钝化分切带 | 0.203-SPCC |  | 20 | MO002092 | MO002092-006-05-02 | FJ001 | 分剪模板 | 1950 | 2024-07-26 | 2024-07-26 | 4 | 2024-08-02 06:49:11 | 2024-08-02 06:51:22 | 江苏东方九天新能源材料有限公司 |  | 樊小兵 |  | 1 | 0.203 | 0 | 79.5 | 1 | DL002405511312/52 | 1：排刀规格 79.5MM*7C 海金杜门 SPCC-Ni 镍层：外1.9um /内 1.27um 2:成品内孔φ400MM 成品外径φ750-1000MM，注：1.成品表面不允许有擦划伤 顶压伤 刀印 油污 用气象包装纸包装 2.成品按顺时针摆放，每一片用3*3MM的木条隔开 、单托上下两片内外圈加纸护角。厚度公差+/-0.01mm，宽度公差+/-0.13mm | 1 | 短带 | 是 | 是 | 1 | 6
分剪翻包 | DL002405511312/51 | DL002405511312 | 东方分剪6# | 合格 | 合格品 | 甲 | 樊小兵 | 0 | 128 |  | 0 | 0.203 | 79.5 | / |  | 31310012 | 镍钝化卷 | 0.203-SPCC | 31320012 | 镍钝化分切带 | 0.203-SPCC |  | 20 | MO002092 | MO002092-006-05-01 | FJ001 | 分剪模板 | 1950 | 2024-07-26 | 2024-07-26 | 4 | 2024-08-02 06:49:11 | 2024-08-02 06:51:22 | 江苏东方九天新能源材料有限公司 |  | 樊小兵 |  | 1 | 0.203 | 0 | 79.5 | 1 | DL002405511312/51 | 1：排刀规格 79.5MM*7C 海金杜门 SPCC-Ni 镍层：外1.9um /内 1.27um 2:成品内孔φ400MM 成品外径φ750-1000MM，注：1.成品表面不允许有擦划伤 顶压伤 刀印 油污 用气象包装纸包装 2.成品按顺时针摆放，每一片用3*3MM的木条隔开 、单托上下两片内外圈加纸护角。厚度公差+/-0.01mm，宽度公差+/-0.13mm | 1 |  | 是 | 是 | 1 | 6
最终平整 | JG12240703982 | JG1224070398 | 东方850平整 | 合格 | 合格品 | 甲 | 陈俊华,钱琨 | 6940 | 6930 | 0.9986 | 13000 | 0.1 | 710 | 平整 |  | 20100028 | 轧硬 | 0.4*710-SPCC | 30210015 | 光亮卷 | 0.1-SPCC |  | 60 | MO001831 | MO001831-007-02 | GLJ002 | 东方光亮卷前处理（0.4轧0.1mm) | 13830 | 2024-07-19 | 2024-07-19 | 5 | 2024-08-02 06:40:08 | 2024-08-02 06:40:27 | 江苏东方九天新能源材料有限公司 | 250534 | 陈俊华 |  |  | 0.1 | 12900 | 710 | 1 | JG12240703982 | 轧0.1；米数控制在25100-25200，脱脂平均分包 | 1 |  | 是 | 是 | 5553 | 7
最终平整 | JG12240703921 | JG1224070392 | 东方850平整 | 合格 | 合格品 | 甲 | 陈俊华,钱琨 | 7110 | 7080 | 0.9958 | 13380 | 0.1 | 710 | 平整 |  | 20100028 | 轧硬 | 0.4*710-SPCC | 30210015 | 光亮卷 | 0.1-SPCC |  | 60 | MO001832 | MO001832-001-01 | GLJ002 | 东方光亮卷前处理（0.4轧0.1mm) | 13790 | 2024-07-19 | 2024-07-19 | 5 | 2024-08-02 06:06:08 | 2024-08-02 06:06:33 | 江苏东方九天新能源材料有限公司 | 250539 | 陈俊华 |  |  | 0.1 | 13300 | 710 | 1 | JG12240703921 | 轧0.1；米数控制在24800-24900米，脱脂平均分包 | 1 |  | 是 | 是 | 5980 | 1
最终冷轧 | JG12240703632 | JG12240703632 | 东方850轧机 | 合格 | 合格品 | 甲 | 蔡迎虎 | 8500 | 7500 | 0.8824 | 13200 | 0.1 | 760 | 850轧机普光辊(Ra0.4-0.6μm)轧制0.1mm(0.4-0.25-0.15-0.115-0.1) |  | 20500021 | 光亮卷半成品 | 0.4-SPCC | 30210015 | 光亮卷 | 0.1-SPCC |  | 30 | MO002225 | MO002225-003 | GLJ002 | 东方光亮卷前处理（0.4轧0.1mm) | 8500 | 2024-07-31 | 2024-08-10 | 3 | 2024-08-02 06:01:33 | 2024-08-02 06:02:18 | 江苏东方九天新能源材料有限公司 | 270503 | 蔡迎虎 |  |  | 0.4 | 3620 | 760 | 1 | JG12240703632 | 已退火，轧0.1，米数控制在14400-14500米 |  |  | 否 | 否 |  | 3
最终平整 | JG12240703591 | JG1224070359 | 东方850平整 | 合格 | 让步接收 | 甲 | 陈俊华,钱琨 | 4800 | 4800 | 1 | 6890 | 0.125 | 760 | 平整 | 边部水锈斑，5858.5米传267.5mm孔洞1.59mm2，传30CM内松花印平后明显 | 20100142 | 轧硬 | 0.4*760-SPCC | 30210004 | 光亮卷 | 0.125-SPCC |  | 60 | MO001606 | MO001606-001-01 | GLJ001 | 东方光亮卷前处理(0.4轧0.125mm) | 13490 | 2024-07-15 | 2024-07-15 | 5 | 2024-08-02 05:30:14 | 2024-08-02 05:31:55 | 江苏东方九天新能源材料有限公司 | 242231 | 陈俊华 |  |  | 0.125 | 6830 | 760 | 1 | JG12240703591 | 脱脂分一包4.9t，2050米，合格报工，轧0.125，米数控制在6800-6900米，厚度公差0.115-0.125，轧机按照0.12的中值设定轧制。剩余一包8.6t脱脂结束后报工，报工报待处理。特别注意按照此要求操作。 | 1 | S水锈斑(边部),K孔洞(5858.5米传267.5MM1.59MM2),S松花印(来料传30CM内，平后明显) | 是 | 是 | 4025 | 1
最终平整 | JG122407010822 | JG1224070108 | 东方850平整 | 合格 | 让步接收 | 甲 | 陈俊华,钱琨 | 3670 | 3670 | 1 | 6420 | 0.1 | 760 | 平整 | 内1200米操10-30CM缩芯折印，内100米传508.2-508.8mm6个孔洞0.22-0.58mm2，尾800米传3CM粘钢折印 | 20100142 | 轧硬 | 0.4*760-SPCC | 30210015 | 光亮卷 | 0.1-SPCC |  | 60 | MO001250 | MO001250-008-02-02 | GLJ003 | 光亮卷前处理 模板 | 13380 | 2024-07-05 | 2024-07-15 | 5 | 2024-08-02 05:04:50 | 2024-08-02 05:07:20 | 江苏东方九天新能源材料有限公司 |  | 陈俊华 |  | 1 | 0.1 | 6420 | 760 | 1 | JG122407010822 | 轧0.1，米数控制在22700-22800米，脱脂分一包10300米。 | 1 | 缩芯折印(内1200米操10-30CM),K孔洞(内100米传508.2-508.8MM6个0.22-0.58MM2),N粘钢折印(尾800米传3CM) | 是 | 是 | 2198 | 8
最终平整 | JG122407010821 | JG1224070108 | 东方850平整 | 合格 | 让步接收 | 甲 | 陈俊华,钱琨 | 1860 | 1860 | 1 | 3250 | 0.1 | 760 | 平整 | 尾部1000米操10-30CM缩芯折印 | 20100142 | 轧硬 | 0.4*760-SPCC | 30210015 | 光亮卷 | 0.1-SPCC |  | 60 | MO001250 | MO001250-008-02-01 | GLJ003 | 光亮卷前处理 模板 | 13380 | 2024-07-05 | 2024-07-15 | 5 | 2024-08-02 05:04:50 | 2024-08-02 05:07:20 | 江苏东方九天新能源材料有限公司 |  | 陈俊华 |  | 1 | 0.1 | 3250 | 760 | 1 | JG122407010821 | 轧0.1，米数控制在22700-22800米，脱脂分一包10300米。 | 1 | 缩芯折印(尾1000米操10-30CM) | 是 | 是 | 2198 | 8
最终脱脂 | DL00240700262 | DL0024070026 | 东方950脱脂1# | 合格 | 合格品 | 甲 | 关莫平,王建军 | 6040 | 6000 | 0.9934 | 5150 | 0.25 | 610 | 昆山泰德通：脱脂(单位张力7.2）、转退火 |  | 20100082 | 轧硬 | 0.6*610-SPCC | 20600019 | 镍钝化卷半成品 | 0.25-SPCC |  | 30 | MO001789 | MO001789-001-02 | XPZG001 | 小品种钢前处理模板 | 12175 | 2024-07-19 | 2024-07-31 | 5 | 2024-08-02 03:45:55 | 2024-08-02 04:29:35 | 江苏东方九天新能源材料有限公司 | 249097 | 王建军 |  |  | 0.25 | 5180 | 610 | 1 | DL00240700262 | 昆山泰德通（0.25*610）备货；厚度±0.005，HV90-110,粗糙度0.5-0.7 |  |  |  |  | 2736 | 1
最终平整 | JG12240703542 | JG12240703542 | 东方850平整 | 合格 | 合格品 | 甲 | 陈俊华,钱琨 | 8500 | 8500 | 1 | 14810 | 0.1 | 760 | 平整 | K孔洞(内100米传35.7-36.6MM5个0.14-0.51；461.4米传593.3MM0.14；10199.9米传358.2MM0.07MM2) | 20500021 | 光亮卷半成品 | 0.4-SPCC | 30210015 | 光亮卷 | 0.1-SPCC |  | 60 | MO001763 | MO001763-007 | GLJ002 | 东方光亮卷前处理（0.4轧0.1mm) | 8555 | 2024-07-18 | 2024-07-18 | 5 | 2024-08-02 04:21:41 | 2024-08-02 04:23:39 | 江苏东方九天新能源材料有限公司 | 248201 | 陈俊华 |  |  | 0.1 | 14730 | 760 | 1 | JG12240703542 | 已退火；轧0.1，米数控制在14400-14500米 | 1 | K孔洞(内100米传35.7-36.6MM5个0.14-0.51；461.4米传593.3MM0.14；10199.9米传358.2MM0.07MM2) | 是 | 是 | 3776 | 7
最终冷轧 | JG1224070358 | JG1224070358 | 东方850轧机 | 合格 | 合格品 | 甲 | 吴宏林 | 13505 | 13470 | 0.9974 | 23518 | 0.1 | 760 | 850轧机普光辊(Ra0.4-0.6μm)轧制0.1mm(0.4-0.25-0.15-0.115-0.1) |  | 20100142 | 轧硬 | 0.4*760-SPCC | 30210015 | 光亮卷 | 0.1-SPCC |  | 30 | MO001991 | MO001991-004 | GLJ002 | 东方光亮卷前处理（0.4轧0.1mm) | 13510 | 2024-07-24 | 2024-08-15 | 5 | 2024-08-02 03:58:22 | 2024-08-02 03:59:18 | 江苏东方九天新能源材料有限公司 | 256368 | 吴宏林 |  |  | 0.4 | 5730 | 760 | 1 | JG1224070358 | 轧0.1，米数控制在22800-22900米，脱脂分一包9200米。 |  |  | 否 | 否 | 5416 | 4
最终平整 | JG12240703431 | JG1224070343 | 东方850平整 | 合格 | 合格品 | 甲 | 陈俊华,钱琨 | 7450 | 7450 | 1 | 13100 | 0.1 | 760 | 平整 |  | 20100142 | 轧硬 | 0.4*760-SPCC | 30210015 | 光亮卷 | 0.1-SPCC |  | 60 | MO001673 | MO001673-001-01 | GLJ002 | 东方光亮卷前处理（0.4轧0.1mm) | 13070 | 2024-07-16 | 2024-07-31 | 5 | 2024-08-02 03:53:05 | 2024-08-02 03:53:24 | 江苏东方九天新能源材料有限公司 | 244661 | 陈俊华 |  |  | 0.1 | 13000 | 760 | 1 | JG12240703431 | 轧0.1，米数控制在22500-22600米，脱脂分一包9200米 | 1 |  | 是 | 是 | 4406 | 1
最终脱脂 | DL00240700211 | DL0024070021 | 东方950脱脂1# | 合格 | 合格品 | 甲 | 关莫平,王建军 | 6100 | 5990 | 0.982 | 5100 | 0.25 | 610 | 昆山泰德通：脱脂(单位张力7.2）、转退火 |  | 20100082 | 轧硬 | 0.6*610-SPCC | 20600019 | 镍钝化卷半成品 | 0.25-SPCC |  | 30 | MO001789 | MO001789-002-01 | XPZG001 | 小品种钢前处理模板 | 12155 | 2024-07-19 | 2024-07-31 | 3 | 2024-08-02 02:54:54 | 2024-08-02 03:39:33 | 江苏东方九天新能源材料有限公司 | 249098 | 王建军 |  |  | 0.25 | 5150 | 610 | 1 | DL00240700211 | 昆山泰德通（0.25*610）备货；厚度±0.005，HV90-110,粗糙度0.5-0.7 |  |  |  |  | 1886 | 2
最终平整 | JG12240703592 | JG12240703592 | 东方850平整 | 合格 | 让步接收 | 甲 | 陈俊华,钱琨 | 8435 | 8430 | 0.9994 | 14930 | 0.1 | 760 | 平整 | K孔洞(12935.6米传113.3MM0.14MM2) | 20500021 | 光亮卷半成品 | 0.4-SPCC | 30210015 | 光亮卷 | 0.1-SPCC |  | 60 | MO001993 | MO001993-001 | GLJ002 | 东方光亮卷前处理（0.4轧0.1mm) | 8520 | 2024-07-24 | 2024-07-31 | 5 | 2024-08-02 03:18:32 | 2024-08-02 03:19:43 | 江苏东方九天新能源材料有限公司 | 256280 | 陈俊华 |  |  | 0.1 | 14800 | 760 | 1 | JG12240703592 | 已退火，轧0.1，米数控制在14400-14500米 | 1 | K孔洞(12935.6米传113.3MM0.14MM2) | 是 | 是 | 2398 | 1
铬钝化 | JG1224070278 | JG1224070278 | 东方铬钝化750 | 合格 | 合格品 | 乙 | 李澍 | 5126 | 5003 | 0.976 | 7000 | 0.15 | 610 | 镀铬量80-100 | 白斑 条印 辊印 色差 | 30210011 | 光亮卷 | 0.15-SPCC | 30110011 | 铬钝化卷 | 0.15-SPCC |  | 10 | MO002233 | MO002233-011 | GDH001 | 铬钝化模板 | 5126 | 2024-08-01 | 2024-08-01 | 5 | 2024-08-02 02:37:36 | 2024-08-02 03:15:01 | 江苏东方九天新能源材料有限公司 | 272839 | 李澍 |  |  | 0.15 | 7170 | 610 | 1 | JG1224070278 |  | 1 | 白斑 条印 辊印 色差 | 是 | 是 | 38 | 11
最终平整 | JG12240704042 | JG1224070404 | 东方850平整 | 合格 | 让步接收 | 甲 | 陈俊华,钱琨 | 6635 | 6600 | 0.9947 | 12320 | 0.1 | 710 | 平整 | K孔洞(548.6米传598.7MM0.94；3187.8米传110.9MM2.67MM2) | 20100028 | 轧硬 | 0.4*710-SPCC | 30210015 | 光亮卷 | 0.1-SPCC |  | 60 | MO001804 | MO001804-003-02 | GLJ002 | 东方光亮卷前处理（0.4轧0.1mm) | 13685 | 2024-07-19 | 2024-08-03 | 5 | 2024-08-02 02:51:43 | 2024-08-02 02:52:51 | 江苏东方九天新能源材料有限公司 | 249260 | 陈俊华 |  |  | 0.1 | 12280 | 710 | 1 | JG12240704042 | 轧0.1；米数控制在25100-25200，脱脂平均分包 | 1 | K孔洞(548.6米传598.7MM0.94；3187.8米传110.9MM2.67MM2) | 是 | 是 | 6645 | 3
最终冷轧 | DL00240700252 | DL0024070025 | 东方650轧机 | 合格 | 让步接收 | 乙 | 关颜伟,徐炜 | 5995 | 5945 | 0.9917 | 8300 | 0.15 | 610 | 昆山泰德通：（实验料注意板面粗糙度要求）650轧机最后一道建议用Ra0.4-0.6um毛化辊轧至0.15mm（0.4-0.3-0.22-0.17-0.15）厚度公差：0.146-0.151mm、板面粗糙度控制Ra0.2-0.35μm、转脱脂 | A暗线印(暗线印多条，下表面传动侧一条明显线印，半成品不明显，换毛化辊轧成品明显),S色差条印(),B白斑(),Z振纹(),X细划伤(),C挫伤() | 20100082 | 轧硬 | 0.6*610-SPCC | 20600016 | 镍钝化卷半成品 | 0.15-SPCC |  | 30 | MO001710 | MO001710-001-02 | XPZG001 | 小品种钢前处理模板 | 12165 | 2024-07-17 | 2024-07-27 | 5 | 2024-08-02 02:18:12 | 2024-08-02 02:50:46 | 江苏东方九天新能源材料有限公司 | 245919 | 徐炜 |  |  | 0.6 | 2100 | 610 | 1 | DL00240700252 | 昆山泰德通：（0.15*610）厚度±0.005，硬度HV90-110,粗糙度按照新工艺试制要求生产 |  | A暗线印(暗线印多条，下表面传动侧一条明显线印，半成品不明显，换毛化辊轧成品明显),S色差条印(),B白斑(),Z振纹(),X细划伤(),C挫伤() |  |  | 15006 | 1
最终脱脂 | DL00240700212 | DL0024070021 | 东方950脱脂1# | 合格 | 合格品 | 甲 | 关莫平,王建军 | 5930 | 5780 | 0.9747 | 4975 | 0.25 | 610 | 昆山泰德通：脱脂(单位张力7.2）、转退火 | 白斑多 | 20100082 | 轧硬 | 0.6*610-SPCC | 20600019 | 镍钝化卷半成品 | 0.25-SPCC |  | 30 | MO001789 | MO001789-002-02 | XPZG001 | 小品种钢前处理模板 | 12155 | 2024-07-19 | 2024-07-31 | 3 | 2024-08-02 02:08:02 | 2024-08-02 02:48:25 | 江苏东方九天新能源材料有限公司 | 249098 | 王建军 |  |  | 0.25 | 5000 | 610 | 1 | DL00240700212 | 昆山泰德通（0.25*610）备货；厚度±0.005，HV90-110,粗糙度0.5-0.7 |  | 白斑多 |  |  | 1886 | 2
铬钝化 | JG1224070289 | JG1224070289 | 东方铬钝化750 | 合格 | 合格品 | 乙 | 李澍 | 5124 | 5115 | 0.9982 | 7130 | 0.15 | 610 | 镀铬量80-100 | 条印 白斑 辊印 色差 | 30210011 | 光亮卷 | 0.15-SPCC | 30110011 | 铬钝化卷 | 0.15-SPCC |  | 10 | MO002233 | MO002233-017 | GDH001 | 铬钝化模板 | 5124 | 2024-08-01 | 2024-08-01 | 5 | 2024-08-02 01:52:40 | 2024-08-02 02:37:15 | 江苏东方九天新能源材料有限公司 | 272846 | 李澍 |  |  | 0.15 | 0 | 610 | 1 | JG1224070289 |  | 1 | 条印 白斑 辊印 色差 | 是 | 是 | 45 | 17
最终脱脂 | DL00240700261 | DL0024070026 | 东方950脱脂1# | 合格 | 合格品 | 甲 | 关莫平,王建军 | 6020 | 5820 | 0.9668 | 5000 | 0.25 | 610 | 昆山泰德通：脱脂(单位张力7.2）、转退火 |  | 20100082 | 轧硬 | 0.6*610-SPCC | 20600019 | 镍钝化卷半成品 | 0.25-SPCC |  | 30 | MO001789 | MO001789-001-01 | XPZG001 | 小品种钢前处理模板 | 12175 | 2024-07-19 | 2024-07-31 | 5 | 2024-08-02 01:36:27 | 2024-08-02 01:55:31 | 江苏东方九天新能源材料有限公司 | 249097 | 王建军 |  |  | 0.25 | 5150 | 610 | 1 | DL00240700261 | 昆山泰德通（0.25*610）备货；厚度±0.005，HV90-110,粗糙度0.5-0.7 |  |  |  |  | 2736 | 1
最终平整 | JG12240703981 | JG1224070398 | 东方850平整 | 合格 | 合格品 | 甲 | 陈俊华,钱琨 | 6730 | 6720 | 0.9985 | 12540 | 0.1 | 710 | 平整 |  | 20100028 | 轧硬 | 0.4*710-SPCC | 30210015 | 光亮卷 | 0.1-SPCC |  | 60 | MO001831 | MO001831-007-01 | GLJ002 | 东方光亮卷前处理（0.4轧0.1mm) | 13830 | 2024-07-19 | 2024-07-19 | 5 | 2024-08-02 01:53:13 | 2024-08-02 01:54:13 | 江苏东方九天新能源材料有限公司 | 250534 | 陈俊华 |  |  | 0.1 | 12500 | 710 | 1 | JG12240703981 | 轧0.1；米数控制在25100-25200，脱脂平均分包 | 1 |  | 是 | 是 | 5553 | 7
铬钝化 | JG1224070449 | JG1224070449 | 东方铬钝化750 | 合格 | 合格品 | 乙 | 李澍 | 5130 | 5119 | 0.9979 | 7270 | 0.15 | 610 | 镀铬量80-100 | 白斑 辊印 条印 色差 | 30210011 | 光亮卷 | 0.15-SPCC | 30110011 | 铬钝化卷 | 0.15-SPCC |  | 10 | MO002233 | MO002233-013 | GDH001 | 铬钝化模板 | 5130 | 2024-08-01 | 2024-08-01 | 5 | 2024-08-02 01:04:19 | 2024-08-02 01:52:21 | 江苏东方九天新能源材料有限公司 | 272842 | 李澍 |  |  | 0.15 | 7240 | 610 | 1 | JG1224070449 |  | 1 | 白斑 辊印 条印 色差 | 是 | 是 | 48 | 13
最终脱脂 | JG12240703572 | JG1224070357 | 东方950脱脂1# | 合格 | 合格品 | 甲 | 关莫平,王建军 | 5375 | 5375 | 1 | 9315 | 0.1 | 760 | 脱脂（950-1） |  | 20100142 | 轧硬 | 0.4*760-SPCC | 30210015 | 光亮卷 | 0.1-SPCC |  | 40 | MO001991 | MO001991-003-02 | GLJ002 | 东方光亮卷前处理（0.4轧0.1mm) | 13495 | 2024-07-24 | 2024-08-15 | 5 | 2024-08-01 23:49:17 | 2024-08-02 01:35:58 | 江苏东方九天新能源材料有限公司 |  | 王建军 |  | 1 | 0.1 | 9315 | 760 | 1 | JG12240703572 | 轧0.1，米数控制在22800-22900米，脱脂分一包9200米。 |  |  |  |  | 4301 | 3
最终脱脂 | JG12240703571 | JG1224070357 | 东方950脱脂1# | 合格 | 合格品 | 甲 | 关莫平,王建军 | 7630 | 7630 | 1 | 13180 | 0.1 | 760 | 脱脂（950-1） |  | 20100142 | 轧硬 | 0.4*760-SPCC | 30210015 | 光亮卷 | 0.1-SPCC |  | 40 | MO001991 | MO001991-003-01 | GLJ002 | 东方光亮卷前处理（0.4轧0.1mm) | 13495 | 2024-07-24 | 2024-08-15 | 5 | 2024-08-01 23:49:17 | 2024-08-02 01:35:58 | 江苏东方九天新能源材料有限公司 |  | 王建军 |  | 1 | 0.1 | 13180 | 760 | 1 | JG12240703571 | 轧0.1，米数控制在22800-22900米，脱脂分一包9200米。 |  |  |  |  | 4301 | 3
最终平整 | JG12240704031 | JG1224070403 | 东方850平整 | 合格 | 合格品 | 甲 | 陈俊华,钱琨 | 6700 | 6440 | 0.9612 | 11960 | 0.1 | 710 | 平整 | S水锈斑(尾1000米，重),K孔洞(6078.5米传275.2MM0.22；9883.9米传449.7MM0.51；11360.6米传·430.6MM2.09MM2) | 20100028 | 轧硬 | 0.4*710-SPCC | 30210015 | 光亮卷 | 0.1-SPCC |  | 60 | MO001804 | MO001804-001-01 | GLJ002 | 东方光亮卷前处理（0.4轧0.1mm) | 13665 | 2024-07-19 | 2024-08-03 | 3 | 2024-08-02 01:30:25 | 2024-08-02 01:32:46 | 江苏东方九天新能源材料有限公司 | 249259 | 陈俊华 |  |  | 0.1 | 12350 | 710 | 1 | JG12240704031 | 轧0.1；米数控制在25100-25200，脱脂平均分包 | 1 | S水锈斑(尾1000米，重),K孔洞(6078.5米传275.2MM0.22；9883.9米传449.7MM0.51；11360.6米传·430.6MM2.09MM2) | 是 | 是 | 3196 | 1
铬钝化 | JG91240700061 | JG91240700061 | 东方铬钝化750 | 合格 | 合格品 | 乙 | 李澍 | 5090 | 5087 | 0.9994 | 7120 | 0.15 | 610 | 镀铬量80-100 | 辊印 色差 条印 白斑 | 30210011 | 光亮卷 | 0.15-SPCC | 30110011 | 铬钝化卷 | 0.15-SPCC |  | 10 | MO002233 | MO002233-028 | GDH001 | 铬钝化模板 | 5090 | 2024-08-01 | 2024-08-01 | 5 | 2024-08-02 00:13:46 | 2024-08-02 01:03:52 | 江苏东方九天新能源材料有限公司 | 272857 | 李澍 |  |  | 0.15 | 0 | 610 | 1 | JG91240700061 |  | 1 | 辊印 色差 条印 白斑 | 是 | 是 | 50 | 28
一次退火 | JG1224070314 | JG1224070314 | 东方8# | 合格 |  | 甲 | 程新华,李龙礼,吴双勇 | 13450 | 13450 | 1 | 5740 | 0.4 | 760 | 退火 装炉量20T-45T(620℃),装炉量>45T (630℃） |  | 20100142 | 轧硬 | 0.4*760-SPCC | 30210015 | 光亮卷 | 0.1-SPCC |  | 20 | MO001991 | MO001991-025 | GLJ002 | 东方光亮卷前处理（0.4轧0.1mm) | 13470 | 2024-07-24 | 2024-08-15 | 3 | 2024-07-30 04:35:44 | 2024-08-02 00:50:16 | 江苏东方九天新能源材料有限公司 | 256412 | 刘忠于 | 刘忠于 |  | 0.4 | 5740 | 760 | 1 | JG1224070314 | 轧0.1，米数控制在22800-22900米，脱脂分一包9200米。 |  |  | 否 | 否 |  | 25
一次退火 | JG1224070337 | JG1224070337 | 东方8# | 合格 |  | 甲 | 程新华,李龙礼,吴双勇 | 13500 | 13500 | 1 | 5790 | 0.4 | 760 | 退火 装炉量20T-45T(620℃),装炉量>45T (630℃） |  | 20100142 | 轧硬 | 0.4*760-SPCC | 30210015 | 光亮卷 | 0.1-SPCC |  | 20 | MO001991 | MO001991-023 | GLJ002 | 东方光亮卷前处理（0.4轧0.1mm) | 13510 | 2024-07-24 | 2024-08-15 | 3 | 2024-07-30 04:35:44 | 2024-08-02 00:50:16 | 江苏东方九天新能源材料有限公司 | 256410 | 刘忠于 | 刘忠于 |  | 0.4 | 5790 | 760 | 1 | JG1224070337 | 轧0.1，米数控制在22800-22900米，脱脂分一包9200米。 |  |  | 否 | 否 |  | 23
一次退火 | JG1224070318 | JG1224070318 | 东方8# | 合格 |  | 甲 | 程新华,李龙礼,吴双勇 | 13450 | 13450 | 1 | 5755 | 0.4 | 760 | 退火 装炉量20T-45T(620℃),装炉量>45T (630℃） |  | 20100142 | 轧硬 | 0.4*760-SPCC | 30210015 | 光亮卷 | 0.1-SPCC |  | 20 | MO001991 | MO001991-021 | GLJ002 | 东方光亮卷前处理（0.4轧0.1mm) | 13450 | 2024-07-24 | 2024-08-15 | 3 | 2024-07-30 04:35:44 | 2024-08-02 00:50:16 | 江苏东方九天新能源材料有限公司 | 256408 | 刘忠于 | 刘忠于 |  | 0.4 | 5755 | 760 | 1 | JG1224070318 | 轧0.1，米数控制在22800-22900米，脱脂分一包9200米。 |  |  | 否 | 否 |  | 21
一次退火 | JG1224070319 | JG1224070319 | 东方8# | 合格 |  | 甲 | 程新华,李龙礼,吴双勇 | 13485 | 13485 | 1 | 5770 | 0.4 | 760 | 退火 装炉量20T-45T(620℃),装炉量>45T (630℃） |  | 20100142 | 轧硬 | 0.4*760-SPCC | 30210015 | 光亮卷 | 0.1-SPCC |  | 20 | MO001991 | MO001991-017 | GLJ002 | 东方光亮卷前处理（0.4轧0.1mm) | 13490 | 2024-07-24 | 2024-08-15 | 3 | 2024-07-30 04:35:44 | 2024-08-02 00:50:16 | 江苏东方九天新能源材料有限公司 | 256396 | 刘忠于 | 刘忠于 |  | 0.4 | 5770 | 760 | 1 | JG1224070319 | 轧0.1，米数控制在22800-22900米，脱脂分一包9200米。 |  |  | 否 | 否 | 9646 | 17
一次退火 | JG1224070315 | JG1224070315 | 东方8# | 合格 |  | 乙 | 陈国,李楷文,袁亚东,张天圣 | 13475 | 13475 | 1 | 5720 | 0.4 | 760 | 退火 装炉量20T-45T(620℃),装炉量>45T (630℃） |  | 20100142 | 轧硬 | 0.4*760-SPCC | 30210015 | 光亮卷 | 0.1-SPCC |  | 20 | MO001991 | MO001991-022 | GLJ002 | 东方光亮卷前处理（0.4轧0.1mm) | 13490 | 2024-07-24 | 2024-08-15 | 5 | 2024-07-30 12:48:34 | 2024-08-02 00:49:59 | 江苏东方九天新能源材料有限公司 | 256409 | 刘忠于 | 刘忠于 |  | 0.4 | 5720 | 760 | 1 | JG1224070315 | 轧0.1，米数控制在22800-22900米，脱脂分一包9200米。 |  |  | 否 | 否 | 4771 | 22
一次退火 | JG1224070326 | JG1224070326 | 东方8# | 合格 |  | 乙 | 陈国,李楷文,袁亚东,张天圣 | 13550 | 13550 | 1 | 5800 | 0.4 | 760 | 退火 装炉量20T-45T(620℃),装炉量>45T (630℃） |  | 20100142 | 轧硬 | 0.4*760-SPCC | 30210015 | 光亮卷 | 0.1-SPCC |  | 20 | MO001991 | MO001991-014 | GLJ002 | 东方光亮卷前处理（0.4轧0.1mm) | 13560 | 2024-07-24 | 2024-08-15 | 5 | 2024-07-30 12:48:34 | 2024-08-02 00:49:59 | 江苏东方九天新能源材料有限公司 | 256393 | 刘忠于 | 刘忠于 |  | 0.4 | 5800 | 760 | 1 | JG1224070326 | 轧0.1，米数控制在22800-22900米，脱脂分一包9200米。 |  |  | 否 | 否 | 4593 | 14
一次退火 | JG1224070328 | JG1224070328 | 东方8# | 合格 |  | 乙 | 陈国,李楷文,袁亚东,张天圣 | 13560 | 13560 | 1 | 5790 | 0.4 | 760 | 退火 装炉量20T-45T(620℃),装炉量>45T (630℃） |  | 20100142 | 轧硬 | 0.4*760-SPCC | 30210015 | 光亮卷 | 0.1-SPCC |  | 20 | MO001991 | MO001991-013 | GLJ002 | 东方光亮卷前处理（0.4轧0.1mm) | 13575 | 2024-07-24 | 2024-08-15 | 5 | 2024-07-30 12:48:34 | 2024-08-02 00:49:59 | 江苏东方九天新能源材料有限公司 | 256392 | 刘忠于 | 刘忠于 |  | 0.4 | 5790 | 760 | 1 | JG1224070328 | 轧0.1，米数控制在22800-22900米，脱脂分一包9200米。 |  |  | 否 | 否 | 4541 | 13
一次退火 | JG1224070330 | JG1224070330 | 东方8# | 合格 |  | 乙 | 陈国,李楷文,袁亚东,张天圣 | 13320 | 13320 | 1 | 5750 | 0.4 | 760 | 退火 装炉量20T-45T(620℃),装炉量>45T (630℃） |  | 20100142 | 轧硬 | 0.4*760-SPCC | 30210015 | 光亮卷 | 0.1-SPCC |  | 20 | MO001991 | MO001991-008 | GLJ002 | 东方光亮卷前处理（0.4轧0.1mm) | 13340 | 2024-07-24 | 2024-08-15 | 3 | 2024-07-30 12:48:34 | 2024-08-02 00:49:59 | 江苏东方九天新能源材料有限公司 | 256387 | 刘忠于 | 刘忠于 |  | 0.4 | 5750 | 760 | 1 | JG1224070330 | 轧0.1，米数控制在22800-22900米，脱脂分一包9200米。 |  |  | 否 | 否 | 9847 | 8
最终冷轧 | JG12240703392 | JG12240703392 | 东方850轧机 | 合格 | 合格品 | 甲 | 蔡迎虎 | 8560 | 8300 | 0.9696 | 14200 | 0.1 | 760 | 850轧机普光辊(Ra0.4-0.6μm)轧制0.1mm(0.4-0.25-0.15-0.115-0.1) |  | 20500021 | 光亮卷半成品 | 0.4-SPCC | 30210015 | 光亮卷 | 0.1-SPCC |  | 30 | MO002218 | MO002218-001 | GLJ002 | 东方光亮卷前处理（0.4轧0.1mm) | 8560 | 2024-07-30 | 2024-08-10 | 5 | 2024-08-02 00:27:30 | 2024-08-02 00:28:18 | 江苏东方九天新能源材料有限公司 | 261533 | 蔡迎虎 |  |  | 0.4 | 3640 | 760 | 1 | JG12240703392 | 已退火，轧0.1，米数控制在14400-14500米 |  |  | 否 | 否 | 1055 | 1
铬钝化 | JG1224070266 | JG1224070266 | 东方铬钝化750 | 合格 | 合格品 | 乙 | 李澍 | 5282 | 5273 | 0.9983 | 7250 | 0.15 | 610 | 镀铬量80-100 | 色差 辊印 条印 | 30210011 | 光亮卷 | 0.15-SPCC | 30110011 | 铬钝化卷 | 0.15-SPCC |  | 10 | MO002233 | MO002233-015 | GDH001 | 铬钝化模板 | 5282 | 2024-08-01 | 2024-08-01 | 5 | 2024-08-01 23:24:59 | 2024-08-02 00:13:37 | 江苏东方九天新能源材料有限公司 | 272844 | 李澍 |  |  | 0.15 | 7230 | 610 | 1 | JG1224070266 |  | 1 | 色差 辊印 条印 | 是 | 是 | 49 | 15
最终退火 | JL1224030180 | JL1224030180 | 东方20# | 合格 |  | 甲 | 张天圣 | 5310 | 5310 | 1 | 3500 | 0.3 | 650 | 摩丁普信：退火(620℃)，转850平整 |  | 20100026 | 轧硬 | 0.4*650-SPCC | 31010041 | 小品种钢卷 | 0.3-SPCC |  | 40 | MO001363 | MO001363-005 | XPZG001 | 小品种钢前处理模板 | 5470 | 2024-07-08 | 2024-07-23 | 5 | 2024-07-31 07:25:30 | 2024-08-01 23:52:32 | 江苏东方九天新能源材料有限公司 | 227541 | 刘忠于 | 刘忠于 |  | 0.3 | 3500 | 650 | 1 | JL1224030180 | 摩丁普信：（0.3*650）厚度+0.003/-0.007，HV90-110,粗度0.5-0.8 |  |  | 否 | 否 | 2730 | 5
最终退火 | JL1224030179 | JL1224030179 | 东方20# | 合格 |  | 甲 | 张天圣 | 5500 | 5500 | 1 | 3650 | 0.3 | 650 | 摩丁普信：退火(620℃)，转850平整 |  | 20100026 | 轧硬 | 0.4*650-SPCC | 31010041 | 小品种钢卷 | 0.3-SPCC |  | 40 | MO001363 | MO001363-004 | XPZG001 | 小品种钢前处理模板 | 5620 | 2024-07-08 | 2024-07-23 | 5 | 2024-07-31 07:25:30 | 2024-08-01 23:52:32 | 江苏东方九天新能源材料有限公司 | 227525 | 刘忠于 | 刘忠于 |  | 0.3 | 3650 | 650 | 1 | JL1224030179 | 摩丁普信：（0.3*650）厚度+0.003/-0.007，HV90-110,粗度0.5-0.8 |  |  | 否 | 否 | 2450 | 4
最终退火 | JL1224030178 | JL1224030178 | 东方20# | 合格 |  | 甲 | 张天圣 | 5540 | 5540 | 1 | 3700 | 0.3 | 650 | 摩丁普信：退火(620℃)，转850平整 |  | 20100026 | 轧硬 | 0.4*650-SPCC | 31010041 | 小品种钢卷 | 0.3-SPCC |  | 40 | MO001363 | MO001363-003 | XPZG001 | 小品种钢前处理模板 | 5670 | 2024-07-08 | 2024-07-23 | 5 | 2024-07-31 07:25:30 | 2024-08-01 23:52:32 | 江苏东方九天新能源材料有限公司 | 227524 | 刘忠于 | 刘忠于 |  | 0.3 | 3700 | 650 | 1 | JL1224030178 | 摩丁普信：（0.3*650）厚度+0.003/-0.007，HV90-110,粗度0.5-0.8 |  |  | 否 | 否 | 2650 | 3
最终退火 | JG12240703802 | JG1224070380 | 东方20# | 合格 |  | 乙 | 陈国,李楷文,袁亚东,张天圣 | 5790 | 5790 | 1 | 10400 | 0.1 | 710 | 退火（590℃） |  | 20100028 | 轧硬 | 0.4*710-SPCC | 30210015 | 光亮卷 | 0.1-SPCC |  | 50 | MO001989 | MO001989-002-02 | GLJ002 | 东方光亮卷前处理（0.4轧0.1mm) | 13725 | 2024-07-24 | 2024-08-08 | 3 | 2024-07-30 15:09:00 | 2024-08-01 23:51:43 | 江苏东方九天新能源材料有限公司 | 256307 | 刘忠于 | 刘忠于 |  | 0.1 | 10400 | 710 | 1 | JG12240703802 | 轧0.1，米数控制在24900-25000米，脱脂平均分包 | [5 empty] | 2
最终退火 | JG12240703801 | JG1224070380 | 东方20# | 合格 |  | 乙 | 陈国,李楷文,袁亚东,张天圣 | 7555 | 7555 | 1 | 13600 | 0.1 | 710 | 退火（590℃） |  | 20100028 | 轧硬 | 0.4*710-SPCC | 30210015 | 光亮卷 | 0.1-SPCC |  | 50 | MO001989 | MO001989-002-01 | GLJ002 | 东方光亮卷前处理（0.4轧0.1mm) | 13725 | 2024-07-24 | 2024-08-08 | 3 | 2024-07-30 15:09:00 | 2024-08-01 23:51:43 | 江苏东方九天新能源材料有限公司 | 256307 | 刘忠于 | 刘忠于 |  | 0.1 | 13600 | 710 | 1 | JG12240703801 | 轧0.1，米数控制在24900-25000米，脱脂平均分包 | [5 empty] | 2
最终退火 | JG12240703831 | JG1224070383 | 东方20# | 合格 |  | 乙 | 陈国,李楷文,袁亚东,张天圣 | 6800 | 6800 | 1 | 12700 | 0.1 | 710 | 退火（590℃） |  | 20100028 | 轧硬 | 0.4*710-SPCC | 30210015 | 光亮卷 | 0.1-SPCC |  | 50 | MO001832 | MO001832-013-01 | GLJ002 | 东方光亮卷前处理（0.4轧0.1mm) | 13570 | 2024-07-19 | 2024-07-19 | 3 | 2024-07-30 15:09:00 | 2024-08-01 23:51:43 | 江苏东方九天新能源材料有限公司 | 250545 | 刘忠于 | 刘忠于 |  | 0.1 | 12700 | 710 | 1 | JG12240703831 | 轧0.1；米数控制在24800-24900米，脱脂平均分包 |  |  |  |  | 4540 | 13
最终退火 | JG12240704032 | JG1224070403 | 东方20# | 合格 |  | 乙 | 陈国,李楷文,袁亚东,张天圣 | 6450 | 6450 | 1 | 11900 | 0.1 | 710 | 退火（590℃） |  | 20100028 | 轧硬 | 0.4*710-SPCC | 30210015 | 光亮卷 | 0.1-SPCC |  | 50 | MO001804 | MO001804-001-02 | GLJ002 | 东方光亮卷前处理（0.4轧0.1mm) | 13665 | 2024-07-19 | 2024-08-03 | 3 | 2024-07-30 15:09:00 | 2024-08-01 23:51:43 | 江苏东方九天新能源材料有限公司 | 249259 | 刘忠于 | 刘忠于 |  | 0.1 | 11900 | 710 | 1 | JG12240704032 | 轧0.1；米数控制在25100-25200，脱脂平均分包 |  |  |  |  | 3196 | 1
最终退火 | JG12240703822 | JG1224070382 | 东方20# | 合格 |  | 乙 | 陈国,李楷文,袁亚东,张天圣 | 7000 | 7000 | 1 | 13100 | 0.1 | 710 | 退火（590℃） |  | 20100028 | 轧硬 | 0.4*710-SPCC | 30210015 | 光亮卷 | 0.1-SPCC |  | 50 | MO001989 | MO001989-012-02 | GLJ002 | 东方光亮卷前处理（0.4轧0.1mm) | 13830 | 2024-07-24 | 2024-08-08 | 5 | 2024-07-30 15:06:59 | 2024-08-01 23:50:39 | 江苏东方九天新能源材料有限公司 | 256332 | 刘忠于 | 刘忠于 |  | 0.1 | 13100 | 710 | 1 | JG12240703822 | 轧0.1，米数控制在24900-25000米，脱脂平均分包 |  |  |  |  | 5271 | 12
最终退火 | JG12240703821 | JG1224070382 | 东方20# | 合格 |  | 乙 | 陈国,李楷文,袁亚东,张天圣 | 6785 | 6785 | 1 | 12650 | 0.1 | 710 | 退火（590℃） |  | 20100028 | 轧硬 | 0.4*710-SPCC | 30210015 | 光亮卷 | 0.1-SPCC |  | 50 | MO001989 | MO001989-012-01 | GLJ002 | 东方光亮卷前处理（0.4轧0.1mm) | 13830 | 2024-07-24 | 2024-08-08 | 5 | 2024-07-30 15:06:59 | 2024-08-01 23:50:39 | 江苏东方九天新能源材料有限公司 | 256332 | 刘忠于 | 刘忠于 |  | 0.1 | 12650 | 710 | 1 | JG12240703821 | 轧0.1，米数控制在24900-25000米，脱脂平均分包 |  |  |  |  | 5271 | 12
最终退火 | JG12240703922 | JG1224070392 | 东方20# | 合格 |  | 乙 | 陈国,李楷文,袁亚东,张天圣 | 6060 | 6060 | 1 | 11300 | 0.1 | 710 | 退火（590℃） |  | 20100028 | 轧硬 | 0.4*710-SPCC | 30210015 | 光亮卷 | 0.1-SPCC |  | 50 | MO001832 | MO001832-001-02 | GLJ002 | 东方光亮卷前处理（0.4轧0.1mm) | 13790 | 2024-07-19 | 2024-07-19 | 5 | 2024-07-30 15:06:59 | 2024-08-01 23:50:39 | 江苏东方九天新能源材料有限公司 | 250539 | 刘忠于 | 刘忠于 |  | 0.1 | 11300 | 710 | 1 | JG12240703922 | 轧0.1；米数控制在24800-24900米，脱脂平均分包 |  |  |  |  | 5980 | 1
最终退火 | JG12240703962 | JG1224070396 | 东方20# | 合格 |  | 乙 | 陈国,李楷文,袁亚东,张天圣 | 6325 | 6325 | 1 | 11720 | 0.1 | 710 | 退火（590℃） |  | 20100028 | 轧硬 | 0.4*710-SPCC | 30210015 | 光亮卷 | 0.1-SPCC |  | 50 | MO001831 | MO001831-003-02 | GLJ002 | 东方光亮卷前处理（0.4轧0.1mm) | 13780 | 2024-07-19 | 2024-07-19 | 5 | 2024-07-30 15:06:59 | 2024-08-01 23:50:39 | 江苏东方九天新能源材料有限公司 | 250532 | 刘忠于 | 刘忠于 |  | 0.1 | 11720 | 710 | 1 | JG12240703962 | 轧0.1；米数控制在25100-25200，脱脂平均分包 |  |  |  |  | 3611 | 3
铬钝化 | JG91240700021 | JG91240700021 | 东方铬钝化750 | 合格 | 合格品 | 乙 | 李澍 | 5088 | 5077 | 0.9978 | 7110 | 0.15 | 610 | 镀铬量80-100 | 色差辊印 条印 | 30210011 | 光亮卷 | 0.15-SPCC | 30110011 | 铬钝化卷 | 0.15-SPCC |  | 10 | MO002233 | MO002233-025 | GDH001 | 铬钝化模板 | 5088 | 2024-08-01 | 2024-08-01 | 5 | 2024-08-01 22:39:06 | 2024-08-01 23:24:45 | 江苏东方九天新能源材料有限公司 | 272854 | 李澍 |  |  | 0.15 | 0 | 610 | 1 | JG91240700021 |  | 1 | 色差辊印 条印 | 是 | 是 | 45 | 25
铬钝化 | JG1224070286 | JG1224070286 | 东方铬钝化750 | 合格 | 合格品 | 乙 | 李澍 | 5094 | 5083 | 0.9978 | 7120 | 0.15 | 610 | 镀铬量80-100 | 整卷小亮斑 辊印 色差 3300米内板面轻微发黄 | 30210011 | 光亮卷 | 0.15-SPCC | 30110011 | 铬钝化卷 | 0.15-SPCC |  | 10 | MO002233 | MO002233-012 | GDH001 | 铬钝化模板 | 5094 | 2024-08-01 | 2024-08-01 | 5 | 2024-08-01 22:37:52 | 2024-08-01 22:38:54 | 江苏东方九天新能源材料有限公司 | 272841 | 李澍 |  |  | 0.15 | 7100 | 610 | 1 | JG1224070286 |  | 1 | 整卷小亮斑 辊印 色差 3300米内板面轻微发黄 | 是 | 是 | 1 | 12
铬钝化 | JG91240700042 | JG91240700042 | 东方铬钝化750 | 合格 | 合格品 | 乙 | 李澍 | 4950 | 4939 | 0.9978 | 7090 | 0.15 | 610 | 镀铬量80-100 | 辊印 反轻微发黄 色差 | 30210011 | 光亮卷 | 0.15-SPCC | 30110011 | 铬钝化卷 | 0.15-SPCC |  | 10 | MO002233 | MO002233-023 | GDH001 | 铬钝化模板 | 4950 | 2024-08-01 | 2024-08-01 | 5 | 2024-08-01 20:59:13 | 2024-08-01 21:45:22 | 江苏东方九天新能源材料有限公司 | 272852 | 李澍 |  |  | 0.15 | 0 | 610 | 1 | JG91240700042 |  | 1 | 辊印 反轻微发黄 色差 | 是 | 是 | 46 | 23
铬钝化 | JG1224070457 | JG1224070457 | 东方铬钝化750 | 合格 | 合格品 | 甲 | 周建锋 | 5088 | 5079 | 0.9982 | 7180 | 0.15 | 610 | 镀铬量80-100 | 色差，条印，横辊印 | 30210011 | 光亮卷 | 0.15-SPCC | 30110011 | 铬钝化卷 | 0.15-SPCC |  | 10 | MO002233 | MO002233-027 | GDH001 | 铬钝化模板 | 5088 | 2024-08-01 | 2024-08-01 | 5 | 2024-08-01 20:03:21 | 2024-08-01 20:58:28 | 江苏东方九天新能源材料有限公司 | 272856 | 倪兵 |  |  | 0.15 | 0 | 610 | 1 | JG1224070457 |  | 1 | 色差，条印，横辊印 | 是 | 是 | 55 | 27
铬钝化 | JG1224070262 | JG1224070262 | 东方铬钝化750 | 合格 | 合格品 | 甲 | 孙锋 | 5100 | 5107 | 1.0014 | 7190 | 0.15 | 610 | 镀铬量80-100 | 色差，条印，横辊印，振纹，白条印 | 30210011 | 光亮卷 | 0.15-SPCC | 30110011 | 铬钝化卷 | 0.15-SPCC |  | 10 | MO002233 | MO002233-014 | GDH001 | 铬钝化模板 | 5100 | 2024-08-01 | 2024-08-01 | 5 | 2024-08-01 19:05:33 | 2024-08-01 20:02:50 | 江苏东方九天新能源材料有限公司 | 272843 | 倪兵 |  |  | 0.15 | 7130 | 610 | 1 | JG1224070262 |  | 1 | 色差，条印，横辊印，振纹，白条印 | 是 | 是 | 57 | 14
最终冷轧 | DL00240700331 | DL0024070033 | 东方650轧机 | 合格 | 让步接收 | 乙 | 刘爱民 | 6135 | 6070 | 0.9894 | 10800 | 0.12 | 610 | 昆山泰德通：650轧机中间道次普光辊（Ra0.2-0.3μm)轧制，最后一道建议用Ra0.8-1.0μm毛化辊轧至0.12mm（0.6-0.41-0.28-0.18-0.14-0.12）厚度公差：0.115-0.12mm、板面粗糙度控制Ra0.4-0.6μm、转脱脂 | X细划伤(),A暗线印(据边22公分左右暗线印明显),S色差条印(),Z振纹() | 20100082 | 轧硬 | 0.6*610-SPCC | 20600023 | 镍钝化卷半成品 | 0.12-SPCC |  | 30 | MO001674 | MO001674-001-01 | XPZG001 | 小品种钢前处理模板 | 12230 | 2024-07-16 | 2024-07-16 | 3 | 2024-08-01 19:31:22 | 2024-08-01 19:33:03 | 江苏东方九天新能源材料有限公司 | 244677 | 刘爱民 |  |  | 0.6 | 2150 | 610 | 1 | DL00240700331 | 昆山泰德通：（0.12*610）厚度±0.005，HV90-110,粗糙度0.5-0.7 |  | X细划伤(),A暗线印(据边22公分左右暗线印明显),S色差条印(),Z振纹() |  |  | 14811 | 1
铬钝化 | JG1224070453 | JG1224070453 | 东方铬钝化750 | 合格 | 合格品 | 甲 | 周建锋 | 5030 | 5029 | 0.9998 | 7120 | 0.15 | 610 | 镀铬量80-100 | 色差，条印，横辊印 ， | 30210011 | 光亮卷 | 0.15-SPCC | 30110011 | 铬钝化卷 | 0.15-SPCC |  | 10 | MO002233 | MO002233-018 | GDH001 | 铬钝化模板 | 5030 | 2024-08-01 | 2024-08-01 | 5 | 2024-08-01 18:15:22 | 2024-08-01 19:05:08 | 江苏东方九天新能源材料有限公司 | 272847 | 倪兵 |  |  | 0.15 | 0 | 610 | 1 | JG1224070453 |  | 1 | 色差，条印，横辊印 ， | 是 | 是 | 50 | 18
铬钝化 | JG1224070281 | JG1224070281 | 东方铬钝化750 | 合格 | 合格品 | 甲 | 孙锋 | 5110 | 5099 | 0.9978 | 7260 | 0.15 | 610 | 镀铬量80-100 | 色差，条印，横辊印 | 30210011 | 光亮卷 | 0.15-SPCC | 30110011 | 铬钝化卷 | 0.15-SPCC |  | 10 | MO002233 | MO002233-021 | GDH001 | 铬钝化模板 | 5110 | 2024-08-01 | 2024-08-01 | 5 | 2024-08-01 17:24:31 | 2024-08-01 18:15:05 | 江苏东方九天新能源材料有限公司 | 272850 | 倪兵 |  |  | 0.15 | 0 | 610 | 1 | JG1224070281 |  | 1 | 色差，条印，横辊印 | 是 | 是 | 51 | 21
最终冷轧 | DL00240700341 | DL0024070034 | 东方650轧机 | 合格 | 合格品 | 乙 | 刘爱民 | 6125 | 6070 | 0.991 | 11000 | 0.12 | 610 | 昆山泰德通：650轧机中间道次普光辊（Ra0.2-0.3μm)轧制，最后一道建议用Ra0.8-1.0μm毛化辊轧至0.12mm（0.6-0.41-0.28-0.18-0.14-0.12）厚度公差：0.115-0.12mm、板面粗糙度控制Ra0.4-0.6μm、转脱脂 | X细划伤(),A暗线印(),S色差条印(),Z振纹() | 20100082 | 轧硬 | 0.6*610-SPCC | 20600023 | 镍钝化卷半成品 | 0.12-SPCC |  | 30 | MO001674 | MO001674-002-01 | XPZG001 | 小品种钢前处理模板 | 12240 | 2024-07-16 | 2024-07-16 | 3 | 2024-08-01 17:56:14 | 2024-08-01 17:57:03 | 江苏东方九天新能源材料有限公司 | 244678 | 刘爱民 |  |  | 0.6 | 2150 | 610 | 1 | DL00240700341 | 昆山泰德通：（0.12*610）厚度±0.005，HV90-110,粗糙度0.5-0.7 |  | X细划伤(),A暗线印(),S色差条印(),Z振纹() |  |  | 14908 | 2
铬钝化 | JG1224070297 | JG1224070297 | 东方铬钝化750 | 合格 | 合格品 | 甲 | 周建锋 | 5154 | 5153 | 0.9998 | 7330 | 0.15 | 610 | 镀铬量80-100 | 色差，条印，横辊印，锈斑点，白斑，来料操边碎边重 | 30210011 | 光亮卷 | 0.15-SPCC | 30110011 | 铬钝化卷 | 0.15-SPCC |  | 10 | MO002233 | MO002233-026 | GDH001 | 铬钝化模板 | 5154 | 2024-08-01 | 2024-08-01 | 5 | 2024-08-01 16:33:06 | 2024-08-01 17:24:06 | 江苏东方九天新能源材料有限公司 | 272855 | 倪兵 |  |  | 0.15 | 0 | 610 | 1 | JG1224070297 |  | 1 | 色差，条印，横辊印，锈斑点，白斑，来料操边碎边重 | 是 | 是 | 51 | 26
最终脱脂 | DL00240700221 | DL0024070022 | 东方950脱脂1# | 合格 | 合格品 | 乙 | 何晓健,张东兵 | 6030 | 5940 | 0.9851 | 5050 | 0.25 | 610 | 昆山泰德通：脱脂(单位张力7.2）、转退火 |  | 20100082 | 轧硬 | 0.6*610-SPCC | 20600019 | 镍钝化卷半成品 | 0.25-SPCC |  | 30 | MO002093 | MO002093-001-01 | XPZG001 | 小品种钢前处理模板 | 12165 | 2024-07-26 | 2024-08-12 | 3 | 2024-08-01 17:00:11 | 2024-08-01 17:20:25 | 江苏东方九天新能源材料有限公司 | 261926 | 何晓健 |  |  | 0.25 | 5120 | 610 | 1 | DL00240700221 | 昆山泰德通:（0.25*610）厚度±0.005，HV90-110,粗糙度0.5-0.7 |  |  |  |  | 1912 | 1
平整翻包 | DL002407003012 | DL0024070030 | 东方750平整 | 合格 | 让步接收 | 乙 | 龚政,刘飞 | 3030 | 2870 | 0.9472 | 4200 | 0.15 | 610 | 尾250米倒包剪去 |  | 20100082 | 轧硬 | 0.6*610-SPCC | 31010010 | 小品种钢卷 | 0.15-SPCC |  | 70 | MO001608 | MO001608-001-01-02 | XPZG001 | 小品种钢前处理模板 | 12255 | 2024-07-15 | 2024-07-15 | 3 | 2024-08-01 16:58:30 | 2024-08-01 16:58:52 | 江苏东方九天新能源材料有限公司 |  | 龚政 |  | 1 | 0.15 | 4450 | 610 | 1 | DL002407003012 | 东莞鸿力：厚度-0.01，HV90-110粗糙度≤0.15，卷重在2-3.5吨 | 1 |  | 是 | 是 | 7971 | 1
最终平整 | DL002407003022 | DL0024070030 | 东方750平整 | 其他入库 | 成品退库 | 乙 | 龚政,刘飞 | 2890 | 2890 | 1 | 4260 | 0.15 | 610 | 东莞鸿力：750平整用超光棍Ra<0.1μm平整、厚度公差：0.14-0.15mm、硬度90-110HV,粗糙度Ra≤0.15μm。 | S色差(),X细划伤(),S色差条印(),X线辊印(),K孔洞(3000米后来料多处顶伤粘钢，不规律，有沙眼),N粘钢折印(3800米后操边1-3cm粘钢折印) | 20100082 | 轧硬 | 0.6*610-SPCC | 31010010 | 小品种钢卷 | 0.15-SPCC |  | 60 | MO001608 | MO001608-001-02-02 | XPZG001 | 小品种钢前处理模板 | 12255 | 2024-07-15 | 2024-07-15 | 3 | 2024-08-01 16:43:12 | 2024-08-01 16:46:22 | 江苏东方九天新能源材料有限公司 |  | 龚政 |  | 1 | 0.15 | 4260 | 610 | 1 | DL002407003022 | 东莞鸿力：厚度-0.01，HV90-110粗糙度≤0.15，卷重在2-3.5吨 | 1 | S色差(),X细划伤(),S色差条印(),X线辊印(),K孔洞(3000米后来料多处顶伤粘钢，不规律，有沙眼),N粘钢折印(3800米后操边1-3cm粘钢折印) | 是 | 是 | 7971 | 1
最终平整 | DL002407003021 | DL0024070030 | 东方750平整 | 其他入库 | 成品退库 | 乙 | 龚政,刘飞 | 2850 | 2850 | 1 | 4200 | 0.15 | 610 | 东莞鸿力：750平整用超光棍Ra<0.1μm平整、厚度公差：0.14-0.15mm、硬度90-110HV,粗糙度Ra≤0.15μm。 | X细划伤(来料偶有细划伤),Z振纹(来料振纹),X线辊印(),K孔洞(3000-3100米操边20cm左右处来料顶伤粘钢重，有孔洞),H横辊印(),C挫伤(),S色差() | 20100082 | 轧硬 | 0.6*610-SPCC | 31010010 | 小品种钢卷 | 0.15-SPCC |  | 60 | MO001608 | MO001608-001-02-01 | XPZG001 | 小品种钢前处理模板 | 12255 | 2024-07-15 | 2024-07-15 | 3 | 2024-08-01 16:43:12 | 2024-08-01 16:46:22 | 江苏东方九天新能源材料有限公司 |  | 龚政 |  | 1 | 0.15 | 4200 | 610 | 1 | DL002407003021 | 东莞鸿力：厚度-0.01，HV90-110粗糙度≤0.15，卷重在2-3.5吨 | 1 | X细划伤(来料偶有细划伤),Z振纹(来料振纹),X线辊印(),K孔洞(3000-3100米操边20cm左右处来料顶伤粘钢重，有孔洞),H横辊印(),C挫伤(),S色差() | 是 | 是 | 7971 | 1
铬钝化 | JG1224070302 | JG1224070302 | 东方铬钝化750 | 合格 | 让步接收 | 甲 | 孙锋 | 5100 | 5103 | 1.0006 | 7330 | 0.15 | 610 | 镀铬量80-100 | 横辊印，连续亮斑点， | 30210011 | 光亮卷 | 0.15-SPCC | 30110011 | 铬钝化卷 | 0.15-SPCC |  | 10 | MO002233 | MO002233-024 | GDH001 | 铬钝化模板 | 5100 | 2024-08-01 | 2024-08-01 | 5 | 2024-08-01 15:39:50 | 2024-08-01 16:32:48 | 江苏东方九天新能源材料有限公司 | 272853 | 倪兵 |  |  | 0.15 | 0 | 610 | 1 | JG1224070302 |  | 1 | 色差，白条印，横辊印，连续亮斑点， | 是 | 是 | 53 | 24
最终脱脂 | DL00240700242 | DL0024070024 | 东方950脱脂1# | 合格 | 合格品 | 乙 | 何晓健,张东兵 | 5980 | 5925 | 0.9908 | 5040 | 0.25 | 610 | 昆山泰德通：脱脂(单位张力7.2）、转退火 |  | 20100082 | 轧硬 | 0.6*610-SPCC | 20600019 | 镍钝化卷半成品 | 0.25-SPCC |  | 30 | MO002207 | MO002207-001-02 | XPZG001 | 小品种钢前处理模板 | 12145 | 2024-07-30 | 2024-08-10 | 5 | 2024-08-01 16:27:07 | 2024-08-01 16:27:34 | 江苏东方九天新能源材料有限公司 | 269645 | 何晓健 |  |  | 0.25 | 5050 | 610 | 1 | DL00240700242 | 昆山泰德通（0.25*610）厚度±0.005，HV90-110,粗糙度0.5-0.7 |  |  |  |  | 2782 | 1
最终冷轧 | JG1224070357 | JG1224070357 | 东方850轧机 | 合格 | 合格品 | 乙 | 杨海鹏 | 13460 | 13130 | 0.9755 | 22548 | 0.1 | 760 | 850轧机普光辊(Ra0.4-0.6μm)轧制0.1mm(0.4-0.25-0.15-0.115-0.1) |  | 20100142 | 轧硬 | 0.4*760-SPCC | 30210015 | 光亮卷 | 0.1-SPCC |  | 30 | MO001991 | MO001991-003 | GLJ002 | 东方光亮卷前处理（0.4轧0.1mm) | 13495 | 2024-07-24 | 2024-08-15 | 5 | 2024-08-01 16:24:35 | 2024-08-01 16:25:25 | 江苏东方九天新能源材料有限公司 | 256367 | 杨海鹏 |  |  | 0.4 | 5760 | 760 | 1 | JG1224070357 | 轧0.1，米数控制在22800-22900米，脱脂分一包9200米。 |  |  | 否 | 否 | 4301 | 3
平整翻包 | DL002407003612 | DL0024070036 | 东方750平整 | 合格 | 让步接收 | 乙 | 龚政,刘飞 | 3000 | 2540 | 0.8467 | 3620 | 0.15 | 610 | 3620米后倒包剪去 |  | 20100082 | 轧硬 | 0.6*610-SPCC | 31010010 | 小品种钢卷 | 0.15-SPCC |  | 70 | MO001706 | MO001706-001-01-02 | XPZG001 | 小品种钢前处理模板 | 12285 | 2024-07-17 | 2024-07-27 | 5 | 2024-08-01 16:24:54 | 2024-08-01 16:25:20 | 江苏东方九天新能源材料有限公司 |  | 龚政 |  | 1 | 0.15 | 4240 | 610 | 1 | DL002407003612 | 昆山富裕炜:（0.15*610）厚度±0.005MM,硬度HV100-120,粗糙度≤0.15μm，卷重2-3吨 | 1 |  | 是 | 是 | 5956 | 1
铬钝化 | JG1224070467 | JG1224070467 | 东方铬钝化750 | 合格 | 让步接收 | 甲 | 周建锋 | 6800 | 6781 | 0.9972 | 9660 | 0.15 | 610 | 镀铬量80-100 | 横辊印，辊印 | 30210011 | 光亮卷 | 0.15-SPCC | 30110011 | 铬钝化卷 | 0.15-SPCC |  | 10 | MO002233 | MO002233-016 | GDH001 | 铬钝化模板 | 6800 | 2024-08-01 | 2024-08-01 | 5 | 2024-08-01 14:34:46 | 2024-08-01 15:39:33 | 江苏东方九天新能源材料有限公司 | 272845 | 倪兵 |  |  | 0.15 | 9590 | 610 | 1 | JG1224070467 |  | 1 | 色差，条印，横辊印。辊印 | 是 | 是 | 65 | 16
最终脱脂 | DL00240700241 | DL0024070024 | 东方950脱脂1# | 合格 | 合格品 | 乙 | 何晓健,张东兵 | 6015 | 5905 | 0.9817 | 5050 | 0.25 | 610 | 昆山泰德通：脱脂(单位张力7.2）、转退火 |  | 20100082 | 轧硬 | 0.6*610-SPCC | 20600019 | 镍钝化卷半成品 | 0.25-SPCC |  | 30 | MO002207 | MO002207-001-01 | XPZG001 | 小品种钢前处理模板 | 12145 | 2024-07-30 | 2024-08-10 | 5 | 2024-08-01 15:33:49 | 2024-08-01 15:34:16 | 江苏东方九天新能源材料有限公司 | 269645 | 何晓健 |  |  | 0.25 | 5150 | 610 | 1 | DL00240700241 | 昆山泰德通（0.25*610）厚度±0.005，HV90-110,粗糙度0.5-0.7 |  |  |  |  | 2782 | 1
最终脱脂 | DL00240700222 | DL0024070022 | 东方950脱脂1# | 合格 | 合格品 | 乙 | 何晓健,张东兵 | 6020 | 5920 | 0.9834 | 5050 | 0.25 | 610 | 昆山泰德通：脱脂(单位张力7.2）、转退火 |  | 20100082 | 轧硬 | 0.6*610-SPCC | 20600019 | 镍钝化卷半成品 | 0.25-SPCC |  | 30 | MO002093 | MO002093-001-02 | XPZG001 | 小品种钢前处理模板 | 12165 | 2024-07-26 | 2024-08-12 | 3 | 2024-08-01 14:44:08 | 2024-08-01 14:44:32 | 江苏东方九天新能源材料有限公司 | 261926 | 何晓健 |  |  | 0.25 | 5100 | 610 | 1 | DL00240700222 | 昆山泰德通:（0.25*610）厚度±0.005，HV90-110,粗糙度0.5-0.7 |  |  |  |  | 1912 | 1
铬钝化 | JG1224070295 | JG1224070295 | 东方铬钝化750 | 合格 | 让步接收 | 甲 | 孙锋 | 6600 | 6599 | 0.9998 | 9570 | 0.15 | 610 | 镀铬量80-100 | 横辊印，尾部松花印 | 30210011 | 光亮卷 | 0.15-SPCC | 30110011 | 铬钝化卷 | 0.15-SPCC |  | 10 | MO002233 | MO002233-019 | GDH001 | 铬钝化模板 | 6600 | 2024-08-01 | 2024-08-01 | 5 | 2024-08-01 13:26:31 | 2024-08-01 14:34:12 | 江苏东方九天新能源材料有限公司 | 272848 | 倪兵 |  |  | 0.15 | 0 | 610 | 1 | JG1224070295 |  | 1 | 色差，条印，横辊印，来料尾部松花印 | 是 | 是 | 68 | 19
分剪 | DL00240700352/99 | DL00240700352 | 东方分剪5# | 合格 | 合格品 | 乙 | 张建勇 | 0 | 39 |  | 0 | 0.14 | 24 | 苏州中意：排刀一：24*13+32*9（DL00240700351 / DL00240700352） 排刀二：24*9+32*12(DL00240700291 / DL002407003213)；成品内孔300mm；外径小于600mm；托高≤750mm；厚度公差+/-0.005mm；宽度公差+0/-0.2mm |  | 31010009 | 小品种钢卷 | 0.14-SPCC | 31020011 | 小品种钢分切带 | 0.14-SPCC |  | 10 | MO002231 | MO002231-002-99 | FJ001 | 分剪模板 | 5925 | 2024-08-01 | 2024-08-01 | 5 | 2024-08-01 14:03:17 | 2024-08-01 14:07:01 | 江苏东方九天新能源材料有限公司 |  | 张建勇 |  | 1 | 0.14 | 0 | 24 | 1 | DL00240700352/99 | 苏州中意：排刀一：24*13+32*9（DL00240700351 / DL00240700352） 排刀二：24*9+32*12(DL00240700291 / DL002407003213)；成品内孔300mm；外径小于600mm；托高≤750mm；厚度公差+/-0.005mm；宽度公差+0/-0.2mm | 1 |  | 是 | 是 | 3 | 2
分剪 | DL00240700352/98 | DL00240700352 | 东方分剪5# | 合格 | 合格品 | 乙 | 张建勇 | 0 | 39 |  | 0 | 0.14 | 24 | 苏州中意：排刀一：24*13+32*9（DL00240700351 / DL00240700352） 排刀二：24*9+32*12(DL00240700291 / DL002407003213)；成品内孔300mm；外径小于600mm；托高≤750mm；厚度公差+/-0.005mm；宽度公差+0/-0.2mm |  | 31010009 | 小品种钢卷 | 0.14-SPCC | 31020011 | 小品种钢分切带 | 0.14-SPCC |  | 10 | MO002231 | MO002231-002-98 | FJ001 | 分剪模板 | 5925 | 2024-08-01 | 2024-08-01 | 5 | 2024-08-01 14:03:17 | 2024-08-01 14:07:01 | 江苏东方九天新能源材料有限公司 |  | 张建勇 |  | 1 | 0.14 | 0 | 24 | 1 | DL00240700352/98 | 苏州中意：排刀一：24*13+32*9（DL00240700351 / DL00240700352） 排刀二：24*9+32*12(DL00240700291 / DL002407003213)；成品内孔300mm；外径小于600mm；托高≤750mm；厚度公差+/-0.005mm；宽度公差+0/-0.2mm | 1 |  | 是 | 是 | 3 | 2
分剪 | DL00240700352/97 | DL00240700352 | 东方分剪5# | 合格 | 合格品 | 乙 | 张建勇 | 0 | 39 |  | 0 | 0.14 | 24 | 苏州中意：排刀一：24*13+32*9（DL00240700351 / DL00240700352） 排刀二：24*9+32*12(DL00240700291 / DL002407003213)；成品内孔300mm；外径小于600mm；托高≤750mm；厚度公差+/-0.005mm；宽度公差+0/-0.2mm |  | 31010009 | 小品种钢卷 | 0.14-SPCC | 31020011 | 小品种钢分切带 | 0.14-SPCC |  | 10 | MO002231 | MO002231-002-97 | FJ001 | 分剪模板 | 5925 | 2024-08-01 | 2024-08-01 | 5 | 2024-08-01 14:03:17 | 2024-08-01 14:07:01 | 江苏东方九天新能源材料有限公司 |  | 张建勇 |  | 1 | 0.14 | 0 | 24 | 1 | DL00240700352/97 | 苏州中意：排刀一：24*13+32*9（DL00240700351 / DL00240700352） 排刀二：24*9+32*12(DL00240700291 / DL002407003213)；成品内孔300mm；外径小于600mm；托高≤750mm；厚度公差+/-0.005mm；宽度公差+0/-0.2mm | 1 |  | 是 | 是 | 3 | 2
分剪 | DL00240700352/96 | DL00240700352 | 东方分剪5# | 合格 | 合格品 | 乙 | 张建勇 | 0 | 39 |  | 0 | 0.14 | 24 | 苏州中意：排刀一：24*13+32*9（DL00240700351 / DL00240700352） 排刀二：24*9+32*12(DL00240700291 / DL002407003213)；成品内孔300mm；外径小于600mm；托高≤750mm；厚度公差+/-0.005mm；宽度公差+0/-0.2mm |  | 31010009 | 小品种钢卷 | 0.14-SPCC | 31020011 | 小品种钢分切带 | 0.14-SPCC |  | 10 | MO002231 | MO002231-002-96 | FJ001 | 分剪模板 | 5925 | 2024-08-01 | 2024-08-01 | 5 | 2024-08-01 14:03:17 | 2024-08-01 14:07:01 | 江苏东方九天新能源材料有限公司 |  | 张建勇 |  | 1 | 0.14 | 0 | 24 | 1 | DL00240700352/96 | 苏州中意：排刀一：24*13+32*9（DL00240700351 / DL00240700352） 排刀二：24*9+32*12(DL00240700291 / DL002407003213)；成品内孔300mm；外径小于600mm；托高≤750mm；厚度公差+/-0.005mm；宽度公差+0/-0.2mm | 1 |  | 是 | 是 | 3 | 2
分剪 | DL00240700352/95 | DL00240700352 | 东方分剪5# | 合格 | 合格品 | 乙 | 张建勇 | 0 | 39 |  | 0 | 0.14 | 24 | 苏州中意：排刀一：24*13+32*9（DL00240700351 / DL00240700352） 排刀二：24*9+32*12(DL00240700291 / DL002407003213)；成品内孔300mm；外径小于600mm；托高≤750mm；厚度公差+/-0.005mm；宽度公差+0/-0.2mm |  | 31010009 | 小品种钢卷 | 0.14-SPCC | 31020011 | 小品种钢分切带 | 0.14-SPCC |  | 10 | MO002231 | MO002231-002-95 | FJ001 | 分剪模板 | 5925 | 2024-08-01 | 2024-08-01 | 5 | 2024-08-01 14:03:17 | 2024-08-01 14:07:01 | 江苏东方九天新能源材料有限公司 |  | 张建勇 |  | 1 | 0.14 | 0 | 24 | 1 | DL00240700352/95 | 苏州中意：排刀一：24*13+32*9（DL00240700351 / DL00240700352） 排刀二：24*9+32*12(DL00240700291 / DL002407003213)；成品内孔300mm；外径小于600mm；托高≤750mm；厚度公差+/-0.005mm；宽度公差+0/-0.2mm | 1 |  | 是 | 是 | 3 | 2
分剪 | DL00240700352/132 | DL00240700352 | 东方分剪5# | 合格 | 合格品 | 乙 | 张建勇 | 0 | 47 |  | 0 | 0.14 | 32 | 苏州中意：排刀一：24*13+32*9（DL00240700351 / DL00240700352） 排刀二：24*9+32*12(DL00240700291 / DL002407003213)；成品内孔300mm；外径小于600mm；托高≤750mm；厚度公差+/-0.005mm；宽度公差+0/-0.2mm |  | 31010009 | 小品种钢卷 | 0.14-SPCC | 31020011 | 小品种钢分切带 | 0.14-SPCC |  | 10 | MO002231 | MO002231-002-132 | FJ001 | 分剪模板 | 5925 | 2024-08-01 | 2024-08-01 | 5 | 2024-08-01 14:03:17 | 2024-08-01 14:07:01 | 江苏东方九天新能源材料有限公司 |  | 张建勇 |  | 1 | 0.14 | 0 | 32 | 1 | DL00240700352/132 | 苏州中意：排刀一：24*13+32*9（DL00240700351 / DL00240700352） 排刀二：24*9+32*12(DL00240700291 / DL002407003213)；成品内孔300mm；外径小于600mm；托高≤750mm；厚度公差+/-0.005mm；宽度公差+0/-0.2mm | 1 |  | 是 | 是 | 3 | 2
分剪 | DL00240700352/131 | DL00240700352 | 东方分剪5# | 合格 | 合格品 | 乙 | 张建勇 | 0 | 47 |  | 0 | 0.14 | 32 | 苏州中意：排刀一：24*13+32*9（DL00240700351 / DL00240700352） 排刀二：24*9+32*12(DL00240700291 / DL002407003213)；成品内孔300mm；外径小于600mm；托高≤750mm；厚度公差+/-0.005mm；宽度公差+0/-0.2mm |  | 31010009 | 小品种钢卷 | 0.14-SPCC | 31020011 | 小品种钢分切带 | 0.14-SPCC |  | 10 | MO002231 | MO002231-002-131 | FJ001 | 分剪模板 | 5925 | 2024-08-01 | 2024-08-01 | 5 | 2024-08-01 14:03:17 | 2024-08-01 14:07:01 | 江苏东方九天新能源材料有限公司 |  | 张建勇 |  | 1 | 0.14 | 0 | 32 | 1 | DL00240700352/131 | 苏州中意：排刀一：24*13+32*9（DL00240700351 / DL00240700352） 排刀二：24*9+32*12(DL00240700291 / DL002407003213)；成品内孔300mm；外径小于600mm；托高≤750mm；厚度公差+/-0.005mm；宽度公差+0/-0.2mm | 1 |  | 是 | 是 | 3 | 2
分剪 | DL00240700352/130 | DL00240700352 | 东方分剪5# | 合格 | 合格品 | 乙 | 张建勇 | 0 | 47 |  | 0 | 0.14 | 32 | 苏州中意：排刀一：24*13+32*9（DL00240700351 / DL00240700352） 排刀二：24*9+32*12(DL00240700291 / DL002407003213)；成品内孔300mm；外径小于600mm；托高≤750mm；厚度公差+/-0.005mm；宽度公差+0/-0.2mm |  | 31010009 | 小品种钢卷 | 0.14-SPCC | 31020011 | 小品种钢分切带 | 0.14-SPCC |  | 10 | MO002231 | MO002231-002-130 | FJ001 | 分剪模板 | 5925 | 2024-08-01 | 2024-08-01 | 5 | 2024-08-01 14:03:17 | 2024-08-01 14:07:01 | 江苏东方九天新能源材料有限公司 |  | 张建勇 |  | 1 | 0.14 | 0 | 32 | 1 | DL00240700352/130 | 苏州中意：排刀一：24*13+32*9（DL00240700351 / DL00240700352） 排刀二：24*9+32*12(DL00240700291 / DL002407003213)；成品内孔300mm；外径小于600mm；托高≤750mm；厚度公差+/-0.005mm；宽度公差+0/-0.2mm | 1 |  | 是 | 是 | 3 | 2
分剪 | DL00240700352/129 | DL00240700352 | 东方分剪5# | 合格 | 合格品 | 乙 | 张建勇 | 0 | 47 |  | 0 | 0.14 | 32 | 苏州中意：排刀一：24*13+32*9（DL00240700351 / DL00240700352） 排刀二：24*9+32*12(DL00240700291 / DL002407003213)；成品内孔300mm；外径小于600mm；托高≤750mm；厚度公差+/-0.005mm；宽度公差+0/-0.2mm |  | 31010009 | 小品种钢卷 | 0.14-SPCC | 31020011 | 小品种钢分切带 | 0.14-SPCC |  | 10 | MO002231 | MO002231-002-129 | FJ001 | 分剪模板 | 5925 | 2024-08-01 | 2024-08-01 | 5 | 2024-08-01 14:03:17 | 2024-08-01 14:07:01 | 江苏东方九天新能源材料有限公司 |  | 张建勇 |  | 1 | 0.14 | 0 | 32 | 1 | DL00240700352/129 | 苏州中意：排刀一：24*13+32*9（DL00240700351 / DL00240700352） 排刀二：24*9+32*12(DL00240700291 / DL002407003213)；成品内孔300mm；外径小于600mm；托高≤750mm；厚度公差+/-0.005mm；宽度公差+0/-0.2mm | 1 |  | 是 | 是 | 3 | 2
分剪 | DL00240700352/128 | DL00240700352 | 东方分剪5# | 合格 | 合格品 | 乙 | 张建勇 | 0 | 47 |  | 0 | 0.14 | 32 | 苏州中意：排刀一：24*13+32*9（DL00240700351 / DL00240700352） 排刀二：24*9+32*12(DL00240700291 / DL002407003213)；成品内孔300mm；外径小于600mm；托高≤750mm；厚度公差+/-0.005mm；宽度公差+0/-0.2mm |  | 31010009 | 小品种钢卷 | 0.14-SPCC | 31020011 | 小品种钢分切带 | 0.14-SPCC |  | 10 | MO002231 | MO002231-002-128 | FJ001 | 分剪模板 | 5925 | 2024-08-01 | 2024-08-01 | 5 | 2024-08-01 14:03:17 | 2024-08-01 14:07:01 | 江苏东方九天新能源材料有限公司 |  | 张建勇 |  | 1 | 0.14 | 0 | 32 | 1 | DL00240700352/128 | 苏州中意：排刀一：24*13+32*9（DL00240700351 / DL00240700352） 排刀二：24*9+32*12(DL00240700291 / DL002407003213)；成品内孔300mm；外径小于600mm；托高≤750mm；厚度公差+/-0.005mm；宽度公差+0/-0.2mm | 1 |  | 是 | 是 | 3 | 2
分剪 | DL00240700352/127 | DL00240700352 | 东方分剪5# | 合格 | 合格品 | 乙 | 张建勇 | 0 | 47 |  | 0 | 0.14 | 32 | 苏州中意：排刀一：24*13+32*9（DL00240700351 / DL00240700352） 排刀二：24*9+32*12(DL00240700291 / DL002407003213)；成品内孔300mm；外径小于600mm；托高≤750mm；厚度公差+/-0.005mm；宽度公差+0/-0.2mm |  | 31010009 | 小品种钢卷 | 0.14-SPCC | 31020011 | 小品种钢分切带 | 0.14-SPCC |  | 10 | MO002231 | MO002231-002-127 | FJ001 | 分剪模板 | 5925 | 2024-08-01 | 2024-08-01 | 5 | 2024-08-01 14:03:17 | 2024-08-01 14:07:01 | 江苏东方九天新能源材料有限公司 |  | 张建勇 |  | 1 | 0.14 | 0 | 32 | 1 | DL00240700352/127 | 苏州中意：排刀一：24*13+32*9（DL00240700351 / DL00240700352） 排刀二：24*9+32*12(DL00240700291 / DL002407003213)；成品内孔300mm；外径小于600mm；托高≤750mm；厚度公差+/-0.005mm；宽度公差+0/-0.2mm | 1 |  | 是 | 是 | 3 | 2
分剪 | DL00240700352/126 | DL00240700352 | 东方分剪5# | 合格 | 合格品 | 乙 | 张建勇 | 0 | 47 |  | 0 | 0.14 | 32 | 苏州中意：排刀一：24*13+32*9（DL00240700351 / DL00240700352） 排刀二：24*9+32*12(DL00240700291 / DL002407003213)；成品内孔300mm；外径小于600mm；托高≤750mm；厚度公差+/-0.005mm；宽度公差+0/-0.2mm |  | 31010009 | 小品种钢卷 | 0.14-SPCC | 31020011 | 小品种钢分切带 | 0.14-SPCC |  | 10 | MO002231 | MO002231-002-126 | FJ001 | 分剪模板 | 5925 | 2024-08-01 | 2024-08-01 | 5 | 2024-08-01 14:03:17 | 2024-08-01 14:07:01 | 江苏东方九天新能源材料有限公司 |  | 张建勇 |  | 1 | 0.14 | 0 | 32 | 1 | DL00240700352/126 | 苏州中意：排刀一：24*13+32*9（DL00240700351 / DL00240700352） 排刀二：24*9+32*12(DL00240700291 / DL002407003213)；成品内孔300mm；外径小于600mm；托高≤750mm；厚度公差+/-0.005mm；宽度公差+0/-0.2mm | 1 |  | 是 | 是 | 3 | 2
分剪 | DL00240700352/125 | DL00240700352 | 东方分剪5# | 合格 | 合格品 | 乙 | 张建勇 | 0 | 47 |  | 0 | 0.14 | 32 | 苏州中意：排刀一：24*13+32*9（DL00240700351 / DL00240700352） 排刀二：24*9+32*12(DL00240700291 / DL002407003213)；成品内孔300mm；外径小于600mm；托高≤750mm；厚度公差+/-0.005mm；宽度公差+0/-0.2mm |  | 31010009 | 小品种钢卷 | 0.14-SPCC | 31020011 | 小品种钢分切带 | 0.14-SPCC |  | 10 | MO002231 | MO002231-002-125 | FJ001 | 分剪模板 | 5925 | 2024-08-01 | 2024-08-01 | 5 | 2024-08-01 14:03:17 | 2024-08-01 14:07:01 | 江苏东方九天新能源材料有限公司 |  | 张建勇 |  | 1 | 0.14 | 0 | 32 | 1 | DL00240700352/125 | 苏州中意：排刀一：24*13+32*9（DL00240700351 / DL00240700352） 排刀二：24*9+32*12(DL00240700291 / DL002407003213)；成品内孔300mm；外径小于600mm；托高≤750mm；厚度公差+/-0.005mm；宽度公差+0/-0.2mm | 1 |  | 是 | 是 | 3 | 2
分剪 | DL00240700352/124 | DL00240700352 | 东方分剪5# | 合格 | 合格品 | 乙 | 张建勇 | 0 | 47 |  | 0 | 0.14 | 32 | 苏州中意：排刀一：24*13+32*9（DL00240700351 / DL00240700352） 排刀二：24*9+32*12(DL00240700291 / DL002407003213)；成品内孔300mm；外径小于600mm；托高≤750mm；厚度公差+/-0.005mm；宽度公差+0/-0.2mm |  | 31010009 | 小品种钢卷 | 0.14-SPCC | 31020011 | 小品种钢分切带 | 0.14-SPCC |  | 10 | MO002231 | MO002231-002-124 | FJ001 | 分剪模板 | 5925 | 2024-08-01 | 2024-08-01 | 5 | 2024-08-01 14:03:17 | 2024-08-01 14:07:01 | 江苏东方九天新能源材料有限公司 |  | 张建勇 |  | 1 | 0.14 | 0 | 32 | 1 | DL00240700352/124 | 苏州中意：排刀一：24*13+32*9（DL00240700351 / DL00240700352） 排刀二：24*9+32*12(DL00240700291 / DL002407003213)；成品内孔300mm；外径小于600mm；托高≤750mm；厚度公差+/-0.005mm；宽度公差+0/-0.2mm | 1 |  | 是 | 是 | 3 | 2
分剪 | DL00240700352/123 | DL00240700352 | 东方分剪5# | 合格 | 合格品 | 乙 | 张建勇 | 0 | 35 |  | 0 | 0.14 | 24 | 苏州中意：排刀一：24*13+32*9（DL00240700351 / DL00240700352） 排刀二：24*9+32*12(DL00240700291 / DL002407003213)；成品内孔300mm；外径小于600mm；托高≤750mm；厚度公差+/-0.005mm；宽度公差+0/-0.2mm |  | 31010009 | 小品种钢卷 | 0.14-SPCC | 31020011 | 小品种钢分切带 | 0.14-SPCC |  | 10 | MO002231 | MO002231-002-123 | FJ001 | 分剪模板 | 5925 | 2024-08-01 | 2024-08-01 | 5 | 2024-08-01 14:03:17 | 2024-08-01 14:07:01 | 江苏东方九天新能源材料有限公司 |  | 张建勇 |  | 1 | 0.14 | 0 | 24 | 1 | DL00240700352/123 | 苏州中意：排刀一：24*13+32*9（DL00240700351 / DL00240700352） 排刀二：24*9+32*12(DL00240700291 / DL002407003213)；成品内孔300mm；外径小于600mm；托高≤750mm；厚度公差+/-0.005mm；宽度公差+0/-0.2mm | 1 |  | 是 | 是 | 3 | 2
分剪 | DL00240700352/122 | DL00240700352 | 东方分剪5# | 合格 | 合格品 | 乙 | 张建勇 | 0 | 35 |  | 0 | 0.14 | 24 | 苏州中意：排刀一：24*13+32*9（DL00240700351 / DL00240700352） 排刀二：24*9+32*12(DL00240700291 / DL002407003213)；成品内孔300mm；外径小于600mm；托高≤750mm；厚度公差+/-0.005mm；宽度公差+0/-0.2mm |  | 31010009 | 小品种钢卷 | 0.14-SPCC | 31020011 | 小品种钢分切带 | 0.14-SPCC |  | 10 | MO002231 | MO002231-002-122 | FJ001 | 分剪模板 | 5925 | 2024-08-01 | 2024-08-01 | 5 | 2024-08-01 14:03:17 | 2024-08-01 14:07:01 | 江苏东方九天新能源材料有限公司 |  | 张建勇 |  | 1 | 0.14 | 0 | 24 | 1 | DL00240700352/122 | 苏州中意：排刀一：24*13+32*9（DL00240700351 / DL00240700352） 排刀二：24*9+32*12(DL00240700291 / DL002407003213)；成品内孔300mm；外径小于600mm；托高≤750mm；厚度公差+/-0.005mm；宽度公差+0/-0.2mm | 1 |  | 是 | 是 | 3 | 2
分剪 | DL00240700352/121 | DL00240700352 | 东方分剪5# | 合格 | 合格品 | 乙 | 张建勇 | 0 | 35 |  | 0 | 0.14 | 24 | 苏州中意：排刀一：24*13+32*9（DL00240700351 / DL00240700352） 排刀二：24*9+32*12(DL00240700291 / DL002407003213)；成品内孔300mm；外径小于600mm；托高≤750mm；厚度公差+/-0.005mm；宽度公差+0/-0.2mm |  | 31010009 | 小品种钢卷 | 0.14-SPCC | 31020011 | 小品种钢分切带 | 0.14-SPCC |  | 10 | MO002231 | MO002231-002-121 | FJ001 | 分剪模板 | 5925 | 2024-08-01 | 2024-08-01 | 5 | 2024-08-01 14:03:17 | 2024-08-01 14:07:01 | 江苏东方九天新能源材料有限公司 |  | 张建勇 |  | 1 | 0.14 | 0 | 24 | 1 | DL00240700352/121 | 苏州中意：排刀一：24*13+32*9（DL00240700351 / DL00240700352） 排刀二：24*9+32*12(DL00240700291 / DL002407003213)；成品内孔300mm；外径小于600mm；托高≤750mm；厚度公差+/-0.005mm；宽度公差+0/-0.2mm | 1 |  | 是 | 是 | 3 | 2
分剪 | DL00240700352/120 | DL00240700352 | 东方分剪5# | 合格 | 合格品 | 乙 | 张建勇 | 0 | 35 |  | 0 | 0.14 | 24 | 苏州中意：排刀一：24*13+32*9（DL00240700351 / DL00240700352） 排刀二：24*9+32*12(DL00240700291 / DL002407003213)；成品内孔300mm；外径小于600mm；托高≤750mm；厚度公差+/-0.005mm；宽度公差+0/-0.2mm |  | 31010009 | 小品种钢卷 | 0.14-SPCC | 31020011 | 小品种钢分切带 | 0.14-SPCC |  | 10 | MO002231 | MO002231-002-120 | FJ001 | 分剪模板 | 5925 | 2024-08-01 | 2024-08-01 | 5 | 2024-08-01 14:03:17 | 2024-08-01 14:07:01 | 江苏东方九天新能源材料有限公司 |  | 张建勇 |  | 1 | 0.14 | 0 | 24 | 1 | DL00240700352/120 | 苏州中意：排刀一：24*13+32*9（DL00240700351 / DL00240700352） 排刀二：24*9+32*12(DL00240700291 / DL002407003213)；成品内孔300mm；外径小于600mm；托高≤750mm；厚度公差+/-0.005mm；宽度公差+0/-0.2mm | 1 |  | 是 | 是 | 3 | 2
分剪 | DL00240700352/119 | DL00240700352 | 东方分剪5# | 合格 | 合格品 | 乙 | 张建勇 | 0 | 35 |  | 0 | 0.14 | 24 | 苏州中意：排刀一：24*13+32*9（DL00240700351 / DL00240700352） 排刀二：24*9+32*12(DL00240700291 / DL002407003213)；成品内孔300mm；外径小于600mm；托高≤750mm；厚度公差+/-0.005mm；宽度公差+0/-0.2mm |  | 31010009 | 小品种钢卷 | 0.14-SPCC | 31020011 | 小品种钢分切带 | 0.14-SPCC |  | 10 | MO002231 | MO002231-002-119 | FJ001 | 分剪模板 | 5925 | 2024-08-01 | 2024-08-01 | 5 | 2024-08-01 14:03:17 | 2024-08-01 14:07:01 | 江苏东方九天新能源材料有限公司 |  | 张建勇 |  | 1 | 0.14 | 0 | 24 | 1 | DL00240700352/119 | 苏州中意：排刀一：24*13+32*9（DL00240700351 / DL00240700352） 排刀二：24*9+32*12(DL00240700291 / DL002407003213)；成品内孔300mm；外径小于600mm；托高≤750mm；厚度公差+/-0.005mm；宽度公差+0/-0.2mm | 1 |  | 是 | 是 | 3 | 2
分剪 | DL00240700352/118 | DL00240700352 | 东方分剪5# | 合格 | 合格品 | 乙 | 张建勇 | 0 | 35 |  | 0 | 0.14 | 24 | 苏州中意：排刀一：24*13+32*9（DL00240700351 / DL00240700352） 排刀二：24*9+32*12(DL00240700291 / DL002407003213)；成品内孔300mm；外径小于600mm；托高≤750mm；厚度公差+/-0.005mm；宽度公差+0/-0.2mm |  | 31010009 | 小品种钢卷 | 0.14-SPCC | 31020011 | 小品种钢分切带 | 0.14-SPCC |  | 10 | MO002231 | MO002231-002-118 | FJ001 | 分剪模板 | 5925 | 2024-08-01 | 2024-08-01 | 5 | 2024-08-01 14:03:17 | 2024-08-01 14:07:01 | 江苏东方九天新能源材料有限公司 |  | 张建勇 |  | 1 | 0.14 | 0 | 24 | 1 | DL00240700352/118 | 苏州中意：排刀一：24*13+32*9（DL00240700351 / DL00240700352） 排刀二：24*9+32*12(DL00240700291 / DL002407003213)；成品内孔300mm；外径小于600mm；托高≤750mm；厚度公差+/-0.005mm；宽度公差+0/-0.2mm | 1 |  | 是 | 是 | 3 | 2
分剪 | DL00240700352/117 | DL00240700352 | 东方分剪5# | 合格 | 合格品 | 乙 | 张建勇 | 0 | 35 |  | 0 | 0.14 | 24 | 苏州中意：排刀一：24*13+32*9（DL00240700351 / DL00240700352） 排刀二：24*9+32*12(DL00240700291 / DL002407003213)；成品内孔300mm；外径小于600mm；托高≤750mm；厚度公差+/-0.005mm；宽度公差+0/-0.2mm |  | 31010009 | 小品种钢卷 | 0.14-SPCC | 31020011 | 小品种钢分切带 | 0.14-SPCC |  | 10 | MO002231 | MO002231-002-117 | FJ001 | 分剪模板 | 5925 | 2024-08-01 | 2024-08-01 | 5 | 2024-08-01 14:03:17 | 2024-08-01 14:07:01 | 江苏东方九天新能源材料有限公司 |  | 张建勇 |  | 1 | 0.14 | 0 | 24 | 1 | DL00240700352/117 | 苏州中意：排刀一：24*13+32*9（DL00240700351 / DL00240700352） 排刀二：24*9+32*12(DL00240700291 / DL002407003213)；成品内孔300mm；外径小于600mm；托高≤750mm；厚度公差+/-0.005mm；宽度公差+0/-0.2mm | 1 |  | 是 | 是 | 3 | 2
分剪 | DL00240700352/116 | DL00240700352 | 东方分剪5# | 合格 | 合格品 | 乙 | 张建勇 | 0 | 35 |  | 0 | 0.14 | 24 | 苏州中意：排刀一：24*13+32*9（DL00240700351 / DL00240700352） 排刀二：24*9+32*12(DL00240700291 / DL002407003213)；成品内孔300mm；外径小于600mm；托高≤750mm；厚度公差+/-0.005mm；宽度公差+0/-0.2mm |  | 31010009 | 小品种钢卷 | 0.14-SPCC | 31020011 | 小品种钢分切带 | 0.14-SPCC |  | 10 | MO002231 | MO002231-002-116 | FJ001 | 分剪模板 | 5925 | 2024-08-01 | 2024-08-01 | 5 | 2024-08-01 14:03:17 | 2024-08-01 14:07:01 | 江苏东方九天新能源材料有限公司 |  | 张建勇 |  | 1 | 0.14 | 0 | 24 | 1 | DL00240700352/116 | 苏州中意：排刀一：24*13+32*9（DL00240700351 / DL00240700352） 排刀二：24*9+32*12(DL00240700291 / DL002407003213)；成品内孔300mm；外径小于600mm；托高≤750mm；厚度公差+/-0.005mm；宽度公差+0/-0.2mm | 1 |  | 是 | 是 | 3 | 2
分剪 | DL00240700352/115 | DL00240700352 | 东方分剪5# | 合格 | 合格品 | 乙 | 张建勇 | 0 | 35 |  | 0 | 0.14 | 24 | 苏州中意：排刀一：24*13+32*9（DL00240700351 / DL00240700352） 排刀二：24*9+32*12(DL00240700291 / DL002407003213)；成品内孔300mm；外径小于600mm；托高≤750mm；厚度公差+/-0.005mm；宽度公差+0/-0.2mm |  | 31010009 | 小品种钢卷 | 0.14-SPCC | 31020011 | 小品种钢分切带 | 0.14-SPCC |  | 10 | MO002231 | MO002231-002-115 | FJ001 | 分剪模板 | 5925 | 2024-08-01 | 2024-08-01 | 5 | 2024-08-01 14:03:17 | 2024-08-01 14:07:01 | 江苏东方九天新能源材料有限公司 |  | 张建勇 |  | 1 | 0.14 | 0 | 24 | 1 | DL00240700352/115 | 苏州中意：排刀一：24*13+32*9（DL00240700351 / DL00240700352） 排刀二：24*9+32*12(DL00240700291 / DL002407003213)；成品内孔300mm；外径小于600mm；托高≤750mm；厚度公差+/-0.005mm；宽度公差+0/-0.2mm | 1 |  | 是 | 是 | 3 | 2
分剪 | DL00240700352/114 | DL00240700352 | 东方分剪5# | 合格 | 合格品 | 乙 | 张建勇 | 0 | 35 |  | 0 | 0.14 | 24 | 苏州中意：排刀一：24*13+32*9（DL00240700351 / DL00240700352） 排刀二：24*9+32*12(DL00240700291 / DL002407003213)；成品内孔300mm；外径小于600mm；托高≤750mm；厚度公差+/-0.005mm；宽度公差+0/-0.2mm |  | 31010009 | 小品种钢卷 | 0.14-SPCC | 31020011 | 小品种钢分切带 | 0.14-SPCC |  | 10 | MO002231 | MO002231-002-114 | FJ001 | 分剪模板 | 5925 | 2024-08-01 | 2024-08-01 | 5 | 2024-08-01 14:03:17 | 2024-08-01 14:07:01 | 江苏东方九天新能源材料有限公司 |  | 张建勇 |  | 1 | 0.14 | 0 | 24 | 1 | DL00240700352/114 | 苏州中意：排刀一：24*13+32*9（DL00240700351 / DL00240700352） 排刀二：24*9+32*12(DL00240700291 / DL002407003213)；成品内孔300mm；外径小于600mm；托高≤750mm；厚度公差+/-0.005mm；宽度公差+0/-0.2mm | 1 |  | 是 | 是 | 3 | 2
分剪 | DL00240700352/113 | DL00240700352 | 东方分剪5# | 合格 | 合格品 | 乙 | 张建勇 | 0 | 35 |  | 0 | 0.14 | 24 | 苏州中意：排刀一：24*13+32*9（DL00240700351 / DL00240700352） 排刀二：24*9+32*12(DL00240700291 / DL002407003213)；成品内孔300mm；外径小于600mm；托高≤750mm；厚度公差+/-0.005mm；宽度公差+0/-0.2mm |  | 31010009 | 小品种钢卷 | 0.14-SPCC | 31020011 | 小品种钢分切带 | 0.14-SPCC |  | 10 | MO002231 | MO002231-002-113 | FJ001 | 分剪模板 | 5925 | 2024-08-01 | 2024-08-01 | 5 | 2024-08-01 14:03:17 | 2024-08-01 14:07:01 | 江苏东方九天新能源材料有限公司 |  | 张建勇 |  | 1 | 0.14 | 0 | 24 | 1 | DL00240700352/113 | 苏州中意：排刀一：24*13+32*9（DL00240700351 / DL00240700352） 排刀二：24*9+32*12(DL00240700291 / DL002407003213)；成品内孔300mm；外径小于600mm；托高≤750mm；厚度公差+/-0.005mm；宽度公差+0/-0.2mm | 1 |  | 是 | 是 | 3 | 2
分剪 | DL00240700352/112 | DL00240700352 | 东方分剪5# | 合格 | 合格品 | 乙 | 张建勇 | 0 | 35 |  | 0 | 0.14 | 24 | 苏州中意：排刀一：24*13+32*9（DL00240700351 / DL00240700352） 排刀二：24*9+32*12(DL00240700291 / DL002407003213)；成品内孔300mm；外径小于600mm；托高≤750mm；厚度公差+/-0.005mm；宽度公差+0/-0.2mm |  | 31010009 | 小品种钢卷 | 0.14-SPCC | 31020011 | 小品种钢分切带 | 0.14-SPCC |  | 10 | MO002231 | MO002231-002-112 | FJ001 | 分剪模板 | 5925 | 2024-08-01 | 2024-08-01 | 5 | 2024-08-01 14:03:17 | 2024-08-01 14:07:01 | 江苏东方九天新能源材料有限公司 |  | 张建勇 |  | 1 | 0.14 | 0 | 24 | 1 | DL00240700352/112 | 苏州中意：排刀一：24*13+32*9（DL00240700351 / DL00240700352） 排刀二：24*9+32*12(DL00240700291 / DL002407003213)；成品内孔300mm；外径小于600mm；托高≤750mm；厚度公差+/-0.005mm；宽度公差+0/-0.2mm | 1 |  | 是 | 是 | 3 | 2
分剪 | DL00240700352/111 | DL00240700352 | 东方分剪5# | 合格 | 合格品 | 乙 | 张建勇 | 0 | 35 |  | 0 | 0.14 | 24 | 苏州中意：排刀一：24*13+32*9（DL00240700351 / DL00240700352） 排刀二：24*9+32*12(DL00240700291 / DL002407003213)；成品内孔300mm；外径小于600mm；托高≤750mm；厚度公差+/-0.005mm；宽度公差+0/-0.2mm |  | 31010009 | 小品种钢卷 | 0.14-SPCC | 31020011 | 小品种钢分切带 | 0.14-SPCC |  | 10 | MO002231 | MO002231-002-111 | FJ001 | 分剪模板 | 5925 | 2024-08-01 | 2024-08-01 | 5 | 2024-08-01 14:03:17 | 2024-08-01 14:07:01 | 江苏东方九天新能源材料有限公司 |  | 张建勇 |  | 1 | 0.14 | 0 | 24 | 1 | DL00240700352/111 | 苏州中意：排刀一：24*13+32*9（DL00240700351 / DL00240700352） 排刀二：24*9+32*12(DL00240700291 / DL002407003213)；成品内孔300mm；外径小于600mm；托高≤750mm；厚度公差+/-0.005mm；宽度公差+0/-0.2mm | 1 |  | 是 | 是 | 3 | 2
分剪 | DL00240700352/110 | DL00240700352 | 东方分剪5# | 合格 | 合格品 | 乙 | 张建勇 | 0 | 52 |  | 0 | 0.14 | 32 | 苏州中意：排刀一：24*13+32*9（DL00240700351 / DL00240700352） 排刀二：24*9+32*12(DL00240700291 / DL002407003213)；成品内孔300mm；外径小于600mm；托高≤750mm；厚度公差+/-0.005mm；宽度公差+0/-0.2mm |  | 31010009 | 小品种钢卷 | 0.14-SPCC | 31020011 | 小品种钢分切带 | 0.14-SPCC |  | 10 | MO002231 | MO002231-002-110 | FJ001 | 分剪模板 | 5925 | 2024-08-01 | 2024-08-01 | 5 | 2024-08-01 14:03:17 | 2024-08-01 14:07:01 | 江苏东方九天新能源材料有限公司 |  | 张建勇 |  | 1 | 0.14 | 0 | 32 | 1 | DL00240700352/110 | 苏州中意：排刀一：24*13+32*9（DL00240700351 / DL00240700352） 排刀二：24*9+32*12(DL00240700291 / DL002407003213)；成品内孔300mm；外径小于600mm；托高≤750mm；厚度公差+/-0.005mm；宽度公差+0/-0.2mm | 1 |  | 是 | 是 | 3 | 2
分剪 | DL00240700352/109 | DL00240700352 | 东方分剪5# | 合格 | 合格品 | 乙 | 张建勇 | 0 | 52 |  | 0 | 0.14 | 32 | 苏州中意：排刀一：24*13+32*9（DL00240700351 / DL00240700352） 排刀二：24*9+32*12(DL00240700291 / DL002407003213)；成品内孔300mm；外径小于600mm；托高≤750mm；厚度公差+/-0.005mm；宽度公差+0/-0.2mm |  | 31010009 | 小品种钢卷 | 0.14-SPCC | 31020011 | 小品种钢分切带 | 0.14-SPCC |  | 10 | MO002231 | MO002231-002-109 | FJ001 | 分剪模板 | 5925 | 2024-08-01 | 2024-08-01 | 5 | 2024-08-01 14:03:17 | 2024-08-01 14:07:01 | 江苏东方九天新能源材料有限公司 |  | 张建勇 |  | 1 | 0.14 | 0 | 32 | 1 | DL00240700352/109 | 苏州中意：排刀一：24*13+32*9（DL00240700351 / DL00240700352） 排刀二：24*9+32*12(DL00240700291 / DL002407003213)；成品内孔300mm；外径小于600mm；托高≤750mm；厚度公差+/-0.005mm；宽度公差+0/-0.2mm | 1 |  | 是 | 是 | 3 | 2
分剪 | DL00240700352/108 | DL00240700352 | 东方分剪5# | 合格 | 合格品 | 乙 | 张建勇 | 0 | 52 |  | 0 | 0.14 | 32 | 苏州中意：排刀一：24*13+32*9（DL00240700351 / DL00240700352） 排刀二：24*9+32*12(DL00240700291 / DL002407003213)；成品内孔300mm；外径小于600mm；托高≤750mm；厚度公差+/-0.005mm；宽度公差+0/-0.2mm |  | 31010009 | 小品种钢卷 | 0.14-SPCC | 31020011 | 小品种钢分切带 | 0.14-SPCC |  | 10 | MO002231 | MO002231-002-108 | FJ001 | 分剪模板 | 5925 | 2024-08-01 | 2024-08-01 | 5 | 2024-08-01 14:03:17 | 2024-08-01 14:07:01 | 江苏东方九天新能源材料有限公司 |  | 张建勇 |  | 1 | 0.14 | 0 | 32 | 1 | DL00240700352/108 | 苏州中意：排刀一：24*13+32*9（DL00240700351 / DL00240700352） 排刀二：24*9+32*12(DL00240700291 / DL002407003213)；成品内孔300mm；外径小于600mm；托高≤750mm；厚度公差+/-0.005mm；宽度公差+0/-0.2mm | 1 |  | 是 | 是 | 3 | 2
分剪 | DL00240700352/107 | DL00240700352 | 东方分剪5# | 合格 | 合格品 | 乙 | 张建勇 | 0 | 52 |  | 0 | 0.14 | 32 | 苏州中意：排刀一：24*13+32*9（DL00240700351 / DL00240700352） 排刀二：24*9+32*12(DL00240700291 / DL002407003213)；成品内孔300mm；外径小于600mm；托高≤750mm；厚度公差+/-0.005mm；宽度公差+0/-0.2mm |  | 31010009 | 小品种钢卷 | 0.14-SPCC | 31020011 | 小品种钢分切带 | 0.14-SPCC |  | 10 | MO002231 | MO002231-002-107 | FJ001 | 分剪模板 | 5925 | 2024-08-01 | 2024-08-01 | 5 | 2024-08-01 14:03:17 | 2024-08-01 14:07:01 | 江苏东方九天新能源材料有限公司 |  | 张建勇 |  | 1 | 0.14 | 0 | 32 | 1 | DL00240700352/107 | 苏州中意：排刀一：24*13+32*9（DL00240700351 / DL00240700352） 排刀二：24*9+32*12(DL00240700291 / DL002407003213)；成品内孔300mm；外径小于600mm；托高≤750mm；厚度公差+/-0.005mm；宽度公差+0/-0.2mm | 1 |  | 是 | 是 | 3 | 2
分剪 | DL00240700352/106 | DL00240700352 | 东方分剪5# | 合格 | 合格品 | 乙 | 张建勇 | 0 | 52 |  | 0 | 0.14 | 32 | 苏州中意：排刀一：24*13+32*9（DL00240700351 / DL00240700352） 排刀二：24*9+32*12(DL00240700291 / DL002407003213)；成品内孔300mm；外径小于600mm；托高≤750mm；厚度公差+/-0.005mm；宽度公差+0/-0.2mm |  | 31010009 | 小品种钢卷 | 0.14-SPCC | 31020011 | 小品种钢分切带 | 0.14-SPCC |  | 10 | MO002231 | MO002231-002-106 | FJ001 | 分剪模板 | 5925 | 2024-08-01 | 2024-08-01 | 5 | 2024-08-01 14:03:17 | 2024-08-01 14:07:01 | 江苏东方九天新能源材料有限公司 |  | 张建勇 |  | 1 | 0.14 | 0 | 32 | 1 | DL00240700352/106 | 苏州中意：排刀一：24*13+32*9（DL00240700351 / DL00240700352） 排刀二：24*9+32*12(DL00240700291 / DL002407003213)；成品内孔300mm；外径小于600mm；托高≤750mm；厚度公差+/-0.005mm；宽度公差+0/-0.2mm | 1 |  | 是 | 是 | 3 | 2
分剪 | DL00240700352/105 | DL00240700352 | 东方分剪5# | 合格 | 合格品 | 乙 | 张建勇 | 0 | 52 |  | 0 | 0.14 | 32 | 苏州中意：排刀一：24*13+32*9（DL00240700351 / DL00240700352） 排刀二：24*9+32*12(DL00240700291 / DL002407003213)；成品内孔300mm；外径小于600mm；托高≤750mm；厚度公差+/-0.005mm；宽度公差+0/-0.2mm |  | 31010009 | 小品种钢卷 | 0.14-SPCC | 31020011 | 小品种钢分切带 | 0.14-SPCC |  | 10 | MO002231 | MO002231-002-105 | FJ001 | 分剪模板 | 5925 | 2024-08-01 | 2024-08-01 | 5 | 2024-08-01 14:03:17 | 2024-08-01 14:07:01 | 江苏东方九天新能源材料有限公司 |  | 张建勇 |  | 1 | 0.14 | 0 | 32 | 1 | DL00240700352/105 | 苏州中意：排刀一：24*13+32*9（DL00240700351 / DL00240700352） 排刀二：24*9+32*12(DL00240700291 / DL002407003213)；成品内孔300mm；外径小于600mm；托高≤750mm；厚度公差+/-0.005mm；宽度公差+0/-0.2mm | 1 |  | 是 | 是 | 3 | 2
分剪 | DL00240700352/104 | DL00240700352 | 东方分剪5# | 合格 | 合格品 | 乙 | 张建勇 | 0 | 52 |  | 0 | 0.14 | 32 | 苏州中意：排刀一：24*13+32*9（DL00240700351 / DL00240700352） 排刀二：24*9+32*12(DL00240700291 / DL002407003213)；成品内孔300mm；外径小于600mm；托高≤750mm；厚度公差+/-0.005mm；宽度公差+0/-0.2mm |  | 31010009 | 小品种钢卷 | 0.14-SPCC | 31020011 | 小品种钢分切带 | 0.14-SPCC |  | 10 | MO002231 | MO002231-002-104 | FJ001 | 分剪模板 | 5925 | 2024-08-01 | 2024-08-01 | 5 | 2024-08-01 14:03:17 | 2024-08-01 14:07:01 | 江苏东方九天新能源材料有限公司 |  | 张建勇 |  | 1 | 0.14 | 0 | 32 | 1 | DL00240700352/104 | 苏州中意：排刀一：24*13+32*9（DL00240700351 / DL00240700352） 排刀二：24*9+32*12(DL00240700291 / DL002407003213)；成品内孔300mm；外径小于600mm；托高≤750mm；厚度公差+/-0.005mm；宽度公差+0/-0.2mm | 1 |  | 是 | 是 | 3 | 2
分剪 | DL00240700352/103 | DL00240700352 | 东方分剪5# | 合格 | 合格品 | 乙 | 张建勇 | 0 | 52 |  | 0 | 0.14 | 32 | 苏州中意：排刀一：24*13+32*9（DL00240700351 / DL00240700352） 排刀二：24*9+32*12(DL00240700291 / DL002407003213)；成品内孔300mm；外径小于600mm；托高≤750mm；厚度公差+/-0.005mm；宽度公差+0/-0.2mm |  | 31010009 | 小品种钢卷 | 0.14-SPCC | 31020011 | 小品种钢分切带 | 0.14-SPCC |  | 10 | MO002231 | MO002231-002-103 | FJ001 | 分剪模板 | 5925 | 2024-08-01 | 2024-08-01 | 5 | 2024-08-01 14:03:17 | 2024-08-01 14:07:01 | 江苏东方九天新能源材料有限公司 |  | 张建勇 |  | 1 | 0.14 | 0 | 32 | 1 | DL00240700352/103 | 苏州中意：排刀一：24*13+32*9（DL00240700351 / DL00240700352） 排刀二：24*9+32*12(DL00240700291 / DL002407003213)；成品内孔300mm；外径小于600mm；托高≤750mm；厚度公差+/-0.005mm；宽度公差+0/-0.2mm | 1 |  | 是 | 是 | 3 | 2
分剪 | DL00240700352/102 | DL00240700352 | 东方分剪5# | 合格 | 合格品 | 乙 | 张建勇 | 0 | 52 |  | 0 | 0.14 | 32 | 苏州中意：排刀一：24*13+32*9（DL00240700351 / DL00240700352） 排刀二：24*9+32*12(DL00240700291 / DL002407003213)；成品内孔300mm；外径小于600mm；托高≤750mm；厚度公差+/-0.005mm；宽度公差+0/-0.2mm |  | 31010009 | 小品种钢卷 | 0.14-SPCC | 31020011 | 小品种钢分切带 | 0.14-SPCC |  | 10 | MO002231 | MO002231-002-102 | FJ001 | 分剪模板 | 5925 | 2024-08-01 | 2024-08-01 | 5 | 2024-08-01 14:03:17 | 2024-08-01 14:07:01 | 江苏东方九天新能源材料有限公司 |  | 张建勇 |  | 1 | 0.14 | 0 | 32 | 1 | DL00240700352/102 | 苏州中意：排刀一：24*13+32*9（DL00240700351 / DL00240700352） 排刀二：24*9+32*12(DL00240700291 / DL002407003213)；成品内孔300mm；外径小于600mm；托高≤750mm；厚度公差+/-0.005mm；宽度公差+0/-0.2mm | 1 |  | 是 | 是 | 3 | 2
分剪 | DL00240700352/101 | DL00240700352 | 东方分剪5# | 合格 | 合格品 | 乙 | 张建勇 | 0 | 39 |  | 0 | 0.14 | 24 | 苏州中意：排刀一：24*13+32*9（DL00240700351 / DL00240700352） 排刀二：24*9+32*12(DL00240700291 / DL002407003213)；成品内孔300mm；外径小于600mm；托高≤750mm；厚度公差+/-0.005mm；宽度公差+0/-0.2mm |  | 31010009 | 小品种钢卷 | 0.14-SPCC | 31020011 | 小品种钢分切带 | 0.14-SPCC |  | 10 | MO002231 | MO002231-002-101 | FJ001 | 分剪模板 | 5925 | 2024-08-01 | 2024-08-01 | 5 | 2024-08-01 14:03:17 | 2024-08-01 14:07:01 | 江苏东方九天新能源材料有限公司 |  | 张建勇 |  | 1 | 0.14 | 0 | 24 | 1 | DL00240700352/101 | 苏州中意：排刀一：24*13+32*9（DL00240700351 / DL00240700352） 排刀二：24*9+32*12(DL00240700291 / DL002407003213)；成品内孔300mm；外径小于600mm；托高≤750mm；厚度公差+/-0.005mm；宽度公差+0/-0.2mm | 1 |  | 是 | 是 | 3 | 2
分剪 | DL00240700352/100 | DL00240700352 | 东方分剪5# | 合格 | 合格品 | 乙 | 张建勇 | 0 | 39 |  | 0 | 0.14 | 24 | 苏州中意：排刀一：24*13+32*9（DL00240700351 / DL00240700352） 排刀二：24*9+32*12(DL00240700291 / DL002407003213)；成品内孔300mm；外径小于600mm；托高≤750mm；厚度公差+/-0.005mm；宽度公差+0/-0.2mm |  | 31010009 | 小品种钢卷 | 0.14-SPCC | 31020011 | 小品种钢分切带 | 0.14-SPCC |  | 10 | MO002231 | MO002231-002-100 | FJ001 | 分剪模板 | 5925 | 2024-08-01 | 2024-08-01 | 5 | 2024-08-01 14:03:17 | 2024-08-01 14:07:01 | 江苏东方九天新能源材料有限公司 |  | 张建勇 |  | 1 | 0.14 | 0 | 24 | 1 | DL00240700352/100 | 苏州中意：排刀一：24*13+32*9（DL00240700351 / DL00240700352） 排刀二：24*9+32*12(DL00240700291 / DL002407003213)；成品内孔300mm；外径小于600mm；托高≤750mm；厚度公差+/-0.005mm；宽度公差+0/-0.2mm | 1 |  | 是 | 是 | 3 | 2
分剪 | DL00240700352/94 | DL00240700352 | 东方分剪5# | 合格 | 合格品 | 乙 | 张建勇 | 0 | 39 |  | 0 | 0.14 | 24 | 苏州中意：排刀一：24*13+32*9（DL00240700351 / DL00240700352） 排刀二：24*9+32*12(DL00240700291 / DL002407003213)；成品内孔300mm；外径小于600mm；托高≤750mm；厚度公差+/-0.005mm；宽度公差+0/-0.2mm |  | 31010009 | 小品种钢卷 | 0.14-SPCC | 31020011 | 小品种钢分切带 | 0.14-SPCC |  | 10 | MO002231 | MO002231-002-94 | FJ001 | 分剪模板 | 5925 | 2024-08-01 | 2024-08-01 | 5 | 2024-08-01 14:03:17 | 2024-08-01 14:07:00 | 江苏东方九天新能源材料有限公司 |  | 张建勇 |  | 1 | 0.14 | 0 | 24 | 1 | DL00240700352/94 | 苏州中意：排刀一：24*13+32*9（DL00240700351 / DL00240700352） 排刀二：24*9+32*12(DL00240700291 / DL002407003213)；成品内孔300mm；外径小于600mm；托高≤750mm；厚度公差+/-0.005mm；宽度公差+0/-0.2mm | 1 |  | 是 | 是 | 3 | 2
分剪 | DL00240700352/93 | DL00240700352 | 东方分剪5# | 合格 | 合格品 | 乙 | 张建勇 | 0 | 39 |  | 0 | 0.14 | 24 | 苏州中意：排刀一：24*13+32*9（DL00240700351 / DL00240700352） 排刀二：24*9+32*12(DL00240700291 / DL002407003213)；成品内孔300mm；外径小于600mm；托高≤750mm；厚度公差+/-0.005mm；宽度公差+0/-0.2mm |  | 31010009 | 小品种钢卷 | 0.14-SPCC | 31020011 | 小品种钢分切带 | 0.14-SPCC |  | 10 | MO002231 | MO002231-002-93 | FJ001 | 分剪模板 | 5925 | 2024-08-01 | 2024-08-01 | 5 | 2024-08-01 14:03:17 | 2024-08-01 14:07:00 | 江苏东方九天新能源材料有限公司 |  | 张建勇 |  | 1 | 0.14 | 0 | 24 | 1 | DL00240700352/93 | 苏州中意：排刀一：24*13+32*9（DL00240700351 / DL00240700352） 排刀二：24*9+32*12(DL00240700291 / DL002407003213)；成品内孔300mm；外径小于600mm；托高≤750mm；厚度公差+/-0.005mm；宽度公差+0/-0.2mm | 1 |  | 是 | 是 | 3 | 2
分剪 | DL00240700352/92 | DL00240700352 | 东方分剪5# | 合格 | 合格品 | 乙 | 张建勇 | 0 | 39 |  | 0 | 0.14 | 24 | 苏州中意：排刀一：24*13+32*9（DL00240700351 / DL00240700352） 排刀二：24*9+32*12(DL00240700291 / DL002407003213)；成品内孔300mm；外径小于600mm；托高≤750mm；厚度公差+/-0.005mm；宽度公差+0/-0.2mm |  | 31010009 | 小品种钢卷 | 0.14-SPCC | 31020011 | 小品种钢分切带 | 0.14-SPCC |  | 10 | MO002231 | MO002231-002-92 | FJ001 | 分剪模板 | 5925 | 2024-08-01 | 2024-08-01 | 5 | 2024-08-01 14:03:17 | 2024-08-01 14:07:00 | 江苏东方九天新能源材料有限公司 |  | 张建勇 |  | 1 | 0.14 | 0 | 24 | 1 | DL00240700352/92 | 苏州中意：排刀一：24*13+32*9（DL00240700351 / DL00240700352） 排刀二：24*9+32*12(DL00240700291 / DL002407003213)；成品内孔300mm；外径小于600mm；托高≤750mm；厚度公差+/-0.005mm；宽度公差+0/-0.2mm | 1 |  | 是 | 是 | 3 | 2
分剪 | DL00240700352/91 | DL00240700352 | 东方分剪5# | 合格 | 合格品 | 乙 | 张建勇 | 0 | 39 |  | 0 | 0.14 | 24 | 苏州中意：排刀一：24*13+32*9（DL00240700351 / DL00240700352） 排刀二：24*9+32*12(DL00240700291 / DL002407003213)；成品内孔300mm；外径小于600mm；托高≤750mm；厚度公差+/-0.005mm；宽度公差+0/-0.2mm |  | 31010009 | 小品种钢卷 | 0.14-SPCC | 31020011 | 小品种钢分切带 | 0.14-SPCC |  | 10 | MO002231 | MO002231-002-91 | FJ001 | 分剪模板 | 5925 | 2024-08-01 | 2024-08-01 | 5 | 2024-08-01 14:03:17 | 2024-08-01 14:07:00 | 江苏东方九天新能源材料有限公司 |  | 张建勇 |  | 1 | 0.14 | 0 | 24 | 1 | DL00240700352/91 | 苏州中意：排刀一：24*13+32*9（DL00240700351 / DL00240700352） 排刀二：24*9+32*12(DL00240700291 / DL002407003213)；成品内孔300mm；外径小于600mm；托高≤750mm；厚度公差+/-0.005mm；宽度公差+0/-0.2mm | 1 |  | 是 | 是 | 3 | 2
分剪 | DL00240700352/90 | DL00240700352 | 东方分剪5# | 合格 | 合格品 | 乙 | 张建勇 | 0 | 39 |  | 0 | 0.14 | 24 | 苏州中意：排刀一：24*13+32*9（DL00240700351 / DL00240700352） 排刀二：24*9+32*12(DL00240700291 / DL002407003213)；成品内孔300mm；外径小于600mm；托高≤750mm；厚度公差+/-0.005mm；宽度公差+0/-0.2mm |  | 31010009 | 小品种钢卷 | 0.14-SPCC | 31020011 | 小品种钢分切带 | 0.14-SPCC |  | 10 | MO002231 | MO002231-002-90 | FJ001 | 分剪模板 | 5925 | 2024-08-01 | 2024-08-01 | 5 | 2024-08-01 14:03:17 | 2024-08-01 14:07:00 | 江苏东方九天新能源材料有限公司 |  | 张建勇 |  | 1 | 0.14 | 0 | 24 | 1 | DL00240700352/90 | 苏州中意：排刀一：24*13+32*9（DL00240700351 / DL00240700352） 排刀二：24*9+32*12(DL00240700291 / DL002407003213)；成品内孔300mm；外径小于600mm；托高≤750mm；厚度公差+/-0.005mm；宽度公差+0/-0.2mm | 1 |  | 是 | 是 | 3 | 2
分剪 | DL00240700352/89 | DL00240700352 | 东方分剪5# | 合格 | 合格品 | 乙 | 张建勇 | 0 | 39 |  | 0 | 0.14 | 24 | 苏州中意：排刀一：24*13+32*9（DL00240700351 / DL00240700352） 排刀二：24*9+32*12(DL00240700291 / DL002407003213)；成品内孔300mm；外径小于600mm；托高≤750mm；厚度公差+/-0.005mm；宽度公差+0/-0.2mm |  | 31010009 | 小品种钢卷 | 0.14-SPCC | 31020011 | 小品种钢分切带 | 0.14-SPCC |  | 10 | MO002231 | MO002231-002-89 | FJ001 | 分剪模板 | 5925 | 2024-08-01 | 2024-08-01 | 5 | 2024-08-01 14:03:17 | 2024-08-01 14:07:00 | 江苏东方九天新能源材料有限公司 |  | 张建勇 |  | 1 | 0.14 | 0 | 24 | 1 | DL00240700352/89 | 苏州中意：排刀一：24*13+32*9（DL00240700351 / DL00240700352） 排刀二：24*9+32*12(DL00240700291 / DL002407003213)；成品内孔300mm；外径小于600mm；托高≤750mm；厚度公差+/-0.005mm；宽度公差+0/-0.2mm | 1 |  | 是 | 是 | 3 | 2
分剪 | DL00240700352/88 | DL00240700352 | 东方分剪5# | 合格 | 合格品 | 乙 | 张建勇 | 0 | 52 |  | 0 | 0.14 | 32 | 苏州中意：排刀一：24*13+32*9（DL00240700351 / DL00240700352） 排刀二：24*9+32*12(DL00240700291 / DL002407003213)；成品内孔300mm；外径小于600mm；托高≤750mm；厚度公差+/-0.005mm；宽度公差+0/-0.2mm |  | 31010009 | 小品种钢卷 | 0.14-SPCC | 31020011 | 小品种钢分切带 | 0.14-SPCC |  | 10 | MO002231 | MO002231-002-88 | FJ001 | 分剪模板 | 5925 | 2024-08-01 | 2024-08-01 | 5 | 2024-08-01 14:03:17 | 2024-08-01 14:07:00 | 江苏东方九天新能源材料有限公司 |  | 张建勇 |  | 1 | 0.14 | 0 | 32 | 1 | DL00240700352/88 | 苏州中意：排刀一：24*13+32*9（DL00240700351 / DL00240700352） 排刀二：24*9+32*12(DL00240700291 / DL002407003213)；成品内孔300mm；外径小于600mm；托高≤750mm；厚度公差+/-0.005mm；宽度公差+0/-0.2mm | 1 |  | 是 | 是 | 3 | 2
分剪 | DL00240700352/87 | DL00240700352 | 东方分剪5# | 合格 | 合格品 | 乙 | 张建勇 | 0 | 52 |  | 0 | 0.14 | 32 | 苏州中意：排刀一：24*13+32*9（DL00240700351 / DL00240700352） 排刀二：24*9+32*12(DL00240700291 / DL002407003213)；成品内孔300mm；外径小于600mm；托高≤750mm；厚度公差+/-0.005mm；宽度公差+0/-0.2mm |  | 31010009 | 小品种钢卷 | 0.14-SPCC | 31020011 | 小品种钢分切带 | 0.14-SPCC |  | 10 | MO002231 | MO002231-002-87 | FJ001 | 分剪模板 | 5925 | 2024-08-01 | 2024-08-01 | 5 | 2024-08-01 14:03:17 | 2024-08-01 14:07:00 | 江苏东方九天新能源材料有限公司 |  | 张建勇 |  | 1 | 0.14 | 0 | 32 | 1 | DL00240700352/87 | 苏州中意：排刀一：24*13+32*9（DL00240700351 / DL00240700352） 排刀二：24*9+32*12(DL00240700291 / DL002407003213)；成品内孔300mm；外径小于600mm；托高≤750mm；厚度公差+/-0.005mm；宽度公差+0/-0.2mm | 1 |  | 是 | 是 | 3 | 2
分剪 | DL00240700352/86 | DL00240700352 | 东方分剪5# | 合格 | 合格品 | 乙 | 张建勇 | 0 | 52 |  | 0 | 0.14 | 32 | 苏州中意：排刀一：24*13+32*9（DL00240700351 / DL00240700352） 排刀二：24*9+32*12(DL00240700291 / DL002407003213)；成品内孔300mm；外径小于600mm；托高≤750mm；厚度公差+/-0.005mm；宽度公差+0/-0.2mm |  | 31010009 | 小品种钢卷 | 0.14-SPCC | 31020011 | 小品种钢分切带 | 0.14-SPCC |  | 10 | MO002231 | MO002231-002-86 | FJ001 | 分剪模板 | 5925 | 2024-08-01 | 2024-08-01 | 5 | 2024-08-01 14:03:17 | 2024-08-01 14:07:00 | 江苏东方九天新能源材料有限公司 |  | 张建勇 |  | 1 | 0.14 | 0 | 32 | 1 | DL00240700352/86 | 苏州中意：排刀一：24*13+32*9（DL00240700351 / DL00240700352） 排刀二：24*9+32*12(DL00240700291 / DL002407003213)；成品内孔300mm；外径小于600mm；托高≤750mm；厚度公差+/-0.005mm；宽度公差+0/-0.2mm | 1 |  | 是 | 是 | 3 | 2
分剪 | DL00240700352/85 | DL00240700352 | 东方分剪5# | 合格 | 合格品 | 乙 | 张建勇 | 0 | 52 |  | 0 | 0.14 | 32 | 苏州中意：排刀一：24*13+32*9（DL00240700351 / DL00240700352） 排刀二：24*9+32*12(DL00240700291 / DL002407003213)；成品内孔300mm；外径小于600mm；托高≤750mm；厚度公差+/-0.005mm；宽度公差+0/-0.2mm |  | 31010009 | 小品种钢卷 | 0.14-SPCC | 31020011 | 小品种钢分切带 | 0.14-SPCC |  | 10 | MO002231 | MO002231-002-85 | FJ001 | 分剪模板 | 5925 | 2024-08-01 | 2024-08-01 | 5 | 2024-08-01 14:03:17 | 2024-08-01 14:07:00 | 江苏东方九天新能源材料有限公司 |  | 张建勇 |  | 1 | 0.14 | 0 | 32 | 1 | DL00240700352/85 | 苏州中意：排刀一：24*13+32*9（DL00240700351 / DL00240700352） 排刀二：24*9+32*12(DL00240700291 / DL002407003213)；成品内孔300mm；外径小于600mm；托高≤750mm；厚度公差+/-0.005mm；宽度公差+0/-0.2mm | 1 |  | 是 | 是 | 3 | 2
分剪 | DL00240700352/84 | DL00240700352 | 东方分剪5# | 合格 | 合格品 | 乙 | 张建勇 | 0 | 52 |  | 0 | 0.14 | 32 | 苏州中意：排刀一：24*13+32*9（DL00240700351 / DL00240700352） 排刀二：24*9+32*12(DL00240700291 / DL002407003213)；成品内孔300mm；外径小于600mm；托高≤750mm；厚度公差+/-0.005mm；宽度公差+0/-0.2mm |  | 31010009 | 小品种钢卷 | 0.14-SPCC | 31020011 | 小品种钢分切带 | 0.14-SPCC |  | 10 | MO002231 | MO002231-002-84 | FJ001 | 分剪模板 | 5925 | 2024-08-01 | 2024-08-01 | 5 | 2024-08-01 14:03:17 | 2024-08-01 14:07:00 | 江苏东方九天新能源材料有限公司 |  | 张建勇 |  | 1 | 0.14 | 0 | 32 | 1 | DL00240700352/84 | 苏州中意：排刀一：24*13+32*9（DL00240700351 / DL00240700352） 排刀二：24*9+32*12(DL00240700291 / DL002407003213)；成品内孔300mm；外径小于600mm；托高≤750mm；厚度公差+/-0.005mm；宽度公差+0/-0.2mm | 1 |  | 是 | 是 | 3 | 2
分剪 | DL00240700352/83 | DL00240700352 | 东方分剪5# | 合格 | 合格品 | 乙 | 张建勇 | 0 | 52 |  | 0 | 0.14 | 32 | 苏州中意：排刀一：24*13+32*9（DL00240700351 / DL00240700352） 排刀二：24*9+32*12(DL00240700291 / DL002407003213)；成品内孔300mm；外径小于600mm；托高≤750mm；厚度公差+/-0.005mm；宽度公差+0/-0.2mm |  | 31010009 | 小品种钢卷 | 0.14-SPCC | 31020011 | 小品种钢分切带 | 0.14-SPCC |  | 10 | MO002231 | MO002231-002-83 | FJ001 | 分剪模板 | 5925 | 2024-08-01 | 2024-08-01 | 5 | 2024-08-01 14:03:17 | 2024-08-01 14:07:00 | 江苏东方九天新能源材料有限公司 |  | 张建勇 |  | 1 | 0.14 | 0 | 32 | 1 | DL00240700352/83 | 苏州中意：排刀一：24*13+32*9（DL00240700351 / DL00240700352） 排刀二：24*9+32*12(DL00240700291 / DL002407003213)；成品内孔300mm；外径小于600mm；托高≤750mm；厚度公差+/-0.005mm；宽度公差+0/-0.2mm | 1 |  | 是 | 是 | 3 | 2
分剪 | DL00240700352/82 | DL00240700352 | 东方分剪5# | 合格 | 合格品 | 乙 | 张建勇 | 0 | 52 |  | 0 | 0.14 | 32 | 苏州中意：排刀一：24*13+32*9（DL00240700351 / DL00240700352） 排刀二：24*9+32*12(DL00240700291 / DL002407003213)；成品内孔300mm；外径小于600mm；托高≤750mm；厚度公差+/-0.005mm；宽度公差+0/-0.2mm |  | 31010009 | 小品种钢卷 | 0.14-SPCC | 31020011 | 小品种钢分切带 | 0.14-SPCC |  | 10 | MO002231 | MO002231-002-82 | FJ001 | 分剪模板 | 5925 | 2024-08-01 | 2024-08-01 | 5 | 2024-08-01 14:03:17 | 2024-08-01 14:07:00 | 江苏东方九天新能源材料有限公司 |  | 张建勇 |  | 1 | 0.14 | 0 | 32 | 1 | DL00240700352/82 | 苏州中意：排刀一：24*13+32*9（DL00240700351 / DL00240700352） 排刀二：24*9+32*12(DL00240700291 / DL002407003213)；成品内孔300mm；外径小于600mm；托高≤750mm；厚度公差+/-0.005mm；宽度公差+0/-0.2mm | 1 |  | 是 | 是 | 3 | 2
分剪 | DL00240700352/81 | DL00240700352 | 东方分剪5# | 合格 | 合格品 | 乙 | 张建勇 | 0 | 52 |  | 0 | 0.14 | 32 | 苏州中意：排刀一：24*13+32*9（DL00240700351 / DL00240700352） 排刀二：24*9+32*12(DL00240700291 / DL002407003213)；成品内孔300mm；外径小于600mm；托高≤750mm；厚度公差+/-0.005mm；宽度公差+0/-0.2mm |  | 31010009 | 小品种钢卷 | 0.14-SPCC | 31020011 | 小品种钢分切带 | 0.14-SPCC |  | 10 | MO002231 | MO002231-002-81 | FJ001 | 分剪模板 | 5925 | 2024-08-01 | 2024-08-01 | 5 | 2024-08-01 14:03:17 | 2024-08-01 14:07:00 | 江苏东方九天新能源材料有限公司 |  | 张建勇 |  | 1 | 0.14 | 0 | 32 | 1 | DL00240700352/81 | 苏州中意：排刀一：24*13+32*9（DL00240700351 / DL00240700352） 排刀二：24*9+32*12(DL00240700291 / DL002407003213)；成品内孔300mm；外径小于600mm；托高≤750mm；厚度公差+/-0.005mm；宽度公差+0/-0.2mm | 1 |  | 是 | 是 | 3 | 2
分剪 | DL00240700352/80 | DL00240700352 | 东方分剪5# | 合格 | 合格品 | 乙 | 张建勇 | 0 | 52 |  | 0 | 0.14 | 32 | 苏州中意：排刀一：24*13+32*9（DL00240700351 / DL00240700352） 排刀二：24*9+32*12(DL00240700291 / DL002407003213)；成品内孔300mm；外径小于600mm；托高≤750mm；厚度公差+/-0.005mm；宽度公差+0/-0.2mm |  | 31010009 | 小品种钢卷 | 0.14-SPCC | 31020011 | 小品种钢分切带 | 0.14-SPCC |  | 10 | MO002231 | MO002231-002-80 | FJ001 | 分剪模板 | 5925 | 2024-08-01 | 2024-08-01 | 5 | 2024-08-01 14:03:17 | 2024-08-01 14:07:00 | 江苏东方九天新能源材料有限公司 |  | 张建勇 |  | 1 | 0.14 | 0 | 32 | 1 | DL00240700352/80 | 苏州中意：排刀一：24*13+32*9（DL00240700351 / DL00240700352） 排刀二：24*9+32*12(DL00240700291 / DL002407003213)；成品内孔300mm；外径小于600mm；托高≤750mm；厚度公差+/-0.005mm；宽度公差+0/-0.2mm | 1 |  | 是 | 是 | 3 | 2
分剪 | DL00240700352/79 | DL00240700352 | 东方分剪5# | 合格 | 合格品 | 乙 | 张建勇 | 0 | 39 |  | 0 | 0.14 | 24 | 苏州中意：排刀一：24*13+32*9（DL00240700351 / DL00240700352） 排刀二：24*9+32*12(DL00240700291 / DL002407003213)；成品内孔300mm；外径小于600mm；托高≤750mm；厚度公差+/-0.005mm；宽度公差+0/-0.2mm |  | 31010009 | 小品种钢卷 | 0.14-SPCC | 31020011 | 小品种钢分切带 | 0.14-SPCC |  | 10 | MO002231 | MO002231-002-79 | FJ001 | 分剪模板 | 5925 | 2024-08-01 | 2024-08-01 | 5 | 2024-08-01 14:03:17 | 2024-08-01 14:07:00 | 江苏东方九天新能源材料有限公司 |  | 张建勇 |  | 1 | 0.14 | 0 | 24 | 1 | DL00240700352/79 | 苏州中意：排刀一：24*13+32*9（DL00240700351 / DL00240700352） 排刀二：24*9+32*12(DL00240700291 / DL002407003213)；成品内孔300mm；外径小于600mm；托高≤750mm；厚度公差+/-0.005mm；宽度公差+0/-0.2mm | 1 |  | 是 | 是 | 3 | 2
分剪 | DL00240700352/78 | DL00240700352 | 东方分剪5# | 合格 | 合格品 | 乙 | 张建勇 | 0 | 39 |  | 0 | 0.14 | 24 | 苏州中意：排刀一：24*13+32*9（DL00240700351 / DL00240700352） 排刀二：24*9+32*12(DL00240700291 / DL002407003213)；成品内孔300mm；外径小于600mm；托高≤750mm；厚度公差+/-0.005mm；宽度公差+0/-0.2mm |  | 31010009 | 小品种钢卷 | 0.14-SPCC | 31020011 | 小品种钢分切带 | 0.14-SPCC |  | 10 | MO002231 | MO002231-002-78 | FJ001 | 分剪模板 | 5925 | 2024-08-01 | 2024-08-01 | 5 | 2024-08-01 14:03:17 | 2024-08-01 14:07:00 | 江苏东方九天新能源材料有限公司 |  | 张建勇 |  | 1 | 0.14 | 0 | 24 | 1 | DL00240700352/78 | 苏州中意：排刀一：24*13+32*9（DL00240700351 / DL00240700352） 排刀二：24*9+32*12(DL00240700291 / DL002407003213)；成品内孔300mm；外径小于600mm；托高≤750mm；厚度公差+/-0.005mm；宽度公差+0/-0.2mm | 1 |  | 是 | 是 | 3 | 2
分剪 | DL00240700352/77 | DL00240700352 | 东方分剪5# | 合格 | 合格品 | 乙 | 张建勇 | 0 | 39 |  | 0 | 0.14 | 24 | 苏州中意：排刀一：24*13+32*9（DL00240700351 / DL00240700352） 排刀二：24*9+32*12(DL00240700291 / DL002407003213)；成品内孔300mm；外径小于600mm；托高≤750mm；厚度公差+/-0.005mm；宽度公差+0/-0.2mm |  | 31010009 | 小品种钢卷 | 0.14-SPCC | 31020011 | 小品种钢分切带 | 0.14-SPCC |  | 10 | MO002231 | MO002231-002-77 | FJ001 | 分剪模板 | 5925 | 2024-08-01 | 2024-08-01 | 5 | 2024-08-01 14:03:17 | 2024-08-01 14:07:00 | 江苏东方九天新能源材料有限公司 |  | 张建勇 |  | 1 | 0.14 | 0 | 24 | 1 | DL00240700352/77 | 苏州中意：排刀一：24*13+32*9（DL00240700351 / DL00240700352） 排刀二：24*9+32*12(DL00240700291 / DL002407003213)；成品内孔300mm；外径小于600mm；托高≤750mm；厚度公差+/-0.005mm；宽度公差+0/-0.2mm | 1 |  | 是 | 是 | 3 | 2
分剪 | DL00240700352/76 | DL00240700352 | 东方分剪5# | 合格 | 合格品 | 乙 | 张建勇 | 0 | 39 |  | 0 | 0.14 | 24 | 苏州中意：排刀一：24*13+32*9（DL00240700351 / DL00240700352） 排刀二：24*9+32*12(DL00240700291 / DL002407003213)；成品内孔300mm；外径小于600mm；托高≤750mm；厚度公差+/-0.005mm；宽度公差+0/-0.2mm |  | 31010009 | 小品种钢卷 | 0.14-SPCC | 31020011 | 小品种钢分切带 | 0.14-SPCC |  | 10 | MO002231 | MO002231-002-76 | FJ001 | 分剪模板 | 5925 | 2024-08-01 | 2024-08-01 | 5 | 2024-08-01 14:03:17 | 2024-08-01 14:07:00 | 江苏东方九天新能源材料有限公司 |  | 张建勇 |  | 1 | 0.14 | 0 | 24 | 1 | DL00240700352/76 | 苏州中意：排刀一：24*13+32*9（DL00240700351 / DL00240700352） 排刀二：24*9+32*12(DL00240700291 / DL002407003213)；成品内孔300mm；外径小于600mm；托高≤750mm；厚度公差+/-0.005mm；宽度公差+0/-0.2mm | 1 |  | 是 | 是 | 3 | 2
分剪 | DL00240700352/75 | DL00240700352 | 东方分剪5# | 合格 | 合格品 | 乙 | 张建勇 | 0 | 39 |  | 0 | 0.14 | 24 | 苏州中意：排刀一：24*13+32*9（DL00240700351 / DL00240700352） 排刀二：24*9+32*12(DL00240700291 / DL002407003213)；成品内孔300mm；外径小于600mm；托高≤750mm；厚度公差+/-0.005mm；宽度公差+0/-0.2mm |  | 31010009 | 小品种钢卷 | 0.14-SPCC | 31020011 | 小品种钢分切带 | 0.14-SPCC |  | 10 | MO002231 | MO002231-002-75 | FJ001 | 分剪模板 | 5925 | 2024-08-01 | 2024-08-01 | 5 | 2024-08-01 14:03:17 | 2024-08-01 14:07:00 | 江苏东方九天新能源材料有限公司 |  | 张建勇 |  | 1 | 0.14 | 0 | 24 | 1 | DL00240700352/75 | 苏州中意：排刀一：24*13+32*9（DL00240700351 / DL00240700352） 排刀二：24*9+32*12(DL00240700291 / DL002407003213)；成品内孔300mm；外径小于600mm；托高≤750mm；厚度公差+/-0.005mm；宽度公差+0/-0.2mm | 1 |  | 是 | 是 | 3 | 2
分剪 | DL00240700352/74 | DL00240700352 | 东方分剪5# | 合格 | 合格品 | 乙 | 张建勇 | 0 | 39 |  | 0 | 0.14 | 24 | 苏州中意：排刀一：24*13+32*9（DL00240700351 / DL00240700352） 排刀二：24*9+32*12(DL00240700291 / DL002407003213)；成品内孔300mm；外径小于600mm；托高≤750mm；厚度公差+/-0.005mm；宽度公差+0/-0.2mm |  | 31010009 | 小品种钢卷 | 0.14-SPCC | 31020011 | 小品种钢分切带 | 0.14-SPCC |  | 10 | MO002231 | MO002231-002-74 | FJ001 | 分剪模板 | 5925 | 2024-08-01 | 2024-08-01 | 5 | 2024-08-01 14:03:17 | 2024-08-01 14:06:59 | 江苏东方九天新能源材料有限公司 |  | 张建勇 |  | 1 | 0.14 | 0 | 24 | 1 | DL00240700352/74 | 苏州中意：排刀一：24*13+32*9（DL00240700351 / DL00240700352） 排刀二：24*9+32*12(DL00240700291 / DL002407003213)；成品内孔300mm；外径小于600mm；托高≤750mm；厚度公差+/-0.005mm；宽度公差+0/-0.2mm | 1 |  | 是 | 是 | 3 | 2
分剪 | DL00240700352/73 | DL00240700352 | 东方分剪5# | 合格 | 合格品 | 乙 | 张建勇 | 0 | 39 |  | 0 | 0.14 | 24 | 苏州中意：排刀一：24*13+32*9（DL00240700351 / DL00240700352） 排刀二：24*9+32*12(DL00240700291 / DL002407003213)；成品内孔300mm；外径小于600mm；托高≤750mm；厚度公差+/-0.005mm；宽度公差+0/-0.2mm |  | 31010009 | 小品种钢卷 | 0.14-SPCC | 31020011 | 小品种钢分切带 | 0.14-SPCC |  | 10 | MO002231 | MO002231-002-73 | FJ001 | 分剪模板 | 5925 | 2024-08-01 | 2024-08-01 | 5 | 2024-08-01 14:03:17 | 2024-08-01 14:06:59 | 江苏东方九天新能源材料有限公司 |  | 张建勇 |  | 1 | 0.14 | 0 | 24 | 1 | DL00240700352/73 | 苏州中意：排刀一：24*13+32*9（DL00240700351 / DL00240700352） 排刀二：24*9+32*12(DL00240700291 / DL002407003213)；成品内孔300mm；外径小于600mm；托高≤750mm；厚度公差+/-0.005mm；宽度公差+0/-0.2mm | 1 |  | 是 | 是 | 3 | 2
分剪 | DL00240700352/72 | DL00240700352 | 东方分剪5# | 合格 | 合格品 | 乙 | 张建勇 | 0 | 39 |  | 0 | 0.14 | 24 | 苏州中意：排刀一：24*13+32*9（DL00240700351 / DL00240700352） 排刀二：24*9+32*12(DL00240700291 / DL002407003213)；成品内孔300mm；外径小于600mm；托高≤750mm；厚度公差+/-0.005mm；宽度公差+0/-0.2mm |  | 31010009 | 小品种钢卷 | 0.14-SPCC | 31020011 | 小品种钢分切带 | 0.14-SPCC |  | 10 | MO002231 | MO002231-002-72 | FJ001 | 分剪模板 | 5925 | 2024-08-01 | 2024-08-01 | 5 | 2024-08-01 14:03:17 | 2024-08-01 14:06:59 | 江苏东方九天新能源材料有限公司 |  | 张建勇 |  | 1 | 0.14 | 0 | 24 | 1 | DL00240700352/72 | 苏州中意：排刀一：24*13+32*9（DL00240700351 / DL00240700352） 排刀二：24*9+32*12(DL00240700291 / DL002407003213)；成品内孔300mm；外径小于600mm；托高≤750mm；厚度公差+/-0.005mm；宽度公差+0/-0.2mm | 1 |  | 是 | 是 | 3 | 2
分剪 | DL00240700352/71 | DL00240700352 | 东方分剪5# | 合格 | 合格品 | 乙 | 张建勇 | 0 | 39 |  | 0 | 0.14 | 24 | 苏州中意：排刀一：24*13+32*9（DL00240700351 / DL00240700352） 排刀二：24*9+32*12(DL00240700291 / DL002407003213)；成品内孔300mm；外径小于600mm；托高≤750mm；厚度公差+/-0.005mm；宽度公差+0/-0.2mm |  | 31010009 | 小品种钢卷 | 0.14-SPCC | 31020011 | 小品种钢分切带 | 0.14-SPCC |  | 10 | MO002231 | MO002231-002-71 | FJ001 | 分剪模板 | 5925 | 2024-08-01 | 2024-08-01 | 5 | 2024-08-01 14:03:17 | 2024-08-01 14:06:59 | 江苏东方九天新能源材料有限公司 |  | 张建勇 |  | 1 | 0.14 | 0 | 24 | 1 | DL00240700352/71 | 苏州中意：排刀一：24*13+32*9（DL00240700351 / DL00240700352） 排刀二：24*9+32*12(DL00240700291 / DL002407003213)；成品内孔300mm；外径小于600mm；托高≤750mm；厚度公差+/-0.005mm；宽度公差+0/-0.2mm | 1 |  | 是 | 是 | 3 | 2
分剪 | DL00240700352/70 | DL00240700352 | 东方分剪5# | 合格 | 合格品 | 乙 | 张建勇 | 0 | 39 |  | 0 | 0.14 | 24 | 苏州中意：排刀一：24*13+32*9（DL00240700351 / DL00240700352） 排刀二：24*9+32*12(DL00240700291 / DL002407003213)；成品内孔300mm；外径小于600mm；托高≤750mm；厚度公差+/-0.005mm；宽度公差+0/-0.2mm |  | 31010009 | 小品种钢卷 | 0.14-SPCC | 31020011 | 小品种钢分切带 | 0.14-SPCC |  | 10 | MO002231 | MO002231-002-70 | FJ001 | 分剪模板 | 5925 | 2024-08-01 | 2024-08-01 | 5 | 2024-08-01 14:03:17 | 2024-08-01 14:06:59 | 江苏东方九天新能源材料有限公司 |  | 张建勇 |  | 1 | 0.14 | 0 | 24 | 1 | DL00240700352/70 | 苏州中意：排刀一：24*13+32*9（DL00240700351 / DL00240700352） 排刀二：24*9+32*12(DL00240700291 / DL002407003213)；成品内孔300mm；外径小于600mm；托高≤750mm；厚度公差+/-0.005mm；宽度公差+0/-0.2mm | 1 |  | 是 | 是 | 3 | 2
分剪 | DL00240700352/69 | DL00240700352 | 东方分剪5# | 合格 | 合格品 | 乙 | 张建勇 | 0 | 39 |  | 0 | 0.14 | 24 | 苏州中意：排刀一：24*13+32*9（DL00240700351 / DL00240700352） 排刀二：24*9+32*12(DL00240700291 / DL002407003213)；成品内孔300mm；外径小于600mm；托高≤750mm；厚度公差+/-0.005mm；宽度公差+0/-0.2mm |  | 31010009 | 小品种钢卷 | 0.14-SPCC | 31020011 | 小品种钢分切带 | 0.14-SPCC |  | 10 | MO002231 | MO002231-002-69 | FJ001 | 分剪模板 | 5925 | 2024-08-01 | 2024-08-01 | 5 | 2024-08-01 14:03:17 | 2024-08-01 14:06:59 | 江苏东方九天新能源材料有限公司 |  | 张建勇 |  | 1 | 0.14 | 0 | 24 | 1 | DL00240700352/69 | 苏州中意：排刀一：24*13+32*9（DL00240700351 / DL00240700352） 排刀二：24*9+32*12(DL00240700291 / DL002407003213)；成品内孔300mm；外径小于600mm；托高≤750mm；厚度公差+/-0.005mm；宽度公差+0/-0.2mm | 1 |  | 是 | 是 | 3 | 2
分剪 | DL00240700352/68 | DL00240700352 | 东方分剪5# | 合格 | 合格品 | 乙 | 张建勇 | 0 | 39 |  | 0 | 0.14 | 24 | 苏州中意：排刀一：24*13+32*9（DL00240700351 / DL00240700352） 排刀二：24*9+32*12(DL00240700291 / DL002407003213)；成品内孔300mm；外径小于600mm；托高≤750mm；厚度公差+/-0.005mm；宽度公差+0/-0.2mm |  | 31010009 | 小品种钢卷 | 0.14-SPCC | 31020011 | 小品种钢分切带 | 0.14-SPCC |  | 10 | MO002231 | MO002231-002-68 | FJ001 | 分剪模板 | 5925 | 2024-08-01 | 2024-08-01 | 5 | 2024-08-01 14:03:17 | 2024-08-01 14:06:59 | 江苏东方九天新能源材料有限公司 |  | 张建勇 |  | 1 | 0.14 | 0 | 24 | 1 | DL00240700352/68 | 苏州中意：排刀一：24*13+32*9（DL00240700351 / DL00240700352） 排刀二：24*9+32*12(DL00240700291 / DL002407003213)；成品内孔300mm；外径小于600mm；托高≤750mm；厚度公差+/-0.005mm；宽度公差+0/-0.2mm | 1 |  | 是 | 是 | 3 | 2
分剪 | DL00240700352/67 | DL00240700352 | 东方分剪5# | 合格 | 合格品 | 乙 | 张建勇 | 0 | 39 |  | 0 | 0.14 | 24 | 苏州中意：排刀一：24*13+32*9（DL00240700351 / DL00240700352） 排刀二：24*9+32*12(DL00240700291 / DL002407003213)；成品内孔300mm；外径小于600mm；托高≤750mm；厚度公差+/-0.005mm；宽度公差+0/-0.2mm |  | 31010009 | 小品种钢卷 | 0.14-SPCC | 31020011 | 小品种钢分切带 | 0.14-SPCC |  | 10 | MO002231 | MO002231-002-67 | FJ001 | 分剪模板 | 5925 | 2024-08-01 | 2024-08-01 | 5 | 2024-08-01 14:03:17 | 2024-08-01 14:06:59 | 江苏东方九天新能源材料有限公司 |  | 张建勇 |  | 1 | 0.14 | 0 | 24 | 1 | DL00240700352/67 | 苏州中意：排刀一：24*13+32*9（DL00240700351 / DL00240700352） 排刀二：24*9+32*12(DL00240700291 / DL002407003213)；成品内孔300mm；外径小于600mm；托高≤750mm；厚度公差+/-0.005mm；宽度公差+0/-0.2mm | 1 |  | 是 | 是 | 3 | 2
分剪 | DL00240700352/66 | DL00240700352 | 东方分剪5# | 合格 | 合格品 | 乙 | 张建勇 | 0 | 52 |  | 0 | 0.14 | 32 | 苏州中意：排刀一：24*13+32*9（DL00240700351 / DL00240700352） 排刀二：24*9+32*12(DL00240700291 / DL002407003213)；成品内孔300mm；外径小于600mm；托高≤750mm；厚度公差+/-0.005mm；宽度公差+0/-0.2mm |  | 31010009 | 小品种钢卷 | 0.14-SPCC | 31020011 | 小品种钢分切带 | 0.14-SPCC |  | 10 | MO002231 | MO002231-002-66 | FJ001 | 分剪模板 | 5925 | 2024-08-01 | 2024-08-01 | 5 | 2024-08-01 14:03:17 | 2024-08-01 14:06:59 | 江苏东方九天新能源材料有限公司 |  | 张建勇 |  | 1 | 0.14 | 0 | 32 | 1 | DL00240700352/66 | 苏州中意：排刀一：24*13+32*9（DL00240700351 / DL00240700352） 排刀二：24*9+32*12(DL00240700291 / DL002407003213)；成品内孔300mm；外径小于600mm；托高≤750mm；厚度公差+/-0.005mm；宽度公差+0/-0.2mm | 1 |  | 是 | 是 | 3 | 2
分剪 | DL00240700352/65 | DL00240700352 | 东方分剪5# | 合格 | 合格品 | 乙 | 张建勇 | 0 | 52 |  | 0 | 0.14 | 32 | 苏州中意：排刀一：24*13+32*9（DL00240700351 / DL00240700352） 排刀二：24*9+32*12(DL00240700291 / DL002407003213)；成品内孔300mm；外径小于600mm；托高≤750mm；厚度公差+/-0.005mm；宽度公差+0/-0.2mm |  | 31010009 | 小品种钢卷 | 0.14-SPCC | 31020011 | 小品种钢分切带 | 0.14-SPCC |  | 10 | MO002231 | MO002231-002-65 | FJ001 | 分剪模板 | 5925 | 2024-08-01 | 2024-08-01 | 5 | 2024-08-01 14:03:17 | 2024-08-01 14:06:59 | 江苏东方九天新能源材料有限公司 |  | 张建勇 |  | 1 | 0.14 | 0 | 32 | 1 | DL00240700352/65 | 苏州中意：排刀一：24*13+32*9（DL00240700351 / DL00240700352） 排刀二：24*9+32*12(DL00240700291 / DL002407003213)；成品内孔300mm；外径小于600mm；托高≤750mm；厚度公差+/-0.005mm；宽度公差+0/-0.2mm | 1 |  | 是 | 是 | 3 | 2
分剪 | DL00240700352/64 | DL00240700352 | 东方分剪5# | 合格 | 合格品 | 乙 | 张建勇 | 0 | 52 |  | 0 | 0.14 | 32 | 苏州中意：排刀一：24*13+32*9（DL00240700351 / DL00240700352） 排刀二：24*9+32*12(DL00240700291 / DL002407003213)；成品内孔300mm；外径小于600mm；托高≤750mm；厚度公差+/-0.005mm；宽度公差+0/-0.2mm |  | 31010009 | 小品种钢卷 | 0.14-SPCC | 31020011 | 小品种钢分切带 | 0.14-SPCC |  | 10 | MO002231 | MO002231-002-64 | FJ001 | 分剪模板 | 5925 | 2024-08-01 | 2024-08-01 | 5 | 2024-08-01 14:03:17 | 2024-08-01 14:06:59 | 江苏东方九天新能源材料有限公司 |  | 张建勇 |  | 1 | 0.14 | 0 | 32 | 1 | DL00240700352/64 | 苏州中意：排刀一：24*13+32*9（DL00240700351 / DL00240700352） 排刀二：24*9+32*12(DL00240700291 / DL002407003213)；成品内孔300mm；外径小于600mm；托高≤750mm；厚度公差+/-0.005mm；宽度公差+0/-0.2mm | 1 |  | 是 | 是 | 3 | 2
分剪 | DL00240700352/63 | DL00240700352 | 东方分剪5# | 合格 | 合格品 | 乙 | 张建勇 | 0 | 52 |  | 0 | 0.14 | 32 | 苏州中意：排刀一：24*13+32*9（DL00240700351 / DL00240700352） 排刀二：24*9+32*12(DL00240700291 / DL002407003213)；成品内孔300mm；外径小于600mm；托高≤750mm；厚度公差+/-0.005mm；宽度公差+0/-0.2mm |  | 31010009 | 小品种钢卷 | 0.14-SPCC | 31020011 | 小品种钢分切带 | 0.14-SPCC |  | 10 | MO002231 | MO002231-002-63 | FJ001 | 分剪模板 | 5925 | 2024-08-01 | 2024-08-01 | 5 | 2024-08-01 14:03:17 | 2024-08-01 14:06:59 | 江苏东方九天新能源材料有限公司 |  | 张建勇 |  | 1 | 0.14 | 0 | 32 | 1 | DL00240700352/63 | 苏州中意：排刀一：24*13+32*9（DL00240700351 / DL00240700352） 排刀二：24*9+32*12(DL00240700291 / DL002407003213)；成品内孔300mm；外径小于600mm；托高≤750mm；厚度公差+/-0.005mm；宽度公差+0/-0.2mm | 1 |  | 是 | 是 | 3 | 2
分剪 | DL00240700352/62 | DL00240700352 | 东方分剪5# | 合格 | 合格品 | 乙 | 张建勇 | 0 | 52 |  | 0 | 0.14 | 32 | 苏州中意：排刀一：24*13+32*9（DL00240700351 / DL00240700352） 排刀二：24*9+32*12(DL00240700291 / DL002407003213)；成品内孔300mm；外径小于600mm；托高≤750mm；厚度公差+/-0.005mm；宽度公差+0/-0.2mm |  | 31010009 | 小品种钢卷 | 0.14-SPCC | 31020011 | 小品种钢分切带 | 0.14-SPCC |  | 10 | MO002231 | MO002231-002-62 | FJ001 | 分剪模板 | 5925 | 2024-08-01 | 2024-08-01 | 5 | 2024-08-01 14:03:17 | 2024-08-01 14:06:59 | 江苏东方九天新能源材料有限公司 |  | 张建勇 |  | 1 | 0.14 | 0 | 32 | 1 | DL00240700352/62 | 苏州中意：排刀一：24*13+32*9（DL00240700351 / DL00240700352） 排刀二：24*9+32*12(DL00240700291 / DL002407003213)；成品内孔300mm；外径小于600mm；托高≤750mm；厚度公差+/-0.005mm；宽度公差+0/-0.2mm | 1 |  | 是 | 是 | 3 | 2
分剪 | DL00240700352/61 | DL00240700352 | 东方分剪5# | 合格 | 合格品 | 乙 | 张建勇 | 0 | 52 |  | 0 | 0.14 | 32 | 苏州中意：排刀一：24*13+32*9（DL00240700351 / DL00240700352） 排刀二：24*9+32*12(DL00240700291 / DL002407003213)；成品内孔300mm；外径小于600mm；托高≤750mm；厚度公差+/-0.005mm；宽度公差+0/-0.2mm |  | 31010009 | 小品种钢卷 | 0.14-SPCC | 31020011 | 小品种钢分切带 | 0.14-SPCC |  | 10 | MO002231 | MO002231-002-61 | FJ001 | 分剪模板 | 5925 | 2024-08-01 | 2024-08-01 | 5 | 2024-08-01 14:03:17 | 2024-08-01 14:06:59 | 江苏东方九天新能源材料有限公司 |  | 张建勇 |  | 1 | 0.14 | 0 | 32 | 1 | DL00240700352/61 | 苏州中意：排刀一：24*13+32*9（DL00240700351 / DL00240700352） 排刀二：24*9+32*12(DL00240700291 / DL002407003213)；成品内孔300mm；外径小于600mm；托高≤750mm；厚度公差+/-0.005mm；宽度公差+0/-0.2mm | 1 |  | 是 | 是 | 3 | 2
分剪 | DL00240700352/60 | DL00240700352 | 东方分剪5# | 合格 | 合格品 | 乙 | 张建勇 | 0 | 52 |  | 0 | 0.14 | 32 | 苏州中意：排刀一：24*13+32*9（DL00240700351 / DL00240700352） 排刀二：24*9+32*12(DL00240700291 / DL002407003213)；成品内孔300mm；外径小于600mm；托高≤750mm；厚度公差+/-0.005mm；宽度公差+0/-0.2mm |  | 31010009 | 小品种钢卷 | 0.14-SPCC | 31020011 | 小品种钢分切带 | 0.14-SPCC |  | 10 | MO002231 | MO002231-002-60 | FJ001 | 分剪模板 | 5925 | 2024-08-01 | 2024-08-01 | 5 | 2024-08-01 14:03:17 | 2024-08-01 14:06:59 | 江苏东方九天新能源材料有限公司 |  | 张建勇 |  | 1 | 0.14 | 0 | 32 | 1 | DL00240700352/60 | 苏州中意：排刀一：24*13+32*9（DL00240700351 / DL00240700352） 排刀二：24*9+32*12(DL00240700291 / DL002407003213)；成品内孔300mm；外径小于600mm；托高≤750mm；厚度公差+/-0.005mm；宽度公差+0/-0.2mm | 1 |  | 是 | 是 | 3 | 2
分剪 | DL00240700352/59 | DL00240700352 | 东方分剪5# | 合格 | 合格品 | 乙 | 张建勇 | 0 | 52 |  | 0 | 0.14 | 32 | 苏州中意：排刀一：24*13+32*9（DL00240700351 / DL00240700352） 排刀二：24*9+32*12(DL00240700291 / DL002407003213)；成品内孔300mm；外径小于600mm；托高≤750mm；厚度公差+/-0.005mm；宽度公差+0/-0.2mm |  | 31010009 | 小品种钢卷 | 0.14-SPCC | 31020011 | 小品种钢分切带 | 0.14-SPCC |  | 10 | MO002231 | MO002231-002-59 | FJ001 | 分剪模板 | 5925 | 2024-08-01 | 2024-08-01 | 5 | 2024-08-01 14:03:17 | 2024-08-01 14:06:59 | 江苏东方九天新能源材料有限公司 |  | 张建勇 |  | 1 | 0.14 | 0 | 32 | 1 | DL00240700352/59 | 苏州中意：排刀一：24*13+32*9（DL00240700351 / DL00240700352） 排刀二：24*9+32*12(DL00240700291 / DL002407003213)；成品内孔300mm；外径小于600mm；托高≤750mm；厚度公差+/-0.005mm；宽度公差+0/-0.2mm | 1 |  | 是 | 是 | 3 | 2
分剪 | DL00240700352/58 | DL00240700352 | 东方分剪5# | 合格 | 合格品 | 乙 | 张建勇 | 0 | 52 |  | 0 | 0.14 | 32 | 苏州中意：排刀一：24*13+32*9（DL00240700351 / DL00240700352） 排刀二：24*9+32*12(DL00240700291 / DL002407003213)；成品内孔300mm；外径小于600mm；托高≤750mm；厚度公差+/-0.005mm；宽度公差+0/-0.2mm |  | 31010009 | 小品种钢卷 | 0.14-SPCC | 31020011 | 小品种钢分切带 | 0.14-SPCC |  | 10 | MO002231 | MO002231-002-58 | FJ001 | 分剪模板 | 5925 | 2024-08-01 | 2024-08-01 | 5 | 2024-08-01 14:03:17 | 2024-08-01 14:06:59 | 江苏东方九天新能源材料有限公司 |  | 张建勇 |  | 1 | 0.14 | 0 | 32 | 1 | DL00240700352/58 | 苏州中意：排刀一：24*13+32*9（DL00240700351 / DL00240700352） 排刀二：24*9+32*12(DL00240700291 / DL002407003213)；成品内孔300mm；外径小于600mm；托高≤750mm；厚度公差+/-0.005mm；宽度公差+0/-0.2mm | 1 |  | 是 | 是 | 3 | 2
分剪 | DL00240700352/57 | DL00240700352 | 东方分剪5# | 合格 | 合格品 | 乙 | 张建勇 | 0 | 39 |  | 0 | 0.14 | 24 | 苏州中意：排刀一：24*13+32*9（DL00240700351 / DL00240700352） 排刀二：24*9+32*12(DL00240700291 / DL002407003213)；成品内孔300mm；外径小于600mm；托高≤750mm；厚度公差+/-0.005mm；宽度公差+0/-0.2mm |  | 31010009 | 小品种钢卷 | 0.14-SPCC | 31020011 | 小品种钢分切带 | 0.14-SPCC |  | 10 | MO002231 | MO002231-002-57 | FJ001 | 分剪模板 | 5925 | 2024-08-01 | 2024-08-01 | 5 | 2024-08-01 14:03:17 | 2024-08-01 14:06:59 | 江苏东方九天新能源材料有限公司 |  | 张建勇 |  | 1 | 0.14 | 0 | 24 | 1 | DL00240700352/57 | 苏州中意：排刀一：24*13+32*9（DL00240700351 / DL00240700352） 排刀二：24*9+32*12(DL00240700291 / DL002407003213)；成品内孔300mm；外径小于600mm；托高≤750mm；厚度公差+/-0.005mm；宽度公差+0/-0.2mm | 1 |  | 是 | 是 | 3 | 2
分剪 | DL00240700352/56 | DL00240700352 | 东方分剪5# | 合格 | 合格品 | 乙 | 张建勇 | 0 | 39 |  | 0 | 0.14 | 24 | 苏州中意：排刀一：24*13+32*9（DL00240700351 / DL00240700352） 排刀二：24*9+32*12(DL00240700291 / DL002407003213)；成品内孔300mm；外径小于600mm；托高≤750mm；厚度公差+/-0.005mm；宽度公差+0/-0.2mm |  | 31010009 | 小品种钢卷 | 0.14-SPCC | 31020011 | 小品种钢分切带 | 0.14-SPCC |  | 10 | MO002231 | MO002231-002-56 | FJ001 | 分剪模板 | 5925 | 2024-08-01 | 2024-08-01 | 5 | 2024-08-01 14:03:17 | 2024-08-01 14:06:59 | 江苏东方九天新能源材料有限公司 |  | 张建勇 |  | 1 | 0.14 | 0 | 24 | 1 | DL00240700352/56 | 苏州中意：排刀一：24*13+32*9（DL00240700351 / DL00240700352） 排刀二：24*9+32*12(DL00240700291 / DL002407003213)；成品内孔300mm；外径小于600mm；托高≤750mm；厚度公差+/-0.005mm；宽度公差+0/-0.2mm | 1 |  | 是 | 是 | 3 | 2
分剪 | DL00240700352/55 | DL00240700352 | 东方分剪5# | 合格 | 合格品 | 乙 | 张建勇 | 0 | 39 |  | 0 | 0.14 | 24 | 苏州中意：排刀一：24*13+32*9（DL00240700351 / DL00240700352） 排刀二：24*9+32*12(DL00240700291 / DL002407003213)；成品内孔300mm；外径小于600mm；托高≤750mm；厚度公差+/-0.005mm；宽度公差+0/-0.2mm |  | 31010009 | 小品种钢卷 | 0.14-SPCC | 31020011 | 小品种钢分切带 | 0.14-SPCC |  | 10 | MO002231 | MO002231-002-55 | FJ001 | 分剪模板 | 5925 | 2024-08-01 | 2024-08-01 | 5 | 2024-08-01 14:03:17 | 2024-08-01 14:06:59 | 江苏东方九天新能源材料有限公司 |  | 张建勇 |  | 1 | 0.14 | 0 | 24 | 1 | DL00240700352/55 | 苏州中意：排刀一：24*13+32*9（DL00240700351 / DL00240700352） 排刀二：24*9+32*12(DL00240700291 / DL002407003213)；成品内孔300mm；外径小于600mm；托高≤750mm；厚度公差+/-0.005mm；宽度公差+0/-0.2mm | 1 |  | 是 | 是 | 3 | 2
分剪 | DL00240700352/54 | DL00240700352 | 东方分剪5# | 合格 | 合格品 | 乙 | 张建勇 | 0 | 39 |  | 0 | 0.14 | 24 | 苏州中意：排刀一：24*13+32*9（DL00240700351 / DL00240700352） 排刀二：24*9+32*12(DL00240700291 / DL002407003213)；成品内孔300mm；外径小于600mm；托高≤750mm；厚度公差+/-0.005mm；宽度公差+0/-0.2mm |  | 31010009 | 小品种钢卷 | 0.14-SPCC | 31020011 | 小品种钢分切带 | 0.14-SPCC |  | 10 | MO002231 | MO002231-002-54 | FJ001 | 分剪模板 | 5925 | 2024-08-01 | 2024-08-01 | 5 | 2024-08-01 14:03:17 | 2024-08-01 14:06:59 | 江苏东方九天新能源材料有限公司 |  | 张建勇 |  | 1 | 0.14 | 0 | 24 | 1 | DL00240700352/54 | 苏州中意：排刀一：24*13+32*9（DL00240700351 / DL00240700352） 排刀二：24*9+32*12(DL00240700291 / DL002407003213)；成品内孔300mm；外径小于600mm；托高≤750mm；厚度公差+/-0.005mm；宽度公差+0/-0.2mm | 1 |  | 是 | 是 | 3 | 2
分剪 | DL00240700352/53 | DL00240700352 | 东方分剪5# | 合格 | 合格品 | 乙 | 张建勇 | 0 | 39 |  | 0 | 0.14 | 24 | 苏州中意：排刀一：24*13+32*9（DL00240700351 / DL00240700352） 排刀二：24*9+32*12(DL00240700291 / DL002407003213)；成品内孔300mm；外径小于600mm；托高≤750mm；厚度公差+/-0.005mm；宽度公差+0/-0.2mm |  | 31010009 | 小品种钢卷 | 0.14-SPCC | 31020011 | 小品种钢分切带 | 0.14-SPCC |  | 10 | MO002231 | MO002231-002-53 | FJ001 | 分剪模板 | 5925 | 2024-08-01 | 2024-08-01 | 5 | 2024-08-01 14:03:17 | 2024-08-01 14:06:59 | 江苏东方九天新能源材料有限公司 |  | 张建勇 |  | 1 | 0.14 | 0 | 24 | 1 | DL00240700352/53 | 苏州中意：排刀一：24*13+32*9（DL00240700351 / DL00240700352） 排刀二：24*9+32*12(DL00240700291 / DL002407003213)；成品内孔300mm；外径小于600mm；托高≤750mm；厚度公差+/-0.005mm；宽度公差+0/-0.2mm | 1 |  | 是 | 是 | 3 | 2
分剪 | DL00240700352/52 | DL00240700352 | 东方分剪5# | 合格 | 合格品 | 乙 | 张建勇 | 0 | 39 |  | 0 | 0.14 | 24 | 苏州中意：排刀一：24*13+32*9（DL00240700351 / DL00240700352） 排刀二：24*9+32*12(DL00240700291 / DL002407003213)；成品内孔300mm；外径小于600mm；托高≤750mm；厚度公差+/-0.005mm；宽度公差+0/-0.2mm |  | 31010009 | 小品种钢卷 | 0.14-SPCC | 31020011 | 小品种钢分切带 | 0.14-SPCC |  | 10 | MO002231 | MO002231-002-52 | FJ001 | 分剪模板 | 5925 | 2024-08-01 | 2024-08-01 | 5 | 2024-08-01 14:03:17 | 2024-08-01 14:06:59 | 江苏东方九天新能源材料有限公司 |  | 张建勇 |  | 1 | 0.14 | 0 | 24 | 1 | DL00240700352/52 | 苏州中意：排刀一：24*13+32*9（DL00240700351 / DL00240700352） 排刀二：24*9+32*12(DL00240700291 / DL002407003213)；成品内孔300mm；外径小于600mm；托高≤750mm；厚度公差+/-0.005mm；宽度公差+0/-0.2mm | 1 |  | 是 | 是 | 3 | 2
分剪 | DL00240700352/51 | DL00240700352 | 东方分剪5# | 合格 | 合格品 | 乙 | 张建勇 | 0 | 39 |  | 0 | 0.14 | 24 | 苏州中意：排刀一：24*13+32*9（DL00240700351 / DL00240700352） 排刀二：24*9+32*12(DL00240700291 / DL002407003213)；成品内孔300mm；外径小于600mm；托高≤750mm；厚度公差+/-0.005mm；宽度公差+0/-0.2mm |  | 31010009 | 小品种钢卷 | 0.14-SPCC | 31020011 | 小品种钢分切带 | 0.14-SPCC |  | 10 | MO002231 | MO002231-002-51 | FJ001 | 分剪模板 | 5925 | 2024-08-01 | 2024-08-01 | 5 | 2024-08-01 14:03:17 | 2024-08-01 14:06:59 | 江苏东方九天新能源材料有限公司 |  | 张建勇 |  | 1 | 0.14 | 0 | 24 | 1 | DL00240700352/51 | 苏州中意：排刀一：24*13+32*9（DL00240700351 / DL00240700352） 排刀二：24*9+32*12(DL00240700291 / DL002407003213)；成品内孔300mm；外径小于600mm；托高≤750mm；厚度公差+/-0.005mm；宽度公差+0/-0.2mm | 1 |  | 是 | 是 | 3 | 2
分剪 | DL00240700352/50 | DL00240700352 | 东方分剪5# | 合格 | 合格品 | 乙 | 张建勇 | 0 | 39 |  | 0 | 0.14 | 24 | 苏州中意：排刀一：24*13+32*9（DL00240700351 / DL00240700352） 排刀二：24*9+32*12(DL00240700291 / DL002407003213)；成品内孔300mm；外径小于600mm；托高≤750mm；厚度公差+/-0.005mm；宽度公差+0/-0.2mm |  | 31010009 | 小品种钢卷 | 0.14-SPCC | 31020011 | 小品种钢分切带 | 0.14-SPCC |  | 10 | MO002231 | MO002231-002-50 | FJ001 | 分剪模板 | 5925 | 2024-08-01 | 2024-08-01 | 5 | 2024-08-01 14:03:17 | 2024-08-01 14:06:59 | 江苏东方九天新能源材料有限公司 |  | 张建勇 |  | 1 | 0.14 | 0 | 24 | 1 | DL00240700352/50 | 苏州中意：排刀一：24*13+32*9（DL00240700351 / DL00240700352） 排刀二：24*9+32*12(DL00240700291 / DL002407003213)；成品内孔300mm；外径小于600mm；托高≤750mm；厚度公差+/-0.005mm；宽度公差+0/-0.2mm | 1 |  | 是 | 是 | 3 | 2
分剪 | DL00240700352/49 | DL00240700352 | 东方分剪5# | 合格 | 合格品 | 乙 | 张建勇 | 0 | 39 |  | 0 | 0.14 | 24 | 苏州中意：排刀一：24*13+32*9（DL00240700351 / DL00240700352） 排刀二：24*9+32*12(DL00240700291 / DL002407003213)；成品内孔300mm；外径小于600mm；托高≤750mm；厚度公差+/-0.005mm；宽度公差+0/-0.2mm |  | 31010009 | 小品种钢卷 | 0.14-SPCC | 31020011 | 小品种钢分切带 | 0.14-SPCC |  | 10 | MO002231 | MO002231-002-49 | FJ001 | 分剪模板 | 5925 | 2024-08-01 | 2024-08-01 | 5 | 2024-08-01 14:03:17 | 2024-08-01 14:06:59 | 江苏东方九天新能源材料有限公司 |  | 张建勇 |  | 1 | 0.14 | 0 | 24 | 1 | DL00240700352/49 | 苏州中意：排刀一：24*13+32*9（DL00240700351 / DL00240700352） 排刀二：24*9+32*12(DL00240700291 / DL002407003213)；成品内孔300mm；外径小于600mm；托高≤750mm；厚度公差+/-0.005mm；宽度公差+0/-0.2mm | 1 |  | 是 | 是 | 3 | 2
分剪 | DL00240700352/48 | DL00240700352 | 东方分剪5# | 合格 | 合格品 | 乙 | 张建勇 | 0 | 39 |  | 0 | 0.14 | 24 | 苏州中意：排刀一：24*13+32*9（DL00240700351 / DL00240700352） 排刀二：24*9+32*12(DL00240700291 / DL002407003213)；成品内孔300mm；外径小于600mm；托高≤750mm；厚度公差+/-0.005mm；宽度公差+0/-0.2mm |  | 31010009 | 小品种钢卷 | 0.14-SPCC | 31020011 | 小品种钢分切带 | 0.14-SPCC |  | 10 | MO002231 | MO002231-002-48 | FJ001 | 分剪模板 | 5925 | 2024-08-01 | 2024-08-01 | 5 | 2024-08-01 14:03:17 | 2024-08-01 14:06:59 | 江苏东方九天新能源材料有限公司 |  | 张建勇 |  | 1 | 0.14 | 0 | 24 | 1 | DL00240700352/48 | 苏州中意：排刀一：24*13+32*9（DL00240700351 / DL00240700352） 排刀二：24*9+32*12(DL00240700291 / DL002407003213)；成品内孔300mm；外径小于600mm；托高≤750mm；厚度公差+/-0.005mm；宽度公差+0/-0.2mm | 1 |  | 是 | 是 | 3 | 2
分剪 | DL00240700352/47 | DL00240700352 | 东方分剪5# | 合格 | 合格品 | 乙 | 张建勇 | 0 | 39 |  | 0 | 0.14 | 24 | 苏州中意：排刀一：24*13+32*9（DL00240700351 / DL00240700352） 排刀二：24*9+32*12(DL00240700291 / DL002407003213)；成品内孔300mm；外径小于600mm；托高≤750mm；厚度公差+/-0.005mm；宽度公差+0/-0.2mm |  | 31010009 | 小品种钢卷 | 0.14-SPCC | 31020011 | 小品种钢分切带 | 0.14-SPCC |  | 10 | MO002231 | MO002231-002-47 | FJ001 | 分剪模板 | 5925 | 2024-08-01 | 2024-08-01 | 5 | 2024-08-01 14:03:17 | 2024-08-01 14:06:59 | 江苏东方九天新能源材料有限公司 |  | 张建勇 |  | 1 | 0.14 | 0 | 24 | 1 | DL00240700352/47 | 苏州中意：排刀一：24*13+32*9（DL00240700351 / DL00240700352） 排刀二：24*9+32*12(DL00240700291 / DL002407003213)；成品内孔300mm；外径小于600mm；托高≤750mm；厚度公差+/-0.005mm；宽度公差+0/-0.2mm | 1 |  | 是 | 是 | 3 | 2
分剪 | DL00240700352/46 | DL00240700352 | 东方分剪5# | 合格 | 合格品 | 乙 | 张建勇 | 0 | 39 |  | 0 | 0.14 | 24 | 苏州中意：排刀一：24*13+32*9（DL00240700351 / DL00240700352） 排刀二：24*9+32*12(DL00240700291 / DL002407003213)；成品内孔300mm；外径小于600mm；托高≤750mm；厚度公差+/-0.005mm；宽度公差+0/-0.2mm |  | 31010009 | 小品种钢卷 | 0.14-SPCC | 31020011 | 小品种钢分切带 | 0.14-SPCC |  | 10 | MO002231 | MO002231-002-46 | FJ001 | 分剪模板 | 5925 | 2024-08-01 | 2024-08-01 | 5 | 2024-08-01 14:03:17 | 2024-08-01 14:06:59 | 江苏东方九天新能源材料有限公司 |  | 张建勇 |  | 1 | 0.14 | 0 | 24 | 1 | DL00240700352/46 | 苏州中意：排刀一：24*13+32*9（DL00240700351 / DL00240700352） 排刀二：24*9+32*12(DL00240700291 / DL002407003213)；成品内孔300mm；外径小于600mm；托高≤750mm；厚度公差+/-0.005mm；宽度公差+0/-0.2mm | 1 |  | 是 | 是 | 3 | 2
分剪 | DL00240700352/45 | DL00240700352 | 东方分剪5# | 合格 | 合格品 | 乙 | 张建勇 | 0 | 39 |  | 0 | 0.14 | 24 | 苏州中意：排刀一：24*13+32*9（DL00240700351 / DL00240700352） 排刀二：24*9+32*12(DL00240700291 / DL002407003213)；成品内孔300mm；外径小于600mm；托高≤750mm；厚度公差+/-0.005mm；宽度公差+0/-0.2mm |  | 31010009 | 小品种钢卷 | 0.14-SPCC | 31020011 | 小品种钢分切带 | 0.14-SPCC |  | 10 | MO002231 | MO002231-002-45 | FJ001 | 分剪模板 | 5925 | 2024-08-01 | 2024-08-01 | 5 | 2024-08-01 14:03:17 | 2024-08-01 14:06:59 | 江苏东方九天新能源材料有限公司 |  | 张建勇 |  | 1 | 0.14 | 0 | 24 | 1 | DL00240700352/45 | 苏州中意：排刀一：24*13+32*9（DL00240700351 / DL00240700352） 排刀二：24*9+32*12(DL00240700291 / DL002407003213)；成品内孔300mm；外径小于600mm；托高≤750mm；厚度公差+/-0.005mm；宽度公差+0/-0.2mm | 1 |  | 是 | 是 | 3 | 2
分剪 | DL00240700352/44 | DL00240700352 | 东方分剪5# | 合格 | 合格品 | 乙 | 张建勇 | 0 | 52 |  | 0 | 0.14 | 32 | 苏州中意：排刀一：24*13+32*9（DL00240700351 / DL00240700352） 排刀二：24*9+32*12(DL00240700291 / DL002407003213)；成品内孔300mm；外径小于600mm；托高≤750mm；厚度公差+/-0.005mm；宽度公差+0/-0.2mm |  | 31010009 | 小品种钢卷 | 0.14-SPCC | 31020011 | 小品种钢分切带 | 0.14-SPCC |  | 10 | MO002231 | MO002231-002-44 | FJ001 | 分剪模板 | 5925 | 2024-08-01 | 2024-08-01 | 5 | 2024-08-01 14:03:17 | 2024-08-01 14:06:59 | 江苏东方九天新能源材料有限公司 |  | 张建勇 |  | 1 | 0.14 | 0 | 32 | 1 | DL00240700352/44 | 苏州中意：排刀一：24*13+32*9（DL00240700351 / DL00240700352） 排刀二：24*9+32*12(DL00240700291 / DL002407003213)；成品内孔300mm；外径小于600mm；托高≤750mm；厚度公差+/-0.005mm；宽度公差+0/-0.2mm | 1 |  | 是 | 是 | 3 | 2
分剪 | DL00240700352/43 | DL00240700352 | 东方分剪5# | 合格 | 合格品 | 乙 | 张建勇 | 0 | 52 |  | 0 | 0.14 | 32 | 苏州中意：排刀一：24*13+32*9（DL00240700351 / DL00240700352） 排刀二：24*9+32*12(DL00240700291 / DL002407003213)；成品内孔300mm；外径小于600mm；托高≤750mm；厚度公差+/-0.005mm；宽度公差+0/-0.2mm |  | 31010009 | 小品种钢卷 | 0.14-SPCC | 31020011 | 小品种钢分切带 | 0.14-SPCC |  | 10 | MO002231 | MO002231-002-43 | FJ001 | 分剪模板 | 5925 | 2024-08-01 | 2024-08-01 | 5 | 2024-08-01 14:03:17 | 2024-08-01 14:06:59 | 江苏东方九天新能源材料有限公司 |  | 张建勇 |  | 1 | 0.14 | 0 | 32 | 1 | DL00240700352/43 | 苏州中意：排刀一：24*13+32*9（DL00240700351 / DL00240700352） 排刀二：24*9+32*12(DL00240700291 / DL002407003213)；成品内孔300mm；外径小于600mm；托高≤750mm；厚度公差+/-0.005mm；宽度公差+0/-0.2mm | 1 |  | 是 | 是 | 3 | 2
分剪 | DL00240700352/42 | DL00240700352 | 东方分剪5# | 合格 | 合格品 | 乙 | 张建勇 | 0 | 52 |  | 0 | 0.14 | 32 | 苏州中意：排刀一：24*13+32*9（DL00240700351 / DL00240700352） 排刀二：24*9+32*12(DL00240700291 / DL002407003213)；成品内孔300mm；外径小于600mm；托高≤750mm；厚度公差+/-0.005mm；宽度公差+0/-0.2mm |  | 31010009 | 小品种钢卷 | 0.14-SPCC | 31020011 | 小品种钢分切带 | 0.14-SPCC |  | 10 | MO002231 | MO002231-002-42 | FJ001 | 分剪模板 | 5925 | 2024-08-01 | 2024-08-01 | 5 | 2024-08-01 14:03:17 | 2024-08-01 14:06:59 | 江苏东方九天新能源材料有限公司 |  | 张建勇 |  | 1 | 0.14 | 0 | 32 | 1 | DL00240700352/42 | 苏州中意：排刀一：24*13+32*9（DL00240700351 / DL00240700352） 排刀二：24*9+32*12(DL00240700291 / DL002407003213)；成品内孔300mm；外径小于600mm；托高≤750mm；厚度公差+/-0.005mm；宽度公差+0/-0.2mm | 1 |  | 是 | 是 | 3 | 2
分剪 | DL00240700352/41 | DL00240700352 | 东方分剪5# | 合格 | 合格品 | 乙 | 张建勇 | 0 | 52 |  | 0 | 0.14 | 32 | 苏州中意：排刀一：24*13+32*9（DL00240700351 / DL00240700352） 排刀二：24*9+32*12(DL00240700291 / DL002407003213)；成品内孔300mm；外径小于600mm；托高≤750mm；厚度公差+/-0.005mm；宽度公差+0/-0.2mm |  | 31010009 | 小品种钢卷 | 0.14-SPCC | 31020011 | 小品种钢分切带 | 0.14-SPCC |  | 10 | MO002231 | MO002231-002-41 | FJ001 | 分剪模板 | 5925 | 2024-08-01 | 2024-08-01 | 5 | 2024-08-01 14:03:17 | 2024-08-01 14:06:59 | 江苏东方九天新能源材料有限公司 |  | 张建勇 |  | 1 | 0.14 | 0 | 32 | 1 | DL00240700352/41 | 苏州中意：排刀一：24*13+32*9（DL00240700351 / DL00240700352） 排刀二：24*9+32*12(DL00240700291 / DL002407003213)；成品内孔300mm；外径小于600mm；托高≤750mm；厚度公差+/-0.005mm；宽度公差+0/-0.2mm | 1 |  | 是 | 是 | 3 | 2
分剪 | DL00240700352/40 | DL00240700352 | 东方分剪5# | 合格 | 合格品 | 乙 | 张建勇 | 0 | 52 |  | 0 | 0.14 | 32 | 苏州中意：排刀一：24*13+32*9（DL00240700351 / DL00240700352） 排刀二：24*9+32*12(DL00240700291 / DL002407003213)；成品内孔300mm；外径小于600mm；托高≤750mm；厚度公差+/-0.005mm；宽度公差+0/-0.2mm |  | 31010009 | 小品种钢卷 | 0.14-SPCC | 31020011 | 小品种钢分切带 | 0.14-SPCC |  | 10 | MO002231 | MO002231-002-40 | FJ001 | 分剪模板 | 5925 | 2024-08-01 | 2024-08-01 | 5 | 2024-08-01 14:03:17 | 2024-08-01 14:06:59 | 江苏东方九天新能源材料有限公司 |  | 张建勇 |  | 1 | 0.14 | 0 | 32 | 1 | DL00240700352/40 | 苏州中意：排刀一：24*13+32*9（DL00240700351 / DL00240700352） 排刀二：24*9+32*12(DL00240700291 / DL002407003213)；成品内孔300mm；外径小于600mm；托高≤750mm；厚度公差+/-0.005mm；宽度公差+0/-0.2mm | 1 |  | 是 | 是 | 3 | 2
分剪 | DL00240700352/39 | DL00240700352 | 东方分剪5# | 合格 | 合格品 | 乙 | 张建勇 | 0 | 52 |  | 0 | 0.14 | 32 | 苏州中意：排刀一：24*13+32*9（DL00240700351 / DL00240700352） 排刀二：24*9+32*12(DL00240700291 / DL002407003213)；成品内孔300mm；外径小于600mm；托高≤750mm；厚度公差+/-0.005mm；宽度公差+0/-0.2mm |  | 31010009 | 小品种钢卷 | 0.14-SPCC | 31020011 | 小品种钢分切带 | 0.14-SPCC |  | 10 | MO002231 | MO002231-002-39 | FJ001 | 分剪模板 | 5925 | 2024-08-01 | 2024-08-01 | 5 | 2024-08-01 14:03:17 | 2024-08-01 14:06:59 | 江苏东方九天新能源材料有限公司 |  | 张建勇 |  | 1 | 0.14 | 0 | 32 | 1 | DL00240700352/39 | 苏州中意：排刀一：24*13+32*9（DL00240700351 / DL00240700352） 排刀二：24*9+32*12(DL00240700291 / DL002407003213)；成品内孔300mm；外径小于600mm；托高≤750mm；厚度公差+/-0.005mm；宽度公差+0/-0.2mm | 1 |  | 是 | 是 | 3 | 2
分剪 | DL00240700352/38 | DL00240700352 | 东方分剪5# | 合格 | 合格品 | 乙 | 张建勇 | 0 | 52 |  | 0 | 0.14 | 32 | 苏州中意：排刀一：24*13+32*9（DL00240700351 / DL00240700352） 排刀二：24*9+32*12(DL00240700291 / DL002407003213)；成品内孔300mm；外径小于600mm；托高≤750mm；厚度公差+/-0.005mm；宽度公差+0/-0.2mm |  | 31010009 | 小品种钢卷 | 0.14-SPCC | 31020011 | 小品种钢分切带 | 0.14-SPCC |  | 10 | MO002231 | MO002231-002-38 | FJ001 | 分剪模板 | 5925 | 2024-08-01 | 2024-08-01 | 5 | 2024-08-01 14:03:17 | 2024-08-01 14:06:59 | 江苏东方九天新能源材料有限公司 |  | 张建勇 |  | 1 | 0.14 | 0 | 32 | 1 | DL00240700352/38 | 苏州中意：排刀一：24*13+32*9（DL00240700351 / DL00240700352） 排刀二：24*9+32*12(DL00240700291 / DL002407003213)；成品内孔300mm；外径小于600mm；托高≤750mm；厚度公差+/-0.005mm；宽度公差+0/-0.2mm | 1 |  | 是 | 是 | 3 | 2
分剪 | DL00240700352/37 | DL00240700352 | 东方分剪5# | 合格 | 合格品 | 乙 | 张建勇 | 0 | 52 |  | 0 | 0.14 | 32 | 苏州中意：排刀一：24*13+32*9（DL00240700351 / DL00240700352） 排刀二：24*9+32*12(DL00240700291 / DL002407003213)；成品内孔300mm；外径小于600mm；托高≤750mm；厚度公差+/-0.005mm；宽度公差+0/-0.2mm |  | 31010009 | 小品种钢卷 | 0.14-SPCC | 31020011 | 小品种钢分切带 | 0.14-SPCC |  | 10 | MO002231 | MO002231-002-37 | FJ001 | 分剪模板 | 5925 | 2024-08-01 | 2024-08-01 | 5 | 2024-08-01 14:03:17 | 2024-08-01 14:06:59 | 江苏东方九天新能源材料有限公司 |  | 张建勇 |  | 1 | 0.14 | 0 | 32 | 1 | DL00240700352/37 | 苏州中意：排刀一：24*13+32*9（DL00240700351 / DL00240700352） 排刀二：24*9+32*12(DL00240700291 / DL002407003213)；成品内孔300mm；外径小于600mm；托高≤750mm；厚度公差+/-0.005mm；宽度公差+0/-0.2mm | 1 |  | 是 | 是 | 3 | 2
分剪 | DL00240700352/36 | DL00240700352 | 东方分剪5# | 合格 | 合格品 | 乙 | 张建勇 | 0 | 52 |  | 0 | 0.14 | 32 | 苏州中意：排刀一：24*13+32*9（DL00240700351 / DL00240700352） 排刀二：24*9+32*12(DL00240700291 / DL002407003213)；成品内孔300mm；外径小于600mm；托高≤750mm；厚度公差+/-0.005mm；宽度公差+0/-0.2mm |  | 31010009 | 小品种钢卷 | 0.14-SPCC | 31020011 | 小品种钢分切带 | 0.14-SPCC |  | 10 | MO002231 | MO002231-002-36 | FJ001 | 分剪模板 | 5925 | 2024-08-01 | 2024-08-01 | 5 | 2024-08-01 14:03:17 | 2024-08-01 14:06:59 | 江苏东方九天新能源材料有限公司 |  | 张建勇 |  | 1 | 0.14 | 0 | 32 | 1 | DL00240700352/36 | 苏州中意：排刀一：24*13+32*9（DL00240700351 / DL00240700352） 排刀二：24*9+32*12(DL00240700291 / DL002407003213)；成品内孔300mm；外径小于600mm；托高≤750mm；厚度公差+/-0.005mm；宽度公差+0/-0.2mm | 1 |  | 是 | 是 | 3 | 2
分剪 | DL00240700352/35 | DL00240700352 | 东方分剪5# | 合格 | 合格品 | 乙 | 张建勇 | 0 | 39 |  | 0 | 0.14 | 24 | 苏州中意：排刀一：24*13+32*9（DL00240700351 / DL00240700352） 排刀二：24*9+32*12(DL00240700291 / DL002407003213)；成品内孔300mm；外径小于600mm；托高≤750mm；厚度公差+/-0.005mm；宽度公差+0/-0.2mm |  | 31010009 | 小品种钢卷 | 0.14-SPCC | 31020011 | 小品种钢分切带 | 0.14-SPCC |  | 10 | MO002231 | MO002231-002-35 | FJ001 | 分剪模板 | 5925 | 2024-08-01 | 2024-08-01 | 5 | 2024-08-01 14:03:17 | 2024-08-01 14:06:59 | 江苏东方九天新能源材料有限公司 |  | 张建勇 |  | 1 | 0.14 | 0 | 24 | 1 | DL00240700352/35 | 苏州中意：排刀一：24*13+32*9（DL00240700351 / DL00240700352） 排刀二：24*9+32*12(DL00240700291 / DL002407003213)；成品内孔300mm；外径小于600mm；托高≤750mm；厚度公差+/-0.005mm；宽度公差+0/-0.2mm | 1 |  | 是 | 是 | 3 | 2
分剪 | DL00240700352/34 | DL00240700352 | 东方分剪5# | 合格 | 合格品 | 乙 | 张建勇 | 0 | 39 |  | 0 | 0.14 | 24 | 苏州中意：排刀一：24*13+32*9（DL00240700351 / DL00240700352） 排刀二：24*9+32*12(DL00240700291 / DL002407003213)；成品内孔300mm；外径小于600mm；托高≤750mm；厚度公差+/-0.005mm；宽度公差+0/-0.2mm |  | 31010009 | 小品种钢卷 | 0.14-SPCC | 31020011 | 小品种钢分切带 | 0.14-SPCC |  | 10 | MO002231 | MO002231-002-34 | FJ001 | 分剪模板 | 5925 | 2024-08-01 | 2024-08-01 | 5 | 2024-08-01 14:03:17 | 2024-08-01 14:06:59 | 江苏东方九天新能源材料有限公司 |  | 张建勇 |  | 1 | 0.14 | 0 | 24 | 1 | DL00240700352/34 | 苏州中意：排刀一：24*13+32*9（DL00240700351 / DL00240700352） 排刀二：24*9+32*12(DL00240700291 / DL002407003213)；成品内孔300mm；外径小于600mm；托高≤750mm；厚度公差+/-0.005mm；宽度公差+0/-0.2mm | 1 |  | 是 | 是 | 3 | 2
分剪 | DL00240700352/33 | DL00240700352 | 东方分剪5# | 合格 | 合格品 | 乙 | 张建勇 | 0 | 39 |  | 0 | 0.14 | 24 | 苏州中意：排刀一：24*13+32*9（DL00240700351 / DL00240700352） 排刀二：24*9+32*12(DL00240700291 / DL002407003213)；成品内孔300mm；外径小于600mm；托高≤750mm；厚度公差+/-0.005mm；宽度公差+0/-0.2mm |  | 31010009 | 小品种钢卷 | 0.14-SPCC | 31020011 | 小品种钢分切带 | 0.14-SPCC |  | 10 | MO002231 | MO002231-002-33 | FJ001 | 分剪模板 | 5925 | 2024-08-01 | 2024-08-01 | 5 | 2024-08-01 14:03:17 | 2024-08-01 14:06:59 | 江苏东方九天新能源材料有限公司 |  | 张建勇 |  | 1 | 0.14 | 0 | 24 | 1 | DL00240700352/33 | 苏州中意：排刀一：24*13+32*9（DL00240700351 / DL00240700352） 排刀二：24*9+32*12(DL00240700291 / DL002407003213)；成品内孔300mm；外径小于600mm；托高≤750mm；厚度公差+/-0.005mm；宽度公差+0/-0.2mm | 1 |  | 是 | 是 | 3 | 2
分剪 | DL00240700352/32 | DL00240700352 | 东方分剪5# | 合格 | 合格品 | 乙 | 张建勇 | 0 | 39 |  | 0 | 0.14 | 24 | 苏州中意：排刀一：24*13+32*9（DL00240700351 / DL00240700352） 排刀二：24*9+32*12(DL00240700291 / DL002407003213)；成品内孔300mm；外径小于600mm；托高≤750mm；厚度公差+/-0.005mm；宽度公差+0/-0.2mm |  | 31010009 | 小品种钢卷 | 0.14-SPCC | 31020011 | 小品种钢分切带 | 0.14-SPCC |  | 10 | MO002231 | MO002231-002-32 | FJ001 | 分剪模板 | 5925 | 2024-08-01 | 2024-08-01 | 5 | 2024-08-01 14:03:17 | 2024-08-01 14:06:59 | 江苏东方九天新能源材料有限公司 |  | 张建勇 |  | 1 | 0.14 | 0 | 24 | 1 | DL00240700352/32 | 苏州中意：排刀一：24*13+32*9（DL00240700351 / DL00240700352） 排刀二：24*9+32*12(DL00240700291 / DL002407003213)；成品内孔300mm；外径小于600mm；托高≤750mm；厚度公差+/-0.005mm；宽度公差+0/-0.2mm | 1 |  | 是 | 是 | 3 | 2
分剪 | DL00240700352/31 | DL00240700352 | 东方分剪5# | 合格 | 合格品 | 乙 | 张建勇 | 0 | 39 |  | 0 | 0.14 | 24 | 苏州中意：排刀一：24*13+32*9（DL00240700351 / DL00240700352） 排刀二：24*9+32*12(DL00240700291 / DL002407003213)；成品内孔300mm；外径小于600mm；托高≤750mm；厚度公差+/-0.005mm；宽度公差+0/-0.2mm |  | 31010009 | 小品种钢卷 | 0.14-SPCC | 31020011 | 小品种钢分切带 | 0.14-SPCC |  | 10 | MO002231 | MO002231-002-31 | FJ001 | 分剪模板 | 5925 | 2024-08-01 | 2024-08-01 | 5 | 2024-08-01 14:03:17 | 2024-08-01 14:06:59 | 江苏东方九天新能源材料有限公司 |  | 张建勇 |  | 1 | 0.14 | 0 | 24 | 1 | DL00240700352/31 | 苏州中意：排刀一：24*13+32*9（DL00240700351 / DL00240700352） 排刀二：24*9+32*12(DL00240700291 / DL002407003213)；成品内孔300mm；外径小于600mm；托高≤750mm；厚度公差+/-0.005mm；宽度公差+0/-0.2mm | 1 |  | 是 | 是 | 3 | 2
分剪 | DL00240700352/30 | DL00240700352 | 东方分剪5# | 合格 | 合格品 | 乙 | 张建勇 | 0 | 39 |  | 0 | 0.14 | 24 | 苏州中意：排刀一：24*13+32*9（DL00240700351 / DL00240700352） 排刀二：24*9+32*12(DL00240700291 / DL002407003213)；成品内孔300mm；外径小于600mm；托高≤750mm；厚度公差+/-0.005mm；宽度公差+0/-0.2mm |  | 31010009 | 小品种钢卷 | 0.14-SPCC | 31020011 | 小品种钢分切带 | 0.14-SPCC |  | 10 | MO002231 | MO002231-002-30 | FJ001 | 分剪模板 | 5925 | 2024-08-01 | 2024-08-01 | 5 | 2024-08-01 14:03:17 | 2024-08-01 14:06:59 | 江苏东方九天新能源材料有限公司 |  | 张建勇 |  | 1 | 0.14 | 0 | 24 | 1 | DL00240700352/30 | 苏州中意：排刀一：24*13+32*9（DL00240700351 / DL00240700352） 排刀二：24*9+32*12(DL00240700291 / DL002407003213)；成品内孔300mm；外径小于600mm；托高≤750mm；厚度公差+/-0.005mm；宽度公差+0/-0.2mm | 1 |  | 是 | 是 | 3 | 2
分剪 | DL00240700352/29 | DL00240700352 | 东方分剪5# | 合格 | 合格品 | 乙 | 张建勇 | 0 | 39 |  | 0 | 0.14 | 24 | 苏州中意：排刀一：24*13+32*9（DL00240700351 / DL00240700352） 排刀二：24*9+32*12(DL00240700291 / DL002407003213)；成品内孔300mm；外径小于600mm；托高≤750mm；厚度公差+/-0.005mm；宽度公差+0/-0.2mm |  | 31010009 | 小品种钢卷 | 0.14-SPCC | 31020011 | 小品种钢分切带 | 0.14-SPCC |  | 10 | MO002231 | MO002231-002-29 | FJ001 | 分剪模板 | 5925 | 2024-08-01 | 2024-08-01 | 5 | 2024-08-01 14:03:17 | 2024-08-01 14:06:59 | 江苏东方九天新能源材料有限公司 |  | 张建勇 |  | 1 | 0.14 | 0 | 24 | 1 | DL00240700352/29 | 苏州中意：排刀一：24*13+32*9（DL00240700351 / DL00240700352） 排刀二：24*9+32*12(DL00240700291 / DL002407003213)；成品内孔300mm；外径小于600mm；托高≤750mm；厚度公差+/-0.005mm；宽度公差+0/-0.2mm | 1 |  | 是 | 是 | 3 | 2
分剪 | DL00240700352/28 | DL00240700352 | 东方分剪5# | 合格 | 合格品 | 乙 | 张建勇 | 0 | 39 |  | 0 | 0.14 | 24 | 苏州中意：排刀一：24*13+32*9（DL00240700351 / DL00240700352） 排刀二：24*9+32*12(DL00240700291 / DL002407003213)；成品内孔300mm；外径小于600mm；托高≤750mm；厚度公差+/-0.005mm；宽度公差+0/-0.2mm |  | 31010009 | 小品种钢卷 | 0.14-SPCC | 31020011 | 小品种钢分切带 | 0.14-SPCC |  | 10 | MO002231 | MO002231-002-28 | FJ001 | 分剪模板 | 5925 | 2024-08-01 | 2024-08-01 | 5 | 2024-08-01 14:03:17 | 2024-08-01 14:06:59 | 江苏东方九天新能源材料有限公司 |  | 张建勇 |  | 1 | 0.14 | 0 | 24 | 1 | DL00240700352/28 | 苏州中意：排刀一：24*13+32*9（DL00240700351 / DL00240700352） 排刀二：24*9+32*12(DL00240700291 / DL002407003213)；成品内孔300mm；外径小于600mm；托高≤750mm；厚度公差+/-0.005mm；宽度公差+0/-0.2mm | 1 |  | 是 | 是 | 3 | 2
分剪 | DL00240700352/27 | DL00240700352 | 东方分剪5# | 合格 | 合格品 | 乙 | 张建勇 | 0 | 39 |  | 0 | 0.14 | 24 | 苏州中意：排刀一：24*13+32*9（DL00240700351 / DL00240700352） 排刀二：24*9+32*12(DL00240700291 / DL002407003213)；成品内孔300mm；外径小于600mm；托高≤750mm；厚度公差+/-0.005mm；宽度公差+0/-0.2mm |  | 31010009 | 小品种钢卷 | 0.14-SPCC | 31020011 | 小品种钢分切带 | 0.14-SPCC |  | 10 | MO002231 | MO002231-002-27 | FJ001 | 分剪模板 | 5925 | 2024-08-01 | 2024-08-01 | 5 | 2024-08-01 14:03:17 | 2024-08-01 14:06:59 | 江苏东方九天新能源材料有限公司 |  | 张建勇 |  | 1 | 0.14 | 0 | 24 | 1 | DL00240700352/27 | 苏州中意：排刀一：24*13+32*9（DL00240700351 / DL00240700352） 排刀二：24*9+32*12(DL00240700291 / DL002407003213)；成品内孔300mm；外径小于600mm；托高≤750mm；厚度公差+/-0.005mm；宽度公差+0/-0.2mm | 1 |  | 是 | 是 | 3 | 2
分剪 | DL00240700352/26 | DL00240700352 | 东方分剪5# | 合格 | 合格品 | 乙 | 张建勇 | 0 | 39 |  | 0 | 0.14 | 24 | 苏州中意：排刀一：24*13+32*9（DL00240700351 / DL00240700352） 排刀二：24*9+32*12(DL00240700291 / DL002407003213)；成品内孔300mm；外径小于600mm；托高≤750mm；厚度公差+/-0.005mm；宽度公差+0/-0.2mm |  | 31010009 | 小品种钢卷 | 0.14-SPCC | 31020011 | 小品种钢分切带 | 0.14-SPCC |  | 10 | MO002231 | MO002231-002-26 | FJ001 | 分剪模板 | 5925 | 2024-08-01 | 2024-08-01 | 5 | 2024-08-01 14:03:17 | 2024-08-01 14:06:59 | 江苏东方九天新能源材料有限公司 |  | 张建勇 |  | 1 | 0.14 | 0 | 24 | 1 | DL00240700352/26 | 苏州中意：排刀一：24*13+32*9（DL00240700351 / DL00240700352） 排刀二：24*9+32*12(DL00240700291 / DL002407003213)；成品内孔300mm；外径小于600mm；托高≤750mm；厚度公差+/-0.005mm；宽度公差+0/-0.2mm | 1 |  | 是 | 是 | 3 | 2
分剪 | DL00240700352/25 | DL00240700352 | 东方分剪5# | 合格 | 合格品 | 乙 | 张建勇 | 0 | 39 |  | 0 | 0.14 | 24 | 苏州中意：排刀一：24*13+32*9（DL00240700351 / DL00240700352） 排刀二：24*9+32*12(DL00240700291 / DL002407003213)；成品内孔300mm；外径小于600mm；托高≤750mm；厚度公差+/-0.005mm；宽度公差+0/-0.2mm |  | 31010009 | 小品种钢卷 | 0.14-SPCC | 31020011 | 小品种钢分切带 | 0.14-SPCC |  | 10 | MO002231 | MO002231-002-25 | FJ001 | 分剪模板 | 5925 | 2024-08-01 | 2024-08-01 | 5 | 2024-08-01 14:03:17 | 2024-08-01 14:06:59 | 江苏东方九天新能源材料有限公司 |  | 张建勇 |  | 1 | 0.14 | 0 | 24 | 1 | DL00240700352/25 | 苏州中意：排刀一：24*13+32*9（DL00240700351 / DL00240700352） 排刀二：24*9+32*12(DL00240700291 / DL002407003213)；成品内孔300mm；外径小于600mm；托高≤750mm；厚度公差+/-0.005mm；宽度公差+0/-0.2mm | 1 |  | 是 | 是 | 3 | 2
分剪 | DL00240700352/24 | DL00240700352 | 东方分剪5# | 合格 | 合格品 | 乙 | 张建勇 | 0 | 39 |  | 0 | 0.14 | 24 | 苏州中意：排刀一：24*13+32*9（DL00240700351 / DL00240700352） 排刀二：24*9+32*12(DL00240700291 / DL002407003213)；成品内孔300mm；外径小于600mm；托高≤750mm；厚度公差+/-0.005mm；宽度公差+0/-0.2mm |  | 31010009 | 小品种钢卷 | 0.14-SPCC | 31020011 | 小品种钢分切带 | 0.14-SPCC |  | 10 | MO002231 | MO002231-002-24 | FJ001 | 分剪模板 | 5925 | 2024-08-01 | 2024-08-01 | 5 | 2024-08-01 14:03:17 | 2024-08-01 14:06:59 | 江苏东方九天新能源材料有限公司 |  | 张建勇 |  | 1 | 0.14 | 0 | 24 | 1 | DL00240700352/24 | 苏州中意：排刀一：24*13+32*9（DL00240700351 / DL00240700352） 排刀二：24*9+32*12(DL00240700291 / DL002407003213)；成品内孔300mm；外径小于600mm；托高≤750mm；厚度公差+/-0.005mm；宽度公差+0/-0.2mm | 1 |  | 是 | 是 | 3 | 2
分剪 | DL00240700352/23 | DL00240700352 | 东方分剪5# | 合格 | 合格品 | 乙 | 张建勇 | 0 | 39 |  | 0 | 0.14 | 24 | 苏州中意：排刀一：24*13+32*9（DL00240700351 / DL00240700352） 排刀二：24*9+32*12(DL00240700291 / DL002407003213)；成品内孔300mm；外径小于600mm；托高≤750mm；厚度公差+/-0.005mm；宽度公差+0/-0.2mm |  | 31010009 | 小品种钢卷 | 0.14-SPCC | 31020011 | 小品种钢分切带 | 0.14-SPCC |  | 10 | MO002231 | MO002231-002-23 | FJ001 | 分剪模板 | 5925 | 2024-08-01 | 2024-08-01 | 5 | 2024-08-01 14:03:17 | 2024-08-01 14:06:59 | 江苏东方九天新能源材料有限公司 |  | 张建勇 |  | 1 | 0.14 | 0 | 24 | 1 | DL00240700352/23 | 苏州中意：排刀一：24*13+32*9（DL00240700351 / DL00240700352） 排刀二：24*9+32*12(DL00240700291 / DL002407003213)；成品内孔300mm；外径小于600mm；托高≤750mm；厚度公差+/-0.005mm；宽度公差+0/-0.2mm | 1 |  | 是 | 是 | 3 | 2
分剪 | DL00240700352/22 | DL00240700352 | 东方分剪5# | 其他入库 | 报废品 | 乙 | 张建勇 | 0 | 52 |  | 0 | 0.14 | 32 | 苏州中意：排刀一：24*13+32*9（DL00240700351 / DL00240700352） 排刀二：24*9+32*12(DL00240700291 / DL002407003213)；成品内孔300mm；外径小于600mm；托高≤750mm；厚度公差+/-0.005mm；宽度公差+0/-0.2mm |  | 31010009 | 小品种钢卷 | 0.14-SPCC | 31020011 | 小品种钢分切带 | 0.14-SPCC |  | 10 | MO002231 | MO002231-002-22 | FJ001 | 分剪模板 | 5925 | 2024-08-01 | 2024-08-01 | 5 | 2024-08-01 14:03:17 | 2024-08-01 14:06:59 | 江苏东方九天新能源材料有限公司 |  | 张建勇 |  | 1 | 0.14 | 0 | 32 | 1 | DL00240700352/22 | 苏州中意：排刀一：24*13+32*9（DL00240700351 / DL00240700352） 排刀二：24*9+32*12(DL00240700291 / DL002407003213)；成品内孔300mm；外径小于600mm；托高≤750mm；厚度公差+/-0.005mm；宽度公差+0/-0.2mm | 1 | 折印 | 是 | 是 | 3 | 2
分剪 | DL00240700352/21 | DL00240700352 | 东方分剪5# | 合格 | 合格品 | 乙 | 张建勇 | 0 | 52 |  | 0 | 0.14 | 32 | 苏州中意：排刀一：24*13+32*9（DL00240700351 / DL00240700352） 排刀二：24*9+32*12(DL00240700291 / DL002407003213)；成品内孔300mm；外径小于600mm；托高≤750mm；厚度公差+/-0.005mm；宽度公差+0/-0.2mm |  | 31010009 | 小品种钢卷 | 0.14-SPCC | 31020011 | 小品种钢分切带 | 0.14-SPCC |  | 10 | MO002231 | MO002231-002-21 | FJ001 | 分剪模板 | 5925 | 2024-08-01 | 2024-08-01 | 5 | 2024-08-01 14:03:17 | 2024-08-01 14:06:59 | 江苏东方九天新能源材料有限公司 |  | 张建勇 |  | 1 | 0.14 | 0 | 32 | 1 | DL00240700352/21 | 苏州中意：排刀一：24*13+32*9（DL00240700351 / DL00240700352） 排刀二：24*9+32*12(DL00240700291 / DL002407003213)；成品内孔300mm；外径小于600mm；托高≤750mm；厚度公差+/-0.005mm；宽度公差+0/-0.2mm | 1 |  | 是 | 是 | 3 | 2
分剪 | DL00240700352/20 | DL00240700352 | 东方分剪5# | 合格 | 合格品 | 乙 | 张建勇 | 0 | 52 |  | 0 | 0.14 | 32 | 苏州中意：排刀一：24*13+32*9（DL00240700351 / DL00240700352） 排刀二：24*9+32*12(DL00240700291 / DL002407003213)；成品内孔300mm；外径小于600mm；托高≤750mm；厚度公差+/-0.005mm；宽度公差+0/-0.2mm |  | 31010009 | 小品种钢卷 | 0.14-SPCC | 31020011 | 小品种钢分切带 | 0.14-SPCC |  | 10 | MO002231 | MO002231-002-20 | FJ001 | 分剪模板 | 5925 | 2024-08-01 | 2024-08-01 | 5 | 2024-08-01 14:03:17 | 2024-08-01 14:06:59 | 江苏东方九天新能源材料有限公司 |  | 张建勇 |  | 1 | 0.14 | 0 | 32 | 1 | DL00240700352/20 | 苏州中意：排刀一：24*13+32*9（DL00240700351 / DL00240700352） 排刀二：24*9+32*12(DL00240700291 / DL002407003213)；成品内孔300mm；外径小于600mm；托高≤750mm；厚度公差+/-0.005mm；宽度公差+0/-0.2mm | 1 |  | 是 | 是 | 3 | 2
分剪 | DL00240700352/19 | DL00240700352 | 东方分剪5# | 合格 | 合格品 | 乙 | 张建勇 | 0 | 52 |  | 0 | 0.14 | 32 | 苏州中意：排刀一：24*13+32*9（DL00240700351 / DL00240700352） 排刀二：24*9+32*12(DL00240700291 / DL002407003213)；成品内孔300mm；外径小于600mm；托高≤750mm；厚度公差+/-0.005mm；宽度公差+0/-0.2mm |  | 31010009 | 小品种钢卷 | 0.14-SPCC | 31020011 | 小品种钢分切带 | 0.14-SPCC |  | 10 | MO002231 | MO002231-002-19 | FJ001 | 分剪模板 | 5925 | 2024-08-01 | 2024-08-01 | 5 | 2024-08-01 14:03:17 | 2024-08-01 14:06:59 | 江苏东方九天新能源材料有限公司 |  | 张建勇 |  | 1 | 0.14 | 0 | 32 | 1 | DL00240700352/19 | 苏州中意：排刀一：24*13+32*9（DL00240700351 / DL00240700352） 排刀二：24*9+32*12(DL00240700291 / DL002407003213)；成品内孔300mm；外径小于600mm；托高≤750mm；厚度公差+/-0.005mm；宽度公差+0/-0.2mm | 1 |  | 是 | 是 | 3 | 2
分剪 | DL00240700352/18 | DL00240700352 | 东方分剪5# | 合格 | 合格品 | 乙 | 张建勇 | 0 | 52 |  | 0 | 0.14 | 32 | 苏州中意：排刀一：24*13+32*9（DL00240700351 / DL00240700352） 排刀二：24*9+32*12(DL00240700291 / DL002407003213)；成品内孔300mm；外径小于600mm；托高≤750mm；厚度公差+/-0.005mm；宽度公差+0/-0.2mm |  | 31010009 | 小品种钢卷 | 0.14-SPCC | 31020011 | 小品种钢分切带 | 0.14-SPCC |  | 10 | MO002231 | MO002231-002-18 | FJ001 | 分剪模板 | 5925 | 2024-08-01 | 2024-08-01 | 5 | 2024-08-01 14:03:17 | 2024-08-01 14:06:59 | 江苏东方九天新能源材料有限公司 |  | 张建勇 |  | 1 | 0.14 | 0 | 32 | 1 | DL00240700352/18 | 苏州中意：排刀一：24*13+32*9（DL00240700351 / DL00240700352） 排刀二：24*9+32*12(DL00240700291 / DL002407003213)；成品内孔300mm；外径小于600mm；托高≤750mm；厚度公差+/-0.005mm；宽度公差+0/-0.2mm | 1 |  | 是 | 是 | 3 | 2
分剪 | DL00240700352/17 | DL00240700352 | 东方分剪5# | 合格 | 合格品 | 乙 | 张建勇 | 0 | 52 |  | 0 | 0.14 | 32 | 苏州中意：排刀一：24*13+32*9（DL00240700351 / DL00240700352） 排刀二：24*9+32*12(DL00240700291 / DL002407003213)；成品内孔300mm；外径小于600mm；托高≤750mm；厚度公差+/-0.005mm；宽度公差+0/-0.2mm |  | 31010009 | 小品种钢卷 | 0.14-SPCC | 31020011 | 小品种钢分切带 | 0.14-SPCC |  | 10 | MO002231 | MO002231-002-17 | FJ001 | 分剪模板 | 5925 | 2024-08-01 | 2024-08-01 | 5 | 2024-08-01 14:03:17 | 2024-08-01 14:06:59 | 江苏东方九天新能源材料有限公司 |  | 张建勇 |  | 1 | 0.14 | 0 | 32 | 1 | DL00240700352/17 | 苏州中意：排刀一：24*13+32*9（DL00240700351 / DL00240700352） 排刀二：24*9+32*12(DL00240700291 / DL002407003213)；成品内孔300mm；外径小于600mm；托高≤750mm；厚度公差+/-0.005mm；宽度公差+0/-0.2mm | 1 |  | 是 | 是 | 3 | 2
分剪 | DL00240700352/16 | DL00240700352 | 东方分剪5# | 合格 | 合格品 | 乙 | 张建勇 | 0 | 52 |  | 0 | 0.14 | 32 | 苏州中意：排刀一：24*13+32*9（DL00240700351 / DL00240700352） 排刀二：24*9+32*12(DL00240700291 / DL002407003213)；成品内孔300mm；外径小于600mm；托高≤750mm；厚度公差+/-0.005mm；宽度公差+0/-0.2mm |  | 31010009 | 小品种钢卷 | 0.14-SPCC | 31020011 | 小品种钢分切带 | 0.14-SPCC |  | 10 | MO002231 | MO002231-002-16 | FJ001 | 分剪模板 | 5925 | 2024-08-01 | 2024-08-01 | 5 | 2024-08-01 14:03:17 | 2024-08-01 14:06:59 | 江苏东方九天新能源材料有限公司 |  | 张建勇 |  | 1 | 0.14 | 0 | 32 | 1 | DL00240700352/16 | 苏州中意：排刀一：24*13+32*9（DL00240700351 / DL00240700352） 排刀二：24*9+32*12(DL00240700291 / DL002407003213)；成品内孔300mm；外径小于600mm；托高≤750mm；厚度公差+/-0.005mm；宽度公差+0/-0.2mm | 1 |  | 是 | 是 | 3 | 2
分剪 | DL00240700352/15 | DL00240700352 | 东方分剪5# | 合格 | 合格品 | 乙 | 张建勇 | 0 | 52 |  | 0 | 0.14 | 32 | 苏州中意：排刀一：24*13+32*9（DL00240700351 / DL00240700352） 排刀二：24*9+32*12(DL00240700291 / DL002407003213)；成品内孔300mm；外径小于600mm；托高≤750mm；厚度公差+/-0.005mm；宽度公差+0/-0.2mm |  | 31010009 | 小品种钢卷 | 0.14-SPCC | 31020011 | 小品种钢分切带 | 0.14-SPCC |  | 10 | MO002231 | MO002231-002-15 | FJ001 | 分剪模板 | 5925 | 2024-08-01 | 2024-08-01 | 5 | 2024-08-01 14:03:17 | 2024-08-01 14:06:59 | 江苏东方九天新能源材料有限公司 |  | 张建勇 |  | 1 | 0.14 | 0 | 32 | 1 | DL00240700352/15 | 苏州中意：排刀一：24*13+32*9（DL00240700351 / DL00240700352） 排刀二：24*9+32*12(DL00240700291 / DL002407003213)；成品内孔300mm；外径小于600mm；托高≤750mm；厚度公差+/-0.005mm；宽度公差+0/-0.2mm | 1 |  | 是 | 是 | 3 | 2
分剪 | DL00240700352/14 | DL00240700352 | 东方分剪5# | 合格 | 合格品 | 乙 | 张建勇 | 0 | 52 |  | 0 | 0.14 | 32 | 苏州中意：排刀一：24*13+32*9（DL00240700351 / DL00240700352） 排刀二：24*9+32*12(DL00240700291 / DL002407003213)；成品内孔300mm；外径小于600mm；托高≤750mm；厚度公差+/-0.005mm；宽度公差+0/-0.2mm |  | 31010009 | 小品种钢卷 | 0.14-SPCC | 31020011 | 小品种钢分切带 | 0.14-SPCC |  | 10 | MO002231 | MO002231-002-14 | FJ001 | 分剪模板 | 5925 | 2024-08-01 | 2024-08-01 | 5 | 2024-08-01 14:03:17 | 2024-08-01 14:06:59 | 江苏东方九天新能源材料有限公司 |  | 张建勇 |  | 1 | 0.14 | 0 | 32 | 1 | DL00240700352/14 | 苏州中意：排刀一：24*13+32*9（DL00240700351 / DL00240700352） 排刀二：24*9+32*12(DL00240700291 / DL002407003213)；成品内孔300mm；外径小于600mm；托高≤750mm；厚度公差+/-0.005mm；宽度公差+0/-0.2mm | 1 |  | 是 | 是 | 3 | 2
分剪 | DL00240700352/13 | DL00240700352 | 东方分剪5# | 合格 | 合格品 | 乙 | 张建勇 | 0 | 39 |  | 0 | 0.14 | 24 | 苏州中意：排刀一：24*13+32*9（DL00240700351 / DL00240700352） 排刀二：24*9+32*12(DL00240700291 / DL002407003213)；成品内孔300mm；外径小于600mm；托高≤750mm；厚度公差+/-0.005mm；宽度公差+0/-0.2mm |  | 31010009 | 小品种钢卷 | 0.14-SPCC | 31020011 | 小品种钢分切带 | 0.14-SPCC |  | 10 | MO002231 | MO002231-002-13 | FJ001 | 分剪模板 | 5925 | 2024-08-01 | 2024-08-01 | 5 | 2024-08-01 14:03:17 | 2024-08-01 14:06:59 | 江苏东方九天新能源材料有限公司 |  | 张建勇 |  | 1 | 0.14 | 0 | 24 | 1 | DL00240700352/13 | 苏州中意：排刀一：24*13+32*9（DL00240700351 / DL00240700352） 排刀二：24*9+32*12(DL00240700291 / DL002407003213)；成品内孔300mm；外径小于600mm；托高≤750mm；厚度公差+/-0.005mm；宽度公差+0/-0.2mm | 1 |  | 是 | 是 | 3 | 2
分剪 | DL00240700352/12 | DL00240700352 | 东方分剪5# | 合格 | 合格品 | 乙 | 张建勇 | 0 | 39 |  | 0 | 0.14 | 24 | 苏州中意：排刀一：24*13+32*9（DL00240700351 / DL00240700352） 排刀二：24*9+32*12(DL00240700291 / DL002407003213)；成品内孔300mm；外径小于600mm；托高≤750mm；厚度公差+/-0.005mm；宽度公差+0/-0.2mm |  | 31010009 | 小品种钢卷 | 0.14-SPCC | 31020011 | 小品种钢分切带 | 0.14-SPCC |  | 10 | MO002231 | MO002231-002-12 | FJ001 | 分剪模板 | 5925 | 2024-08-01 | 2024-08-01 | 5 | 2024-08-01 14:03:17 | 2024-08-01 14:06:59 | 江苏东方九天新能源材料有限公司 |  | 张建勇 |  | 1 | 0.14 | 0 | 24 | 1 | DL00240700352/12 | 苏州中意：排刀一：24*13+32*9（DL00240700351 / DL00240700352） 排刀二：24*9+32*12(DL00240700291 / DL002407003213)；成品内孔300mm；外径小于600mm；托高≤750mm；厚度公差+/-0.005mm；宽度公差+0/-0.2mm | 1 |  | 是 | 是 | 3 | 2
分剪 | DL00240700352/11 | DL00240700352 | 东方分剪5# | 合格 | 合格品 | 乙 | 张建勇 | 0 | 39 |  | 0 | 0.14 | 24 | 苏州中意：排刀一：24*13+32*9（DL00240700351 / DL00240700352） 排刀二：24*9+32*12(DL00240700291 / DL002407003213)；成品内孔300mm；外径小于600mm；托高≤750mm；厚度公差+/-0.005mm；宽度公差+0/-0.2mm |  | 31010009 | 小品种钢卷 | 0.14-SPCC | 31020011 | 小品种钢分切带 | 0.14-SPCC |  | 10 | MO002231 | MO002231-002-11 | FJ001 | 分剪模板 | 5925 | 2024-08-01 | 2024-08-01 | 5 | 2024-08-01 14:03:17 | 2024-08-01 14:06:59 | 江苏东方九天新能源材料有限公司 |  | 张建勇 |  | 1 | 0.14 | 0 | 24 | 1 | DL00240700352/11 | 苏州中意：排刀一：24*13+32*9（DL00240700351 / DL00240700352） 排刀二：24*9+32*12(DL00240700291 / DL002407003213)；成品内孔300mm；外径小于600mm；托高≤750mm；厚度公差+/-0.005mm；宽度公差+0/-0.2mm | 1 |  | 是 | 是 | 3 | 2
分剪 | DL00240700352/10 | DL00240700352 | 东方分剪5# | 合格 | 合格品 | 乙 | 张建勇 | 0 | 39 |  | 0 | 0.14 | 24 | 苏州中意：排刀一：24*13+32*9（DL00240700351 / DL00240700352） 排刀二：24*9+32*12(DL00240700291 / DL002407003213)；成品内孔300mm；外径小于600mm；托高≤750mm；厚度公差+/-0.005mm；宽度公差+0/-0.2mm |  | 31010009 | 小品种钢卷 | 0.14-SPCC | 31020011 | 小品种钢分切带 | 0.14-SPCC |  | 10 | MO002231 | MO002231-002-10 | FJ001 | 分剪模板 | 5925 | 2024-08-01 | 2024-08-01 | 5 | 2024-08-01 14:03:17 | 2024-08-01 14:06:58 | 江苏东方九天新能源材料有限公司 |  | 张建勇 |  | 1 | 0.14 | 0 | 24 | 1 | DL00240700352/10 | 苏州中意：排刀一：24*13+32*9（DL00240700351 / DL00240700352） 排刀二：24*9+32*12(DL00240700291 / DL002407003213)；成品内孔300mm；外径小于600mm；托高≤750mm；厚度公差+/-0.005mm；宽度公差+0/-0.2mm | 1 |  | 是 | 是 | 3 | 2
分剪 | DL00240700352/9 | DL00240700352 | 东方分剪5# | 合格 | 合格品 | 乙 | 张建勇 | 0 | 39 |  | 0 | 0.14 | 24 | 苏州中意：排刀一：24*13+32*9（DL00240700351 / DL00240700352） 排刀二：24*9+32*12(DL00240700291 / DL002407003213)；成品内孔300mm；外径小于600mm；托高≤750mm；厚度公差+/-0.005mm；宽度公差+0/-0.2mm |  | 31010009 | 小品种钢卷 | 0.14-SPCC | 31020011 | 小品种钢分切带 | 0.14-SPCC |  | 10 | MO002231 | MO002231-002-09 | FJ001 | 分剪模板 | 5925 | 2024-08-01 | 2024-08-01 | 5 | 2024-08-01 14:03:17 | 2024-08-01 14:06:58 | 江苏东方九天新能源材料有限公司 |  | 张建勇 |  | 1 | 0.14 | 0 | 24 | 1 | DL00240700352/9 | 苏州中意：排刀一：24*13+32*9（DL00240700351 / DL00240700352） 排刀二：24*9+32*12(DL00240700291 / DL002407003213)；成品内孔300mm；外径小于600mm；托高≤750mm；厚度公差+/-0.005mm；宽度公差+0/-0.2mm | 1 |  | 是 | 是 | 3 | 2
分剪 | DL00240700352/8 | DL00240700352 | 东方分剪5# | 合格 | 合格品 | 乙 | 张建勇 | 0 | 39 |  | 0 | 0.14 | 24 | 苏州中意：排刀一：24*13+32*9（DL00240700351 / DL00240700352） 排刀二：24*9+32*12(DL00240700291 / DL002407003213)；成品内孔300mm；外径小于600mm；托高≤750mm；厚度公差+/-0.005mm；宽度公差+0/-0.2mm |  | 31010009 | 小品种钢卷 | 0.14-SPCC | 31020011 | 小品种钢分切带 | 0.14-SPCC |  | 10 | MO002231 | MO002231-002-08 | FJ001 | 分剪模板 | 5925 | 2024-08-01 | 2024-08-01 | 5 | 2024-08-01 14:03:17 | 2024-08-01 14:06:58 | 江苏东方九天新能源材料有限公司 |  | 张建勇 |  | 1 | 0.14 | 0 | 24 | 1 | DL00240700352/8 | 苏州中意：排刀一：24*13+32*9（DL00240700351 / DL00240700352） 排刀二：24*9+32*12(DL00240700291 / DL002407003213)；成品内孔300mm；外径小于600mm；托高≤750mm；厚度公差+/-0.005mm；宽度公差+0/-0.2mm | 1 |  | 是 | 是 | 3 | 2
分剪 | DL00240700352/7 | DL00240700352 | 东方分剪5# | 合格 | 合格品 | 乙 | 张建勇 | 0 | 39 |  | 0 | 0.14 | 24 | 苏州中意：排刀一：24*13+32*9（DL00240700351 / DL00240700352） 排刀二：24*9+32*12(DL00240700291 / DL002407003213)；成品内孔300mm；外径小于600mm；托高≤750mm；厚度公差+/-0.005mm；宽度公差+0/-0.2mm |  | 31010009 | 小品种钢卷 | 0.14-SPCC | 31020011 | 小品种钢分切带 | 0.14-SPCC |  | 10 | MO002231 | MO002231-002-07 | FJ001 | 分剪模板 | 5925 | 2024-08-01 | 2024-08-01 | 5 | 2024-08-01 14:03:17 | 2024-08-01 14:06:58 | 江苏东方九天新能源材料有限公司 |  | 张建勇 |  | 1 | 0.14 | 0 | 24 | 1 | DL00240700352/7 | 苏州中意：排刀一：24*13+32*9（DL00240700351 / DL00240700352） 排刀二：24*9+32*12(DL00240700291 / DL002407003213)；成品内孔300mm；外径小于600mm；托高≤750mm；厚度公差+/-0.005mm；宽度公差+0/-0.2mm | 1 |  | 是 | 是 | 3 | 2
分剪 | DL00240700352/6 | DL00240700352 | 东方分剪5# | 合格 | 合格品 | 乙 | 张建勇 | 0 | 39 |  | 0 | 0.14 | 24 | 苏州中意：排刀一：24*13+32*9（DL00240700351 / DL00240700352） 排刀二：24*9+32*12(DL00240700291 / DL002407003213)；成品内孔300mm；外径小于600mm；托高≤750mm；厚度公差+/-0.005mm；宽度公差+0/-0.2mm |  | 31010009 | 小品种钢卷 | 0.14-SPCC | 31020011 | 小品种钢分切带 | 0.14-SPCC |  | 10 | MO002231 | MO002231-002-06 | FJ001 | 分剪模板 | 5925 | 2024-08-01 | 2024-08-01 | 5 | 2024-08-01 14:03:17 | 2024-08-01 14:06:58 | 江苏东方九天新能源材料有限公司 |  | 张建勇 |  | 1 | 0.14 | 0 | 24 | 1 | DL00240700352/6 | 苏州中意：排刀一：24*13+32*9（DL00240700351 / DL00240700352） 排刀二：24*9+32*12(DL00240700291 / DL002407003213)；成品内孔300mm；外径小于600mm；托高≤750mm；厚度公差+/-0.005mm；宽度公差+0/-0.2mm | 1 |  | 是 | 是 | 3 | 2
分剪 | DL00240700352/5 | DL00240700352 | 东方分剪5# | 合格 | 合格品 | 乙 | 张建勇 | 0 | 39 |  | 0 | 0.14 | 24 | 苏州中意：排刀一：24*13+32*9（DL00240700351 / DL00240700352） 排刀二：24*9+32*12(DL00240700291 / DL002407003213)；成品内孔300mm；外径小于600mm；托高≤750mm；厚度公差+/-0.005mm；宽度公差+0/-0.2mm |  | 31010009 | 小品种钢卷 | 0.14-SPCC | 31020011 | 小品种钢分切带 | 0.14-SPCC |  | 10 | MO002231 | MO002231-002-05 | FJ001 | 分剪模板 | 5925 | 2024-08-01 | 2024-08-01 | 5 | 2024-08-01 14:03:17 | 2024-08-01 14:06:58 | 江苏东方九天新能源材料有限公司 |  | 张建勇 |  | 1 | 0.14 | 0 | 24 | 1 | DL00240700352/5 | 苏州中意：排刀一：24*13+32*9（DL00240700351 / DL00240700352） 排刀二：24*9+32*12(DL00240700291 / DL002407003213)；成品内孔300mm；外径小于600mm；托高≤750mm；厚度公差+/-0.005mm；宽度公差+0/-0.2mm | 1 |  | 是 | 是 | 3 | 2
分剪 | DL00240700352/4 | DL00240700352 | 东方分剪5# | 合格 | 合格品 | 乙 | 张建勇 | 0 | 39 |  | 0 | 0.14 | 24 | 苏州中意：排刀一：24*13+32*9（DL00240700351 / DL00240700352） 排刀二：24*9+32*12(DL00240700291 / DL002407003213)；成品内孔300mm；外径小于600mm；托高≤750mm；厚度公差+/-0.005mm；宽度公差+0/-0.2mm |  | 31010009 | 小品种钢卷 | 0.14-SPCC | 31020011 | 小品种钢分切带 | 0.14-SPCC |  | 10 | MO002231 | MO002231-002-04 | FJ001 | 分剪模板 | 5925 | 2024-08-01 | 2024-08-01 | 5 | 2024-08-01 14:03:17 | 2024-08-01 14:06:58 | 江苏东方九天新能源材料有限公司 |  | 张建勇 |  | 1 | 0.14 | 0 | 24 | 1 | DL00240700352/4 | 苏州中意：排刀一：24*13+32*9（DL00240700351 / DL00240700352） 排刀二：24*9+32*12(DL00240700291 / DL002407003213)；成品内孔300mm；外径小于600mm；托高≤750mm；厚度公差+/-0.005mm；宽度公差+0/-0.2mm | 1 |  | 是 | 是 | 3 | 2
分剪 | DL00240700352/3 | DL00240700352 | 东方分剪5# | 合格 | 合格品 | 乙 | 张建勇 | 0 | 39 |  | 0 | 0.14 | 24 | 苏州中意：排刀一：24*13+32*9（DL00240700351 / DL00240700352） 排刀二：24*9+32*12(DL00240700291 / DL002407003213)；成品内孔300mm；外径小于600mm；托高≤750mm；厚度公差+/-0.005mm；宽度公差+0/-0.2mm |  | 31010009 | 小品种钢卷 | 0.14-SPCC | 31020011 | 小品种钢分切带 | 0.14-SPCC |  | 10 | MO002231 | MO002231-002-03 | FJ001 | 分剪模板 | 5925 | 2024-08-01 | 2024-08-01 | 5 | 2024-08-01 14:03:17 | 2024-08-01 14:06:58 | 江苏东方九天新能源材料有限公司 |  | 张建勇 |  | 1 | 0.14 | 0 | 24 | 1 | DL00240700352/3 | 苏州中意：排刀一：24*13+32*9（DL00240700351 / DL00240700352） 排刀二：24*9+32*12(DL00240700291 / DL002407003213)；成品内孔300mm；外径小于600mm；托高≤750mm；厚度公差+/-0.005mm；宽度公差+0/-0.2mm | 1 |  | 是 | 是 | 3 | 2
分剪 | DL00240700352/2 | DL00240700352 | 东方分剪5# | 合格 | 合格品 | 乙 | 张建勇 | 0 | 39 |  | 0 | 0.14 | 24 | 苏州中意：排刀一：24*13+32*9（DL00240700351 / DL00240700352） 排刀二：24*9+32*12(DL00240700291 / DL002407003213)；成品内孔300mm；外径小于600mm；托高≤750mm；厚度公差+/-0.005mm；宽度公差+0/-0.2mm |  | 31010009 | 小品种钢卷 | 0.14-SPCC | 31020011 | 小品种钢分切带 | 0.14-SPCC |  | 10 | MO002231 | MO002231-002-02 | FJ001 | 分剪模板 | 5925 | 2024-08-01 | 2024-08-01 | 5 | 2024-08-01 14:03:17 | 2024-08-01 14:06:58 | 江苏东方九天新能源材料有限公司 |  | 张建勇 |  | 1 | 0.14 | 0 | 24 | 1 | DL00240700352/2 | 苏州中意：排刀一：24*13+32*9（DL00240700351 / DL00240700352） 排刀二：24*9+32*12(DL00240700291 / DL002407003213)；成品内孔300mm；外径小于600mm；托高≤750mm；厚度公差+/-0.005mm；宽度公差+0/-0.2mm | 1 |  | 是 | 是 | 3 | 2
分剪 | DL00240700352/1 | DL00240700352 | 东方分剪5# | 合格 | 合格品 | 乙 | 张建勇 | 0 | 39 |  | 0 | 0.14 | 24 | 苏州中意：排刀一：24*13+32*9（DL00240700351 / DL00240700352） 排刀二：24*9+32*12(DL00240700291 / DL002407003213)；成品内孔300mm；外径小于600mm；托高≤750mm；厚度公差+/-0.005mm；宽度公差+0/-0.2mm |  | 31010009 | 小品种钢卷 | 0.14-SPCC | 31020011 | 小品种钢分切带 | 0.14-SPCC |  | 10 | MO002231 | MO002231-002-01 | FJ001 | 分剪模板 | 5925 | 2024-08-01 | 2024-08-01 | 5 | 2024-08-01 14:03:17 | 2024-08-01 14:06:58 | 江苏东方九天新能源材料有限公司 |  | 张建勇 |  | 1 | 0.14 | 0 | 24 | 1 | DL00240700352/1 | 苏州中意：排刀一：24*13+32*9（DL00240700351 / DL00240700352） 排刀二：24*9+32*12(DL00240700291 / DL002407003213)；成品内孔300mm；外径小于600mm；托高≤750mm；厚度公差+/-0.005mm；宽度公差+0/-0.2mm | 1 |  | 是 | 是 | 3 | 2
一次退火 | JG1224070336 | JG1224070336 | 东方8# | 合格 |  | 甲 | 程新华,李龙礼 | 13500 | 13500 | 1 | 5745 | 0.4 | 760 | 退火 装炉量20T-45T(620℃),装炉量>45T (630℃） |  | 20100142 | 轧硬 | 0.4*760-SPCC | 30210015 | 光亮卷 | 0.1-SPCC |  | 20 | MO001991 | MO001991-024 | GLJ002 | 东方光亮卷前处理（0.4轧0.1mm) | 13510 | 2024-07-24 | 2024-08-15 | 3 | 2024-07-29 06:19:54 | 2024-08-01 13:50:54 | 江苏东方九天新能源材料有限公司 | 256411 | 刘忠于 | 刘忠于 |  | 0.4 | 5745 | 760 | 1 | JG1224070336 | 轧0.1，米数控制在22800-22900米，脱脂分一包9200米。 |  |  | 否 | 否 |  | 24
一次退火 | JG1224070316 | JG1224070316 | 东方8# | 合格 |  | 甲 | 程新华,李龙礼 | 13450 | 13450 | 1 | 5775 | 0.4 | 760 | 退火 装炉量20T-45T(620℃),装炉量>45T (630℃） |  | 20100142 | 轧硬 | 0.4*760-SPCC | 30210015 | 光亮卷 | 0.1-SPCC |  | 20 | MO001991 | MO001991-020 | GLJ002 | 东方光亮卷前处理（0.4轧0.1mm) | 13500 | 2024-07-24 | 2024-08-15 | 5 | 2024-07-29 06:19:54 | 2024-08-01 13:50:54 | 江苏东方九天新能源材料有限公司 | 256399 | 刘忠于 | 刘忠于 |  | 0.4 | 5775 | 760 | 1 | JG1224070316 | 轧0.1，米数控制在22800-22900米，脱脂分一包9200米。 |  |  | 否 | 否 | 5350 | 20
一次退火 | JG1224070321 | JG1224070321 | 东方8# | 合格 |  | 甲 | 程新华,李龙礼 | 13510 | 13510 | 1 | 5760 | 0.4 | 760 | 退火 装炉量20T-45T(620℃),装炉量>45T (630℃） |  | 20100142 | 轧硬 | 0.4*760-SPCC | 30210015 | 光亮卷 | 0.1-SPCC |  | 20 | MO001991 | MO001991-009 | GLJ002 | 东方光亮卷前处理（0.4轧0.1mm) | 13520 | 2024-07-24 | 2024-08-15 | 3 | 2024-07-29 06:19:54 | 2024-08-01 13:50:54 | 江苏东方九天新能源材料有限公司 | 256388 | 刘忠于 | 刘忠于 |  | 0.4 | 5760 | 760 | 1 | JG1224070321 | 轧0.1，米数控制在22800-22900米，脱脂分一包9200米。 |  |  | 否 | 否 | 8902 | 9
一次退火 | JG1224070355 | JG1224070355 | 东方8# | 合格 |  | 甲 | 程新华,李龙礼 | 13500 | 13500 | 1 | 5750 | 0.4 | 760 | 退火 装炉量20T-45T(620℃),装炉量>45T (630℃） |  | 20100142 | 轧硬 | 0.4*760-SPCC | 30210015 | 光亮卷 | 0.1-SPCC |  | 20 | MO001991 | MO001991-001 | GLJ002 | 东方光亮卷前处理（0.4轧0.1mm) | 13535 | 2024-07-24 | 2024-08-15 | 5 | 2024-07-29 06:19:54 | 2024-08-01 13:50:54 | 江苏东方九天新能源材料有限公司 | 256365 | 刘忠于 | 刘忠于 |  | 0.4 | 5750 | 760 | 1 | JG1224070355 | 轧0.1，米数控制在22800-22900米，脱脂分一包9200米。 |  |  | 否 | 否 | 4118 | 1
一次退火 | DL00240700392 | DL0024070039 | 东方8# | 合格 |  | 乙 | 陈国,李楷文,袁亚东,张天圣 | 5885 | 5885 | 1 | 2130 | 0.6 | 590 | 海金杜门：退火（620℃）、转650轧机 |  | 20100077 | 轧硬 | 0.6*590-SPCC | 20600001 | 镍钝化卷半成品 | 0.203-SPCC |  | 20 | MO001783 | MO001783-001-02 | HJDM003 | 东方镍钝化半成品前处理0.203（海金杜门：厚度公差：0.198-0.203mm、硬度：90-100HV,粗糙度：Ra0.5-0.7μm） | 11795 | 2024-07-19 | 2024-07-27 | 3 | 2024-07-20 14:15:42 | 2024-08-01 13:50:36 | 江苏东方九天新能源材料有限公司 | 248985 | 刘忠于 | 刘忠于 |  | 0.6 | 2130 | 590 | 1 | DL00240700392 | 海金杜门：（0.203*590）厚度公差: 0.198-0.203mm、硬度: 90-100HV,粗粕度: Ra0.5-0.7um |  |  |  |  | 13532 | 1
一次退火 | DL00240700391 | DL0024070039 | 东方8# | 合格 |  | 乙 | 陈国,李楷文,袁亚东,张天圣 | 5860 | 5860 | 1 | 2130 | 0.6 | 590 | 海金杜门：退火（620℃）、转650轧机 |  | 20100077 | 轧硬 | 0.6*590-SPCC | 20600001 | 镍钝化卷半成品 | 0.203-SPCC |  | 20 | MO001783 | MO001783-001-01 | HJDM003 | 东方镍钝化半成品前处理0.203（海金杜门：厚度公差：0.198-0.203mm、硬度：90-100HV,粗糙度：Ra0.5-0.7μm） | 11795 | 2024-07-19 | 2024-07-27 | 3 | 2024-07-20 14:15:42 | 2024-08-01 13:50:36 | 江苏东方九天新能源材料有限公司 | 248985 | 刘忠于 | 刘忠于 |  | 0.6 | 2130 | 590 | 1 | DL00240700391 | 海金杜门：（0.203*590）厚度公差: 0.198-0.203mm、硬度: 90-100HV,粗粕度: Ra0.5-0.7um |  |  |  |  | 13532 | 1
一次退火 | DL1224070058 | DL1224070058 | 东方8# | 合格 |  | 乙 | 陈国,李楷文,袁亚东,张天圣 | 8250 | 8235 | 0.9982 | 1550 | 1.2 | 565 | 昆山富维:退火（620℃)、转650轧机 |  | 20100125 | 轧硬 | 1.2*565-SPCC | 31010046 | 小品种钢卷 | 0.45-SPCC |  | 20 | MO001779 | MO001779-001 | XPZG001 | 小品种钢前处理模板 | 8250 | 2024-07-19 | 2024-07-29 | 3 | 2024-07-20 14:15:42 | 2024-08-01 13:50:36 | 江苏东方九天新能源材料有限公司 | 248953 | 刘忠于 | 刘忠于 |  | 1.2 | 1565 | 565 | 1 | DL1224070058 | 昆山富维：（0.45*565）厚度公差：+/-0.005mm，HV100-120,粗糙度0.5-0.7um,卷重2-3吨，取A4纸贴打包后贴外面 |  |  | 否 | 否 | 17270 | 1
一次退火 | DL00240700252 | DL0024070025 | 东方8# | 合格 |  | 乙 | 陈国,李楷文,袁亚东,张天圣 | 5995 | 5995 | 1 | 2100 | 0.6 | 610 | 昆山泰德通：退火(620℃)、转650轧机 |  | 20100082 | 轧硬 | 0.6*610-SPCC | 20600016 | 镍钝化卷半成品 | 0.15-SPCC |  | 20 | MO001710 | MO001710-001-02 | XPZG001 | 小品种钢前处理模板 | 12165 | 2024-07-17 | 2024-07-27 | 5 | 2024-07-20 14:15:42 | 2024-08-01 13:50:36 | 江苏东方九天新能源材料有限公司 | 245919 | 刘忠于 | 刘忠于 |  | 0.6 | 2100 | 610 | 1 | DL00240700252 | 昆山泰德通：（0.15*610）厚度±0.005，硬度HV90-110,粗糙度按照新工艺试制要求生产 |  |  |  |  | 15006 | 1
最终脱脂 | JG12240703352 | JG1224070335 | 东方950脱脂1# | 合格 | 合格品 | 乙 | 何晓健,张东兵 | 5560 | 5560 | 1 | 9700 | 0.1 | 760 | 脱脂（950-1） |  | 20100142 | 轧硬 | 0.4*760-SPCC | 30210015 | 光亮卷 | 0.1-SPCC |  | 40 | MO001991 | MO001991-005-02 | GLJ002 | 东方光亮卷前处理（0.4轧0.1mm) | 13490 | 2024-07-24 | 2024-08-15 | 3 | 2024-08-01 13:40:09 | 2024-08-01 13:46:07 | 江苏东方九天新能源材料有限公司 |  | 何晓健 |  | 1 | 0.1 | 9700 | 760 | 1 | JG12240703352 | 轧0.1，米数控制在22800-22900米，脱脂分一包9200米。 |  |  |  |  | 2033 | 5
最终脱脂 | JG12240703351 | JG1224070335 | 东方950脱脂1# | 合格 | 合格品 | 乙 | 何晓健,张东兵 | 7255 | 7255 | 1 | 12500 | 0.1 | 760 | 脱脂（950-1） |  | 20100142 | 轧硬 | 0.4*760-SPCC | 30210015 | 光亮卷 | 0.1-SPCC |  | 40 | MO001991 | MO001991-005-01 | GLJ002 | 东方光亮卷前处理（0.4轧0.1mm) | 13490 | 2024-07-24 | 2024-08-15 | 3 | 2024-08-01 13:40:09 | 2024-08-01 13:46:07 | 江苏东方九天新能源材料有限公司 |  | 何晓健 |  | 1 | 0.1 | 12500 | 760 | 1 | JG12240703351 | 轧0.1，米数控制在22800-22900米，脱脂分一包9200米。 |  |  |  |  | 2033 | 5
铬钝化 | JG1224070311 | JG1224070311 | 东方铬钝化750 | 合格 | 让步接收 | 甲 | 周建锋 | 6544 | 6541 | 0.9995 | 9490 | 0.15 | 610 | 镀铬量80-100 | 横辊印，白斑 | 30210011 | 光亮卷 | 0.15-SPCC | 30110011 | 铬钝化卷 | 0.15-SPCC |  | 10 | MO002233 | MO002233-010 | GDH001 | 铬钝化模板 | 6544 | 2024-08-01 | 2024-08-01 | 5 | 2024-08-01 12:22:28 | 2024-08-01 13:26:12 | 江苏东方九天新能源材料有限公司 | 272838 | 倪兵 |  |  | 0.15 | 9470 | 610 | 1 | JG1224070311 |  | 1 | 色差，条印，横辊印，白斑 | 是 | 是 | 64 | 10
最终退火 | JG12240704012 | JG1224070401 | 东方20# | 合格 |  | 甲 | 程新华,李龙礼,吴双勇 | 6775 | 6775 | 1 | 12540 | 0.1 | 710 | 退火（590℃） |  | 20100028 | 轧硬 | 0.4*710-SPCC | 30210015 | 光亮卷 | 0.1-SPCC |  | 50 | MO001831 | MO001831-013-02 | GLJ002 | 东方光亮卷前处理（0.4轧0.1mm) | 13690 | 2024-07-19 | 2024-07-19 | 3 | 2024-07-30 00:23:33 | 2024-08-01 13:11:16 | 江苏东方九天新能源材料有限公司 | 250537 | 刘忠于 | 刘忠于 |  | 0.1 | 12540 | 710 | 1 | JG12240704012 | 轧0.1；米数控制在25100-25200，脱脂平均分包 |  |  |  |  | 6843 | 13
最终退火 | JG12240704192 | JG1224070419 | 东方20# | 合格 |  | 甲 | 程新华,李龙礼,吴双勇 | 5450 | 5450 | 1 | 10100 | 0.1 | 710 | 退火（590℃） |  | 20100028 | 轧硬 | 0.4*710-SPCC | 30210015 | 光亮卷 | 0.1-SPCC |  | 50 | MO001803 | MO001803-001-02 | GLJ002 | 东方光亮卷前处理（0.4轧0.1mm) | 13470 | 2024-07-19 | 2024-08-03 | 5 | 2024-07-30 00:23:33 | 2024-08-01 13:11:16 | 江苏东方九天新能源材料有限公司 | 249245 | 刘忠于 | 刘忠于 |  | 0.1 | 10100 | 710 | 1 | JG12240704192 | 轧0.1；米数控制在24700-24800，脱脂平均分包 |  |  |  |  | 3805 | 1
最终退火 | JG12240703542 | JG12240703542 | 东方20# | 合格 |  | 甲 | 程新华,李龙礼,吴双勇 | 8500 | 8500 | 1 | 14730 | 0.1 | 760 | 退火（590℃） |  | 20500021 | 光亮卷半成品 | 0.4-SPCC | 30210015 | 光亮卷 | 0.1-SPCC |  | 50 | MO001763 | MO001763-007 | GLJ002 | 东方光亮卷前处理（0.4轧0.1mm) | 8555 | 2024-07-18 | 2024-07-18 | 5 | 2024-07-30 00:23:33 | 2024-08-01 13:11:16 | 江苏东方九天新能源材料有限公司 | 248201 | 刘忠于 | 刘忠于 |  | 0.1 | 14730 | 760 | 1 | JG12240703542 | 已退火；轧0.1，米数控制在14400-14500米 |  |  | 否 | 否 | 3776 | 7
最终退火 | JG12240601222 | JG1224060122 | 东方20# | 合格 |  | 甲 | 程新华,李龙礼,吴双勇 | 6535 | 6535 | 1 | 12100 | 0.1 | 710 | 退火（590℃） |  | 20100028 | 轧硬 | 0.4*710-SPCC | 30210015 | 光亮卷 | 0.1-SPCC |  | 50 | MO001176 | MO001176-001-02 | GLJ003 | 光亮卷前处理 模板 | 9850 | 2024-07-04 | 2024-07-14 | 5 | 2024-07-30 00:23:33 | 2024-08-01 13:11:16 | 江苏东方九天新能源材料有限公司 | 204367 | 刘忠于 | 刘忠于 |  | 0.1 | 12100 | 710 | 1 | JG12240601222 | 轧0.1，米数控制在18200-18300米，脱脂平均分包。 |  |  |  |  | 9774 | 1
最终退火 | JG12240703921 | JG1224070392 | 东方20# | 合格 |  | 甲 | 程新华,李龙礼,吴双勇 | 7110 | 7110 | 1 | 13300 | 0.1 | 710 | 退火（590℃） |  | 20100028 | 轧硬 | 0.4*710-SPCC | 30210015 | 光亮卷 | 0.1-SPCC |  | 50 | MO001832 | MO001832-001-01 | GLJ002 | 东方光亮卷前处理（0.4轧0.1mm) | 13790 | 2024-07-19 | 2024-07-19 | 5 | 2024-07-30 00:27:04 | 2024-08-01 13:10:53 | 江苏东方九天新能源材料有限公司 | 250539 | 刘忠于 | 刘忠于 |  | 0.1 | 13300 | 710 | 1 | JG12240703921 | 轧0.1；米数控制在24800-24900米，脱脂平均分包 |  |  |  |  | 5980 | 1
最终退火 | JG12240703982 | JG1224070398 | 东方20# | 合格 |  | 甲 | 程新华,李龙礼,吴双勇 | 6940 | 6940 | 1 | 12900 | 0.1 | 710 | 退火（590℃） |  | 20100028 | 轧硬 | 0.4*710-SPCC | 30210015 | 光亮卷 | 0.1-SPCC |  | 50 | MO001831 | MO001831-007-02 | GLJ002 | 东方光亮卷前处理（0.4轧0.1mm) | 13830 | 2024-07-19 | 2024-07-19 | 5 | 2024-07-30 00:27:04 | 2024-08-01 13:10:53 | 江苏东方九天新能源材料有限公司 | 250534 | 刘忠于 | 刘忠于 |  | 0.1 | 12900 | 710 | 1 | JG12240703982 | 轧0.1；米数控制在25100-25200，脱脂平均分包 |  |  |  |  | 5553 | 7
最终退火 | JG12240703981 | JG1224070398 | 东方20# | 合格 |  | 甲 | 程新华,李龙礼,吴双勇 | 6730 | 6730 | 1 | 12500 | 0.1 | 710 | 退火（590℃） |  | 20100028 | 轧硬 | 0.4*710-SPCC | 30210015 | 光亮卷 | 0.1-SPCC |  | 50 | MO001831 | MO001831-007-01 | GLJ002 | 东方光亮卷前处理（0.4轧0.1mm) | 13830 | 2024-07-19 | 2024-07-19 | 5 | 2024-07-30 00:27:04 | 2024-08-01 13:10:53 | 江苏东方九天新能源材料有限公司 | 250534 | 刘忠于 | 刘忠于 |  | 0.1 | 12500 | 710 | 1 | JG12240703981 | 轧0.1；米数控制在25100-25200，脱脂平均分包 |  |  |  |  | 5553 | 7
最终退火 | JG12240601212 | JG1224060121 | 东方20# | 合格 |  | 甲 | 程新华,李龙礼,吴双勇 | 3180 | 3180 | 1 | 5750 | 0.1 | 710 | 退火（590℃） |  | 20100028 | 轧硬 | 0.4*710-SPCC | 30210015 | 光亮卷 | 0.1-SPCC |  | 50 | MO001176 | MO001176-003-02 | GLJ003 | 光亮卷前处理 模板 | 9835 | 2024-07-04 | 2024-07-14 | 5 | 2024-07-30 00:27:04 | 2024-08-01 13:10:53 | 江苏东方九天新能源材料有限公司 | 204369 | 刘忠于 | 刘忠于 |  | 0.1 | 5750 | 710 | 1 | JG12240601212 | 轧0.1，米数控制在18200-18300米，脱脂平均分包。 |  |  |  |  | 6231 | 3
最终退火 | JG12240601221 | JG1224060122 | 东方20# | 合格 |  | 甲 | 程新华,李龙礼,吴双勇 | 3220 | 3220 | 1 | 6200 | 0.1 | 710 | 退火（590℃） |  | 20100028 | 轧硬 | 0.4*710-SPCC | 30210015 | 光亮卷 | 0.1-SPCC |  | 50 | MO001176 | MO001176-001-01 | GLJ003 | 光亮卷前处理 模板 | 9850 | 2024-07-04 | 2024-07-14 | 5 | 2024-07-30 00:27:04 | 2024-08-01 13:10:53 | 江苏东方九天新能源材料有限公司 | 204367 | 刘忠于 | 刘忠于 |  | 0.1 | 6200 | 710 | 1 | JG12240601221 | 轧0.1，米数控制在18200-18300米，脱脂平均分包。 |  |  |  |  | 9774 | 1
铬钝化 | JG1224070287 | JG1224070287 | 东方铬钝化750 | 合格 | 让步接收 | 甲 | 孙锋 | 6564 | 6563 | 0.9998 | 9310 | 0.15 | 610 | 镀铬量80-100 | 横辊印，5130米左右来料板面停机印 | 30210011 | 光亮卷 | 0.15-SPCC | 30110011 | 铬钝化卷 | 0.15-SPCC |  | 10 | MO002233 | MO002233-020 | GDH001 | 铬钝化模板 | 6564 | 2024-08-01 | 2024-08-01 | 5 | 2024-08-01 11:32:01 | 2024-08-01 12:22:09 | 江苏东方九天新能源材料有限公司 | 272849 | 倪兵 |  |  | 0.15 | 0 | 610 | 1 | JG1224070287 |  | 1 | 色差，条印，横辊印,5130米左右来料板面停机印 | 是 | 是 | 50 | 20
铬钝化 | JG12240701942 | JG12240701942 | 东方铬钝化750 | 合格 | 让步接收 | 乙 | 李澍 | 3078 | 3037 | 0.9867 | 6480 | 0.1 | 610 | / | 3500米左右折印，划伤 | 30210015 | 光亮卷 | 0.1-SPCC | 30110014 | 铬钝化卷 | 0.1-SPCC |  | 10 | MO002235 | MO002235-002 | GDH001 | 铬钝化模板 | 3078 | 2024-08-01 | 2024-08-01 | 5 | 2024-08-01 11:30:09 | 2024-08-01 11:31:13 | 江苏东方九天新能源材料有限公司 | 272859 | 李澍 |  |  | 0.1 | 0 | 610 | 1 | JG12240701942 |  | 1 | 3500米左右折印，白斑，辊印，划伤 | 是 | 是 | 1 | 2
铬钝化 | JG1224070293 | JG1224070293 | 东方铬钝化750 | 合格 | 合格品 | 乙 | 李澍 | 5136 | 5125 | 0.9979 | 7250 | 0.15 | 610 | 镀铬量80-100 |  | 30210011 | 光亮卷 | 0.15-SPCC | 30110011 | 铬钝化卷 | 0.15-SPCC |  | 10 | MO002233 | MO002233-002 | GDH001 | 铬钝化模板 | 5136 | 2024-08-01 | 2024-08-01 | 5 | 2024-08-01 11:29:12 | 2024-08-01 11:29:50 | 江苏东方九天新能源材料有限公司 | 272830 | 李澍 |  |  | 0.15 | 7210 | 610 | 1 | JG1224070293 |  | 1 | 色差，条印，横辊印，划伤 | 是 | 是 | 0 | 2
铬钝化 | JG1224070261 | JG1224070261 | 东方铬钝化750 | 合格 | 合格品 | 乙 | 李澍 | 5124 | 5091 | 0.9936 | 7220 | 0.15 | 610 | 镀铬量80-100 |  | 30210011 | 光亮卷 | 0.15-SPCC | 30110011 | 铬钝化卷 | 0.15-SPCC |  | 10 | MO002233 | MO002233-003 | GDH001 | 铬钝化模板 | 5124 | 2024-08-01 | 2024-08-01 | 5 | 2024-08-01 11:28:25 | 2024-08-01 11:28:50 | 江苏东方九天新能源材料有限公司 | 272831 | 李澍 |  |  | 0.15 | 7200 | 610 | 1 | JG1224070261 |  | 1 |  | 是 | 是 | 0 | 3
铬钝化 | JG1224070294 | JG1224070294 | 东方铬钝化750 | 合格 | 合格品 | 乙 | 李澍 | 5144 | 5115 | 0.9944 | 7230 | 0.15 | 610 | 镀铬量80-100 |  | 30210011 | 光亮卷 | 0.15-SPCC | 30110011 | 铬钝化卷 | 0.15-SPCC |  | 10 | MO002233 | MO002233-004 | GDH001 | 铬钝化模板 | 5144 | 2024-08-01 | 2024-08-01 | 5 | 2024-08-01 11:27:29 | 2024-08-01 11:28:08 | 江苏东方九天新能源材料有限公司 | 272832 | 李澍 |  |  | 0.15 | 7200 | 610 | 1 | JG1224070294 |  | 1 | 色差，条印，横辊印，振纹 | 是 | 是 | 1 | 4
铬钝化 | JG1224070290 | JG1224070290 | 东方铬钝化750 | 合格 | 让步接收 | 乙 | 李澍 | 5110 | 5111 | 1.0002 | 7170 | 0.15 | 610 | 镀铬量80-100 | 色差，条印，横辊印 | 30210011 | 光亮卷 | 0.15-SPCC | 30110011 | 铬钝化卷 | 0.15-SPCC |  | 10 | MO002233 | MO002233-001 | GDH001 | 铬钝化模板 | 5110 | 2024-08-01 | 2024-08-01 | 5 | 2024-08-01 11:26:37 | 2024-08-01 11:27:06 | 江苏东方九天新能源材料有限公司 | 272829 | 李澍 |  |  | 0.15 | 7140 | 610 | 1 | JG1224070290 |  | 1 | 色差，条印，横辊印 | 是 | 是 | 1 | 1
铬钝化 | JG1224070241 | JG1224070241 | 东方铬钝化750 | 合格 | 合格品 | 乙 | 李澍 | 5100 | 5087 | 0.9975 | 7140 | 0.15 | 610 | 镀铬量80-100 |  | 30210011 | 光亮卷 | 0.15-SPCC | 30110011 | 铬钝化卷 | 0.15-SPCC |  | 10 | MO002233 | MO002233-009 | GDH001 | 铬钝化模板 | 5100 | 2024-08-01 | 2024-08-01 | 5 | 2024-08-01 11:25:25 | 2024-08-01 11:26:14 | 江苏东方九天新能源材料有限公司 | 272837 | 李澍 |  |  | 0.15 | 7100 | 610 | 1 | JG1224070241 |  | 1 | 色差，条印，横辊印 | 是 | 是 | 1 | 9
铬钝化 | JG1224070298 | JG1224070298 | 东方铬钝化750 | 合格 | 合格品 | 乙 | 李澍 | 5144 | 5125 | 0.9963 | 7170 | 0.15 | 610 | 镀铬量80-100 |  | 30210011 | 光亮卷 | 0.15-SPCC | 30110011 | 铬钝化卷 | 0.15-SPCC |  | 10 | MO002233 | MO002233-007 | GDH001 | 铬钝化模板 | 5144 | 2024-08-01 | 2024-08-01 | 5 | 2024-08-01 11:24:21 | 2024-08-01 11:25:05 | 江苏东方九天新能源材料有限公司 | 272835 | 李澍 |  |  | 0.15 | 7140 | 610 | 1 | JG1224070298 |  | 1 | 色差，条印，横辊印 | 是 | 是 | 1 | 7
铬钝化 | JG1224070254 | JG1224070254 | 东方铬钝化750 | 合格 | 让步接收 | 乙 | 李澍 | 5278 | 5267 | 0.9979 | 7110 | 0.15 | 610 | 镀铬量80-100 | 450米横向257mm2个孔洞（1.18-4.96mm2），6130米横向172mm孔洞（0.17mm2） | 30210011 | 光亮卷 | 0.15-SPCC | 30110011 | 铬钝化卷 | 0.15-SPCC |  | 10 | MO002233 | MO002233-008 | GDH001 | 铬钝化模板 | 5278 | 2024-08-01 | 2024-08-01 | 5 | 2024-08-01 11:21:14 | 2024-08-01 11:23:54 | 江苏东方九天新能源材料有限公司 | 272836 | 李澍 |  |  | 0.15 | 7090 | 610 | 1 | JG1224070254 |  | 1 | 450米横向257mm处2个孔洞，大小1.18-4.96,6130米横向172，大小0.17，白斑，色差，横辊印 | 是 | 是 | 2 | 8
铬钝化 | JG12240702653 | JG1224070265 | 东方铬钝化750 | 合格 | 让步接收 | 乙 | 李澍 | 1746 | 1746 | 1 | 2380 | 0.15 | 610 | 镀铬量80-100 | 板面辊印重，黄条印轻，厚度0.16 | 30210011 | 光亮卷 | 0.15-SPCC | 30110011 | 铬钝化卷 | 0.15-SPCC |  | 10 | MO002233 | MO002233-006-03 | GDH001 | 铬钝化模板 | 5304 | 2024-08-01 | 2024-08-01 | 5 | 2024-08-01 11:17:22 | 2024-08-01 11:20:41 | 江苏东方九天新能源材料有限公司 |  | 倪兵 |  | 1 | 0.15 | 2380 | 610 | 1 | JG12240702653 |  | 1 | H黄条印(板面辊印重，轻黄) | 是 | 是 | 4 | 6
铬钝化 | JG12240702652 | JG1224070265 | 东方铬钝化750 | 合格 | 让步接收 | 乙 | 李澍 | 1782 | 1782 | 1 | 2380 | 0.15 | 610 | 镀铬量80-100 | 板面辊印重，黄条印轻 | 30210011 | 光亮卷 | 0.15-SPCC | 30110011 | 铬钝化卷 | 0.15-SPCC |  | 10 | MO002233 | MO002233-006-02 | GDH001 | 铬钝化模板 | 5304 | 2024-08-01 | 2024-08-01 | 5 | 2024-08-01 11:17:22 | 2024-08-01 11:20:41 | 江苏东方九天新能源材料有限公司 |  | 倪兵 |  | 1 | 0.15 | 2380 | 610 | 1 | JG12240702652 |  | 1 | H黄条印(板面辊印重，轻黄) | 是 | 是 | 4 | 6
铬钝化 | JG12240702651 | JG1224070265 | 东方铬钝化750 | 合格 | 让步接收 | 乙 | 李澍 | 1764 | 1764 | 1 | 2380 | 0.15 | 610 | 镀铬量80-100 | 板面辊印重，黄条印轻 | 30210011 | 光亮卷 | 0.15-SPCC | 30110011 | 铬钝化卷 | 0.15-SPCC |  | 10 | MO002233 | MO002233-006-01 | GDH001 | 铬钝化模板 | 5304 | 2024-08-01 | 2024-08-01 | 5 | 2024-08-01 11:17:22 | 2024-08-01 11:20:41 | 江苏东方九天新能源材料有限公司 |  | 倪兵 |  | 1 | 0.15 | 2380 | 610 | 1 | JG12240702651 |  | 1 | H黄条印(板面辊印重，轻黄) | 是 | 是 | 4 | 6
最终脱脂 | JG12240703222 | JG1224070322 | 东方950脱脂1# | 合格 | 合格品 | 乙 | 何晓健,张东兵 | 7485 | 7485 | 1 | 13150 | 0.1 | 760 | 脱脂（950-1） |  | 20100142 | 轧硬 | 0.4*760-SPCC | 30210015 | 光亮卷 | 0.1-SPCC |  | 40 | MO001991 | MO001991-011-02 | GLJ002 | 东方光亮卷前处理（0.4轧0.1mm) | 13535 | 2024-07-24 | 2024-08-15 | 5 | 2024-08-01 11:18:23 | 2024-08-01 11:19:21 | 江苏东方九天新能源材料有限公司 |  | 何晓健 |  | 1 | 0.1 | 13150 | 760 | 1 | JG12240703222 | 轧0.1，米数控制在22800-22900米，脱脂分一包9200米。 |  |  |  |  | 2744 | 11
最终脱脂 | JG12240703221 | JG1224070322 | 东方950脱脂1# | 合格 | 合格品 | 乙 | 何晓健,张东兵 | 5770 | 5770 | 1 | 10100 | 0.1 | 760 | 脱脂（950-1） |  | 20100142 | 轧硬 | 0.4*760-SPCC | 30210015 | 光亮卷 | 0.1-SPCC |  | 40 | MO001991 | MO001991-011-01 | GLJ002 | 东方光亮卷前处理（0.4轧0.1mm) | 13535 | 2024-07-24 | 2024-08-15 | 5 | 2024-08-01 11:18:23 | 2024-08-01 11:19:21 | 江苏东方九天新能源材料有限公司 |  | 何晓健 |  | 1 | 0.1 | 10100 | 760 | 1 | JG12240703221 | 轧0.1，米数控制在22800-22900米，脱脂分一包9200米。 |  |  |  |  | 2744 | 11
铬钝化 | JG1224070275 | JG1224070275 | 东方铬钝化750 | 合格 | 让步接收 | 甲 | 周建锋 | 6980 | 6981 | 1.0001 | 9670 | 0.15 | 610 | 镀铬量80-100 | 9169/9169/9180米横向561/591/591mm孔洞(0.17/0.17/0.11mm2） | 30210011 | 光亮卷 | 0.15-SPCC | 30110011 | 铬钝化卷 | 0.15-SPCC |  | 10 | MO002233 | MO002233-022 | GDH001 | 铬钝化模板 | 6980 | 2024-08-01 | 2024-08-01 | 5 | 2024-08-01 11:06:24 | 2024-08-01 11:16:22 | 江苏东方九天新能源材料有限公司 | 272851 | 倪兵 |  |  | 0.15 | 0 | 610 | 1 | JG1224070275 |  | 1 | 色差，辊印，白斑，白条印，振纹，9169/9169/9180米横向561/591/591，大小0.17/0.17/0.11 | 是 | 是 | 10 | 22
铬钝化 | JG12240702573 | JG1224070257 | 东方铬钝化750 | 合格 | 合格品 | 甲 | 孙锋 | 1780 | 1780 | 1 | 2430 | 0.15 | 610 | 镀铬量80-100 |  | 30210011 | 光亮卷 | 0.15-SPCC | 30110011 | 铬钝化卷 | 0.15-SPCC |  | 10 | MO002233 | MO002233-005-03 | GDH001 | 铬钝化模板 | 5316 | 2024-08-01 | 2024-08-01 | 5 | 2024-08-01 11:03:47 | 2024-08-01 11:05:13 | 江苏东方九天新能源材料有限公司 |  | 倪兵 |  | 1 | 0.15 | 2430 | 610 | 1 | JG12240702573 |  | 1 |  | 是 | 是 | 2 | 5
铬钝化 | JG12240702572 | JG1224070257 | 东方铬钝化750 | 合格 | 合格品 | 甲 | 孙锋 | 1764 | 1764 | 1 | 2400 | 0.15 | 610 | 镀铬量80-100 |  | 30210011 | 光亮卷 | 0.15-SPCC | 30110011 | 铬钝化卷 | 0.15-SPCC |  | 10 | MO002233 | MO002233-005-02 | GDH001 | 铬钝化模板 | 5316 | 2024-08-01 | 2024-08-01 | 5 | 2024-08-01 11:03:47 | 2024-08-01 11:05:12 | 江苏东方九天新能源材料有限公司 |  | 倪兵 |  | 1 | 0.15 | 2400 | 610 | 1 | JG12240702572 |  | 1 |  | 是 | 是 | 2 | 5
铬钝化 | JG12240702571 | JG1224070257 | 东方铬钝化750 | 合格 | 合格品 | 甲 | 孙锋 | 1766 | 1766 | 1 | 2400 | 0.15 | 610 | 镀铬量80-100 |  | 30210011 | 光亮卷 | 0.15-SPCC | 30110011 | 铬钝化卷 | 0.15-SPCC |  | 10 | MO002233 | MO002233-005-01 | GDH001 | 铬钝化模板 | 5316 | 2024-08-01 | 2024-08-01 | 5 | 2024-08-01 11:03:47 | 2024-08-01 11:05:12 | 江苏东方九天新能源材料有限公司 |  | 倪兵 |  | 1 | 0.15 | 2400 | 610 | 1 | JG12240702571 |  | 1 |  | 是 | 是 | 2 | 5
分剪 | DL00240700291/99 | DL00240700291 | 东方分剪5# | 合格 | 合格品 | 甲 | 秦海波,张建勇 | 0 | 51 |  | 0 | 0.14 | 32 | 苏州中意：排刀一：24*13+32*9（DL00240700351 / DL00240700352） 排刀二：24*9+32*12(DL00240700291 / DL002407003213)；成品内孔300mm；外径小于600mm；托高≤750mm；厚度公差+/-0.005mm；宽度公差+0/-0.2mm |  | 31010009 | 小品种钢卷 | 0.14-SPCC | 31020011 | 小品种钢分切带 | 0.14-SPCC |  | 10 | MO002231 | MO002231-003-99 | FJ001 | 分剪模板 | 5960 | 2024-08-01 | 2024-08-01 | 5 | 2024-08-01 10:54:58 | 2024-08-01 11:00:54 | 江苏东方九天新能源材料有限公司 |  | 秦海波 |  | 1 | 0.14 | 0 | 32 | 1 | DL00240700291/99 | 苏州中意：排刀一：24*13+32*9（DL00240700351 / DL00240700352） 排刀二：24*9+32*12(DL00240700291 / DL002407003213)；成品内孔300mm；外径小于600mm；托高≤750mm；厚度公差+/-0.005mm；宽度公差+0/-0.2mm | 1 |  | 是 | 是 | 6 | 3
分剪 | DL00240700291/98 | DL00240700291 | 东方分剪5# | 合格 | 合格品 | 甲 | 秦海波,张建勇 | 0 | 51 |  | 0 | 0.14 | 32 | 苏州中意：排刀一：24*13+32*9（DL00240700351 / DL00240700352） 排刀二：24*9+32*12(DL00240700291 / DL002407003213)；成品内孔300mm；外径小于600mm；托高≤750mm；厚度公差+/-0.005mm；宽度公差+0/-0.2mm |  | 31010009 | 小品种钢卷 | 0.14-SPCC | 31020011 | 小品种钢分切带 | 0.14-SPCC |  | 10 | MO002231 | MO002231-003-98 | FJ001 | 分剪模板 | 5960 | 2024-08-01 | 2024-08-01 | 5 | 2024-08-01 10:54:58 | 2024-08-01 11:00:54 | 江苏东方九天新能源材料有限公司 |  | 秦海波 |  | 1 | 0.14 | 0 | 32 | 1 | DL00240700291/98 | 苏州中意：排刀一：24*13+32*9（DL00240700351 / DL00240700352） 排刀二：24*9+32*12(DL00240700291 / DL002407003213)；成品内孔300mm；外径小于600mm；托高≤750mm；厚度公差+/-0.005mm；宽度公差+0/-0.2mm | 1 |  | 是 | 是 | 6 | 3
分剪 | DL00240700291/97 | DL00240700291 | 东方分剪5# | 合格 | 合格品 | 甲 | 秦海波,张建勇 | 0 | 51 |  | 0 | 0.14 | 32 | 苏州中意：排刀一：24*13+32*9（DL00240700351 / DL00240700352） 排刀二：24*9+32*12(DL00240700291 / DL002407003213)；成品内孔300mm；外径小于600mm；托高≤750mm；厚度公差+/-0.005mm；宽度公差+0/-0.2mm |  | 31010009 | 小品种钢卷 | 0.14-SPCC | 31020011 | 小品种钢分切带 | 0.14-SPCC |  | 10 | MO002231 | MO002231-003-97 | FJ001 | 分剪模板 | 5960 | 2024-08-01 | 2024-08-01 | 5 | 2024-08-01 10:54:58 | 2024-08-01 11:00:54 | 江苏东方九天新能源材料有限公司 |  | 秦海波 |  | 1 | 0.14 | 0 | 32 | 1 | DL00240700291/97 | 苏州中意：排刀一：24*13+32*9（DL00240700351 / DL00240700352） 排刀二：24*9+32*12(DL00240700291 / DL002407003213)；成品内孔300mm；外径小于600mm；托高≤750mm；厚度公差+/-0.005mm；宽度公差+0/-0.2mm | 1 |  | 是 | 是 | 6 | 3
分剪 | DL00240700291/96 | DL00240700291 | 东方分剪5# | 合格 | 合格品 | 甲 | 秦海波,张建勇 | 0 | 51 |  | 0 | 0.14 | 32 | 苏州中意：排刀一：24*13+32*9（DL00240700351 / DL00240700352） 排刀二：24*9+32*12(DL00240700291 / DL002407003213)；成品内孔300mm；外径小于600mm；托高≤750mm；厚度公差+/-0.005mm；宽度公差+0/-0.2mm |  | 31010009 | 小品种钢卷 | 0.14-SPCC | 31020011 | 小品种钢分切带 | 0.14-SPCC |  | 10 | MO002231 | MO002231-003-96 | FJ001 | 分剪模板 | 5960 | 2024-08-01 | 2024-08-01 | 5 | 2024-08-01 10:54:58 | 2024-08-01 11:00:54 | 江苏东方九天新能源材料有限公司 |  | 秦海波 |  | 1 | 0.14 | 0 | 32 | 1 | DL00240700291/96 | 苏州中意：排刀一：24*13+32*9（DL00240700351 / DL00240700352） 排刀二：24*9+32*12(DL00240700291 / DL002407003213)；成品内孔300mm；外径小于600mm；托高≤750mm；厚度公差+/-0.005mm；宽度公差+0/-0.2mm | 1 |  | 是 | 是 | 6 | 3
分剪 | DL00240700291/95 | DL00240700291 | 东方分剪5# | 合格 | 合格品 | 甲 | 秦海波,张建勇 | 0 | 51 |  | 0 | 0.14 | 32 | 苏州中意：排刀一：24*13+32*9（DL00240700351 / DL00240700352） 排刀二：24*9+32*12(DL00240700291 / DL002407003213)；成品内孔300mm；外径小于600mm；托高≤750mm；厚度公差+/-0.005mm；宽度公差+0/-0.2mm |  | 31010009 | 小品种钢卷 | 0.14-SPCC | 31020011 | 小品种钢分切带 | 0.14-SPCC |  | 10 | MO002231 | MO002231-003-95 | FJ001 | 分剪模板 | 5960 | 2024-08-01 | 2024-08-01 | 5 | 2024-08-01 10:54:58 | 2024-08-01 11:00:54 | 江苏东方九天新能源材料有限公司 |  | 秦海波 |  | 1 | 0.14 | 0 | 32 | 1 | DL00240700291/95 | 苏州中意：排刀一：24*13+32*9（DL00240700351 / DL00240700352） 排刀二：24*9+32*12(DL00240700291 / DL002407003213)；成品内孔300mm；外径小于600mm；托高≤750mm；厚度公差+/-0.005mm；宽度公差+0/-0.2mm | 1 |  | 是 | 是 | 6 | 3
分剪 | DL00240700291/94 | DL00240700291 | 东方分剪5# | 合格 | 合格品 | 甲 | 秦海波,张建勇 | 0 | 51 |  | 0 | 0.14 | 32 | 苏州中意：排刀一：24*13+32*9（DL00240700351 / DL00240700352） 排刀二：24*9+32*12(DL00240700291 / DL002407003213)；成品内孔300mm；外径小于600mm；托高≤750mm；厚度公差+/-0.005mm；宽度公差+0/-0.2mm |  | 31010009 | 小品种钢卷 | 0.14-SPCC | 31020011 | 小品种钢分切带 | 0.14-SPCC |  | 10 | MO002231 | MO002231-003-94 | FJ001 | 分剪模板 | 5960 | 2024-08-01 | 2024-08-01 | 5 | 2024-08-01 10:54:58 | 2024-08-01 11:00:54 | 江苏东方九天新能源材料有限公司 |  | 秦海波 |  | 1 | 0.14 | 0 | 32 | 1 | DL00240700291/94 | 苏州中意：排刀一：24*13+32*9（DL00240700351 / DL00240700352） 排刀二：24*9+32*12(DL00240700291 / DL002407003213)；成品内孔300mm；外径小于600mm；托高≤750mm；厚度公差+/-0.005mm；宽度公差+0/-0.2mm | 1 |  | 是 | 是 | 6 | 3
分剪 | DL00240700291/93 | DL00240700291 | 东方分剪5# | 合格 | 合格品 | 甲 | 秦海波,张建勇 | 0 | 39 |  | 0 | 0.14 | 24 | 苏州中意：排刀一：24*13+32*9（DL00240700351 / DL00240700352） 排刀二：24*9+32*12(DL00240700291 / DL002407003213)；成品内孔300mm；外径小于600mm；托高≤750mm；厚度公差+/-0.005mm；宽度公差+0/-0.2mm |  | 31010009 | 小品种钢卷 | 0.14-SPCC | 31020011 | 小品种钢分切带 | 0.14-SPCC |  | 10 | MO002231 | MO002231-003-93 | FJ001 | 分剪模板 | 5960 | 2024-08-01 | 2024-08-01 | 5 | 2024-08-01 10:54:58 | 2024-08-01 11:00:54 | 江苏东方九天新能源材料有限公司 |  | 秦海波 |  | 1 | 0.14 | 0 | 24 | 1 | DL00240700291/93 | 苏州中意：排刀一：24*13+32*9（DL00240700351 / DL00240700352） 排刀二：24*9+32*12(DL00240700291 / DL002407003213)；成品内孔300mm；外径小于600mm；托高≤750mm；厚度公差+/-0.005mm；宽度公差+0/-0.2mm | 1 |  | 是 | 是 | 6 | 3
分剪 | DL00240700291/92 | DL00240700291 | 东方分剪5# | 合格 | 合格品 | 甲 | 秦海波,张建勇 | 0 | 39 |  | 0 | 0.14 | 24 | 苏州中意：排刀一：24*13+32*9（DL00240700351 / DL00240700352） 排刀二：24*9+32*12(DL00240700291 / DL002407003213)；成品内孔300mm；外径小于600mm；托高≤750mm；厚度公差+/-0.005mm；宽度公差+0/-0.2mm |  | 31010009 | 小品种钢卷 | 0.14-SPCC | 31020011 | 小品种钢分切带 | 0.14-SPCC |  | 10 | MO002231 | MO002231-003-92 | FJ001 | 分剪模板 | 5960 | 2024-08-01 | 2024-08-01 | 5 | 2024-08-01 10:54:58 | 2024-08-01 11:00:54 | 江苏东方九天新能源材料有限公司 |  | 秦海波 |  | 1 | 0.14 | 0 | 24 | 1 | DL00240700291/92 | 苏州中意：排刀一：24*13+32*9（DL00240700351 / DL00240700352） 排刀二：24*9+32*12(DL00240700291 / DL002407003213)；成品内孔300mm；外径小于600mm；托高≤750mm；厚度公差+/-0.005mm；宽度公差+0/-0.2mm | 1 |  | 是 | 是 | 6 | 3
分剪 | DL00240700291/91 | DL00240700291 | 东方分剪5# | 合格 | 合格品 | 甲 | 秦海波,张建勇 | 0 | 39 |  | 0 | 0.14 | 24 | 苏州中意：排刀一：24*13+32*9（DL00240700351 / DL00240700352） 排刀二：24*9+32*12(DL00240700291 / DL002407003213)；成品内孔300mm；外径小于600mm；托高≤750mm；厚度公差+/-0.005mm；宽度公差+0/-0.2mm |  | 31010009 | 小品种钢卷 | 0.14-SPCC | 31020011 | 小品种钢分切带 | 0.14-SPCC |  | 10 | MO002231 | MO002231-003-91 | FJ001 | 分剪模板 | 5960 | 2024-08-01 | 2024-08-01 | 5 | 2024-08-01 10:54:58 | 2024-08-01 11:00:54 | 江苏东方九天新能源材料有限公司 |  | 秦海波 |  | 1 | 0.14 | 0 | 24 | 1 | DL00240700291/91 | 苏州中意：排刀一：24*13+32*9（DL00240700351 / DL00240700352） 排刀二：24*9+32*12(DL00240700291 / DL002407003213)；成品内孔300mm；外径小于600mm；托高≤750mm；厚度公差+/-0.005mm；宽度公差+0/-0.2mm | 1 |  | 是 | 是 | 6 | 3
分剪 | DL00240700291/90 | DL00240700291 | 东方分剪5# | 合格 | 合格品 | 甲 | 秦海波,张建勇 | 0 | 39 |  | 0 | 0.14 | 24 | 苏州中意：排刀一：24*13+32*9（DL00240700351 / DL00240700352） 排刀二：24*9+32*12(DL00240700291 / DL002407003213)；成品内孔300mm；外径小于600mm；托高≤750mm；厚度公差+/-0.005mm；宽度公差+0/-0.2mm |  | 31010009 | 小品种钢卷 | 0.14-SPCC | 31020011 | 小品种钢分切带 | 0.14-SPCC |  | 10 | MO002231 | MO002231-003-90 | FJ001 | 分剪模板 | 5960 | 2024-08-01 | 2024-08-01 | 5 | 2024-08-01 10:54:58 | 2024-08-01 11:00:54 | 江苏东方九天新能源材料有限公司 |  | 秦海波 |  | 1 | 0.14 | 0 | 24 | 1 | DL00240700291/90 | 苏州中意：排刀一：24*13+32*9（DL00240700351 / DL00240700352） 排刀二：24*9+32*12(DL00240700291 / DL002407003213)；成品内孔300mm；外径小于600mm；托高≤750mm；厚度公差+/-0.005mm；宽度公差+0/-0.2mm | 1 |  | 是 | 是 | 6 | 3
分剪 | DL00240700291/89 | DL00240700291 | 东方分剪5# | 合格 | 合格品 | 甲 | 秦海波,张建勇 | 0 | 39 |  | 0 | 0.14 | 24 | 苏州中意：排刀一：24*13+32*9（DL00240700351 / DL00240700352） 排刀二：24*9+32*12(DL00240700291 / DL002407003213)；成品内孔300mm；外径小于600mm；托高≤750mm；厚度公差+/-0.005mm；宽度公差+0/-0.2mm |  | 31010009 | 小品种钢卷 | 0.14-SPCC | 31020011 | 小品种钢分切带 | 0.14-SPCC |  | 10 | MO002231 | MO002231-003-89 | FJ001 | 分剪模板 | 5960 | 2024-08-01 | 2024-08-01 | 5 | 2024-08-01 10:54:58 | 2024-08-01 11:00:54 | 江苏东方九天新能源材料有限公司 |  | 秦海波 |  | 1 | 0.14 | 0 | 24 | 1 | DL00240700291/89 | 苏州中意：排刀一：24*13+32*9（DL00240700351 / DL00240700352） 排刀二：24*9+32*12(DL00240700291 / DL002407003213)；成品内孔300mm；外径小于600mm；托高≤750mm；厚度公差+/-0.005mm；宽度公差+0/-0.2mm | 1 |  | 是 | 是 | 6 | 3
分剪 | DL00240700291/88 | DL00240700291 | 东方分剪5# | 合格 | 合格品 | 甲 | 秦海波,张建勇 | 0 | 39 |  | 0 | 0.14 | 24 | 苏州中意：排刀一：24*13+32*9（DL00240700351 / DL00240700352） 排刀二：24*9+32*12(DL00240700291 / DL002407003213)；成品内孔300mm；外径小于600mm；托高≤750mm；厚度公差+/-0.005mm；宽度公差+0/-0.2mm |  | 31010009 | 小品种钢卷 | 0.14-SPCC | 31020011 | 小品种钢分切带 | 0.14-SPCC |  | 10 | MO002231 | MO002231-003-88 | FJ001 | 分剪模板 | 5960 | 2024-08-01 | 2024-08-01 | 5 | 2024-08-01 10:54:58 | 2024-08-01 11:00:54 | 江苏东方九天新能源材料有限公司 |  | 秦海波 |  | 1 | 0.14 | 0 | 24 | 1 | DL00240700291/88 | 苏州中意：排刀一：24*13+32*9（DL00240700351 / DL00240700352） 排刀二：24*9+32*12(DL00240700291 / DL002407003213)；成品内孔300mm；外径小于600mm；托高≤750mm；厚度公差+/-0.005mm；宽度公差+0/-0.2mm | 1 |  | 是 | 是 | 6 | 3
分剪 | DL00240700291/126 | DL00240700291 | 东方分剪5# | 其他入库 | 报废品 | 甲 | 秦海波,张建勇 | 0 | 48 |  | 0 | 0.14 | 32 | 苏州中意：排刀一：24*13+32*9（DL00240700351 / DL00240700352） 排刀二：24*9+32*12(DL00240700291 / DL002407003213)；成品内孔300mm；外径小于600mm；托高≤750mm；厚度公差+/-0.005mm；宽度公差+0/-0.2mm |  | 31010009 | 小品种钢卷 | 0.14-SPCC | 31020011 | 小品种钢分切带 | 0.14-SPCC |  | 10 | MO002231 | MO002231-003-126 | FJ001 | 分剪模板 | 5960 | 2024-08-01 | 2024-08-01 | 5 | 2024-08-01 10:54:58 | 2024-08-01 11:00:54 | 江苏东方九天新能源材料有限公司 |  | 秦海波 |  | 1 | 0.14 | 0 | 32 | 1 | DL00240700291/126 | 苏州中意：排刀一：24*13+32*9（DL00240700351 / DL00240700352） 排刀二：24*9+32*12(DL00240700291 / DL002407003213)；成品内孔300mm；外径小于600mm；托高≤750mm；厚度公差+/-0.005mm；宽度公差+0/-0.2mm | 1 | 折印 | 是 | 是 | 6 | 3
分剪 | DL00240700291/125 | DL00240700291 | 东方分剪5# | 合格 | 合格品 | 甲 | 秦海波,张建勇 | 0 | 48 |  | 0 | 0.14 | 32 | 苏州中意：排刀一：24*13+32*9（DL00240700351 / DL00240700352） 排刀二：24*9+32*12(DL00240700291 / DL002407003213)；成品内孔300mm；外径小于600mm；托高≤750mm；厚度公差+/-0.005mm；宽度公差+0/-0.2mm |  | 31010009 | 小品种钢卷 | 0.14-SPCC | 31020011 | 小品种钢分切带 | 0.14-SPCC |  | 10 | MO002231 | MO002231-003-125 | FJ001 | 分剪模板 | 5960 | 2024-08-01 | 2024-08-01 | 5 | 2024-08-01 10:54:58 | 2024-08-01 11:00:54 | 江苏东方九天新能源材料有限公司 |  | 秦海波 |  | 1 | 0.14 | 0 | 32 | 1 | DL00240700291/125 | 苏州中意：排刀一：24*13+32*9（DL00240700351 / DL00240700352） 排刀二：24*9+32*12(DL00240700291 / DL002407003213)；成品内孔300mm；外径小于600mm；托高≤750mm；厚度公差+/-0.005mm；宽度公差+0/-0.2mm | 1 |  | 是 | 是 | 6 | 3
分剪 | DL00240700291/124 | DL00240700291 | 东方分剪5# | 合格 | 合格品 | 甲 | 秦海波,张建勇 | 0 | 48 |  | 0 | 0.14 | 32 | 苏州中意：排刀一：24*13+32*9（DL00240700351 / DL00240700352） 排刀二：24*9+32*12(DL00240700291 / DL002407003213)；成品内孔300mm；外径小于600mm；托高≤750mm；厚度公差+/-0.005mm；宽度公差+0/-0.2mm |  | 31010009 | 小品种钢卷 | 0.14-SPCC | 31020011 | 小品种钢分切带 | 0.14-SPCC |  | 10 | MO002231 | MO002231-003-124 | FJ001 | 分剪模板 | 5960 | 2024-08-01 | 2024-08-01 | 5 | 2024-08-01 10:54:58 | 2024-08-01 11:00:54 | 江苏东方九天新能源材料有限公司 |  | 秦海波 |  | 1 | 0.14 | 0 | 32 | 1 | DL00240700291/124 | 苏州中意：排刀一：24*13+32*9（DL00240700351 / DL00240700352） 排刀二：24*9+32*12(DL00240700291 / DL002407003213)；成品内孔300mm；外径小于600mm；托高≤750mm；厚度公差+/-0.005mm；宽度公差+0/-0.2mm | 1 |  | 是 | 是 | 6 | 3
分剪 | DL00240700291/123 | DL00240700291 | 东方分剪5# | 合格 | 合格品 | 甲 | 秦海波,张建勇 | 0 | 48 |  | 0 | 0.14 | 32 | 苏州中意：排刀一：24*13+32*9（DL00240700351 / DL00240700352） 排刀二：24*9+32*12(DL00240700291 / DL002407003213)；成品内孔300mm；外径小于600mm；托高≤750mm；厚度公差+/-0.005mm；宽度公差+0/-0.2mm |  | 31010009 | 小品种钢卷 | 0.14-SPCC | 31020011 | 小品种钢分切带 | 0.14-SPCC |  | 10 | MO002231 | MO002231-003-123 | FJ001 | 分剪模板 | 5960 | 2024-08-01 | 2024-08-01 | 5 | 2024-08-01 10:54:58 | 2024-08-01 11:00:54 | 江苏东方九天新能源材料有限公司 |  | 秦海波 |  | 1 | 0.14 | 0 | 32 | 1 | DL00240700291/123 | 苏州中意：排刀一：24*13+32*9（DL00240700351 / DL00240700352） 排刀二：24*9+32*12(DL00240700291 / DL002407003213)；成品内孔300mm；外径小于600mm；托高≤750mm；厚度公差+/-0.005mm；宽度公差+0/-0.2mm | 1 |  | 是 | 是 | 6 | 3
分剪 | DL00240700291/122 | DL00240700291 | 东方分剪5# | 合格 | 合格品 | 甲 | 秦海波,张建勇 | 0 | 48 |  | 0 | 0.14 | 32 | 苏州中意：排刀一：24*13+32*9（DL00240700351 / DL00240700352） 排刀二：24*9+32*12(DL00240700291 / DL002407003213)；成品内孔300mm；外径小于600mm；托高≤750mm；厚度公差+/-0.005mm；宽度公差+0/-0.2mm |  | 31010009 | 小品种钢卷 | 0.14-SPCC | 31020011 | 小品种钢分切带 | 0.14-SPCC |  | 10 | MO002231 | MO002231-003-122 | FJ001 | 分剪模板 | 5960 | 2024-08-01 | 2024-08-01 | 5 | 2024-08-01 10:54:58 | 2024-08-01 11:00:54 | 江苏东方九天新能源材料有限公司 |  | 秦海波 |  | 1 | 0.14 | 0 | 32 | 1 | DL00240700291/122 | 苏州中意：排刀一：24*13+32*9（DL00240700351 / DL00240700352） 排刀二：24*9+32*12(DL00240700291 / DL002407003213)；成品内孔300mm；外径小于600mm；托高≤750mm；厚度公差+/-0.005mm；宽度公差+0/-0.2mm | 1 |  | 是 | 是 | 6 | 3
分剪 | DL00240700291/121 | DL00240700291 | 东方分剪5# | 合格 | 合格品 | 甲 | 秦海波,张建勇 | 0 | 48 |  | 0 | 0.14 | 32 | 苏州中意：排刀一：24*13+32*9（DL00240700351 / DL00240700352） 排刀二：24*9+32*12(DL00240700291 / DL002407003213)；成品内孔300mm；外径小于600mm；托高≤750mm；厚度公差+/-0.005mm；宽度公差+0/-0.2mm |  | 31010009 | 小品种钢卷 | 0.14-SPCC | 31020011 | 小品种钢分切带 | 0.14-SPCC |  | 10 | MO002231 | MO002231-003-121 | FJ001 | 分剪模板 | 5960 | 2024-08-01 | 2024-08-01 | 5 | 2024-08-01 10:54:58 | 2024-08-01 11:00:54 | 江苏东方九天新能源材料有限公司 |  | 秦海波 |  | 1 | 0.14 | 0 | 32 | 1 | DL00240700291/121 | 苏州中意：排刀一：24*13+32*9（DL00240700351 / DL00240700352） 排刀二：24*9+32*12(DL00240700291 / DL002407003213)；成品内孔300mm；外径小于600mm；托高≤750mm；厚度公差+/-0.005mm；宽度公差+0/-0.2mm | 1 |  | 是 | 是 | 6 | 3
分剪 | DL00240700291/120 | DL00240700291 | 东方分剪5# | 合格 | 合格品 | 甲 | 秦海波,张建勇 | 0 | 48 |  | 0 | 0.14 | 32 | 苏州中意：排刀一：24*13+32*9（DL00240700351 / DL00240700352） 排刀二：24*9+32*12(DL00240700291 / DL002407003213)；成品内孔300mm；外径小于600mm；托高≤750mm；厚度公差+/-0.005mm；宽度公差+0/-0.2mm |  | 31010009 | 小品种钢卷 | 0.14-SPCC | 31020011 | 小品种钢分切带 | 0.14-SPCC |  | 10 | MO002231 | MO002231-003-120 | FJ001 | 分剪模板 | 5960 | 2024-08-01 | 2024-08-01 | 5 | 2024-08-01 10:54:58 | 2024-08-01 11:00:54 | 江苏东方九天新能源材料有限公司 |  | 秦海波 |  | 1 | 0.14 | 0 | 32 | 1 | DL00240700291/120 | 苏州中意：排刀一：24*13+32*9（DL00240700351 / DL00240700352） 排刀二：24*9+32*12(DL00240700291 / DL002407003213)；成品内孔300mm；外径小于600mm；托高≤750mm；厚度公差+/-0.005mm；宽度公差+0/-0.2mm | 1 |  | 是 | 是 | 6 | 3
分剪 | DL00240700291/119 | DL00240700291 | 东方分剪5# | 合格 | 合格品 | 甲 | 秦海波,张建勇 | 0 | 48 |  | 0 | 0.14 | 32 | 苏州中意：排刀一：24*13+32*9（DL00240700351 / DL00240700352） 排刀二：24*9+32*12(DL00240700291 / DL002407003213)；成品内孔300mm；外径小于600mm；托高≤750mm；厚度公差+/-0.005mm；宽度公差+0/-0.2mm |  | 31010009 | 小品种钢卷 | 0.14-SPCC | 31020011 | 小品种钢分切带 | 0.14-SPCC |  | 10 | MO002231 | MO002231-003-119 | FJ001 | 分剪模板 | 5960 | 2024-08-01 | 2024-08-01 | 5 | 2024-08-01 10:54:58 | 2024-08-01 11:00:54 | 江苏东方九天新能源材料有限公司 |  | 秦海波 |  | 1 | 0.14 | 0 | 32 | 1 | DL00240700291/119 | 苏州中意：排刀一：24*13+32*9（DL00240700351 / DL00240700352） 排刀二：24*9+32*12(DL00240700291 / DL002407003213)；成品内孔300mm；外径小于600mm；托高≤750mm；厚度公差+/-0.005mm；宽度公差+0/-0.2mm | 1 |  | 是 | 是 | 6 | 3
分剪 | DL00240700291/118 | DL00240700291 | 东方分剪5# | 合格 | 合格品 | 甲 | 秦海波,张建勇 | 0 | 48 |  | 0 | 0.14 | 32 | 苏州中意：排刀一：24*13+32*9（DL00240700351 / DL00240700352） 排刀二：24*9+32*12(DL00240700291 / DL002407003213)；成品内孔300mm；外径小于600mm；托高≤750mm；厚度公差+/-0.005mm；宽度公差+0/-0.2mm |  | 31010009 | 小品种钢卷 | 0.14-SPCC | 31020011 | 小品种钢分切带 | 0.14-SPCC |  | 10 | MO002231 | MO002231-003-118 | FJ001 | 分剪模板 | 5960 | 2024-08-01 | 2024-08-01 | 5 | 2024-08-01 10:54:58 | 2024-08-01 11:00:54 | 江苏东方九天新能源材料有限公司 |  | 秦海波 |  | 1 | 0.14 | 0 | 32 | 1 | DL00240700291/118 | 苏州中意：排刀一：24*13+32*9（DL00240700351 / DL00240700352） 排刀二：24*9+32*12(DL00240700291 / DL002407003213)；成品内孔300mm；外径小于600mm；托高≤750mm；厚度公差+/-0.005mm；宽度公差+0/-0.2mm | 1 |  | 是 | 是 | 6 | 3
分剪 | DL00240700291/117 | DL00240700291 | 东方分剪5# | 合格 | 合格品 | 甲 | 秦海波,张建勇 | 0 | 48 |  | 0 | 0.14 | 32 | 苏州中意：排刀一：24*13+32*9（DL00240700351 / DL00240700352） 排刀二：24*9+32*12(DL00240700291 / DL002407003213)；成品内孔300mm；外径小于600mm；托高≤750mm；厚度公差+/-0.005mm；宽度公差+0/-0.2mm |  | 31010009 | 小品种钢卷 | 0.14-SPCC | 31020011 | 小品种钢分切带 | 0.14-SPCC |  | 10 | MO002231 | MO002231-003-117 | FJ001 | 分剪模板 | 5960 | 2024-08-01 | 2024-08-01 | 5 | 2024-08-01 10:54:58 | 2024-08-01 11:00:54 | 江苏东方九天新能源材料有限公司 |  | 秦海波 |  | 1 | 0.14 | 0 | 32 | 1 | DL00240700291/117 | 苏州中意：排刀一：24*13+32*9（DL00240700351 / DL00240700352） 排刀二：24*9+32*12(DL00240700291 / DL002407003213)；成品内孔300mm；外径小于600mm；托高≤750mm；厚度公差+/-0.005mm；宽度公差+0/-0.2mm | 1 |  | 是 | 是 | 6 | 3
分剪 | DL00240700291/116 | DL00240700291 | 东方分剪5# | 合格 | 合格品 | 甲 | 秦海波,张建勇 | 0 | 48 |  | 0 | 0.14 | 32 | 苏州中意：排刀一：24*13+32*9（DL00240700351 / DL00240700352） 排刀二：24*9+32*12(DL00240700291 / DL002407003213)；成品内孔300mm；外径小于600mm；托高≤750mm；厚度公差+/-0.005mm；宽度公差+0/-0.2mm |  | 31010009 | 小品种钢卷 | 0.14-SPCC | 31020011 | 小品种钢分切带 | 0.14-SPCC |  | 10 | MO002231 | MO002231-003-116 | FJ001 | 分剪模板 | 5960 | 2024-08-01 | 2024-08-01 | 5 | 2024-08-01 10:54:58 | 2024-08-01 11:00:54 | 江苏东方九天新能源材料有限公司 |  | 秦海波 |  | 1 | 0.14 | 0 | 32 | 1 | DL00240700291/116 | 苏州中意：排刀一：24*13+32*9（DL00240700351 / DL00240700352） 排刀二：24*9+32*12(DL00240700291 / DL002407003213)；成品内孔300mm；外径小于600mm；托高≤750mm；厚度公差+/-0.005mm；宽度公差+0/-0.2mm | 1 |  | 是 | 是 | 6 | 3
分剪 | DL00240700291/115 | DL00240700291 | 东方分剪5# | 合格 | 合格品 | 甲 | 秦海波,张建勇 | 0 | 48 |  | 0 | 0.14 | 32 | 苏州中意：排刀一：24*13+32*9（DL00240700351 / DL00240700352） 排刀二：24*9+32*12(DL00240700291 / DL002407003213)；成品内孔300mm；外径小于600mm；托高≤750mm；厚度公差+/-0.005mm；宽度公差+0/-0.2mm |  | 31010009 | 小品种钢卷 | 0.14-SPCC | 31020011 | 小品种钢分切带 | 0.14-SPCC |  | 10 | MO002231 | MO002231-003-115 | FJ001 | 分剪模板 | 5960 | 2024-08-01 | 2024-08-01 | 5 | 2024-08-01 10:54:58 | 2024-08-01 11:00:54 | 江苏东方九天新能源材料有限公司 |  | 秦海波 |  | 1 | 0.14 | 0 | 32 | 1 | DL00240700291/115 | 苏州中意：排刀一：24*13+32*9（DL00240700351 / DL00240700352） 排刀二：24*9+32*12(DL00240700291 / DL002407003213)；成品内孔300mm；外径小于600mm；托高≤750mm；厚度公差+/-0.005mm；宽度公差+0/-0.2mm | 1 |  | 是 | 是 | 6 | 3
分剪 | DL00240700291/114 | DL00240700291 | 东方分剪5# | 合格 | 合格品 | 甲 | 秦海波,张建勇 | 0 | 36 |  | 0 | 0.14 | 24 | 苏州中意：排刀一：24*13+32*9（DL00240700351 / DL00240700352） 排刀二：24*9+32*12(DL00240700291 / DL002407003213)；成品内孔300mm；外径小于600mm；托高≤750mm；厚度公差+/-0.005mm；宽度公差+0/-0.2mm |  | 31010009 | 小品种钢卷 | 0.14-SPCC | 31020011 | 小品种钢分切带 | 0.14-SPCC |  | 10 | MO002231 | MO002231-003-114 | FJ001 | 分剪模板 | 5960 | 2024-08-01 | 2024-08-01 | 5 | 2024-08-01 10:54:58 | 2024-08-01 11:00:54 | 江苏东方九天新能源材料有限公司 |  | 秦海波 |  | 1 | 0.14 | 0 | 24 | 1 | DL00240700291/114 | 苏州中意：排刀一：24*13+32*9（DL00240700351 / DL00240700352） 排刀二：24*9+32*12(DL00240700291 / DL002407003213)；成品内孔300mm；外径小于600mm；托高≤750mm；厚度公差+/-0.005mm；宽度公差+0/-0.2mm | 1 |  | 是 | 是 | 6 | 3
分剪 | DL00240700291/113 | DL00240700291 | 东方分剪5# | 合格 | 合格品 | 甲 | 秦海波,张建勇 | 0 | 36 |  | 0 | 0.14 | 24 | 苏州中意：排刀一：24*13+32*9（DL00240700351 / DL00240700352） 排刀二：24*9+32*12(DL00240700291 / DL002407003213)；成品内孔300mm；外径小于600mm；托高≤750mm；厚度公差+/-0.005mm；宽度公差+0/-0.2mm |  | 31010009 | 小品种钢卷 | 0.14-SPCC | 31020011 | 小品种钢分切带 | 0.14-SPCC |  | 10 | MO002231 | MO002231-003-113 | FJ001 | 分剪模板 | 5960 | 2024-08-01 | 2024-08-01 | 5 | 2024-08-01 10:54:58 | 2024-08-01 11:00:54 | 江苏东方九天新能源材料有限公司 |  | 秦海波 |  | 1 | 0.14 | 0 | 24 | 1 | DL00240700291/113 | 苏州中意：排刀一：24*13+32*9（DL00240700351 / DL00240700352） 排刀二：24*9+32*12(DL00240700291 / DL002407003213)；成品内孔300mm；外径小于600mm；托高≤750mm；厚度公差+/-0.005mm；宽度公差+0/-0.2mm | 1 |  | 是 | 是 | 6 | 3
分剪 | DL00240700291/112 | DL00240700291 | 东方分剪5# | 合格 | 合格品 | 甲 | 秦海波,张建勇 | 0 | 36 |  | 0 | 0.14 | 24 | 苏州中意：排刀一：24*13+32*9（DL00240700351 / DL00240700352） 排刀二：24*9+32*12(DL00240700291 / DL002407003213)；成品内孔300mm；外径小于600mm；托高≤750mm；厚度公差+/-0.005mm；宽度公差+0/-0.2mm |  | 31010009 | 小品种钢卷 | 0.14-SPCC | 31020011 | 小品种钢分切带 | 0.14-SPCC |  | 10 | MO002231 | MO002231-003-112 | FJ001 | 分剪模板 | 5960 | 2024-08-01 | 2024-08-01 | 5 | 2024-08-01 10:54:58 | 2024-08-01 11:00:54 | 江苏东方九天新能源材料有限公司 |  | 秦海波 |  | 1 | 0.14 | 0 | 24 | 1 | DL00240700291/112 | 苏州中意：排刀一：24*13+32*9（DL00240700351 / DL00240700352） 排刀二：24*9+32*12(DL00240700291 / DL002407003213)；成品内孔300mm；外径小于600mm；托高≤750mm；厚度公差+/-0.005mm；宽度公差+0/-0.2mm | 1 |  | 是 | 是 | 6 | 3
分剪 | DL00240700291/111 | DL00240700291 | 东方分剪5# | 合格 | 合格品 | 甲 | 秦海波,张建勇 | 0 | 36 |  | 0 | 0.14 | 24 | 苏州中意：排刀一：24*13+32*9（DL00240700351 / DL00240700352） 排刀二：24*9+32*12(DL00240700291 / DL002407003213)；成品内孔300mm；外径小于600mm；托高≤750mm；厚度公差+/-0.005mm；宽度公差+0/-0.2mm |  | 31010009 | 小品种钢卷 | 0.14-SPCC | 31020011 | 小品种钢分切带 | 0.14-SPCC |  | 10 | MO002231 | MO002231-003-111 | FJ001 | 分剪模板 | 5960 | 2024-08-01 | 2024-08-01 | 5 | 2024-08-01 10:54:58 | 2024-08-01 11:00:54 | 江苏东方九天新能源材料有限公司 |  | 秦海波 |  | 1 | 0.14 | 0 | 24 | 1 | DL00240700291/111 | 苏州中意：排刀一：24*13+32*9（DL00240700351 / DL00240700352） 排刀二：24*9+32*12(DL00240700291 / DL002407003213)；成品内孔300mm；外径小于600mm；托高≤750mm；厚度公差+/-0.005mm；宽度公差+0/-0.2mm | 1 |  | 是 | 是 | 6 | 3
分剪 | DL00240700291/110 | DL00240700291 | 东方分剪5# | 合格 | 合格品 | 甲 | 秦海波,张建勇 | 0 | 36 |  | 0 | 0.14 | 24 | 苏州中意：排刀一：24*13+32*9（DL00240700351 / DL00240700352） 排刀二：24*9+32*12(DL00240700291 / DL002407003213)；成品内孔300mm；外径小于600mm；托高≤750mm；厚度公差+/-0.005mm；宽度公差+0/-0.2mm |  | 31010009 | 小品种钢卷 | 0.14-SPCC | 31020011 | 小品种钢分切带 | 0.14-SPCC |  | 10 | MO002231 | MO002231-003-110 | FJ001 | 分剪模板 | 5960 | 2024-08-01 | 2024-08-01 | 5 | 2024-08-01 10:54:58 | 2024-08-01 11:00:54 | 江苏东方九天新能源材料有限公司 |  | 秦海波 |  | 1 | 0.14 | 0 | 24 | 1 | DL00240700291/110 | 苏州中意：排刀一：24*13+32*9（DL00240700351 / DL00240700352） 排刀二：24*9+32*12(DL00240700291 / DL002407003213)；成品内孔300mm；外径小于600mm；托高≤750mm；厚度公差+/-0.005mm；宽度公差+0/-0.2mm | 1 |  | 是 | 是 | 6 | 3
分剪 | DL00240700291/109 | DL00240700291 | 东方分剪5# | 合格 | 合格品 | 甲 | 秦海波,张建勇 | 0 | 36 |  | 0 | 0.14 | 24 | 苏州中意：排刀一：24*13+32*9（DL00240700351 / DL00240700352） 排刀二：24*9+32*12(DL00240700291 / DL002407003213)；成品内孔300mm；外径小于600mm；托高≤750mm；厚度公差+/-0.005mm；宽度公差+0/-0.2mm |  | 31010009 | 小品种钢卷 | 0.14-SPCC | 31020011 | 小品种钢分切带 | 0.14-SPCC |  | 10 | MO002231 | MO002231-003-109 | FJ001 | 分剪模板 | 5960 | 2024-08-01 | 2024-08-01 | 5 | 2024-08-01 10:54:58 | 2024-08-01 11:00:54 | 江苏东方九天新能源材料有限公司 |  | 秦海波 |  | 1 | 0.14 | 0 | 24 | 1 | DL00240700291/109 | 苏州中意：排刀一：24*13+32*9（DL00240700351 / DL00240700352） 排刀二：24*9+32*12(DL00240700291 / DL002407003213)；成品内孔300mm；外径小于600mm；托高≤750mm；厚度公差+/-0.005mm；宽度公差+0/-0.2mm | 1 |  | 是 | 是 | 6 | 3
分剪 | DL00240700291/108 | DL00240700291 | 东方分剪5# | 合格 | 合格品 | 甲 | 秦海波,张建勇 | 0 | 36 |  | 0 | 0.14 | 24 | 苏州中意：排刀一：24*13+32*9（DL00240700351 / DL00240700352） 排刀二：24*9+32*12(DL00240700291 / DL002407003213)；成品内孔300mm；外径小于600mm；托高≤750mm；厚度公差+/-0.005mm；宽度公差+0/-0.2mm |  | 31010009 | 小品种钢卷 | 0.14-SPCC | 31020011 | 小品种钢分切带 | 0.14-SPCC |  | 10 | MO002231 | MO002231-003-108 | FJ001 | 分剪模板 | 5960 | 2024-08-01 | 2024-08-01 | 5 | 2024-08-01 10:54:58 | 2024-08-01 11:00:54 | 江苏东方九天新能源材料有限公司 |  | 秦海波 |  | 1 | 0.14 | 0 | 24 | 1 | DL00240700291/108 | 苏州中意：排刀一：24*13+32*9（DL00240700351 / DL00240700352） 排刀二：24*9+32*12(DL00240700291 / DL002407003213)；成品内孔300mm；外径小于600mm；托高≤750mm；厚度公差+/-0.005mm；宽度公差+0/-0.2mm | 1 |  | 是 | 是 | 6 | 3
分剪 | DL00240700291/107 | DL00240700291 | 东方分剪5# | 合格 | 合格品 | 甲 | 秦海波,张建勇 | 0 | 36 |  | 0 | 0.14 | 24 | 苏州中意：排刀一：24*13+32*9（DL00240700351 / DL00240700352） 排刀二：24*9+32*12(DL00240700291 / DL002407003213)；成品内孔300mm；外径小于600mm；托高≤750mm；厚度公差+/-0.005mm；宽度公差+0/-0.2mm |  | 31010009 | 小品种钢卷 | 0.14-SPCC | 31020011 | 小品种钢分切带 | 0.14-SPCC |  | 10 | MO002231 | MO002231-003-107 | FJ001 | 分剪模板 | 5960 | 2024-08-01 | 2024-08-01 | 5 | 2024-08-01 10:54:58 | 2024-08-01 11:00:54 | 江苏东方九天新能源材料有限公司 |  | 秦海波 |  | 1 | 0.14 | 0 | 24 | 1 | DL00240700291/107 | 苏州中意：排刀一：24*13+32*9（DL00240700351 / DL00240700352） 排刀二：24*9+32*12(DL00240700291 / DL002407003213)；成品内孔300mm；外径小于600mm；托高≤750mm；厚度公差+/-0.005mm；宽度公差+0/-0.2mm | 1 |  | 是 | 是 | 6 | 3
分剪 | DL00240700291/106 | DL00240700291 | 东方分剪5# | 合格 | 合格品 | 甲 | 秦海波,张建勇 | 0 | 36 |  | 0 | 0.14 | 24 | 苏州中意：排刀一：24*13+32*9（DL00240700351 / DL00240700352） 排刀二：24*9+32*12(DL00240700291 / DL002407003213)；成品内孔300mm；外径小于600mm；托高≤750mm；厚度公差+/-0.005mm；宽度公差+0/-0.2mm |  | 31010009 | 小品种钢卷 | 0.14-SPCC | 31020011 | 小品种钢分切带 | 0.14-SPCC |  | 10 | MO002231 | MO002231-003-106 | FJ001 | 分剪模板 | 5960 | 2024-08-01 | 2024-08-01 | 5 | 2024-08-01 10:54:58 | 2024-08-01 11:00:54 | 江苏东方九天新能源材料有限公司 |  | 秦海波 |  | 1 | 0.14 | 0 | 24 | 1 | DL00240700291/106 | 苏州中意：排刀一：24*13+32*9（DL00240700351 / DL00240700352） 排刀二：24*9+32*12(DL00240700291 / DL002407003213)；成品内孔300mm；外径小于600mm；托高≤750mm；厚度公差+/-0.005mm；宽度公差+0/-0.2mm | 1 |  | 是 | 是 | 6 | 3
分剪 | DL00240700291/105 | DL00240700291 | 东方分剪5# | 其他入库 | 报废品 | 甲 | 秦海波,张建勇 | 0 | 51 |  | 0 | 0.14 | 32 | 苏州中意：排刀一：24*13+32*9（DL00240700351 / DL00240700352） 排刀二：24*9+32*12(DL00240700291 / DL002407003213)；成品内孔300mm；外径小于600mm；托高≤750mm；厚度公差+/-0.005mm；宽度公差+0/-0.2mm |  | 31010009 | 小品种钢卷 | 0.14-SPCC | 31020011 | 小品种钢分切带 | 0.14-SPCC |  | 10 | MO002231 | MO002231-003-105 | FJ001 | 分剪模板 | 5960 | 2024-08-01 | 2024-08-01 | 5 | 2024-08-01 10:54:58 | 2024-08-01 11:00:54 | 江苏东方九天新能源材料有限公司 |  | 秦海波 |  | 1 | 0.14 | 0 | 32 | 1 | DL00240700291/105 | 苏州中意：排刀一：24*13+32*9（DL00240700351 / DL00240700352） 排刀二：24*9+32*12(DL00240700291 / DL002407003213)；成品内孔300mm；外径小于600mm；托高≤750mm；厚度公差+/-0.005mm；宽度公差+0/-0.2mm | 1 | 折印重 | 是 | 是 | 6 | 3
分剪 | DL00240700291/104 | DL00240700291 | 东方分剪5# | 合格 | 合格品 | 甲 | 秦海波,张建勇 | 0 | 51 |  | 0 | 0.14 | 32 | 苏州中意：排刀一：24*13+32*9（DL00240700351 / DL00240700352） 排刀二：24*9+32*12(DL00240700291 / DL002407003213)；成品内孔300mm；外径小于600mm；托高≤750mm；厚度公差+/-0.005mm；宽度公差+0/-0.2mm |  | 31010009 | 小品种钢卷 | 0.14-SPCC | 31020011 | 小品种钢分切带 | 0.14-SPCC |  | 10 | MO002231 | MO002231-003-104 | FJ001 | 分剪模板 | 5960 | 2024-08-01 | 2024-08-01 | 5 | 2024-08-01 10:54:58 | 2024-08-01 11:00:54 | 江苏东方九天新能源材料有限公司 |  | 秦海波 |  | 1 | 0.14 | 0 | 32 | 1 | DL00240700291/104 | 苏州中意：排刀一：24*13+32*9（DL00240700351 / DL00240700352） 排刀二：24*9+32*12(DL00240700291 / DL002407003213)；成品内孔300mm；外径小于600mm；托高≤750mm；厚度公差+/-0.005mm；宽度公差+0/-0.2mm | 1 |  | 是 | 是 | 6 | 3
分剪 | DL00240700291/103 | DL00240700291 | 东方分剪5# | 合格 | 合格品 | 甲 | 秦海波,张建勇 | 0 | 51 |  | 0 | 0.14 | 32 | 苏州中意：排刀一：24*13+32*9（DL00240700351 / DL00240700352） 排刀二：24*9+32*12(DL00240700291 / DL002407003213)；成品内孔300mm；外径小于600mm；托高≤750mm；厚度公差+/-0.005mm；宽度公差+0/-0.2mm |  | 31010009 | 小品种钢卷 | 0.14-SPCC | 31020011 | 小品种钢分切带 | 0.14-SPCC |  | 10 | MO002231 | MO002231-003-103 | FJ001 | 分剪模板 | 5960 | 2024-08-01 | 2024-08-01 | 5 | 2024-08-01 10:54:58 | 2024-08-01 11:00:54 | 江苏东方九天新能源材料有限公司 |  | 秦海波 |  | 1 | 0.14 | 0 | 32 | 1 | DL00240700291/103 | 苏州中意：排刀一：24*13+32*9（DL00240700351 / DL00240700352） 排刀二：24*9+32*12(DL00240700291 / DL002407003213)；成品内孔300mm；外径小于600mm；托高≤750mm；厚度公差+/-0.005mm；宽度公差+0/-0.2mm | 1 |  | 是 | 是 | 6 | 3
分剪 | DL00240700291/102 | DL00240700291 | 东方分剪5# | 合格 | 合格品 | 甲 | 秦海波,张建勇 | 0 | 51 |  | 0 | 0.14 | 32 | 苏州中意：排刀一：24*13+32*9（DL00240700351 / DL00240700352） 排刀二：24*9+32*12(DL00240700291 / DL002407003213)；成品内孔300mm；外径小于600mm；托高≤750mm；厚度公差+/-0.005mm；宽度公差+0/-0.2mm |  | 31010009 | 小品种钢卷 | 0.14-SPCC | 31020011 | 小品种钢分切带 | 0.14-SPCC |  | 10 | MO002231 | MO002231-003-102 | FJ001 | 分剪模板 | 5960 | 2024-08-01 | 2024-08-01 | 5 | 2024-08-01 10:54:58 | 2024-08-01 11:00:54 | 江苏东方九天新能源材料有限公司 |  | 秦海波 |  | 1 | 0.14 | 0 | 32 | 1 | DL00240700291/102 | 苏州中意：排刀一：24*13+32*9（DL00240700351 / DL00240700352） 排刀二：24*9+32*12(DL00240700291 / DL002407003213)；成品内孔300mm；外径小于600mm；托高≤750mm；厚度公差+/-0.005mm；宽度公差+0/-0.2mm | 1 |  | 是 | 是 | 6 | 3
分剪 | DL00240700291/101 | DL00240700291 | 东方分剪5# | 合格 | 合格品 | 甲 | 秦海波,张建勇 | 0 | 51 |  | 0 | 0.14 | 32 | 苏州中意：排刀一：24*13+32*9（DL00240700351 / DL00240700352） 排刀二：24*9+32*12(DL00240700291 / DL002407003213)；成品内孔300mm；外径小于600mm；托高≤750mm；厚度公差+/-0.005mm；宽度公差+0/-0.2mm |  | 31010009 | 小品种钢卷 | 0.14-SPCC | 31020011 | 小品种钢分切带 | 0.14-SPCC |  | 10 | MO002231 | MO002231-003-101 | FJ001 | 分剪模板 | 5960 | 2024-08-01 | 2024-08-01 | 5 | 2024-08-01 10:54:58 | 2024-08-01 11:00:54 | 江苏东方九天新能源材料有限公司 |  | 秦海波 |  | 1 | 0.14 | 0 | 32 | 1 | DL00240700291/101 | 苏州中意：排刀一：24*13+32*9（DL00240700351 / DL00240700352） 排刀二：24*9+32*12(DL00240700291 / DL002407003213)；成品内孔300mm；外径小于600mm；托高≤750mm；厚度公差+/-0.005mm；宽度公差+0/-0.2mm | 1 |  | 是 | 是 | 6 | 3
分剪 | DL00240700291/100 | DL00240700291 | 东方分剪5# | 合格 | 合格品 | 甲 | 秦海波,张建勇 | 0 | 51 |  | 0 | 0.14 | 32 | 苏州中意：排刀一：24*13+32*9（DL00240700351 / DL00240700352） 排刀二：24*9+32*12(DL00240700291 / DL002407003213)；成品内孔300mm；外径小于600mm；托高≤750mm；厚度公差+/-0.005mm；宽度公差+0/-0.2mm |  | 31010009 | 小品种钢卷 | 0.14-SPCC | 31020011 | 小品种钢分切带 | 0.14-SPCC |  | 10 | MO002231 | MO002231-003-100 | FJ001 | 分剪模板 | 5960 | 2024-08-01 | 2024-08-01 | 5 | 2024-08-01 10:54:58 | 2024-08-01 11:00:54 | 江苏东方九天新能源材料有限公司 |  | 秦海波 |  | 1 | 0.14 | 0 | 32 | 1 | DL00240700291/100 | 苏州中意：排刀一：24*13+32*9（DL00240700351 / DL00240700352） 排刀二：24*9+32*12(DL00240700291 / DL002407003213)；成品内孔300mm；外径小于600mm；托高≤750mm；厚度公差+/-0.005mm；宽度公差+0/-0.2mm | 1 |  | 是 | 是 | 6 | 3
分剪 | DL00240700291/87 | DL00240700291 | 东方分剪5# | 合格 | 合格品 | 甲 | 秦海波,张建勇 | 0 | 39 |  | 0 | 0.14 | 24 | 苏州中意：排刀一：24*13+32*9（DL00240700351 / DL00240700352） 排刀二：24*9+32*12(DL00240700291 / DL002407003213)；成品内孔300mm；外径小于600mm；托高≤750mm；厚度公差+/-0.005mm；宽度公差+0/-0.2mm |  | 31010009 | 小品种钢卷 | 0.14-SPCC | 31020011 | 小品种钢分切带 | 0.14-SPCC |  | 10 | MO002231 | MO002231-003-87 | FJ001 | 分剪模板 | 5960 | 2024-08-01 | 2024-08-01 | 5 | 2024-08-01 10:54:58 | 2024-08-01 11:00:53 | 江苏东方九天新能源材料有限公司 |  | 秦海波 |  | 1 | 0.14 | 0 | 24 | 1 | DL00240700291/87 | 苏州中意：排刀一：24*13+32*9（DL00240700351 / DL00240700352） 排刀二：24*9+32*12(DL00240700291 / DL002407003213)；成品内孔300mm；外径小于600mm；托高≤750mm；厚度公差+/-0.005mm；宽度公差+0/-0.2mm | 1 |  | 是 | 是 | 6 | 3
分剪 | DL00240700291/86 | DL00240700291 | 东方分剪5# | 其他入库 | 报废品 | 甲 | 秦海波,张建勇 | 0 | 39 |  | 0 | 0.14 | 24 | 苏州中意：排刀一：24*13+32*9（DL00240700351 / DL00240700352） 排刀二：24*9+32*12(DL00240700291 / DL002407003213)；成品内孔300mm；外径小于600mm；托高≤750mm；厚度公差+/-0.005mm；宽度公差+0/-0.2mm |  | 31010009 | 小品种钢卷 | 0.14-SPCC | 31020011 | 小品种钢分切带 | 0.14-SPCC |  | 10 | MO002231 | MO002231-003-86 | FJ001 | 分剪模板 | 5960 | 2024-08-01 | 2024-08-01 | 5 | 2024-08-01 10:54:58 | 2024-08-01 11:00:53 | 江苏东方九天新能源材料有限公司 |  | 秦海波 |  | 1 | 0.14 | 0 | 24 | 1 | DL00240700291/86 | 苏州中意：排刀一：24*13+32*9（DL00240700351 / DL00240700352） 排刀二：24*9+32*12(DL00240700291 / DL002407003213)；成品内孔300mm；外径小于600mm；托高≤750mm；厚度公差+/-0.005mm；宽度公差+0/-0.2mm | 1 | 折印重 | 是 | 是 | 6 | 3
分剪 | DL00240700291/85 | DL00240700291 | 东方分剪5# | 其他入库 | 报废品 | 甲 | 秦海波,张建勇 | 0 | 39 |  | 0 | 0.14 | 24 | 苏州中意：排刀一：24*13+32*9（DL00240700351 / DL00240700352） 排刀二：24*9+32*12(DL00240700291 / DL002407003213)；成品内孔300mm；外径小于600mm；托高≤750mm；厚度公差+/-0.005mm；宽度公差+0/-0.2mm |  | 31010009 | 小品种钢卷 | 0.14-SPCC | 31020011 | 小品种钢分切带 | 0.14-SPCC |  | 10 | MO002231 | MO002231-003-85 | FJ001 | 分剪模板 | 5960 | 2024-08-01 | 2024-08-01 | 5 | 2024-08-01 10:54:58 | 2024-08-01 11:00:53 | 江苏东方九天新能源材料有限公司 |  | 秦海波 |  | 1 | 0.14 | 0 | 24 | 1 | DL00240700291/85 | 苏州中意：排刀一：24*13+32*9（DL00240700351 / DL00240700352） 排刀二：24*9+32*12(DL00240700291 / DL002407003213)；成品内孔300mm；外径小于600mm；托高≤750mm；厚度公差+/-0.005mm；宽度公差+0/-0.2mm | 1 | 折印重 | 是 | 是 | 6 | 3
分剪 | DL00240700291/84 | DL00240700291 | 东方分剪5# | 合格 | 合格品 | 甲 | 秦海波,张建勇 | 0 | 51 |  | 0 | 0.14 | 32 | 苏州中意：排刀一：24*13+32*9（DL00240700351 / DL00240700352） 排刀二：24*9+32*12(DL00240700291 / DL002407003213)；成品内孔300mm；外径小于600mm；托高≤750mm；厚度公差+/-0.005mm；宽度公差+0/-0.2mm |  | 31010009 | 小品种钢卷 | 0.14-SPCC | 31020011 | 小品种钢分切带 | 0.14-SPCC |  | 10 | MO002231 | MO002231-003-84 | FJ001 | 分剪模板 | 5960 | 2024-08-01 | 2024-08-01 | 5 | 2024-08-01 10:54:58 | 2024-08-01 11:00:53 | 江苏东方九天新能源材料有限公司 |  | 秦海波 |  | 1 | 0.14 | 0 | 32 | 1 | DL00240700291/84 | 苏州中意：排刀一：24*13+32*9（DL00240700351 / DL00240700352） 排刀二：24*9+32*12(DL00240700291 / DL002407003213)；成品内孔300mm；外径小于600mm；托高≤750mm；厚度公差+/-0.005mm；宽度公差+0/-0.2mm | 1 |  | 是 | 是 | 6 | 3
分剪 | DL00240700291/83 | DL00240700291 | 东方分剪5# | 合格 | 合格品 | 甲 | 秦海波,张建勇 | 0 | 51 |  | 0 | 0.14 | 32 | 苏州中意：排刀一：24*13+32*9（DL00240700351 / DL00240700352） 排刀二：24*9+32*12(DL00240700291 / DL002407003213)；成品内孔300mm；外径小于600mm；托高≤750mm；厚度公差+/-0.005mm；宽度公差+0/-0.2mm |  | 31010009 | 小品种钢卷 | 0.14-SPCC | 31020011 | 小品种钢分切带 | 0.14-SPCC |  | 10 | MO002231 | MO002231-003-83 | FJ001 | 分剪模板 | 5960 | 2024-08-01 | 2024-08-01 | 5 | 2024-08-01 10:54:58 | 2024-08-01 11:00:53 | 江苏东方九天新能源材料有限公司 |  | 秦海波 |  | 1 | 0.14 | 0 | 32 | 1 | DL00240700291/83 | 苏州中意：排刀一：24*13+32*9（DL00240700351 / DL00240700352） 排刀二：24*9+32*12(DL00240700291 / DL002407003213)；成品内孔300mm；外径小于600mm；托高≤750mm；厚度公差+/-0.005mm；宽度公差+0/-0.2mm | 1 |  | 是 | 是 | 6 | 3
分剪 | DL00240700291/82 | DL00240700291 | 东方分剪5# | 合格 | 合格品 | 甲 | 秦海波,张建勇 | 0 | 51 |  | 0 | 0.14 | 32 | 苏州中意：排刀一：24*13+32*9（DL00240700351 / DL00240700352） 排刀二：24*9+32*12(DL00240700291 / DL002407003213)；成品内孔300mm；外径小于600mm；托高≤750mm；厚度公差+/-0.005mm；宽度公差+0/-0.2mm |  | 31010009 | 小品种钢卷 | 0.14-SPCC | 31020011 | 小品种钢分切带 | 0.14-SPCC |  | 10 | MO002231 | MO002231-003-82 | FJ001 | 分剪模板 | 5960 | 2024-08-01 | 2024-08-01 | 5 | 2024-08-01 10:54:58 | 2024-08-01 11:00:53 | 江苏东方九天新能源材料有限公司 |  | 秦海波 |  | 1 | 0.14 | 0 | 32 | 1 | DL00240700291/82 | 苏州中意：排刀一：24*13+32*9（DL00240700351 / DL00240700352） 排刀二：24*9+32*12(DL00240700291 / DL002407003213)；成品内孔300mm；外径小于600mm；托高≤750mm；厚度公差+/-0.005mm；宽度公差+0/-0.2mm | 1 |  | 是 | 是 | 6 | 3
分剪 | DL00240700291/81 | DL00240700291 | 东方分剪5# | 合格 | 合格品 | 甲 | 秦海波,张建勇 | 0 | 51 |  | 0 | 0.14 | 32 | 苏州中意：排刀一：24*13+32*9（DL00240700351 / DL00240700352） 排刀二：24*9+32*12(DL00240700291 / DL002407003213)；成品内孔300mm；外径小于600mm；托高≤750mm；厚度公差+/-0.005mm；宽度公差+0/-0.2mm |  | 31010009 | 小品种钢卷 | 0.14-SPCC | 31020011 | 小品种钢分切带 | 0.14-SPCC |  | 10 | MO002231 | MO002231-003-81 | FJ001 | 分剪模板 | 5960 | 2024-08-01 | 2024-08-01 | 5 | 2024-08-01 10:54:58 | 2024-08-01 11:00:53 | 江苏东方九天新能源材料有限公司 |  | 秦海波 |  | 1 | 0.14 | 0 | 32 | 1 | DL00240700291/81 | 苏州中意：排刀一：24*13+32*9（DL00240700351 / DL00240700352） 排刀二：24*9+32*12(DL00240700291 / DL002407003213)；成品内孔300mm；外径小于600mm；托高≤750mm；厚度公差+/-0.005mm；宽度公差+0/-0.2mm | 1 |  | 是 | 是 | 6 | 3
分剪 | DL00240700291/80 | DL00240700291 | 东方分剪5# | 合格 | 合格品 | 甲 | 秦海波,张建勇 | 0 | 51 |  | 0 | 0.14 | 32 | 苏州中意：排刀一：24*13+32*9（DL00240700351 / DL00240700352） 排刀二：24*9+32*12(DL00240700291 / DL002407003213)；成品内孔300mm；外径小于600mm；托高≤750mm；厚度公差+/-0.005mm；宽度公差+0/-0.2mm |  | 31010009 | 小品种钢卷 | 0.14-SPCC | 31020011 | 小品种钢分切带 | 0.14-SPCC |  | 10 | MO002231 | MO002231-003-80 | FJ001 | 分剪模板 | 5960 | 2024-08-01 | 2024-08-01 | 5 | 2024-08-01 10:54:58 | 2024-08-01 11:00:53 | 江苏东方九天新能源材料有限公司 |  | 秦海波 |  | 1 | 0.14 | 0 | 32 | 1 | DL00240700291/80 | 苏州中意：排刀一：24*13+32*9（DL00240700351 / DL00240700352） 排刀二：24*9+32*12(DL00240700291 / DL002407003213)；成品内孔300mm；外径小于600mm；托高≤750mm；厚度公差+/-0.005mm；宽度公差+0/-0.2mm | 1 |  | 是 | 是 | 6 | 3
分剪 | DL00240700291/79 | DL00240700291 | 东方分剪5# | 合格 | 合格品 | 甲 | 秦海波,张建勇 | 0 | 51 |  | 0 | 0.14 | 32 | 苏州中意：排刀一：24*13+32*9（DL00240700351 / DL00240700352） 排刀二：24*9+32*12(DL00240700291 / DL002407003213)；成品内孔300mm；外径小于600mm；托高≤750mm；厚度公差+/-0.005mm；宽度公差+0/-0.2mm |  | 31010009 | 小品种钢卷 | 0.14-SPCC | 31020011 | 小品种钢分切带 | 0.14-SPCC |  | 10 | MO002231 | MO002231-003-79 | FJ001 | 分剪模板 | 5960 | 2024-08-01 | 2024-08-01 | 5 | 2024-08-01 10:54:58 | 2024-08-01 11:00:53 | 江苏东方九天新能源材料有限公司 |  | 秦海波 |  | 1 | 0.14 | 0 | 32 | 1 | DL00240700291/79 | 苏州中意：排刀一：24*13+32*9（DL00240700351 / DL00240700352） 排刀二：24*9+32*12(DL00240700291 / DL002407003213)；成品内孔300mm；外径小于600mm；托高≤750mm；厚度公差+/-0.005mm；宽度公差+0/-0.2mm | 1 |  | 是 | 是 | 6 | 3
分剪 | DL00240700291/78 | DL00240700291 | 东方分剪5# | 合格 | 合格品 | 甲 | 秦海波,张建勇 | 0 | 51 |  | 0 | 0.14 | 32 | 苏州中意：排刀一：24*13+32*9（DL00240700351 / DL00240700352） 排刀二：24*9+32*12(DL00240700291 / DL002407003213)；成品内孔300mm；外径小于600mm；托高≤750mm；厚度公差+/-0.005mm；宽度公差+0/-0.2mm |  | 31010009 | 小品种钢卷 | 0.14-SPCC | 31020011 | 小品种钢分切带 | 0.14-SPCC |  | 10 | MO002231 | MO002231-003-78 | FJ001 | 分剪模板 | 5960 | 2024-08-01 | 2024-08-01 | 5 | 2024-08-01 10:54:58 | 2024-08-01 11:00:53 | 江苏东方九天新能源材料有限公司 |  | 秦海波 |  | 1 | 0.14 | 0 | 32 | 1 | DL00240700291/78 | 苏州中意：排刀一：24*13+32*9（DL00240700351 / DL00240700352） 排刀二：24*9+32*12(DL00240700291 / DL002407003213)；成品内孔300mm；外径小于600mm；托高≤750mm；厚度公差+/-0.005mm；宽度公差+0/-0.2mm | 1 |  | 是 | 是 | 6 | 3
分剪 | DL00240700291/77 | DL00240700291 | 东方分剪5# | 合格 | 合格品 | 甲 | 秦海波,张建勇 | 0 | 51 |  | 0 | 0.14 | 32 | 苏州中意：排刀一：24*13+32*9（DL00240700351 / DL00240700352） 排刀二：24*9+32*12(DL00240700291 / DL002407003213)；成品内孔300mm；外径小于600mm；托高≤750mm；厚度公差+/-0.005mm；宽度公差+0/-0.2mm |  | 31010009 | 小品种钢卷 | 0.14-SPCC | 31020011 | 小品种钢分切带 | 0.14-SPCC |  | 10 | MO002231 | MO002231-003-77 | FJ001 | 分剪模板 | 5960 | 2024-08-01 | 2024-08-01 | 5 | 2024-08-01 10:54:58 | 2024-08-01 11:00:53 | 江苏东方九天新能源材料有限公司 |  | 秦海波 |  | 1 | 0.14 | 0 | 32 | 1 | DL00240700291/77 | 苏州中意：排刀一：24*13+32*9（DL00240700351 / DL00240700352） 排刀二：24*9+32*12(DL00240700291 / DL002407003213)；成品内孔300mm；外径小于600mm；托高≤750mm；厚度公差+/-0.005mm；宽度公差+0/-0.2mm | 1 |  | 是 | 是 | 6 | 3
分剪 | DL00240700291/76 | DL00240700291 | 东方分剪5# | 合格 | 合格品 | 甲 | 秦海波,张建勇 | 0 | 51 |  | 0 | 0.14 | 32 | 苏州中意：排刀一：24*13+32*9（DL00240700351 / DL00240700352） 排刀二：24*9+32*12(DL00240700291 / DL002407003213)；成品内孔300mm；外径小于600mm；托高≤750mm；厚度公差+/-0.005mm；宽度公差+0/-0.2mm |  | 31010009 | 小品种钢卷 | 0.14-SPCC | 31020011 | 小品种钢分切带 | 0.14-SPCC |  | 10 | MO002231 | MO002231-003-76 | FJ001 | 分剪模板 | 5960 | 2024-08-01 | 2024-08-01 | 5 | 2024-08-01 10:54:58 | 2024-08-01 11:00:53 | 江苏东方九天新能源材料有限公司 |  | 秦海波 |  | 1 | 0.14 | 0 | 32 | 1 | DL00240700291/76 | 苏州中意：排刀一：24*13+32*9（DL00240700351 / DL00240700352） 排刀二：24*9+32*12(DL00240700291 / DL002407003213)；成品内孔300mm；外径小于600mm；托高≤750mm；厚度公差+/-0.005mm；宽度公差+0/-0.2mm | 1 |  | 是 | 是 | 6 | 3
分剪 | DL00240700291/75 | DL00240700291 | 东方分剪5# | 合格 | 合格品 | 甲 | 秦海波,张建勇 | 0 | 51 |  | 0 | 0.14 | 32 | 苏州中意：排刀一：24*13+32*9（DL00240700351 / DL00240700352） 排刀二：24*9+32*12(DL00240700291 / DL002407003213)；成品内孔300mm；外径小于600mm；托高≤750mm；厚度公差+/-0.005mm；宽度公差+0/-0.2mm |  | 31010009 | 小品种钢卷 | 0.14-SPCC | 31020011 | 小品种钢分切带 | 0.14-SPCC |  | 10 | MO002231 | MO002231-003-75 | FJ001 | 分剪模板 | 5960 | 2024-08-01 | 2024-08-01 | 5 | 2024-08-01 10:54:58 | 2024-08-01 11:00:53 | 江苏东方九天新能源材料有限公司 |  | 秦海波 |  | 1 | 0.14 | 0 | 32 | 1 | DL00240700291/75 | 苏州中意：排刀一：24*13+32*9（DL00240700351 / DL00240700352） 排刀二：24*9+32*12(DL00240700291 / DL002407003213)；成品内孔300mm；外径小于600mm；托高≤750mm；厚度公差+/-0.005mm；宽度公差+0/-0.2mm | 1 |  | 是 | 是 | 6 | 3
分剪 | DL00240700291/74 | DL00240700291 | 东方分剪5# | 合格 | 合格品 | 甲 | 秦海波,张建勇 | 0 | 51 |  | 0 | 0.14 | 32 | 苏州中意：排刀一：24*13+32*9（DL00240700351 / DL00240700352） 排刀二：24*9+32*12(DL00240700291 / DL002407003213)；成品内孔300mm；外径小于600mm；托高≤750mm；厚度公差+/-0.005mm；宽度公差+0/-0.2mm |  | 31010009 | 小品种钢卷 | 0.14-SPCC | 31020011 | 小品种钢分切带 | 0.14-SPCC |  | 10 | MO002231 | MO002231-003-74 | FJ001 | 分剪模板 | 5960 | 2024-08-01 | 2024-08-01 | 5 | 2024-08-01 10:54:58 | 2024-08-01 11:00:53 | 江苏东方九天新能源材料有限公司 |  | 秦海波 |  | 1 | 0.14 | 0 | 32 | 1 | DL00240700291/74 | 苏州中意：排刀一：24*13+32*9（DL00240700351 / DL00240700352） 排刀二：24*9+32*12(DL00240700291 / DL002407003213)；成品内孔300mm；外径小于600mm；托高≤750mm；厚度公差+/-0.005mm；宽度公差+0/-0.2mm | 1 |  | 是 | 是 | 6 | 3
分剪 | DL00240700291/73 | DL00240700291 | 东方分剪5# | 合格 | 合格品 | 甲 | 秦海波,张建勇 | 0 | 51 |  | 0 | 0.14 | 32 | 苏州中意：排刀一：24*13+32*9（DL00240700351 / DL00240700352） 排刀二：24*9+32*12(DL00240700291 / DL002407003213)；成品内孔300mm；外径小于600mm；托高≤750mm；厚度公差+/-0.005mm；宽度公差+0/-0.2mm |  | 31010009 | 小品种钢卷 | 0.14-SPCC | 31020011 | 小品种钢分切带 | 0.14-SPCC |  | 10 | MO002231 | MO002231-003-73 | FJ001 | 分剪模板 | 5960 | 2024-08-01 | 2024-08-01 | 5 | 2024-08-01 10:54:58 | 2024-08-01 11:00:53 | 江苏东方九天新能源材料有限公司 |  | 秦海波 |  | 1 | 0.14 | 0 | 32 | 1 | DL00240700291/73 | 苏州中意：排刀一：24*13+32*9（DL00240700351 / DL00240700352） 排刀二：24*9+32*12(DL00240700291 / DL002407003213)；成品内孔300mm；外径小于600mm；托高≤750mm；厚度公差+/-0.005mm；宽度公差+0/-0.2mm | 1 |  | 是 | 是 | 6 | 3
分剪 | DL00240700291/72 | DL00240700291 | 东方分剪5# | 合格 | 合格品 | 甲 | 秦海波,张建勇 | 0 | 39 |  | 0 | 0.14 | 24 | 苏州中意：排刀一：24*13+32*9（DL00240700351 / DL00240700352） 排刀二：24*9+32*12(DL00240700291 / DL002407003213)；成品内孔300mm；外径小于600mm；托高≤750mm；厚度公差+/-0.005mm；宽度公差+0/-0.2mm |  | 31010009 | 小品种钢卷 | 0.14-SPCC | 31020011 | 小品种钢分切带 | 0.14-SPCC |  | 10 | MO002231 | MO002231-003-72 | FJ001 | 分剪模板 | 5960 | 2024-08-01 | 2024-08-01 | 5 | 2024-08-01 10:54:58 | 2024-08-01 11:00:53 | 江苏东方九天新能源材料有限公司 |  | 秦海波 |  | 1 | 0.14 | 0 | 24 | 1 | DL00240700291/72 | 苏州中意：排刀一：24*13+32*9（DL00240700351 / DL00240700352） 排刀二：24*9+32*12(DL00240700291 / DL002407003213)；成品内孔300mm；外径小于600mm；托高≤750mm；厚度公差+/-0.005mm；宽度公差+0/-0.2mm | 1 |  | 是 | 是 | 6 | 3
分剪 | DL00240700291/71 | DL00240700291 | 东方分剪5# | 合格 | 合格品 | 甲 | 秦海波,张建勇 | 0 | 39 |  | 0 | 0.14 | 24 | 苏州中意：排刀一：24*13+32*9（DL00240700351 / DL00240700352） 排刀二：24*9+32*12(DL00240700291 / DL002407003213)；成品内孔300mm；外径小于600mm；托高≤750mm；厚度公差+/-0.005mm；宽度公差+0/-0.2mm |  | 31010009 | 小品种钢卷 | 0.14-SPCC | 31020011 | 小品种钢分切带 | 0.14-SPCC |  | 10 | MO002231 | MO002231-003-71 | FJ001 | 分剪模板 | 5960 | 2024-08-01 | 2024-08-01 | 5 | 2024-08-01 10:54:58 | 2024-08-01 11:00:53 | 江苏东方九天新能源材料有限公司 |  | 秦海波 |  | 1 | 0.14 | 0 | 24 | 1 | DL00240700291/71 | 苏州中意：排刀一：24*13+32*9（DL00240700351 / DL00240700352） 排刀二：24*9+32*12(DL00240700291 / DL002407003213)；成品内孔300mm；外径小于600mm；托高≤750mm；厚度公差+/-0.005mm；宽度公差+0/-0.2mm | 1 |  | 是 | 是 | 6 | 3
分剪 | DL00240700291/70 | DL00240700291 | 东方分剪5# | 合格 | 合格品 | 甲 | 秦海波,张建勇 | 0 | 39 |  | 0 | 0.14 | 24 | 苏州中意：排刀一：24*13+32*9（DL00240700351 / DL00240700352） 排刀二：24*9+32*12(DL00240700291 / DL002407003213)；成品内孔300mm；外径小于600mm；托高≤750mm；厚度公差+/-0.005mm；宽度公差+0/-0.2mm |  | 31010009 | 小品种钢卷 | 0.14-SPCC | 31020011 | 小品种钢分切带 | 0.14-SPCC |  | 10 | MO002231 | MO002231-003-70 | FJ001 | 分剪模板 | 5960 | 2024-08-01 | 2024-08-01 | 5 | 2024-08-01 10:54:58 | 2024-08-01 11:00:53 | 江苏东方九天新能源材料有限公司 |  | 秦海波 |  | 1 | 0.14 | 0 | 24 | 1 | DL00240700291/70 | 苏州中意：排刀一：24*13+32*9（DL00240700351 / DL00240700352） 排刀二：24*9+32*12(DL00240700291 / DL002407003213)；成品内孔300mm；外径小于600mm；托高≤750mm；厚度公差+/-0.005mm；宽度公差+0/-0.2mm | 1 |  | 是 | 是 | 6 | 3
分剪 | DL00240700291/69 | DL00240700291 | 东方分剪5# | 合格 | 合格品 | 甲 | 秦海波,张建勇 | 0 | 39 |  | 0 | 0.14 | 24 | 苏州中意：排刀一：24*13+32*9（DL00240700351 / DL00240700352） 排刀二：24*9+32*12(DL00240700291 / DL002407003213)；成品内孔300mm；外径小于600mm；托高≤750mm；厚度公差+/-0.005mm；宽度公差+0/-0.2mm |  | 31010009 | 小品种钢卷 | 0.14-SPCC | 31020011 | 小品种钢分切带 | 0.14-SPCC |  | 10 | MO002231 | MO002231-003-69 | FJ001 | 分剪模板 | 5960 | 2024-08-01 | 2024-08-01 | 5 | 2024-08-01 10:54:58 | 2024-08-01 11:00:53 | 江苏东方九天新能源材料有限公司 |  | 秦海波 |  | 1 | 0.14 | 0 | 24 | 1 | DL00240700291/69 | 苏州中意：排刀一：24*13+32*9（DL00240700351 / DL00240700352） 排刀二：24*9+32*12(DL00240700291 / DL002407003213)；成品内孔300mm；外径小于600mm；托高≤750mm；厚度公差+/-0.005mm；宽度公差+0/-0.2mm | 1 |  | 是 | 是 | 6 | 3
分剪 | DL00240700291/68 | DL00240700291 | 东方分剪5# | 合格 | 合格品 | 甲 | 秦海波,张建勇 | 0 | 39 |  | 0 | 0.14 | 24 | 苏州中意：排刀一：24*13+32*9（DL00240700351 / DL00240700352） 排刀二：24*9+32*12(DL00240700291 / DL002407003213)；成品内孔300mm；外径小于600mm；托高≤750mm；厚度公差+/-0.005mm；宽度公差+0/-0.2mm |  | 31010009 | 小品种钢卷 | 0.14-SPCC | 31020011 | 小品种钢分切带 | 0.14-SPCC |  | 10 | MO002231 | MO002231-003-68 | FJ001 | 分剪模板 | 5960 | 2024-08-01 | 2024-08-01 | 5 | 2024-08-01 10:54:58 | 2024-08-01 11:00:53 | 江苏东方九天新能源材料有限公司 |  | 秦海波 |  | 1 | 0.14 | 0 | 24 | 1 | DL00240700291/68 | 苏州中意：排刀一：24*13+32*9（DL00240700351 / DL00240700352） 排刀二：24*9+32*12(DL00240700291 / DL002407003213)；成品内孔300mm；外径小于600mm；托高≤750mm；厚度公差+/-0.005mm；宽度公差+0/-0.2mm | 1 |  | 是 | 是 | 6 | 3
分剪 | DL00240700291/67 | DL00240700291 | 东方分剪5# | 合格 | 合格品 | 甲 | 秦海波,张建勇 | 0 | 39 |  | 0 | 0.14 | 24 | 苏州中意：排刀一：24*13+32*9（DL00240700351 / DL00240700352） 排刀二：24*9+32*12(DL00240700291 / DL002407003213)；成品内孔300mm；外径小于600mm；托高≤750mm；厚度公差+/-0.005mm；宽度公差+0/-0.2mm |  | 31010009 | 小品种钢卷 | 0.14-SPCC | 31020011 | 小品种钢分切带 | 0.14-SPCC |  | 10 | MO002231 | MO002231-003-67 | FJ001 | 分剪模板 | 5960 | 2024-08-01 | 2024-08-01 | 5 | 2024-08-01 10:54:58 | 2024-08-01 11:00:53 | 江苏东方九天新能源材料有限公司 |  | 秦海波 |  | 1 | 0.14 | 0 | 24 | 1 | DL00240700291/67 | 苏州中意：排刀一：24*13+32*9（DL00240700351 / DL00240700352） 排刀二：24*9+32*12(DL00240700291 / DL002407003213)；成品内孔300mm；外径小于600mm；托高≤750mm；厚度公差+/-0.005mm；宽度公差+0/-0.2mm | 1 |  | 是 | 是 | 6 | 3
分剪 | DL00240700291/66 | DL00240700291 | 东方分剪5# | 合格 | 合格品 | 甲 | 秦海波,张建勇 | 0 | 39 |  | 0 | 0.14 | 24 | 苏州中意：排刀一：24*13+32*9（DL00240700351 / DL00240700352） 排刀二：24*9+32*12(DL00240700291 / DL002407003213)；成品内孔300mm；外径小于600mm；托高≤750mm；厚度公差+/-0.005mm；宽度公差+0/-0.2mm |  | 31010009 | 小品种钢卷 | 0.14-SPCC | 31020011 | 小品种钢分切带 | 0.14-SPCC |  | 10 | MO002231 | MO002231-003-66 | FJ001 | 分剪模板 | 5960 | 2024-08-01 | 2024-08-01 | 5 | 2024-08-01 10:54:58 | 2024-08-01 11:00:53 | 江苏东方九天新能源材料有限公司 |  | 秦海波 |  | 1 | 0.14 | 0 | 24 | 1 | DL00240700291/66 | 苏州中意：排刀一：24*13+32*9（DL00240700351 / DL00240700352） 排刀二：24*9+32*12(DL00240700291 / DL002407003213)；成品内孔300mm；外径小于600mm；托高≤750mm；厚度公差+/-0.005mm；宽度公差+0/-0.2mm | 1 |  | 是 | 是 | 6 | 3
分剪 | DL00240700291/65 | DL00240700291 | 东方分剪5# | 合格 | 合格品 | 甲 | 秦海波,张建勇 | 0 | 39 |  | 0 | 0.14 | 24 | 苏州中意：排刀一：24*13+32*9（DL00240700351 / DL00240700352） 排刀二：24*9+32*12(DL00240700291 / DL002407003213)；成品内孔300mm；外径小于600mm；托高≤750mm；厚度公差+/-0.005mm；宽度公差+0/-0.2mm |  | 31010009 | 小品种钢卷 | 0.14-SPCC | 31020011 | 小品种钢分切带 | 0.14-SPCC |  | 10 | MO002231 | MO002231-003-65 | FJ001 | 分剪模板 | 5960 | 2024-08-01 | 2024-08-01 | 5 | 2024-08-01 10:54:58 | 2024-08-01 11:00:53 | 江苏东方九天新能源材料有限公司 |  | 秦海波 |  | 1 | 0.14 | 0 | 24 | 1 | DL00240700291/65 | 苏州中意：排刀一：24*13+32*9（DL00240700351 / DL00240700352） 排刀二：24*9+32*12(DL00240700291 / DL002407003213)；成品内孔300mm；外径小于600mm；托高≤750mm；厚度公差+/-0.005mm；宽度公差+0/-0.2mm | 1 |  | 是 | 是 | 6 | 3
分剪 | DL00240700291/64 | DL00240700291 | 东方分剪5# | 合格 | 合格品 | 甲 | 秦海波,张建勇 | 0 | 39 |  | 0 | 0.14 | 24 | 苏州中意：排刀一：24*13+32*9（DL00240700351 / DL00240700352） 排刀二：24*9+32*12(DL00240700291 / DL002407003213)；成品内孔300mm；外径小于600mm；托高≤750mm；厚度公差+/-0.005mm；宽度公差+0/-0.2mm |  | 31010009 | 小品种钢卷 | 0.14-SPCC | 31020011 | 小品种钢分切带 | 0.14-SPCC |  | 10 | MO002231 | MO002231-003-64 | FJ001 | 分剪模板 | 5960 | 2024-08-01 | 2024-08-01 | 5 | 2024-08-01 10:54:58 | 2024-08-01 11:00:53 | 江苏东方九天新能源材料有限公司 |  | 秦海波 |  | 1 | 0.14 | 0 | 24 | 1 | DL00240700291/64 | 苏州中意：排刀一：24*13+32*9（DL00240700351 / DL00240700352） 排刀二：24*9+32*12(DL00240700291 / DL002407003213)；成品内孔300mm；外径小于600mm；托高≤750mm；厚度公差+/-0.005mm；宽度公差+0/-0.2mm | 1 |  | 是 | 是 | 6 | 3
分剪 | DL00240700291/63 | DL00240700291 | 东方分剪5# | 合格 | 合格品 | 甲 | 秦海波,张建勇 | 0 | 51 |  | 0 | 0.14 | 32 | 苏州中意：排刀一：24*13+32*9（DL00240700351 / DL00240700352） 排刀二：24*9+32*12(DL00240700291 / DL002407003213)；成品内孔300mm；外径小于600mm；托高≤750mm；厚度公差+/-0.005mm；宽度公差+0/-0.2mm |  | 31010009 | 小品种钢卷 | 0.14-SPCC | 31020011 | 小品种钢分切带 | 0.14-SPCC |  | 10 | MO002231 | MO002231-003-63 | FJ001 | 分剪模板 | 5960 | 2024-08-01 | 2024-08-01 | 5 | 2024-08-01 10:54:58 | 2024-08-01 11:00:53 | 江苏东方九天新能源材料有限公司 |  | 秦海波 |  | 1 | 0.14 | 0 | 32 | 1 | DL00240700291/63 | 苏州中意：排刀一：24*13+32*9（DL00240700351 / DL00240700352） 排刀二：24*9+32*12(DL00240700291 / DL002407003213)；成品内孔300mm；外径小于600mm；托高≤750mm；厚度公差+/-0.005mm；宽度公差+0/-0.2mm | 1 |  | 是 | 是 | 6 | 3
分剪 | DL00240700291/62 | DL00240700291 | 东方分剪5# | 合格 | 合格品 | 甲 | 秦海波,张建勇 | 0 | 51 |  | 0 | 0.14 | 32 | 苏州中意：排刀一：24*13+32*9（DL00240700351 / DL00240700352） 排刀二：24*9+32*12(DL00240700291 / DL002407003213)；成品内孔300mm；外径小于600mm；托高≤750mm；厚度公差+/-0.005mm；宽度公差+0/-0.2mm |  | 31010009 | 小品种钢卷 | 0.14-SPCC | 31020011 | 小品种钢分切带 | 0.14-SPCC |  | 10 | MO002231 | MO002231-003-62 | FJ001 | 分剪模板 | 5960 | 2024-08-01 | 2024-08-01 | 5 | 2024-08-01 10:54:58 | 2024-08-01 11:00:53 | 江苏东方九天新能源材料有限公司 |  | 秦海波 |  | 1 | 0.14 | 0 | 32 | 1 | DL00240700291/62 | 苏州中意：排刀一：24*13+32*9（DL00240700351 / DL00240700352） 排刀二：24*9+32*12(DL00240700291 / DL002407003213)；成品内孔300mm；外径小于600mm；托高≤750mm；厚度公差+/-0.005mm；宽度公差+0/-0.2mm | 1 |  | 是 | 是 | 6 | 3
分剪 | DL00240700291/61 | DL00240700291 | 东方分剪5# | 合格 | 合格品 | 甲 | 秦海波,张建勇 | 0 | 51 |  | 0 | 0.14 | 32 | 苏州中意：排刀一：24*13+32*9（DL00240700351 / DL00240700352） 排刀二：24*9+32*12(DL00240700291 / DL002407003213)；成品内孔300mm；外径小于600mm；托高≤750mm；厚度公差+/-0.005mm；宽度公差+0/-0.2mm |  | 31010009 | 小品种钢卷 | 0.14-SPCC | 31020011 | 小品种钢分切带 | 0.14-SPCC |  | 10 | MO002231 | MO002231-003-61 | FJ001 | 分剪模板 | 5960 | 2024-08-01 | 2024-08-01 | 5 | 2024-08-01 10:54:58 | 2024-08-01 11:00:53 | 江苏东方九天新能源材料有限公司 |  | 秦海波 |  | 1 | 0.14 | 0 | 32 | 1 | DL00240700291/61 | 苏州中意：排刀一：24*13+32*9（DL00240700351 / DL00240700352） 排刀二：24*9+32*12(DL00240700291 / DL002407003213)；成品内孔300mm；外径小于600mm；托高≤750mm；厚度公差+/-0.005mm；宽度公差+0/-0.2mm | 1 |  | 是 | 是 | 6 | 3
分剪 | DL00240700291/60 | DL00240700291 | 东方分剪5# | 合格 | 合格品 | 甲 | 秦海波,张建勇 | 0 | 51 |  | 0 | 0.14 | 32 | 苏州中意：排刀一：24*13+32*9（DL00240700351 / DL00240700352） 排刀二：24*9+32*12(DL00240700291 / DL002407003213)；成品内孔300mm；外径小于600mm；托高≤750mm；厚度公差+/-0.005mm；宽度公差+0/-0.2mm |  | 31010009 | 小品种钢卷 | 0.14-SPCC | 31020011 | 小品种钢分切带 | 0.14-SPCC |  | 10 | MO002231 | MO002231-003-60 | FJ001 | 分剪模板 | 5960 | 2024-08-01 | 2024-08-01 | 5 | 2024-08-01 10:54:58 | 2024-08-01 11:00:53 | 江苏东方九天新能源材料有限公司 |  | 秦海波 |  | 1 | 0.14 | 0 | 32 | 1 | DL00240700291/60 | 苏州中意：排刀一：24*13+32*9（DL00240700351 / DL00240700352） 排刀二：24*9+32*12(DL00240700291 / DL002407003213)；成品内孔300mm；外径小于600mm；托高≤750mm；厚度公差+/-0.005mm；宽度公差+0/-0.2mm | 1 |  | 是 | 是 | 6 | 3
分剪 | DL00240700291/59 | DL00240700291 | 东方分剪5# | 合格 | 合格品 | 甲 | 秦海波,张建勇 | 0 | 51 |  | 0 | 0.14 | 32 | 苏州中意：排刀一：24*13+32*9（DL00240700351 / DL00240700352） 排刀二：24*9+32*12(DL00240700291 / DL002407003213)；成品内孔300mm；外径小于600mm；托高≤750mm；厚度公差+/-0.005mm；宽度公差+0/-0.2mm |  | 31010009 | 小品种钢卷 | 0.14-SPCC | 31020011 | 小品种钢分切带 | 0.14-SPCC |  | 10 | MO002231 | MO002231-003-59 | FJ001 | 分剪模板 | 5960 | 2024-08-01 | 2024-08-01 | 5 | 2024-08-01 10:54:58 | 2024-08-01 11:00:53 | 江苏东方九天新能源材料有限公司 |  | 秦海波 |  | 1 | 0.14 | 0 | 32 | 1 | DL00240700291/59 | 苏州中意：排刀一：24*13+32*9（DL00240700351 / DL00240700352） 排刀二：24*9+32*12(DL00240700291 / DL002407003213)；成品内孔300mm；外径小于600mm；托高≤750mm；厚度公差+/-0.005mm；宽度公差+0/-0.2mm | 1 |  | 是 | 是 | 6 | 3
分剪 | DL00240700291/58 | DL00240700291 | 东方分剪5# | 合格 | 合格品 | 甲 | 秦海波,张建勇 | 0 | 51 |  | 0 | 0.14 | 32 | 苏州中意：排刀一：24*13+32*9（DL00240700351 / DL00240700352） 排刀二：24*9+32*12(DL00240700291 / DL002407003213)；成品内孔300mm；外径小于600mm；托高≤750mm；厚度公差+/-0.005mm；宽度公差+0/-0.2mm |  | 31010009 | 小品种钢卷 | 0.14-SPCC | 31020011 | 小品种钢分切带 | 0.14-SPCC |  | 10 | MO002231 | MO002231-003-58 | FJ001 | 分剪模板 | 5960 | 2024-08-01 | 2024-08-01 | 5 | 2024-08-01 10:54:58 | 2024-08-01 11:00:53 | 江苏东方九天新能源材料有限公司 |  | 秦海波 |  | 1 | 0.14 | 0 | 32 | 1 | DL00240700291/58 | 苏州中意：排刀一：24*13+32*9（DL00240700351 / DL00240700352） 排刀二：24*9+32*12(DL00240700291 / DL002407003213)；成品内孔300mm；外径小于600mm；托高≤750mm；厚度公差+/-0.005mm；宽度公差+0/-0.2mm | 1 |  | 是 | 是 | 6 | 3
分剪 | DL00240700291/57 | DL00240700291 | 东方分剪5# | 合格 | 合格品 | 甲 | 秦海波,张建勇 | 0 | 51 |  | 0 | 0.14 | 32 | 苏州中意：排刀一：24*13+32*9（DL00240700351 / DL00240700352） 排刀二：24*9+32*12(DL00240700291 / DL002407003213)；成品内孔300mm；外径小于600mm；托高≤750mm；厚度公差+/-0.005mm；宽度公差+0/-0.2mm |  | 31010009 | 小品种钢卷 | 0.14-SPCC | 31020011 | 小品种钢分切带 | 0.14-SPCC |  | 10 | MO002231 | MO002231-003-57 | FJ001 | 分剪模板 | 5960 | 2024-08-01 | 2024-08-01 | 5 | 2024-08-01 10:54:58 | 2024-08-01 11:00:53 | 江苏东方九天新能源材料有限公司 |  | 秦海波 |  | 1 | 0.14 | 0 | 32 | 1 | DL00240700291/57 | 苏州中意：排刀一：24*13+32*9（DL00240700351 / DL00240700352） 排刀二：24*9+32*12(DL00240700291 / DL002407003213)；成品内孔300mm；外径小于600mm；托高≤750mm；厚度公差+/-0.005mm；宽度公差+0/-0.2mm | 1 |  | 是 | 是 | 6 | 3
分剪 | DL00240700291/56 | DL00240700291 | 东方分剪5# | 合格 | 合格品 | 甲 | 秦海波,张建勇 | 0 | 51 |  | 0 | 0.14 | 32 | 苏州中意：排刀一：24*13+32*9（DL00240700351 / DL00240700352） 排刀二：24*9+32*12(DL00240700291 / DL002407003213)；成品内孔300mm；外径小于600mm；托高≤750mm；厚度公差+/-0.005mm；宽度公差+0/-0.2mm |  | 31010009 | 小品种钢卷 | 0.14-SPCC | 31020011 | 小品种钢分切带 | 0.14-SPCC |  | 10 | MO002231 | MO002231-003-56 | FJ001 | 分剪模板 | 5960 | 2024-08-01 | 2024-08-01 | 5 | 2024-08-01 10:54:58 | 2024-08-01 11:00:53 | 江苏东方九天新能源材料有限公司 |  | 秦海波 |  | 1 | 0.14 | 0 | 32 | 1 | DL00240700291/56 | 苏州中意：排刀一：24*13+32*9（DL00240700351 / DL00240700352） 排刀二：24*9+32*12(DL00240700291 / DL002407003213)；成品内孔300mm；外径小于600mm；托高≤750mm；厚度公差+/-0.005mm；宽度公差+0/-0.2mm | 1 |  | 是 | 是 | 6 | 3
分剪 | DL00240700291/55 | DL00240700291 | 东方分剪5# | 合格 | 合格品 | 甲 | 秦海波,张建勇 | 0 | 51 |  | 0 | 0.14 | 32 | 苏州中意：排刀一：24*13+32*9（DL00240700351 / DL00240700352） 排刀二：24*9+32*12(DL00240700291 / DL002407003213)；成品内孔300mm；外径小于600mm；托高≤750mm；厚度公差+/-0.005mm；宽度公差+0/-0.2mm |  | 31010009 | 小品种钢卷 | 0.14-SPCC | 31020011 | 小品种钢分切带 | 0.14-SPCC |  | 10 | MO002231 | MO002231-003-55 | FJ001 | 分剪模板 | 5960 | 2024-08-01 | 2024-08-01 | 5 | 2024-08-01 10:54:58 | 2024-08-01 11:00:53 | 江苏东方九天新能源材料有限公司 |  | 秦海波 |  | 1 | 0.14 | 0 | 32 | 1 | DL00240700291/55 | 苏州中意：排刀一：24*13+32*9（DL00240700351 / DL00240700352） 排刀二：24*9+32*12(DL00240700291 / DL002407003213)；成品内孔300mm；外径小于600mm；托高≤750mm；厚度公差+/-0.005mm；宽度公差+0/-0.2mm | 1 |  | 是 | 是 | 6 | 3
分剪 | DL00240700291/54 | DL00240700291 | 东方分剪5# | 合格 | 合格品 | 甲 | 秦海波,张建勇 | 0 | 51 |  | 0 | 0.14 | 32 | 苏州中意：排刀一：24*13+32*9（DL00240700351 / DL00240700352） 排刀二：24*9+32*12(DL00240700291 / DL002407003213)；成品内孔300mm；外径小于600mm；托高≤750mm；厚度公差+/-0.005mm；宽度公差+0/-0.2mm |  | 31010009 | 小品种钢卷 | 0.14-SPCC | 31020011 | 小品种钢分切带 | 0.14-SPCC |  | 10 | MO002231 | MO002231-003-54 | FJ001 | 分剪模板 | 5960 | 2024-08-01 | 2024-08-01 | 5 | 2024-08-01 10:54:58 | 2024-08-01 11:00:53 | 江苏东方九天新能源材料有限公司 |  | 秦海波 |  | 1 | 0.14 | 0 | 32 | 1 | DL00240700291/54 | 苏州中意：排刀一：24*13+32*9（DL00240700351 / DL00240700352） 排刀二：24*9+32*12(DL00240700291 / DL002407003213)；成品内孔300mm；外径小于600mm；托高≤750mm；厚度公差+/-0.005mm；宽度公差+0/-0.2mm | 1 |  | 是 | 是 | 6 | 3
分剪 | DL00240700291/53 | DL00240700291 | 东方分剪5# | 合格 | 合格品 | 甲 | 秦海波,张建勇 | 0 | 51 |  | 0 | 0.14 | 32 | 苏州中意：排刀一：24*13+32*9（DL00240700351 / DL00240700352） 排刀二：24*9+32*12(DL00240700291 / DL002407003213)；成品内孔300mm；外径小于600mm；托高≤750mm；厚度公差+/-0.005mm；宽度公差+0/-0.2mm |  | 31010009 | 小品种钢卷 | 0.14-SPCC | 31020011 | 小品种钢分切带 | 0.14-SPCC |  | 10 | MO002231 | MO002231-003-53 | FJ001 | 分剪模板 | 5960 | 2024-08-01 | 2024-08-01 | 5 | 2024-08-01 10:54:58 | 2024-08-01 11:00:53 | 江苏东方九天新能源材料有限公司 |  | 秦海波 |  | 1 | 0.14 | 0 | 32 | 1 | DL00240700291/53 | 苏州中意：排刀一：24*13+32*9（DL00240700351 / DL00240700352） 排刀二：24*9+32*12(DL00240700291 / DL002407003213)；成品内孔300mm；外径小于600mm；托高≤750mm；厚度公差+/-0.005mm；宽度公差+0/-0.2mm | 1 |  | 是 | 是 | 6 | 3
分剪 | DL00240700291/52 | DL00240700291 | 东方分剪5# | 合格 | 合格品 | 甲 | 秦海波,张建勇 | 0 | 51 |  | 0 | 0.14 | 32 | 苏州中意：排刀一：24*13+32*9（DL00240700351 / DL00240700352） 排刀二：24*9+32*12(DL00240700291 / DL002407003213)；成品内孔300mm；外径小于600mm；托高≤750mm；厚度公差+/-0.005mm；宽度公差+0/-0.2mm |  | 31010009 | 小品种钢卷 | 0.14-SPCC | 31020011 | 小品种钢分切带 | 0.14-SPCC |  | 10 | MO002231 | MO002231-003-52 | FJ001 | 分剪模板 | 5960 | 2024-08-01 | 2024-08-01 | 5 | 2024-08-01 10:54:58 | 2024-08-01 11:00:53 | 江苏东方九天新能源材料有限公司 |  | 秦海波 |  | 1 | 0.14 | 0 | 32 | 1 | DL00240700291/52 | 苏州中意：排刀一：24*13+32*9（DL00240700351 / DL00240700352） 排刀二：24*9+32*12(DL00240700291 / DL002407003213)；成品内孔300mm；外径小于600mm；托高≤750mm；厚度公差+/-0.005mm；宽度公差+0/-0.2mm | 1 |  | 是 | 是 | 6 | 3
分剪 | DL00240700291/51 | DL00240700291 | 东方分剪5# | 合格 | 合格品 | 甲 | 秦海波,张建勇 | 0 | 39 |  | 0 | 0.14 | 24 | 苏州中意：排刀一：24*13+32*9（DL00240700351 / DL00240700352） 排刀二：24*9+32*12(DL00240700291 / DL002407003213)；成品内孔300mm；外径小于600mm；托高≤750mm；厚度公差+/-0.005mm；宽度公差+0/-0.2mm |  | 31010009 | 小品种钢卷 | 0.14-SPCC | 31020011 | 小品种钢分切带 | 0.14-SPCC |  | 10 | MO002231 | MO002231-003-51 | FJ001 | 分剪模板 | 5960 | 2024-08-01 | 2024-08-01 | 5 | 2024-08-01 10:54:58 | 2024-08-01 11:00:53 | 江苏东方九天新能源材料有限公司 |  | 秦海波 |  | 1 | 0.14 | 0 | 24 | 1 | DL00240700291/51 | 苏州中意：排刀一：24*13+32*9（DL00240700351 / DL00240700352） 排刀二：24*9+32*12(DL00240700291 / DL002407003213)；成品内孔300mm；外径小于600mm；托高≤750mm；厚度公差+/-0.005mm；宽度公差+0/-0.2mm | 1 |  | 是 | 是 | 6 | 3
分剪 | DL00240700291/50 | DL00240700291 | 东方分剪5# | 合格 | 合格品 | 甲 | 秦海波,张建勇 | 0 | 39 |  | 0 | 0.14 | 24 | 苏州中意：排刀一：24*13+32*9（DL00240700351 / DL00240700352） 排刀二：24*9+32*12(DL00240700291 / DL002407003213)；成品内孔300mm；外径小于600mm；托高≤750mm；厚度公差+/-0.005mm；宽度公差+0/-0.2mm |  | 31010009 | 小品种钢卷 | 0.14-SPCC | 31020011 | 小品种钢分切带 | 0.14-SPCC |  | 10 | MO002231 | MO002231-003-50 | FJ001 | 分剪模板 | 5960 | 2024-08-01 | 2024-08-01 | 5 | 2024-08-01 10:54:58 | 2024-08-01 11:00:53 | 江苏东方九天新能源材料有限公司 |  | 秦海波 |  | 1 | 0.14 | 0 | 24 | 1 | DL00240700291/50 | 苏州中意：排刀一：24*13+32*9（DL00240700351 / DL00240700352） 排刀二：24*9+32*12(DL00240700291 / DL002407003213)；成品内孔300mm；外径小于600mm；托高≤750mm；厚度公差+/-0.005mm；宽度公差+0/-0.2mm | 1 |  | 是 | 是 | 6 | 3
分剪 | DL00240700291/49 | DL00240700291 | 东方分剪5# | 合格 | 合格品 | 甲 | 秦海波,张建勇 | 0 | 39 |  | 0 | 0.14 | 24 | 苏州中意：排刀一：24*13+32*9（DL00240700351 / DL00240700352） 排刀二：24*9+32*12(DL00240700291 / DL002407003213)；成品内孔300mm；外径小于600mm；托高≤750mm；厚度公差+/-0.005mm；宽度公差+0/-0.2mm |  | 31010009 | 小品种钢卷 | 0.14-SPCC | 31020011 | 小品种钢分切带 | 0.14-SPCC |  | 10 | MO002231 | MO002231-003-49 | FJ001 | 分剪模板 | 5960 | 2024-08-01 | 2024-08-01 | 5 | 2024-08-01 10:54:58 | 2024-08-01 11:00:53 | 江苏东方九天新能源材料有限公司 |  | 秦海波 |  | 1 | 0.14 | 0 | 24 | 1 | DL00240700291/49 | 苏州中意：排刀一：24*13+32*9（DL00240700351 / DL00240700352） 排刀二：24*9+32*12(DL00240700291 / DL002407003213)；成品内孔300mm；外径小于600mm；托高≤750mm；厚度公差+/-0.005mm；宽度公差+0/-0.2mm | 1 |  | 是 | 是 | 6 | 3
分剪 | DL00240700291/48 | DL00240700291 | 东方分剪5# | 合格 | 合格品 | 甲 | 秦海波,张建勇 | 0 | 39 |  | 0 | 0.14 | 24 | 苏州中意：排刀一：24*13+32*9（DL00240700351 / DL00240700352） 排刀二：24*9+32*12(DL00240700291 / DL002407003213)；成品内孔300mm；外径小于600mm；托高≤750mm；厚度公差+/-0.005mm；宽度公差+0/-0.2mm |  | 31010009 | 小品种钢卷 | 0.14-SPCC | 31020011 | 小品种钢分切带 | 0.14-SPCC |  | 10 | MO002231 | MO002231-003-48 | FJ001 | 分剪模板 | 5960 | 2024-08-01 | 2024-08-01 | 5 | 2024-08-01 10:54:58 | 2024-08-01 11:00:53 | 江苏东方九天新能源材料有限公司 |  | 秦海波 |  | 1 | 0.14 | 0 | 24 | 1 | DL00240700291/48 | 苏州中意：排刀一：24*13+32*9（DL00240700351 / DL00240700352） 排刀二：24*9+32*12(DL00240700291 / DL002407003213)；成品内孔300mm；外径小于600mm；托高≤750mm；厚度公差+/-0.005mm；宽度公差+0/-0.2mm | 1 |  | 是 | 是 | 6 | 3
分剪 | DL00240700291/47 | DL00240700291 | 东方分剪5# | 合格 | 合格品 | 甲 | 秦海波,张建勇 | 0 | 39 |  | 0 | 0.14 | 24 | 苏州中意：排刀一：24*13+32*9（DL00240700351 / DL00240700352） 排刀二：24*9+32*12(DL00240700291 / DL002407003213)；成品内孔300mm；外径小于600mm；托高≤750mm；厚度公差+/-0.005mm；宽度公差+0/-0.2mm |  | 31010009 | 小品种钢卷 | 0.14-SPCC | 31020011 | 小品种钢分切带 | 0.14-SPCC |  | 10 | MO002231 | MO002231-003-47 | FJ001 | 分剪模板 | 5960 | 2024-08-01 | 2024-08-01 | 5 | 2024-08-01 10:54:58 | 2024-08-01 11:00:53 | 江苏东方九天新能源材料有限公司 |  | 秦海波 |  | 1 | 0.14 | 0 | 24 | 1 | DL00240700291/47 | 苏州中意：排刀一：24*13+32*9（DL00240700351 / DL00240700352） 排刀二：24*9+32*12(DL00240700291 / DL002407003213)；成品内孔300mm；外径小于600mm；托高≤750mm；厚度公差+/-0.005mm；宽度公差+0/-0.2mm | 1 |  | 是 | 是 | 6 | 3
分剪 | DL00240700291/46 | DL00240700291 | 东方分剪5# | 合格 | 合格品 | 甲 | 秦海波,张建勇 | 0 | 39 |  | 0 | 0.14 | 24 | 苏州中意：排刀一：24*13+32*9（DL00240700351 / DL00240700352） 排刀二：24*9+32*12(DL00240700291 / DL002407003213)；成品内孔300mm；外径小于600mm；托高≤750mm；厚度公差+/-0.005mm；宽度公差+0/-0.2mm |  | 31010009 | 小品种钢卷 | 0.14-SPCC | 31020011 | 小品种钢分切带 | 0.14-SPCC |  | 10 | MO002231 | MO002231-003-46 | FJ001 | 分剪模板 | 5960 | 2024-08-01 | 2024-08-01 | 5 | 2024-08-01 10:54:58 | 2024-08-01 11:00:53 | 江苏东方九天新能源材料有限公司 |  | 秦海波 |  | 1 | 0.14 | 0 | 24 | 1 | DL00240700291/46 | 苏州中意：排刀一：24*13+32*9（DL00240700351 / DL00240700352） 排刀二：24*9+32*12(DL00240700291 / DL002407003213)；成品内孔300mm；外径小于600mm；托高≤750mm；厚度公差+/-0.005mm；宽度公差+0/-0.2mm | 1 |  | 是 | 是 | 6 | 3
分剪 | DL00240700291/45 | DL00240700291 | 东方分剪5# | 合格 | 合格品 | 甲 | 秦海波,张建勇 | 0 | 39 |  | 0 | 0.14 | 24 | 苏州中意：排刀一：24*13+32*9（DL00240700351 / DL00240700352） 排刀二：24*9+32*12(DL00240700291 / DL002407003213)；成品内孔300mm；外径小于600mm；托高≤750mm；厚度公差+/-0.005mm；宽度公差+0/-0.2mm |  | 31010009 | 小品种钢卷 | 0.14-SPCC | 31020011 | 小品种钢分切带 | 0.14-SPCC |  | 10 | MO002231 | MO002231-003-45 | FJ001 | 分剪模板 | 5960 | 2024-08-01 | 2024-08-01 | 5 | 2024-08-01 10:54:58 | 2024-08-01 11:00:53 | 江苏东方九天新能源材料有限公司 |  | 秦海波 |  | 1 | 0.14 | 0 | 24 | 1 | DL00240700291/45 | 苏州中意：排刀一：24*13+32*9（DL00240700351 / DL00240700352） 排刀二：24*9+32*12(DL00240700291 / DL002407003213)；成品内孔300mm；外径小于600mm；托高≤750mm；厚度公差+/-0.005mm；宽度公差+0/-0.2mm | 1 |  | 是 | 是 | 6 | 3
分剪 | DL00240700291/44 | DL00240700291 | 东方分剪5# | 合格 | 合格品 | 甲 | 秦海波,张建勇 | 0 | 39 |  | 0 | 0.14 | 24 | 苏州中意：排刀一：24*13+32*9（DL00240700351 / DL00240700352） 排刀二：24*9+32*12(DL00240700291 / DL002407003213)；成品内孔300mm；外径小于600mm；托高≤750mm；厚度公差+/-0.005mm；宽度公差+0/-0.2mm |  | 31010009 | 小品种钢卷 | 0.14-SPCC | 31020011 | 小品种钢分切带 | 0.14-SPCC |  | 10 | MO002231 | MO002231-003-44 | FJ001 | 分剪模板 | 5960 | 2024-08-01 | 2024-08-01 | 5 | 2024-08-01 10:54:58 | 2024-08-01 11:00:53 | 江苏东方九天新能源材料有限公司 |  | 秦海波 |  | 1 | 0.14 | 0 | 24 | 1 | DL00240700291/44 | 苏州中意：排刀一：24*13+32*9（DL00240700351 / DL00240700352） 排刀二：24*9+32*12(DL00240700291 / DL002407003213)；成品内孔300mm；外径小于600mm；托高≤750mm；厚度公差+/-0.005mm；宽度公差+0/-0.2mm | 1 |  | 是 | 是 | 6 | 3
分剪 | DL00240700291/43 | DL00240700291 | 东方分剪5# | 合格 | 合格品 | 甲 | 秦海波,张建勇 | 0 | 39 |  | 0 | 0.14 | 24 | 苏州中意：排刀一：24*13+32*9（DL00240700351 / DL00240700352） 排刀二：24*9+32*12(DL00240700291 / DL002407003213)；成品内孔300mm；外径小于600mm；托高≤750mm；厚度公差+/-0.005mm；宽度公差+0/-0.2mm |  | 31010009 | 小品种钢卷 | 0.14-SPCC | 31020011 | 小品种钢分切带 | 0.14-SPCC |  | 10 | MO002231 | MO002231-003-43 | FJ001 | 分剪模板 | 5960 | 2024-08-01 | 2024-08-01 | 5 | 2024-08-01 10:54:58 | 2024-08-01 11:00:53 | 江苏东方九天新能源材料有限公司 |  | 秦海波 |  | 1 | 0.14 | 0 | 24 | 1 | DL00240700291/43 | 苏州中意：排刀一：24*13+32*9（DL00240700351 / DL00240700352） 排刀二：24*9+32*12(DL00240700291 / DL002407003213)；成品内孔300mm；外径小于600mm；托高≤750mm；厚度公差+/-0.005mm；宽度公差+0/-0.2mm | 1 |  | 是 | 是 | 6 | 3
分剪 | DL00240700291/42 | DL00240700291 | 东方分剪5# | 合格 | 合格品 | 甲 | 秦海波,张建勇 | 0 | 51 |  | 0 | 0.14 | 32 | 苏州中意：排刀一：24*13+32*9（DL00240700351 / DL00240700352） 排刀二：24*9+32*12(DL00240700291 / DL002407003213)；成品内孔300mm；外径小于600mm；托高≤750mm；厚度公差+/-0.005mm；宽度公差+0/-0.2mm |  | 31010009 | 小品种钢卷 | 0.14-SPCC | 31020011 | 小品种钢分切带 | 0.14-SPCC |  | 10 | MO002231 | MO002231-003-42 | FJ001 | 分剪模板 | 5960 | 2024-08-01 | 2024-08-01 | 5 | 2024-08-01 10:54:58 | 2024-08-01 11:00:53 | 江苏东方九天新能源材料有限公司 |  | 秦海波 |  | 1 | 0.14 | 0 | 32 | 1 | DL00240700291/42 | 苏州中意：排刀一：24*13+32*9（DL00240700351 / DL00240700352） 排刀二：24*9+32*12(DL00240700291 / DL002407003213)；成品内孔300mm；外径小于600mm；托高≤750mm；厚度公差+/-0.005mm；宽度公差+0/-0.2mm | 1 |  | 是 | 是 | 6 | 3
分剪 | DL00240700291/41 | DL00240700291 | 东方分剪5# | 合格 | 合格品 | 甲 | 秦海波,张建勇 | 0 | 51 |  | 0 | 0.14 | 32 | 苏州中意：排刀一：24*13+32*9（DL00240700351 / DL00240700352） 排刀二：24*9+32*12(DL00240700291 / DL002407003213)；成品内孔300mm；外径小于600mm；托高≤750mm；厚度公差+/-0.005mm；宽度公差+0/-0.2mm |  | 31010009 | 小品种钢卷 | 0.14-SPCC | 31020011 | 小品种钢分切带 | 0.14-SPCC |  | 10 | MO002231 | MO002231-003-41 | FJ001 | 分剪模板 | 5960 | 2024-08-01 | 2024-08-01 | 5 | 2024-08-01 10:54:58 | 2024-08-01 11:00:53 | 江苏东方九天新能源材料有限公司 |  | 秦海波 |  | 1 | 0.14 | 0 | 32 | 1 | DL00240700291/41 | 苏州中意：排刀一：24*13+32*9（DL00240700351 / DL00240700352） 排刀二：24*9+32*12(DL00240700291 / DL002407003213)；成品内孔300mm；外径小于600mm；托高≤750mm；厚度公差+/-0.005mm；宽度公差+0/-0.2mm | 1 |  | 是 | 是 | 6 | 3
分剪 | DL00240700291/40 | DL00240700291 | 东方分剪5# | 合格 | 合格品 | 甲 | 秦海波,张建勇 | 0 | 51 |  | 0 | 0.14 | 32 | 苏州中意：排刀一：24*13+32*9（DL00240700351 / DL00240700352） 排刀二：24*9+32*12(DL00240700291 / DL002407003213)；成品内孔300mm；外径小于600mm；托高≤750mm；厚度公差+/-0.005mm；宽度公差+0/-0.2mm |  | 31010009 | 小品种钢卷 | 0.14-SPCC | 31020011 | 小品种钢分切带 | 0.14-SPCC |  | 10 | MO002231 | MO002231-003-40 | FJ001 | 分剪模板 | 5960 | 2024-08-01 | 2024-08-01 | 5 | 2024-08-01 10:54:58 | 2024-08-01 11:00:53 | 江苏东方九天新能源材料有限公司 |  | 秦海波 |  | 1 | 0.14 | 0 | 32 | 1 | DL00240700291/40 | 苏州中意：排刀一：24*13+32*9（DL00240700351 / DL00240700352） 排刀二：24*9+32*12(DL00240700291 / DL002407003213)；成品内孔300mm；外径小于600mm；托高≤750mm；厚度公差+/-0.005mm；宽度公差+0/-0.2mm | 1 |  | 是 | 是 | 6 | 3
分剪 | DL00240700291/39 | DL00240700291 | 东方分剪5# | 合格 | 合格品 | 甲 | 秦海波,张建勇 | 0 | 51 |  | 0 | 0.14 | 32 | 苏州中意：排刀一：24*13+32*9（DL00240700351 / DL00240700352） 排刀二：24*9+32*12(DL00240700291 / DL002407003213)；成品内孔300mm；外径小于600mm；托高≤750mm；厚度公差+/-0.005mm；宽度公差+0/-0.2mm |  | 31010009 | 小品种钢卷 | 0.14-SPCC | 31020011 | 小品种钢分切带 | 0.14-SPCC |  | 10 | MO002231 | MO002231-003-39 | FJ001 | 分剪模板 | 5960 | 2024-08-01 | 2024-08-01 | 5 | 2024-08-01 10:54:58 | 2024-08-01 11:00:53 | 江苏东方九天新能源材料有限公司 |  | 秦海波 |  | 1 | 0.14 | 0 | 32 | 1 | DL00240700291/39 | 苏州中意：排刀一：24*13+32*9（DL00240700351 / DL00240700352） 排刀二：24*9+32*12(DL00240700291 / DL002407003213)；成品内孔300mm；外径小于600mm；托高≤750mm；厚度公差+/-0.005mm；宽度公差+0/-0.2mm | 1 |  | 是 | 是 | 6 | 3
分剪 | DL00240700291/38 | DL00240700291 | 东方分剪5# | 合格 | 合格品 | 甲 | 秦海波,张建勇 | 0 | 51 |  | 0 | 0.14 | 32 | 苏州中意：排刀一：24*13+32*9（DL00240700351 / DL00240700352） 排刀二：24*9+32*12(DL00240700291 / DL002407003213)；成品内孔300mm；外径小于600mm；托高≤750mm；厚度公差+/-0.005mm；宽度公差+0/-0.2mm |  | 31010009 | 小品种钢卷 | 0.14-SPCC | 31020011 | 小品种钢分切带 | 0.14-SPCC |  | 10 | MO002231 | MO002231-003-38 | FJ001 | 分剪模板 | 5960 | 2024-08-01 | 2024-08-01 | 5 | 2024-08-01 10:54:58 | 2024-08-01 11:00:53 | 江苏东方九天新能源材料有限公司 |  | 秦海波 |  | 1 | 0.14 | 0 | 32 | 1 | DL00240700291/38 | 苏州中意：排刀一：24*13+32*9（DL00240700351 / DL00240700352） 排刀二：24*9+32*12(DL00240700291 / DL002407003213)；成品内孔300mm；外径小于600mm；托高≤750mm；厚度公差+/-0.005mm；宽度公差+0/-0.2mm | 1 |  | 是 | 是 | 6 | 3
分剪 | DL00240700291/37 | DL00240700291 | 东方分剪5# | 合格 | 合格品 | 甲 | 秦海波,张建勇 | 0 | 51 |  | 0 | 0.14 | 32 | 苏州中意：排刀一：24*13+32*9（DL00240700351 / DL00240700352） 排刀二：24*9+32*12(DL00240700291 / DL002407003213)；成品内孔300mm；外径小于600mm；托高≤750mm；厚度公差+/-0.005mm；宽度公差+0/-0.2mm |  | 31010009 | 小品种钢卷 | 0.14-SPCC | 31020011 | 小品种钢分切带 | 0.14-SPCC |  | 10 | MO002231 | MO002231-003-37 | FJ001 | 分剪模板 | 5960 | 2024-08-01 | 2024-08-01 | 5 | 2024-08-01 10:54:58 | 2024-08-01 11:00:53 | 江苏东方九天新能源材料有限公司 |  | 秦海波 |  | 1 | 0.14 | 0 | 32 | 1 | DL00240700291/37 | 苏州中意：排刀一：24*13+32*9（DL00240700351 / DL00240700352） 排刀二：24*9+32*12(DL00240700291 / DL002407003213)；成品内孔300mm；外径小于600mm；托高≤750mm；厚度公差+/-0.005mm；宽度公差+0/-0.2mm | 1 |  | 是 | 是 | 6 | 3
分剪 | DL00240700291/36 | DL00240700291 | 东方分剪5# | 合格 | 合格品 | 甲 | 秦海波,张建勇 | 0 | 51 |  | 0 | 0.14 | 32 | 苏州中意：排刀一：24*13+32*9（DL00240700351 / DL00240700352） 排刀二：24*9+32*12(DL00240700291 / DL002407003213)；成品内孔300mm；外径小于600mm；托高≤750mm；厚度公差+/-0.005mm；宽度公差+0/-0.2mm |  | 31010009 | 小品种钢卷 | 0.14-SPCC | 31020011 | 小品种钢分切带 | 0.14-SPCC |  | 10 | MO002231 | MO002231-003-36 | FJ001 | 分剪模板 | 5960 | 2024-08-01 | 2024-08-01 | 5 | 2024-08-01 10:54:58 | 2024-08-01 11:00:53 | 江苏东方九天新能源材料有限公司 |  | 秦海波 |  | 1 | 0.14 | 0 | 32 | 1 | DL00240700291/36 | 苏州中意：排刀一：24*13+32*9（DL00240700351 / DL00240700352） 排刀二：24*9+32*12(DL00240700291 / DL002407003213)；成品内孔300mm；外径小于600mm；托高≤750mm；厚度公差+/-0.005mm；宽度公差+0/-0.2mm | 1 |  | 是 | 是 | 6 | 3
分剪 | DL00240700291/35 | DL00240700291 | 东方分剪5# | 合格 | 合格品 | 甲 | 秦海波,张建勇 | 0 | 51 |  | 0 | 0.14 | 32 | 苏州中意：排刀一：24*13+32*9（DL00240700351 / DL00240700352） 排刀二：24*9+32*12(DL00240700291 / DL002407003213)；成品内孔300mm；外径小于600mm；托高≤750mm；厚度公差+/-0.005mm；宽度公差+0/-0.2mm |  | 31010009 | 小品种钢卷 | 0.14-SPCC | 31020011 | 小品种钢分切带 | 0.14-SPCC |  | 10 | MO002231 | MO002231-003-35 | FJ001 | 分剪模板 | 5960 | 2024-08-01 | 2024-08-01 | 5 | 2024-08-01 10:54:58 | 2024-08-01 11:00:53 | 江苏东方九天新能源材料有限公司 |  | 秦海波 |  | 1 | 0.14 | 0 | 32 | 1 | DL00240700291/35 | 苏州中意：排刀一：24*13+32*9（DL00240700351 / DL00240700352） 排刀二：24*9+32*12(DL00240700291 / DL002407003213)；成品内孔300mm；外径小于600mm；托高≤750mm；厚度公差+/-0.005mm；宽度公差+0/-0.2mm | 1 |  | 是 | 是 | 6 | 3
分剪 | DL00240700291/34 | DL00240700291 | 东方分剪5# | 合格 | 合格品 | 甲 | 秦海波,张建勇 | 0 | 51 |  | 0 | 0.14 | 32 | 苏州中意：排刀一：24*13+32*9（DL00240700351 / DL00240700352） 排刀二：24*9+32*12(DL00240700291 / DL002407003213)；成品内孔300mm；外径小于600mm；托高≤750mm；厚度公差+/-0.005mm；宽度公差+0/-0.2mm |  | 31010009 | 小品种钢卷 | 0.14-SPCC | 31020011 | 小品种钢分切带 | 0.14-SPCC |  | 10 | MO002231 | MO002231-003-34 | FJ001 | 分剪模板 | 5960 | 2024-08-01 | 2024-08-01 | 5 | 2024-08-01 10:54:58 | 2024-08-01 11:00:53 | 江苏东方九天新能源材料有限公司 |  | 秦海波 |  | 1 | 0.14 | 0 | 32 | 1 | DL00240700291/34 | 苏州中意：排刀一：24*13+32*9（DL00240700351 / DL00240700352） 排刀二：24*9+32*12(DL00240700291 / DL002407003213)；成品内孔300mm；外径小于600mm；托高≤750mm；厚度公差+/-0.005mm；宽度公差+0/-0.2mm | 1 |  | 是 | 是 | 6 | 3
分剪 | DL00240700291/33 | DL00240700291 | 东方分剪5# | 合格 | 合格品 | 甲 | 秦海波,张建勇 | 0 | 51 |  | 0 | 0.14 | 32 | 苏州中意：排刀一：24*13+32*9（DL00240700351 / DL00240700352） 排刀二：24*9+32*12(DL00240700291 / DL002407003213)；成品内孔300mm；外径小于600mm；托高≤750mm；厚度公差+/-0.005mm；宽度公差+0/-0.2mm |  | 31010009 | 小品种钢卷 | 0.14-SPCC | 31020011 | 小品种钢分切带 | 0.14-SPCC |  | 10 | MO002231 | MO002231-003-33 | FJ001 | 分剪模板 | 5960 | 2024-08-01 | 2024-08-01 | 5 | 2024-08-01 10:54:58 | 2024-08-01 11:00:53 | 江苏东方九天新能源材料有限公司 |  | 秦海波 |  | 1 | 0.14 | 0 | 32 | 1 | DL00240700291/33 | 苏州中意：排刀一：24*13+32*9（DL00240700351 / DL00240700352） 排刀二：24*9+32*12(DL00240700291 / DL002407003213)；成品内孔300mm；外径小于600mm；托高≤750mm；厚度公差+/-0.005mm；宽度公差+0/-0.2mm | 1 |  | 是 | 是 | 6 | 3
分剪 | DL00240700291/32 | DL00240700291 | 东方分剪5# | 合格 | 合格品 | 甲 | 秦海波,张建勇 | 0 | 51 |  | 0 | 0.14 | 32 | 苏州中意：排刀一：24*13+32*9（DL00240700351 / DL00240700352） 排刀二：24*9+32*12(DL00240700291 / DL002407003213)；成品内孔300mm；外径小于600mm；托高≤750mm；厚度公差+/-0.005mm；宽度公差+0/-0.2mm |  | 31010009 | 小品种钢卷 | 0.14-SPCC | 31020011 | 小品种钢分切带 | 0.14-SPCC |  | 10 | MO002231 | MO002231-003-32 | FJ001 | 分剪模板 | 5960 | 2024-08-01 | 2024-08-01 | 5 | 2024-08-01 10:54:58 | 2024-08-01 11:00:53 | 江苏东方九天新能源材料有限公司 |  | 秦海波 |  | 1 | 0.14 | 0 | 32 | 1 | DL00240700291/32 | 苏州中意：排刀一：24*13+32*9（DL00240700351 / DL00240700352） 排刀二：24*9+32*12(DL00240700291 / DL002407003213)；成品内孔300mm；外径小于600mm；托高≤750mm；厚度公差+/-0.005mm；宽度公差+0/-0.2mm | 1 |  | 是 | 是 | 6 | 3
分剪 | DL00240700291/31 | DL00240700291 | 东方分剪5# | 合格 | 合格品 | 甲 | 秦海波,张建勇 | 0 | 51 |  | 0 | 0.14 | 32 | 苏州中意：排刀一：24*13+32*9（DL00240700351 / DL00240700352） 排刀二：24*9+32*12(DL00240700291 / DL002407003213)；成品内孔300mm；外径小于600mm；托高≤750mm；厚度公差+/-0.005mm；宽度公差+0/-0.2mm |  | 31010009 | 小品种钢卷 | 0.14-SPCC | 31020011 | 小品种钢分切带 | 0.14-SPCC |  | 10 | MO002231 | MO002231-003-31 | FJ001 | 分剪模板 | 5960 | 2024-08-01 | 2024-08-01 | 5 | 2024-08-01 10:54:58 | 2024-08-01 11:00:53 | 江苏东方九天新能源材料有限公司 |  | 秦海波 |  | 1 | 0.14 | 0 | 32 | 1 | DL00240700291/31 | 苏州中意：排刀一：24*13+32*9（DL00240700351 / DL00240700352） 排刀二：24*9+32*12(DL00240700291 / DL002407003213)；成品内孔300mm；外径小于600mm；托高≤750mm；厚度公差+/-0.005mm；宽度公差+0/-0.2mm | 1 |  | 是 | 是 | 6 | 3
分剪 | DL00240700291/30 | DL00240700291 | 东方分剪5# | 合格 | 合格品 | 甲 | 秦海波,张建勇 | 0 | 39 |  | 0 | 0.14 | 24 | 苏州中意：排刀一：24*13+32*9（DL00240700351 / DL00240700352） 排刀二：24*9+32*12(DL00240700291 / DL002407003213)；成品内孔300mm；外径小于600mm；托高≤750mm；厚度公差+/-0.005mm；宽度公差+0/-0.2mm |  | 31010009 | 小品种钢卷 | 0.14-SPCC | 31020011 | 小品种钢分切带 | 0.14-SPCC |  | 10 | MO002231 | MO002231-003-30 | FJ001 | 分剪模板 | 5960 | 2024-08-01 | 2024-08-01 | 5 | 2024-08-01 10:54:58 | 2024-08-01 11:00:53 | 江苏东方九天新能源材料有限公司 |  | 秦海波 |  | 1 | 0.14 | 0 | 24 | 1 | DL00240700291/30 | 苏州中意：排刀一：24*13+32*9（DL00240700351 / DL00240700352） 排刀二：24*9+32*12(DL00240700291 / DL002407003213)；成品内孔300mm；外径小于600mm；托高≤750mm；厚度公差+/-0.005mm；宽度公差+0/-0.2mm | 1 |  | 是 | 是 | 6 | 3
分剪 | DL00240700291/29 | DL00240700291 | 东方分剪5# | 合格 | 合格品 | 甲 | 秦海波,张建勇 | 0 | 39 |  | 0 | 0.14 | 24 | 苏州中意：排刀一：24*13+32*9（DL00240700351 / DL00240700352） 排刀二：24*9+32*12(DL00240700291 / DL002407003213)；成品内孔300mm；外径小于600mm；托高≤750mm；厚度公差+/-0.005mm；宽度公差+0/-0.2mm |  | 31010009 | 小品种钢卷 | 0.14-SPCC | 31020011 | 小品种钢分切带 | 0.14-SPCC |  | 10 | MO002231 | MO002231-003-29 | FJ001 | 分剪模板 | 5960 | 2024-08-01 | 2024-08-01 | 5 | 2024-08-01 10:54:58 | 2024-08-01 11:00:53 | 江苏东方九天新能源材料有限公司 |  | 秦海波 |  | 1 | 0.14 | 0 | 24 | 1 | DL00240700291/29 | 苏州中意：排刀一：24*13+32*9（DL00240700351 / DL00240700352） 排刀二：24*9+32*12(DL00240700291 / DL002407003213)；成品内孔300mm；外径小于600mm；托高≤750mm；厚度公差+/-0.005mm；宽度公差+0/-0.2mm | 1 |  | 是 | 是 | 6 | 3
分剪 | DL00240700291/28 | DL00240700291 | 东方分剪5# | 合格 | 合格品 | 甲 | 秦海波,张建勇 | 0 | 39 |  | 0 | 0.14 | 24 | 苏州中意：排刀一：24*13+32*9（DL00240700351 / DL00240700352） 排刀二：24*9+32*12(DL00240700291 / DL002407003213)；成品内孔300mm；外径小于600mm；托高≤750mm；厚度公差+/-0.005mm；宽度公差+0/-0.2mm |  | 31010009 | 小品种钢卷 | 0.14-SPCC | 31020011 | 小品种钢分切带 | 0.14-SPCC |  | 10 | MO002231 | MO002231-003-28 | FJ001 | 分剪模板 | 5960 | 2024-08-01 | 2024-08-01 | 5 | 2024-08-01 10:54:58 | 2024-08-01 11:00:53 | 江苏东方九天新能源材料有限公司 |  | 秦海波 |  | 1 | 0.14 | 0 | 24 | 1 | DL00240700291/28 | 苏州中意：排刀一：24*13+32*9（DL00240700351 / DL00240700352） 排刀二：24*9+32*12(DL00240700291 / DL002407003213)；成品内孔300mm；外径小于600mm；托高≤750mm；厚度公差+/-0.005mm；宽度公差+0/-0.2mm | 1 |  | 是 | 是 | 6 | 3
分剪 | DL00240700291/27 | DL00240700291 | 东方分剪5# | 合格 | 合格品 | 甲 | 秦海波,张建勇 | 0 | 39 |  | 0 | 0.14 | 24 | 苏州中意：排刀一：24*13+32*9（DL00240700351 / DL00240700352） 排刀二：24*9+32*12(DL00240700291 / DL002407003213)；成品内孔300mm；外径小于600mm；托高≤750mm；厚度公差+/-0.005mm；宽度公差+0/-0.2mm |  | 31010009 | 小品种钢卷 | 0.14-SPCC | 31020011 | 小品种钢分切带 | 0.14-SPCC |  | 10 | MO002231 | MO002231-003-27 | FJ001 | 分剪模板 | 5960 | 2024-08-01 | 2024-08-01 | 5 | 2024-08-01 10:54:58 | 2024-08-01 11:00:53 | 江苏东方九天新能源材料有限公司 |  | 秦海波 |  | 1 | 0.14 | 0 | 24 | 1 | DL00240700291/27 | 苏州中意：排刀一：24*13+32*9（DL00240700351 / DL00240700352） 排刀二：24*9+32*12(DL00240700291 / DL002407003213)；成品内孔300mm；外径小于600mm；托高≤750mm；厚度公差+/-0.005mm；宽度公差+0/-0.2mm | 1 |  | 是 | 是 | 6 | 3
分剪 | DL00240700291/26 | DL00240700291 | 东方分剪5# | 合格 | 合格品 | 甲 | 秦海波,张建勇 | 0 | 39 |  | 0 | 0.14 | 24 | 苏州中意：排刀一：24*13+32*9（DL00240700351 / DL00240700352） 排刀二：24*9+32*12(DL00240700291 / DL002407003213)；成品内孔300mm；外径小于600mm；托高≤750mm；厚度公差+/-0.005mm；宽度公差+0/-0.2mm |  | 31010009 | 小品种钢卷 | 0.14-SPCC | 31020011 | 小品种钢分切带 | 0.14-SPCC |  | 10 | MO002231 | MO002231-003-26 | FJ001 | 分剪模板 | 5960 | 2024-08-01 | 2024-08-01 | 5 | 2024-08-01 10:54:58 | 2024-08-01 11:00:53 | 江苏东方九天新能源材料有限公司 |  | 秦海波 |  | 1 | 0.14 | 0 | 24 | 1 | DL00240700291/26 | 苏州中意：排刀一：24*13+32*9（DL00240700351 / DL00240700352） 排刀二：24*9+32*12(DL00240700291 / DL002407003213)；成品内孔300mm；外径小于600mm；托高≤750mm；厚度公差+/-0.005mm；宽度公差+0/-0.2mm | 1 |  | 是 | 是 | 6 | 3
分剪 | DL00240700291/25 | DL00240700291 | 东方分剪5# | 合格 | 合格品 | 甲 | 秦海波,张建勇 | 0 | 39 |  | 0 | 0.14 | 24 | 苏州中意：排刀一：24*13+32*9（DL00240700351 / DL00240700352） 排刀二：24*9+32*12(DL00240700291 / DL002407003213)；成品内孔300mm；外径小于600mm；托高≤750mm；厚度公差+/-0.005mm；宽度公差+0/-0.2mm |  | 31010009 | 小品种钢卷 | 0.14-SPCC | 31020011 | 小品种钢分切带 | 0.14-SPCC |  | 10 | MO002231 | MO002231-003-25 | FJ001 | 分剪模板 | 5960 | 2024-08-01 | 2024-08-01 | 5 | 2024-08-01 10:54:58 | 2024-08-01 11:00:53 | 江苏东方九天新能源材料有限公司 |  | 秦海波 |  | 1 | 0.14 | 0 | 24 | 1 | DL00240700291/25 | 苏州中意：排刀一：24*13+32*9（DL00240700351 / DL00240700352） 排刀二：24*9+32*12(DL00240700291 / DL002407003213)；成品内孔300mm；外径小于600mm；托高≤750mm；厚度公差+/-0.005mm；宽度公差+0/-0.2mm | 1 |  | 是 | 是 | 6 | 3
分剪 | DL00240700291/24 | DL00240700291 | 东方分剪5# | 合格 | 合格品 | 甲 | 秦海波,张建勇 | 0 | 39 |  | 0 | 0.14 | 24 | 苏州中意：排刀一：24*13+32*9（DL00240700351 / DL00240700352） 排刀二：24*9+32*12(DL00240700291 / DL002407003213)；成品内孔300mm；外径小于600mm；托高≤750mm；厚度公差+/-0.005mm；宽度公差+0/-0.2mm |  | 31010009 | 小品种钢卷 | 0.14-SPCC | 31020011 | 小品种钢分切带 | 0.14-SPCC |  | 10 | MO002231 | MO002231-003-24 | FJ001 | 分剪模板 | 5960 | 2024-08-01 | 2024-08-01 | 5 | 2024-08-01 10:54:58 | 2024-08-01 11:00:53 | 江苏东方九天新能源材料有限公司 |  | 秦海波 |  | 1 | 0.14 | 0 | 24 | 1 | DL00240700291/24 | 苏州中意：排刀一：24*13+32*9（DL00240700351 / DL00240700352） 排刀二：24*9+32*12(DL00240700291 / DL002407003213)；成品内孔300mm；外径小于600mm；托高≤750mm；厚度公差+/-0.005mm；宽度公差+0/-0.2mm | 1 |  | 是 | 是 | 6 | 3
分剪 | DL00240700291/23 | DL00240700291 | 东方分剪5# | 合格 | 合格品 | 甲 | 秦海波,张建勇 | 0 | 39 |  | 0 | 0.14 | 24 | 苏州中意：排刀一：24*13+32*9（DL00240700351 / DL00240700352） 排刀二：24*9+32*12(DL00240700291 / DL002407003213)；成品内孔300mm；外径小于600mm；托高≤750mm；厚度公差+/-0.005mm；宽度公差+0/-0.2mm |  | 31010009 | 小品种钢卷 | 0.14-SPCC | 31020011 | 小品种钢分切带 | 0.14-SPCC |  | 10 | MO002231 | MO002231-003-23 | FJ001 | 分剪模板 | 5960 | 2024-08-01 | 2024-08-01 | 5 | 2024-08-01 10:54:58 | 2024-08-01 11:00:53 | 江苏东方九天新能源材料有限公司 |  | 秦海波 |  | 1 | 0.14 | 0 | 24 | 1 | DL00240700291/23 | 苏州中意：排刀一：24*13+32*9（DL00240700351 / DL00240700352） 排刀二：24*9+32*12(DL00240700291 / DL002407003213)；成品内孔300mm；外径小于600mm；托高≤750mm；厚度公差+/-0.005mm；宽度公差+0/-0.2mm | 1 |  | 是 | 是 | 6 | 3
分剪 | DL00240700291/22 | DL00240700291 | 东方分剪5# | 合格 | 合格品 | 甲 | 秦海波,张建勇 | 0 | 39 |  | 0 | 0.14 | 24 | 苏州中意：排刀一：24*13+32*9（DL00240700351 / DL00240700352） 排刀二：24*9+32*12(DL00240700291 / DL002407003213)；成品内孔300mm；外径小于600mm；托高≤750mm；厚度公差+/-0.005mm；宽度公差+0/-0.2mm |  | 31010009 | 小品种钢卷 | 0.14-SPCC | 31020011 | 小品种钢分切带 | 0.14-SPCC |  | 10 | MO002231 | MO002231-003-22 | FJ001 | 分剪模板 | 5960 | 2024-08-01 | 2024-08-01 | 5 | 2024-08-01 10:54:58 | 2024-08-01 11:00:53 | 江苏东方九天新能源材料有限公司 |  | 秦海波 |  | 1 | 0.14 | 0 | 24 | 1 | DL00240700291/22 | 苏州中意：排刀一：24*13+32*9（DL00240700351 / DL00240700352） 排刀二：24*9+32*12(DL00240700291 / DL002407003213)；成品内孔300mm；外径小于600mm；托高≤750mm；厚度公差+/-0.005mm；宽度公差+0/-0.2mm | 1 |  | 是 | 是 | 6 | 3
分剪 | DL00240700291/21 | DL00240700291 | 东方分剪5# | 合格 | 合格品 | 甲 | 秦海波,张建勇 | 0 | 51 |  | 0 | 0.14 | 32 | 苏州中意：排刀一：24*13+32*9（DL00240700351 / DL00240700352） 排刀二：24*9+32*12(DL00240700291 / DL002407003213)；成品内孔300mm；外径小于600mm；托高≤750mm；厚度公差+/-0.005mm；宽度公差+0/-0.2mm |  | 31010009 | 小品种钢卷 | 0.14-SPCC | 31020011 | 小品种钢分切带 | 0.14-SPCC |  | 10 | MO002231 | MO002231-003-21 | FJ001 | 分剪模板 | 5960 | 2024-08-01 | 2024-08-01 | 5 | 2024-08-01 10:54:58 | 2024-08-01 11:00:53 | 江苏东方九天新能源材料有限公司 |  | 秦海波 |  | 1 | 0.14 | 0 | 32 | 1 | DL00240700291/21 | 苏州中意：排刀一：24*13+32*9（DL00240700351 / DL00240700352） 排刀二：24*9+32*12(DL00240700291 / DL002407003213)；成品内孔300mm；外径小于600mm；托高≤750mm；厚度公差+/-0.005mm；宽度公差+0/-0.2mm | 1 |  | 是 | 是 | 6 | 3
分剪 | DL00240700291/20 | DL00240700291 | 东方分剪5# | 合格 | 合格品 | 甲 | 秦海波,张建勇 | 0 | 51 |  | 0 | 0.14 | 32 | 苏州中意：排刀一：24*13+32*9（DL00240700351 / DL00240700352） 排刀二：24*9+32*12(DL00240700291 / DL002407003213)；成品内孔300mm；外径小于600mm；托高≤750mm；厚度公差+/-0.005mm；宽度公差+0/-0.2mm |  | 31010009 | 小品种钢卷 | 0.14-SPCC | 31020011 | 小品种钢分切带 | 0.14-SPCC |  | 10 | MO002231 | MO002231-003-20 | FJ001 | 分剪模板 | 5960 | 2024-08-01 | 2024-08-01 | 5 | 2024-08-01 10:54:58 | 2024-08-01 11:00:53 | 江苏东方九天新能源材料有限公司 |  | 秦海波 |  | 1 | 0.14 | 0 | 32 | 1 | DL00240700291/20 | 苏州中意：排刀一：24*13+32*9（DL00240700351 / DL00240700352） 排刀二：24*9+32*12(DL00240700291 / DL002407003213)；成品内孔300mm；外径小于600mm；托高≤750mm；厚度公差+/-0.005mm；宽度公差+0/-0.2mm | 1 |  | 是 | 是 | 6 | 3
分剪 | DL00240700291/19 | DL00240700291 | 东方分剪5# | 合格 | 合格品 | 甲 | 秦海波,张建勇 | 0 | 51 |  | 0 | 0.14 | 32 | 苏州中意：排刀一：24*13+32*9（DL00240700351 / DL00240700352） 排刀二：24*9+32*12(DL00240700291 / DL002407003213)；成品内孔300mm；外径小于600mm；托高≤750mm；厚度公差+/-0.005mm；宽度公差+0/-0.2mm |  | 31010009 | 小品种钢卷 | 0.14-SPCC | 31020011 | 小品种钢分切带 | 0.14-SPCC |  | 10 | MO002231 | MO002231-003-19 | FJ001 | 分剪模板 | 5960 | 2024-08-01 | 2024-08-01 | 5 | 2024-08-01 10:54:58 | 2024-08-01 11:00:53 | 江苏东方九天新能源材料有限公司 |  | 秦海波 |  | 1 | 0.14 | 0 | 32 | 1 | DL00240700291/19 | 苏州中意：排刀一：24*13+32*9（DL00240700351 / DL00240700352） 排刀二：24*9+32*12(DL00240700291 / DL002407003213)；成品内孔300mm；外径小于600mm；托高≤750mm；厚度公差+/-0.005mm；宽度公差+0/-0.2mm | 1 |  | 是 | 是 | 6 | 3
分剪 | DL00240700291/18 | DL00240700291 | 东方分剪5# | 合格 | 合格品 | 甲 | 秦海波,张建勇 | 0 | 51 |  | 0 | 0.14 | 32 | 苏州中意：排刀一：24*13+32*9（DL00240700351 / DL00240700352） 排刀二：24*9+32*12(DL00240700291 / DL002407003213)；成品内孔300mm；外径小于600mm；托高≤750mm；厚度公差+/-0.005mm；宽度公差+0/-0.2mm |  | 31010009 | 小品种钢卷 | 0.14-SPCC | 31020011 | 小品种钢分切带 | 0.14-SPCC |  | 10 | MO002231 | MO002231-003-18 | FJ001 | 分剪模板 | 5960 | 2024-08-01 | 2024-08-01 | 5 | 2024-08-01 10:54:58 | 2024-08-01 11:00:53 | 江苏东方九天新能源材料有限公司 |  | 秦海波 |  | 1 | 0.14 | 0 | 32 | 1 | DL00240700291/18 | 苏州中意：排刀一：24*13+32*9（DL00240700351 / DL00240700352） 排刀二：24*9+32*12(DL00240700291 / DL002407003213)；成品内孔300mm；外径小于600mm；托高≤750mm；厚度公差+/-0.005mm；宽度公差+0/-0.2mm | 1 |  | 是 | 是 | 6 | 3
分剪 | DL00240700291/17 | DL00240700291 | 东方分剪5# | 合格 | 合格品 | 甲 | 秦海波,张建勇 | 0 | 51 |  | 0 | 0.14 | 32 | 苏州中意：排刀一：24*13+32*9（DL00240700351 / DL00240700352） 排刀二：24*9+32*12(DL00240700291 / DL002407003213)；成品内孔300mm；外径小于600mm；托高≤750mm；厚度公差+/-0.005mm；宽度公差+0/-0.2mm |  | 31010009 | 小品种钢卷 | 0.14-SPCC | 31020011 | 小品种钢分切带 | 0.14-SPCC |  | 10 | MO002231 | MO002231-003-17 | FJ001 | 分剪模板 | 5960 | 2024-08-01 | 2024-08-01 | 5 | 2024-08-01 10:54:58 | 2024-08-01 11:00:53 | 江苏东方九天新能源材料有限公司 |  | 秦海波 |  | 1 | 0.14 | 0 | 32 | 1 | DL00240700291/17 | 苏州中意：排刀一：24*13+32*9（DL00240700351 / DL00240700352） 排刀二：24*9+32*12(DL00240700291 / DL002407003213)；成品内孔300mm；外径小于600mm；托高≤750mm；厚度公差+/-0.005mm；宽度公差+0/-0.2mm | 1 |  | 是 | 是 | 6 | 3
分剪 | DL00240700291/16 | DL00240700291 | 东方分剪5# | 合格 | 合格品 | 甲 | 秦海波,张建勇 | 0 | 51 |  | 0 | 0.14 | 32 | 苏州中意：排刀一：24*13+32*9（DL00240700351 / DL00240700352） 排刀二：24*9+32*12(DL00240700291 / DL002407003213)；成品内孔300mm；外径小于600mm；托高≤750mm；厚度公差+/-0.005mm；宽度公差+0/-0.2mm |  | 31010009 | 小品种钢卷 | 0.14-SPCC | 31020011 | 小品种钢分切带 | 0.14-SPCC |  | 10 | MO002231 | MO002231-003-16 | FJ001 | 分剪模板 | 5960 | 2024-08-01 | 2024-08-01 | 5 | 2024-08-01 10:54:58 | 2024-08-01 11:00:53 | 江苏东方九天新能源材料有限公司 |  | 秦海波 |  | 1 | 0.14 | 0 | 32 | 1 | DL00240700291/16 | 苏州中意：排刀一：24*13+32*9（DL00240700351 / DL00240700352） 排刀二：24*9+32*12(DL00240700291 / DL002407003213)；成品内孔300mm；外径小于600mm；托高≤750mm；厚度公差+/-0.005mm；宽度公差+0/-0.2mm | 1 |  | 是 | 是 | 6 | 3
分剪 | DL00240700291/15 | DL00240700291 | 东方分剪5# | 合格 | 合格品 | 甲 | 秦海波,张建勇 | 0 | 51 |  | 0 | 0.14 | 32 | 苏州中意：排刀一：24*13+32*9（DL00240700351 / DL00240700352） 排刀二：24*9+32*12(DL00240700291 / DL002407003213)；成品内孔300mm；外径小于600mm；托高≤750mm；厚度公差+/-0.005mm；宽度公差+0/-0.2mm |  | 31010009 | 小品种钢卷 | 0.14-SPCC | 31020011 | 小品种钢分切带 | 0.14-SPCC |  | 10 | MO002231 | MO002231-003-15 | FJ001 | 分剪模板 | 5960 | 2024-08-01 | 2024-08-01 | 5 | 2024-08-01 10:54:58 | 2024-08-01 11:00:53 | 江苏东方九天新能源材料有限公司 |  | 秦海波 |  | 1 | 0.14 | 0 | 32 | 1 | DL00240700291/15 | 苏州中意：排刀一：24*13+32*9（DL00240700351 / DL00240700352） 排刀二：24*9+32*12(DL00240700291 / DL002407003213)；成品内孔300mm；外径小于600mm；托高≤750mm；厚度公差+/-0.005mm；宽度公差+0/-0.2mm | 1 |  | 是 | 是 | 6 | 3
分剪 | DL00240700291/14 | DL00240700291 | 东方分剪5# | 合格 | 合格品 | 甲 | 秦海波,张建勇 | 0 | 51 |  | 0 | 0.14 | 32 | 苏州中意：排刀一：24*13+32*9（DL00240700351 / DL00240700352） 排刀二：24*9+32*12(DL00240700291 / DL002407003213)；成品内孔300mm；外径小于600mm；托高≤750mm；厚度公差+/-0.005mm；宽度公差+0/-0.2mm |  | 31010009 | 小品种钢卷 | 0.14-SPCC | 31020011 | 小品种钢分切带 | 0.14-SPCC |  | 10 | MO002231 | MO002231-003-14 | FJ001 | 分剪模板 | 5960 | 2024-08-01 | 2024-08-01 | 5 | 2024-08-01 10:54:58 | 2024-08-01 11:00:53 | 江苏东方九天新能源材料有限公司 |  | 秦海波 |  | 1 | 0.14 | 0 | 32 | 1 | DL00240700291/14 | 苏州中意：排刀一：24*13+32*9（DL00240700351 / DL00240700352） 排刀二：24*9+32*12(DL00240700291 / DL002407003213)；成品内孔300mm；外径小于600mm；托高≤750mm；厚度公差+/-0.005mm；宽度公差+0/-0.2mm | 1 |  | 是 | 是 | 6 | 3
分剪 | DL00240700291/13 | DL00240700291 | 东方分剪5# | 合格 | 合格品 | 甲 | 秦海波,张建勇 | 0 | 51 |  | 0 | 0.14 | 32 | 苏州中意：排刀一：24*13+32*9（DL00240700351 / DL00240700352） 排刀二：24*9+32*12(DL00240700291 / DL002407003213)；成品内孔300mm；外径小于600mm；托高≤750mm；厚度公差+/-0.005mm；宽度公差+0/-0.2mm |  | 31010009 | 小品种钢卷 | 0.14-SPCC | 31020011 | 小品种钢分切带 | 0.14-SPCC |  | 10 | MO002231 | MO002231-003-13 | FJ001 | 分剪模板 | 5960 | 2024-08-01 | 2024-08-01 | 5 | 2024-08-01 10:54:58 | 2024-08-01 11:00:53 | 江苏东方九天新能源材料有限公司 |  | 秦海波 |  | 1 | 0.14 | 0 | 32 | 1 | DL00240700291/13 | 苏州中意：排刀一：24*13+32*9（DL00240700351 / DL00240700352） 排刀二：24*9+32*12(DL00240700291 / DL002407003213)；成品内孔300mm；外径小于600mm；托高≤750mm；厚度公差+/-0.005mm；宽度公差+0/-0.2mm | 1 |  | 是 | 是 | 6 | 3
分剪 | DL00240700291/12 | DL00240700291 | 东方分剪5# | 合格 | 合格品 | 甲 | 秦海波,张建勇 | 0 | 51 |  | 0 | 0.14 | 32 | 苏州中意：排刀一：24*13+32*9（DL00240700351 / DL00240700352） 排刀二：24*9+32*12(DL00240700291 / DL002407003213)；成品内孔300mm；外径小于600mm；托高≤750mm；厚度公差+/-0.005mm；宽度公差+0/-0.2mm |  | 31010009 | 小品种钢卷 | 0.14-SPCC | 31020011 | 小品种钢分切带 | 0.14-SPCC |  | 10 | MO002231 | MO002231-003-12 | FJ001 | 分剪模板 | 5960 | 2024-08-01 | 2024-08-01 | 5 | 2024-08-01 10:54:58 | 2024-08-01 11:00:53 | 江苏东方九天新能源材料有限公司 |  | 秦海波 |  | 1 | 0.14 | 0 | 32 | 1 | DL00240700291/12 | 苏州中意：排刀一：24*13+32*9（DL00240700351 / DL00240700352） 排刀二：24*9+32*12(DL00240700291 / DL002407003213)；成品内孔300mm；外径小于600mm；托高≤750mm；厚度公差+/-0.005mm；宽度公差+0/-0.2mm | 1 |  | 是 | 是 | 6 | 3
分剪 | DL00240700291/11 | DL00240700291 | 东方分剪5# | 合格 | 合格品 | 甲 | 秦海波,张建勇 | 0 | 51 |  | 0 | 0.14 | 32 | 苏州中意：排刀一：24*13+32*9（DL00240700351 / DL00240700352） 排刀二：24*9+32*12(DL00240700291 / DL002407003213)；成品内孔300mm；外径小于600mm；托高≤750mm；厚度公差+/-0.005mm；宽度公差+0/-0.2mm |  | 31010009 | 小品种钢卷 | 0.14-SPCC | 31020011 | 小品种钢分切带 | 0.14-SPCC |  | 10 | MO002231 | MO002231-003-11 | FJ001 | 分剪模板 | 5960 | 2024-08-01 | 2024-08-01 | 5 | 2024-08-01 10:54:58 | 2024-08-01 11:00:53 | 江苏东方九天新能源材料有限公司 |  | 秦海波 |  | 1 | 0.14 | 0 | 32 | 1 | DL00240700291/11 | 苏州中意：排刀一：24*13+32*9（DL00240700351 / DL00240700352） 排刀二：24*9+32*12(DL00240700291 / DL002407003213)；成品内孔300mm；外径小于600mm；托高≤750mm；厚度公差+/-0.005mm；宽度公差+0/-0.2mm | 1 |  | 是 | 是 | 6 | 3
分剪 | DL00240700291/10 | DL00240700291 | 东方分剪5# | 合格 | 合格品 | 甲 | 秦海波,张建勇 | 0 | 51 |  | 0 | 0.14 | 32 | 苏州中意：排刀一：24*13+32*9（DL00240700351 / DL00240700352） 排刀二：24*9+32*12(DL00240700291 / DL002407003213)；成品内孔300mm；外径小于600mm；托高≤750mm；厚度公差+/-0.005mm；宽度公差+0/-0.2mm |  | 31010009 | 小品种钢卷 | 0.14-SPCC | 31020011 | 小品种钢分切带 | 0.14-SPCC |  | 10 | MO002231 | MO002231-003-10 | FJ001 | 分剪模板 | 5960 | 2024-08-01 | 2024-08-01 | 5 | 2024-08-01 10:54:58 | 2024-08-01 11:00:53 | 江苏东方九天新能源材料有限公司 |  | 秦海波 |  | 1 | 0.14 | 0 | 32 | 1 | DL00240700291/10 | 苏州中意：排刀一：24*13+32*9（DL00240700351 / DL00240700352） 排刀二：24*9+32*12(DL00240700291 / DL002407003213)；成品内孔300mm；外径小于600mm；托高≤750mm；厚度公差+/-0.005mm；宽度公差+0/-0.2mm | 1 |  | 是 | 是 | 6 | 3
分剪 | DL00240700291/9 | DL00240700291 | 东方分剪5# | 合格 | 合格品 | 甲 | 秦海波,张建勇 | 0 | 39 |  | 0 | 0.14 | 24 | 苏州中意：排刀一：24*13+32*9（DL00240700351 / DL00240700352） 排刀二：24*9+32*12(DL00240700291 / DL002407003213)；成品内孔300mm；外径小于600mm；托高≤750mm；厚度公差+/-0.005mm；宽度公差+0/-0.2mm |  | 31010009 | 小品种钢卷 | 0.14-SPCC | 31020011 | 小品种钢分切带 | 0.14-SPCC |  | 10 | MO002231 | MO002231-003-09 | FJ001 | 分剪模板 | 5960 | 2024-08-01 | 2024-08-01 | 5 | 2024-08-01 10:54:58 | 2024-08-01 11:00:53 | 江苏东方九天新能源材料有限公司 |  | 秦海波 |  | 1 | 0.14 | 0 | 24 | 1 | DL00240700291/9 | 苏州中意：排刀一：24*13+32*9（DL00240700351 / DL00240700352） 排刀二：24*9+32*12(DL00240700291 / DL002407003213)；成品内孔300mm；外径小于600mm；托高≤750mm；厚度公差+/-0.005mm；宽度公差+0/-0.2mm | 1 |  | 是 | 是 | 6 | 3
分剪 | DL00240700291/8 | DL00240700291 | 东方分剪5# | 合格 | 合格品 | 甲 | 秦海波,张建勇 | 0 | 39 |  | 0 | 0.14 | 24 | 苏州中意：排刀一：24*13+32*9（DL00240700351 / DL00240700352） 排刀二：24*9+32*12(DL00240700291 / DL002407003213)；成品内孔300mm；外径小于600mm；托高≤750mm；厚度公差+/-0.005mm；宽度公差+0/-0.2mm |  | 31010009 | 小品种钢卷 | 0.14-SPCC | 31020011 | 小品种钢分切带 | 0.14-SPCC |  | 10 | MO002231 | MO002231-003-08 | FJ001 | 分剪模板 | 5960 | 2024-08-01 | 2024-08-01 | 5 | 2024-08-01 10:54:58 | 2024-08-01 11:00:53 | 江苏东方九天新能源材料有限公司 |  | 秦海波 |  | 1 | 0.14 | 0 | 24 | 1 | DL00240700291/8 | 苏州中意：排刀一：24*13+32*9（DL00240700351 / DL00240700352） 排刀二：24*9+32*12(DL00240700291 / DL002407003213)；成品内孔300mm；外径小于600mm；托高≤750mm；厚度公差+/-0.005mm；宽度公差+0/-0.2mm | 1 |  | 是 | 是 | 6 | 3
分剪 | DL00240700291/7 | DL00240700291 | 东方分剪5# | 合格 | 合格品 | 甲 | 秦海波,张建勇 | 0 | 39 |  | 0 | 0.14 | 24 | 苏州中意：排刀一：24*13+32*9（DL00240700351 / DL00240700352） 排刀二：24*9+32*12(DL00240700291 / DL002407003213)；成品内孔300mm；外径小于600mm；托高≤750mm；厚度公差+/-0.005mm；宽度公差+0/-0.2mm |  | 31010009 | 小品种钢卷 | 0.14-SPCC | 31020011 | 小品种钢分切带 | 0.14-SPCC |  | 10 | MO002231 | MO002231-003-07 | FJ001 | 分剪模板 | 5960 | 2024-08-01 | 2024-08-01 | 5 | 2024-08-01 10:54:58 | 2024-08-01 11:00:53 | 江苏东方九天新能源材料有限公司 |  | 秦海波 |  | 1 | 0.14 | 0 | 24 | 1 | DL00240700291/7 | 苏州中意：排刀一：24*13+32*9（DL00240700351 / DL00240700352） 排刀二：24*9+32*12(DL00240700291 / DL002407003213)；成品内孔300mm；外径小于600mm；托高≤750mm；厚度公差+/-0.005mm；宽度公差+0/-0.2mm | 1 |  | 是 | 是 | 6 | 3
分剪 | DL00240700291/6 | DL00240700291 | 东方分剪5# | 合格 | 合格品 | 甲 | 秦海波,张建勇 | 0 | 39 |  | 0 | 0.14 | 24 | 苏州中意：排刀一：24*13+32*9（DL00240700351 / DL00240700352） 排刀二：24*9+32*12(DL00240700291 / DL002407003213)；成品内孔300mm；外径小于600mm；托高≤750mm；厚度公差+/-0.005mm；宽度公差+0/-0.2mm |  | 31010009 | 小品种钢卷 | 0.14-SPCC | 31020011 | 小品种钢分切带 | 0.14-SPCC |  | 10 | MO002231 | MO002231-003-06 | FJ001 | 分剪模板 | 5960 | 2024-08-01 | 2024-08-01 | 5 | 2024-08-01 10:54:58 | 2024-08-01 11:00:53 | 江苏东方九天新能源材料有限公司 |  | 秦海波 |  | 1 | 0.14 | 0 | 24 | 1 | DL00240700291/6 | 苏州中意：排刀一：24*13+32*9（DL00240700351 / DL00240700352） 排刀二：24*9+32*12(DL00240700291 / DL002407003213)；成品内孔300mm；外径小于600mm；托高≤750mm；厚度公差+/-0.005mm；宽度公差+0/-0.2mm | 1 |  | 是 | 是 | 6 | 3
分剪 | DL00240700291/5 | DL00240700291 | 东方分剪5# | 合格 | 合格品 | 甲 | 秦海波,张建勇 | 0 | 39 |  | 0 | 0.14 | 24 | 苏州中意：排刀一：24*13+32*9（DL00240700351 / DL00240700352） 排刀二：24*9+32*12(DL00240700291 / DL002407003213)；成品内孔300mm；外径小于600mm；托高≤750mm；厚度公差+/-0.005mm；宽度公差+0/-0.2mm |  | 31010009 | 小品种钢卷 | 0.14-SPCC | 31020011 | 小品种钢分切带 | 0.14-SPCC |  | 10 | MO002231 | MO002231-003-05 | FJ001 | 分剪模板 | 5960 | 2024-08-01 | 2024-08-01 | 5 | 2024-08-01 10:54:58 | 2024-08-01 11:00:52 | 江苏东方九天新能源材料有限公司 |  | 秦海波 |  | 1 | 0.14 | 0 | 24 | 1 | DL00240700291/5 | 苏州中意：排刀一：24*13+32*9（DL00240700351 / DL00240700352） 排刀二：24*9+32*12(DL00240700291 / DL002407003213)；成品内孔300mm；外径小于600mm；托高≤750mm；厚度公差+/-0.005mm；宽度公差+0/-0.2mm | 1 |  | 是 | 是 | 6 | 3
分剪 | DL00240700291/4 | DL00240700291 | 东方分剪5# | 合格 | 合格品 | 甲 | 秦海波,张建勇 | 0 | 39 |  | 0 | 0.14 | 24 | 苏州中意：排刀一：24*13+32*9（DL00240700351 / DL00240700352） 排刀二：24*9+32*12(DL00240700291 / DL002407003213)；成品内孔300mm；外径小于600mm；托高≤750mm；厚度公差+/-0.005mm；宽度公差+0/-0.2mm |  | 31010009 | 小品种钢卷 | 0.14-SPCC | 31020011 | 小品种钢分切带 | 0.14-SPCC |  | 10 | MO002231 | MO002231-003-04 | FJ001 | 分剪模板 | 5960 | 2024-08-01 | 2024-08-01 | 5 | 2024-08-01 10:54:58 | 2024-08-01 11:00:52 | 江苏东方九天新能源材料有限公司 |  | 秦海波 |  | 1 | 0.14 | 0 | 24 | 1 | DL00240700291/4 | 苏州中意：排刀一：24*13+32*9（DL00240700351 / DL00240700352） 排刀二：24*9+32*12(DL00240700291 / DL002407003213)；成品内孔300mm；外径小于600mm；托高≤750mm；厚度公差+/-0.005mm；宽度公差+0/-0.2mm | 1 |  | 是 | 是 | 6 | 3
分剪 | DL00240700291/3 | DL00240700291 | 东方分剪5# | 合格 | 合格品 | 甲 | 秦海波,张建勇 | 0 | 39 |  | 0 | 0.14 | 24 | 苏州中意：排刀一：24*13+32*9（DL00240700351 / DL00240700352） 排刀二：24*9+32*12(DL00240700291 / DL002407003213)；成品内孔300mm；外径小于600mm；托高≤750mm；厚度公差+/-0.005mm；宽度公差+0/-0.2mm |  | 31010009 | 小品种钢卷 | 0.14-SPCC | 31020011 | 小品种钢分切带 | 0.14-SPCC |  | 10 | MO002231 | MO002231-003-03 | FJ001 | 分剪模板 | 5960 | 2024-08-01 | 2024-08-01 | 5 | 2024-08-01 10:54:58 | 2024-08-01 11:00:52 | 江苏东方九天新能源材料有限公司 |  | 秦海波 |  | 1 | 0.14 | 0 | 24 | 1 | DL00240700291/3 | 苏州中意：排刀一：24*13+32*9（DL00240700351 / DL00240700352） 排刀二：24*9+32*12(DL00240700291 / DL002407003213)；成品内孔300mm；外径小于600mm；托高≤750mm；厚度公差+/-0.005mm；宽度公差+0/-0.2mm | 1 |  | 是 | 是 | 6 | 3
分剪 | DL00240700291/2 | DL00240700291 | 东方分剪5# | 其他入库 | 报废品 | 甲 | 秦海波,张建勇 | 0 | 39 |  | 0 | 0.14 | 24 | 苏州中意：排刀一：24*13+32*9（DL00240700351 / DL00240700352） 排刀二：24*9+32*12(DL00240700291 / DL002407003213)；成品内孔300mm；外径小于600mm；托高≤750mm；厚度公差+/-0.005mm；宽度公差+0/-0.2mm |  | 31010009 | 小品种钢卷 | 0.14-SPCC | 31020011 | 小品种钢分切带 | 0.14-SPCC |  | 10 | MO002231 | MO002231-003-02 | FJ001 | 分剪模板 | 5960 | 2024-08-01 | 2024-08-01 | 5 | 2024-08-01 10:54:58 | 2024-08-01 11:00:52 | 江苏东方九天新能源材料有限公司 |  | 秦海波 |  | 1 | 0.14 | 0 | 24 | 1 | DL00240700291/2 | 苏州中意：排刀一：24*13+32*9（DL00240700351 / DL00240700352） 排刀二：24*9+32*12(DL00240700291 / DL002407003213)；成品内孔300mm；外径小于600mm；托高≤750mm；厚度公差+/-0.005mm；宽度公差+0/-0.2mm | 1 | 折印 | 是 | 是 | 6 | 3
分剪 | DL00240700291/1 | DL00240700291 | 东方分剪5# | 其他入库 | 报废品 | 甲 | 秦海波,张建勇 | 0 | 39 |  | 0 | 0.14 | 24 | 苏州中意：排刀一：24*13+32*9（DL00240700351 / DL00240700352） 排刀二：24*9+32*12(DL00240700291 / DL002407003213)；成品内孔300mm；外径小于600mm；托高≤750mm；厚度公差+/-0.005mm；宽度公差+0/-0.2mm |  | 31010009 | 小品种钢卷 | 0.14-SPCC | 31020011 | 小品种钢分切带 | 0.14-SPCC |  | 10 | MO002231 | MO002231-003-01 | FJ001 | 分剪模板 | 5960 | 2024-08-01 | 2024-08-01 | 5 | 2024-08-01 10:54:58 | 2024-08-01 11:00:52 | 江苏东方九天新能源材料有限公司 |  | 秦海波 |  | 1 | 0.14 | 0 | 24 | 1 | DL00240700291/1 | 苏州中意：排刀一：24*13+32*9（DL00240700351 / DL00240700352） 排刀二：24*9+32*12(DL00240700291 / DL002407003213)；成品内孔300mm；外径小于600mm；托高≤750mm；厚度公差+/-0.005mm；宽度公差+0/-0.2mm | 1 | 折印 | 是 | 是 | 6 | 3
分剪 | DL002407003213/42 | DL002407003213 | 东方分剪5# | 合格 | 合格品 | 甲 | 秦海波 | 0 | 36 |  | 0 | 0.14 | 32 | 苏州中意：排刀一：24*13+32*9（DL00240700351 / DL00240700352） 排刀二：24*9+32*12(DL00240700291 / DL002407003213)；成品内孔300mm；外径小于600mm；托高≤750mm；厚度公差+/-0.005mm；宽度公差+0/-0.2mm |  | 31010009 | 小品种钢卷 | 0.14-SPCC | 31020011 | 小品种钢分切带 | 0.14-SPCC |  | 10 | MO002231 | MO002231-004-42 | FJ001 | 分剪模板 | 1450 | 2024-08-01 | 2024-08-01 | 5 | 2024-08-01 10:50:11 | 2024-08-01 10:52:43 | 江苏东方九天新能源材料有限公司 |  | 秦海波 |  | 1 | 0.14 | 0 | 32 | 1 | DL002407003213/42 | 苏州中意：排刀一：24*13+32*9（DL00240700351 / DL00240700352） 排刀二：24*9+32*12(DL00240700291 / DL002407003213)；成品内孔300mm；外径小于600mm；托高≤750mm；厚度公差+/-0.005mm；宽度公差+0/-0.2mm | 1 |  | 是 | 是 | 2 | 4
分剪 | DL002407003213/41 | DL002407003213 | 东方分剪5# | 合格 | 合格品 | 甲 | 秦海波 | 0 | 36 |  | 0 | 0.14 | 32 | 苏州中意：排刀一：24*13+32*9（DL00240700351 / DL00240700352） 排刀二：24*9+32*12(DL00240700291 / DL002407003213)；成品内孔300mm；外径小于600mm；托高≤750mm；厚度公差+/-0.005mm；宽度公差+0/-0.2mm |  | 31010009 | 小品种钢卷 | 0.14-SPCC | 31020011 | 小品种钢分切带 | 0.14-SPCC |  | 10 | MO002231 | MO002231-004-41 | FJ001 | 分剪模板 | 1450 | 2024-08-01 | 2024-08-01 | 5 | 2024-08-01 10:50:11 | 2024-08-01 10:52:43 | 江苏东方九天新能源材料有限公司 |  | 秦海波 |  | 1 | 0.14 | 0 | 32 | 1 | DL002407003213/41 | 苏州中意：排刀一：24*13+32*9（DL00240700351 / DL00240700352） 排刀二：24*9+32*12(DL00240700291 / DL002407003213)；成品内孔300mm；外径小于600mm；托高≤750mm；厚度公差+/-0.005mm；宽度公差+0/-0.2mm | 1 |  | 是 | 是 | 2 | 4
分剪 | DL002407003213/40 | DL002407003213 | 东方分剪5# | 合格 | 合格品 | 甲 | 秦海波 | 0 | 36 |  | 0 | 0.14 | 32 | 苏州中意：排刀一：24*13+32*9（DL00240700351 / DL00240700352） 排刀二：24*9+32*12(DL00240700291 / DL002407003213)；成品内孔300mm；外径小于600mm；托高≤750mm；厚度公差+/-0.005mm；宽度公差+0/-0.2mm |  | 31010009 | 小品种钢卷 | 0.14-SPCC | 31020011 | 小品种钢分切带 | 0.14-SPCC |  | 10 | MO002231 | MO002231-004-40 | FJ001 | 分剪模板 | 1450 | 2024-08-01 | 2024-08-01 | 5 | 2024-08-01 10:50:11 | 2024-08-01 10:52:43 | 江苏东方九天新能源材料有限公司 |  | 秦海波 |  | 1 | 0.14 | 0 | 32 | 1 | DL002407003213/40 | 苏州中意：排刀一：24*13+32*9（DL00240700351 / DL00240700352） 排刀二：24*9+32*12(DL00240700291 / DL002407003213)；成品内孔300mm；外径小于600mm；托高≤750mm；厚度公差+/-0.005mm；宽度公差+0/-0.2mm | 1 |  | 是 | 是 | 2 | 4
分剪 | DL002407003213/39 | DL002407003213 | 东方分剪5# | 合格 | 合格品 | 甲 | 秦海波 | 0 | 36 |  | 0 | 0.14 | 32 | 苏州中意：排刀一：24*13+32*9（DL00240700351 / DL00240700352） 排刀二：24*9+32*12(DL00240700291 / DL002407003213)；成品内孔300mm；外径小于600mm；托高≤750mm；厚度公差+/-0.005mm；宽度公差+0/-0.2mm |  | 31010009 | 小品种钢卷 | 0.14-SPCC | 31020011 | 小品种钢分切带 | 0.14-SPCC |  | 10 | MO002231 | MO002231-004-39 | FJ001 | 分剪模板 | 1450 | 2024-08-01 | 2024-08-01 | 5 | 2024-08-01 10:50:11 | 2024-08-01 10:52:43 | 江苏东方九天新能源材料有限公司 |  | 秦海波 |  | 1 | 0.14 | 0 | 32 | 1 | DL002407003213/39 | 苏州中意：排刀一：24*13+32*9（DL00240700351 / DL00240700352） 排刀二：24*9+32*12(DL00240700291 / DL002407003213)；成品内孔300mm；外径小于600mm；托高≤750mm；厚度公差+/-0.005mm；宽度公差+0/-0.2mm | 1 |  | 是 | 是 | 2 | 4
分剪 | DL002407003213/38 | DL002407003213 | 东方分剪5# | 合格 | 合格品 | 甲 | 秦海波 | 0 | 36 |  | 0 | 0.14 | 32 | 苏州中意：排刀一：24*13+32*9（DL00240700351 / DL00240700352） 排刀二：24*9+32*12(DL00240700291 / DL002407003213)；成品内孔300mm；外径小于600mm；托高≤750mm；厚度公差+/-0.005mm；宽度公差+0/-0.2mm |  | 31010009 | 小品种钢卷 | 0.14-SPCC | 31020011 | 小品种钢分切带 | 0.14-SPCC |  | 10 | MO002231 | MO002231-004-38 | FJ001 | 分剪模板 | 1450 | 2024-08-01 | 2024-08-01 | 5 | 2024-08-01 10:50:11 | 2024-08-01 10:52:43 | 江苏东方九天新能源材料有限公司 |  | 秦海波 |  | 1 | 0.14 | 0 | 32 | 1 | DL002407003213/38 | 苏州中意：排刀一：24*13+32*9（DL00240700351 / DL00240700352） 排刀二：24*9+32*12(DL00240700291 / DL002407003213)；成品内孔300mm；外径小于600mm；托高≤750mm；厚度公差+/-0.005mm；宽度公差+0/-0.2mm | 1 |  | 是 | 是 | 2 | 4
分剪 | DL002407003213/37 | DL002407003213 | 东方分剪5# | 合格 | 合格品 | 甲 | 秦海波 | 0 | 36 |  | 0 | 0.14 | 32 | 苏州中意：排刀一：24*13+32*9（DL00240700351 / DL00240700352） 排刀二：24*9+32*12(DL00240700291 / DL002407003213)；成品内孔300mm；外径小于600mm；托高≤750mm；厚度公差+/-0.005mm；宽度公差+0/-0.2mm |  | 31010009 | 小品种钢卷 | 0.14-SPCC | 31020011 | 小品种钢分切带 | 0.14-SPCC |  | 10 | MO002231 | MO002231-004-37 | FJ001 | 分剪模板 | 1450 | 2024-08-01 | 2024-08-01 | 5 | 2024-08-01 10:50:11 | 2024-08-01 10:52:43 | 江苏东方九天新能源材料有限公司 |  | 秦海波 |  | 1 | 0.14 | 0 | 32 | 1 | DL002407003213/37 | 苏州中意：排刀一：24*13+32*9（DL00240700351 / DL00240700352） 排刀二：24*9+32*12(DL00240700291 / DL002407003213)；成品内孔300mm；外径小于600mm；托高≤750mm；厚度公差+/-0.005mm；宽度公差+0/-0.2mm | 1 |  | 是 | 是 | 2 | 4
分剪 | DL002407003213/36 | DL002407003213 | 东方分剪5# | 合格 | 合格品 | 甲 | 秦海波 | 0 | 36 |  | 0 | 0.14 | 32 | 苏州中意：排刀一：24*13+32*9（DL00240700351 / DL00240700352） 排刀二：24*9+32*12(DL00240700291 / DL002407003213)；成品内孔300mm；外径小于600mm；托高≤750mm；厚度公差+/-0.005mm；宽度公差+0/-0.2mm |  | 31010009 | 小品种钢卷 | 0.14-SPCC | 31020011 | 小品种钢分切带 | 0.14-SPCC |  | 10 | MO002231 | MO002231-004-36 | FJ001 | 分剪模板 | 1450 | 2024-08-01 | 2024-08-01 | 5 | 2024-08-01 10:50:11 | 2024-08-01 10:52:43 | 江苏东方九天新能源材料有限公司 |  | 秦海波 |  | 1 | 0.14 | 0 | 32 | 1 | DL002407003213/36 | 苏州中意：排刀一：24*13+32*9（DL00240700351 / DL00240700352） 排刀二：24*9+32*12(DL00240700291 / DL002407003213)；成品内孔300mm；外径小于600mm；托高≤750mm；厚度公差+/-0.005mm；宽度公差+0/-0.2mm | 1 |  | 是 | 是 | 2 | 4
分剪 | DL002407003213/35 | DL002407003213 | 东方分剪5# | 合格 | 合格品 | 甲 | 秦海波 | 0 | 36 |  | 0 | 0.14 | 32 | 苏州中意：排刀一：24*13+32*9（DL00240700351 / DL00240700352） 排刀二：24*9+32*12(DL00240700291 / DL002407003213)；成品内孔300mm；外径小于600mm；托高≤750mm；厚度公差+/-0.005mm；宽度公差+0/-0.2mm |  | 31010009 | 小品种钢卷 | 0.14-SPCC | 31020011 | 小品种钢分切带 | 0.14-SPCC |  | 10 | MO002231 | MO002231-004-35 | FJ001 | 分剪模板 | 1450 | 2024-08-01 | 2024-08-01 | 5 | 2024-08-01 10:50:11 | 2024-08-01 10:52:43 | 江苏东方九天新能源材料有限公司 |  | 秦海波 |  | 1 | 0.14 | 0 | 32 | 1 | DL002407003213/35 | 苏州中意：排刀一：24*13+32*9（DL00240700351 / DL00240700352） 排刀二：24*9+32*12(DL00240700291 / DL002407003213)；成品内孔300mm；外径小于600mm；托高≤750mm；厚度公差+/-0.005mm；宽度公差+0/-0.2mm | 1 |  | 是 | 是 | 2 | 4
分剪 | DL002407003213/34 | DL002407003213 | 东方分剪5# | 合格 | 合格品 | 甲 | 秦海波 | 0 | 36 |  | 0 | 0.14 | 32 | 苏州中意：排刀一：24*13+32*9（DL00240700351 / DL00240700352） 排刀二：24*9+32*12(DL00240700291 / DL002407003213)；成品内孔300mm；外径小于600mm；托高≤750mm；厚度公差+/-0.005mm；宽度公差+0/-0.2mm |  | 31010009 | 小品种钢卷 | 0.14-SPCC | 31020011 | 小品种钢分切带 | 0.14-SPCC |  | 10 | MO002231 | MO002231-004-34 | FJ001 | 分剪模板 | 1450 | 2024-08-01 | 2024-08-01 | 5 | 2024-08-01 10:50:11 | 2024-08-01 10:52:43 | 江苏东方九天新能源材料有限公司 |  | 秦海波 |  | 1 | 0.14 | 0 | 32 | 1 | DL002407003213/34 | 苏州中意：排刀一：24*13+32*9（DL00240700351 / DL00240700352） 排刀二：24*9+32*12(DL00240700291 / DL002407003213)；成品内孔300mm；外径小于600mm；托高≤750mm；厚度公差+/-0.005mm；宽度公差+0/-0.2mm | 1 |  | 是 | 是 | 2 | 4
分剪 | DL002407003213/33 | DL002407003213 | 东方分剪5# | 合格 | 合格品 | 甲 | 秦海波 | 0 | 36 |  | 0 | 0.14 | 32 | 苏州中意：排刀一：24*13+32*9（DL00240700351 / DL00240700352） 排刀二：24*9+32*12(DL00240700291 / DL002407003213)；成品内孔300mm；外径小于600mm；托高≤750mm；厚度公差+/-0.005mm；宽度公差+0/-0.2mm |  | 31010009 | 小品种钢卷 | 0.14-SPCC | 31020011 | 小品种钢分切带 | 0.14-SPCC |  | 10 | MO002231 | MO002231-004-33 | FJ001 | 分剪模板 | 1450 | 2024-08-01 | 2024-08-01 | 5 | 2024-08-01 10:50:11 | 2024-08-01 10:52:43 | 江苏东方九天新能源材料有限公司 |  | 秦海波 |  | 1 | 0.14 | 0 | 32 | 1 | DL002407003213/33 | 苏州中意：排刀一：24*13+32*9（DL00240700351 / DL00240700352） 排刀二：24*9+32*12(DL00240700291 / DL002407003213)；成品内孔300mm；外径小于600mm；托高≤750mm；厚度公差+/-0.005mm；宽度公差+0/-0.2mm | 1 |  | 是 | 是 | 2 | 4
分剪 | DL002407003213/32 | DL002407003213 | 东方分剪5# | 合格 | 合格品 | 甲 | 秦海波 | 0 | 36 |  | 0 | 0.14 | 32 | 苏州中意：排刀一：24*13+32*9（DL00240700351 / DL00240700352） 排刀二：24*9+32*12(DL00240700291 / DL002407003213)；成品内孔300mm；外径小于600mm；托高≤750mm；厚度公差+/-0.005mm；宽度公差+0/-0.2mm |  | 31010009 | 小品种钢卷 | 0.14-SPCC | 31020011 | 小品种钢分切带 | 0.14-SPCC |  | 10 | MO002231 | MO002231-004-32 | FJ001 | 分剪模板 | 1450 | 2024-08-01 | 2024-08-01 | 5 | 2024-08-01 10:50:11 | 2024-08-01 10:52:43 | 江苏东方九天新能源材料有限公司 |  | 秦海波 |  | 1 | 0.14 | 0 | 32 | 1 | DL002407003213/32 | 苏州中意：排刀一：24*13+32*9（DL00240700351 / DL00240700352） 排刀二：24*9+32*12(DL00240700291 / DL002407003213)；成品内孔300mm；外径小于600mm；托高≤750mm；厚度公差+/-0.005mm；宽度公差+0/-0.2mm | 1 |  | 是 | 是 | 2 | 4
分剪 | DL002407003213/31 | DL002407003213 | 东方分剪5# | 合格 | 合格品 | 甲 | 秦海波 | 0 | 36 |  | 0 | 0.14 | 32 | 苏州中意：排刀一：24*13+32*9（DL00240700351 / DL00240700352） 排刀二：24*9+32*12(DL00240700291 / DL002407003213)；成品内孔300mm；外径小于600mm；托高≤750mm；厚度公差+/-0.005mm；宽度公差+0/-0.2mm |  | 31010009 | 小品种钢卷 | 0.14-SPCC | 31020011 | 小品种钢分切带 | 0.14-SPCC |  | 10 | MO002231 | MO002231-004-31 | FJ001 | 分剪模板 | 1450 | 2024-08-01 | 2024-08-01 | 5 | 2024-08-01 10:50:11 | 2024-08-01 10:52:43 | 江苏东方九天新能源材料有限公司 |  | 秦海波 |  | 1 | 0.14 | 0 | 32 | 1 | DL002407003213/31 | 苏州中意：排刀一：24*13+32*9（DL00240700351 / DL00240700352） 排刀二：24*9+32*12(DL00240700291 / DL002407003213)；成品内孔300mm；外径小于600mm；托高≤750mm；厚度公差+/-0.005mm；宽度公差+0/-0.2mm | 1 |  | 是 | 是 | 2 | 4
分剪 | DL002407003213/30 | DL002407003213 | 东方分剪5# | 合格 | 合格品 | 甲 | 秦海波 | 0 | 27 |  | 0 | 0.14 | 24 | 苏州中意：排刀一：24*13+32*9（DL00240700351 / DL00240700352） 排刀二：24*9+32*12(DL00240700291 / DL002407003213)；成品内孔300mm；外径小于600mm；托高≤750mm；厚度公差+/-0.005mm；宽度公差+0/-0.2mm |  | 31010009 | 小品种钢卷 | 0.14-SPCC | 31020011 | 小品种钢分切带 | 0.14-SPCC |  | 10 | MO002231 | MO002231-004-30 | FJ001 | 分剪模板 | 1450 | 2024-08-01 | 2024-08-01 | 5 | 2024-08-01 10:50:11 | 2024-08-01 10:52:43 | 江苏东方九天新能源材料有限公司 |  | 秦海波 |  | 1 | 0.14 | 0 | 24 | 1 | DL002407003213/30 | 苏州中意：排刀一：24*13+32*9（DL00240700351 / DL00240700352） 排刀二：24*9+32*12(DL00240700291 / DL002407003213)；成品内孔300mm；外径小于600mm；托高≤750mm；厚度公差+/-0.005mm；宽度公差+0/-0.2mm | 1 |  | 是 | 是 | 2 | 4
分剪 | DL002407003213/29 | DL002407003213 | 东方分剪5# | 合格 | 合格品 | 甲 | 秦海波 | 0 | 27 |  | 0 | 0.14 | 24 | 苏州中意：排刀一：24*13+32*9（DL00240700351 / DL00240700352） 排刀二：24*9+32*12(DL00240700291 / DL002407003213)；成品内孔300mm；外径小于600mm；托高≤750mm；厚度公差+/-0.005mm；宽度公差+0/-0.2mm |  | 31010009 | 小品种钢卷 | 0.14-SPCC | 31020011 | 小品种钢分切带 | 0.14-SPCC |  | 10 | MO002231 | MO002231-004-29 | FJ001 | 分剪模板 | 1450 | 2024-08-01 | 2024-08-01 | 5 | 2024-08-01 10:50:11 | 2024-08-01 10:52:43 | 江苏东方九天新能源材料有限公司 |  | 秦海波 |  | 1 | 0.14 | 0 | 24 | 1 | DL002407003213/29 | 苏州中意：排刀一：24*13+32*9（DL00240700351 / DL00240700352） 排刀二：24*9+32*12(DL00240700291 / DL002407003213)；成品内孔300mm；外径小于600mm；托高≤750mm；厚度公差+/-0.005mm；宽度公差+0/-0.2mm | 1 |  | 是 | 是 | 2 | 4
分剪 | DL002407003213/28 | DL002407003213 | 东方分剪5# | 合格 | 合格品 | 甲 | 秦海波 | 0 | 27 |  | 0 | 0.14 | 24 | 苏州中意：排刀一：24*13+32*9（DL00240700351 / DL00240700352） 排刀二：24*9+32*12(DL00240700291 / DL002407003213)；成品内孔300mm；外径小于600mm；托高≤750mm；厚度公差+/-0.005mm；宽度公差+0/-0.2mm |  | 31010009 | 小品种钢卷 | 0.14-SPCC | 31020011 | 小品种钢分切带 | 0.14-SPCC |  | 10 | MO002231 | MO002231-004-28 | FJ001 | 分剪模板 | 1450 | 2024-08-01 | 2024-08-01 | 5 | 2024-08-01 10:50:11 | 2024-08-01 10:52:43 | 江苏东方九天新能源材料有限公司 |  | 秦海波 |  | 1 | 0.14 | 0 | 24 | 1 | DL002407003213/28 | 苏州中意：排刀一：24*13+32*9（DL00240700351 / DL00240700352） 排刀二：24*9+32*12(DL00240700291 / DL002407003213)；成品内孔300mm；外径小于600mm；托高≤750mm；厚度公差+/-0.005mm；宽度公差+0/-0.2mm | 1 |  | 是 | 是 | 2 | 4
分剪 | DL002407003213/27 | DL002407003213 | 东方分剪5# | 合格 | 合格品 | 甲 | 秦海波 | 0 | 27 |  | 0 | 0.14 | 24 | 苏州中意：排刀一：24*13+32*9（DL00240700351 / DL00240700352） 排刀二：24*9+32*12(DL00240700291 / DL002407003213)；成品内孔300mm；外径小于600mm；托高≤750mm；厚度公差+/-0.005mm；宽度公差+0/-0.2mm |  | 31010009 | 小品种钢卷 | 0.14-SPCC | 31020011 | 小品种钢分切带 | 0.14-SPCC |  | 10 | MO002231 | MO002231-004-27 | FJ001 | 分剪模板 | 1450 | 2024-08-01 | 2024-08-01 | 5 | 2024-08-01 10:50:11 | 2024-08-01 10:52:43 | 江苏东方九天新能源材料有限公司 |  | 秦海波 |  | 1 | 0.14 | 0 | 24 | 1 | DL002407003213/27 | 苏州中意：排刀一：24*13+32*9（DL00240700351 / DL00240700352） 排刀二：24*9+32*12(DL00240700291 / DL002407003213)；成品内孔300mm；外径小于600mm；托高≤750mm；厚度公差+/-0.005mm；宽度公差+0/-0.2mm | 1 |  | 是 | 是 | 2 | 4
分剪 | DL002407003213/26 | DL002407003213 | 东方分剪5# | 合格 | 合格品 | 甲 | 秦海波 | 0 | 27 |  | 0 | 0.14 | 24 | 苏州中意：排刀一：24*13+32*9（DL00240700351 / DL00240700352） 排刀二：24*9+32*12(DL00240700291 / DL002407003213)；成品内孔300mm；外径小于600mm；托高≤750mm；厚度公差+/-0.005mm；宽度公差+0/-0.2mm |  | 31010009 | 小品种钢卷 | 0.14-SPCC | 31020011 | 小品种钢分切带 | 0.14-SPCC |  | 10 | MO002231 | MO002231-004-26 | FJ001 | 分剪模板 | 1450 | 2024-08-01 | 2024-08-01 | 5 | 2024-08-01 10:50:11 | 2024-08-01 10:52:43 | 江苏东方九天新能源材料有限公司 |  | 秦海波 |  | 1 | 0.14 | 0 | 24 | 1 | DL002407003213/26 | 苏州中意：排刀一：24*13+32*9（DL00240700351 / DL00240700352） 排刀二：24*9+32*12(DL00240700291 / DL002407003213)；成品内孔300mm；外径小于600mm；托高≤750mm；厚度公差+/-0.005mm；宽度公差+0/-0.2mm | 1 |  | 是 | 是 | 2 | 4
分剪 | DL002407003213/25 | DL002407003213 | 东方分剪5# | 合格 | 合格品 | 甲 | 秦海波 | 0 | 27 |  | 0 | 0.14 | 24 | 苏州中意：排刀一：24*13+32*9（DL00240700351 / DL00240700352） 排刀二：24*9+32*12(DL00240700291 / DL002407003213)；成品内孔300mm；外径小于600mm；托高≤750mm；厚度公差+/-0.005mm；宽度公差+0/-0.2mm |  | 31010009 | 小品种钢卷 | 0.14-SPCC | 31020011 | 小品种钢分切带 | 0.14-SPCC |  | 10 | MO002231 | MO002231-004-25 | FJ001 | 分剪模板 | 1450 | 2024-08-01 | 2024-08-01 | 5 | 2024-08-01 10:50:11 | 2024-08-01 10:52:43 | 江苏东方九天新能源材料有限公司 |  | 秦海波 |  | 1 | 0.14 | 0 | 24 | 1 | DL002407003213/25 | 苏州中意：排刀一：24*13+32*9（DL00240700351 / DL00240700352） 排刀二：24*9+32*12(DL00240700291 / DL002407003213)；成品内孔300mm；外径小于600mm；托高≤750mm；厚度公差+/-0.005mm；宽度公差+0/-0.2mm | 1 |  | 是 | 是 | 2 | 4
分剪 | DL002407003213/24 | DL002407003213 | 东方分剪5# | 合格 | 合格品 | 甲 | 秦海波 | 0 | 27 |  | 0 | 0.14 | 24 | 苏州中意：排刀一：24*13+32*9（DL00240700351 / DL00240700352） 排刀二：24*9+32*12(DL00240700291 / DL002407003213)；成品内孔300mm；外径小于600mm；托高≤750mm；厚度公差+/-0.005mm；宽度公差+0/-0.2mm |  | 31010009 | 小品种钢卷 | 0.14-SPCC | 31020011 | 小品种钢分切带 | 0.14-SPCC |  | 10 | MO002231 | MO002231-004-24 | FJ001 | 分剪模板 | 1450 | 2024-08-01 | 2024-08-01 | 5 | 2024-08-01 10:50:11 | 2024-08-01 10:52:43 | 江苏东方九天新能源材料有限公司 |  | 秦海波 |  | 1 | 0.14 | 0 | 24 | 1 | DL002407003213/24 | 苏州中意：排刀一：24*13+32*9（DL00240700351 / DL00240700352） 排刀二：24*9+32*12(DL00240700291 / DL002407003213)；成品内孔300mm；外径小于600mm；托高≤750mm；厚度公差+/-0.005mm；宽度公差+0/-0.2mm | 1 |  | 是 | 是 | 2 | 4
分剪 | DL002407003213/23 | DL002407003213 | 东方分剪5# | 合格 | 合格品 | 甲 | 秦海波 | 0 | 27 |  | 0 | 0.14 | 24 | 苏州中意：排刀一：24*13+32*9（DL00240700351 / DL00240700352） 排刀二：24*9+32*12(DL00240700291 / DL002407003213)；成品内孔300mm；外径小于600mm；托高≤750mm；厚度公差+/-0.005mm；宽度公差+0/-0.2mm |  | 31010009 | 小品种钢卷 | 0.14-SPCC | 31020011 | 小品种钢分切带 | 0.14-SPCC |  | 10 | MO002231 | MO002231-004-23 | FJ001 | 分剪模板 | 1450 | 2024-08-01 | 2024-08-01 | 5 | 2024-08-01 10:50:11 | 2024-08-01 10:52:43 | 江苏东方九天新能源材料有限公司 |  | 秦海波 |  | 1 | 0.14 | 0 | 24 | 1 | DL002407003213/23 | 苏州中意：排刀一：24*13+32*9（DL00240700351 / DL00240700352） 排刀二：24*9+32*12(DL00240700291 / DL002407003213)；成品内孔300mm；外径小于600mm；托高≤750mm；厚度公差+/-0.005mm；宽度公差+0/-0.2mm | 1 |  | 是 | 是 | 2 | 4
分剪 | DL002407003213/22 | DL002407003213 | 东方分剪5# | 合格 | 合格品 | 甲 | 秦海波 | 0 | 27 |  | 0 | 0.14 | 24 | 苏州中意：排刀一：24*13+32*9（DL00240700351 / DL00240700352） 排刀二：24*9+32*12(DL00240700291 / DL002407003213)；成品内孔300mm；外径小于600mm；托高≤750mm；厚度公差+/-0.005mm；宽度公差+0/-0.2mm |  | 31010009 | 小品种钢卷 | 0.14-SPCC | 31020011 | 小品种钢分切带 | 0.14-SPCC |  | 10 | MO002231 | MO002231-004-22 | FJ001 | 分剪模板 | 1450 | 2024-08-01 | 2024-08-01 | 5 | 2024-08-01 10:50:11 | 2024-08-01 10:52:43 | 江苏东方九天新能源材料有限公司 |  | 秦海波 |  | 1 | 0.14 | 0 | 24 | 1 | DL002407003213/22 | 苏州中意：排刀一：24*13+32*9（DL00240700351 / DL00240700352） 排刀二：24*9+32*12(DL00240700291 / DL002407003213)；成品内孔300mm；外径小于600mm；托高≤750mm；厚度公差+/-0.005mm；宽度公差+0/-0.2mm | 1 |  | 是 | 是 | 2 | 4
分剪 | DL002407003213/21 | DL002407003213 | 东方分剪5# | 合格 | 合格品 | 甲 | 秦海波 | 0 | 36 |  | 0 | 0.14 | 32 | 苏州中意：排刀一：24*13+32*9（DL00240700351 / DL00240700352） 排刀二：24*9+32*12(DL00240700291 / DL002407003213)；成品内孔300mm；外径小于600mm；托高≤750mm；厚度公差+/-0.005mm；宽度公差+0/-0.2mm |  | 31010009 | 小品种钢卷 | 0.14-SPCC | 31020011 | 小品种钢分切带 | 0.14-SPCC |  | 10 | MO002231 | MO002231-004-21 | FJ001 | 分剪模板 | 1450 | 2024-08-01 | 2024-08-01 | 5 | 2024-08-01 10:50:11 | 2024-08-01 10:52:43 | 江苏东方九天新能源材料有限公司 |  | 秦海波 |  | 1 | 0.14 | 0 | 32 | 1 | DL002407003213/21 | 苏州中意：排刀一：24*13+32*9（DL00240700351 / DL00240700352） 排刀二：24*9+32*12(DL00240700291 / DL002407003213)；成品内孔300mm；外径小于600mm；托高≤750mm；厚度公差+/-0.005mm；宽度公差+0/-0.2mm | 1 |  | 是 | 是 | 2 | 4
分剪 | DL002407003213/20 | DL002407003213 | 东方分剪5# | 合格 | 合格品 | 甲 | 秦海波 | 0 | 36 |  | 0 | 0.14 | 32 | 苏州中意：排刀一：24*13+32*9（DL00240700351 / DL00240700352） 排刀二：24*9+32*12(DL00240700291 / DL002407003213)；成品内孔300mm；外径小于600mm；托高≤750mm；厚度公差+/-0.005mm；宽度公差+0/-0.2mm |  | 31010009 | 小品种钢卷 | 0.14-SPCC | 31020011 | 小品种钢分切带 | 0.14-SPCC |  | 10 | MO002231 | MO002231-004-20 | FJ001 | 分剪模板 | 1450 | 2024-08-01 | 2024-08-01 | 5 | 2024-08-01 10:50:11 | 2024-08-01 10:52:43 | 江苏东方九天新能源材料有限公司 |  | 秦海波 |  | 1 | 0.14 | 0 | 32 | 1 | DL002407003213/20 | 苏州中意：排刀一：24*13+32*9（DL00240700351 / DL00240700352） 排刀二：24*9+32*12(DL00240700291 / DL002407003213)；成品内孔300mm；外径小于600mm；托高≤750mm；厚度公差+/-0.005mm；宽度公差+0/-0.2mm | 1 |  | 是 | 是 | 2 | 4
分剪 | DL002407003213/19 | DL002407003213 | 东方分剪5# | 合格 | 合格品 | 甲 | 秦海波 | 0 | 36 |  | 0 | 0.14 | 32 | 苏州中意：排刀一：24*13+32*9（DL00240700351 / DL00240700352） 排刀二：24*9+32*12(DL00240700291 / DL002407003213)；成品内孔300mm；外径小于600mm；托高≤750mm；厚度公差+/-0.005mm；宽度公差+0/-0.2mm |  | 31010009 | 小品种钢卷 | 0.14-SPCC | 31020011 | 小品种钢分切带 | 0.14-SPCC |  | 10 | MO002231 | MO002231-004-19 | FJ001 | 分剪模板 | 1450 | 2024-08-01 | 2024-08-01 | 5 | 2024-08-01 10:50:11 | 2024-08-01 10:52:43 | 江苏东方九天新能源材料有限公司 |  | 秦海波 |  | 1 | 0.14 | 0 | 32 | 1 | DL002407003213/19 | 苏州中意：排刀一：24*13+32*9（DL00240700351 / DL00240700352） 排刀二：24*9+32*12(DL00240700291 / DL002407003213)；成品内孔300mm；外径小于600mm；托高≤750mm；厚度公差+/-0.005mm；宽度公差+0/-0.2mm | 1 |  | 是 | 是 | 2 | 4
分剪 | DL002407003213/18 | DL002407003213 | 东方分剪5# | 合格 | 合格品 | 甲 | 秦海波 | 0 | 36 |  | 0 | 0.14 | 32 | 苏州中意：排刀一：24*13+32*9（DL00240700351 / DL00240700352） 排刀二：24*9+32*12(DL00240700291 / DL002407003213)；成品内孔300mm；外径小于600mm；托高≤750mm；厚度公差+/-0.005mm；宽度公差+0/-0.2mm |  | 31010009 | 小品种钢卷 | 0.14-SPCC | 31020011 | 小品种钢分切带 | 0.14-SPCC |  | 10 | MO002231 | MO002231-004-18 | FJ001 | 分剪模板 | 1450 | 2024-08-01 | 2024-08-01 | 5 | 2024-08-01 10:50:11 | 2024-08-01 10:52:43 | 江苏东方九天新能源材料有限公司 |  | 秦海波 |  | 1 | 0.14 | 0 | 32 | 1 | DL002407003213/18 | 苏州中意：排刀一：24*13+32*9（DL00240700351 / DL00240700352） 排刀二：24*9+32*12(DL00240700291 / DL002407003213)；成品内孔300mm；外径小于600mm；托高≤750mm；厚度公差+/-0.005mm；宽度公差+0/-0.2mm | 1 |  | 是 | 是 | 2 | 4
分剪 | DL002407003213/17 | DL002407003213 | 东方分剪5# | 合格 | 合格品 | 甲 | 秦海波 | 0 | 36 |  | 0 | 0.14 | 32 | 苏州中意：排刀一：24*13+32*9（DL00240700351 / DL00240700352） 排刀二：24*9+32*12(DL00240700291 / DL002407003213)；成品内孔300mm；外径小于600mm；托高≤750mm；厚度公差+/-0.005mm；宽度公差+0/-0.2mm |  | 31010009 | 小品种钢卷 | 0.14-SPCC | 31020011 | 小品种钢分切带 | 0.14-SPCC |  | 10 | MO002231 | MO002231-004-17 | FJ001 | 分剪模板 | 1450 | 2024-08-01 | 2024-08-01 | 5 | 2024-08-01 10:50:11 | 2024-08-01 10:52:43 | 江苏东方九天新能源材料有限公司 |  | 秦海波 |  | 1 | 0.14 | 0 | 32 | 1 | DL002407003213/17 | 苏州中意：排刀一：24*13+32*9（DL00240700351 / DL00240700352） 排刀二：24*9+32*12(DL00240700291 / DL002407003213)；成品内孔300mm；外径小于600mm；托高≤750mm；厚度公差+/-0.005mm；宽度公差+0/-0.2mm | 1 |  | 是 | 是 | 2 | 4
分剪 | DL002407003213/16 | DL002407003213 | 东方分剪5# | 合格 | 合格品 | 甲 | 秦海波 | 0 | 36 |  | 0 | 0.14 | 32 | 苏州中意：排刀一：24*13+32*9（DL00240700351 / DL00240700352） 排刀二：24*9+32*12(DL00240700291 / DL002407003213)；成品内孔300mm；外径小于600mm；托高≤750mm；厚度公差+/-0.005mm；宽度公差+0/-0.2mm |  | 31010009 | 小品种钢卷 | 0.14-SPCC | 31020011 | 小品种钢分切带 | 0.14-SPCC |  | 10 | MO002231 | MO002231-004-16 | FJ001 | 分剪模板 | 1450 | 2024-08-01 | 2024-08-01 | 5 | 2024-08-01 10:50:11 | 2024-08-01 10:52:43 | 江苏东方九天新能源材料有限公司 |  | 秦海波 |  | 1 | 0.14 | 0 | 32 | 1 | DL002407003213/16 | 苏州中意：排刀一：24*13+32*9（DL00240700351 / DL00240700352） 排刀二：24*9+32*12(DL00240700291 / DL002407003213)；成品内孔300mm；外径小于600mm；托高≤750mm；厚度公差+/-0.005mm；宽度公差+0/-0.2mm | 1 |  | 是 | 是 | 2 | 4
分剪 | DL002407003213/15 | DL002407003213 | 东方分剪5# | 合格 | 合格品 | 甲 | 秦海波 | 0 | 36 |  | 0 | 0.14 | 32 | 苏州中意：排刀一：24*13+32*9（DL00240700351 / DL00240700352） 排刀二：24*9+32*12(DL00240700291 / DL002407003213)；成品内孔300mm；外径小于600mm；托高≤750mm；厚度公差+/-0.005mm；宽度公差+0/-0.2mm |  | 31010009 | 小品种钢卷 | 0.14-SPCC | 31020011 | 小品种钢分切带 | 0.14-SPCC |  | 10 | MO002231 | MO002231-004-15 | FJ001 | 分剪模板 | 1450 | 2024-08-01 | 2024-08-01 | 5 | 2024-08-01 10:50:11 | 2024-08-01 10:52:43 | 江苏东方九天新能源材料有限公司 |  | 秦海波 |  | 1 | 0.14 | 0 | 32 | 1 | DL002407003213/15 | 苏州中意：排刀一：24*13+32*9（DL00240700351 / DL00240700352） 排刀二：24*9+32*12(DL00240700291 / DL002407003213)；成品内孔300mm；外径小于600mm；托高≤750mm；厚度公差+/-0.005mm；宽度公差+0/-0.2mm | 1 |  | 是 | 是 | 2 | 4
分剪 | DL002407003213/14 | DL002407003213 | 东方分剪5# | 合格 | 合格品 | 甲 | 秦海波 | 0 | 36 |  | 0 | 0.14 | 32 | 苏州中意：排刀一：24*13+32*9（DL00240700351 / DL00240700352） 排刀二：24*9+32*12(DL00240700291 / DL002407003213)；成品内孔300mm；外径小于600mm；托高≤750mm；厚度公差+/-0.005mm；宽度公差+0/-0.2mm |  | 31010009 | 小品种钢卷 | 0.14-SPCC | 31020011 | 小品种钢分切带 | 0.14-SPCC |  | 10 | MO002231 | MO002231-004-14 | FJ001 | 分剪模板 | 1450 | 2024-08-01 | 2024-08-01 | 5 | 2024-08-01 10:50:11 | 2024-08-01 10:52:43 | 江苏东方九天新能源材料有限公司 |  | 秦海波 |  | 1 | 0.14 | 0 | 32 | 1 | DL002407003213/14 | 苏州中意：排刀一：24*13+32*9（DL00240700351 / DL00240700352） 排刀二：24*9+32*12(DL00240700291 / DL002407003213)；成品内孔300mm；外径小于600mm；托高≤750mm；厚度公差+/-0.005mm；宽度公差+0/-0.2mm | 1 |  | 是 | 是 | 2 | 4
分剪 | DL002407003213/13 | DL002407003213 | 东方分剪5# | 合格 | 合格品 | 甲 | 秦海波 | 0 | 36 |  | 0 | 0.14 | 32 | 苏州中意：排刀一：24*13+32*9（DL00240700351 / DL00240700352） 排刀二：24*9+32*12(DL00240700291 / DL002407003213)；成品内孔300mm；外径小于600mm；托高≤750mm；厚度公差+/-0.005mm；宽度公差+0/-0.2mm |  | 31010009 | 小品种钢卷 | 0.14-SPCC | 31020011 | 小品种钢分切带 | 0.14-SPCC |  | 10 | MO002231 | MO002231-004-13 | FJ001 | 分剪模板 | 1450 | 2024-08-01 | 2024-08-01 | 5 | 2024-08-01 10:50:11 | 2024-08-01 10:52:43 | 江苏东方九天新能源材料有限公司 |  | 秦海波 |  | 1 | 0.14 | 0 | 32 | 1 | DL002407003213/13 | 苏州中意：排刀一：24*13+32*9（DL00240700351 / DL00240700352） 排刀二：24*9+32*12(DL00240700291 / DL002407003213)；成品内孔300mm；外径小于600mm；托高≤750mm；厚度公差+/-0.005mm；宽度公差+0/-0.2mm | 1 |  | 是 | 是 | 2 | 4
分剪 | DL002407003213/12 | DL002407003213 | 东方分剪5# | 合格 | 合格品 | 甲 | 秦海波 | 0 | 36 |  | 0 | 0.14 | 32 | 苏州中意：排刀一：24*13+32*9（DL00240700351 / DL00240700352） 排刀二：24*9+32*12(DL00240700291 / DL002407003213)；成品内孔300mm；外径小于600mm；托高≤750mm；厚度公差+/-0.005mm；宽度公差+0/-0.2mm |  | 31010009 | 小品种钢卷 | 0.14-SPCC | 31020011 | 小品种钢分切带 | 0.14-SPCC |  | 10 | MO002231 | MO002231-004-12 | FJ001 | 分剪模板 | 1450 | 2024-08-01 | 2024-08-01 | 5 | 2024-08-01 10:50:11 | 2024-08-01 10:52:43 | 江苏东方九天新能源材料有限公司 |  | 秦海波 |  | 1 | 0.14 | 0 | 32 | 1 | DL002407003213/12 | 苏州中意：排刀一：24*13+32*9（DL00240700351 / DL00240700352） 排刀二：24*9+32*12(DL00240700291 / DL002407003213)；成品内孔300mm；外径小于600mm；托高≤750mm；厚度公差+/-0.005mm；宽度公差+0/-0.2mm | 1 |  | 是 | 是 | 2 | 4
分剪 | DL002407003213/11 | DL002407003213 | 东方分剪5# | 合格 | 合格品 | 甲 | 秦海波 | 0 | 36 |  | 0 | 0.14 | 32 | 苏州中意：排刀一：24*13+32*9（DL00240700351 / DL00240700352） 排刀二：24*9+32*12(DL00240700291 / DL002407003213)；成品内孔300mm；外径小于600mm；托高≤750mm；厚度公差+/-0.005mm；宽度公差+0/-0.2mm |  | 31010009 | 小品种钢卷 | 0.14-SPCC | 31020011 | 小品种钢分切带 | 0.14-SPCC |  | 10 | MO002231 | MO002231-004-11 | FJ001 | 分剪模板 | 1450 | 2024-08-01 | 2024-08-01 | 5 | 2024-08-01 10:50:11 | 2024-08-01 10:52:43 | 江苏东方九天新能源材料有限公司 |  | 秦海波 |  | 1 | 0.14 | 0 | 32 | 1 | DL002407003213/11 | 苏州中意：排刀一：24*13+32*9（DL00240700351 / DL00240700352） 排刀二：24*9+32*12(DL00240700291 / DL002407003213)；成品内孔300mm；外径小于600mm；托高≤750mm；厚度公差+/-0.005mm；宽度公差+0/-0.2mm | 1 |  | 是 | 是 | 2 | 4
分剪 | DL002407003213/10 | DL002407003213 | 东方分剪5# | 合格 | 合格品 | 甲 | 秦海波 | 0 | 36 |  | 0 | 0.14 | 32 | 苏州中意：排刀一：24*13+32*9（DL00240700351 / DL00240700352） 排刀二：24*9+32*12(DL00240700291 / DL002407003213)；成品内孔300mm；外径小于600mm；托高≤750mm；厚度公差+/-0.005mm；宽度公差+0/-0.2mm |  | 31010009 | 小品种钢卷 | 0.14-SPCC | 31020011 | 小品种钢分切带 | 0.14-SPCC |  | 10 | MO002231 | MO002231-004-10 | FJ001 | 分剪模板 | 1450 | 2024-08-01 | 2024-08-01 | 5 | 2024-08-01 10:50:11 | 2024-08-01 10:52:43 | 江苏东方九天新能源材料有限公司 |  | 秦海波 |  | 1 | 0.14 | 0 | 32 | 1 | DL002407003213/10 | 苏州中意：排刀一：24*13+32*9（DL00240700351 / DL00240700352） 排刀二：24*9+32*12(DL00240700291 / DL002407003213)；成品内孔300mm；外径小于600mm；托高≤750mm；厚度公差+/-0.005mm；宽度公差+0/-0.2mm | 1 |  | 是 | 是 | 2 | 4
分剪 | DL002407003213/9 | DL002407003213 | 东方分剪5# | 合格 | 合格品 | 甲 | 秦海波 | 0 | 28 |  | 0 | 0.14 | 24 | 苏州中意：排刀一：24*13+32*9（DL00240700351 / DL00240700352） 排刀二：24*9+32*12(DL00240700291 / DL002407003213)；成品内孔300mm；外径小于600mm；托高≤750mm；厚度公差+/-0.005mm；宽度公差+0/-0.2mm |  | 31010009 | 小品种钢卷 | 0.14-SPCC | 31020011 | 小品种钢分切带 | 0.14-SPCC |  | 10 | MO002231 | MO002231-004-09 | FJ001 | 分剪模板 | 1450 | 2024-08-01 | 2024-08-01 | 5 | 2024-08-01 10:50:11 | 2024-08-01 10:52:43 | 江苏东方九天新能源材料有限公司 |  | 秦海波 |  | 1 | 0.14 | 0 | 24 | 1 | DL002407003213/9 | 苏州中意：排刀一：24*13+32*9（DL00240700351 / DL00240700352） 排刀二：24*9+32*12(DL00240700291 / DL002407003213)；成品内孔300mm；外径小于600mm；托高≤750mm；厚度公差+/-0.005mm；宽度公差+0/-0.2mm | 1 |  | 是 | 是 | 2 | 4
分剪 | DL002407003213/8 | DL002407003213 | 东方分剪5# | 合格 | 合格品 | 甲 | 秦海波 | 0 | 28 |  | 0 | 0.14 | 24 | 苏州中意：排刀一：24*13+32*9（DL00240700351 / DL00240700352） 排刀二：24*9+32*12(DL00240700291 / DL002407003213)；成品内孔300mm；外径小于600mm；托高≤750mm；厚度公差+/-0.005mm；宽度公差+0/-0.2mm |  | 31010009 | 小品种钢卷 | 0.14-SPCC | 31020011 | 小品种钢分切带 | 0.14-SPCC |  | 10 | MO002231 | MO002231-004-08 | FJ001 | 分剪模板 | 1450 | 2024-08-01 | 2024-08-01 | 5 | 2024-08-01 10:50:11 | 2024-08-01 10:52:43 | 江苏东方九天新能源材料有限公司 |  | 秦海波 |  | 1 | 0.14 | 0 | 24 | 1 | DL002407003213/8 | 苏州中意：排刀一：24*13+32*9（DL00240700351 / DL00240700352） 排刀二：24*9+32*12(DL00240700291 / DL002407003213)；成品内孔300mm；外径小于600mm；托高≤750mm；厚度公差+/-0.005mm；宽度公差+0/-0.2mm | 1 |  | 是 | 是 | 2 | 4
分剪 | DL002407003213/7 | DL002407003213 | 东方分剪5# | 合格 | 合格品 | 甲 | 秦海波 | 0 | 28 |  | 0 | 0.14 | 24 | 苏州中意：排刀一：24*13+32*9（DL00240700351 / DL00240700352） 排刀二：24*9+32*12(DL00240700291 / DL002407003213)；成品内孔300mm；外径小于600mm；托高≤750mm；厚度公差+/-0.005mm；宽度公差+0/-0.2mm |  | 31010009 | 小品种钢卷 | 0.14-SPCC | 31020011 | 小品种钢分切带 | 0.14-SPCC |  | 10 | MO002231 | MO002231-004-07 | FJ001 | 分剪模板 | 1450 | 2024-08-01 | 2024-08-01 | 5 | 2024-08-01 10:50:11 | 2024-08-01 10:52:43 | 江苏东方九天新能源材料有限公司 |  | 秦海波 |  | 1 | 0.14 | 0 | 24 | 1 | DL002407003213/7 | 苏州中意：排刀一：24*13+32*9（DL00240700351 / DL00240700352） 排刀二：24*9+32*12(DL00240700291 / DL002407003213)；成品内孔300mm；外径小于600mm；托高≤750mm；厚度公差+/-0.005mm；宽度公差+0/-0.2mm | 1 |  | 是 | 是 | 2 | 4
分剪 | DL002407003213/6 | DL002407003213 | 东方分剪5# | 其他入库 | 报废品 | 甲 | 秦海波 | 0 | 28 |  | 0 | 0.14 | 24 | 苏州中意：排刀一：24*13+32*9（DL00240700351 / DL00240700352） 排刀二：24*9+32*12(DL00240700291 / DL002407003213)；成品内孔300mm；外径小于600mm；托高≤750mm；厚度公差+/-0.005mm；宽度公差+0/-0.2mm |  | 31010009 | 小品种钢卷 | 0.14-SPCC | 31020011 | 小品种钢分切带 | 0.14-SPCC |  | 10 | MO002231 | MO002231-004-06 | FJ001 | 分剪模板 | 1450 | 2024-08-01 | 2024-08-01 | 5 | 2024-08-01 10:50:11 | 2024-08-01 10:52:43 | 江苏东方九天新能源材料有限公司 |  | 秦海波 |  | 1 | 0.14 | 0 | 24 | 1 | DL002407003213/6 | 苏州中意：排刀一：24*13+32*9（DL00240700351 / DL00240700352） 排刀二：24*9+32*12(DL00240700291 / DL002407003213)；成品内孔300mm；外径小于600mm；托高≤750mm；厚度公差+/-0.005mm；宽度公差+0/-0.2mm | 1 | 折印 | 是 | 是 | 2 | 4
分剪 | DL002407003213/5 | DL002407003213 | 东方分剪5# | 其他入库 | 报废品 | 甲 | 秦海波 | 0 | 28 |  | 0 | 0.14 | 24 | 苏州中意：排刀一：24*13+32*9（DL00240700351 / DL00240700352） 排刀二：24*9+32*12(DL00240700291 / DL002407003213)；成品内孔300mm；外径小于600mm；托高≤750mm；厚度公差+/-0.005mm；宽度公差+0/-0.2mm |  | 31010009 | 小品种钢卷 | 0.14-SPCC | 31020011 | 小品种钢分切带 | 0.14-SPCC |  | 10 | MO002231 | MO002231-004-05 | FJ001 | 分剪模板 | 1450 | 2024-08-01 | 2024-08-01 | 5 | 2024-08-01 10:50:11 | 2024-08-01 10:52:43 | 江苏东方九天新能源材料有限公司 |  | 秦海波 |  | 1 | 0.14 | 0 | 24 | 1 | DL002407003213/5 | 苏州中意：排刀一：24*13+32*9（DL00240700351 / DL00240700352） 排刀二：24*9+32*12(DL00240700291 / DL002407003213)；成品内孔300mm；外径小于600mm；托高≤750mm；厚度公差+/-0.005mm；宽度公差+0/-0.2mm | 1 | 折印 | 是 | 是 | 2 | 4
分剪 | DL002407003213/4 | DL002407003213 | 东方分剪5# | 其他入库 | 报废品 | 甲 | 秦海波 | 0 | 28 |  | 0 | 0.14 | 24 | 苏州中意：排刀一：24*13+32*9（DL00240700351 / DL00240700352） 排刀二：24*9+32*12(DL00240700291 / DL002407003213)；成品内孔300mm；外径小于600mm；托高≤750mm；厚度公差+/-0.005mm；宽度公差+0/-0.2mm |  | 31010009 | 小品种钢卷 | 0.14-SPCC | 31020011 | 小品种钢分切带 | 0.14-SPCC |  | 10 | MO002231 | MO002231-004-04 | FJ001 | 分剪模板 | 1450 | 2024-08-01 | 2024-08-01 | 5 | 2024-08-01 10:50:11 | 2024-08-01 10:52:43 | 江苏东方九天新能源材料有限公司 |  | 秦海波 |  | 1 | 0.14 | 0 | 24 | 1 | DL002407003213/4 | 苏州中意：排刀一：24*13+32*9（DL00240700351 / DL00240700352） 排刀二：24*9+32*12(DL00240700291 / DL002407003213)；成品内孔300mm；外径小于600mm；托高≤750mm；厚度公差+/-0.005mm；宽度公差+0/-0.2mm | 1 | 折印 | 是 | 是 | 2 | 4
分剪 | DL002407003213/3 | DL002407003213 | 东方分剪5# | 其他入库 | 报废品 | 甲 | 秦海波 | 0 | 28 |  | 0 | 0.14 | 24 | 苏州中意：排刀一：24*13+32*9（DL00240700351 / DL00240700352） 排刀二：24*9+32*12(DL00240700291 / DL002407003213)；成品内孔300mm；外径小于600mm；托高≤750mm；厚度公差+/-0.005mm；宽度公差+0/-0.2mm |  | 31010009 | 小品种钢卷 | 0.14-SPCC | 31020011 | 小品种钢分切带 | 0.14-SPCC |  | 10 | MO002231 | MO002231-004-03 | FJ001 | 分剪模板 | 1450 | 2024-08-01 | 2024-08-01 | 5 | 2024-08-01 10:50:11 | 2024-08-01 10:52:43 | 江苏东方九天新能源材料有限公司 |  | 秦海波 |  | 1 | 0.14 | 0 | 24 | 1 | DL002407003213/3 | 苏州中意：排刀一：24*13+32*9（DL00240700351 / DL00240700352） 排刀二：24*9+32*12(DL00240700291 / DL002407003213)；成品内孔300mm；外径小于600mm；托高≤750mm；厚度公差+/-0.005mm；宽度公差+0/-0.2mm | 1 | 折印 | 是 | 是 | 2 | 4
分剪 | DL002407003213/2 | DL002407003213 | 东方分剪5# | 其他入库 | 报废品 | 甲 | 秦海波 | 0 | 28 |  | 0 | 0.14 | 24 | 苏州中意：排刀一：24*13+32*9（DL00240700351 / DL00240700352） 排刀二：24*9+32*12(DL00240700291 / DL002407003213)；成品内孔300mm；外径小于600mm；托高≤750mm；厚度公差+/-0.005mm；宽度公差+0/-0.2mm |  | 31010009 | 小品种钢卷 | 0.14-SPCC | 31020011 | 小品种钢分切带 | 0.14-SPCC |  | 10 | MO002231 | MO002231-004-02 | FJ001 | 分剪模板 | 1450 | 2024-08-01 | 2024-08-01 | 5 | 2024-08-01 10:50:11 | 2024-08-01 10:52:43 | 江苏东方九天新能源材料有限公司 |  | 秦海波 |  | 1 | 0.14 | 0 | 24 | 1 | DL002407003213/2 | 苏州中意：排刀一：24*13+32*9（DL00240700351 / DL00240700352） 排刀二：24*9+32*12(DL00240700291 / DL002407003213)；成品内孔300mm；外径小于600mm；托高≤750mm；厚度公差+/-0.005mm；宽度公差+0/-0.2mm | 1 | 折印 | 是 | 是 | 2 | 4
分剪 | DL002407003213/1 | DL002407003213 | 东方分剪5# | 其他入库 | 报废品 | 甲 | 秦海波 | 0 | 28 |  | 0 | 0.14 | 24 | 苏州中意：排刀一：24*13+32*9（DL00240700351 / DL00240700352） 排刀二：24*9+32*12(DL00240700291 / DL002407003213)；成品内孔300mm；外径小于600mm；托高≤750mm；厚度公差+/-0.005mm；宽度公差+0/-0.2mm |  | 31010009 | 小品种钢卷 | 0.14-SPCC | 31020011 | 小品种钢分切带 | 0.14-SPCC |  | 10 | MO002231 | MO002231-004-01 | FJ001 | 分剪模板 | 1450 | 2024-08-01 | 2024-08-01 | 5 | 2024-08-01 10:50:11 | 2024-08-01 10:52:42 | 江苏东方九天新能源材料有限公司 |  | 秦海波 |  | 1 | 0.14 | 0 | 24 | 1 | DL002407003213/1 | 苏州中意：排刀一：24*13+32*9（DL00240700351 / DL00240700352） 排刀二：24*9+32*12(DL00240700291 / DL002407003213)；成品内孔300mm；外径小于600mm；托高≤750mm；厚度公差+/-0.005mm；宽度公差+0/-0.2mm | 1 | 折印 | 是 | 是 | 2 | 4
分剪 | DL00240700351/132 | DL00240700351 | 东方分剪5# | 合格 | 合格品 | 甲 | 秦海波 | 0 | 49 |  | 0 | 0.14 | 32 | 苏州中意：排刀一：24*13+32*9（DL00240700351 / DL00240700352） 排刀二：24*9+32*12(DL00240700291 / DL002407003213)；成品内孔300mm；外径小于600mm；托高≤750mm；厚度公差+/-0.005mm；宽度公差+0/-0.2mm |  | 31010009 | 小品种钢卷 | 0.14-SPCC | 31020011 | 小品种钢分切带 | 0.14-SPCC |  | 10 | MO002231 | MO002231-001-132 | FJ001 | 分剪模板 | 5970 | 2024-08-01 | 2024-08-01 | 5 | 2024-08-01 10:30:20 | 2024-08-01 10:35:33 | 江苏东方九天新能源材料有限公司 |  | 秦海波 |  | 1 | 0.14 | 0 | 32 | 1 | DL00240700351/132 | 苏州中意：排刀一：24*13+32*9（DL00240700351 / DL00240700352） 排刀二：24*9+32*12(DL00240700291 / DL002407003213)；成品内孔300mm；外径小于600mm；托高≤750mm；厚度公差+/-0.005mm；宽度公差+0/-0.2mm | 1 |  | 是 | 是 | 5 | 1
分剪 | DL00240700351/131 | DL00240700351 | 东方分剪5# | 合格 | 合格品 | 甲 | 秦海波 | 0 | 49 |  | 0 | 0.14 | 32 | 苏州中意：排刀一：24*13+32*9（DL00240700351 / DL00240700352） 排刀二：24*9+32*12(DL00240700291 / DL002407003213)；成品内孔300mm；外径小于600mm；托高≤750mm；厚度公差+/-0.005mm；宽度公差+0/-0.2mm |  | 31010009 | 小品种钢卷 | 0.14-SPCC | 31020011 | 小品种钢分切带 | 0.14-SPCC |  | 10 | MO002231 | MO002231-001-131 | FJ001 | 分剪模板 | 5970 | 2024-08-01 | 2024-08-01 | 5 | 2024-08-01 10:30:20 | 2024-08-01 10:35:33 | 江苏东方九天新能源材料有限公司 |  | 秦海波 |  | 1 | 0.14 | 0 | 32 | 1 | DL00240700351/131 | 苏州中意：排刀一：24*13+32*9（DL00240700351 / DL00240700352） 排刀二：24*9+32*12(DL00240700291 / DL002407003213)；成品内孔300mm；外径小于600mm；托高≤750mm；厚度公差+/-0.005mm；宽度公差+0/-0.2mm | 1 |  | 是 | 是 | 5 | 1
分剪 | DL00240700351/130 | DL00240700351 | 东方分剪5# | 合格 | 合格品 | 甲 | 秦海波 | 0 | 49 |  | 0 | 0.14 | 32 | 苏州中意：排刀一：24*13+32*9（DL00240700351 / DL00240700352） 排刀二：24*9+32*12(DL00240700291 / DL002407003213)；成品内孔300mm；外径小于600mm；托高≤750mm；厚度公差+/-0.005mm；宽度公差+0/-0.2mm |  | 31010009 | 小品种钢卷 | 0.14-SPCC | 31020011 | 小品种钢分切带 | 0.14-SPCC |  | 10 | MO002231 | MO002231-001-130 | FJ001 | 分剪模板 | 5970 | 2024-08-01 | 2024-08-01 | 5 | 2024-08-01 10:30:20 | 2024-08-01 10:35:33 | 江苏东方九天新能源材料有限公司 |  | 秦海波 |  | 1 | 0.14 | 0 | 32 | 1 | DL00240700351/130 | 苏州中意：排刀一：24*13+32*9（DL00240700351 / DL00240700352） 排刀二：24*9+32*12(DL00240700291 / DL002407003213)；成品内孔300mm；外径小于600mm；托高≤750mm；厚度公差+/-0.005mm；宽度公差+0/-0.2mm | 1 |  | 是 | 是 | 5 | 1
分剪 | DL00240700351/129 | DL00240700351 | 东方分剪5# | 合格 | 合格品 | 甲 | 秦海波 | 0 | 49 |  | 0 | 0.14 | 32 | 苏州中意：排刀一：24*13+32*9（DL00240700351 / DL00240700352） 排刀二：24*9+32*12(DL00240700291 / DL002407003213)；成品内孔300mm；外径小于600mm；托高≤750mm；厚度公差+/-0.005mm；宽度公差+0/-0.2mm |  | 31010009 | 小品种钢卷 | 0.14-SPCC | 31020011 | 小品种钢分切带 | 0.14-SPCC |  | 10 | MO002231 | MO002231-001-129 | FJ001 | 分剪模板 | 5970 | 2024-08-01 | 2024-08-01 | 5 | 2024-08-01 10:30:20 | 2024-08-01 10:35:33 | 江苏东方九天新能源材料有限公司 |  | 秦海波 |  | 1 | 0.14 | 0 | 32 | 1 | DL00240700351/129 | 苏州中意：排刀一：24*13+32*9（DL00240700351 / DL00240700352） 排刀二：24*9+32*12(DL00240700291 / DL002407003213)；成品内孔300mm；外径小于600mm；托高≤750mm；厚度公差+/-0.005mm；宽度公差+0/-0.2mm | 1 |  | 是 | 是 | 5 | 1
分剪 | DL00240700351/128 | DL00240700351 | 东方分剪5# | 合格 | 合格品 | 甲 | 秦海波 | 0 | 49 |  | 0 | 0.14 | 32 | 苏州中意：排刀一：24*13+32*9（DL00240700351 / DL00240700352） 排刀二：24*9+32*12(DL00240700291 / DL002407003213)；成品内孔300mm；外径小于600mm；托高≤750mm；厚度公差+/-0.005mm；宽度公差+0/-0.2mm |  | 31010009 | 小品种钢卷 | 0.14-SPCC | 31020011 | 小品种钢分切带 | 0.14-SPCC |  | 10 | MO002231 | MO002231-001-128 | FJ001 | 分剪模板 | 5970 | 2024-08-01 | 2024-08-01 | 5 | 2024-08-01 10:30:20 | 2024-08-01 10:35:33 | 江苏东方九天新能源材料有限公司 |  | 秦海波 |  | 1 | 0.14 | 0 | 32 | 1 | DL00240700351/128 | 苏州中意：排刀一：24*13+32*9（DL00240700351 / DL00240700352） 排刀二：24*9+32*12(DL00240700291 / DL002407003213)；成品内孔300mm；外径小于600mm；托高≤750mm；厚度公差+/-0.005mm；宽度公差+0/-0.2mm | 1 |  | 是 | 是 | 5 | 1
分剪 | DL00240700351/127 | DL00240700351 | 东方分剪5# | 合格 | 合格品 | 甲 | 秦海波 | 0 | 49 |  | 0 | 0.14 | 32 | 苏州中意：排刀一：24*13+32*9（DL00240700351 / DL00240700352） 排刀二：24*9+32*12(DL00240700291 / DL002407003213)；成品内孔300mm；外径小于600mm；托高≤750mm；厚度公差+/-0.005mm；宽度公差+0/-0.2mm |  | 31010009 | 小品种钢卷 | 0.14-SPCC | 31020011 | 小品种钢分切带 | 0.14-SPCC |  | 10 | MO002231 | MO002231-001-127 | FJ001 | 分剪模板 | 5970 | 2024-08-01 | 2024-08-01 | 5 | 2024-08-01 10:30:20 | 2024-08-01 10:35:33 | 江苏东方九天新能源材料有限公司 |  | 秦海波 |  | 1 | 0.14 | 0 | 32 | 1 | DL00240700351/127 | 苏州中意：排刀一：24*13+32*9（DL00240700351 / DL00240700352） 排刀二：24*9+32*12(DL00240700291 / DL002407003213)；成品内孔300mm；外径小于600mm；托高≤750mm；厚度公差+/-0.005mm；宽度公差+0/-0.2mm | 1 |  | 是 | 是 | 5 | 1
分剪 | DL00240700351/126 | DL00240700351 | 东方分剪5# | 合格 | 合格品 | 甲 | 秦海波 | 0 | 49 |  | 0 | 0.14 | 32 | 苏州中意：排刀一：24*13+32*9（DL00240700351 / DL00240700352） 排刀二：24*9+32*12(DL00240700291 / DL002407003213)；成品内孔300mm；外径小于600mm；托高≤750mm；厚度公差+/-0.005mm；宽度公差+0/-0.2mm |  | 31010009 | 小品种钢卷 | 0.14-SPCC | 31020011 | 小品种钢分切带 | 0.14-SPCC |  | 10 | MO002231 | MO002231-001-126 | FJ001 | 分剪模板 | 5970 | 2024-08-01 | 2024-08-01 | 5 | 2024-08-01 10:30:20 | 2024-08-01 10:35:33 | 江苏东方九天新能源材料有限公司 |  | 秦海波 |  | 1 | 0.14 | 0 | 32 | 1 | DL00240700351/126 | 苏州中意：排刀一：24*13+32*9（DL00240700351 / DL00240700352） 排刀二：24*9+32*12(DL00240700291 / DL002407003213)；成品内孔300mm；外径小于600mm；托高≤750mm；厚度公差+/-0.005mm；宽度公差+0/-0.2mm | 1 |  | 是 | 是 | 5 | 1
分剪 | DL00240700351/99 | DL00240700351 | 东方分剪5# | 合格 | 合格品 | 甲 | 秦海波 | 0 | 39 |  | 0 | 0.14 | 24 | 苏州中意：排刀一：24*13+32*9（DL00240700351 / DL00240700352） 排刀二：24*9+32*12(DL00240700291 / DL002407003213)；成品内孔300mm；外径小于600mm；托高≤750mm；厚度公差+/-0.005mm；宽度公差+0/-0.2mm |  | 31010009 | 小品种钢卷 | 0.14-SPCC | 31020011 | 小品种钢分切带 | 0.14-SPCC |  | 10 | MO002231 | MO002231-001-99 | FJ001 | 分剪模板 | 5970 | 2024-08-01 | 2024-08-01 | 5 | 2024-08-01 10:30:20 | 2024-08-01 10:35:32 | 江苏东方九天新能源材料有限公司 |  | 秦海波 |  | 1 | 0.14 | 0 | 24 | 1 | DL00240700351/99 | 苏州中意：排刀一：24*13+32*9（DL00240700351 / DL00240700352） 排刀二：24*9+32*12(DL00240700291 / DL002407003213)；成品内孔300mm；外径小于600mm；托高≤750mm；厚度公差+/-0.005mm；宽度公差+0/-0.2mm | 1 |  | 是 | 是 | 5 | 1
分剪 | DL00240700351/98 | DL00240700351 | 东方分剪5# | 合格 | 合格品 | 甲 | 秦海波 | 0 | 39 |  | 0 | 0.14 | 24 | 苏州中意：排刀一：24*13+32*9（DL00240700351 / DL00240700352） 排刀二：24*9+32*12(DL00240700291 / DL002407003213)；成品内孔300mm；外径小于600mm；托高≤750mm；厚度公差+/-0.005mm；宽度公差+0/-0.2mm |  | 31010009 | 小品种钢卷 | 0.14-SPCC | 31020011 | 小品种钢分切带 | 0.14-SPCC |  | 10 | MO002231 | MO002231-001-98 | FJ001 | 分剪模板 | 5970 | 2024-08-01 | 2024-08-01 | 5 | 2024-08-01 10:30:20 | 2024-08-01 10:35:32 | 江苏东方九天新能源材料有限公司 |  | 秦海波 |  | 1 | 0.14 | 0 | 24 | 1 | DL00240700351/98 | 苏州中意：排刀一：24*13+32*9（DL00240700351 / DL00240700352） 排刀二：24*9+32*12(DL00240700291 / DL002407003213)；成品内孔300mm；外径小于600mm；托高≤750mm；厚度公差+/-0.005mm；宽度公差+0/-0.2mm | 1 |  | 是 | 是 | 5 | 1
分剪 | DL00240700351/97 | DL00240700351 | 东方分剪5# | 合格 | 合格品 | 甲 | 秦海波 | 0 | 39 |  | 0 | 0.14 | 24 | 苏州中意：排刀一：24*13+32*9（DL00240700351 / DL00240700352） 排刀二：24*9+32*12(DL00240700291 / DL002407003213)；成品内孔300mm；外径小于600mm；托高≤750mm；厚度公差+/-0.005mm；宽度公差+0/-0.2mm |  | 31010009 | 小品种钢卷 | 0.14-SPCC | 31020011 | 小品种钢分切带 | 0.14-SPCC |  | 10 | MO002231 | MO002231-001-97 | FJ001 | 分剪模板 | 5970 | 2024-08-01 | 2024-08-01 | 5 | 2024-08-01 10:30:20 | 2024-08-01 10:35:32 | 江苏东方九天新能源材料有限公司 |  | 秦海波 |  | 1 | 0.14 | 0 | 24 | 1 | DL00240700351/97 | 苏州中意：排刀一：24*13+32*9（DL00240700351 / DL00240700352） 排刀二：24*9+32*12(DL00240700291 / DL002407003213)；成品内孔300mm；外径小于600mm；托高≤750mm；厚度公差+/-0.005mm；宽度公差+0/-0.2mm | 1 |  | 是 | 是 | 5 | 1
分剪 | DL00240700351/96 | DL00240700351 | 东方分剪5# | 合格 | 合格品 | 甲 | 秦海波 | 0 | 39 |  | 0 | 0.14 | 24 | 苏州中意：排刀一：24*13+32*9（DL00240700351 / DL00240700352） 排刀二：24*9+32*12(DL00240700291 / DL002407003213)；成品内孔300mm；外径小于600mm；托高≤750mm；厚度公差+/-0.005mm；宽度公差+0/-0.2mm |  | 31010009 | 小品种钢卷 | 0.14-SPCC | 31020011 | 小品种钢分切带 | 0.14-SPCC |  | 10 | MO002231 | MO002231-001-96 | FJ001 | 分剪模板 | 5970 | 2024-08-01 | 2024-08-01 | 5 | 2024-08-01 10:30:20 | 2024-08-01 10:35:32 | 江苏东方九天新能源材料有限公司 |  | 秦海波 |  | 1 | 0.14 | 0 | 24 | 1 | DL00240700351/96 | 苏州中意：排刀一：24*13+32*9（DL00240700351 / DL00240700352） 排刀二：24*9+32*12(DL00240700291 / DL002407003213)；成品内孔300mm；外径小于600mm；托高≤750mm；厚度公差+/-0.005mm；宽度公差+0/-0.2mm | 1 |  | 是 | 是 | 5 | 1
分剪 | DL00240700351/95 | DL00240700351 | 东方分剪5# | 合格 | 合格品 | 甲 | 秦海波 | 0 | 39 |  | 0 | 0.14 | 24 | 苏州中意：排刀一：24*13+32*9（DL00240700351 / DL00240700352） 排刀二：24*9+32*12(DL00240700291 / DL002407003213)；成品内孔300mm；外径小于600mm；托高≤750mm；厚度公差+/-0.005mm；宽度公差+0/-0.2mm |  | 31010009 | 小品种钢卷 | 0.14-SPCC | 31020011 | 小品种钢分切带 | 0.14-SPCC |  | 10 | MO002231 | MO002231-001-95 | FJ001 | 分剪模板 | 5970 | 2024-08-01 | 2024-08-01 | 5 | 2024-08-01 10:30:20 | 2024-08-01 10:35:32 | 江苏东方九天新能源材料有限公司 |  | 秦海波 |  | 1 | 0.14 | 0 | 24 | 1 | DL00240700351/95 | 苏州中意：排刀一：24*13+32*9（DL00240700351 / DL00240700352） 排刀二：24*9+32*12(DL00240700291 / DL002407003213)；成品内孔300mm；外径小于600mm；托高≤750mm；厚度公差+/-0.005mm；宽度公差+0/-0.2mm | 1 |  | 是 | 是 | 5 | 1
分剪 | DL00240700351/94 | DL00240700351 | 东方分剪5# | 合格 | 合格品 | 甲 | 秦海波 | 0 | 39 |  | 0 | 0.14 | 24 | 苏州中意：排刀一：24*13+32*9（DL00240700351 / DL00240700352） 排刀二：24*9+32*12(DL00240700291 / DL002407003213)；成品内孔300mm；外径小于600mm；托高≤750mm；厚度公差+/-0.005mm；宽度公差+0/-0.2mm |  | 31010009 | 小品种钢卷 | 0.14-SPCC | 31020011 | 小品种钢分切带 | 0.14-SPCC |  | 10 | MO002231 | MO002231-001-94 | FJ001 | 分剪模板 | 5970 | 2024-08-01 | 2024-08-01 | 5 | 2024-08-01 10:30:20 | 2024-08-01 10:35:32 | 江苏东方九天新能源材料有限公司 |  | 秦海波 |  | 1 | 0.14 | 0 | 24 | 1 | DL00240700351/94 | 苏州中意：排刀一：24*13+32*9（DL00240700351 / DL00240700352） 排刀二：24*9+32*12(DL00240700291 / DL002407003213)；成品内孔300mm；外径小于600mm；托高≤750mm；厚度公差+/-0.005mm；宽度公差+0/-0.2mm | 1 |  | 是 | 是 | 5 | 1
分剪 | DL00240700351/93 | DL00240700351 | 东方分剪5# | 合格 | 合格品 | 甲 | 秦海波 | 0 | 39 |  | 0 | 0.14 | 24 | 苏州中意：排刀一：24*13+32*9（DL00240700351 / DL00240700352） 排刀二：24*9+32*12(DL00240700291 / DL002407003213)；成品内孔300mm；外径小于600mm；托高≤750mm；厚度公差+/-0.005mm；宽度公差+0/-0.2mm |  | 31010009 | 小品种钢卷 | 0.14-SPCC | 31020011 | 小品种钢分切带 | 0.14-SPCC |  | 10 | MO002231 | MO002231-001-93 | FJ001 | 分剪模板 | 5970 | 2024-08-01 | 2024-08-01 | 5 | 2024-08-01 10:30:20 | 2024-08-01 10:35:32 | 江苏东方九天新能源材料有限公司 |  | 秦海波 |  | 1 | 0.14 | 0 | 24 | 1 | DL00240700351/93 | 苏州中意：排刀一：24*13+32*9（DL00240700351 / DL00240700352） 排刀二：24*9+32*12(DL00240700291 / DL002407003213)；成品内孔300mm；外径小于600mm；托高≤750mm；厚度公差+/-0.005mm；宽度公差+0/-0.2mm | 1 |  | 是 | 是 | 5 | 1
分剪 | DL00240700351/92 | DL00240700351 | 东方分剪5# | 合格 | 合格品 | 甲 | 秦海波 | 0 | 39 |  | 0 | 0.14 | 24 | 苏州中意：排刀一：24*13+32*9（DL00240700351 / DL00240700352） 排刀二：24*9+32*12(DL00240700291 / DL002407003213)；成品内孔300mm；外径小于600mm；托高≤750mm；厚度公差+/-0.005mm；宽度公差+0/-0.2mm |  | 31010009 | 小品种钢卷 | 0.14-SPCC | 31020011 | 小品种钢分切带 | 0.14-SPCC |  | 10 | MO002231 | MO002231-001-92 | FJ001 | 分剪模板 | 5970 | 2024-08-01 | 2024-08-01 | 5 | 2024-08-01 10:30:20 | 2024-08-01 10:35:32 | 江苏东方九天新能源材料有限公司 |  | 秦海波 |  | 1 | 0.14 | 0 | 24 | 1 | DL00240700351/92 | 苏州中意：排刀一：24*13+32*9（DL00240700351 / DL00240700352） 排刀二：24*9+32*12(DL00240700291 / DL002407003213)；成品内孔300mm；外径小于600mm；托高≤750mm；厚度公差+/-0.005mm；宽度公差+0/-0.2mm | 1 |  | 是 | 是 | 5 | 1
分剪 | DL00240700351/91 | DL00240700351 | 东方分剪5# | 合格 | 合格品 | 甲 | 秦海波 | 0 | 39 |  | 0 | 0.14 | 24 | 苏州中意：排刀一：24*13+32*9（DL00240700351 / DL00240700352） 排刀二：24*9+32*12(DL00240700291 / DL002407003213)；成品内孔300mm；外径小于600mm；托高≤750mm；厚度公差+/-0.005mm；宽度公差+0/-0.2mm |  | 31010009 | 小品种钢卷 | 0.14-SPCC | 31020011 | 小品种钢分切带 | 0.14-SPCC |  | 10 | MO002231 | MO002231-001-91 | FJ001 | 分剪模板 | 5970 | 2024-08-01 | 2024-08-01 | 5 | 2024-08-01 10:30:20 | 2024-08-01 10:35:32 | 江苏东方九天新能源材料有限公司 |  | 秦海波 |  | 1 | 0.14 | 0 | 24 | 1 | DL00240700351/91 | 苏州中意：排刀一：24*13+32*9（DL00240700351 / DL00240700352） 排刀二：24*9+32*12(DL00240700291 / DL002407003213)；成品内孔300mm；外径小于600mm；托高≤750mm；厚度公差+/-0.005mm；宽度公差+0/-0.2mm | 1 |  | 是 | 是 | 5 | 1
分剪 | DL00240700351/90 | DL00240700351 | 东方分剪5# | 合格 | 合格品 | 甲 | 秦海波 | 0 | 39 |  | 0 | 0.14 | 24 | 苏州中意：排刀一：24*13+32*9（DL00240700351 / DL00240700352） 排刀二：24*9+32*12(DL00240700291 / DL002407003213)；成品内孔300mm；外径小于600mm；托高≤750mm；厚度公差+/-0.005mm；宽度公差+0/-0.2mm |  | 31010009 | 小品种钢卷 | 0.14-SPCC | 31020011 | 小品种钢分切带 | 0.14-SPCC |  | 10 | MO002231 | MO002231-001-90 | FJ001 | 分剪模板 | 5970 | 2024-08-01 | 2024-08-01 | 5 | 2024-08-01 10:30:20 | 2024-08-01 10:35:32 | 江苏东方九天新能源材料有限公司 |  | 秦海波 |  | 1 | 0.14 | 0 | 24 | 1 | DL00240700351/90 | 苏州中意：排刀一：24*13+32*9（DL00240700351 / DL00240700352） 排刀二：24*9+32*12(DL00240700291 / DL002407003213)；成品内孔300mm；外径小于600mm；托高≤750mm；厚度公差+/-0.005mm；宽度公差+0/-0.2mm | 1 |  | 是 | 是 | 5 | 1
分剪 | DL00240700351/89 | DL00240700351 | 东方分剪5# | 合格 | 合格品 | 甲 | 秦海波 | 0 | 39 |  | 0 | 0.14 | 24 | 苏州中意：排刀一：24*13+32*9（DL00240700351 / DL00240700352） 排刀二：24*9+32*12(DL00240700291 / DL002407003213)；成品内孔300mm；外径小于600mm；托高≤750mm；厚度公差+/-0.005mm；宽度公差+0/-0.2mm |  | 31010009 | 小品种钢卷 | 0.14-SPCC | 31020011 | 小品种钢分切带 | 0.14-SPCC |  | 10 | MO002231 | MO002231-001-89 | FJ001 | 分剪模板 | 5970 | 2024-08-01 | 2024-08-01 | 5 | 2024-08-01 10:30:20 | 2024-08-01 10:35:32 | 江苏东方九天新能源材料有限公司 |  | 秦海波 |  | 1 | 0.14 | 0 | 24 | 1 | DL00240700351/89 | 苏州中意：排刀一：24*13+32*9（DL00240700351 / DL00240700352） 排刀二：24*9+32*12(DL00240700291 / DL002407003213)；成品内孔300mm；外径小于600mm；托高≤750mm；厚度公差+/-0.005mm；宽度公差+0/-0.2mm | 1 |  | 是 | 是 | 5 | 1
分剪 | DL00240700351/88 | DL00240700351 | 东方分剪5# | 合格 | 合格品 | 甲 | 秦海波 | 0 | 52 |  | 0 | 0.14 | 32 | 苏州中意：排刀一：24*13+32*9（DL00240700351 / DL00240700352） 排刀二：24*9+32*12(DL00240700291 / DL002407003213)；成品内孔300mm；外径小于600mm；托高≤750mm；厚度公差+/-0.005mm；宽度公差+0/-0.2mm |  | 31010009 | 小品种钢卷 | 0.14-SPCC | 31020011 | 小品种钢分切带 | 0.14-SPCC |  | 10 | MO002231 | MO002231-001-88 | FJ001 | 分剪模板 | 5970 | 2024-08-01 | 2024-08-01 | 5 | 2024-08-01 10:30:20 | 2024-08-01 10:35:32 | 江苏东方九天新能源材料有限公司 |  | 秦海波 |  | 1 | 0.14 | 0 | 32 | 1 | DL00240700351/88 | 苏州中意：排刀一：24*13+32*9（DL00240700351 / DL00240700352） 排刀二：24*9+32*12(DL00240700291 / DL002407003213)；成品内孔300mm；外径小于600mm；托高≤750mm；厚度公差+/-0.005mm；宽度公差+0/-0.2mm | 1 |  | 是 | 是 | 5 | 1
分剪 | DL00240700351/87 | DL00240700351 | 东方分剪5# | 合格 | 合格品 | 甲 | 秦海波 | 0 | 52 |  | 0 | 0.14 | 32 | 苏州中意：排刀一：24*13+32*9（DL00240700351 / DL00240700352） 排刀二：24*9+32*12(DL00240700291 / DL002407003213)；成品内孔300mm；外径小于600mm；托高≤750mm；厚度公差+/-0.005mm；宽度公差+0/-0.2mm |  | 31010009 | 小品种钢卷 | 0.14-SPCC | 31020011 | 小品种钢分切带 | 0.14-SPCC |  | 10 | MO002231 | MO002231-001-87 | FJ001 | 分剪模板 | 5970 | 2024-08-01 | 2024-08-01 | 5 | 2024-08-01 10:30:20 | 2024-08-01 10:35:32 | 江苏东方九天新能源材料有限公司 |  | 秦海波 |  | 1 | 0.14 | 0 | 32 | 1 | DL00240700351/87 | 苏州中意：排刀一：24*13+32*9（DL00240700351 / DL00240700352） 排刀二：24*9+32*12(DL00240700291 / DL002407003213)；成品内孔300mm；外径小于600mm；托高≤750mm；厚度公差+/-0.005mm；宽度公差+0/-0.2mm | 1 |  | 是 | 是 | 5 | 1
分剪 | DL00240700351/86 | DL00240700351 | 东方分剪5# | 合格 | 合格品 | 甲 | 秦海波 | 0 | 52 |  | 0 | 0.14 | 32 | 苏州中意：排刀一：24*13+32*9（DL00240700351 / DL00240700352） 排刀二：24*9+32*12(DL00240700291 / DL002407003213)；成品内孔300mm；外径小于600mm；托高≤750mm；厚度公差+/-0.005mm；宽度公差+0/-0.2mm |  | 31010009 | 小品种钢卷 | 0.14-SPCC | 31020011 | 小品种钢分切带 | 0.14-SPCC |  | 10 | MO002231 | MO002231-001-86 | FJ001 | 分剪模板 | 5970 | 2024-08-01 | 2024-08-01 | 5 | 2024-08-01 10:30:20 | 2024-08-01 10:35:32 | 江苏东方九天新能源材料有限公司 |  | 秦海波 |  | 1 | 0.14 | 0 | 32 | 1 | DL00240700351/86 | 苏州中意：排刀一：24*13+32*9（DL00240700351 / DL00240700352） 排刀二：24*9+32*12(DL00240700291 / DL002407003213)；成品内孔300mm；外径小于600mm；托高≤750mm；厚度公差+/-0.005mm；宽度公差+0/-0.2mm | 1 |  | 是 | 是 | 5 | 1
分剪 | DL00240700351/85 | DL00240700351 | 东方分剪5# | 合格 | 合格品 | 甲 | 秦海波 | 0 | 52 |  | 0 | 0.14 | 32 | 苏州中意：排刀一：24*13+32*9（DL00240700351 / DL00240700352） 排刀二：24*9+32*12(DL00240700291 / DL002407003213)；成品内孔300mm；外径小于600mm；托高≤750mm；厚度公差+/-0.005mm；宽度公差+0/-0.2mm |  | 31010009 | 小品种钢卷 | 0.14-SPCC | 31020011 | 小品种钢分切带 | 0.14-SPCC |  | 10 | MO002231 | MO002231-001-85 | FJ001 | 分剪模板 | 5970 | 2024-08-01 | 2024-08-01 | 5 | 2024-08-01 10:30:20 | 2024-08-01 10:35:32 | 江苏东方九天新能源材料有限公司 |  | 秦海波 |  | 1 | 0.14 | 0 | 32 | 1 | DL00240700351/85 | 苏州中意：排刀一：24*13+32*9（DL00240700351 / DL00240700352） 排刀二：24*9+32*12(DL00240700291 / DL002407003213)；成品内孔300mm；外径小于600mm；托高≤750mm；厚度公差+/-0.005mm；宽度公差+0/-0.2mm | 1 |  | 是 | 是 | 5 | 1
分剪 | DL00240700351/84 | DL00240700351 | 东方分剪5# | 合格 | 合格品 | 甲 | 秦海波 | 0 | 52 |  | 0 | 0.14 | 32 | 苏州中意：排刀一：24*13+32*9（DL00240700351 / DL00240700352） 排刀二：24*9+32*12(DL00240700291 / DL002407003213)；成品内孔300mm；外径小于600mm；托高≤750mm；厚度公差+/-0.005mm；宽度公差+0/-0.2mm |  | 31010009 | 小品种钢卷 | 0.14-SPCC | 31020011 | 小品种钢分切带 | 0.14-SPCC |  | 10 | MO002231 | MO002231-001-84 | FJ001 | 分剪模板 | 5970 | 2024-08-01 | 2024-08-01 | 5 | 2024-08-01 10:30:20 | 2024-08-01 10:35:32 | 江苏东方九天新能源材料有限公司 |  | 秦海波 |  | 1 | 0.14 | 0 | 32 | 1 | DL00240700351/84 | 苏州中意：排刀一：24*13+32*9（DL00240700351 / DL00240700352） 排刀二：24*9+32*12(DL00240700291 / DL002407003213)；成品内孔300mm；外径小于600mm；托高≤750mm；厚度公差+/-0.005mm；宽度公差+0/-0.2mm | 1 |  | 是 | 是 | 5 | 1
分剪 | DL00240700351/83 | DL00240700351 | 东方分剪5# | 合格 | 合格品 | 甲 | 秦海波 | 0 | 52 |  | 0 | 0.14 | 32 | 苏州中意：排刀一：24*13+32*9（DL00240700351 / DL00240700352） 排刀二：24*9+32*12(DL00240700291 / DL002407003213)；成品内孔300mm；外径小于600mm；托高≤750mm；厚度公差+/-0.005mm；宽度公差+0/-0.2mm |  | 31010009 | 小品种钢卷 | 0.14-SPCC | 31020011 | 小品种钢分切带 | 0.14-SPCC |  | 10 | MO002231 | MO002231-001-83 | FJ001 | 分剪模板 | 5970 | 2024-08-01 | 2024-08-01 | 5 | 2024-08-01 10:30:20 | 2024-08-01 10:35:32 | 江苏东方九天新能源材料有限公司 |  | 秦海波 |  | 1 | 0.14 | 0 | 32 | 1 | DL00240700351/83 | 苏州中意：排刀一：24*13+32*9（DL00240700351 / DL00240700352） 排刀二：24*9+32*12(DL00240700291 / DL002407003213)；成品内孔300mm；外径小于600mm；托高≤750mm；厚度公差+/-0.005mm；宽度公差+0/-0.2mm | 1 |  | 是 | 是 | 5 | 1
分剪 | DL00240700351/82 | DL00240700351 | 东方分剪5# | 合格 | 合格品 | 甲 | 秦海波 | 0 | 52 |  | 0 | 0.14 | 32 | 苏州中意：排刀一：24*13+32*9（DL00240700351 / DL00240700352） 排刀二：24*9+32*12(DL00240700291 / DL002407003213)；成品内孔300mm；外径小于600mm；托高≤750mm；厚度公差+/-0.005mm；宽度公差+0/-0.2mm |  | 31010009 | 小品种钢卷 | 0.14-SPCC | 31020011 | 小品种钢分切带 | 0.14-SPCC |  | 10 | MO002231 | MO002231-001-82 | FJ001 | 分剪模板 | 5970 | 2024-08-01 | 2024-08-01 | 5 | 2024-08-01 10:30:20 | 2024-08-01 10:35:32 | 江苏东方九天新能源材料有限公司 |  | 秦海波 |  | 1 | 0.14 | 0 | 32 | 1 | DL00240700351/82 | 苏州中意：排刀一：24*13+32*9（DL00240700351 / DL00240700352） 排刀二：24*9+32*12(DL00240700291 / DL002407003213)；成品内孔300mm；外径小于600mm；托高≤750mm；厚度公差+/-0.005mm；宽度公差+0/-0.2mm | 1 |  | 是 | 是 | 5 | 1
分剪 | DL00240700351/81 | DL00240700351 | 东方分剪5# | 合格 | 合格品 | 甲 | 秦海波 | 0 | 52 |  | 0 | 0.14 | 32 | 苏州中意：排刀一：24*13+32*9（DL00240700351 / DL00240700352） 排刀二：24*9+32*12(DL00240700291 / DL002407003213)；成品内孔300mm；外径小于600mm；托高≤750mm；厚度公差+/-0.005mm；宽度公差+0/-0.2mm |  | 31010009 | 小品种钢卷 | 0.14-SPCC | 31020011 | 小品种钢分切带 | 0.14-SPCC |  | 10 | MO002231 | MO002231-001-81 | FJ001 | 分剪模板 | 5970 | 2024-08-01 | 2024-08-01 | 5 | 2024-08-01 10:30:20 | 2024-08-01 10:35:32 | 江苏东方九天新能源材料有限公司 |  | 秦海波 |  | 1 | 0.14 | 0 | 32 | 1 | DL00240700351/81 | 苏州中意：排刀一：24*13+32*9（DL00240700351 / DL00240700352） 排刀二：24*9+32*12(DL00240700291 / DL002407003213)；成品内孔300mm；外径小于600mm；托高≤750mm；厚度公差+/-0.005mm；宽度公差+0/-0.2mm | 1 |  | 是 | 是 | 5 | 1
分剪 | DL00240700351/80 | DL00240700351 | 东方分剪5# | 合格 | 合格品 | 甲 | 秦海波 | 0 | 52 |  | 0 | 0.14 | 32 | 苏州中意：排刀一：24*13+32*9（DL00240700351 / DL00240700352） 排刀二：24*9+32*12(DL00240700291 / DL002407003213)；成品内孔300mm；外径小于600mm；托高≤750mm；厚度公差+/-0.005mm；宽度公差+0/-0.2mm |  | 31010009 | 小品种钢卷 | 0.14-SPCC | 31020011 | 小品种钢分切带 | 0.14-SPCC |  | 10 | MO002231 | MO002231-001-80 | FJ001 | 分剪模板 | 5970 | 2024-08-01 | 2024-08-01 | 5 | 2024-08-01 10:30:20 | 2024-08-01 10:35:32 | 江苏东方九天新能源材料有限公司 |  | 秦海波 |  | 1 | 0.14 | 0 | 32 | 1 | DL00240700351/80 | 苏州中意：排刀一：24*13+32*9（DL00240700351 / DL00240700352） 排刀二：24*9+32*12(DL00240700291 / DL002407003213)；成品内孔300mm；外径小于600mm；托高≤750mm；厚度公差+/-0.005mm；宽度公差+0/-0.2mm | 1 |  | 是 | 是 | 5 | 1
分剪 | DL00240700351/79 | DL00240700351 | 东方分剪5# | 合格 | 合格品 | 甲 | 秦海波 | 0 | 39 |  | 0 | 0.14 | 24 | 苏州中意：排刀一：24*13+32*9（DL00240700351 / DL00240700352） 排刀二：24*9+32*12(DL00240700291 / DL002407003213)；成品内孔300mm；外径小于600mm；托高≤750mm；厚度公差+/-0.005mm；宽度公差+0/-0.2mm |  | 31010009 | 小品种钢卷 | 0.14-SPCC | 31020011 | 小品种钢分切带 | 0.14-SPCC |  | 10 | MO002231 | MO002231-001-79 | FJ001 | 分剪模板 | 5970 | 2024-08-01 | 2024-08-01 | 5 | 2024-08-01 10:30:20 | 2024-08-01 10:35:32 | 江苏东方九天新能源材料有限公司 |  | 秦海波 |  | 1 | 0.14 | 0 | 24 | 1 | DL00240700351/79 | 苏州中意：排刀一：24*13+32*9（DL00240700351 / DL00240700352） 排刀二：24*9+32*12(DL00240700291 / DL002407003213)；成品内孔300mm；外径小于600mm；托高≤750mm；厚度公差+/-0.005mm；宽度公差+0/-0.2mm | 1 |  | 是 | 是 | 5 | 1
分剪 | DL00240700351/78 | DL00240700351 | 东方分剪5# | 合格 | 合格品 | 甲 | 秦海波 | 0 | 39 |  | 0 | 0.14 | 24 | 苏州中意：排刀一：24*13+32*9（DL00240700351 / DL00240700352） 排刀二：24*9+32*12(DL00240700291 / DL002407003213)；成品内孔300mm；外径小于600mm；托高≤750mm；厚度公差+/-0.005mm；宽度公差+0/-0.2mm |  | 31010009 | 小品种钢卷 | 0.14-SPCC | 31020011 | 小品种钢分切带 | 0.14-SPCC |  | 10 | MO002231 | MO002231-001-78 | FJ001 | 分剪模板 | 5970 | 2024-08-01 | 2024-08-01 | 5 | 2024-08-01 10:30:20 | 2024-08-01 10:35:32 | 江苏东方九天新能源材料有限公司 |  | 秦海波 |  | 1 | 0.14 | 0 | 24 | 1 | DL00240700351/78 | 苏州中意：排刀一：24*13+32*9（DL00240700351 / DL00240700352） 排刀二：24*9+32*12(DL00240700291 / DL002407003213)；成品内孔300mm；外径小于600mm；托高≤750mm；厚度公差+/-0.005mm；宽度公差+0/-0.2mm | 1 |  | 是 | 是 | 5 | 1
分剪 | DL00240700351/77 | DL00240700351 | 东方分剪5# | 合格 | 合格品 | 甲 | 秦海波 | 0 | 39 |  | 0 | 0.14 | 24 | 苏州中意：排刀一：24*13+32*9（DL00240700351 / DL00240700352） 排刀二：24*9+32*12(DL00240700291 / DL002407003213)；成品内孔300mm；外径小于600mm；托高≤750mm；厚度公差+/-0.005mm；宽度公差+0/-0.2mm |  | 31010009 | 小品种钢卷 | 0.14-SPCC | 31020011 | 小品种钢分切带 | 0.14-SPCC |  | 10 | MO002231 | MO002231-001-77 | FJ001 | 分剪模板 | 5970 | 2024-08-01 | 2024-08-01 | 5 | 2024-08-01 10:30:20 | 2024-08-01 10:35:32 | 江苏东方九天新能源材料有限公司 |  | 秦海波 |  | 1 | 0.14 | 0 | 24 | 1 | DL00240700351/77 | 苏州中意：排刀一：24*13+32*9（DL00240700351 / DL00240700352） 排刀二：24*9+32*12(DL00240700291 / DL002407003213)；成品内孔300mm；外径小于600mm；托高≤750mm；厚度公差+/-0.005mm；宽度公差+0/-0.2mm | 1 |  | 是 | 是 | 5 | 1
分剪 | DL00240700351/76 | DL00240700351 | 东方分剪5# | 合格 | 合格品 | 甲 | 秦海波 | 0 | 39 |  | 0 | 0.14 | 24 | 苏州中意：排刀一：24*13+32*9（DL00240700351 / DL00240700352） 排刀二：24*9+32*12(DL00240700291 / DL002407003213)；成品内孔300mm；外径小于600mm；托高≤750mm；厚度公差+/-0.005mm；宽度公差+0/-0.2mm |  | 31010009 | 小品种钢卷 | 0.14-SPCC | 31020011 | 小品种钢分切带 | 0.14-SPCC |  | 10 | MO002231 | MO002231-001-76 | FJ001 | 分剪模板 | 5970 | 2024-08-01 | 2024-08-01 | 5 | 2024-08-01 10:30:20 | 2024-08-01 10:35:32 | 江苏东方九天新能源材料有限公司 |  | 秦海波 |  | 1 | 0.14 | 0 | 24 | 1 | DL00240700351/76 | 苏州中意：排刀一：24*13+32*9（DL00240700351 / DL00240700352） 排刀二：24*9+32*12(DL00240700291 / DL002407003213)；成品内孔300mm；外径小于600mm；托高≤750mm；厚度公差+/-0.005mm；宽度公差+0/-0.2mm | 1 |  | 是 | 是 | 5 | 1
分剪 | DL00240700351/75 | DL00240700351 | 东方分剪5# | 合格 | 合格品 | 甲 | 秦海波 | 0 | 39 |  | 0 | 0.14 | 24 | 苏州中意：排刀一：24*13+32*9（DL00240700351 / DL00240700352） 排刀二：24*9+32*12(DL00240700291 / DL002407003213)；成品内孔300mm；外径小于600mm；托高≤750mm；厚度公差+/-0.005mm；宽度公差+0/-0.2mm |  | 31010009 | 小品种钢卷 | 0.14-SPCC | 31020011 | 小品种钢分切带 | 0.14-SPCC |  | 10 | MO002231 | MO002231-001-75 | FJ001 | 分剪模板 | 5970 | 2024-08-01 | 2024-08-01 | 5 | 2024-08-01 10:30:20 | 2024-08-01 10:35:32 | 江苏东方九天新能源材料有限公司 |  | 秦海波 |  | 1 | 0.14 | 0 | 24 | 1 | DL00240700351/75 | 苏州中意：排刀一：24*13+32*9（DL00240700351 / DL00240700352） 排刀二：24*9+32*12(DL00240700291 / DL002407003213)；成品内孔300mm；外径小于600mm；托高≤750mm；厚度公差+/-0.005mm；宽度公差+0/-0.2mm | 1 |  | 是 | 是 | 5 | 1
分剪 | DL00240700351/74 | DL00240700351 | 东方分剪5# | 合格 | 合格品 | 甲 | 秦海波 | 0 | 39 |  | 0 | 0.14 | 24 | 苏州中意：排刀一：24*13+32*9（DL00240700351 / DL00240700352） 排刀二：24*9+32*12(DL00240700291 / DL002407003213)；成品内孔300mm；外径小于600mm；托高≤750mm；厚度公差+/-0.005mm；宽度公差+0/-0.2mm |  | 31010009 | 小品种钢卷 | 0.14-SPCC | 31020011 | 小品种钢分切带 | 0.14-SPCC |  | 10 | MO002231 | MO002231-001-74 | FJ001 | 分剪模板 | 5970 | 2024-08-01 | 2024-08-01 | 5 | 2024-08-01 10:30:20 | 2024-08-01 10:35:32 | 江苏东方九天新能源材料有限公司 |  | 秦海波 |  | 1 | 0.14 | 0 | 24 | 1 | DL00240700351/74 | 苏州中意：排刀一：24*13+32*9（DL00240700351 / DL00240700352） 排刀二：24*9+32*12(DL00240700291 / DL002407003213)；成品内孔300mm；外径小于600mm；托高≤750mm；厚度公差+/-0.005mm；宽度公差+0/-0.2mm | 1 |  | 是 | 是 | 5 | 1
分剪 | DL00240700351/73 | DL00240700351 | 东方分剪5# | 合格 | 合格品 | 甲 | 秦海波 | 0 | 39 |  | 0 | 0.14 | 24 | 苏州中意：排刀一：24*13+32*9（DL00240700351 / DL00240700352） 排刀二：24*9+32*12(DL00240700291 / DL002407003213)；成品内孔300mm；外径小于600mm；托高≤750mm；厚度公差+/-0.005mm；宽度公差+0/-0.2mm |  | 31010009 | 小品种钢卷 | 0.14-SPCC | 31020011 | 小品种钢分切带 | 0.14-SPCC |  | 10 | MO002231 | MO002231-001-73 | FJ001 | 分剪模板 | 5970 | 2024-08-01 | 2024-08-01 | 5 | 2024-08-01 10:30:20 | 2024-08-01 10:35:32 | 江苏东方九天新能源材料有限公司 |  | 秦海波 |  | 1 | 0.14 | 0 | 24 | 1 | DL00240700351/73 | 苏州中意：排刀一：24*13+32*9（DL00240700351 / DL00240700352） 排刀二：24*9+32*12(DL00240700291 / DL002407003213)；成品内孔300mm；外径小于600mm；托高≤750mm；厚度公差+/-0.005mm；宽度公差+0/-0.2mm | 1 |  | 是 | 是 | 5 | 1
分剪 | DL00240700351/72 | DL00240700351 | 东方分剪5# | 合格 | 合格品 | 甲 | 秦海波 | 0 | 39 |  | 0 | 0.14 | 24 | 苏州中意：排刀一：24*13+32*9（DL00240700351 / DL00240700352） 排刀二：24*9+32*12(DL00240700291 / DL002407003213)；成品内孔300mm；外径小于600mm；托高≤750mm；厚度公差+/-0.005mm；宽度公差+0/-0.2mm |  | 31010009 | 小品种钢卷 | 0.14-SPCC | 31020011 | 小品种钢分切带 | 0.14-SPCC |  | 10 | MO002231 | MO002231-001-72 | FJ001 | 分剪模板 | 5970 | 2024-08-01 | 2024-08-01 | 5 | 2024-08-01 10:30:20 | 2024-08-01 10:35:32 | 江苏东方九天新能源材料有限公司 |  | 秦海波 |  | 1 | 0.14 | 0 | 24 | 1 | DL00240700351/72 | 苏州中意：排刀一：24*13+32*9（DL00240700351 / DL00240700352） 排刀二：24*9+32*12(DL00240700291 / DL002407003213)；成品内孔300mm；外径小于600mm；托高≤750mm；厚度公差+/-0.005mm；宽度公差+0/-0.2mm | 1 |  | 是 | 是 | 5 | 1
分剪 | DL00240700351/71 | DL00240700351 | 东方分剪5# | 合格 | 合格品 | 甲 | 秦海波 | 0 | 39 |  | 0 | 0.14 | 24 | 苏州中意：排刀一：24*13+32*9（DL00240700351 / DL00240700352） 排刀二：24*9+32*12(DL00240700291 / DL002407003213)；成品内孔300mm；外径小于600mm；托高≤750mm；厚度公差+/-0.005mm；宽度公差+0/-0.2mm |  | 31010009 | 小品种钢卷 | 0.14-SPCC | 31020011 | 小品种钢分切带 | 0.14-SPCC |  | 10 | MO002231 | MO002231-001-71 | FJ001 | 分剪模板 | 5970 | 2024-08-01 | 2024-08-01 | 5 | 2024-08-01 10:30:20 | 2024-08-01 10:35:32 | 江苏东方九天新能源材料有限公司 |  | 秦海波 |  | 1 | 0.14 | 0 | 24 | 1 | DL00240700351/71 | 苏州中意：排刀一：24*13+32*9（DL00240700351 / DL00240700352） 排刀二：24*9+32*12(DL00240700291 / DL002407003213)；成品内孔300mm；外径小于600mm；托高≤750mm；厚度公差+/-0.005mm；宽度公差+0/-0.2mm | 1 |  | 是 | 是 | 5 | 1
分剪 | DL00240700351/70 | DL00240700351 | 东方分剪5# | 合格 | 合格品 | 甲 | 秦海波 | 0 | 39 |  | 0 | 0.14 | 24 | 苏州中意：排刀一：24*13+32*9（DL00240700351 / DL00240700352） 排刀二：24*9+32*12(DL00240700291 / DL002407003213)；成品内孔300mm；外径小于600mm；托高≤750mm；厚度公差+/-0.005mm；宽度公差+0/-0.2mm |  | 31010009 | 小品种钢卷 | 0.14-SPCC | 31020011 | 小品种钢分切带 | 0.14-SPCC |  | 10 | MO002231 | MO002231-001-70 | FJ001 | 分剪模板 | 5970 | 2024-08-01 | 2024-08-01 | 5 | 2024-08-01 10:30:20 | 2024-08-01 10:35:32 | 江苏东方九天新能源材料有限公司 |  | 秦海波 |  | 1 | 0.14 | 0 | 24 | 1 | DL00240700351/70 | 苏州中意：排刀一：24*13+32*9（DL00240700351 / DL00240700352） 排刀二：24*9+32*12(DL00240700291 / DL002407003213)；成品内孔300mm；外径小于600mm；托高≤750mm；厚度公差+/-0.005mm；宽度公差+0/-0.2mm | 1 |  | 是 | 是 | 5 | 1
分剪 | DL00240700351/69 | DL00240700351 | 东方分剪5# | 合格 | 合格品 | 甲 | 秦海波 | 0 | 39 |  | 0 | 0.14 | 24 | 苏州中意：排刀一：24*13+32*9（DL00240700351 / DL00240700352） 排刀二：24*9+32*12(DL00240700291 / DL002407003213)；成品内孔300mm；外径小于600mm；托高≤750mm；厚度公差+/-0.005mm；宽度公差+0/-0.2mm |  | 31010009 | 小品种钢卷 | 0.14-SPCC | 31020011 | 小品种钢分切带 | 0.14-SPCC |  | 10 | MO002231 | MO002231-001-69 | FJ001 | 分剪模板 | 5970 | 2024-08-01 | 2024-08-01 | 5 | 2024-08-01 10:30:20 | 2024-08-01 10:35:32 | 江苏东方九天新能源材料有限公司 |  | 秦海波 |  | 1 | 0.14 | 0 | 24 | 1 | DL00240700351/69 | 苏州中意：排刀一：24*13+32*9（DL00240700351 / DL00240700352） 排刀二：24*9+32*12(DL00240700291 / DL002407003213)；成品内孔300mm；外径小于600mm；托高≤750mm；厚度公差+/-0.005mm；宽度公差+0/-0.2mm | 1 |  | 是 | 是 | 5 | 1
分剪 | DL00240700351/68 | DL00240700351 | 东方分剪5# | 合格 | 合格品 | 甲 | 秦海波 | 0 | 39 |  | 0 | 0.14 | 24 | 苏州中意：排刀一：24*13+32*9（DL00240700351 / DL00240700352） 排刀二：24*9+32*12(DL00240700291 / DL002407003213)；成品内孔300mm；外径小于600mm；托高≤750mm；厚度公差+/-0.005mm；宽度公差+0/-0.2mm |  | 31010009 | 小品种钢卷 | 0.14-SPCC | 31020011 | 小品种钢分切带 | 0.14-SPCC |  | 10 | MO002231 | MO002231-001-68 | FJ001 | 分剪模板 | 5970 | 2024-08-01 | 2024-08-01 | 5 | 2024-08-01 10:30:20 | 2024-08-01 10:35:32 | 江苏东方九天新能源材料有限公司 |  | 秦海波 |  | 1 | 0.14 | 0 | 24 | 1 | DL00240700351/68 | 苏州中意：排刀一：24*13+32*9（DL00240700351 / DL00240700352） 排刀二：24*9+32*12(DL00240700291 / DL002407003213)；成品内孔300mm；外径小于600mm；托高≤750mm；厚度公差+/-0.005mm；宽度公差+0/-0.2mm | 1 |  | 是 | 是 | 5 | 1
分剪 | DL00240700351/67 | DL00240700351 | 东方分剪5# | 合格 | 合格品 | 甲 | 秦海波 | 0 | 39 |  | 0 | 0.14 | 24 | 苏州中意：排刀一：24*13+32*9（DL00240700351 / DL00240700352） 排刀二：24*9+32*12(DL00240700291 / DL002407003213)；成品内孔300mm；外径小于600mm；托高≤750mm；厚度公差+/-0.005mm；宽度公差+0/-0.2mm |  | 31010009 | 小品种钢卷 | 0.14-SPCC | 31020011 | 小品种钢分切带 | 0.14-SPCC |  | 10 | MO002231 | MO002231-001-67 | FJ001 | 分剪模板 | 5970 | 2024-08-01 | 2024-08-01 | 5 | 2024-08-01 10:30:20 | 2024-08-01 10:35:32 | 江苏东方九天新能源材料有限公司 |  | 秦海波 |  | 1 | 0.14 | 0 | 24 | 1 | DL00240700351/67 | 苏州中意：排刀一：24*13+32*9（DL00240700351 / DL00240700352） 排刀二：24*9+32*12(DL00240700291 / DL002407003213)；成品内孔300mm；外径小于600mm；托高≤750mm；厚度公差+/-0.005mm；宽度公差+0/-0.2mm | 1 |  | 是 | 是 | 5 | 1
分剪 | DL00240700351/66 | DL00240700351 | 东方分剪5# | 合格 | 合格品 | 甲 | 秦海波 | 0 | 51 |  | 0 | 0.14 | 32 | 苏州中意：排刀一：24*13+32*9（DL00240700351 / DL00240700352） 排刀二：24*9+32*12(DL00240700291 / DL002407003213)；成品内孔300mm；外径小于600mm；托高≤750mm；厚度公差+/-0.005mm；宽度公差+0/-0.2mm |  | 31010009 | 小品种钢卷 | 0.14-SPCC | 31020011 | 小品种钢分切带 | 0.14-SPCC |  | 10 | MO002231 | MO002231-001-66 | FJ001 | 分剪模板 | 5970 | 2024-08-01 | 2024-08-01 | 5 | 2024-08-01 10:30:20 | 2024-08-01 10:35:32 | 江苏东方九天新能源材料有限公司 |  | 秦海波 |  | 1 | 0.14 | 0 | 32 | 1 | DL00240700351/66 | 苏州中意：排刀一：24*13+32*9（DL00240700351 / DL00240700352） 排刀二：24*9+32*12(DL00240700291 / DL002407003213)；成品内孔300mm；外径小于600mm；托高≤750mm；厚度公差+/-0.005mm；宽度公差+0/-0.2mm | 1 |  | 是 | 是 | 5 | 1
分剪 | DL00240700351/65 | DL00240700351 | 东方分剪5# | 合格 | 合格品 | 甲 | 秦海波 | 0 | 51 |  | 0 | 0.14 | 32 | 苏州中意：排刀一：24*13+32*9（DL00240700351 / DL00240700352） 排刀二：24*9+32*12(DL00240700291 / DL002407003213)；成品内孔300mm；外径小于600mm；托高≤750mm；厚度公差+/-0.005mm；宽度公差+0/-0.2mm |  | 31010009 | 小品种钢卷 | 0.14-SPCC | 31020011 | 小品种钢分切带 | 0.14-SPCC |  | 10 | MO002231 | MO002231-001-65 | FJ001 | 分剪模板 | 5970 | 2024-08-01 | 2024-08-01 | 5 | 2024-08-01 10:30:20 | 2024-08-01 10:35:32 | 江苏东方九天新能源材料有限公司 |  | 秦海波 |  | 1 | 0.14 | 0 | 32 | 1 | DL00240700351/65 | 苏州中意：排刀一：24*13+32*9（DL00240700351 / DL00240700352） 排刀二：24*9+32*12(DL00240700291 / DL002407003213)；成品内孔300mm；外径小于600mm；托高≤750mm；厚度公差+/-0.005mm；宽度公差+0/-0.2mm | 1 |  | 是 | 是 | 5 | 1
分剪 | DL00240700351/64 | DL00240700351 | 东方分剪5# | 合格 | 合格品 | 甲 | 秦海波 | 0 | 51 |  | 0 | 0.14 | 32 | 苏州中意：排刀一：24*13+32*9（DL00240700351 / DL00240700352） 排刀二：24*9+32*12(DL00240700291 / DL002407003213)；成品内孔300mm；外径小于600mm；托高≤750mm；厚度公差+/-0.005mm；宽度公差+0/-0.2mm |  | 31010009 | 小品种钢卷 | 0.14-SPCC | 31020011 | 小品种钢分切带 | 0.14-SPCC |  | 10 | MO002231 | MO002231-001-64 | FJ001 | 分剪模板 | 5970 | 2024-08-01 | 2024-08-01 | 5 | 2024-08-01 10:30:20 | 2024-08-01 10:35:32 | 江苏东方九天新能源材料有限公司 |  | 秦海波 |  | 1 | 0.14 | 0 | 32 | 1 | DL00240700351/64 | 苏州中意：排刀一：24*13+32*9（DL00240700351 / DL00240700352） 排刀二：24*9+32*12(DL00240700291 / DL002407003213)；成品内孔300mm；外径小于600mm；托高≤750mm；厚度公差+/-0.005mm；宽度公差+0/-0.2mm | 1 |  | 是 | 是 | 5 | 1
分剪 | DL00240700351/63 | DL00240700351 | 东方分剪5# | 合格 | 合格品 | 甲 | 秦海波 | 0 | 51 |  | 0 | 0.14 | 32 | 苏州中意：排刀一：24*13+32*9（DL00240700351 / DL00240700352） 排刀二：24*9+32*12(DL00240700291 / DL002407003213)；成品内孔300mm；外径小于600mm；托高≤750mm；厚度公差+/-0.005mm；宽度公差+0/-0.2mm |  | 31010009 | 小品种钢卷 | 0.14-SPCC | 31020011 | 小品种钢分切带 | 0.14-SPCC |  | 10 | MO002231 | MO002231-001-63 | FJ001 | 分剪模板 | 5970 | 2024-08-01 | 2024-08-01 | 5 | 2024-08-01 10:30:20 | 2024-08-01 10:35:32 | 江苏东方九天新能源材料有限公司 |  | 秦海波 |  | 1 | 0.14 | 0 | 32 | 1 | DL00240700351/63 | 苏州中意：排刀一：24*13+32*9（DL00240700351 / DL00240700352） 排刀二：24*9+32*12(DL00240700291 / DL002407003213)；成品内孔300mm；外径小于600mm；托高≤750mm；厚度公差+/-0.005mm；宽度公差+0/-0.2mm | 1 |  | 是 | 是 | 5 | 1
分剪 | DL00240700351/62 | DL00240700351 | 东方分剪5# | 合格 | 合格品 | 甲 | 秦海波 | 0 | 51 |  | 0 | 0.14 | 32 | 苏州中意：排刀一：24*13+32*9（DL00240700351 / DL00240700352） 排刀二：24*9+32*12(DL00240700291 / DL002407003213)；成品内孔300mm；外径小于600mm；托高≤750mm；厚度公差+/-0.005mm；宽度公差+0/-0.2mm |  | 31010009 | 小品种钢卷 | 0.14-SPCC | 31020011 | 小品种钢分切带 | 0.14-SPCC |  | 10 | MO002231 | MO002231-001-62 | FJ001 | 分剪模板 | 5970 | 2024-08-01 | 2024-08-01 | 5 | 2024-08-01 10:30:20 | 2024-08-01 10:35:32 | 江苏东方九天新能源材料有限公司 |  | 秦海波 |  | 1 | 0.14 | 0 | 32 | 1 | DL00240700351/62 | 苏州中意：排刀一：24*13+32*9（DL00240700351 / DL00240700352） 排刀二：24*9+32*12(DL00240700291 / DL002407003213)；成品内孔300mm；外径小于600mm；托高≤750mm；厚度公差+/-0.005mm；宽度公差+0/-0.2mm | 1 |  | 是 | 是 | 5 | 1
分剪 | DL00240700351/61 | DL00240700351 | 东方分剪5# | 合格 | 合格品 | 甲 | 秦海波 | 0 | 51 |  | 0 | 0.14 | 32 | 苏州中意：排刀一：24*13+32*9（DL00240700351 / DL00240700352） 排刀二：24*9+32*12(DL00240700291 / DL002407003213)；成品内孔300mm；外径小于600mm；托高≤750mm；厚度公差+/-0.005mm；宽度公差+0/-0.2mm |  | 31010009 | 小品种钢卷 | 0.14-SPCC | 31020011 | 小品种钢分切带 | 0.14-SPCC |  | 10 | MO002231 | MO002231-001-61 | FJ001 | 分剪模板 | 5970 | 2024-08-01 | 2024-08-01 | 5 | 2024-08-01 10:30:20 | 2024-08-01 10:35:32 | 江苏东方九天新能源材料有限公司 |  | 秦海波 |  | 1 | 0.14 | 0 | 32 | 1 | DL00240700351/61 | 苏州中意：排刀一：24*13+32*9（DL00240700351 / DL00240700352） 排刀二：24*9+32*12(DL00240700291 / DL002407003213)；成品内孔300mm；外径小于600mm；托高≤750mm；厚度公差+/-0.005mm；宽度公差+0/-0.2mm | 1 |  | 是 | 是 | 5 | 1
分剪 | DL00240700351/60 | DL00240700351 | 东方分剪5# | 合格 | 合格品 | 甲 | 秦海波 | 0 | 51 |  | 0 | 0.14 | 32 | 苏州中意：排刀一：24*13+32*9（DL00240700351 / DL00240700352） 排刀二：24*9+32*12(DL00240700291 / DL002407003213)；成品内孔300mm；外径小于600mm；托高≤750mm；厚度公差+/-0.005mm；宽度公差+0/-0.2mm |  | 31010009 | 小品种钢卷 | 0.14-SPCC | 31020011 | 小品种钢分切带 | 0.14-SPCC |  | 10 | MO002231 | MO002231-001-60 | FJ001 | 分剪模板 | 5970 | 2024-08-01 | 2024-08-01 | 5 | 2024-08-01 10:30:20 | 2024-08-01 10:35:32 | 江苏东方九天新能源材料有限公司 |  | 秦海波 |  | 1 | 0.14 | 0 | 32 | 1 | DL00240700351/60 | 苏州中意：排刀一：24*13+32*9（DL00240700351 / DL00240700352） 排刀二：24*9+32*12(DL00240700291 / DL002407003213)；成品内孔300mm；外径小于600mm；托高≤750mm；厚度公差+/-0.005mm；宽度公差+0/-0.2mm | 1 |  | 是 | 是 | 5 | 1
分剪 | DL00240700351/59 | DL00240700351 | 东方分剪5# | 合格 | 合格品 | 甲 | 秦海波 | 0 | 51 |  | 0 | 0.14 | 32 | 苏州中意：排刀一：24*13+32*9（DL00240700351 / DL00240700352） 排刀二：24*9+32*12(DL00240700291 / DL002407003213)；成品内孔300mm；外径小于600mm；托高≤750mm；厚度公差+/-0.005mm；宽度公差+0/-0.2mm |  | 31010009 | 小品种钢卷 | 0.14-SPCC | 31020011 | 小品种钢分切带 | 0.14-SPCC |  | 10 | MO002231 | MO002231-001-59 | FJ001 | 分剪模板 | 5970 | 2024-08-01 | 2024-08-01 | 5 | 2024-08-01 10:30:20 | 2024-08-01 10:35:32 | 江苏东方九天新能源材料有限公司 |  | 秦海波 |  | 1 | 0.14 | 0 | 32 | 1 | DL00240700351/59 | 苏州中意：排刀一：24*13+32*9（DL00240700351 / DL00240700352） 排刀二：24*9+32*12(DL00240700291 / DL002407003213)；成品内孔300mm；外径小于600mm；托高≤750mm；厚度公差+/-0.005mm；宽度公差+0/-0.2mm | 1 |  | 是 | 是 | 5 | 1
分剪 | DL00240700351/58 | DL00240700351 | 东方分剪5# | 合格 | 合格品 | 甲 | 秦海波 | 0 | 51 |  | 0 | 0.14 | 32 | 苏州中意：排刀一：24*13+32*9（DL00240700351 / DL00240700352） 排刀二：24*9+32*12(DL00240700291 / DL002407003213)；成品内孔300mm；外径小于600mm；托高≤750mm；厚度公差+/-0.005mm；宽度公差+0/-0.2mm |  | 31010009 | 小品种钢卷 | 0.14-SPCC | 31020011 | 小品种钢分切带 | 0.14-SPCC |  | 10 | MO002231 | MO002231-001-58 | FJ001 | 分剪模板 | 5970 | 2024-08-01 | 2024-08-01 | 5 | 2024-08-01 10:30:20 | 2024-08-01 10:35:32 | 江苏东方九天新能源材料有限公司 |  | 秦海波 |  | 1 | 0.14 | 0 | 32 | 1 | DL00240700351/58 | 苏州中意：排刀一：24*13+32*9（DL00240700351 / DL00240700352） 排刀二：24*9+32*12(DL00240700291 / DL002407003213)；成品内孔300mm；外径小于600mm；托高≤750mm；厚度公差+/-0.005mm；宽度公差+0/-0.2mm | 1 |  | 是 | 是 | 5 | 1
分剪 | DL00240700351/57 | DL00240700351 | 东方分剪5# | 合格 | 合格品 | 甲 | 秦海波 | 0 | 39 |  | 0 | 0.14 | 24 | 苏州中意：排刀一：24*13+32*9（DL00240700351 / DL00240700352） 排刀二：24*9+32*12(DL00240700291 / DL002407003213)；成品内孔300mm；外径小于600mm；托高≤750mm；厚度公差+/-0.005mm；宽度公差+0/-0.2mm |  | 31010009 | 小品种钢卷 | 0.14-SPCC | 31020011 | 小品种钢分切带 | 0.14-SPCC |  | 10 | MO002231 | MO002231-001-57 | FJ001 | 分剪模板 | 5970 | 2024-08-01 | 2024-08-01 | 5 | 2024-08-01 10:30:20 | 2024-08-01 10:35:32 | 江苏东方九天新能源材料有限公司 |  | 秦海波 |  | 1 | 0.14 | 0 | 24 | 1 | DL00240700351/57 | 苏州中意：排刀一：24*13+32*9（DL00240700351 / DL00240700352） 排刀二：24*9+32*12(DL00240700291 / DL002407003213)；成品内孔300mm；外径小于600mm；托高≤750mm；厚度公差+/-0.005mm；宽度公差+0/-0.2mm | 1 |  | 是 | 是 | 5 | 1
分剪 | DL00240700351/56 | DL00240700351 | 东方分剪5# | 合格 | 合格品 | 甲 | 秦海波 | 0 | 39 |  | 0 | 0.14 | 24 | 苏州中意：排刀一：24*13+32*9（DL00240700351 / DL00240700352） 排刀二：24*9+32*12(DL00240700291 / DL002407003213)；成品内孔300mm；外径小于600mm；托高≤750mm；厚度公差+/-0.005mm；宽度公差+0/-0.2mm |  | 31010009 | 小品种钢卷 | 0.14-SPCC | 31020011 | 小品种钢分切带 | 0.14-SPCC |  | 10 | MO002231 | MO002231-001-56 | FJ001 | 分剪模板 | 5970 | 2024-08-01 | 2024-08-01 | 5 | 2024-08-01 10:30:20 | 2024-08-01 10:35:32 | 江苏东方九天新能源材料有限公司 |  | 秦海波 |  | 1 | 0.14 | 0 | 24 | 1 | DL00240700351/56 | 苏州中意：排刀一：24*13+32*9（DL00240700351 / DL00240700352） 排刀二：24*9+32*12(DL00240700291 / DL002407003213)；成品内孔300mm；外径小于600mm；托高≤750mm；厚度公差+/-0.005mm；宽度公差+0/-0.2mm | 1 |  | 是 | 是 | 5 | 1
分剪 | DL00240700351/55 | DL00240700351 | 东方分剪5# | 合格 | 合格品 | 甲 | 秦海波 | 0 | 39 |  | 0 | 0.14 | 24 | 苏州中意：排刀一：24*13+32*9（DL00240700351 / DL00240700352） 排刀二：24*9+32*12(DL00240700291 / DL002407003213)；成品内孔300mm；外径小于600mm；托高≤750mm；厚度公差+/-0.005mm；宽度公差+0/-0.2mm |  | 31010009 | 小品种钢卷 | 0.14-SPCC | 31020011 | 小品种钢分切带 | 0.14-SPCC |  | 10 | MO002231 | MO002231-001-55 | FJ001 | 分剪模板 | 5970 | 2024-08-01 | 2024-08-01 | 5 | 2024-08-01 10:30:20 | 2024-08-01 10:35:32 | 江苏东方九天新能源材料有限公司 |  | 秦海波 |  | 1 | 0.14 | 0 | 24 | 1 | DL00240700351/55 | 苏州中意：排刀一：24*13+32*9（DL00240700351 / DL00240700352） 排刀二：24*9+32*12(DL00240700291 / DL002407003213)；成品内孔300mm；外径小于600mm；托高≤750mm；厚度公差+/-0.005mm；宽度公差+0/-0.2mm | 1 |  | 是 | 是 | 5 | 1
分剪 | DL00240700351/54 | DL00240700351 | 东方分剪5# | 合格 | 合格品 | 甲 | 秦海波 | 0 | 39 |  | 0 | 0.14 | 24 | 苏州中意：排刀一：24*13+32*9（DL00240700351 / DL00240700352） 排刀二：24*9+32*12(DL00240700291 / DL002407003213)；成品内孔300mm；外径小于600mm；托高≤750mm；厚度公差+/-0.005mm；宽度公差+0/-0.2mm |  | 31010009 | 小品种钢卷 | 0.14-SPCC | 31020011 | 小品种钢分切带 | 0.14-SPCC |  | 10 | MO002231 | MO002231-001-54 | FJ001 | 分剪模板 | 5970 | 2024-08-01 | 2024-08-01 | 5 | 2024-08-01 10:30:20 | 2024-08-01 10:35:32 | 江苏东方九天新能源材料有限公司 |  | 秦海波 |  | 1 | 0.14 | 0 | 24 | 1 | DL00240700351/54 | 苏州中意：排刀一：24*13+32*9（DL00240700351 / DL00240700352） 排刀二：24*9+32*12(DL00240700291 / DL002407003213)；成品内孔300mm；外径小于600mm；托高≤750mm；厚度公差+/-0.005mm；宽度公差+0/-0.2mm | 1 |  | 是 | 是 | 5 | 1
分剪 | DL00240700351/53 | DL00240700351 | 东方分剪5# | 合格 | 合格品 | 甲 | 秦海波 | 0 | 39 |  | 0 | 0.14 | 24 | 苏州中意：排刀一：24*13+32*9（DL00240700351 / DL00240700352） 排刀二：24*9+32*12(DL00240700291 / DL002407003213)；成品内孔300mm；外径小于600mm；托高≤750mm；厚度公差+/-0.005mm；宽度公差+0/-0.2mm |  | 31010009 | 小品种钢卷 | 0.14-SPCC | 31020011 | 小品种钢分切带 | 0.14-SPCC |  | 10 | MO002231 | MO002231-001-53 | FJ001 | 分剪模板 | 5970 | 2024-08-01 | 2024-08-01 | 5 | 2024-08-01 10:30:20 | 2024-08-01 10:35:32 | 江苏东方九天新能源材料有限公司 |  | 秦海波 |  | 1 | 0.14 | 0 | 24 | 1 | DL00240700351/53 | 苏州中意：排刀一：24*13+32*9（DL00240700351 / DL00240700352） 排刀二：24*9+32*12(DL00240700291 / DL002407003213)；成品内孔300mm；外径小于600mm；托高≤750mm；厚度公差+/-0.005mm；宽度公差+0/-0.2mm | 1 |  | 是 | 是 | 5 | 1
分剪 | DL00240700351/52 | DL00240700351 | 东方分剪5# | 合格 | 合格品 | 甲 | 秦海波 | 0 | 39 |  | 0 | 0.14 | 24 | 苏州中意：排刀一：24*13+32*9（DL00240700351 / DL00240700352） 排刀二：24*9+32*12(DL00240700291 / DL002407003213)；成品内孔300mm；外径小于600mm；托高≤750mm；厚度公差+/-0.005mm；宽度公差+0/-0.2mm |  | 31010009 | 小品种钢卷 | 0.14-SPCC | 31020011 | 小品种钢分切带 | 0.14-SPCC |  | 10 | MO002231 | MO002231-001-52 | FJ001 | 分剪模板 | 5970 | 2024-08-01 | 2024-08-01 | 5 | 2024-08-01 10:30:20 | 2024-08-01 10:35:32 | 江苏东方九天新能源材料有限公司 |  | 秦海波 |  | 1 | 0.14 | 0 | 24 | 1 | DL00240700351/52 | 苏州中意：排刀一：24*13+32*9（DL00240700351 / DL00240700352） 排刀二：24*9+32*12(DL00240700291 / DL002407003213)；成品内孔300mm；外径小于600mm；托高≤750mm；厚度公差+/-0.005mm；宽度公差+0/-0.2mm | 1 |  | 是 | 是 | 5 | 1
分剪 | DL00240700351/51 | DL00240700351 | 东方分剪5# | 合格 | 合格品 | 甲 | 秦海波 | 0 | 39 |  | 0 | 0.14 | 24 | 苏州中意：排刀一：24*13+32*9（DL00240700351 / DL00240700352） 排刀二：24*9+32*12(DL00240700291 / DL002407003213)；成品内孔300mm；外径小于600mm；托高≤750mm；厚度公差+/-0.005mm；宽度公差+0/-0.2mm |  | 31010009 | 小品种钢卷 | 0.14-SPCC | 31020011 | 小品种钢分切带 | 0.14-SPCC |  | 10 | MO002231 | MO002231-001-51 | FJ001 | 分剪模板 | 5970 | 2024-08-01 | 2024-08-01 | 5 | 2024-08-01 10:30:20 | 2024-08-01 10:35:32 | 江苏东方九天新能源材料有限公司 |  | 秦海波 |  | 1 | 0.14 | 0 | 24 | 1 | DL00240700351/51 | 苏州中意：排刀一：24*13+32*9（DL00240700351 / DL00240700352） 排刀二：24*9+32*12(DL00240700291 / DL002407003213)；成品内孔300mm；外径小于600mm；托高≤750mm；厚度公差+/-0.005mm；宽度公差+0/-0.2mm | 1 |  | 是 | 是 | 5 | 1
分剪 | DL00240700351/50 | DL00240700351 | 东方分剪5# | 合格 | 合格品 | 甲 | 秦海波 | 0 | 39 |  | 0 | 0.14 | 24 | 苏州中意：排刀一：24*13+32*9（DL00240700351 / DL00240700352） 排刀二：24*9+32*12(DL00240700291 / DL002407003213)；成品内孔300mm；外径小于600mm；托高≤750mm；厚度公差+/-0.005mm；宽度公差+0/-0.2mm |  | 31010009 | 小品种钢卷 | 0.14-SPCC | 31020011 | 小品种钢分切带 | 0.14-SPCC |  | 10 | MO002231 | MO002231-001-50 | FJ001 | 分剪模板 | 5970 | 2024-08-01 | 2024-08-01 | 5 | 2024-08-01 10:30:20 | 2024-08-01 10:35:32 | 江苏东方九天新能源材料有限公司 |  | 秦海波 |  | 1 | 0.14 | 0 | 24 | 1 | DL00240700351/50 | 苏州中意：排刀一：24*13+32*9（DL00240700351 / DL00240700352） 排刀二：24*9+32*12(DL00240700291 / DL002407003213)；成品内孔300mm；外径小于600mm；托高≤750mm；厚度公差+/-0.005mm；宽度公差+0/-0.2mm | 1 |  | 是 | 是 | 5 | 1
分剪 | DL00240700351/49 | DL00240700351 | 东方分剪5# | 合格 | 合格品 | 甲 | 秦海波 | 0 | 39 |  | 0 | 0.14 | 24 | 苏州中意：排刀一：24*13+32*9（DL00240700351 / DL00240700352） 排刀二：24*9+32*12(DL00240700291 / DL002407003213)；成品内孔300mm；外径小于600mm；托高≤750mm；厚度公差+/-0.005mm；宽度公差+0/-0.2mm |  | 31010009 | 小品种钢卷 | 0.14-SPCC | 31020011 | 小品种钢分切带 | 0.14-SPCC |  | 10 | MO002231 | MO002231-001-49 | FJ001 | 分剪模板 | 5970 | 2024-08-01 | 2024-08-01 | 5 | 2024-08-01 10:30:20 | 2024-08-01 10:35:32 | 江苏东方九天新能源材料有限公司 |  | 秦海波 |  | 1 | 0.14 | 0 | 24 | 1 | DL00240700351/49 | 苏州中意：排刀一：24*13+32*9（DL00240700351 / DL00240700352） 排刀二：24*9+32*12(DL00240700291 / DL002407003213)；成品内孔300mm；外径小于600mm；托高≤750mm；厚度公差+/-0.005mm；宽度公差+0/-0.2mm | 1 |  | 是 | 是 | 5 | 1
分剪 | DL00240700351/48 | DL00240700351 | 东方分剪5# | 合格 | 合格品 | 甲 | 秦海波 | 0 | 39 |  | 0 | 0.14 | 24 | 苏州中意：排刀一：24*13+32*9（DL00240700351 / DL00240700352） 排刀二：24*9+32*12(DL00240700291 / DL002407003213)；成品内孔300mm；外径小于600mm；托高≤750mm；厚度公差+/-0.005mm；宽度公差+0/-0.2mm |  | 31010009 | 小品种钢卷 | 0.14-SPCC | 31020011 | 小品种钢分切带 | 0.14-SPCC |  | 10 | MO002231 | MO002231-001-48 | FJ001 | 分剪模板 | 5970 | 2024-08-01 | 2024-08-01 | 5 | 2024-08-01 10:30:20 | 2024-08-01 10:35:32 | 江苏东方九天新能源材料有限公司 |  | 秦海波 |  | 1 | 0.14 | 0 | 24 | 1 | DL00240700351/48 | 苏州中意：排刀一：24*13+32*9（DL00240700351 / DL00240700352） 排刀二：24*9+32*12(DL00240700291 / DL002407003213)；成品内孔300mm；外径小于600mm；托高≤750mm；厚度公差+/-0.005mm；宽度公差+0/-0.2mm | 1 |  | 是 | 是 | 5 | 1
分剪 | DL00240700351/47 | DL00240700351 | 东方分剪5# | 合格 | 合格品 | 甲 | 秦海波 | 0 | 39 |  | 0 | 0.14 | 24 | 苏州中意：排刀一：24*13+32*9（DL00240700351 / DL00240700352） 排刀二：24*9+32*12(DL00240700291 / DL002407003213)；成品内孔300mm；外径小于600mm；托高≤750mm；厚度公差+/-0.005mm；宽度公差+0/-0.2mm |  | 31010009 | 小品种钢卷 | 0.14-SPCC | 31020011 | 小品种钢分切带 | 0.14-SPCC |  | 10 | MO002231 | MO002231-001-47 | FJ001 | 分剪模板 | 5970 | 2024-08-01 | 2024-08-01 | 5 | 2024-08-01 10:30:20 | 2024-08-01 10:35:32 | 江苏东方九天新能源材料有限公司 |  | 秦海波 |  | 1 | 0.14 | 0 | 24 | 1 | DL00240700351/47 | 苏州中意：排刀一：24*13+32*9（DL00240700351 / DL00240700352） 排刀二：24*9+32*12(DL00240700291 / DL002407003213)；成品内孔300mm；外径小于600mm；托高≤750mm；厚度公差+/-0.005mm；宽度公差+0/-0.2mm | 1 |  | 是 | 是 | 5 | 1
分剪 | DL00240700351/46 | DL00240700351 | 东方分剪5# | 合格 | 合格品 | 甲 | 秦海波 | 0 | 39 |  | 0 | 0.14 | 24 | 苏州中意：排刀一：24*13+32*9（DL00240700351 / DL00240700352） 排刀二：24*9+32*12(DL00240700291 / DL002407003213)；成品内孔300mm；外径小于600mm；托高≤750mm；厚度公差+/-0.005mm；宽度公差+0/-0.2mm |  | 31010009 | 小品种钢卷 | 0.14-SPCC | 31020011 | 小品种钢分切带 | 0.14-SPCC |  | 10 | MO002231 | MO002231-001-46 | FJ001 | 分剪模板 | 5970 | 2024-08-01 | 2024-08-01 | 5 | 2024-08-01 10:30:20 | 2024-08-01 10:35:32 | 江苏东方九天新能源材料有限公司 |  | 秦海波 |  | 1 | 0.14 | 0 | 24 | 1 | DL00240700351/46 | 苏州中意：排刀一：24*13+32*9（DL00240700351 / DL00240700352） 排刀二：24*9+32*12(DL00240700291 / DL002407003213)；成品内孔300mm；外径小于600mm；托高≤750mm；厚度公差+/-0.005mm；宽度公差+0/-0.2mm | 1 |  | 是 | 是 | 5 | 1
分剪 | DL00240700351/45 | DL00240700351 | 东方分剪5# | 合格 | 合格品 | 甲 | 秦海波 | 0 | 39 |  | 0 | 0.14 | 24 | 苏州中意：排刀一：24*13+32*9（DL00240700351 / DL00240700352） 排刀二：24*9+32*12(DL00240700291 / DL002407003213)；成品内孔300mm；外径小于600mm；托高≤750mm；厚度公差+/-0.005mm；宽度公差+0/-0.2mm |  | 31010009 | 小品种钢卷 | 0.14-SPCC | 31020011 | 小品种钢分切带 | 0.14-SPCC |  | 10 | MO002231 | MO002231-001-45 | FJ001 | 分剪模板 | 5970 | 2024-08-01 | 2024-08-01 | 5 | 2024-08-01 10:30:20 | 2024-08-01 10:35:32 | 江苏东方九天新能源材料有限公司 |  | 秦海波 |  | 1 | 0.14 | 0 | 24 | 1 | DL00240700351/45 | 苏州中意：排刀一：24*13+32*9（DL00240700351 / DL00240700352） 排刀二：24*9+32*12(DL00240700291 / DL002407003213)；成品内孔300mm；外径小于600mm；托高≤750mm；厚度公差+/-0.005mm；宽度公差+0/-0.2mm | 1 |  | 是 | 是 | 5 | 1
分剪 | DL00240700351/44 | DL00240700351 | 东方分剪5# | 合格 | 合格品 | 甲 | 秦海波 | 0 | 48 |  | 0 | 0.14 | 32 | 苏州中意：排刀一：24*13+32*9（DL00240700351 / DL00240700352） 排刀二：24*9+32*12(DL00240700291 / DL002407003213)；成品内孔300mm；外径小于600mm；托高≤750mm；厚度公差+/-0.005mm；宽度公差+0/-0.2mm |  | 31010009 | 小品种钢卷 | 0.14-SPCC | 31020011 | 小品种钢分切带 | 0.14-SPCC |  | 10 | MO002231 | MO002231-001-44 | FJ001 | 分剪模板 | 5970 | 2024-08-01 | 2024-08-01 | 5 | 2024-08-01 10:30:20 | 2024-08-01 10:35:32 | 江苏东方九天新能源材料有限公司 |  | 秦海波 |  | 1 | 0.14 | 0 | 32 | 1 | DL00240700351/44 | 苏州中意：排刀一：24*13+32*9（DL00240700351 / DL00240700352） 排刀二：24*9+32*12(DL00240700291 / DL002407003213)；成品内孔300mm；外径小于600mm；托高≤750mm；厚度公差+/-0.005mm；宽度公差+0/-0.2mm | 1 |  | 是 | 是 | 5 | 1
分剪 | DL00240700351/43 | DL00240700351 | 东方分剪5# | 合格 | 合格品 | 甲 | 秦海波 | 0 | 48 |  | 0 | 0.14 | 32 | 苏州中意：排刀一：24*13+32*9（DL00240700351 / DL00240700352） 排刀二：24*9+32*12(DL00240700291 / DL002407003213)；成品内孔300mm；外径小于600mm；托高≤750mm；厚度公差+/-0.005mm；宽度公差+0/-0.2mm |  | 31010009 | 小品种钢卷 | 0.14-SPCC | 31020011 | 小品种钢分切带 | 0.14-SPCC |  | 10 | MO002231 | MO002231-001-43 | FJ001 | 分剪模板 | 5970 | 2024-08-01 | 2024-08-01 | 5 | 2024-08-01 10:30:20 | 2024-08-01 10:35:32 | 江苏东方九天新能源材料有限公司 |  | 秦海波 |  | 1 | 0.14 | 0 | 32 | 1 | DL00240700351/43 | 苏州中意：排刀一：24*13+32*9（DL00240700351 / DL00240700352） 排刀二：24*9+32*12(DL00240700291 / DL002407003213)；成品内孔300mm；外径小于600mm；托高≤750mm；厚度公差+/-0.005mm；宽度公差+0/-0.2mm | 1 |  | 是 | 是 | 5 | 1
分剪 | DL00240700351/42 | DL00240700351 | 东方分剪5# | 合格 | 合格品 | 甲 | 秦海波 | 0 | 51 |  | 0 | 0.14 | 32 | 苏州中意：排刀一：24*13+32*9（DL00240700351 / DL00240700352） 排刀二：24*9+32*12(DL00240700291 / DL002407003213)；成品内孔300mm；外径小于600mm；托高≤750mm；厚度公差+/-0.005mm；宽度公差+0/-0.2mm |  | 31010009 | 小品种钢卷 | 0.14-SPCC | 31020011 | 小品种钢分切带 | 0.14-SPCC |  | 10 | MO002231 | MO002231-001-42 | FJ001 | 分剪模板 | 5970 | 2024-08-01 | 2024-08-01 | 5 | 2024-08-01 10:30:20 | 2024-08-01 10:35:32 | 江苏东方九天新能源材料有限公司 |  | 秦海波 |  | 1 | 0.14 | 0 | 32 | 1 | DL00240700351/42 | 苏州中意：排刀一：24*13+32*9（DL00240700351 / DL00240700352） 排刀二：24*9+32*12(DL00240700291 / DL002407003213)；成品内孔300mm；外径小于600mm；托高≤750mm；厚度公差+/-0.005mm；宽度公差+0/-0.2mm | 1 |  | 是 | 是 | 5 | 1
分剪 | DL00240700351/41 | DL00240700351 | 东方分剪5# | 合格 | 合格品 | 甲 | 秦海波 | 0 | 51 |  | 0 | 0.14 | 32 | 苏州中意：排刀一：24*13+32*9（DL00240700351 / DL00240700352） 排刀二：24*9+32*12(DL00240700291 / DL002407003213)；成品内孔300mm；外径小于600mm；托高≤750mm；厚度公差+/-0.005mm；宽度公差+0/-0.2mm |  | 31010009 | 小品种钢卷 | 0.14-SPCC | 31020011 | 小品种钢分切带 | 0.14-SPCC |  | 10 | MO002231 | MO002231-001-41 | FJ001 | 分剪模板 | 5970 | 2024-08-01 | 2024-08-01 | 5 | 2024-08-01 10:30:20 | 2024-08-01 10:35:32 | 江苏东方九天新能源材料有限公司 |  | 秦海波 |  | 1 | 0.14 | 0 | 32 | 1 | DL00240700351/41 | 苏州中意：排刀一：24*13+32*9（DL00240700351 / DL00240700352） 排刀二：24*9+32*12(DL00240700291 / DL002407003213)；成品内孔300mm；外径小于600mm；托高≤750mm；厚度公差+/-0.005mm；宽度公差+0/-0.2mm | 1 |  | 是 | 是 | 5 | 1
分剪 | DL00240700351/40 | DL00240700351 | 东方分剪5# | 合格 | 合格品 | 甲 | 秦海波 | 0 | 51 |  | 0 | 0.14 | 32 | 苏州中意：排刀一：24*13+32*9（DL00240700351 / DL00240700352） 排刀二：24*9+32*12(DL00240700291 / DL002407003213)；成品内孔300mm；外径小于600mm；托高≤750mm；厚度公差+/-0.005mm；宽度公差+0/-0.2mm |  | 31010009 | 小品种钢卷 | 0.14-SPCC | 31020011 | 小品种钢分切带 | 0.14-SPCC |  | 10 | MO002231 | MO002231-001-40 | FJ001 | 分剪模板 | 5970 | 2024-08-01 | 2024-08-01 | 5 | 2024-08-01 10:30:20 | 2024-08-01 10:35:32 | 江苏东方九天新能源材料有限公司 |  | 秦海波 |  | 1 | 0.14 | 0 | 32 | 1 | DL00240700351/40 | 苏州中意：排刀一：24*13+32*9（DL00240700351 / DL00240700352） 排刀二：24*9+32*12(DL00240700291 / DL002407003213)；成品内孔300mm；外径小于600mm；托高≤750mm；厚度公差+/-0.005mm；宽度公差+0/-0.2mm | 1 |  | 是 | 是 | 5 | 1
分剪 | DL00240700351/39 | DL00240700351 | 东方分剪5# | 合格 | 合格品 | 甲 | 秦海波 | 0 | 51 |  | 0 | 0.14 | 32 | 苏州中意：排刀一：24*13+32*9（DL00240700351 / DL00240700352） 排刀二：24*9+32*12(DL00240700291 / DL002407003213)；成品内孔300mm；外径小于600mm；托高≤750mm；厚度公差+/-0.005mm；宽度公差+0/-0.2mm |  | 31010009 | 小品种钢卷 | 0.14-SPCC | 31020011 | 小品种钢分切带 | 0.14-SPCC |  | 10 | MO002231 | MO002231-001-39 | FJ001 | 分剪模板 | 5970 | 2024-08-01 | 2024-08-01 | 5 | 2024-08-01 10:30:20 | 2024-08-01 10:35:32 | 江苏东方九天新能源材料有限公司 |  | 秦海波 |  | 1 | 0.14 | 0 | 32 | 1 | DL00240700351/39 | 苏州中意：排刀一：24*13+32*9（DL00240700351 / DL00240700352） 排刀二：24*9+32*12(DL00240700291 / DL002407003213)；成品内孔300mm；外径小于600mm；托高≤750mm；厚度公差+/-0.005mm；宽度公差+0/-0.2mm | 1 |  | 是 | 是 | 5 | 1
分剪 | DL00240700351/38 | DL00240700351 | 东方分剪5# | 合格 | 合格品 | 甲 | 秦海波 | 0 | 51 |  | 0 | 0.14 | 32 | 苏州中意：排刀一：24*13+32*9（DL00240700351 / DL00240700352） 排刀二：24*9+32*12(DL00240700291 / DL002407003213)；成品内孔300mm；外径小于600mm；托高≤750mm；厚度公差+/-0.005mm；宽度公差+0/-0.2mm |  | 31010009 | 小品种钢卷 | 0.14-SPCC | 31020011 | 小品种钢分切带 | 0.14-SPCC |  | 10 | MO002231 | MO002231-001-38 | FJ001 | 分剪模板 | 5970 | 2024-08-01 | 2024-08-01 | 5 | 2024-08-01 10:30:20 | 2024-08-01 10:35:32 | 江苏东方九天新能源材料有限公司 |  | 秦海波 |  | 1 | 0.14 | 0 | 32 | 1 | DL00240700351/38 | 苏州中意：排刀一：24*13+32*9（DL00240700351 / DL00240700352） 排刀二：24*9+32*12(DL00240700291 / DL002407003213)；成品内孔300mm；外径小于600mm；托高≤750mm；厚度公差+/-0.005mm；宽度公差+0/-0.2mm | 1 |  | 是 | 是 | 5 | 1
分剪 | DL00240700351/37 | DL00240700351 | 东方分剪5# | 合格 | 合格品 | 甲 | 秦海波 | 0 | 51 |  | 0 | 0.14 | 32 | 苏州中意：排刀一：24*13+32*9（DL00240700351 / DL00240700352） 排刀二：24*9+32*12(DL00240700291 / DL002407003213)；成品内孔300mm；外径小于600mm；托高≤750mm；厚度公差+/-0.005mm；宽度公差+0/-0.2mm |  | 31010009 | 小品种钢卷 | 0.14-SPCC | 31020011 | 小品种钢分切带 | 0.14-SPCC |  | 10 | MO002231 | MO002231-001-37 | FJ001 | 分剪模板 | 5970 | 2024-08-01 | 2024-08-01 | 5 | 2024-08-01 10:30:20 | 2024-08-01 10:35:32 | 江苏东方九天新能源材料有限公司 |  | 秦海波 |  | 1 | 0.14 | 0 | 32 | 1 | DL00240700351/37 | 苏州中意：排刀一：24*13+32*9（DL00240700351 / DL00240700352） 排刀二：24*9+32*12(DL00240700291 / DL002407003213)；成品内孔300mm；外径小于600mm；托高≤750mm；厚度公差+/-0.005mm；宽度公差+0/-0.2mm | 1 |  | 是 | 是 | 5 | 1
分剪 | DL00240700351/36 | DL00240700351 | 东方分剪5# | 合格 | 合格品 | 甲 | 秦海波 | 0 | 51 |  | 0 | 0.14 | 32 | 苏州中意：排刀一：24*13+32*9（DL00240700351 / DL00240700352） 排刀二：24*9+32*12(DL00240700291 / DL002407003213)；成品内孔300mm；外径小于600mm；托高≤750mm；厚度公差+/-0.005mm；宽度公差+0/-0.2mm |  | 31010009 | 小品种钢卷 | 0.14-SPCC | 31020011 | 小品种钢分切带 | 0.14-SPCC |  | 10 | MO002231 | MO002231-001-36 | FJ001 | 分剪模板 | 5970 | 2024-08-01 | 2024-08-01 | 5 | 2024-08-01 10:30:20 | 2024-08-01 10:35:32 | 江苏东方九天新能源材料有限公司 |  | 秦海波 |  | 1 | 0.14 | 0 | 32 | 1 | DL00240700351/36 | 苏州中意：排刀一：24*13+32*9（DL00240700351 / DL00240700352） 排刀二：24*9+32*12(DL00240700291 / DL002407003213)；成品内孔300mm；外径小于600mm；托高≤750mm；厚度公差+/-0.005mm；宽度公差+0/-0.2mm | 1 |  | 是 | 是 | 5 | 1
分剪 | DL00240700351/35 | DL00240700351 | 东方分剪5# | 合格 | 合格品 | 甲 | 秦海波 | 0 | 39 |  | 0 | 0.14 | 24 | 苏州中意：排刀一：24*13+32*9（DL00240700351 / DL00240700352） 排刀二：24*9+32*12(DL00240700291 / DL002407003213)；成品内孔300mm；外径小于600mm；托高≤750mm；厚度公差+/-0.005mm；宽度公差+0/-0.2mm |  | 31010009 | 小品种钢卷 | 0.14-SPCC | 31020011 | 小品种钢分切带 | 0.14-SPCC |  | 10 | MO002231 | MO002231-001-35 | FJ001 | 分剪模板 | 5970 | 2024-08-01 | 2024-08-01 | 5 | 2024-08-01 10:30:20 | 2024-08-01 10:35:32 | 江苏东方九天新能源材料有限公司 |  | 秦海波 |  | 1 | 0.14 | 0 | 24 | 1 | DL00240700351/35 | 苏州中意：排刀一：24*13+32*9（DL00240700351 / DL00240700352） 排刀二：24*9+32*12(DL00240700291 / DL002407003213)；成品内孔300mm；外径小于600mm；托高≤750mm；厚度公差+/-0.005mm；宽度公差+0/-0.2mm | 1 |  | 是 | 是 | 5 | 1
分剪 | DL00240700351/34 | DL00240700351 | 东方分剪5# | 合格 | 合格品 | 甲 | 秦海波 | 0 | 39 |  | 0 | 0.14 | 24 | 苏州中意：排刀一：24*13+32*9（DL00240700351 / DL00240700352） 排刀二：24*9+32*12(DL00240700291 / DL002407003213)；成品内孔300mm；外径小于600mm；托高≤750mm；厚度公差+/-0.005mm；宽度公差+0/-0.2mm |  | 31010009 | 小品种钢卷 | 0.14-SPCC | 31020011 | 小品种钢分切带 | 0.14-SPCC |  | 10 | MO002231 | MO002231-001-34 | FJ001 | 分剪模板 | 5970 | 2024-08-01 | 2024-08-01 | 5 | 2024-08-01 10:30:20 | 2024-08-01 10:35:32 | 江苏东方九天新能源材料有限公司 |  | 秦海波 |  | 1 | 0.14 | 0 | 24 | 1 | DL00240700351/34 | 苏州中意：排刀一：24*13+32*9（DL00240700351 / DL00240700352） 排刀二：24*9+32*12(DL00240700291 / DL002407003213)；成品内孔300mm；外径小于600mm；托高≤750mm；厚度公差+/-0.005mm；宽度公差+0/-0.2mm | 1 |  | 是 | 是 | 5 | 1
分剪 | DL00240700351/33 | DL00240700351 | 东方分剪5# | 合格 | 合格品 | 甲 | 秦海波 | 0 | 39 |  | 0 | 0.14 | 24 | 苏州中意：排刀一：24*13+32*9（DL00240700351 / DL00240700352） 排刀二：24*9+32*12(DL00240700291 / DL002407003213)；成品内孔300mm；外径小于600mm；托高≤750mm；厚度公差+/-0.005mm；宽度公差+0/-0.2mm |  | 31010009 | 小品种钢卷 | 0.14-SPCC | 31020011 | 小品种钢分切带 | 0.14-SPCC |  | 10 | MO002231 | MO002231-001-33 | FJ001 | 分剪模板 | 5970 | 2024-08-01 | 2024-08-01 | 5 | 2024-08-01 10:30:20 | 2024-08-01 10:35:32 | 江苏东方九天新能源材料有限公司 |  | 秦海波 |  | 1 | 0.14 | 0 | 24 | 1 | DL00240700351/33 | 苏州中意：排刀一：24*13+32*9（DL00240700351 / DL00240700352） 排刀二：24*9+32*12(DL00240700291 / DL002407003213)；成品内孔300mm；外径小于600mm；托高≤750mm；厚度公差+/-0.005mm；宽度公差+0/-0.2mm | 1 |  | 是 | 是 | 5 | 1
分剪 | DL00240700351/32 | DL00240700351 | 东方分剪5# | 合格 | 合格品 | 甲 | 秦海波 | 0 | 39 |  | 0 | 0.14 | 24 | 苏州中意：排刀一：24*13+32*9（DL00240700351 / DL00240700352） 排刀二：24*9+32*12(DL00240700291 / DL002407003213)；成品内孔300mm；外径小于600mm；托高≤750mm；厚度公差+/-0.005mm；宽度公差+0/-0.2mm |  | 31010009 | 小品种钢卷 | 0.14-SPCC | 31020011 | 小品种钢分切带 | 0.14-SPCC |  | 10 | MO002231 | MO002231-001-32 | FJ001 | 分剪模板 | 5970 | 2024-08-01 | 2024-08-01 | 5 | 2024-08-01 10:30:20 | 2024-08-01 10:35:32 | 江苏东方九天新能源材料有限公司 |  | 秦海波 |  | 1 | 0.14 | 0 | 24 | 1 | DL00240700351/32 | 苏州中意：排刀一：24*13+32*9（DL00240700351 / DL00240700352） 排刀二：24*9+32*12(DL00240700291 / DL002407003213)；成品内孔300mm；外径小于600mm；托高≤750mm；厚度公差+/-0.005mm；宽度公差+0/-0.2mm | 1 |  | 是 | 是 | 5 | 1
分剪 | DL00240700351/31 | DL00240700351 | 东方分剪5# | 合格 | 合格品 | 甲 | 秦海波 | 0 | 39 |  | 0 | 0.14 | 24 | 苏州中意：排刀一：24*13+32*9（DL00240700351 / DL00240700352） 排刀二：24*9+32*12(DL00240700291 / DL002407003213)；成品内孔300mm；外径小于600mm；托高≤750mm；厚度公差+/-0.005mm；宽度公差+0/-0.2mm |  | 31010009 | 小品种钢卷 | 0.14-SPCC | 31020011 | 小品种钢分切带 | 0.14-SPCC |  | 10 | MO002231 | MO002231-001-31 | FJ001 | 分剪模板 | 5970 | 2024-08-01 | 2024-08-01 | 5 | 2024-08-01 10:30:20 | 2024-08-01 10:35:32 | 江苏东方九天新能源材料有限公司 |  | 秦海波 |  | 1 | 0.14 | 0 | 24 | 1 | DL00240700351/31 | 苏州中意：排刀一：24*13+32*9（DL00240700351 / DL00240700352） 排刀二：24*9+32*12(DL00240700291 / DL002407003213)；成品内孔300mm；外径小于600mm；托高≤750mm；厚度公差+/-0.005mm；宽度公差+0/-0.2mm | 1 |  | 是 | 是 | 5 | 1
分剪 | DL00240700351/30 | DL00240700351 | 东方分剪5# | 合格 | 合格品 | 甲 | 秦海波 | 0 | 39 |  | 0 | 0.14 | 24 | 苏州中意：排刀一：24*13+32*9（DL00240700351 / DL00240700352） 排刀二：24*9+32*12(DL00240700291 / DL002407003213)；成品内孔300mm；外径小于600mm；托高≤750mm；厚度公差+/-0.005mm；宽度公差+0/-0.2mm |  | 31010009 | 小品种钢卷 | 0.14-SPCC | 31020011 | 小品种钢分切带 | 0.14-SPCC |  | 10 | MO002231 | MO002231-001-30 | FJ001 | 分剪模板 | 5970 | 2024-08-01 | 2024-08-01 | 5 | 2024-08-01 10:30:20 | 2024-08-01 10:35:32 | 江苏东方九天新能源材料有限公司 |  | 秦海波 |  | 1 | 0.14 | 0 | 24 | 1 | DL00240700351/30 | 苏州中意：排刀一：24*13+32*9（DL00240700351 / DL00240700352） 排刀二：24*9+32*12(DL00240700291 / DL002407003213)；成品内孔300mm；外径小于600mm；托高≤750mm；厚度公差+/-0.005mm；宽度公差+0/-0.2mm | 1 |  | 是 | 是 | 5 | 1
分剪 | DL00240700351/29 | DL00240700351 | 东方分剪5# | 合格 | 合格品 | 甲 | 秦海波 | 0 | 39 |  | 0 | 0.14 | 24 | 苏州中意：排刀一：24*13+32*9（DL00240700351 / DL00240700352） 排刀二：24*9+32*12(DL00240700291 / DL002407003213)；成品内孔300mm；外径小于600mm；托高≤750mm；厚度公差+/-0.005mm；宽度公差+0/-0.2mm |  | 31010009 | 小品种钢卷 | 0.14-SPCC | 31020011 | 小品种钢分切带 | 0.14-SPCC |  | 10 | MO002231 | MO002231-001-29 | FJ001 | 分剪模板 | 5970 | 2024-08-01 | 2024-08-01 | 5 | 2024-08-01 10:30:20 | 2024-08-01 10:35:32 | 江苏东方九天新能源材料有限公司 |  | 秦海波 |  | 1 | 0.14 | 0 | 24 | 1 | DL00240700351/29 | 苏州中意：排刀一：24*13+32*9（DL00240700351 / DL00240700352） 排刀二：24*9+32*12(DL00240700291 / DL002407003213)；成品内孔300mm；外径小于600mm；托高≤750mm；厚度公差+/-0.005mm；宽度公差+0/-0.2mm | 1 |  | 是 | 是 | 5 | 1
分剪 | DL00240700351/28 | DL00240700351 | 东方分剪5# | 合格 | 合格品 | 甲 | 秦海波 | 0 | 39 |  | 0 | 0.14 | 24 | 苏州中意：排刀一：24*13+32*9（DL00240700351 / DL00240700352） 排刀二：24*9+32*12(DL00240700291 / DL002407003213)；成品内孔300mm；外径小于600mm；托高≤750mm；厚度公差+/-0.005mm；宽度公差+0/-0.2mm |  | 31010009 | 小品种钢卷 | 0.14-SPCC | 31020011 | 小品种钢分切带 | 0.14-SPCC |  | 10 | MO002231 | MO002231-001-28 | FJ001 | 分剪模板 | 5970 | 2024-08-01 | 2024-08-01 | 5 | 2024-08-01 10:30:20 | 2024-08-01 10:35:32 | 江苏东方九天新能源材料有限公司 |  | 秦海波 |  | 1 | 0.14 | 0 | 24 | 1 | DL00240700351/28 | 苏州中意：排刀一：24*13+32*9（DL00240700351 / DL00240700352） 排刀二：24*9+32*12(DL00240700291 / DL002407003213)；成品内孔300mm；外径小于600mm；托高≤750mm；厚度公差+/-0.005mm；宽度公差+0/-0.2mm | 1 |  | 是 | 是 | 5 | 1
分剪 | DL00240700351/27 | DL00240700351 | 东方分剪5# | 合格 | 合格品 | 甲 | 秦海波 | 0 | 39 |  | 0 | 0.14 | 24 | 苏州中意：排刀一：24*13+32*9（DL00240700351 / DL00240700352） 排刀二：24*9+32*12(DL00240700291 / DL002407003213)；成品内孔300mm；外径小于600mm；托高≤750mm；厚度公差+/-0.005mm；宽度公差+0/-0.2mm |  | 31010009 | 小品种钢卷 | 0.14-SPCC | 31020011 | 小品种钢分切带 | 0.14-SPCC |  | 10 | MO002231 | MO002231-001-27 | FJ001 | 分剪模板 | 5970 | 2024-08-01 | 2024-08-01 | 5 | 2024-08-01 10:30:20 | 2024-08-01 10:35:32 | 江苏东方九天新能源材料有限公司 |  | 秦海波 |  | 1 | 0.14 | 0 | 24 | 1 | DL00240700351/27 | 苏州中意：排刀一：24*13+32*9（DL00240700351 / DL00240700352） 排刀二：24*9+32*12(DL00240700291 / DL002407003213)；成品内孔300mm；外径小于600mm；托高≤750mm；厚度公差+/-0.005mm；宽度公差+0/-0.2mm | 1 |  | 是 | 是 | 5 | 1
分剪 | DL00240700351/26 | DL00240700351 | 东方分剪5# | 合格 | 合格品 | 甲 | 秦海波 | 0 | 39 |  | 0 | 0.14 | 24 | 苏州中意：排刀一：24*13+32*9（DL00240700351 / DL00240700352） 排刀二：24*9+32*12(DL00240700291 / DL002407003213)；成品内孔300mm；外径小于600mm；托高≤750mm；厚度公差+/-0.005mm；宽度公差+0/-0.2mm |  | 31010009 | 小品种钢卷 | 0.14-SPCC | 31020011 | 小品种钢分切带 | 0.14-SPCC |  | 10 | MO002231 | MO002231-001-26 | FJ001 | 分剪模板 | 5970 | 2024-08-01 | 2024-08-01 | 5 | 2024-08-01 10:30:20 | 2024-08-01 10:35:32 | 江苏东方九天新能源材料有限公司 |  | 秦海波 |  | 1 | 0.14 | 0 | 24 | 1 | DL00240700351/26 | 苏州中意：排刀一：24*13+32*9（DL00240700351 / DL00240700352） 排刀二：24*9+32*12(DL00240700291 / DL002407003213)；成品内孔300mm；外径小于600mm；托高≤750mm；厚度公差+/-0.005mm；宽度公差+0/-0.2mm | 1 |  | 是 | 是 | 5 | 1
分剪 | DL00240700351/25 | DL00240700351 | 东方分剪5# | 合格 | 合格品 | 甲 | 秦海波 | 0 | 39 |  | 0 | 0.14 | 24 | 苏州中意：排刀一：24*13+32*9（DL00240700351 / DL00240700352） 排刀二：24*9+32*12(DL00240700291 / DL002407003213)；成品内孔300mm；外径小于600mm；托高≤750mm；厚度公差+/-0.005mm；宽度公差+0/-0.2mm |  | 31010009 | 小品种钢卷 | 0.14-SPCC | 31020011 | 小品种钢分切带 | 0.14-SPCC |  | 10 | MO002231 | MO002231-001-25 | FJ001 | 分剪模板 | 5970 | 2024-08-01 | 2024-08-01 | 5 | 2024-08-01 10:30:20 | 2024-08-01 10:35:32 | 江苏东方九天新能源材料有限公司 |  | 秦海波 |  | 1 | 0.14 | 0 | 24 | 1 | DL00240700351/25 | 苏州中意：排刀一：24*13+32*9（DL00240700351 / DL00240700352） 排刀二：24*9+32*12(DL00240700291 / DL002407003213)；成品内孔300mm；外径小于600mm；托高≤750mm；厚度公差+/-0.005mm；宽度公差+0/-0.2mm | 1 |  | 是 | 是 | 5 | 1
分剪 | DL00240700351/125 | DL00240700351 | 东方分剪5# | 合格 | 合格品 | 甲 | 秦海波 | 0 | 49 |  | 0 | 0.14 | 32 | 苏州中意：排刀一：24*13+32*9（DL00240700351 / DL00240700352） 排刀二：24*9+32*12(DL00240700291 / DL002407003213)；成品内孔300mm；外径小于600mm；托高≤750mm；厚度公差+/-0.005mm；宽度公差+0/-0.2mm |  | 31010009 | 小品种钢卷 | 0.14-SPCC | 31020011 | 小品种钢分切带 | 0.14-SPCC |  | 10 | MO002231 | MO002231-001-125 | FJ001 | 分剪模板 | 5970 | 2024-08-01 | 2024-08-01 | 5 | 2024-08-01 10:30:20 | 2024-08-01 10:35:32 | 江苏东方九天新能源材料有限公司 |  | 秦海波 |  | 1 | 0.14 | 0 | 32 | 1 | DL00240700351/125 | 苏州中意：排刀一：24*13+32*9（DL00240700351 / DL00240700352） 排刀二：24*9+32*12(DL00240700291 / DL002407003213)；成品内孔300mm；外径小于600mm；托高≤750mm；厚度公差+/-0.005mm；宽度公差+0/-0.2mm | 1 |  | 是 | 是 | 5 | 1
分剪 | DL00240700351/124 | DL00240700351 | 东方分剪5# | 合格 | 合格品 | 甲 | 秦海波 | 0 | 49 |  | 0 | 0.14 | 32 | 苏州中意：排刀一：24*13+32*9（DL00240700351 / DL00240700352） 排刀二：24*9+32*12(DL00240700291 / DL002407003213)；成品内孔300mm；外径小于600mm；托高≤750mm；厚度公差+/-0.005mm；宽度公差+0/-0.2mm |  | 31010009 | 小品种钢卷 | 0.14-SPCC | 31020011 | 小品种钢分切带 | 0.14-SPCC |  | 10 | MO002231 | MO002231-001-124 | FJ001 | 分剪模板 | 5970 | 2024-08-01 | 2024-08-01 | 5 | 2024-08-01 10:30:20 | 2024-08-01 10:35:32 | 江苏东方九天新能源材料有限公司 |  | 秦海波 |  | 1 | 0.14 | 0 | 32 | 1 | DL00240700351/124 | 苏州中意：排刀一：24*13+32*9（DL00240700351 / DL00240700352） 排刀二：24*9+32*12(DL00240700291 / DL002407003213)；成品内孔300mm；外径小于600mm；托高≤750mm；厚度公差+/-0.005mm；宽度公差+0/-0.2mm | 1 |  | 是 | 是 | 5 | 1
分剪 | DL00240700351/123 | DL00240700351 | 东方分剪5# | 合格 | 合格品 | 甲 | 秦海波 | 0 | 37 |  | 0 | 0.14 | 24 | 苏州中意：排刀一：24*13+32*9（DL00240700351 / DL00240700352） 排刀二：24*9+32*12(DL00240700291 / DL002407003213)；成品内孔300mm；外径小于600mm；托高≤750mm；厚度公差+/-0.005mm；宽度公差+0/-0.2mm |  | 31010009 | 小品种钢卷 | 0.14-SPCC | 31020011 | 小品种钢分切带 | 0.14-SPCC |  | 10 | MO002231 | MO002231-001-123 | FJ001 | 分剪模板 | 5970 | 2024-08-01 | 2024-08-01 | 5 | 2024-08-01 10:30:20 | 2024-08-01 10:35:32 | 江苏东方九天新能源材料有限公司 |  | 秦海波 |  | 1 | 0.14 | 0 | 24 | 1 | DL00240700351/123 | 苏州中意：排刀一：24*13+32*9（DL00240700351 / DL00240700352） 排刀二：24*9+32*12(DL00240700291 / DL002407003213)；成品内孔300mm；外径小于600mm；托高≤750mm；厚度公差+/-0.005mm；宽度公差+0/-0.2mm | 1 |  | 是 | 是 | 5 | 1
分剪 | DL00240700351/122 | DL00240700351 | 东方分剪5# | 合格 | 合格品 | 甲 | 秦海波 | 0 | 37 |  | 0 | 0.14 | 24 | 苏州中意：排刀一：24*13+32*9（DL00240700351 / DL00240700352） 排刀二：24*9+32*12(DL00240700291 / DL002407003213)；成品内孔300mm；外径小于600mm；托高≤750mm；厚度公差+/-0.005mm；宽度公差+0/-0.2mm |  | 31010009 | 小品种钢卷 | 0.14-SPCC | 31020011 | 小品种钢分切带 | 0.14-SPCC |  | 10 | MO002231 | MO002231-001-122 | FJ001 | 分剪模板 | 5970 | 2024-08-01 | 2024-08-01 | 5 | 2024-08-01 10:30:20 | 2024-08-01 10:35:32 | 江苏东方九天新能源材料有限公司 |  | 秦海波 |  | 1 | 0.14 | 0 | 24 | 1 | DL00240700351/122 | 苏州中意：排刀一：24*13+32*9（DL00240700351 / DL00240700352） 排刀二：24*9+32*12(DL00240700291 / DL002407003213)；成品内孔300mm；外径小于600mm；托高≤750mm；厚度公差+/-0.005mm；宽度公差+0/-0.2mm | 1 |  | 是 | 是 | 5 | 1
分剪 | DL00240700351/121 | DL00240700351 | 东方分剪5# | 合格 | 合格品 | 甲 | 秦海波 | 0 | 37 |  | 0 | 0.14 | 24 | 苏州中意：排刀一：24*13+32*9（DL00240700351 / DL00240700352） 排刀二：24*9+32*12(DL00240700291 / DL002407003213)；成品内孔300mm；外径小于600mm；托高≤750mm；厚度公差+/-0.005mm；宽度公差+0/-0.2mm |  | 31010009 | 小品种钢卷 | 0.14-SPCC | 31020011 | 小品种钢分切带 | 0.14-SPCC |  | 10 | MO002231 | MO002231-001-121 | FJ001 | 分剪模板 | 5970 | 2024-08-01 | 2024-08-01 | 5 | 2024-08-01 10:30:20 | 2024-08-01 10:35:32 | 江苏东方九天新能源材料有限公司 |  | 秦海波 |  | 1 | 0.14 | 0 | 24 | 1 | DL00240700351/121 | 苏州中意：排刀一：24*13+32*9（DL00240700351 / DL00240700352） 排刀二：24*9+32*12(DL00240700291 / DL002407003213)；成品内孔300mm；外径小于600mm；托高≤750mm；厚度公差+/-0.005mm；宽度公差+0/-0.2mm | 1 |  | 是 | 是 | 5 | 1
分剪 | DL00240700351/120 | DL00240700351 | 东方分剪5# | 合格 | 合格品 | 甲 | 秦海波 | 0 | 37 |  | 0 | 0.14 | 24 | 苏州中意：排刀一：24*13+32*9（DL00240700351 / DL00240700352） 排刀二：24*9+32*12(DL00240700291 / DL002407003213)；成品内孔300mm；外径小于600mm；托高≤750mm；厚度公差+/-0.005mm；宽度公差+0/-0.2mm |  | 31010009 | 小品种钢卷 | 0.14-SPCC | 31020011 | 小品种钢分切带 | 0.14-SPCC |  | 10 | MO002231 | MO002231-001-120 | FJ001 | 分剪模板 | 5970 | 2024-08-01 | 2024-08-01 | 5 | 2024-08-01 10:30:20 | 2024-08-01 10:35:32 | 江苏东方九天新能源材料有限公司 |  | 秦海波 |  | 1 | 0.14 | 0 | 24 | 1 | DL00240700351/120 | 苏州中意：排刀一：24*13+32*9（DL00240700351 / DL00240700352） 排刀二：24*9+32*12(DL00240700291 / DL002407003213)；成品内孔300mm；外径小于600mm；托高≤750mm；厚度公差+/-0.005mm；宽度公差+0/-0.2mm | 1 |  | 是 | 是 | 5 | 1
分剪 | DL00240700351/119 | DL00240700351 | 东方分剪5# | 合格 | 合格品 | 甲 | 秦海波 | 0 | 37 |  | 0 | 0.14 | 24 | 苏州中意：排刀一：24*13+32*9（DL00240700351 / DL00240700352） 排刀二：24*9+32*12(DL00240700291 / DL002407003213)；成品内孔300mm；外径小于600mm；托高≤750mm；厚度公差+/-0.005mm；宽度公差+0/-0.2mm |  | 31010009 | 小品种钢卷 | 0.14-SPCC | 31020011 | 小品种钢分切带 | 0.14-SPCC |  | 10 | MO002231 | MO002231-001-119 | FJ001 | 分剪模板 | 5970 | 2024-08-01 | 2024-08-01 | 5 | 2024-08-01 10:30:20 | 2024-08-01 10:35:32 | 江苏东方九天新能源材料有限公司 |  | 秦海波 |  | 1 | 0.14 | 0 | 24 | 1 | DL00240700351/119 | 苏州中意：排刀一：24*13+32*9（DL00240700351 / DL00240700352） 排刀二：24*9+32*12(DL00240700291 / DL002407003213)；成品内孔300mm；外径小于600mm；托高≤750mm；厚度公差+/-0.005mm；宽度公差+0/-0.2mm | 1 |  | 是 | 是 | 5 | 1
分剪 | DL00240700351/118 | DL00240700351 | 东方分剪5# | 合格 | 合格品 | 甲 | 秦海波 | 0 | 37 |  | 0 | 0.14 | 24 | 苏州中意：排刀一：24*13+32*9（DL00240700351 / DL00240700352） 排刀二：24*9+32*12(DL00240700291 / DL002407003213)；成品内孔300mm；外径小于600mm；托高≤750mm；厚度公差+/-0.005mm；宽度公差+0/-0.2mm |  | 31010009 | 小品种钢卷 | 0.14-SPCC | 31020011 | 小品种钢分切带 | 0.14-SPCC |  | 10 | MO002231 | MO002231-001-118 | FJ001 | 分剪模板 | 5970 | 2024-08-01 | 2024-08-01 | 5 | 2024-08-01 10:30:20 | 2024-08-01 10:35:32 | 江苏东方九天新能源材料有限公司 |  | 秦海波 |  | 1 | 0.14 | 0 | 24 | 1 | DL00240700351/118 | 苏州中意：排刀一：24*13+32*9（DL00240700351 / DL00240700352） 排刀二：24*9+32*12(DL00240700291 / DL002407003213)；成品内孔300mm；外径小于600mm；托高≤750mm；厚度公差+/-0.005mm；宽度公差+0/-0.2mm | 1 |  | 是 | 是 | 5 | 1
分剪 | DL00240700351/117 | DL00240700351 | 东方分剪5# | 合格 | 合格品 | 甲 | 秦海波 | 0 | 37 |  | 0 | 0.14 | 24 | 苏州中意：排刀一：24*13+32*9（DL00240700351 / DL00240700352） 排刀二：24*9+32*12(DL00240700291 / DL002407003213)；成品内孔300mm；外径小于600mm；托高≤750mm；厚度公差+/-0.005mm；宽度公差+0/-0.2mm |  | 31010009 | 小品种钢卷 | 0.14-SPCC | 31020011 | 小品种钢分切带 | 0.14-SPCC |  | 10 | MO002231 | MO002231-001-117 | FJ001 | 分剪模板 | 5970 | 2024-08-01 | 2024-08-01 | 5 | 2024-08-01 10:30:20 | 2024-08-01 10:35:32 | 江苏东方九天新能源材料有限公司 |  | 秦海波 |  | 1 | 0.14 | 0 | 24 | 1 | DL00240700351/117 | 苏州中意：排刀一：24*13+32*9（DL00240700351 / DL00240700352） 排刀二：24*9+32*12(DL00240700291 / DL002407003213)；成品内孔300mm；外径小于600mm；托高≤750mm；厚度公差+/-0.005mm；宽度公差+0/-0.2mm | 1 |  | 是 | 是 | 5 | 1
分剪 | DL00240700351/116 | DL00240700351 | 东方分剪5# | 合格 | 合格品 | 甲 | 秦海波 | 0 | 37 |  | 0 | 0.14 | 24 | 苏州中意：排刀一：24*13+32*9（DL00240700351 / DL00240700352） 排刀二：24*9+32*12(DL00240700291 / DL002407003213)；成品内孔300mm；外径小于600mm；托高≤750mm；厚度公差+/-0.005mm；宽度公差+0/-0.2mm |  | 31010009 | 小品种钢卷 | 0.14-SPCC | 31020011 | 小品种钢分切带 | 0.14-SPCC |  | 10 | MO002231 | MO002231-001-116 | FJ001 | 分剪模板 | 5970 | 2024-08-01 | 2024-08-01 | 5 | 2024-08-01 10:30:20 | 2024-08-01 10:35:32 | 江苏东方九天新能源材料有限公司 |  | 秦海波 |  | 1 | 0.14 | 0 | 24 | 1 | DL00240700351/116 | 苏州中意：排刀一：24*13+32*9（DL00240700351 / DL00240700352） 排刀二：24*9+32*12(DL00240700291 / DL002407003213)；成品内孔300mm；外径小于600mm；托高≤750mm；厚度公差+/-0.005mm；宽度公差+0/-0.2mm | 1 |  | 是 | 是 | 5 | 1
分剪 | DL00240700351/115 | DL00240700351 | 东方分剪5# | 合格 | 合格品 | 甲 | 秦海波 | 0 | 37 |  | 0 | 0.14 | 24 | 苏州中意：排刀一：24*13+32*9（DL00240700351 / DL00240700352） 排刀二：24*9+32*12(DL00240700291 / DL002407003213)；成品内孔300mm；外径小于600mm；托高≤750mm；厚度公差+/-0.005mm；宽度公差+0/-0.2mm |  | 31010009 | 小品种钢卷 | 0.14-SPCC | 31020011 | 小品种钢分切带 | 0.14-SPCC |  | 10 | MO002231 | MO002231-001-115 | FJ001 | 分剪模板 | 5970 | 2024-08-01 | 2024-08-01 | 5 | 2024-08-01 10:30:20 | 2024-08-01 10:35:32 | 江苏东方九天新能源材料有限公司 |  | 秦海波 |  | 1 | 0.14 | 0 | 24 | 1 | DL00240700351/115 | 苏州中意：排刀一：24*13+32*9（DL00240700351 / DL00240700352） 排刀二：24*9+32*12(DL00240700291 / DL002407003213)；成品内孔300mm；外径小于600mm；托高≤750mm；厚度公差+/-0.005mm；宽度公差+0/-0.2mm | 1 |  | 是 | 是 | 5 | 1
分剪 | DL00240700351/114 | DL00240700351 | 东方分剪5# | 合格 | 合格品 | 甲 | 秦海波 | 0 | 37 |  | 0 | 0.14 | 24 | 苏州中意：排刀一：24*13+32*9（DL00240700351 / DL00240700352） 排刀二：24*9+32*12(DL00240700291 / DL002407003213)；成品内孔300mm；外径小于600mm；托高≤750mm；厚度公差+/-0.005mm；宽度公差+0/-0.2mm |  | 31010009 | 小品种钢卷 | 0.14-SPCC | 31020011 | 小品种钢分切带 | 0.14-SPCC |  | 10 | MO002231 | MO002231-001-114 | FJ001 | 分剪模板 | 5970 | 2024-08-01 | 2024-08-01 | 5 | 2024-08-01 10:30:20 | 2024-08-01 10:35:32 | 江苏东方九天新能源材料有限公司 |  | 秦海波 |  | 1 | 0.14 | 0 | 24 | 1 | DL00240700351/114 | 苏州中意：排刀一：24*13+32*9（DL00240700351 / DL00240700352） 排刀二：24*9+32*12(DL00240700291 / DL002407003213)；成品内孔300mm；外径小于600mm；托高≤750mm；厚度公差+/-0.005mm；宽度公差+0/-0.2mm | 1 |  | 是 | 是 | 5 | 1
分剪 | DL00240700351/113 | DL00240700351 | 东方分剪5# | 合格 | 合格品 | 甲 | 秦海波 | 0 | 37 |  | 0 | 0.14 | 24 | 苏州中意：排刀一：24*13+32*9（DL00240700351 / DL00240700352） 排刀二：24*9+32*12(DL00240700291 / DL002407003213)；成品内孔300mm；外径小于600mm；托高≤750mm；厚度公差+/-0.005mm；宽度公差+0/-0.2mm |  | 31010009 | 小品种钢卷 | 0.14-SPCC | 31020011 | 小品种钢分切带 | 0.14-SPCC |  | 10 | MO002231 | MO002231-001-113 | FJ001 | 分剪模板 | 5970 | 2024-08-01 | 2024-08-01 | 5 | 2024-08-01 10:30:20 | 2024-08-01 10:35:32 | 江苏东方九天新能源材料有限公司 |  | 秦海波 |  | 1 | 0.14 | 0 | 24 | 1 | DL00240700351/113 | 苏州中意：排刀一：24*13+32*9（DL00240700351 / DL00240700352） 排刀二：24*9+32*12(DL00240700291 / DL002407003213)；成品内孔300mm；外径小于600mm；托高≤750mm；厚度公差+/-0.005mm；宽度公差+0/-0.2mm | 1 |  | 是 | 是 | 5 | 1
分剪 | DL00240700351/112 | DL00240700351 | 东方分剪5# | 合格 | 合格品 | 甲 | 秦海波 | 0 | 37 |  | 0 | 0.14 | 24 | 苏州中意：排刀一：24*13+32*9（DL00240700351 / DL00240700352） 排刀二：24*9+32*12(DL00240700291 / DL002407003213)；成品内孔300mm；外径小于600mm；托高≤750mm；厚度公差+/-0.005mm；宽度公差+0/-0.2mm |  | 31010009 | 小品种钢卷 | 0.14-SPCC | 31020011 | 小品种钢分切带 | 0.14-SPCC |  | 10 | MO002231 | MO002231-001-112 | FJ001 | 分剪模板 | 5970 | 2024-08-01 | 2024-08-01 | 5 | 2024-08-01 10:30:20 | 2024-08-01 10:35:32 | 江苏东方九天新能源材料有限公司 |  | 秦海波 |  | 1 | 0.14 | 0 | 24 | 1 | DL00240700351/112 | 苏州中意：排刀一：24*13+32*9（DL00240700351 / DL00240700352） 排刀二：24*9+32*12(DL00240700291 / DL002407003213)；成品内孔300mm；外径小于600mm；托高≤750mm；厚度公差+/-0.005mm；宽度公差+0/-0.2mm | 1 |  | 是 | 是 | 5 | 1
分剪 | DL00240700351/111 | DL00240700351 | 东方分剪5# | 合格 | 合格品 | 甲 | 秦海波 | 0 | 37 |  | 0 | 0.14 | 24 | 苏州中意：排刀一：24*13+32*9（DL00240700351 / DL00240700352） 排刀二：24*9+32*12(DL00240700291 / DL002407003213)；成品内孔300mm；外径小于600mm；托高≤750mm；厚度公差+/-0.005mm；宽度公差+0/-0.2mm |  | 31010009 | 小品种钢卷 | 0.14-SPCC | 31020011 | 小品种钢分切带 | 0.14-SPCC |  | 10 | MO002231 | MO002231-001-111 | FJ001 | 分剪模板 | 5970 | 2024-08-01 | 2024-08-01 | 5 | 2024-08-01 10:30:20 | 2024-08-01 10:35:32 | 江苏东方九天新能源材料有限公司 |  | 秦海波 |  | 1 | 0.14 | 0 | 24 | 1 | DL00240700351/111 | 苏州中意：排刀一：24*13+32*9（DL00240700351 / DL00240700352） 排刀二：24*9+32*12(DL00240700291 / DL002407003213)；成品内孔300mm；外径小于600mm；托高≤750mm；厚度公差+/-0.005mm；宽度公差+0/-0.2mm | 1 |  | 是 | 是 | 5 | 1
分剪 | DL00240700351/110 | DL00240700351 | 东方分剪5# | 合格 | 合格品 | 甲 | 秦海波 | 0 | 52 |  | 0 | 0.14 | 32 | 苏州中意：排刀一：24*13+32*9（DL00240700351 / DL00240700352） 排刀二：24*9+32*12(DL00240700291 / DL002407003213)；成品内孔300mm；外径小于600mm；托高≤750mm；厚度公差+/-0.005mm；宽度公差+0/-0.2mm |  | 31010009 | 小品种钢卷 | 0.14-SPCC | 31020011 | 小品种钢分切带 | 0.14-SPCC |  | 10 | MO002231 | MO002231-001-110 | FJ001 | 分剪模板 | 5970 | 2024-08-01 | 2024-08-01 | 5 | 2024-08-01 10:30:20 | 2024-08-01 10:35:32 | 江苏东方九天新能源材料有限公司 |  | 秦海波 |  | 1 | 0.14 | 0 | 32 | 1 | DL00240700351/110 | 苏州中意：排刀一：24*13+32*9（DL00240700351 / DL00240700352） 排刀二：24*9+32*12(DL00240700291 / DL002407003213)；成品内孔300mm；外径小于600mm；托高≤750mm；厚度公差+/-0.005mm；宽度公差+0/-0.2mm | 1 |  | 是 | 是 | 5 | 1
分剪 | DL00240700351/109 | DL00240700351 | 东方分剪5# | 合格 | 合格品 | 甲 | 秦海波 | 0 | 52 |  | 0 | 0.14 | 32 | 苏州中意：排刀一：24*13+32*9（DL00240700351 / DL00240700352） 排刀二：24*9+32*12(DL00240700291 / DL002407003213)；成品内孔300mm；外径小于600mm；托高≤750mm；厚度公差+/-0.005mm；宽度公差+0/-0.2mm |  | 31010009 | 小品种钢卷 | 0.14-SPCC | 31020011 | 小品种钢分切带 | 0.14-SPCC |  | 10 | MO002231 | MO002231-001-109 | FJ001 | 分剪模板 | 5970 | 2024-08-01 | 2024-08-01 | 5 | 2024-08-01 10:30:20 | 2024-08-01 10:35:32 | 江苏东方九天新能源材料有限公司 |  | 秦海波 |  | 1 | 0.14 | 0 | 32 | 1 | DL00240700351/109 | 苏州中意：排刀一：24*13+32*9（DL00240700351 / DL00240700352） 排刀二：24*9+32*12(DL00240700291 / DL002407003213)；成品内孔300mm；外径小于600mm；托高≤750mm；厚度公差+/-0.005mm；宽度公差+0/-0.2mm | 1 |  | 是 | 是 | 5 | 1
分剪 | DL00240700351/108 | DL00240700351 | 东方分剪5# | 合格 | 合格品 | 甲 | 秦海波 | 0 | 52 |  | 0 | 0.14 | 32 | 苏州中意：排刀一：24*13+32*9（DL00240700351 / DL00240700352） 排刀二：24*9+32*12(DL00240700291 / DL002407003213)；成品内孔300mm；外径小于600mm；托高≤750mm；厚度公差+/-0.005mm；宽度公差+0/-0.2mm |  | 31010009 | 小品种钢卷 | 0.14-SPCC | 31020011 | 小品种钢分切带 | 0.14-SPCC |  | 10 | MO002231 | MO002231-001-108 | FJ001 | 分剪模板 | 5970 | 2024-08-01 | 2024-08-01 | 5 | 2024-08-01 10:30:20 | 2024-08-01 10:35:32 | 江苏东方九天新能源材料有限公司 |  | 秦海波 |  | 1 | 0.14 | 0 | 32 | 1 | DL00240700351/108 | 苏州中意：排刀一：24*13+32*9（DL00240700351 / DL00240700352） 排刀二：24*9+32*12(DL00240700291 / DL002407003213)；成品内孔300mm；外径小于600mm；托高≤750mm；厚度公差+/-0.005mm；宽度公差+0/-0.2mm | 1 |  | 是 | 是 | 5 | 1
分剪 | DL00240700351/107 | DL00240700351 | 东方分剪5# | 合格 | 合格品 | 甲 | 秦海波 | 0 | 52 |  | 0 | 0.14 | 32 | 苏州中意：排刀一：24*13+32*9（DL00240700351 / DL00240700352） 排刀二：24*9+32*12(DL00240700291 / DL002407003213)；成品内孔300mm；外径小于600mm；托高≤750mm；厚度公差+/-0.005mm；宽度公差+0/-0.2mm |  | 31010009 | 小品种钢卷 | 0.14-SPCC | 31020011 | 小品种钢分切带 | 0.14-SPCC |  | 10 | MO002231 | MO002231-001-107 | FJ001 | 分剪模板 | 5970 | 2024-08-01 | 2024-08-01 | 5 | 2024-08-01 10:30:20 | 2024-08-01 10:35:32 | 江苏东方九天新能源材料有限公司 |  | 秦海波 |  | 1 | 0.14 | 0 | 32 | 1 | DL00240700351/107 | 苏州中意：排刀一：24*13+32*9（DL00240700351 / DL00240700352） 排刀二：24*9+32*12(DL00240700291 / DL002407003213)；成品内孔300mm；外径小于600mm；托高≤750mm；厚度公差+/-0.005mm；宽度公差+0/-0.2mm | 1 |  | 是 | 是 | 5 | 1
分剪 | DL00240700351/106 | DL00240700351 | 东方分剪5# | 合格 | 合格品 | 甲 | 秦海波 | 0 | 52 |  | 0 | 0.14 | 32 | 苏州中意：排刀一：24*13+32*9（DL00240700351 / DL00240700352） 排刀二：24*9+32*12(DL00240700291 / DL002407003213)；成品内孔300mm；外径小于600mm；托高≤750mm；厚度公差+/-0.005mm；宽度公差+0/-0.2mm |  | 31010009 | 小品种钢卷 | 0.14-SPCC | 31020011 | 小品种钢分切带 | 0.14-SPCC |  | 10 | MO002231 | MO002231-001-106 | FJ001 | 分剪模板 | 5970 | 2024-08-01 | 2024-08-01 | 5 | 2024-08-01 10:30:20 | 2024-08-01 10:35:32 | 江苏东方九天新能源材料有限公司 |  | 秦海波 |  | 1 | 0.14 | 0 | 32 | 1 | DL00240700351/106 | 苏州中意：排刀一：24*13+32*9（DL00240700351 / DL00240700352） 排刀二：24*9+32*12(DL00240700291 / DL002407003213)；成品内孔300mm；外径小于600mm；托高≤750mm；厚度公差+/-0.005mm；宽度公差+0/-0.2mm | 1 |  | 是 | 是 | 5 | 1
分剪 | DL00240700351/105 | DL00240700351 | 东方分剪5# | 合格 | 合格品 | 甲 | 秦海波 | 0 | 52 |  | 0 | 0.14 | 32 | 苏州中意：排刀一：24*13+32*9（DL00240700351 / DL00240700352） 排刀二：24*9+32*12(DL00240700291 / DL002407003213)；成品内孔300mm；外径小于600mm；托高≤750mm；厚度公差+/-0.005mm；宽度公差+0/-0.2mm |  | 31010009 | 小品种钢卷 | 0.14-SPCC | 31020011 | 小品种钢分切带 | 0.14-SPCC |  | 10 | MO002231 | MO002231-001-105 | FJ001 | 分剪模板 | 5970 | 2024-08-01 | 2024-08-01 | 5 | 2024-08-01 10:30:20 | 2024-08-01 10:35:32 | 江苏东方九天新能源材料有限公司 |  | 秦海波 |  | 1 | 0.14 | 0 | 32 | 1 | DL00240700351/105 | 苏州中意：排刀一：24*13+32*9（DL00240700351 / DL00240700352） 排刀二：24*9+32*12(DL00240700291 / DL002407003213)；成品内孔300mm；外径小于600mm；托高≤750mm；厚度公差+/-0.005mm；宽度公差+0/-0.2mm | 1 |  | 是 | 是 | 5 | 1
分剪 | DL00240700351/104 | DL00240700351 | 东方分剪5# | 合格 | 合格品 | 甲 | 秦海波 | 0 | 52 |  | 0 | 0.14 | 32 | 苏州中意：排刀一：24*13+32*9（DL00240700351 / DL00240700352） 排刀二：24*9+32*12(DL00240700291 / DL002407003213)；成品内孔300mm；外径小于600mm；托高≤750mm；厚度公差+/-0.005mm；宽度公差+0/-0.2mm |  | 31010009 | 小品种钢卷 | 0.14-SPCC | 31020011 | 小品种钢分切带 | 0.14-SPCC |  | 10 | MO002231 | MO002231-001-104 | FJ001 | 分剪模板 | 5970 | 2024-08-01 | 2024-08-01 | 5 | 2024-08-01 10:30:20 | 2024-08-01 10:35:32 | 江苏东方九天新能源材料有限公司 |  | 秦海波 |  | 1 | 0.14 | 0 | 32 | 1 | DL00240700351/104 | 苏州中意：排刀一：24*13+32*9（DL00240700351 / DL00240700352） 排刀二：24*9+32*12(DL00240700291 / DL002407003213)；成品内孔300mm；外径小于600mm；托高≤750mm；厚度公差+/-0.005mm；宽度公差+0/-0.2mm | 1 |  | 是 | 是 | 5 | 1
分剪 | DL00240700351/103 | DL00240700351 | 东方分剪5# | 合格 | 合格品 | 甲 | 秦海波 | 0 | 52 |  | 0 | 0.14 | 32 | 苏州中意：排刀一：24*13+32*9（DL00240700351 / DL00240700352） 排刀二：24*9+32*12(DL00240700291 / DL002407003213)；成品内孔300mm；外径小于600mm；托高≤750mm；厚度公差+/-0.005mm；宽度公差+0/-0.2mm |  | 31010009 | 小品种钢卷 | 0.14-SPCC | 31020011 | 小品种钢分切带 | 0.14-SPCC |  | 10 | MO002231 | MO002231-001-103 | FJ001 | 分剪模板 | 5970 | 2024-08-01 | 2024-08-01 | 5 | 2024-08-01 10:30:20 | 2024-08-01 10:35:32 | 江苏东方九天新能源材料有限公司 |  | 秦海波 |  | 1 | 0.14 | 0 | 32 | 1 | DL00240700351/103 | 苏州中意：排刀一：24*13+32*9（DL00240700351 / DL00240700352） 排刀二：24*9+32*12(DL00240700291 / DL002407003213)；成品内孔300mm；外径小于600mm；托高≤750mm；厚度公差+/-0.005mm；宽度公差+0/-0.2mm | 1 |  | 是 | 是 | 5 | 1
分剪 | DL00240700351/102 | DL00240700351 | 东方分剪5# | 合格 | 合格品 | 甲 | 秦海波 | 0 | 52 |  | 0 | 0.14 | 32 | 苏州中意：排刀一：24*13+32*9（DL00240700351 / DL00240700352） 排刀二：24*9+32*12(DL00240700291 / DL002407003213)；成品内孔300mm；外径小于600mm；托高≤750mm；厚度公差+/-0.005mm；宽度公差+0/-0.2mm |  | 31010009 | 小品种钢卷 | 0.14-SPCC | 31020011 | 小品种钢分切带 | 0.14-SPCC |  | 10 | MO002231 | MO002231-001-102 | FJ001 | 分剪模板 | 5970 | 2024-08-01 | 2024-08-01 | 5 | 2024-08-01 10:30:20 | 2024-08-01 10:35:32 | 江苏东方九天新能源材料有限公司 |  | 秦海波 |  | 1 | 0.14 | 0 | 32 | 1 | DL00240700351/102 | 苏州中意：排刀一：24*13+32*9（DL00240700351 / DL00240700352） 排刀二：24*9+32*12(DL00240700291 / DL002407003213)；成品内孔300mm；外径小于600mm；托高≤750mm；厚度公差+/-0.005mm；宽度公差+0/-0.2mm | 1 |  | 是 | 是 | 5 | 1
分剪 | DL00240700351/101 | DL00240700351 | 东方分剪5# | 合格 | 合格品 | 甲 | 秦海波 | 0 | 39 |  | 0 | 0.14 | 24 | 苏州中意：排刀一：24*13+32*9（DL00240700351 / DL00240700352） 排刀二：24*9+32*12(DL00240700291 / DL002407003213)；成品内孔300mm；外径小于600mm；托高≤750mm；厚度公差+/-0.005mm；宽度公差+0/-0.2mm |  | 31010009 | 小品种钢卷 | 0.14-SPCC | 31020011 | 小品种钢分切带 | 0.14-SPCC |  | 10 | MO002231 | MO002231-001-101 | FJ001 | 分剪模板 | 5970 | 2024-08-01 | 2024-08-01 | 5 | 2024-08-01 10:30:20 | 2024-08-01 10:35:32 | 江苏东方九天新能源材料有限公司 |  | 秦海波 |  | 1 | 0.14 | 0 | 24 | 1 | DL00240700351/101 | 苏州中意：排刀一：24*13+32*9（DL00240700351 / DL00240700352） 排刀二：24*9+32*12(DL00240700291 / DL002407003213)；成品内孔300mm；外径小于600mm；托高≤750mm；厚度公差+/-0.005mm；宽度公差+0/-0.2mm | 1 |  | 是 | 是 | 5 | 1
分剪 | DL00240700351/100 | DL00240700351 | 东方分剪5# | 合格 | 合格品 | 甲 | 秦海波 | 0 | 39 |  | 0 | 0.14 | 24 | 苏州中意：排刀一：24*13+32*9（DL00240700351 / DL00240700352） 排刀二：24*9+32*12(DL00240700291 / DL002407003213)；成品内孔300mm；外径小于600mm；托高≤750mm；厚度公差+/-0.005mm；宽度公差+0/-0.2mm |  | 31010009 | 小品种钢卷 | 0.14-SPCC | 31020011 | 小品种钢分切带 | 0.14-SPCC |  | 10 | MO002231 | MO002231-001-100 | FJ001 | 分剪模板 | 5970 | 2024-08-01 | 2024-08-01 | 5 | 2024-08-01 10:30:20 | 2024-08-01 10:35:32 | 江苏东方九天新能源材料有限公司 |  | 秦海波 |  | 1 | 0.14 | 0 | 24 | 1 | DL00240700351/100 | 苏州中意：排刀一：24*13+32*9（DL00240700351 / DL00240700352） 排刀二：24*9+32*12(DL00240700291 / DL002407003213)；成品内孔300mm；外径小于600mm；托高≤750mm；厚度公差+/-0.005mm；宽度公差+0/-0.2mm | 1 |  | 是 | 是 | 5 | 1
分剪 | DL00240700351/24 | DL00240700351 | 东方分剪5# | 合格 | 合格品 | 甲 | 秦海波 | 0 | 39 |  | 0 | 0.14 | 24 | 苏州中意：排刀一：24*13+32*9（DL00240700351 / DL00240700352） 排刀二：24*9+32*12(DL00240700291 / DL002407003213)；成品内孔300mm；外径小于600mm；托高≤750mm；厚度公差+/-0.005mm；宽度公差+0/-0.2mm |  | 31010009 | 小品种钢卷 | 0.14-SPCC | 31020011 | 小品种钢分切带 | 0.14-SPCC |  | 10 | MO002231 | MO002231-001-24 | FJ001 | 分剪模板 | 5970 | 2024-08-01 | 2024-08-01 | 5 | 2024-08-01 10:30:20 | 2024-08-01 10:35:31 | 江苏东方九天新能源材料有限公司 |  | 秦海波 |  | 1 | 0.14 | 0 | 24 | 1 | DL00240700351/24 | 苏州中意：排刀一：24*13+32*9（DL00240700351 / DL00240700352） 排刀二：24*9+32*12(DL00240700291 / DL002407003213)；成品内孔300mm；外径小于600mm；托高≤750mm；厚度公差+/-0.005mm；宽度公差+0/-0.2mm | 1 |  | 是 | 是 | 5 | 1
分剪 | DL00240700351/23 | DL00240700351 | 东方分剪5# | 合格 | 合格品 | 甲 | 秦海波 | 0 | 39 |  | 0 | 0.14 | 24 | 苏州中意：排刀一：24*13+32*9（DL00240700351 / DL00240700352） 排刀二：24*9+32*12(DL00240700291 / DL002407003213)；成品内孔300mm；外径小于600mm；托高≤750mm；厚度公差+/-0.005mm；宽度公差+0/-0.2mm |  | 31010009 | 小品种钢卷 | 0.14-SPCC | 31020011 | 小品种钢分切带 | 0.14-SPCC |  | 10 | MO002231 | MO002231-001-23 | FJ001 | 分剪模板 | 5970 | 2024-08-01 | 2024-08-01 | 5 | 2024-08-01 10:30:20 | 2024-08-01 10:35:31 | 江苏东方九天新能源材料有限公司 |  | 秦海波 |  | 1 | 0.14 | 0 | 24 | 1 | DL00240700351/23 | 苏州中意：排刀一：24*13+32*9（DL00240700351 / DL00240700352） 排刀二：24*9+32*12(DL00240700291 / DL002407003213)；成品内孔300mm；外径小于600mm；托高≤750mm；厚度公差+/-0.005mm；宽度公差+0/-0.2mm | 1 |  | 是 | 是 | 5 | 1
分剪 | DL00240700351/22 | DL00240700351 | 东方分剪5# | 合格 | 合格品 | 甲 | 秦海波 | 0 | 51 |  | 0 | 0.14 | 32 | 苏州中意：排刀一：24*13+32*9（DL00240700351 / DL00240700352） 排刀二：24*9+32*12(DL00240700291 / DL002407003213)；成品内孔300mm；外径小于600mm；托高≤750mm；厚度公差+/-0.005mm；宽度公差+0/-0.2mm |  | 31010009 | 小品种钢卷 | 0.14-SPCC | 31020011 | 小品种钢分切带 | 0.14-SPCC |  | 10 | MO002231 | MO002231-001-22 | FJ001 | 分剪模板 | 5970 | 2024-08-01 | 2024-08-01 | 5 | 2024-08-01 10:30:20 | 2024-08-01 10:35:31 | 江苏东方九天新能源材料有限公司 |  | 秦海波 |  | 1 | 0.14 | 0 | 32 | 1 | DL00240700351/22 | 苏州中意：排刀一：24*13+32*9（DL00240700351 / DL00240700352） 排刀二：24*9+32*12(DL00240700291 / DL002407003213)；成品内孔300mm；外径小于600mm；托高≤750mm；厚度公差+/-0.005mm；宽度公差+0/-0.2mm | 1 |  | 是 | 是 | 5 | 1
分剪 | DL00240700351/21 | DL00240700351 | 东方分剪5# | 合格 | 合格品 | 甲 | 秦海波 | 0 | 51 |  | 0 | 0.14 | 32 | 苏州中意：排刀一：24*13+32*9（DL00240700351 / DL00240700352） 排刀二：24*9+32*12(DL00240700291 / DL002407003213)；成品内孔300mm；外径小于600mm；托高≤750mm；厚度公差+/-0.005mm；宽度公差+0/-0.2mm |  | 31010009 | 小品种钢卷 | 0.14-SPCC | 31020011 | 小品种钢分切带 | 0.14-SPCC |  | 10 | MO002231 | MO002231-001-21 | FJ001 | 分剪模板 | 5970 | 2024-08-01 | 2024-08-01 | 5 | 2024-08-01 10:30:20 | 2024-08-01 10:35:31 | 江苏东方九天新能源材料有限公司 |  | 秦海波 |  | 1 | 0.14 | 0 | 32 | 1 | DL00240700351/21 | 苏州中意：排刀一：24*13+32*9（DL00240700351 / DL00240700352） 排刀二：24*9+32*12(DL00240700291 / DL002407003213)；成品内孔300mm；外径小于600mm；托高≤750mm；厚度公差+/-0.005mm；宽度公差+0/-0.2mm | 1 |  | 是 | 是 | 5 | 1
分剪 | DL00240700351/20 | DL00240700351 | 东方分剪5# | 合格 | 合格品 | 甲 | 秦海波 | 0 | 51 |  | 0 | 0.14 | 32 | 苏州中意：排刀一：24*13+32*9（DL00240700351 / DL00240700352） 排刀二：24*9+32*12(DL00240700291 / DL002407003213)；成品内孔300mm；外径小于600mm；托高≤750mm；厚度公差+/-0.005mm；宽度公差+0/-0.2mm |  | 31010009 | 小品种钢卷 | 0.14-SPCC | 31020011 | 小品种钢分切带 | 0.14-SPCC |  | 10 | MO002231 | MO002231-001-20 | FJ001 | 分剪模板 | 5970 | 2024-08-01 | 2024-08-01 | 5 | 2024-08-01 10:30:20 | 2024-08-01 10:35:31 | 江苏东方九天新能源材料有限公司 |  | 秦海波 |  | 1 | 0.14 | 0 | 32 | 1 | DL00240700351/20 | 苏州中意：排刀一：24*13+32*9（DL00240700351 / DL00240700352） 排刀二：24*9+32*12(DL00240700291 / DL002407003213)；成品内孔300mm；外径小于600mm；托高≤750mm；厚度公差+/-0.005mm；宽度公差+0/-0.2mm | 1 |  | 是 | 是 | 5 | 1
分剪 | DL00240700351/19 | DL00240700351 | 东方分剪5# | 合格 | 合格品 | 甲 | 秦海波 | 0 | 51 |  | 0 | 0.14 | 32 | 苏州中意：排刀一：24*13+32*9（DL00240700351 / DL00240700352） 排刀二：24*9+32*12(DL00240700291 / DL002407003213)；成品内孔300mm；外径小于600mm；托高≤750mm；厚度公差+/-0.005mm；宽度公差+0/-0.2mm |  | 31010009 | 小品种钢卷 | 0.14-SPCC | 31020011 | 小品种钢分切带 | 0.14-SPCC |  | 10 | MO002231 | MO002231-001-19 | FJ001 | 分剪模板 | 5970 | 2024-08-01 | 2024-08-01 | 5 | 2024-08-01 10:30:20 | 2024-08-01 10:35:31 | 江苏东方九天新能源材料有限公司 |  | 秦海波 |  | 1 | 0.14 | 0 | 32 | 1 | DL00240700351/19 | 苏州中意：排刀一：24*13+32*9（DL00240700351 / DL00240700352） 排刀二：24*9+32*12(DL00240700291 / DL002407003213)；成品内孔300mm；外径小于600mm；托高≤750mm；厚度公差+/-0.005mm；宽度公差+0/-0.2mm | 1 |  | 是 | 是 | 5 | 1
分剪 | DL00240700351/18 | DL00240700351 | 东方分剪5# | 合格 | 合格品 | 甲 | 秦海波 | 0 | 51 |  | 0 | 0.14 | 32 | 苏州中意：排刀一：24*13+32*9（DL00240700351 / DL00240700352） 排刀二：24*9+32*12(DL00240700291 / DL002407003213)；成品内孔300mm；外径小于600mm；托高≤750mm；厚度公差+/-0.005mm；宽度公差+0/-0.2mm |  | 31010009 | 小品种钢卷 | 0.14-SPCC | 31020011 | 小品种钢分切带 | 0.14-SPCC |  | 10 | MO002231 | MO002231-001-18 | FJ001 | 分剪模板 | 5970 | 2024-08-01 | 2024-08-01 | 5 | 2024-08-01 10:30:20 | 2024-08-01 10:35:31 | 江苏东方九天新能源材料有限公司 |  | 秦海波 |  | 1 | 0.14 | 0 | 32 | 1 | DL00240700351/18 | 苏州中意：排刀一：24*13+32*9（DL00240700351 / DL00240700352） 排刀二：24*9+32*12(DL00240700291 / DL002407003213)；成品内孔300mm；外径小于600mm；托高≤750mm；厚度公差+/-0.005mm；宽度公差+0/-0.2mm | 1 |  | 是 | 是 | 5 | 1
分剪 | DL00240700351/17 | DL00240700351 | 东方分剪5# | 合格 | 合格品 | 甲 | 秦海波 | 0 | 51 |  | 0 | 0.14 | 32 | 苏州中意：排刀一：24*13+32*9（DL00240700351 / DL00240700352） 排刀二：24*9+32*12(DL00240700291 / DL002407003213)；成品内孔300mm；外径小于600mm；托高≤750mm；厚度公差+/-0.005mm；宽度公差+0/-0.2mm |  | 31010009 | 小品种钢卷 | 0.14-SPCC | 31020011 | 小品种钢分切带 | 0.14-SPCC |  | 10 | MO002231 | MO002231-001-17 | FJ001 | 分剪模板 | 5970 | 2024-08-01 | 2024-08-01 | 5 | 2024-08-01 10:30:20 | 2024-08-01 10:35:31 | 江苏东方九天新能源材料有限公司 |  | 秦海波 |  | 1 | 0.14 | 0 | 32 | 1 | DL00240700351/17 | 苏州中意：排刀一：24*13+32*9（DL00240700351 / DL00240700352） 排刀二：24*9+32*12(DL00240700291 / DL002407003213)；成品内孔300mm；外径小于600mm；托高≤750mm；厚度公差+/-0.005mm；宽度公差+0/-0.2mm | 1 |  | 是 | 是 | 5 | 1
分剪 | DL00240700351/16 | DL00240700351 | 东方分剪5# | 合格 | 合格品 | 甲 | 秦海波 | 0 | 51 |  | 0 | 0.14 | 32 | 苏州中意：排刀一：24*13+32*9（DL00240700351 / DL00240700352） 排刀二：24*9+32*12(DL00240700291 / DL002407003213)；成品内孔300mm；外径小于600mm；托高≤750mm；厚度公差+/-0.005mm；宽度公差+0/-0.2mm |  | 31010009 | 小品种钢卷 | 0.14-SPCC | 31020011 | 小品种钢分切带 | 0.14-SPCC |  | 10 | MO002231 | MO002231-001-16 | FJ001 | 分剪模板 | 5970 | 2024-08-01 | 2024-08-01 | 5 | 2024-08-01 10:30:20 | 2024-08-01 10:35:31 | 江苏东方九天新能源材料有限公司 |  | 秦海波 |  | 1 | 0.14 | 0 | 32 | 1 | DL00240700351/16 | 苏州中意：排刀一：24*13+32*9（DL00240700351 / DL00240700352） 排刀二：24*9+32*12(DL00240700291 / DL002407003213)；成品内孔300mm；外径小于600mm；托高≤750mm；厚度公差+/-0.005mm；宽度公差+0/-0.2mm | 1 |  | 是 | 是 | 5 | 1
分剪 | DL00240700351/15 | DL00240700351 | 东方分剪5# | 合格 | 合格品 | 甲 | 秦海波 | 0 | 51 |  | 0 | 0.14 | 32 | 苏州中意：排刀一：24*13+32*9（DL00240700351 / DL00240700352） 排刀二：24*9+32*12(DL00240700291 / DL002407003213)；成品内孔300mm；外径小于600mm；托高≤750mm；厚度公差+/-0.005mm；宽度公差+0/-0.2mm |  | 31010009 | 小品种钢卷 | 0.14-SPCC | 31020011 | 小品种钢分切带 | 0.14-SPCC |  | 10 | MO002231 | MO002231-001-15 | FJ001 | 分剪模板 | 5970 | 2024-08-01 | 2024-08-01 | 5 | 2024-08-01 10:30:20 | 2024-08-01 10:35:31 | 江苏东方九天新能源材料有限公司 |  | 秦海波 |  | 1 | 0.14 | 0 | 32 | 1 | DL00240700351/15 | 苏州中意：排刀一：24*13+32*9（DL00240700351 / DL00240700352） 排刀二：24*9+32*12(DL00240700291 / DL002407003213)；成品内孔300mm；外径小于600mm；托高≤750mm；厚度公差+/-0.005mm；宽度公差+0/-0.2mm | 1 |  | 是 | 是 | 5 | 1
分剪 | DL00240700351/14 | DL00240700351 | 东方分剪5# | 合格 | 合格品 | 甲 | 秦海波 | 0 | 51 |  | 0 | 0.14 | 32 | 苏州中意：排刀一：24*13+32*9（DL00240700351 / DL00240700352） 排刀二：24*9+32*12(DL00240700291 / DL002407003213)；成品内孔300mm；外径小于600mm；托高≤750mm；厚度公差+/-0.005mm；宽度公差+0/-0.2mm |  | 31010009 | 小品种钢卷 | 0.14-SPCC | 31020011 | 小品种钢分切带 | 0.14-SPCC |  | 10 | MO002231 | MO002231-001-14 | FJ001 | 分剪模板 | 5970 | 2024-08-01 | 2024-08-01 | 5 | 2024-08-01 10:30:20 | 2024-08-01 10:35:31 | 江苏东方九天新能源材料有限公司 |  | 秦海波 |  | 1 | 0.14 | 0 | 32 | 1 | DL00240700351/14 | 苏州中意：排刀一：24*13+32*9（DL00240700351 / DL00240700352） 排刀二：24*9+32*12(DL00240700291 / DL002407003213)；成品内孔300mm；外径小于600mm；托高≤750mm；厚度公差+/-0.005mm；宽度公差+0/-0.2mm | 1 |  | 是 | 是 | 5 | 1
分剪 | DL00240700351/13 | DL00240700351 | 东方分剪5# | 合格 | 合格品 | 甲 | 秦海波 | 0 | 39 |  | 0 | 0.14 | 24 | 苏州中意：排刀一：24*13+32*9（DL00240700351 / DL00240700352） 排刀二：24*9+32*12(DL00240700291 / DL002407003213)；成品内孔300mm；外径小于600mm；托高≤750mm；厚度公差+/-0.005mm；宽度公差+0/-0.2mm |  | 31010009 | 小品种钢卷 | 0.14-SPCC | 31020011 | 小品种钢分切带 | 0.14-SPCC |  | 10 | MO002231 | MO002231-001-13 | FJ001 | 分剪模板 | 5970 | 2024-08-01 | 2024-08-01 | 5 | 2024-08-01 10:30:20 | 2024-08-01 10:35:31 | 江苏东方九天新能源材料有限公司 |  | 秦海波 |  | 1 | 0.14 | 0 | 24 | 1 | DL00240700351/13 | 苏州中意：排刀一：24*13+32*9（DL00240700351 / DL00240700352） 排刀二：24*9+32*12(DL00240700291 / DL002407003213)；成品内孔300mm；外径小于600mm；托高≤750mm；厚度公差+/-0.005mm；宽度公差+0/-0.2mm | 1 |  | 是 | 是 | 5 | 1
分剪 | DL00240700351/12 | DL00240700351 | 东方分剪5# | 合格 | 合格品 | 甲 | 秦海波 | 0 | 39 |  | 0 | 0.14 | 24 | 苏州中意：排刀一：24*13+32*9（DL00240700351 / DL00240700352） 排刀二：24*9+32*12(DL00240700291 / DL002407003213)；成品内孔300mm；外径小于600mm；托高≤750mm；厚度公差+/-0.005mm；宽度公差+0/-0.2mm |  | 31010009 | 小品种钢卷 | 0.14-SPCC | 31020011 | 小品种钢分切带 | 0.14-SPCC |  | 10 | MO002231 | MO002231-001-12 | FJ001 | 分剪模板 | 5970 | 2024-08-01 | 2024-08-01 | 5 | 2024-08-01 10:30:20 | 2024-08-01 10:35:31 | 江苏东方九天新能源材料有限公司 |  | 秦海波 |  | 1 | 0.14 | 0 | 24 | 1 | DL00240700351/12 | 苏州中意：排刀一：24*13+32*9（DL00240700351 / DL00240700352） 排刀二：24*9+32*12(DL00240700291 / DL002407003213)；成品内孔300mm；外径小于600mm；托高≤750mm；厚度公差+/-0.005mm；宽度公差+0/-0.2mm | 1 |  | 是 | 是 | 5 | 1
分剪 | DL00240700351/11 | DL00240700351 | 东方分剪5# | 合格 | 合格品 | 甲 | 秦海波 | 0 | 39 |  | 0 | 0.14 | 24 | 苏州中意：排刀一：24*13+32*9（DL00240700351 / DL00240700352） 排刀二：24*9+32*12(DL00240700291 / DL002407003213)；成品内孔300mm；外径小于600mm；托高≤750mm；厚度公差+/-0.005mm；宽度公差+0/-0.2mm |  | 31010009 | 小品种钢卷 | 0.14-SPCC | 31020011 | 小品种钢分切带 | 0.14-SPCC |  | 10 | MO002231 | MO002231-001-11 | FJ001 | 分剪模板 | 5970 | 2024-08-01 | 2024-08-01 | 5 | 2024-08-01 10:30:20 | 2024-08-01 10:35:31 | 江苏东方九天新能源材料有限公司 |  | 秦海波 |  | 1 | 0.14 | 0 | 24 | 1 | DL00240700351/11 | 苏州中意：排刀一：24*13+32*9（DL00240700351 / DL00240700352） 排刀二：24*9+32*12(DL00240700291 / DL002407003213)；成品内孔300mm；外径小于600mm；托高≤750mm；厚度公差+/-0.005mm；宽度公差+0/-0.2mm | 1 |  | 是 | 是 | 5 | 1
分剪 | DL00240700351/10 | DL00240700351 | 东方分剪5# | 合格 | 合格品 | 甲 | 秦海波 | 0 | 39 |  | 0 | 0.14 | 24 | 苏州中意：排刀一：24*13+32*9（DL00240700351 / DL00240700352） 排刀二：24*9+32*12(DL00240700291 / DL002407003213)；成品内孔300mm；外径小于600mm；托高≤750mm；厚度公差+/-0.005mm；宽度公差+0/-0.2mm |  | 31010009 | 小品种钢卷 | 0.14-SPCC | 31020011 | 小品种钢分切带 | 0.14-SPCC |  | 10 | MO002231 | MO002231-001-10 | FJ001 | 分剪模板 | 5970 | 2024-08-01 | 2024-08-01 | 5 | 2024-08-01 10:30:20 | 2024-08-01 10:35:31 | 江苏东方九天新能源材料有限公司 |  | 秦海波 |  | 1 | 0.14 | 0 | 24 | 1 | DL00240700351/10 | 苏州中意：排刀一：24*13+32*9（DL00240700351 / DL00240700352） 排刀二：24*9+32*12(DL00240700291 / DL002407003213)；成品内孔300mm；外径小于600mm；托高≤750mm；厚度公差+/-0.005mm；宽度公差+0/-0.2mm | 1 |  | 是 | 是 | 5 | 1
分剪 | DL00240700351/9 | DL00240700351 | 东方分剪5# | 合格 | 合格品 | 甲 | 秦海波 | 0 | 39 |  | 0 | 0.14 | 24 | 苏州中意：排刀一：24*13+32*9（DL00240700351 / DL00240700352） 排刀二：24*9+32*12(DL00240700291 / DL002407003213)；成品内孔300mm；外径小于600mm；托高≤750mm；厚度公差+/-0.005mm；宽度公差+0/-0.2mm |  | 31010009 | 小品种钢卷 | 0.14-SPCC | 31020011 | 小品种钢分切带 | 0.14-SPCC |  | 10 | MO002231 | MO002231-001-09 | FJ001 | 分剪模板 | 5970 | 2024-08-01 | 2024-08-01 | 5 | 2024-08-01 10:30:20 | 2024-08-01 10:35:31 | 江苏东方九天新能源材料有限公司 |  | 秦海波 |  | 1 | 0.14 | 0 | 24 | 1 | DL00240700351/9 | 苏州中意：排刀一：24*13+32*9（DL00240700351 / DL00240700352） 排刀二：24*9+32*12(DL00240700291 / DL002407003213)；成品内孔300mm；外径小于600mm；托高≤750mm；厚度公差+/-0.005mm；宽度公差+0/-0.2mm | 1 |  | 是 | 是 | 5 | 1
分剪 | DL00240700351/8 | DL00240700351 | 东方分剪5# | 合格 | 合格品 | 甲 | 秦海波 | 0 | 39 |  | 0 | 0.14 | 24 | 苏州中意：排刀一：24*13+32*9（DL00240700351 / DL00240700352） 排刀二：24*9+32*12(DL00240700291 / DL002407003213)；成品内孔300mm；外径小于600mm；托高≤750mm；厚度公差+/-0.005mm；宽度公差+0/-0.2mm |  | 31010009 | 小品种钢卷 | 0.14-SPCC | 31020011 | 小品种钢分切带 | 0.14-SPCC |  | 10 | MO002231 | MO002231-001-08 | FJ001 | 分剪模板 | 5970 | 2024-08-01 | 2024-08-01 | 5 | 2024-08-01 10:30:20 | 2024-08-01 10:35:31 | 江苏东方九天新能源材料有限公司 |  | 秦海波 |  | 1 | 0.14 | 0 | 24 | 1 | DL00240700351/8 | 苏州中意：排刀一：24*13+32*9（DL00240700351 / DL00240700352） 排刀二：24*9+32*12(DL00240700291 / DL002407003213)；成品内孔300mm；外径小于600mm；托高≤750mm；厚度公差+/-0.005mm；宽度公差+0/-0.2mm | 1 |  | 是 | 是 | 5 | 1
分剪 | DL00240700351/7 | DL00240700351 | 东方分剪5# | 合格 | 合格品 | 甲 | 秦海波 | 0 | 39 |  | 0 | 0.14 | 24 | 苏州中意：排刀一：24*13+32*9（DL00240700351 / DL00240700352） 排刀二：24*9+32*12(DL00240700291 / DL002407003213)；成品内孔300mm；外径小于600mm；托高≤750mm；厚度公差+/-0.005mm；宽度公差+0/-0.2mm |  | 31010009 | 小品种钢卷 | 0.14-SPCC | 31020011 | 小品种钢分切带 | 0.14-SPCC |  | 10 | MO002231 | MO002231-001-07 | FJ001 | 分剪模板 | 5970 | 2024-08-01 | 2024-08-01 | 5 | 2024-08-01 10:30:20 | 2024-08-01 10:35:31 | 江苏东方九天新能源材料有限公司 |  | 秦海波 |  | 1 | 0.14 | 0 | 24 | 1 | DL00240700351/7 | 苏州中意：排刀一：24*13+32*9（DL00240700351 / DL00240700352） 排刀二：24*9+32*12(DL00240700291 / DL002407003213)；成品内孔300mm；外径小于600mm；托高≤750mm；厚度公差+/-0.005mm；宽度公差+0/-0.2mm | 1 |  | 是 | 是 | 5 | 1
分剪 | DL00240700351/6 | DL00240700351 | 东方分剪5# | 合格 | 合格品 | 甲 | 秦海波 | 0 | 39 |  | 0 | 0.14 | 24 | 苏州中意：排刀一：24*13+32*9（DL00240700351 / DL00240700352） 排刀二：24*9+32*12(DL00240700291 / DL002407003213)；成品内孔300mm；外径小于600mm；托高≤750mm；厚度公差+/-0.005mm；宽度公差+0/-0.2mm |  | 31010009 | 小品种钢卷 | 0.14-SPCC | 31020011 | 小品种钢分切带 | 0.14-SPCC |  | 10 | MO002231 | MO002231-001-06 | FJ001 | 分剪模板 | 5970 | 2024-08-01 | 2024-08-01 | 5 | 2024-08-01 10:30:20 | 2024-08-01 10:35:31 | 江苏东方九天新能源材料有限公司 |  | 秦海波 |  | 1 | 0.14 | 0 | 24 | 1 | DL00240700351/6 | 苏州中意：排刀一：24*13+32*9（DL00240700351 / DL00240700352） 排刀二：24*9+32*12(DL00240700291 / DL002407003213)；成品内孔300mm；外径小于600mm；托高≤750mm；厚度公差+/-0.005mm；宽度公差+0/-0.2mm | 1 |  | 是 | 是 | 5 | 1
分剪 | DL00240700351/5 | DL00240700351 | 东方分剪5# | 合格 | 合格品 | 甲 | 秦海波 | 0 | 39 |  | 0 | 0.14 | 24 | 苏州中意：排刀一：24*13+32*9（DL00240700351 / DL00240700352） 排刀二：24*9+32*12(DL00240700291 / DL002407003213)；成品内孔300mm；外径小于600mm；托高≤750mm；厚度公差+/-0.005mm；宽度公差+0/-0.2mm |  | 31010009 | 小品种钢卷 | 0.14-SPCC | 31020011 | 小品种钢分切带 | 0.14-SPCC |  | 10 | MO002231 | MO002231-001-05 | FJ001 | 分剪模板 | 5970 | 2024-08-01 | 2024-08-01 | 5 | 2024-08-01 10:30:20 | 2024-08-01 10:35:31 | 江苏东方九天新能源材料有限公司 |  | 秦海波 |  | 1 | 0.14 | 0 | 24 | 1 | DL00240700351/5 | 苏州中意：排刀一：24*13+32*9（DL00240700351 / DL00240700352） 排刀二：24*9+32*12(DL00240700291 / DL002407003213)；成品内孔300mm；外径小于600mm；托高≤750mm；厚度公差+/-0.005mm；宽度公差+0/-0.2mm | 1 |  | 是 | 是 | 5 | 1
分剪 | DL00240700351/4 | DL00240700351 | 东方分剪5# | 合格 | 合格品 | 甲 | 秦海波 | 0 | 39 |  | 0 | 0.14 | 24 | 苏州中意：排刀一：24*13+32*9（DL00240700351 / DL00240700352） 排刀二：24*9+32*12(DL00240700291 / DL002407003213)；成品内孔300mm；外径小于600mm；托高≤750mm；厚度公差+/-0.005mm；宽度公差+0/-0.2mm |  | 31010009 | 小品种钢卷 | 0.14-SPCC | 31020011 | 小品种钢分切带 | 0.14-SPCC |  | 10 | MO002231 | MO002231-001-04 | FJ001 | 分剪模板 | 5970 | 2024-08-01 | 2024-08-01 | 5 | 2024-08-01 10:30:20 | 2024-08-01 10:35:31 | 江苏东方九天新能源材料有限公司 |  | 秦海波 |  | 1 | 0.14 | 0 | 24 | 1 | DL00240700351/4 | 苏州中意：排刀一：24*13+32*9（DL00240700351 / DL00240700352） 排刀二：24*9+32*12(DL00240700291 / DL002407003213)；成品内孔300mm；外径小于600mm；托高≤750mm；厚度公差+/-0.005mm；宽度公差+0/-0.2mm | 1 |  | 是 | 是 | 5 | 1
分剪 | DL00240700351/3 | DL00240700351 | 东方分剪5# | 合格 | 合格品 | 甲 | 秦海波 | 0 | 39 |  | 0 | 0.14 | 24 | 苏州中意：排刀一：24*13+32*9（DL00240700351 / DL00240700352） 排刀二：24*9+32*12(DL00240700291 / DL002407003213)；成品内孔300mm；外径小于600mm；托高≤750mm；厚度公差+/-0.005mm；宽度公差+0/-0.2mm |  | 31010009 | 小品种钢卷 | 0.14-SPCC | 31020011 | 小品种钢分切带 | 0.14-SPCC |  | 10 | MO002231 | MO002231-001-03 | FJ001 | 分剪模板 | 5970 | 2024-08-01 | 2024-08-01 | 5 | 2024-08-01 10:30:20 | 2024-08-01 10:35:31 | 江苏东方九天新能源材料有限公司 |  | 秦海波 |  | 1 | 0.14 | 0 | 24 | 1 | DL00240700351/3 | 苏州中意：排刀一：24*13+32*9（DL00240700351 / DL00240700352） 排刀二：24*9+32*12(DL00240700291 / DL002407003213)；成品内孔300mm；外径小于600mm；托高≤750mm；厚度公差+/-0.005mm；宽度公差+0/-0.2mm | 1 |  | 是 | 是 | 5 | 1
分剪 | DL00240700351/2 | DL00240700351 | 东方分剪5# | 其他入库 | 报废品 | 甲 | 秦海波 | 0 | 39 |  | 0 | 0.14 | 24 | 苏州中意：排刀一：24*13+32*9（DL00240700351 / DL00240700352） 排刀二：24*9+32*12(DL00240700291 / DL002407003213)；成品内孔300mm；外径小于600mm；托高≤750mm；厚度公差+/-0.005mm；宽度公差+0/-0.2mm |  | 31010009 | 小品种钢卷 | 0.14-SPCC | 31020011 | 小品种钢分切带 | 0.14-SPCC |  | 10 | MO002231 | MO002231-001-02 | FJ001 | 分剪模板 | 5970 | 2024-08-01 | 2024-08-01 | 5 | 2024-08-01 10:30:20 | 2024-08-01 10:35:31 | 江苏东方九天新能源材料有限公司 |  | 秦海波 |  | 1 | 0.14 | 0 | 24 | 1 | DL00240700351/2 | 苏州中意：排刀一：24*13+32*9（DL00240700351 / DL00240700352） 排刀二：24*9+32*12(DL00240700291 / DL002407003213)；成品内孔300mm；外径小于600mm；托高≤750mm；厚度公差+/-0.005mm；宽度公差+0/-0.2mm | 1 | 折印 | 是 | 是 | 5 | 1
分剪 | DL00240700351/1 | DL00240700351 | 东方分剪5# | 其他入库 | 报废品 | 甲 | 秦海波 | 0 | 39 |  | 0 | 0.14 | 24 | 苏州中意：排刀一：24*13+32*9（DL00240700351 / DL00240700352） 排刀二：24*9+32*12(DL00240700291 / DL002407003213)；成品内孔300mm；外径小于600mm；托高≤750mm；厚度公差+/-0.005mm；宽度公差+0/-0.2mm |  | 31010009 | 小品种钢卷 | 0.14-SPCC | 31020011 | 小品种钢分切带 | 0.14-SPCC |  | 10 | MO002231 | MO002231-001-01 | FJ001 | 分剪模板 | 5970 | 2024-08-01 | 2024-08-01 | 5 | 2024-08-01 10:30:20 | 2024-08-01 10:35:31 | 江苏东方九天新能源材料有限公司 |  | 秦海波 |  | 1 | 0.14 | 0 | 24 | 1 | DL00240700351/1 | 苏州中意：排刀一：24*13+32*9（DL00240700351 / DL00240700352） 排刀二：24*9+32*12(DL00240700291 / DL002407003213)；成品内孔300mm；外径小于600mm；托高≤750mm；厚度公差+/-0.005mm；宽度公差+0/-0.2mm | 1 | 折印 | 是 | 是 | 5 | 1
最终退火 | JG12240704011 | JG1224070401 | 东方20# | 合格 |  | 甲 | 程新华,李龙礼 | 6700 | 6700 | 1 | 12600 | 0.1 | 710 | 退火（590℃） |  | 20100028 | 轧硬 | 0.4*710-SPCC | 30210015 | 光亮卷 | 0.1-SPCC |  | 50 | MO001831 | MO001831-013-01 | GLJ002 | 东方光亮卷前处理（0.4轧0.1mm) | 13690 | 2024-07-19 | 2024-07-19 | 3 | 2024-07-28 05:48:09 | 2024-08-01 09:34:35 | 江苏东方九天新能源材料有限公司 | 250537 | 刘忠于 | 刘忠于 |  | 0.1 | 12600 | 710 | 1 | JG12240704011 | 轧0.1；米数控制在25100-25200，脱脂平均分包 |  |  |  |  | 6843 | 13
最终退火 | JG12240704042 | JG1224070404 | 东方20# | 合格 |  | 甲 | 程新华,李龙礼 | 6635 | 6635 | 1 | 12280 | 0.1 | 710 | 退火（590℃） |  | 20100028 | 轧硬 | 0.4*710-SPCC | 30210015 | 光亮卷 | 0.1-SPCC |  | 50 | MO001804 | MO001804-003-02 | GLJ002 | 东方光亮卷前处理（0.4轧0.1mm) | 13685 | 2024-07-19 | 2024-08-03 | 5 | 2024-07-28 05:48:09 | 2024-08-01 09:34:35 | 江苏东方九天新能源材料有限公司 | 249260 | 刘忠于 | 刘忠于 |  | 0.1 | 12280 | 710 | 1 | JG12240704042 | 轧0.1；米数控制在25100-25200，脱脂平均分包 |  |  |  |  | 6645 | 3
最终退火 | DL00240700312 | DL0024070031 | 东方20# | 合格 |  | 甲 | 程新华,李龙礼 | 5870 | 5870 | 1 | 8255 | 0.15 | 610 | 东莞鸿力：退火(590℃)、转750平整 |  | 20100082 | 轧硬 | 0.6*610-SPCC | 31010010 | 小品种钢卷 | 0.15-SPCC |  | 50 | MO001608 | MO001608-003-02 | XPZG001 | 小品种钢前处理模板 | 12210 | 2024-07-15 | 2024-07-15 | 3 | 2024-07-28 05:48:09 | 2024-08-01 09:34:35 | 江苏东方九天新能源材料有限公司 | 242252 | 刘忠于 | 刘忠于 |  | 0.15 | 8255 | 610 | 1 | DL00240700312 | 东莞鸿力：厚度-0.01，HV90-110粗糙度≤0.15，卷重在2-3.5吨 |  |  |  |  | 5316 | 3
最终退火 | DL00240700302 | DL0024070030 | 东方20# | 合格 |  | 甲 | 程新华,李龙礼 | 5875 | 5875 | 1 | 8100 | 0.15 | 610 | 东莞鸿力：退火(590℃)、转750平整 |  | 20100082 | 轧硬 | 0.6*610-SPCC | 31010010 | 小品种钢卷 | 0.15-SPCC |  | 50 | MO001608 | MO001608-001-02 | XPZG001 | 小品种钢前处理模板 | 12255 | 2024-07-15 | 2024-07-15 | 3 | 2024-07-28 05:48:09 | 2024-08-01 09:34:35 | 江苏东方九天新能源材料有限公司 | 242250 | 刘忠于 | 刘忠于 |  | 0.15 | 8100 | 610 | 1 | DL00240700302 | 东莞鸿力：厚度-0.01，HV90-110粗糙度≤0.15，卷重在2-3.5吨 |  |  |  |  | 7971 | 1
一次退火 | JG1224070327 | JG1224070327 | 东方8# | 合格 |  | 甲 | 程新华,李龙礼 | 13550 | 13550 | 1 | 5760 | 0.4 | 760 | 退火 装炉量20T-45T(620℃),装炉量>45T (630℃） |  | 20100142 | 轧硬 | 0.4*760-SPCC | 30210015 | 光亮卷 | 0.1-SPCC |  | 20 | MO001991 | MO001991-016 | GLJ002 | 东方光亮卷前处理（0.4轧0.1mm) | 13560 | 2024-07-24 | 2024-08-15 | 3 | 2024-07-29 03:36:26 | 2024-08-01 09:34:21 | 江苏东方九天新能源材料有限公司 | 256395 | 刘忠于 | 刘忠于 |  | 0.4 | 5760 | 760 | 1 | JG1224070327 | 轧0.1，米数控制在22800-22900米，脱脂分一包9200米。 |  |  | 否 | 否 | 8807 | 16
一次退火 | JG1224070338 | JG1224070338 | 东方8# | 合格 |  | 甲 | 程新华,李龙礼 | 13505 | 13505 | 1 | 5750 | 0.4 | 760 | 退火 装炉量20T-45T(620℃),装炉量>45T (630℃） |  | 20100142 | 轧硬 | 0.4*760-SPCC | 30210015 | 光亮卷 | 0.1-SPCC |  | 20 | MO001991 | MO001991-006 | GLJ002 | 东方光亮卷前处理（0.4轧0.1mm) | 13520 | 2024-07-24 | 2024-08-15 | 3 | 2024-07-29 03:36:26 | 2024-08-01 09:34:21 | 江苏东方九天新能源材料有限公司 | 256385 | 刘忠于 | 刘忠于 |  | 0.4 | 5750 | 760 | 1 | JG1224070338 | 轧0.1，米数控制在22800-22900米，脱脂分一包9200米。 |  |  | 否 | 否 | 10955 | 6
一次退火 | JG1224070358 | JG1224070358 | 东方8# | 合格 |  | 甲 | 程新华,李龙礼 | 13505 | 13505 | 1 | 5730 | 0.4 | 760 | 退火 装炉量20T-45T(620℃),装炉量>45T (630℃） |  | 20100142 | 轧硬 | 0.4*760-SPCC | 30210015 | 光亮卷 | 0.1-SPCC |  | 20 | MO001991 | MO001991-004 | GLJ002 | 东方光亮卷前处理（0.4轧0.1mm) | 13510 | 2024-07-24 | 2024-08-15 | 5 | 2024-07-29 03:36:26 | 2024-08-01 09:34:21 | 江苏东方九天新能源材料有限公司 | 256368 | 刘忠于 | 刘忠于 |  | 0.4 | 5730 | 760 | 1 | JG1224070358 | 轧0.1，米数控制在22800-22900米，脱脂分一包9200米。 |  |  | 否 | 否 | 5416 | 4
一次退火 | JG1224070356 | JG1224070356 | 东方8# | 合格 |  | 甲 | 程新华,李龙礼 | 13540 | 13540 | 1 | 5750 | 0.4 | 760 | 退火 装炉量20T-45T(620℃),装炉量>45T (630℃） |  | 20100142 | 轧硬 | 0.4*760-SPCC | 30210015 | 光亮卷 | 0.1-SPCC |  | 20 | MO001991 | MO001991-002 | GLJ002 | 东方光亮卷前处理（0.4轧0.1mm) | 13550 | 2024-07-24 | 2024-08-15 | 3 | 2024-07-29 03:36:26 | 2024-08-01 09:34:21 | 江苏东方九天新能源材料有限公司 | 256366 | 刘忠于 | 刘忠于 |  | 0.4 | 5750 | 760 | 1 | JG1224070356 | 轧0.1，米数控制在22800-22900米，脱脂分一包9200米。 |  |  | 否 | 否 | 15066 | 2
最终退火 | JG12240704201 | JG1224070420 | 东方20# | 合格 |  | 甲 | 程新华,李龙礼 | 6600 | 6600 | 1 | 12400 | 0.1 | 710 | 退火（590℃） |  | 20100028 | 轧硬 | 0.4*710-SPCC | 30210015 | 光亮卷 | 0.1-SPCC |  | 50 | MO001803 | MO001803-003-01 | GLJ002 | 东方光亮卷前处理（0.4轧0.1mm) | 13490 | 2024-07-19 | 2024-08-03 | 3 | 2024-07-29 03:23:47 | 2024-08-01 09:34:03 | 江苏东方九天新能源材料有限公司 | 249246 | 刘忠于 | 刘忠于 |  | 0.1 | 12400 | 710 | 1 | JG12240704201 | 轧0.1；米数控制在24700-24800，脱脂平均分包 |  |  |  |  | 5960 | 3
最终退火 | JG12240703601 | JG1224070360 | 东方20# | 合格 |  | 甲 | 程新华,李龙礼 | 4890 | 4890 | 1 | 6890 | 0.125 | 760 | 退火 590℃ |  | 20100142 | 轧硬 | 0.4*760-SPCC | 30210004 | 光亮卷 | 0.125-SPCC |  | 50 | MO001606 | MO001606-002-01 | GLJ001 | 东方光亮卷前处理(0.4轧0.125mm) | 13500 | 2024-07-15 | 2024-07-15 | 5 | 2024-07-29 03:23:47 | 2024-08-01 09:34:03 | 江苏东方九天新能源材料有限公司 | 242242 | 刘忠于 | 刘忠于 |  | 0.125 | 6890 | 760 | 1 | JG12240703601 | 脱脂分一包4.9t，2050米，合格报工，轧0.125，米数控制在6800-6900米，厚度公差0.115-0.125，轧机按照0.12的中值设定轧制。剩余一包8.6t脱脂结束后报工，报工报待处理。特别注意按照此要求操作。 |  |  |  |  | 9722 | 2
最终退火 | JG12240703661 | JG1224070366 | 东方20# | 合格 |  | 甲 | 程新华,李龙礼 | 4900 | 4840 | 0.9878 | 6950 | 0.125 | 760 | 退火 590℃ |  | 20100142 | 轧硬 | 0.4*760-SPCC | 30210004 | 光亮卷 | 0.125-SPCC |  | 50 | MO001554 | MO001554-010-01 | GLJ001 | 东方光亮卷前处理(0.4轧0.125mm) | 13500 | 2024-07-12 | 2024-07-12 | 5 | 2024-07-29 03:23:47 | 2024-08-01 09:34:03 | 江苏东方九天新能源材料有限公司 | 239539 | 刘忠于 | 刘忠于 |  | 0.125 | 6968 | 760 | 1 | JG12240703661 | 脱脂分一包4.9t，2050米，合格报工，轧0.125，米数控制在6800-6900米，厚度公差0.115-0.125，轧机按照0.12的中值设定轧制。剩余一包8.6t脱脂结束后报工，报工报待处理。特别注意按照此要求操作。 |  |  |  |  | 5126 | 10
最终退火 | JG12240703481 | JG1224070348 | 东方20# | 合格 |  | 甲 | 程新华,李龙礼 | 4875 | 4875 | 1 | 6910 | 0.125 | 760 | 退火 590℃ |  | 20100142 | 轧硬 | 0.4*760-SPCC | 30210004 | 光亮卷 | 0.125-SPCC |  | 50 | MO001554 | MO001554-002-01 | GLJ001 | 东方光亮卷前处理(0.4轧0.125mm) | 13460 | 2024-07-12 | 2024-07-12 | 5 | 2024-07-29 03:23:47 | 2024-08-01 09:34:03 | 江苏东方九天新能源材料有限公司 | 239531 | 刘忠于 | 刘忠于 |  | 0.125 | 6910 | 760 | 1 | JG12240703481 | 脱脂分一包4.9t，2050米，合格报工，轧0.125，米数控制在6800-6900米，厚度公差0.115-0.125，轧机按照0.12的中值设定轧制。剩余一包8.6t脱脂结束后报工，报工报待处理。特别注意按照此要求操作。 |  |  |  |  | 6615 | 2
分剪 | DL00240551152/5 | DL00240551152 | 东方分剪5# | 合格 | 合格品 | 甲 | 樊小兵 | 0 | 109 |  | 0 | 0.2 | 113 | 1：排刀规格 113*5 切550kg， 大盘径 宁波路润 SPCC 。木托防潮防锈，小卷材料内径250-300mm有油纸打包，每卷重量不得超过60公斤；大卷材料内径500mm，每卷重量小于1吨；大卷外径1米以内 重量每卷不超过2吨。木托高度要求在10-11cm，每拖重量在2吨左右。大盘径的料中间需要放木条，厚度公差+/-0.01mm，宽度公差+/-0.15mm |  | 20600018 | 镍钝化卷半成品 | 0.2-SPCC | 31020038 | 小品种钢分切带 | 0.2-SPCC |  | 10 | MO002224 | MO002224-001-05 | FJ001 | 分剪模板 | 5740 | 2024-07-31 | 2024-07-31 | 5 | 2024-08-01 09:17:00 | 2024-08-01 09:23:42 | 江苏东方九天新能源材料有限公司 |  | 樊小兵 |  | 1 | 0.2 | 0 | 113 | 1 | DL00240551152/5 | 1：排刀规格 113*5 切550kg， 大盘径 宁波路润 SPCC 。木托防潮防锈，小卷材料内径250-300mm有油纸打包，每卷重量不得超过60公斤；大卷材料内径500mm，每卷重量小于1吨；大卷外径1米以内 重量每卷不超过2吨。木托高度要求在10-11cm，每拖重量在2吨左右。大盘径的料中间需要放木条，厚度公差+/-0.01mm，宽度公差+/-0.15mm | 1 |  | 是 | 是 | 7 | 1
分剪 | DL00240551152/4 | DL00240551152 | 东方分剪5# | 合格 | 合格品 | 甲 | 樊小兵 | 0 | 109 |  | 0 | 0.2 | 113 | 1：排刀规格 113*5 切550kg， 大盘径 宁波路润 SPCC 。木托防潮防锈，小卷材料内径250-300mm有油纸打包，每卷重量不得超过60公斤；大卷材料内径500mm，每卷重量小于1吨；大卷外径1米以内 重量每卷不超过2吨。木托高度要求在10-11cm，每拖重量在2吨左右。大盘径的料中间需要放木条，厚度公差+/-0.01mm，宽度公差+/-0.15mm |  | 20600018 | 镍钝化卷半成品 | 0.2-SPCC | 31020038 | 小品种钢分切带 | 0.2-SPCC |  | 10 | MO002224 | MO002224-001-04 | FJ001 | 分剪模板 | 5740 | 2024-07-31 | 2024-07-31 | 5 | 2024-08-01 09:17:00 | 2024-08-01 09:23:42 | 江苏东方九天新能源材料有限公司 |  | 樊小兵 |  | 1 | 0.2 | 0 | 113 | 1 | DL00240551152/4 | 1：排刀规格 113*5 切550kg， 大盘径 宁波路润 SPCC 。木托防潮防锈，小卷材料内径250-300mm有油纸打包，每卷重量不得超过60公斤；大卷材料内径500mm，每卷重量小于1吨；大卷外径1米以内 重量每卷不超过2吨。木托高度要求在10-11cm，每拖重量在2吨左右。大盘径的料中间需要放木条，厚度公差+/-0.01mm，宽度公差+/-0.15mm | 1 |  | 是 | 是 | 7 | 1
分剪 | DL00240551152/3 | DL00240551152 | 东方分剪5# | 合格 | 合格品 | 甲 | 樊小兵 | 0 | 109 |  | 0 | 0.2 | 113 | 1：排刀规格 113*5 切550kg， 大盘径 宁波路润 SPCC 。木托防潮防锈，小卷材料内径250-300mm有油纸打包，每卷重量不得超过60公斤；大卷材料内径500mm，每卷重量小于1吨；大卷外径1米以内 重量每卷不超过2吨。木托高度要求在10-11cm，每拖重量在2吨左右。大盘径的料中间需要放木条，厚度公差+/-0.01mm，宽度公差+/-0.15mm |  | 20600018 | 镍钝化卷半成品 | 0.2-SPCC | 31020038 | 小品种钢分切带 | 0.2-SPCC |  | 10 | MO002224 | MO002224-001-03 | FJ001 | 分剪模板 | 5740 | 2024-07-31 | 2024-07-31 | 5 | 2024-08-01 09:17:00 | 2024-08-01 09:23:42 | 江苏东方九天新能源材料有限公司 |  | 樊小兵 |  | 1 | 0.2 | 0 | 113 | 1 | DL00240551152/3 | 1：排刀规格 113*5 切550kg， 大盘径 宁波路润 SPCC 。木托防潮防锈，小卷材料内径250-300mm有油纸打包，每卷重量不得超过60公斤；大卷材料内径500mm，每卷重量小于1吨；大卷外径1米以内 重量每卷不超过2吨。木托高度要求在10-11cm，每拖重量在2吨左右。大盘径的料中间需要放木条，厚度公差+/-0.01mm，宽度公差+/-0.15mm | 1 |  | 是 | 是 | 7 | 1
分剪 | DL00240551152/2 | DL00240551152 | 东方分剪5# | 合格 | 合格品 | 甲 | 樊小兵 | 0 | 108 |  | 0 | 0.2 | 113 | 1：排刀规格 113*5 切550kg， 大盘径 宁波路润 SPCC 。木托防潮防锈，小卷材料内径250-300mm有油纸打包，每卷重量不得超过60公斤；大卷材料内径500mm，每卷重量小于1吨；大卷外径1米以内 重量每卷不超过2吨。木托高度要求在10-11cm，每拖重量在2吨左右。大盘径的料中间需要放木条，厚度公差+/-0.01mm，宽度公差+/-0.15mm |  | 20600018 | 镍钝化卷半成品 | 0.2-SPCC | 31020038 | 小品种钢分切带 | 0.2-SPCC |  | 10 | MO002224 | MO002224-001-02 | FJ001 | 分剪模板 | 5740 | 2024-07-31 | 2024-07-31 | 5 | 2024-08-01 09:17:00 | 2024-08-01 09:23:42 | 江苏东方九天新能源材料有限公司 |  | 樊小兵 |  | 1 | 0.2 | 0 | 113 | 1 | DL00240551152/2 | 1：排刀规格 113*5 切550kg， 大盘径 宁波路润 SPCC 。木托防潮防锈，小卷材料内径250-300mm有油纸打包，每卷重量不得超过60公斤；大卷材料内径500mm，每卷重量小于1吨；大卷外径1米以内 重量每卷不超过2吨。木托高度要求在10-11cm，每拖重量在2吨左右。大盘径的料中间需要放木条，厚度公差+/-0.01mm，宽度公差+/-0.15mm | 1 |  | 是 | 是 | 7 | 1
分剪 | DL00240551152/1 | DL00240551152 | 东方分剪5# | 合格 | 合格品 | 甲 | 樊小兵 | 0 | 108 |  | 0 | 0.2 | 113 | 1：排刀规格 113*5 切550kg， 大盘径 宁波路润 SPCC 。木托防潮防锈，小卷材料内径250-300mm有油纸打包，每卷重量不得超过60公斤；大卷材料内径500mm，每卷重量小于1吨；大卷外径1米以内 重量每卷不超过2吨。木托高度要求在10-11cm，每拖重量在2吨左右。大盘径的料中间需要放木条，厚度公差+/-0.01mm，宽度公差+/-0.15mm |  | 20600018 | 镍钝化卷半成品 | 0.2-SPCC | 31020038 | 小品种钢分切带 | 0.2-SPCC |  | 10 | MO002224 | MO002224-001-01 | FJ001 | 分剪模板 | 5740 | 2024-07-31 | 2024-07-31 | 5 | 2024-08-01 09:17:00 | 2024-08-01 09:23:42 | 江苏东方九天新能源材料有限公司 |  | 樊小兵 |  | 1 | 0.2 | 0 | 113 | 1 | DL00240551152/1 | 1：排刀规格 113*5 切550kg， 大盘径 宁波路润 SPCC 。木托防潮防锈，小卷材料内径250-300mm有油纸打包，每卷重量不得超过60公斤；大卷材料内径500mm，每卷重量小于1吨；大卷外径1米以内 重量每卷不超过2吨。木托高度要求在10-11cm，每拖重量在2吨左右。大盘径的料中间需要放木条，厚度公差+/-0.01mm，宽度公差+/-0.15mm | 1 |  | 是 | 是 | 7 | 1
最终冷轧 | DL00240700342 | DL0024070034 | 东方650轧机 | 合格 | 合格品 | 甲 | 关颜伟 | 6070 | 6000 | 0.9885 | 10800 | 0.12 | 610 | 昆山泰德通：650轧机中间道次普光辊（Ra0.2-0.3μm)轧制，最后一道建议用Ra0.8-1.0μm毛化辊轧至0.12mm（0.6-0.41-0.28-0.18-0.14-0.12）厚度公差：0.115-0.12mm、板面粗糙度控制Ra0.4-0.6μm、转脱脂 |  | 20100082 | 轧硬 | 0.6*610-SPCC | 20600023 | 镍钝化卷半成品 | 0.12-SPCC |  | 30 | MO001674 | MO001674-002-02 | XPZG001 | 小品种钢前处理模板 | 12240 | 2024-07-16 | 2024-07-16 | 3 | 2024-08-01 09:12:50 | 2024-08-01 09:13:23 | 江苏东方九天新能源材料有限公司 | 244678 | 关颜伟 |  |  | 0.6 | 2120 | 610 | 1 | DL00240700342 | 昆山泰德通：（0.12*610）厚度±0.005，HV90-110,粗糙度0.5-0.7 |  |  |  |  | 14908 | 2
最终冷轧 | DL00240700242 | DL0024070024 | 东方650轧机 | 合格 | 合格品 | 甲 | 顾峰 | 6025 | 5980 | 0.9925 | 5050 | 0.25 | 610 | 昆山泰德通：650轧机中间道次用普光辊(Ra0.2-0.3um)轧制,最后一道建议用Ra0.8-1.0μm毛化辊轧制0.25mm（0.6-0.42-0.29-0.25）厚度公差：0.245-0.250mm、板面粗糙度控制在Ra0.4-0.55μm、转脱脂 |  | 20100082 | 轧硬 | 0.6*610-SPCC | 20600019 | 镍钝化卷半成品 | 0.25-SPCC |  | 20 | MO002207 | MO002207-001-02 | XPZG001 | 小品种钢前处理模板 | 12145 | 2024-07-30 | 2024-08-10 | 5 | 2024-08-01 09:11:59 | 2024-08-01 09:12:27 | 江苏东方九天新能源材料有限公司 | 269645 | 顾峰 |  |  | 0.6 | 2100 | 610 | 1 | DL00240700242 | 昆山泰德通（0.25*610）厚度±0.005，HV90-110,粗糙度0.5-0.7 |  |  |  |  | 2782 | 1
最终冷轧 | DL00240700241 | DL0024070024 | 东方650轧机 | 合格 | 合格品 | 甲 | 关颜伟 | 6095 | 6015 | 0.9869 | 5150 | 0.25 | 610 | 昆山泰德通：650轧机中间道次用普光辊(Ra0.2-0.3um)轧制,最后一道建议用Ra0.8-1.0μm毛化辊轧制0.25mm（0.6-0.42-0.29-0.25）厚度公差：0.245-0.250mm、板面粗糙度控制在Ra0.4-0.55μm、转脱脂 |  | 20100082 | 轧硬 | 0.6*610-SPCC | 20600019 | 镍钝化卷半成品 | 0.25-SPCC |  | 20 | MO002207 | MO002207-001-01 | XPZG001 | 小品种钢前处理模板 | 12145 | 2024-07-30 | 2024-08-10 | 5 | 2024-08-01 09:11:09 | 2024-08-01 09:11:48 | 江苏东方九天新能源材料有限公司 | 269645 | 关颜伟 |  |  | 0.6 | 2130 | 610 | 1 | DL00240700241 | 昆山泰德通（0.25*610）厚度±0.005，HV90-110,粗糙度0.5-0.7 |  |  |  |  | 2782 | 1
最终冷轧 | JG1224070335 | JG1224070335 | 东方850轧机 | 合格 | 合格品 | 甲 | 吴宏林 | 13490 | 12910 | 0.957 | 22610 | 0.1 | 760 | 850轧机普光辊(Ra0.4-0.6μm)轧制0.1mm(0.4-0.25-0.15-0.115-0.1) |  | 20100142 | 轧硬 | 0.4*760-SPCC | 30210015 | 光亮卷 | 0.1-SPCC |  | 30 | MO001991 | MO001991-005 | GLJ002 | 东方光亮卷前处理（0.4轧0.1mm) | 13490 | 2024-07-24 | 2024-08-15 | 3 | 2024-08-01 09:09:58 | 2024-08-01 09:10:37 | 江苏东方九天新能源材料有限公司 | 256369 | 吴宏林 |  |  | 0.4 | 5790 | 760 | 1 | JG1224070335 | 轧0.1，米数控制在22800-22900米，脱脂分一包9200米。 |  |  | 否 | 否 | 2033 | 5
最终冷轧 | JG1224070322 | JG1224070322 | 东方850轧机 | 合格 | 合格品 | 甲 | 蔡迎虎 | 13525 | 13400 | 0.9908 | 23530 | 0.1 | 760 | 850轧机普光辊(Ra0.4-0.6μm)轧制0.1mm(0.4-0.25-0.15-0.115-0.1) |  | 20100142 | 轧硬 | 0.4*760-SPCC | 30210015 | 光亮卷 | 0.1-SPCC |  | 30 | MO001991 | MO001991-011 | GLJ002 | 东方光亮卷前处理（0.4轧0.1mm) | 13535 | 2024-07-24 | 2024-08-15 | 5 | 2024-08-01 09:08:09 | 2024-08-01 09:09:38 | 江苏东方九天新能源材料有限公司 | 256390 | 蔡迎虎 |  |  | 0.4 | 5740 | 760 | 1 | JG1224070322 | 轧0.1，米数控制在22800-22900米，脱脂分一包9200米。 |  |  | 否 | 否 | 2744 | 11