## sheet1
工序名称 | 新卷号 | 批号 | 机组名称 | 工序状态 | 检验结果 | 班组 | 参与人 | 来料重量 | 出料重量 | 成材率 | 出料长度 | 出料厚度 | 出料宽度 | 工序要求 | 备注 | 来料编码 | 来料名称 | 来料规格 | 产品编码 | 产品名称 | 产品规格 | 膜名称 | 排序 | 主计划号 | 子计划号 | 工序流程编码 | 工序流程名称 | 工单需求 | 计划开始时间 | 计划结束时间 | 工单状态 | 开始时间 | 产出时间 | 组织名称 | 卷号ID | 操作工人 | 报工人 | 检验 | 来料厚度 | 来料长度 | 来料宽度 | 是否分卷 | 原卷号 | 工单要求 | 是否成品 | 不良现象 | 是否入库 | 入库审核 | 生产工时 | 工单行号
最终平整 | JG12240707002 | JG1224070700 | 东方850平整 | 待判定 | 5 | 乙 | 鞠承,姚学禹 | 1395 | 1380 | 0.9892 | 2430 | 0.1 | 760 | 平整 | K孔洞(71-103米传62CM7个0.43-1.19) | 20100142 | 轧硬 | 0.4*760-SPCC | 30210015 | 光亮卷 | 0.1-SPCC |  | 60 | MO002242 | MO002242-004-02 | GLJ002 | 东方光亮卷前处理（0.4轧0.1mm) | 14120 | 2024-08-01 | 2024-08-15 | 3 | 2024-08-15 12:50:27 | 2024-08-15 13:27:01 | 江苏东方九天新能源材料有限公司 | 273578 | 鞠承 |  |  | 0.1 | 2380 | 760 | 1 | JG12240707002 | 轧0.1，米数控制在24400-24500米；脱脂平均分包 | 1 | K孔洞(71-103米传62CM7个0.43-1.19) |  |  | 11814 | 4
最终平整 | JG12240703202 | JG1224070320 | 东方850平整 | 待判定 | 5 | 乙 | 鞠承,姚学禹 | 6050 | 6040 | 0.9983 | 10680 | 0.1 | 760 | 平整 | S松花印(夹纸内160米内来料松花印【退平整】) | 20100142 | 轧硬 | 0.4*760-SPCC | 30210015 | 光亮卷 | 0.1-SPCC |  | 60 | MO001991 | MO001991-019-02 | GLJ002 | 东方光亮卷前处理（0.4轧0.1mm) | 13500 | 2024-07-24 | 2024-08-15 | 3 | 2024-08-15 12:20:25 | 2024-08-15 12:50:11 | 江苏东方九天新能源材料有限公司 | 256398 | 鞠承 |  |  | 0.1 | 10620 | 760 | 1 | JG12240703202 | 轧0.1，米数控制在22800-22900米，脱脂分一包9200米。 | 1 | S松花印(夹纸内160米内来料松花印【退平整】) |  |  |  | 19
最终平整 | JG122407032012 | JG1224070320 | 东方850平整 | 待判定 | 5 | 乙 | 鞠承,姚学禹 | 765 | 765 | 1 | 1320 | 0.1 | 760 | 平整 |  | 20100142 | 轧硬 | 0.4*760-SPCC | 30210015 | 光亮卷 | 0.1-SPCC |  | 60 | MO001991 | MO001991-019-01-02 | GLJ002 | 东方光亮卷前处理（0.4轧0.1mm) | 13500 | 2024-07-24 | 2024-08-15 | 3 | 2024-08-15 10:45:35 | 2024-08-15 12:20:11 | 江苏东方九天新能源材料有限公司 |  | 鞠承 |  | 1 | 0.1 | 1320 | 760 | 1 | JG122407032012 | 轧0.1，米数控制在22800-22900米，脱脂分一包9200米。 | 1 |  |  |  |  | 19
最终平整 | JG122407032011 | JG1224070320 | 东方850平整 | 合格 | 合格品 | 乙 | 鞠承,姚学禹 | 6600 | 6600 | 1 | 11550 | 0.1 | 760 | 平整 |  | 20100142 | 轧硬 | 0.4*760-SPCC | 30210015 | 光亮卷 | 0.1-SPCC |  | 60 | MO001991 | MO001991-019-01-01 | GLJ002 | 东方光亮卷前处理（0.4轧0.1mm) | 13500 | 2024-07-24 | 2024-08-15 | 3 | 2024-08-15 10:45:35 | 2024-08-15 12:20:11 | 江苏东方九天新能源材料有限公司 |  | 鞠承 |  | 1 | 0.1 | 11550 | 760 | 1 | JG122407032011 | 轧0.1，米数控制在22800-22900米，脱脂分一包9200米。 | 1 |  |  |  |  | 19
最终平整 | JG122407070012 | JG1224070700 | 东方850平整 | 合格 | 合格品 | 乙 | 鞠承,姚学禹 | 5370 | 5370 | 1 | 9380 | 0.1 | 760 | 平整 |  | 20100142 | 轧硬 | 0.4*760-SPCC | 30210015 | 光亮卷 | 0.1-SPCC |  | 60 | MO002242 | MO002242-004-01-02 | GLJ002 | 东方光亮卷前处理（0.4轧0.1mm) | 14120 | 2024-08-01 | 2024-08-15 | 3 | 2024-08-15 10:11:27 | 2024-08-15 10:45:16 | 江苏东方九天新能源材料有限公司 | 273578 | 鞠承 |  |  | 0.1 | 9380 | 760 | 1 | JG122407070012 | 轧0.1，米数控制在24400-24500米；脱脂平均分包 | 1 |  |  |  | 11814 | 4
平整改平 | JG12240703911 | JG1224070391 | 东方850平整 | 合格 | 合格品 | 乙 | 鞠承,姚学禹 | 3940 | 3930 | 0.9975 | 12740 | 0.1 | 415 | / |  |  |  |  | 30210015 | 光亮卷 | 0.1-SPCC |  | 80 | MO001832 | MO001832-015-01 | GLJ002 | 东方光亮卷前处理（0.4轧0.1mm) | 13775 | 2024-07-19 | 2024-07-19 | 5 | 2024-08-15 09:39:25 | 2024-08-15 10:11:11 | 江苏东方九天新能源材料有限公司 | 250546 | 鞠承 |  |  | 0.1 | 12500 | 415 | 1 | JG12240703911 | 轧0.1；米数控制在24800-24900米，脱脂平均分包 | 1 |  |  |  | 4726 | 15
平整翻包 | DL002407006222 | DL00240700622 | 东方850平整 | 其他入库 | 成品退库 | 甲 | 陈俊华,钱琨 | 970 | 970 | 1 | 400 | 0.54 | 565 | 750米后折印翻包改轧，内750米打包发货 | Z折印(整板面，改轧) |  |  |  | 31010056 | 小品种钢卷 | 0.54-SPCC |  | 10 | MO002684 | MO002684-001-02 | XPZG001 | 小品种钢前处理模板 | 2670 | 2024-08-14 | 2024-08-15 | 3 | 2024-08-15 07:58:35 | 2024-08-15 08:13:02 | 江苏东方九天新能源材料有限公司 |  | 陈俊华 |  | 1 | 0.54 | 400 | 565 | 1 | DL002407006222 | 昆山富维（0.54*565） 750米后折印翻包改轧，内750米打包发货 | 1 | Z折印(整板面，改轧) | 是 | 是 | 22 | 1
平整翻包 | DL002407006221 | DL00240700622 | 东方850平整 | 合格 | 让步接收 | 甲 | 陈俊华,钱琨 | 1700 | 1700 | 1 | 740 | 0.54 | 565 | 750米后折印翻包改轧，内750米打包发货 | 轻微横辊印 | 31010056 | 小品种钢卷 | 0.54-SPCC | 31010056 | 小品种钢卷 | 0.54-SPCC |  | 10 | MO002684 | MO002684-001-01 | XPZG001 | 小品种钢前处理模板 | 2670 | 2024-08-14 | 2024-08-15 | 3 | 2024-08-15 07:58:35 | 2024-08-15 08:13:02 | 江苏东方九天新能源材料有限公司 |  | 陈俊华 |  | 1 | 0.54 | 740 | 565 | 1 | DL002407006221 | 昆山富维（0.54*565） 750米后折印翻包改轧，内750米打包发货 | 1 | H横辊印(轻微) | 是 | 是 | 22 | 1
最终平整 | DL12240700412 | DL1224070041 | 东方850平整 | 待判定 |  | 甲 | 陈俊华,钱琨 | 2220 | 2220 | 1 | 1070 | 0.495 | 533 | 昆山富维:850平整建议用Ra0.8-1.2μm毛化辊，厚度公差：0.485-0.495mm，硬度80-110HV，粗糙度0.5-0.7μm.取A4纸贴打包后贴外面 | 轻微横辊印，氧化边重发黄，尾部100米传5-10cm粘钢折印 |  |  |  | 31010088 | 小品种钢卷 | 0.495-SPCC |  | 50 | MO001948 | MO001948-002-02 | XPZG001 | 小品种钢前处理模板 | 4530 | 2024-07-23 | 2024-08-04 | 3 | 2024-08-15 07:03:04 | 2024-08-15 07:58:11 | 江苏东方九天新能源材料有限公司 |  | 陈俊华 |  | 1 | 0.495 | 1070 | 533 | 1 | DL12240700412 | 昆山富维：（0.495*533）厚度公差：+0/-0.01mm，HV80-110,粗糙度0.5-0.7um,卷重2-3吨，取A4纸贴打包后贴外面 | 1 | H横辊印(轻微),Y氧化边(重，发黄),N粘钢折印(尾100米传5-10CM) |  |  |  | 2
最终平整 | DL12240700411 | DL1224070041 | 东方850平整 | 待判定 |  | 甲 | 陈俊华,钱琨 | 2120 | 2120 | 1 | 1050 | 0.495 | 533 | 昆山富维:850平整建议用Ra0.8-1.2μm毛化辊，厚度公差：0.485-0.495mm，硬度80-110HV，粗糙度0.5-0.7μm.取A4纸贴打包后贴外面 | 735-741米传8CM处划伤脱皮，氧化边重发黄，内130米传1-5cm黑斑，轻微横辊印 |  |  |  | 31010088 | 小品种钢卷 | 0.495-SPCC |  | 50 | MO001948 | MO001948-002-01 | XPZG001 | 小品种钢前处理模板 | 4530 | 2024-07-23 | 2024-08-04 | 3 | 2024-08-15 07:03:04 | 2024-08-15 07:58:11 | 江苏东方九天新能源材料有限公司 |  | 陈俊华 |  | 1 | 0.495 | 1050 | 533 | 1 | DL12240700411 | 昆山富维：（0.495*533）厚度公差：+0/-0.01mm，HV80-110,粗糙度0.5-0.7um,卷重2-3吨，取A4纸贴打包后贴外面 | 1 | Z重划伤(735-741米传8CM处划伤脱皮),Y氧化边(重，发黄),H黑斑(内130米传1-5CM),H横辊印(轻微) |  |  |  | 2
最终平整 | DL00240700651 | DL0024070065 | 东方750平整 | 待判定 |  | 甲 | 丁振,龚政 | 6030 | 6015 | 0.9975 | 8710 | 0.15 | 610 | 东莞鸿力：750平整用超光棍Ra<0.1μm平整、厚度公差：0.14-0.15mm、硬度90-110HV,粗糙度Ra≤0.15μm | 多条暗线印，操边17CM线印，振纹，横条印，白斑，7000米后操边折印1-4CM，尾部200米不规律折印，整卷间断性锈斑，1500-1560米传边3CM缺口叠带，厚薄公差（0.148-0.152） |  |  |  | 31010010 | 小品种钢卷 | 0.15-SPCC |  | 60 | MO002265 | MO002265-001-01 | XPZG001 | 小品种钢前处理模板 | 12285 | 2024-08-02 | 2024-08-14 | 3 | 2024-08-15 07:10:33 | 2024-08-15 07:13:39 | 江苏东方九天新能源材料有限公司 | 275357 | 丁振 |  |  | 0.15 | 8430 | 610 | 1 | DL00240700651 | 东莞鸿力：（0.15*610）厚度+0/-0.01mm，HV90-110 ,粗糙度≤0.15um，卷重在2-3.5吨 | 1 | A暗线印(来料多条暗线印，操边17CM线印),Z振纹(来料振纹，横条印，白斑),Z折印(7000米后操边折印1-4CM，尾部200米不规律折印),X锈斑(来料整卷间断性锈斑),H厚薄公差(1500-1560米传边3CM缺口叠带，公差0.148-0.152) |  |  |  | 1
最终平整 | DL002408004112 | DL0024080041 | 东方850平整 | 待判定 |  | 甲 | 陈俊华,钱琨 | 2970 | 2970 | 1 | 1170 | 0.53 | 610 | 昆山宝必达：850平整建议用Ra1.0-1.2um毛化辊，厚度公差：0.52-0.54mm、硬度85-105HV、粗糙度Ra0.5-0.8μm | 轻微横辊印，尾部600米传4.5cm水锈斑平后明显 |  |  |  | 31010054 | 小品种钢卷 | 0.53-SPCC |  | 50 | MO002485 | MO002485-001-01-02 | XPZG001 | 小品种钢前处理模板 | 12490 | 2024-08-09 | 2024-08-19 | 3 | 2024-08-15 06:13:04 | 2024-08-15 07:05:32 | 江苏东方九天新能源材料有限公司 |  | 陈俊华 |  | 1 | 0.53 | 1170 | 610 | 1 | DL002408004112 | 昆山宝必达:(0.53*610)厚度±0.01mm，HV85-105,粗糙度0.5-0.8μM，卷重2-3吨 | 1 | H横辊印(轻微),S水锈斑(尾600米传4.5CM，平后明显) |  |  | 4707 | 1
最终平整 | DL002408004111 | DL0024080041 | 东方850平整 | 合格 | 让步接收 | 甲 | 陈俊华,钱琨 | 3090 | 3090 | 1 | 1200 | 0.53 | 610 | 昆山宝必达：850平整建议用Ra1.0-1.2um毛化辊，厚度公差：0.52-0.54mm、硬度85-105HV、粗糙度Ra0.5-0.8μm | 轻微横辊印 | 20100082 | 轧硬 | 0.6*610-SPCC | 31010054 | 小品种钢卷 | 0.53-SPCC |  | 50 | MO002485 | MO002485-001-01-01 | XPZG001 | 小品种钢前处理模板 | 12490 | 2024-08-09 | 2024-08-19 | 3 | 2024-08-15 06:13:04 | 2024-08-15 07:05:32 | 江苏东方九天新能源材料有限公司 |  | 陈俊华 |  | 1 | 0.53 | 1200 | 610 | 1 | DL002408004111 | 昆山宝必达:(0.53*610)厚度±0.01mm，HV85-105,粗糙度0.5-0.8μM，卷重2-3吨 | 1 | H横辊印(轻微) | 是 | 是 | 4707 | 1
最终平整 | DL002408004122 | DL0024080041 | 东方850平整 | 待判定 |  | 甲 | 陈俊华,钱琨 | 3330 | 3330 | 1 | 1300 | 0.53 | 610 | 昆山宝必达：850平整建议用Ra1.0-1.2um毛化辊，厚度公差：0.52-0.54mm、硬度85-105HV、粗糙度Ra0.5-0.8μm | 轻微横辊印，下表面细划伤平后淡，830-845米松包挫伤重平后明显，尾部350米操5-15CM粘钢折印 |  |  |  | 31010054 | 小品种钢卷 | 0.53-SPCC |  | 50 | MO002485 | MO002485-001-02-02 | XPZG001 | 小品种钢前处理模板 | 12490 | 2024-08-09 | 2024-08-19 | 3 | 2024-08-15 04:38:21 | 2024-08-15 06:12:39 | 江苏东方九天新能源材料有限公司 |  | 陈俊华 |  | 1 | 0.53 | 1300 | 610 | 1 | DL002408004122 | 昆山宝必达:(0.53*610)厚度±0.01mm，HV85-105,粗糙度0.5-0.8μM，卷重2-3吨 | 1 | H横辊印(轻微),X细划伤(下表面，平后淡),C挫伤(830-845米，松包挫伤重，平后明显),N粘钢折印(尾350米操5-15CM) |  |  | 4707 | 1
最终平整 | DL002408004121 | DL0024080041 | 东方850平整 | 合格 | 让步接收 | 甲 | 陈俊华,钱琨 | 2700 | 2700 | 1 | 1080 | 0.53 | 610 | 昆山宝必达：850平整建议用Ra1.0-1.2um毛化辊，厚度公差：0.52-0.54mm、硬度85-105HV、粗糙度Ra0.5-0.8μm | 下板面细划伤平后淡，轻微横辊印 | 20100082 | 轧硬 | 0.6*610-SPCC | 31010054 | 小品种钢卷 | 0.53-SPCC |  | 50 | MO002485 | MO002485-001-02-01 | XPZG001 | 小品种钢前处理模板 | 12490 | 2024-08-09 | 2024-08-19 | 3 | 2024-08-15 04:38:21 | 2024-08-15 06:12:39 | 江苏东方九天新能源材料有限公司 |  | 陈俊华 |  | 1 | 0.53 | 1080 | 610 | 1 | DL002408004121 | 昆山宝必达:(0.53*610)厚度±0.01mm，HV85-105,粗糙度0.5-0.8μM，卷重2-3吨 | 1 | X细划伤(下板面，平后淡),H横辊印(轻微) | 是 | 是 | 4707 | 1
最终平整 | JG12240703302 | JG1224070330 | 东方850平整 | 合格 | 合格品 | 甲 | 陈俊华,钱琨 | 5830 | 5750 | 0.9863 | 10110 | 0.1 | 760 | 平整 | R乳化斑(重),H黄斑(轻微) | 20100142 | 轧硬 | 0.4*760-SPCC | 30210015 | 光亮卷 | 0.1-SPCC |  | 60 | MO001991 | MO001991-008-02 | GLJ002 | 东方光亮卷前处理（0.4轧0.1mm) | 13340 | 2024-07-24 | 2024-08-15 | 3 | 2024-08-15 03:34:59 | 2024-08-15 04:37:54 | 江苏东方九天新能源材料有限公司 | 256387 | 陈俊华 |  |  | 0.1 | 10200 | 760 | 1 | JG12240703302 | 轧0.1，米数控制在22800-22900米，脱脂分一包9200米。 | 1 | R乳化斑(重),H黄斑(轻微) | 是 | 是 | 9847 | 8
最终平整 | DL002407006522 | DL0024070065 | 东方750平整 | 待判定 |  | 甲 | 丁振,龚政 | 2975 | 2975 | 1 | 4380 | 0.15 | 610 | 东莞鸿力：750平整用超光棍Ra<0.1μm平整、厚度公差：0.14-0.15mm、硬度90-110HV,粗糙度Ra≤0.15μm | H横辊印(来料横条印，操边轻微起筋),Z折印(操边折印1-8CM，尾部120米不规律折印),Z振纹(来料振纹，白斑),A暗线印(来料多条暗线印) |  |  |  | 31010010 | 小品种钢卷 | 0.15-SPCC |  | 60 | MO002265 | MO002265-001-02-02 | XPZG001 | 小品种钢前处理模板 | 12285 | 2024-08-02 | 2024-08-14 | 3 | 2024-08-15 03:58:15 | 2024-08-15 04:02:48 | 江苏东方九天新能源材料有限公司 |  | 丁振 |  | 1 | 0.15 | 4380 | 610 | 1 | DL002407006522 | 东莞鸿力：（0.15*610）厚度+0/-0.01mm，HV90-110 ,粗糙度≤0.15um，卷重在2-3.5吨 | 1 | H横辊印(来料横条印，操边轻微起筋),Z折印(操边折印1-8CM，尾部120米不规律折印),Z振纹(来料振纹，白斑),A暗线印(来料多条暗线印) |  |  |  | 1
最终平整 | DL002407006521 | DL0024070065 | 东方750平整 | 返工 | 返工 | 甲 | 丁振,龚政 | 2965 | 2965 | 1 | 4350 | 0.15 | 610 | 东莞鸿力：750平整用超光棍Ra<0.1μm平整、厚度公差：0.14-0.15mm、硬度90-110HV,粗糙度Ra≤0.15μm | A暗线印(来料多条暗线印，操边3CM线印),Z振纹(来料振纹，横条印，白斑),Z折印(操边折印1CM，操边轻微起筋),H黑斑(内100米操边黑斑3CM左右，内200米白斑多发黄) |  |  |  | 31010010 | 小品种钢卷 | 0.15-SPCC |  | 60 | MO002265 | MO002265-001-02-01 | XPZG001 | 小品种钢前处理模板 | 12285 | 2024-08-02 | 2024-08-14 | 3 | 2024-08-15 03:58:15 | 2024-08-15 04:02:48 | 江苏东方九天新能源材料有限公司 |  | 丁振 |  | 1 | 0.15 | 4350 | 610 | 1 | DL002407006521 | 东莞鸿力：（0.15*610）厚度+0/-0.01mm，HV90-110 ,粗糙度≤0.15um，卷重在2-3.5吨 | 1 | A暗线印(来料多条暗线印，操边3CM线印),Z振纹(来料振纹，横条印，白斑),Z折印(操边折印1CM，操边轻微起筋),H黑斑(内100米操边黑斑3CM左右，内200米白斑多发黄) |  |  |  | 1
最终平整 | JG12240703382 | JG1224070338 | 东方850平整 | 合格 | 合格品 | 甲 | 陈俊华,钱琨 | 5840 | 5840 | 1 | 10150 | 0.1 | 760 | 平整 | H黄斑(轻微) | 20100142 | 轧硬 | 0.4*760-SPCC | 30210015 | 光亮卷 | 0.1-SPCC |  | 60 | MO001991 | MO001991-006-02 | GLJ002 | 东方光亮卷前处理（0.4轧0.1mm) | 13520 | 2024-07-24 | 2024-08-15 | 3 | 2024-08-15 02:51:19 | 2024-08-15 03:34:42 | 江苏东方九天新能源材料有限公司 | 256385 | 陈俊华 |  |  | 0.1 | 10150 | 760 | 1 | JG12240703382 | 轧0.1，米数控制在22800-22900米，脱脂分一包9200米。 | 1 | H黄斑(轻微) | 是 | 是 | 10955 | 6
最终平整 | JG12240703191 | JG1224070319 | 东方850平整 | 合格 | 合格品 | 甲 | 陈俊华,钱琨 | 7445 | 7450 | 1.0007 | 13050 | 0.1 | 760 | 平整 | K孔洞(2426.7米传180.6MM0.14；4650.8米传77.4MM0.07MM2) | 20100142 | 轧硬 | 0.4*760-SPCC | 30210015 | 光亮卷 | 0.1-SPCC |  | 60 | MO001991 | MO001991-017-01 | GLJ002 | 东方光亮卷前处理（0.4轧0.1mm) | 13490 | 2024-07-24 | 2024-08-15 | 3 | 2024-08-15 02:11:20 | 2024-08-15 02:51:03 | 江苏东方九天新能源材料有限公司 | 256396 | 陈俊华 |  |  | 0.1 | 13000 | 760 | 1 | JG12240703191 | 轧0.1，米数控制在22800-22900米，脱脂分一包9200米。 | 1 | K孔洞(2426.7米传180.6MM0.14；4650.8米传77.4MM0.07MM2) | 是 | 是 | 9646 | 17
最终平整 | JG12240703561 | JG1224070356 | 东方850平整 | 合格 | 合格品 | 甲 | 陈俊华,钱琨 | 7620 | 7620 | 1 | 13350 | 0.1 | 760 | 平整 |  | 20100142 | 轧硬 | 0.4*760-SPCC | 30210015 | 光亮卷 | 0.1-SPCC |  | 60 | MO001991 | MO001991-002-01 | GLJ002 | 东方光亮卷前处理（0.4轧0.1mm) | 13550 | 2024-07-24 | 2024-08-15 | 3 | 2024-08-15 01:35:31 | 2024-08-15 02:11:03 | 江苏东方九天新能源材料有限公司 | 256366 | 陈俊华 |  |  | 0.1 | 13300 | 760 | 1 | JG12240703561 | 轧0.1，米数控制在22800-22900米，脱脂分一包9200米。 | 1 |  | 是 | 是 | 15066 | 2
最终平整 | JG12240707072 | JG1224070707 | 东方850平整 | 返工 | 返工 | 甲 | 陈俊华,钱琨 | 6255 | 6260 | 1.0008 | 10900 | 0.1 | 760 | 平整 | R乳化斑(重),K孔洞(9892.6米传69.2MM22.1MM2),H黄斑(轻微) |  |  |  | 30210015 | 光亮卷 | 0.1-SPCC |  | 60 | MO002230 | MO002230-006-02 | GLJ002 | 东方光亮卷前处理（0.4轧0.1mm) | 14090 | 2024-08-01 | 2024-08-15 | 3 | 2024-08-15 00:59:53 | 2024-08-15 01:35:17 | 江苏东方九天新能源材料有限公司 | 272583 | 陈俊华 |  |  | 0.1 | 10850 | 760 | 1 | JG12240707072 | 轧0.1，米数控制在23800-23900米；脱脂分一包10500米 | 1 | R乳化斑(重),K孔洞(9892.6米传69.2MM22.1MM2),H黄斑(轻微) |  |  | 11623 | 6
最终平整 | DL0024080046 | DL0024080046 | 东方750平整 | 合格 | 让步接收 | 甲 | 丁振,龚政 | 7600 | 7520 | 0.9895 | 6140 | 0.25 | 630 | 苏州高质行: 750平整用普光辊Ra0.2-0.3μm平整，厚度公差：0.240-0.260mm、硬度170-200HV，粗糙度0.2-0.4μm、转分切 | A暗线印(来料多条暗线印),Z振纹(来料振纹，横条印，白斑),Z折印(内300米传边折印4-25CM) |  |  |  | 31010025 | 小品种钢卷 | 0.25-SPCC |  | 40 | MO002472 | MO002472-003 | XPZG001 | 小品种钢前处理模板 | 7675 | 2024-08-08 | 2024-08-20 | 5 | 2024-08-15 01:13:17 | 2024-08-15 01:14:37 | 江苏东方九天新能源材料有限公司 | 283702 | 丁振 |  |  | 0.25 | 6150 | 630 | 1 | DL0024080046 | 苏州高质行(0.25*630)厚度公差：+/-0.01MM，HV170-200,粗糙度0.2-0.4μM,单卷重量760-900KG | 1 | A暗线印(来料多条暗线印),Z振纹(来料振纹，横条印，白斑),Z折印(内300米传边折印4-25CM) | 是 | 是 | 2742 | 3
最终平整 | JG12240703552 | JG1224070355 | 东方850平整 | 合格 | 合格品 | 甲 | 陈俊华,钱琨 | 6470 | 6430 | 0.9938 | 11220 | 0.1 | 760 | 平整 | K孔洞(334.3米传459.9MM0.51；10910米传433.9MM0.07MM2),H黄斑(偶有) | 20100142 | 轧硬 | 0.4*760-SPCC | 30210015 | 光亮卷 | 0.1-SPCC |  | 60 | MO001991 | MO001991-001-02 | GLJ002 | 东方光亮卷前处理（0.4轧0.1mm) | 13535 | 2024-07-24 | 2024-08-15 | 5 | 2024-08-15 00:32:02 | 2024-08-15 00:59:39 | 江苏东方九天新能源材料有限公司 | 256365 | 陈俊华 |  |  | 0.1 | 11135 | 760 | 1 | JG12240703552 | 轧0.1，米数控制在22800-22900米，脱脂分一包9200米。 | 1 | K孔洞(334.3米传459.9MM0.51；10910米传433.9MM0.07MM2),H黄斑(偶有) | 是 | 是 | 4118 | 1
最终平整 | JG12240707071 | JG1224070707 | 东方850平整 | 合格 | 合格品 | 甲 | 陈俊华,钱琨 | 7555 | 7560 | 1.0007 | 13140 | 0.1 | 760 | 平整 | S水锈斑(轻微),H黄斑(偶有，轻微) | 20100142 | 轧硬 | 0.4*760-SPCC | 30210015 | 光亮卷 | 0.1-SPCC |  | 60 | MO002230 | MO002230-006-01 | GLJ002 | 东方光亮卷前处理（0.4轧0.1mm) | 14090 | 2024-08-01 | 2024-08-15 | 3 | 2024-08-14 23:38:23 | 2024-08-15 00:31:48 | 江苏东方九天新能源材料有限公司 | 272583 | 陈俊华 |  |  | 0.1 | 13040 | 760 | 1 | JG12240707071 | 轧0.1，米数控制在23800-23900米；脱脂分一包10500米 | 1 | S水锈斑(轻微),H黄斑(偶有，轻微) | 是 | 是 | 11623 | 6
最终平整 | JG12240707031 | JG1224070703 | 东方850平整 | 合格 | 合格品 | 甲 | 陈俊华,钱琨 | 6990 | 6970 | 0.9971 | 12100 | 0.1 | 760 | 平整 | R乳化斑(重) | 20100142 | 轧硬 | 0.4*760-SPCC | 30210015 | 光亮卷 | 0.1-SPCC |  | 60 | MO002230 | MO002230-002-01 | GLJ002 | 东方光亮卷前处理（0.4轧0.1mm) | 14260 | 2024-08-01 | 2024-08-15 | 3 | 2024-08-14 22:56:45 | 2024-08-14 23:38:03 | 江苏东方九天新能源材料有限公司 | 272579 | 陈俊华 |  |  | 0.1 | 12100 | 760 | 1 | JG12240707031 | 轧0.1，米数控制在23800-23900米；脱脂分一包10500米 | 1 | R乳化斑(重) | 是 | 是 | 10038 | 2
平整改平 | DL002407003111 | DL002407003111 | 东方850平整 | 合格 | 合格品 | 甲 | 陈俊华,钱琨 | 2890 | 2850 | 0.9862 | 4170 | 0.15 | 610 | 脱脂改平光缆带 |  | 31010010 | 小品种钢卷 | 0.15-SPCC | 30210015 | 光亮卷 | 0.1-SPCC |  | 20 | MO002228 | MO002228-001 | GLJ002 | 东方光亮卷前处理（0.4轧0.1mm) | 2890 | 2024-08-01 | 2024-08-05 | 3 | 2024-08-14 22:31:55 | 2024-08-14 22:56:18 | 江苏东方九天新能源材料有限公司 | 272565 | 陈俊华 |  |  | 0.15 | 4250 | 610 | 1 | DL002407003111 | 脱脂改平光缆带 | 1 |  | 否 | 否 |  | 1
平整改平 | DL002407003112 | DL002407003112 | 东方850平整 | 合格 | 合格品 | 甲 | 陈俊华,钱琨 | 3000 | 2980 | 0.9933 | 4380 | 0.15 | 610 | 脱脂改平光缆带 | T停机斑(内50米处重),X锈斑(偶有黄锈斑) | 31010010 | 小品种钢卷 | 0.15-SPCC | 30210015 | 光亮卷 | 0.1-SPCC |  | 20 | MO002228 | MO002228-002 | GLJ002 | 东方光亮卷前处理（0.4轧0.1mm) | 3000 | 2024-08-01 | 2024-08-05 | 3 | 2024-08-14 22:14:47 | 2024-08-14 22:31:29 | 江苏东方九天新能源材料有限公司 | 272564 | 陈俊华 |  |  | 0.15 | 4400 | 610 | 1 | DL002407003112 | 脱脂改平光缆带 | 1 | T停机斑(内50米处重),X锈斑(偶有黄锈斑) | 否 | 否 |  | 2
平整改平 | DL002407003021 | DL002407003021 | 东方850平整 | 合格 | 合格品 | 甲 | 陈俊华,钱琨 | 2845 | 2800 | 0.9842 | 4130 | 0.15 | 610 | 脱脂改平光缆带 | K孔洞(164.1米传398.3MM1.44；2966.2-2981.7米传199-199.3MM3个0.14-0.72MM2) | 31010010 | 小品种钢卷 | 0.15-SPCC | 30210011 | 光亮卷 | 0.15-SPCC |  | 20 | MO002283 | MO002283-001 | GLJ004 | 东方光亮卷前处理0.4轧0.15 | 2850 | 2024-08-02 | 2024-08-02 | 5 | 2024-08-14 21:25:04 | 2024-08-14 22:14:31 | 江苏东方九天新能源材料有限公司 | 276075 | 陈俊华 |  |  | 0.15 | 4200 | 610 | 1 | DL002407003021 | 脱脂改平光缆带。 | 1 | K孔洞(164.1米传398.3MM1.44；2966.2-2981.7米传199-199.3MM3个0.14-0.72MM2) | 是 | 是 | 49 | 1
平整改平 | DL002407003022 | DL002407003022 | 东方850平整 | 合格 | 合格品 | 甲 | 陈俊华,钱琨 | 2880 | 2880 | 1 | 4240 | 0.15 | 610 | 脱脂改平光缆带 | T停机斑(内50米处脱脂，重) | 31010010 | 小品种钢卷 | 0.15-SPCC | 30210011 | 光亮卷 | 0.15-SPCC |  | 20 | MO002283 | MO002283-002 | GLJ004 | 东方光亮卷前处理0.4轧0.15 | 2890 | 2024-08-02 | 2024-08-02 | 5 | 2024-08-14 20:55:34 | 2024-08-14 21:24:50 | 江苏东方九天新能源材料有限公司 | 276082 | 陈俊华 |  |  | 0.15 | 4200 | 610 | 1 | DL002407003022 | 脱脂改平光缆带。 | 1 | T停机斑(内50米处脱脂，重) | 是 | 是 | 30 | 2
最终平整 | JG12240703771 | JG1224070377 | 东方850平整 | 合格 | 让步接收 | 乙 | 鞠承,姚学禹 | 6665 | 6650 | 0.9977 | 12450 | 0.1 | 710 | 平整 | S碎边(内4800米传0.2CM粘钢碎边),K孔洞(739米传20CM0.07/11122米传13CM0.07) |  |  |  | 30210015 | 光亮卷 | 0.1-SPCC |  | 60 | MO001989 | MO001989-005-01 | GLJ002 | 东方光亮卷前处理（0.4轧0.1mm) | 13660 | 2024-07-24 | 2024-08-08 | 5 | 2024-08-14 19:33:33 | 2024-08-14 20:08:19 | 江苏东方九天新能源材料有限公司 | 256311 | 鞠承 |  |  | 0.1 | 12300 | 710 | 1 | JG12240703771 | 轧0.1，米数控制在24900-25000米，脱脂平均分包 | 1 | S碎边(内4800米传0.2CM粘钢碎边),K孔洞(739米传20CM0.07/11122米传13CM0.07) | 是 | 是 | 4757 | 5
最终平整 | JG122407041112 | JG1224070411 | 东方850平整 | 返工 | 返工 | 乙 | 鞠承,姚学禹 | 3400 | 3390 | 0.9971 | 6400 | 0.1 | 710 | 平整 | D叠带(1950米操15CM内),K孔洞(3116米传9CM0.07) |  |  |  | 30210015 | 光亮卷 | 0.1-SPCC |  | 60 | MO001989 | MO001989-003-01-02 | GLJ002 | 东方光亮卷前处理（0.4轧0.1mm) | 13685 | 2024-07-24 | 2024-08-08 | 3 | 2024-08-14 18:48:23 | 2024-08-14 19:33:19 | 江苏东方九天新能源材料有限公司 | 256309 | 鞠承 |  |  | 0.1 | 6400 | 710 | 1 | JG122407041112 | 轧0.1，米数控制在24900-25000米，脱脂平均分包 | 1 | D叠带(1950米操15CM内),K孔洞(3116米传9CM0.07) |  |  | 5386 | 3
最终平整 | JG12240704112 | JG1224070411 | 东方850平整 | 合格 | 合格品 | 乙 | 鞠承,姚学禹 | 3370 | 3350 | 0.9941 | 6310 | 0.1 | 710 | 平整 |  | 20100028 | 轧硬 | 0.4*710-SPCC | 30210015 | 光亮卷 | 0.1-SPCC |  | 60 | MO001989 | MO001989-003-02 | GLJ002 | 东方光亮卷前处理（0.4轧0.1mm) | 13685 | 2024-07-24 | 2024-08-08 | 3 | 2024-08-14 18:23:09 | 2024-08-14 18:48:18 | 江苏东方九天新能源材料有限公司 | 256309 | 鞠承 |  |  | 0.1 | 6300 | 710 | 1 | JG12240704112 | 轧0.1，米数控制在24900-25000米，脱脂平均分包 | 1 |  | 是 | 是 | 5386 | 3
最终平整 | JG122407041111 | JG1224070411 | 东方850平整 | 合格 | 合格品 | 乙 | 鞠承,姚学禹 | 5665 | 5660 | 0.9991 | 10680 | 0.1 | 710 | 平整 |  | 20100028 | 轧硬 | 0.4*710-SPCC | 30210015 | 光亮卷 | 0.1-SPCC |  | 60 | MO001989 | MO001989-003-01-01 | GLJ002 | 东方光亮卷前处理（0.4轧0.1mm) | 13685 | 2024-07-24 | 2024-08-08 | 3 | 2024-08-14 17:40:10 | 2024-08-14 18:22:39 | 江苏东方九天新能源材料有限公司 | 256309 | 鞠承 |  |  | 0.1 | 10600 | 710 | 1 | JG122407041111 | 轧0.1，米数控制在24900-25000米，脱脂平均分包 | 1 |  | 是 | 是 | 5386 | 3
最终平整 | JG122407041822 | JG1224070418 | 东方850平整 | 待判定 |  | 乙 | 鞠承,姚学禹 | 4080 | 4080 | 1 | 7640 | 0.1 | 710 | 平整 | K孔洞(5403米传68CM2个48.73-129.09) |  |  |  | 30210015 | 光亮卷 | 0.1-SPCC |  | 60 | MO002211 | MO002211-003-02-02 | GLJ002 | 东方光亮卷前处理（0.4轧0.1mm) | 13470 | 2024-07-30 | 2024-08-15 | 3 | 2024-08-14 17:11:26 | 2024-08-14 17:39:59 | 江苏东方九天新能源材料有限公司 |  | 鞠承 |  | 1 | 0.1 | 7640 | 710 | 1 | JG122407041822 | 轧0.1，米数控制在24600-24700；脱脂平均分包 | 1 | K孔洞(5403米传68CM2个48.73-129.09) |  |  |  | 3
最终平整 | JG122407041821 | JG1224070418 | 东方850平整 | 返工 | 返工 | 乙 | 鞠承,姚学禹 | 1680 | 1680 | 1 | 3100 | 0.1 | 710 | 平整 | D叠带(2170米操10CM叠带) |  |  |  | 30210015 | 光亮卷 | 0.1-SPCC |  | 60 | MO002211 | MO002211-003-02-01 | GLJ002 | 东方光亮卷前处理（0.4轧0.1mm) | 13470 | 2024-07-30 | 2024-08-15 | 3 | 2024-08-14 17:11:26 | 2024-08-14 17:39:59 | 江苏东方九天新能源材料有限公司 |  | 鞠承 |  | 1 | 0.1 | 3100 | 710 | 1 | JG122407041821 | 轧0.1，米数控制在24600-24700；脱脂平均分包 | 1 | D叠带(2170米操10CM叠带) |  |  |  | 3
最终平整 | JG12240800032 | JG1224080003 | 东方850平整 | 合格 | 合格品 | 乙 | 鞠承,姚学禹 | 5980 | 5940 | 0.9933 | 11120 | 0.1 | 710 | 平整 | H厚薄公差(夹纸内60米公差高【退平整】) | 20100028 | 轧硬 | 0.4*710-SPCC | 30210015 | 光亮卷 | 0.1-SPCC |  | 60 | MO002268 | MO002268-004-02 | GLJ002 | 东方光亮卷前处理（0.4轧0.1mm) | 13430 | 2024-08-02 | 2024-08-16 | 5 | 2024-08-14 16:20:56 | 2024-08-14 17:06:18 | 江苏东方九天新能源材料有限公司 | 275573 | 鞠承 |  |  | 0.1 | 11000 | 710 | 1 | JG12240800032 | 轧0.1，米数控制在24500-24600米；脱脂平均分包 | 1 | H厚薄公差(夹纸内60米公差高【退平整】) | 是 | 是 | 6839 | 4
最终平整 | JG12240800042 | JG1224080004 | 东方850平整 | 待判定 |  | 乙 | 鞠承,姚学禹 | 4155 | 4110 | 0.9892 | 7760 | 0.1 | 710 | 平整 | H花辊印(来料传320CM内轻微) |  |  |  | 30210015 | 光亮卷 | 0.1-SPCC |  | 60 | MO002268 | MO002268-003-02 | GLJ002 | 东方光亮卷前处理（0.4轧0.1mm) | 13440 | 2024-08-02 | 2024-08-16 | 3 | 2024-08-14 15:35:28 | 2024-08-14 16:20:49 | 江苏东方九天新能源材料有限公司 | 275572 | 鞠承 |  |  | 0.1 | 7700 | 710 | 1 | JG12240800042 | 轧0.1，米数控制在24500-24600米；脱脂平均分包 | 1 | H花辊印(来料传320CM内轻微) |  |  | 8821 | 3
最终平整 | JG122407070011 | JG1224070700 | 东方850平整 | 合格 | 合格品 | 乙 | 鞠承,姚学禹 | 7030 | 7010 | 0.9972 | 12250 | 0.1 | 760 | 平整 |  | 20100142 | 轧硬 | 0.4*760-SPCC | 30210015 | 光亮卷 | 0.1-SPCC |  | 60 | MO002242 | MO002242-004-01-01 | GLJ002 | 东方光亮卷前处理（0.4轧0.1mm) | 14120 | 2024-08-01 | 2024-08-15 | 3 | 2024-08-14 15:00:06 | 2024-08-14 15:35:17 | 江苏东方九天新能源材料有限公司 | 273578 | 鞠承 |  |  | 0.1 | 12200 | 760 | 1 | JG122407070011 | 轧0.1，米数控制在24400-24500米；脱脂平均分包 | 1 |  | 是 | 是 | 11814 | 4
最终平整 | JG122407035512 | JG1224070355 | 东方850平整 | 合格 | 合格品 | 乙 | 鞠承,姚学禹 | 1800 | 1800 | 1 | 3150 | 0.1 | 760 | 平整 |  | 20100142 | 轧硬 | 0.4*760-SPCC | 30210015 | 光亮卷 | 0.1-SPCC |  | 60 | MO001991 | MO001991-001-01-02 | GLJ002 | 东方光亮卷前处理（0.4轧0.1mm) | 13535 | 2024-07-24 | 2024-08-15 | 5 | 2024-08-14 14:01:46 | 2024-08-14 14:59:49 | 江苏东方九天新能源材料有限公司 |  | 鞠承 |  | 1 | 0.1 | 3150 | 760 | 1 | JG122407035512 | 轧0.1，米数控制在22800-22900米，脱脂分一包9200米。 | 1 |  | 是 | 是 | 4118 | 1
最终平整 | JG122407035511 | JG1224070355 | 东方850平整 | 合格 | 合格品 | 乙 | 鞠承,姚学禹 | 4850 | 4850 | 1 | 8520 | 0.1 | 760 | 平整 |  | 20100142 | 轧硬 | 0.4*760-SPCC | 30210015 | 光亮卷 | 0.1-SPCC |  | 60 | MO001991 | MO001991-001-01-01 | GLJ002 | 东方光亮卷前处理（0.4轧0.1mm) | 13535 | 2024-07-24 | 2024-08-15 | 5 | 2024-08-14 14:01:46 | 2024-08-14 14:59:49 | 江苏东方九天新能源材料有限公司 |  | 鞠承 |  | 1 | 0.1 | 8520 | 760 | 1 | JG122407035511 | 轧0.1，米数控制在22800-22900米，脱脂分一包9200米。 | 1 |  | 是 | 是 | 4118 | 1
平整改平 | JG122407040212 | JG1224070402 | 东方850平整 | 合格 | 让步接收 | 乙 | 姚学禹 | 2695 | 2690 | 0.9981 | 8700 | 0.1 | 415 | / | 板面振纹，3818-3827米传17cm2个孔洞（0.14mm2） |  |  |  | 30210015 | 光亮卷 | 0.1-SPCC |  | 80 | MO001831 | MO001831-015-01-02 | GLJ002 | 东方光亮卷前处理（0.4轧0.1mm) | 13715 | 2024-07-19 | 2024-07-19 | 3 | 2024-08-14 13:06:44 | 2024-08-14 14:01:35 | 江苏东方九天新能源材料有限公司 | 250538 | 鞠承 |  |  | 0.1 | 8550 | 415 | 1 | JG122407040212 | 轧0.1；米数控制在25100-25200，脱脂平均分包 | 1 | Z振纹(板面),K孔洞(3818-3827米传17CM2个0.14) | 是 | 是 | 15581 | 15
平整改平 | JG122407036212 | JG122407036212 | 东方850平整 | 待判定 | 5 | 乙 | 鞠承,姚学禹 | 1370 | 1370 | 1 | 2730 | 0.125 | 533 | / | D叠带(夹纸内180米来料叠带) | 20500005 | 光亮卷半成品 | 0.125-SPCC | 30210015 | 光亮卷 | 0.1-SPCC |  | 20 | MO002331 | MO002331-001 | GLJ002 | 东方光亮卷前处理（0.4轧0.1mm) | 2040 | 2024-08-04 | 2024-08-04 | 3 | 2024-08-14 12:45:10 | 2024-08-14 13:06:29 | 江苏东方九天新能源材料有限公司 | 278800 | 鞠承 |  |  | 0.125 | 2700 | 533 | 1 | JG122407036212 | 改轧0.1 |  | D叠带(夹纸内180米来料叠带) | 否 | 否 |  | 1
平整改平 | JG12240602743 | JG1224060274 | 东方850平整 | 待判定 |  | 乙 | 鞠承,姚学禹 | 1390 | 1380 | 0.9928 | 3480 | 0.1 | 533 | / | 1431-1435米传边32cm3个孔洞（0.22-1.37mm2），2208-2209米传边36cm4个孔洞（0.79mm2/1.23mm2/6.06mm2/91.47mm2） |  |  |  | 30210015 | 光亮卷 | 0.1-SPCC |  | 80 | MO000947 | MO000947-009-03 | KSFW001 | 东方小品种钢前处理 0.67（昆山富维 厚度公差：0.660-0.670mm,光泽度大于150GU（横向、纵向），粗糙度：Ra0.2-0.45um.硬度：HV80-110） | 13020 | 2024-06-25 | 2024-07-05 | 2 | 2024-08-14 12:43:16 | 2024-08-14 12:44:52 | 江苏东方九天新能源材料有限公司 | 193144 | 鞠承 |  |  | 0.1 | 3440 | 533 | 1 | JG12240602743 | 轧0.1，米数控制在22200-22300米，脱脂分一包9200米。 | 1 | K孔洞(1431-1435米传32CM3个0.22-1.37/2208-2209米传36CM4个0.79/1.23/6.06/91.47) |  |  | 8865 | 9
平整改平 | JG122405023812 | JG1224050238 | 东方850平整 | 待判定 |  | 乙 | 鞠承,姚学禹 | 1380 | 1370 | 0.9928 | 3400 | 0.1 | 533 | / | 操20CM内松花印重 |  |  |  | 30210015 | 光亮卷 | 0.1-SPCC |  | 90 | MO000943 | MO000943-003-01-02 | KSFW001 | 东方小品种钢前处理 0.67（昆山富维 厚度公差：0.660-0.670mm,光泽度大于150GU（横向、纵向），粗糙度：Ra0.2-0.45um.硬度：HV80-110） | 13880 | 2024-06-25 | 2024-07-05 | 2 | 2024-08-14 11:22:47 | 2024-08-14 11:24:55 | 江苏东方九天新能源材料有限公司 |  | 鞠承 |  | 1 | 0.1 | 3380 | 533 | 1 | JG122405023812 | 轧0.1，米数控制在23700-23800米，脱脂分一包10500米。 | 1 | S松花印(来料操20CM内重) |  |  | 3027 | 3
最终平整 | DL0024080045 | DL0024080045 | 东方750平整 | 合格 | 让步接收 | 甲 | 丁振,龚政 | 5320 | 5150 | 0.968 | 4170 | 0.25 | 630 | 苏州高质行: 750平整用普光辊Ra0.2-0.3μm平整，厚度公差：0.240-0.260mm、硬度170-200HV，粗糙度0.2-0.4μm、转分切 | 多条暗线印，版型差，振纹，白条印，细划伤，搓伤 |  |  |  | 31010025 | 小品种钢卷 | 0.25-SPCC |  | 40 | MO002472 | MO002472-001 | XPZG001 | 小品种钢前处理模板 | 5370 | 2024-08-08 | 2024-08-20 | 5 | 2024-08-14 07:49:18 | 2024-08-14 07:51:00 | 江苏东方九天新能源材料有限公司 | 283701 | 丁振 |  |  | 0.25 | 4200 | 630 | 1 | DL0024080045 | 苏州高质行(0.25*630)厚度公差：+/-0.01MM，HV170-200,粗糙度0.2-0.4μM,单卷重量760-900KG | 1 | A暗线印(来料多条暗线印，版型差),Z振纹(来料振纹，白条印，细划伤),H横辊印(来料横条印，搓伤) | 是 | 是 | 2742 | 1
最终平整 | DL0024080001 | DL0024080001 | 东方750平整 | 合格 | 让步接收 | 甲 | 丁振,龚政 | 4900 | 4680 | 0.9551 | 1580 | 0.63 | 610 | 上海仁杰：750平整建议用Ra1.2-1.4μm毛化辊，厚度公差：0.62-0.64mm，硬度140-160HV，粗糙度0.7-0.9um. | 多条暗线印，振纹重，横条印，厚薄公差(0.632-0.637同板差0.014)，传边2cm线印明显 |  |  |  | 31010064 | 小品种钢卷 | 0.63-SPCC |  | 60 | MO002314 | MO002314-001 | XPZG001 | 小品种钢前处理模板 | 5125 | 2024-08-03 | 2024-08-03 | 5 | 2024-08-14 06:54:34 | 2024-08-14 06:56:02 | 江苏东方九天新能源材料有限公司 | 278121 | 丁振 |  |  | 0.63 | 1600 | 610 | 1 | DL0024080001 | 上海仁杰：厚度0.62-0.64mm，HV140-160，粗糙度0.7-0.9，卷重4.5-5吨 | 1 | A暗线印(来料多条暗线印),Z振纹(来料振纹重，横条印),H厚薄公差(0.632-0.637同板差0.014) | 是 | 是 | 4404 | 1
平整改平 | JG122406025721 | JG122406025721 | 东方850平整 | 合格 | 让步接收 | 甲 | 陈俊华,钱琨 | 1850 | 1840 | 0.9946 | 3960 | 0.1 | 610 | / | 偶有锈点，274.8米传135.9mm孔洞（0.22mm2），393.6米传380.6mm孔洞（1.73mm2） | 30210015 | 光亮卷 | 0.1-SPCC | 30210015 | 光亮卷 | 0.1-SPCC |  | 20 | MO002423 | MO002423-001 | GLJ002 | 东方光亮卷前处理（0.4轧0.1mm) | 2640 | 2024-08-07 | 2024-08-07 | 5 | 2024-08-14 06:31:15 | 2024-08-14 06:32:40 | 江苏东方九天新能源材料有限公司 | 282559 | 陈俊华 |  |  | 0.1 | 3900 | 610 | 1 | JG122406025721 | 操作侧10cm处切边，内600米剪掉不要 | 1 | X锈点(偶有),K孔洞(274.8米传135.9MM0.22；393.6米传380.6MM1.73MM2) | 是 | 是 | 2 | 1
最终平整 | JG12240800041 | JG1224080004 | 东方850平整 | 合格 | 让步接收 | 甲 | 陈俊华,钱琨 | 8545 | 8540 | 0.9994 | 16080 | 0.1 | 710 | 平整 | 乳化斑重，偶有锈点，轻微黄斑 | 20100028 | 轧硬 | 0.4*710-SPCC | 30210015 | 光亮卷 | 0.1-SPCC |  | 60 | MO002268 | MO002268-003-01 | GLJ002 | 东方光亮卷前处理（0.4轧0.1mm) | 13440 | 2024-08-02 | 2024-08-16 | 3 | 2024-08-14 05:14:15 | 2024-08-14 05:56:45 | 江苏东方九天新能源材料有限公司 | 275572 | 陈俊华 |  |  | 0.1 | 15650 | 710 | 1 | JG12240800041 | 轧0.1，米数控制在24500-24600米；脱脂平均分包 | 1 | R乳化斑(重),X锈点(偶有),H黄斑(轻微) | 是 | 是 | 8821 | 3
最终平整 | JG12240707131 | JG1224070713 | 东方750平整 | 合格 | 合格品 | 甲 | 丁振,龚政 | 7635 | 7620 | 0.998 | 14240 | 0.1 | 710 | 平整 |  | 20100028 | 轧硬 | 0.4*710-SPCC | 30210015 | 光亮卷 | 0.1-SPCC |  | 60 | MO002268 | MO002268-005-01 | GLJ002 | 东方光亮卷前处理（0.4轧0.1mm) | 13395 | 2024-08-02 | 2024-08-16 | 5 | 2024-08-14 05:17:21 | 2024-08-14 05:17:44 | 江苏东方九天新能源材料有限公司 | 275574 | 丁振 |  |  | 0.1 | 14000 | 710 | 1 | JG12240707131 | 轧0.1，米数控制在24500-24600米；脱脂平均分包 | 1 |  | 是 | 是 | 4488 | 5
最终平整 | JG12240703852 | JG1224070385 | 东方850平整 | 合格 | 合格品 | 甲 | 陈俊华,钱琨 | 5690 | 5690 | 1 | 10590 | 0.1 | 710 | 平整 |  | 20100028 | 轧硬 | 0.4*710-SPCC | 30210015 | 光亮卷 | 0.1-SPCC |  | 60 | MO002212 | MO002212-001-02 | GLJ002 | 东方光亮卷前处理（0.4轧0.1mm) | 13240 | 2024-07-30 | 2024-08-15 | 3 | 2024-08-14 04:39:35 | 2024-08-14 05:13:57 | 江苏东方九天新能源材料有限公司 | 269712 | 陈俊华 |  |  | 0.1 | 10500 | 710 | 1 | JG12240703852 | 轧0.1，米数控制在23700-23800米；脱脂分一包10500米 | 1 |  | 是 | 是 | 11522 | 1
最终平整 | JG12240800061 | JG1224080006 | 东方850平整 | 合格 | 让步接收 | 甲 | 陈俊华,钱琨 | 6590 | 6550 | 0.9939 | 12330 | 0.1 | 710 | 平整 | 边部水锈斑 | 20100028 | 轧硬 | 0.4*710-SPCC | 30210015 | 光亮卷 | 0.1-SPCC |  | 60 | MO002268 | MO002268-007-01 | GLJ002 | 东方光亮卷前处理（0.4轧0.1mm) | 13425 | 2024-08-02 | 2024-08-16 | 3 | 2024-08-14 04:02:48 | 2024-08-14 04:39:14 | 江苏东方九天新能源材料有限公司 | 275577 | 陈俊华 |  |  | 0.1 | 12250 | 710 | 1 | JG12240800061 | 轧0.1，米数控制在24500-24600米；脱脂平均分包 | 1 | S水锈斑(边部) | 是 | 是 | 11771 | 7
最终平整 | JG12240800031 | JG1224080003 | 东方850平整 | 合格 | 合格品 | 甲 | 陈俊华,钱琨 | 7025 | 7000 | 0.9964 | 13100 | 0.1 | 710 | 平整 | S水锈斑(边部) | 20100028 | 轧硬 | 0.4*710-SPCC | 30210015 | 光亮卷 | 0.1-SPCC |  | 60 | MO002268 | MO002268-004-01 | GLJ002 | 东方光亮卷前处理（0.4轧0.1mm) | 13430 | 2024-08-02 | 2024-08-16 | 5 | 2024-08-14 03:34:38 | 2024-08-14 04:02:30 | 江苏东方九天新能源材料有限公司 | 275573 | 陈俊华 |  |  | 0.1 | 13100 | 710 | 1 | JG12240800031 | 轧0.1，米数控制在24500-24600米；脱脂平均分包 | 1 | S水锈斑(边部) | 是 | 是 | 6839 | 4
最终平整 | JG122408000522 | JG1224080005 | 东方850平整 | 合格 | 合格品 | 甲 | 陈俊华,钱琨 | 2230 | 2230 | 1 | 4190 | 0.1 | 710 | 平整 | R乳化斑(重) | 20100028 | 轧硬 | 0.4*710-SPCC | 30210015 | 光亮卷 | 0.1-SPCC |  | 60 | MO002268 | MO002268-008-02-02 | GLJ002 | 东方光亮卷前处理（0.4轧0.1mm) | 13420 | 2024-08-02 | 2024-08-16 | 5 | 2024-08-14 02:39:16 | 2024-08-14 03:34:02 | 江苏东方九天新能源材料有限公司 |  | 陈俊华 |  | 1 | 0.1 | 4190 | 710 | 1 | JG122408000522 | 轧0.1，米数控制在24500-24600米；脱脂平均分包 | 1 | R乳化斑(重) | 是 | 是 | 3301 | 8
最终平整 | JG122408000521 | JG1224080005 | 东方850平整 | 合格 | 合格品 | 甲 | 陈俊华,钱琨 | 3660 | 3660 | 1 | 6880 | 0.1 | 710 | 平整 | R乳化斑(重),K孔洞(5441.3-5473.3米传432.2-432.5MM8个0.65-0.87MM2) | 20100028 | 轧硬 | 0.4*710-SPCC | 30210015 | 光亮卷 | 0.1-SPCC |  | 60 | MO002268 | MO002268-008-02-01 | GLJ002 | 东方光亮卷前处理（0.4轧0.1mm) | 13420 | 2024-08-02 | 2024-08-16 | 5 | 2024-08-14 02:39:16 | 2024-08-14 03:34:02 | 江苏东方九天新能源材料有限公司 |  | 陈俊华 |  | 1 | 0.1 | 6880 | 710 | 1 | JG122408000521 | 轧0.1，米数控制在24500-24600米；脱脂平均分包 | 1 | R乳化斑(重),K孔洞(5441.3-5473.3米传432.2-432.5MM8个0.65-0.87MM2) | 是 | 是 | 3301 | 8
最终平整 | JG12240707132 | JG1224070713 | 东方750平整 | 合格 | 让步接收 | 甲 | 丁振,龚政 | 5585 | 5475 | 0.9803 | 10240 | 0.1 | 710 | 平整 | 6082米传边68CM孔洞（0.05mm2） |  |  |  | 30210015 | 光亮卷 | 0.1-SPCC |  | 60 | MO002268 | MO002268-005-02 | GLJ002 | 东方光亮卷前处理（0.4轧0.1mm) | 13395 | 2024-08-02 | 2024-08-16 | 5 | 2024-08-14 03:12:50 | 2024-08-14 03:13:37 | 江苏东方九天新能源材料有限公司 | 275574 | 丁振 |  |  | 0.1 | 10280 | 710 | 1 | JG12240707132 | 轧0.1，米数控制在24500-24600米；脱脂平均分包 | 1 | K孔洞(6082米传边68CM孔洞0.05) | 是 | 是 | 4488 | 5
最终平整 | JG12240800202 | JG1224080020 | 东方850平整 | 合格 | 合格品 | 甲 | 陈俊华,钱琨 | 6580 | 6570 | 0.9985 | 12300 | 0.1 | 710 | 平整 |  | 20100028 | 轧硬 | 0.4*710-SPCC | 30210015 | 光亮卷 | 0.1-SPCC |  | 60 | MO002268 | MO002268-010-02 | GLJ002 | 东方光亮卷前处理（0.4轧0.1mm) | 13440 | 2024-08-02 | 2024-08-16 | 3 | 2024-08-14 01:56:48 | 2024-08-14 02:38:56 | 江苏东方九天新能源材料有限公司 | 275580 | 陈俊华 |  |  | 0.1 | 12230 | 710 | 1 | JG12240800202 | 轧0.1，米数控制在24500-24600米；脱脂平均分包 | 1 |  | 是 | 是 | 8302 | 10
最终平整 | JG122407037012 | JG1224070370 | 东方750平整 | 合格 | 让步接收 | 甲 | 丁振,龚政 | 4380 | 4380 | 1 | 8260 | 0.1 | 710 | 平整 | K孔洞(3290米传边29CM两个孔洞0.27,0.55,8000米传边1CM孔洞1.37) |  |  |  | 30210015 | 光亮卷 | 0.1-SPCC |  | 60 | MO001989 | MO001989-016-01-02 | GLJ002 | 东方光亮卷前处理（0.4轧0.1mm) | 13730 | 2024-07-24 | 2024-08-08 | 5 | 2024-08-14 01:54:45 | 2024-08-14 01:59:03 | 江苏东方九天新能源材料有限公司 |  | 丁振 |  | 1 | 0.1 | 8260 | 710 | 1 | JG122407037012 | 轧0.1，米数控制在24900-25000米，脱脂平均分包 | 1 | K孔洞(3290米传边29CM两个孔洞0.27,0.55,8000米传边1CM孔洞1.37) | 是 | 是 | 3274 | 16
最终平整 | JG122407037011 | JG1224070370 | 东方750平整 | 合格 | 合格品 | 甲 | 丁振,龚政 | 2275 | 2275 | 1 | 4320 | 0.1 | 710 | 平整 |  | 20100028 | 轧硬 | 0.4*710-SPCC | 30210015 | 光亮卷 | 0.1-SPCC |  | 60 | MO001989 | MO001989-016-01-01 | GLJ002 | 东方光亮卷前处理（0.4轧0.1mm) | 13730 | 2024-07-24 | 2024-08-08 | 5 | 2024-08-14 01:54:45 | 2024-08-14 01:59:03 | 江苏东方九天新能源材料有限公司 |  | 丁振 |  | 1 | 0.1 | 4320 | 710 | 1 | JG122407037011 | 轧0.1，米数控制在24900-25000米，脱脂平均分包 | 1 |  | 是 | 是 | 3274 | 16
最终平整 | JG12240703772 | JG1224070377 | 东方850平整 | 合格 | 合格品 | 甲 | 陈俊华,钱琨 | 6590 | 6570 | 0.997 | 12320 | 0.1 | 710 | 平整 | K孔洞(9132.7米传183.2MM0.72MM2) | 20100028 | 轧硬 | 0.4*710-SPCC | 30210015 | 光亮卷 | 0.1-SPCC |  | 60 | MO001989 | MO001989-005-02 | GLJ002 | 东方光亮卷前处理（0.4轧0.1mm) | 13660 | 2024-07-24 | 2024-08-08 | 5 | 2024-08-14 01:11:40 | 2024-08-14 01:56:32 | 江苏东方九天新能源材料有限公司 | 256311 | 陈俊华 |  |  | 0.1 | 12250 | 710 | 1 | JG12240703772 | 轧0.1，米数控制在24900-25000米，脱脂平均分包 | 1 | K孔洞(9132.7米传183.2MM0.72MM2) | 是 | 是 | 4757 | 5
最终平整 | JG12240800051 | JG1224080005 | 东方850平整 | 合格 | 合格品 | 甲 | 陈俊华,钱琨 | 7360 | 7360 | 1 | 13850 | 0.1 | 710 | 平整 | S水锈斑(尾1000米),K孔洞(2276.6米传364.3MM0.65；2289.6米传364.8MM0.51MM2) | 20100028 | 轧硬 | 0.4*710-SPCC | 30210015 | 光亮卷 | 0.1-SPCC |  | 60 | MO002268 | MO002268-008-01 | GLJ002 | 东方光亮卷前处理（0.4轧0.1mm) | 13420 | 2024-08-02 | 2024-08-16 | 5 | 2024-08-14 00:44:08 | 2024-08-14 01:11:24 | 江苏东方九天新能源材料有限公司 | 275578 | 陈俊华 |  |  | 0.1 | 13750 | 710 | 1 | JG12240800051 | 轧0.1，米数控制在24500-24600米；脱脂平均分包 | 1 | S水锈斑(尾1000米),K孔洞(2276.6米传364.3MM0.65；2289.6米传364.8MM0.51MM2) | 是 | 是 | 3301 | 8
最终平整 | JG122407037822 | JG1224070378 | 东方850平整 | 其他入库 | 协议品 | 甲 | 陈俊华,钱琨 | 930 | 930 | 1 | 1720 | 0.1 | 710 | 平整 | 短带 |  |  |  | 30210015 | 光亮卷 | 0.1-SPCC |  | 60 | MO001989 | MO001989-006-02-02 | GLJ002 | 东方光亮卷前处理（0.4轧0.1mm) | 13675 | 2024-07-24 | 2024-08-08 | 5 | 2024-08-13 23:24:55 | 2024-08-14 00:43:43 | 江苏东方九天新能源材料有限公司 |  | 陈俊华 |  | 1 | 0.1 | 1720 | 710 | 1 | JG122407037822 | 轧0.1，米数控制在24900-25000米，脱脂平均分包 | 1 |  | 是 | 是 | 3294 | 6
最终平整 | JG122407037821 | JG1224070378 | 东方850平整 | 合格 | 合格品 | 甲 | 陈俊华,钱琨 | 5680 | 5680 | 1 | 10620 | 0.1 | 710 | 平整 | T停机斑(内50米处),K孔洞(481.8米传398.8MM0.58MM2),X锈点(偶有) | 20100028 | 轧硬 | 0.4*710-SPCC | 30210015 | 光亮卷 | 0.1-SPCC |  | 60 | MO001989 | MO001989-006-02-01 | GLJ002 | 东方光亮卷前处理（0.4轧0.1mm) | 13675 | 2024-07-24 | 2024-08-08 | 5 | 2024-08-13 23:24:55 | 2024-08-14 00:43:43 | 江苏东方九天新能源材料有限公司 |  | 陈俊华 |  | 1 | 0.1 | 10620 | 710 | 1 | JG122407037821 | 轧0.1，米数控制在24900-25000米，脱脂平均分包 | 1 | T停机斑(内50米处),K孔洞(481.8米传398.8MM0.58MM2),X锈点(偶有) | 是 | 是 | 3294 | 6
最终平整 | JG12240703702 | JG1224070370 | 东方750平整 | 合格 | 合格品 | 甲 | 丁振,龚政 | 6725 | 6705 | 0.997 | 12600 | 0.1 | 710 | 平整 |  | 20100028 | 轧硬 | 0.4*710-SPCC | 30210015 | 光亮卷 | 0.1-SPCC |  | 60 | MO001989 | MO001989-016-02 | GLJ002 | 东方光亮卷前处理（0.4轧0.1mm) | 13730 | 2024-07-24 | 2024-08-08 | 5 | 2024-08-14 00:34:16 | 2024-08-14 00:34:36 | 江苏东方九天新能源材料有限公司 | 256337 | 丁振 |  |  | 0.1 | 12420 | 710 | 1 | JG12240703702 | 轧0.1，米数控制在24900-25000米，脱脂平均分包 | 1 |  | 是 | 是 | 3274 | 16
最终平整 | JG12240703732 | JG1224070373 | 东方750平整 | 合格 | 让步接收 | 甲 | 丁振,龚政 | 6700 | 6680 | 0.997 | 12620 | 0.1 | 710 | 平整 | K孔洞(437-463米传边61CM5个孔洞0.14-0.64),C挫伤(12000米板面搓伤来料松包) |  |  |  | 30210015 | 光亮卷 | 0.1-SPCC |  | 60 | MO001832 | MO001832-009-02 | GLJ002 | 东方光亮卷前处理（0.4轧0.1mm) | 13530 | 2024-07-19 | 2024-07-19 | 5 | 2024-08-13 23:34:12 | 2024-08-13 23:35:47 | 江苏东方九天新能源材料有限公司 | 250543 | 丁振 |  |  | 0.1 | 12450 | 710 | 1 | JG12240703732 | 轧0.1；米数控制在24800-24900米，脱脂平均分包 | 1 | K孔洞(437-463米传边61CM5个孔洞0.14-0.64),C挫伤(12000米板面搓伤来料松包) | 是 | 是 | 5961 | 9
最终平整 | JG12240703731 | JG1224070373 | 东方850平整 | 合格 | 合格品 | 甲 | 陈俊华,钱琨 | 6735 | 6720 | 0.9978 | 12560 | 0.1 | 710 | 平整 | X锈点(偶有) | 20100028 | 轧硬 | 0.4*710-SPCC | 30210015 | 光亮卷 | 0.1-SPCC |  | 60 | MO001832 | MO001832-009-01 | GLJ002 | 东方光亮卷前处理（0.4轧0.1mm) | 13530 | 2024-07-19 | 2024-07-19 | 5 | 2024-08-13 22:50:29 | 2024-08-13 23:24:39 | 江苏东方九天新能源材料有限公司 | 250543 | 陈俊华 |  |  | 0.1 | 12500 | 710 | 1 | JG12240703731 | 轧0.1；米数控制在24800-24900米，脱脂平均分包 | 1 | X锈点(偶有) | 是 | 是 | 5961 | 9
最终平整 | JG122407041423 | JG1224070414 | 东方850平整 | 其他入库 | 协议品 | 甲 | 陈俊华,钱琨 | 890 | 890 | 1 | 1720 | 0.1 | 710 | 平整 | 短带 |  |  |  | 30210015 | 光亮卷 | 0.1-SPCC |  | 60 | MO001989 | MO001989-010-02-03 | GLJ002 | 东方光亮卷前处理（0.4轧0.1mm) | 13640 | 2024-07-24 | 2024-08-08 | 5 | 2024-08-13 22:02:25 | 2024-08-13 22:50:11 | 江苏东方九天新能源材料有限公司 |  | 陈俊华 |  | 1 | 0.1 | 1720 | 710 | 1 | JG122407041423 | 轧0.1，米数控制在24900-25000米，脱脂平均分包 | 1 |  | 是 | 是 | 1932 | 10
最终平整 | JG122407041422 | JG1224070414 | 东方850平整 | 合格 | 合格品 | 甲 | 陈俊华,钱琨 | 2310 | 2310 | 1 | 4300 | 0.1 | 710 | 平整 |  | 20100028 | 轧硬 | 0.4*710-SPCC | 30210015 | 光亮卷 | 0.1-SPCC |  | 60 | MO001989 | MO001989-010-02-02 | GLJ002 | 东方光亮卷前处理（0.4轧0.1mm) | 13640 | 2024-07-24 | 2024-08-08 | 5 | 2024-08-13 22:02:25 | 2024-08-13 22:50:11 | 江苏东方九天新能源材料有限公司 |  | 陈俊华 |  | 1 | 0.1 | 4300 | 710 | 1 | JG122407041422 | 轧0.1，米数控制在24900-25000米，脱脂平均分包 | 1 |  | 是 | 是 | 1932 | 10
最终平整 | JG122407041421 | JG1224070414 | 东方850平整 | 合格 | 合格品 | 甲 | 陈俊华,钱琨 | 3230 | 3230 | 1 | 6000 | 0.1 | 710 | 平整 |  | 20100028 | 轧硬 | 0.4*710-SPCC | 30210015 | 光亮卷 | 0.1-SPCC |  | 60 | MO001989 | MO001989-010-02-01 | GLJ002 | 东方光亮卷前处理（0.4轧0.1mm) | 13640 | 2024-07-24 | 2024-08-08 | 5 | 2024-08-13 22:02:25 | 2024-08-13 22:50:11 | 江苏东方九天新能源材料有限公司 |  | 陈俊华 |  | 1 | 0.1 | 6000 | 710 | 1 | JG122407041421 | 轧0.1，米数控制在24900-25000米，脱脂平均分包 | 1 |  | 是 | 是 | 1932 | 10
最终平整 | JG122407037522 | JG1224070375 | 东方850平整 | 合格 | 合格品 | 甲 | 陈俊华,钱琨 | 3410 | 3410 | 1 | 6360 | 0.1 | 710 | 平整 | Y氧化边(侧面发黄),B白斑(小白点多) | 20100028 | 轧硬 | 0.4*710-SPCC | 30210015 | 光亮卷 | 0.1-SPCC |  | 60 | MO001989 | MO001989-007-02-02 | GLJ002 | 东方光亮卷前处理（0.4轧0.1mm) | 13690 | 2024-07-24 | 2024-08-08 | 5 | 2024-08-13 21:18:47 | 2024-08-13 22:02:07 | 江苏东方九天新能源材料有限公司 |  | 陈俊华 |  | 1 | 0.1 | 6360 | 710 | 1 | JG122407037522 | 轧0.1，米数控制在24900-25000米，脱脂平均分包 | 1 | Y氧化边(侧面发黄),B白斑(小白点多) | 是 | 是 | 2498 | 7
最终平整 | JG122407037521 | JG1224070375 | 东方850平整 | 合格 | 合格品 | 甲 | 陈俊华,钱琨 | 3340 | 3340 | 1 | 6250 | 0.1 | 710 | 平整 | K孔洞(1463.8米传2683.4MM1.23MM2),B白斑(板面小白点多),Y氧化边(侧面发黄) | 20100028 | 轧硬 | 0.4*710-SPCC | 30210015 | 光亮卷 | 0.1-SPCC |  | 60 | MO001989 | MO001989-007-02-01 | GLJ002 | 东方光亮卷前处理（0.4轧0.1mm) | 13690 | 2024-07-24 | 2024-08-08 | 5 | 2024-08-13 21:18:47 | 2024-08-13 22:02:07 | 江苏东方九天新能源材料有限公司 |  | 陈俊华 |  | 1 | 0.1 | 6250 | 710 | 1 | JG122407037521 | 轧0.1，米数控制在24900-25000米，脱脂平均分包 | 1 | K孔洞(1463.8米传2683.4MM1.23MM2),B白斑(板面小白点多),Y氧化边(侧面发黄) | 是 | 是 | 2498 | 7
平整翻包 | DL00240700582 | DL00240700582 | 东方850平整 | 合格 | 合格品 | 甲 | 陈俊华,钱琨 | 2720 | 2070 | 0.761 | 1000 | 0.49 | 565 | 尾280米整板面折印翻包剪掉 | Y氧化边(两边),H横辊印(轻微) | 31010050 | 小品种钢卷 | 0.49-SPCC | 31010050 | 小品种钢卷 | 0.49-SPCC |  | 10 | MO002633 | MO002633-001 | XPZG001 | 小品种钢前处理模板 | 2720 | 2024-08-13 | 2024-08-13 | 5 | 2024-08-13 20:54:41 | 2024-08-13 21:18:28 | 江苏东方九天新能源材料有限公司 | 289379 | 陈俊华 |  |  | 0.49 | 0 | 565 | 1 | DL00240700582 | 昆山富维：（0.49*565） | 1 | Y氧化边(两边),H横辊印(轻微) | 是 | 是 | 24 | 1
平整翻包 | DL122407008122 | DL1224070081 | 东方850平整 | 合格 | 合格品 | 乙 | 鞠承,姚学禹 | 3150 | 2580 | 0.819 | 800 | 0.67 | 610 | 尾部170米粘钢折印翻包剪掉 |  |  |  |  | 31010082 | 小品种钢卷 | 0.67-SPCC |  | 60 | MO002036 | MO002036-001-02-02 | XPZG001 | 小品种钢前处理模板 | 12560 | 2024-07-25 | 2024-08-04 | 5 | 2024-08-13 19:34:04 | 2024-08-13 19:34:29 | 江苏东方九天新能源材料有限公司 |  | 鞠承 |  | 1 | 0.67 | 970 | 610 | 1 | DL122407008122 | 昆山宝必达：（0.67*610）厚度±0.01mm，HV85-105,粗糙度0.5-0.8μM，卷重2-3吨 | 1 |  | 是 | 是 | 1102 | 1
平整翻包 | DL122407008022 | DL1224070080 | 东方850平整 | 合格 | 合格品 | 乙 | 鞠承,姚学禹 | 2630 | 2070 | 0.7871 | 650 | 0.67 | 610 | 650米后粘钢折印翻包剪掉 |  |  |  |  | 31010082 | 小品种钢卷 | 0.67-SPCC |  | 60 | MO002036 | MO002036-002-02-02 | XPZG001 | 小品种钢前处理模板 | 12060 | 2024-07-25 | 2024-08-04 | 5 | 2024-08-13 19:33:31 | 2024-08-13 19:33:56 | 江苏东方九天新能源材料有限公司 |  | 鞠承 |  | 1 | 0.67 | 810 | 610 | 1 | DL122407008022 | 昆山宝必达：（0.67*610）厚度±0.01mm，HV85-105,粗糙度0.5-0.8μM，卷重2-3吨 | 1 |  | 是 | 是 | 1130 | 2
最终平整 | JG122407071422 | JG1224070714 | 东方850平整 | 合格 | 让步接收 | 乙 | 鞠承,姚学禹 | 3510 | 3510 | 1 | 6500 | 0.1 | 710 | 平整 | K孔洞(6186米传47CM0.58),N粘钢折印(尾500米操5CM) |  |  |  | 30210015 | 光亮卷 | 0.1-SPCC |  | 60 | MO002268 | MO002268-006-02-02 | GLJ002 | 东方光亮卷前处理（0.4轧0.1mm) | 13405 | 2024-08-02 | 2024-08-16 | 5 | 2024-08-13 19:12:30 | 2024-08-13 19:14:15 | 江苏东方九天新能源材料有限公司 |  | 鞠承 |  | 1 | 0.1 | 6500 | 710 | 1 | JG122407071422 | 轧0.1，米数控制在24500-24600米；脱脂平均分包 | 1 | K孔洞(6186米传47CM0.58),N粘钢折印(尾500米操5CM) | 是 | 是 | 2956 | 6
最终平整 | JG122407071421 | JG1224070714 | 东方850平整 | 合格 | 让步接收 | 乙 | 鞠承,姚学禹 | 2280 | 2280 | 1 | 4200 | 0.1 | 710 | 平整 | K孔洞(342米传48CM0.14) |  |  |  | 30210015 | 光亮卷 | 0.1-SPCC |  | 60 | MO002268 | MO002268-006-02-01 | GLJ002 | 东方光亮卷前处理（0.4轧0.1mm) | 13405 | 2024-08-02 | 2024-08-16 | 5 | 2024-08-13 19:12:30 | 2024-08-13 19:14:15 | 江苏东方九天新能源材料有限公司 |  | 鞠承 |  | 1 | 0.1 | 4200 | 710 | 1 | JG122407071421 | 轧0.1，米数控制在24500-24600米；脱脂平均分包 | 1 | K孔洞(342米传48CM0.14) | 是 | 是 | 2956 | 6
最终平整 | JG122407041412 | JG1224070414 | 东方850平整 | 合格 | 让步接收 | 乙 | 鞠承,姚学禹 | 3485 | 3485 | 1 | 6520 | 0.1 | 710 | 平整 | H黄斑(来料端面发黄平后板面不发黄) |  |  |  | 30210015 | 光亮卷 | 0.1-SPCC |  | 60 | MO001989 | MO001989-010-01-02 | GLJ002 | 东方光亮卷前处理（0.4轧0.1mm) | 13640 | 2024-07-24 | 2024-08-08 | 5 | 2024-08-13 17:44:06 | 2024-08-13 18:24:59 | 江苏东方九天新能源材料有限公司 |  | 鞠承 |  | 1 | 0.1 | 6520 | 710 | 1 | JG122407041412 | 轧0.1，米数控制在24900-25000米，脱脂平均分包 | 1 | H黄斑(来料端面发黄平后板面不发黄) | 是 | 是 | 1932 | 10
最终平整 | JG122407041411 | JG1224070414 | 东方850平整 | 合格 | 让步接收 | 乙 | 鞠承,姚学禹 | 3490 | 3490 | 1 | 6500 | 0.1 | 710 | 平整 | H黄斑(来料两端面发黄板面两侧0.3CM发黄) |  |  |  | 30210015 | 光亮卷 | 0.1-SPCC |  | 60 | MO001989 | MO001989-010-01-01 | GLJ002 | 东方光亮卷前处理（0.4轧0.1mm) | 13640 | 2024-07-24 | 2024-08-08 | 5 | 2024-08-13 17:44:06 | 2024-08-13 18:24:59 | 江苏东方九天新能源材料有限公司 |  | 鞠承 |  | 1 | 0.1 | 6500 | 710 | 1 | JG122407041411 | 轧0.1，米数控制在24900-25000米，脱脂平均分包 | 1 | H黄斑(来料两端面发黄板面两侧0.3CM发黄) | 是 | 是 | 1932 | 10
最终平整 | JG122407037512 | JG1224070375 | 东方850平整 | 合格 | 让步接收 | 乙 | 鞠承,姚学禹 | 3370 | 3370 | 1 | 6280 | 0.1 | 710 | 平整 | H黄斑(来料两端面发黄重板面不发黄) |  |  |  | 30210015 | 光亮卷 | 0.1-SPCC |  | 60 | MO001989 | MO001989-007-01-02 | GLJ002 | 东方光亮卷前处理（0.4轧0.1mm) | 13690 | 2024-07-24 | 2024-08-08 | 5 | 2024-08-13 17:01:19 | 2024-08-13 17:43:55 | 江苏东方九天新能源材料有限公司 |  | 鞠承 |  | 1 | 0.1 | 6280 | 710 | 1 | JG122407037512 | 轧0.1，米数控制在24900-25000米，脱脂平均分包 | 1 | H黄斑(来料两端面发黄重板面不发黄) | 是 | 是 | 2498 | 7
最终平整 | JG122407037511 | JG1224070375 | 东方850平整 | 合格 | 让步接收 | 乙 | 鞠承,姚学禹 | 3370 | 3370 | 1 | 6300 | 0.1 | 710 | 平整 | H黄斑(来料两端面发黄重板面不发黄) |  |  |  | 30210015 | 光亮卷 | 0.1-SPCC |  | 60 | MO001989 | MO001989-007-01-01 | GLJ002 | 东方光亮卷前处理（0.4轧0.1mm) | 13690 | 2024-07-24 | 2024-08-08 | 5 | 2024-08-13 17:01:19 | 2024-08-13 17:43:55 | 江苏东方九天新能源材料有限公司 |  | 鞠承 |  | 1 | 0.1 | 6300 | 710 | 1 | JG122407037511 | 轧0.1，米数控制在24900-25000米，脱脂平均分包 | 1 | H黄斑(来料两端面发黄重板面不发黄) | 是 | 是 | 2498 | 7
最终平整 | JG12240703692 | JG1224070369 | 东方850平整 | 合格 | 让步接收 | 乙 | 鞠承,姚学禹 | 6725 | 6750 | 1.0037 | 12460 | 0.1 | 710 | 平整 | K孔洞(42-55米传13-27CM3个0.07-0.14/11000-11030米来料松包挫伤重8个针孔0.07-0.79) |  |  |  | 30210015 | 光亮卷 | 0.1-SPCC |  | 60 | MO001989 | MO001989-015-02 | GLJ002 | 东方光亮卷前处理（0.4轧0.1mm) | 13715 | 2024-07-24 | 2024-08-08 | 5 | 2024-08-13 16:09:44 | 2024-08-13 17:01:02 | 江苏东方九天新能源材料有限公司 | 256335 | 鞠承 |  |  | 0.1 | 12420 | 710 | 1 | JG12240703692 | 轧0.1，米数控制在24900-25000米，脱脂平均分包 | 1 | K孔洞(42-55米传13-27CM3个0.07-0.14/11000-11030米来料松包挫伤重8个针孔0.07-0.79) | 是 | 是 | 2939 | 15
最终平整 | JG12240703781 | JG1224070378 | 东方850平整 | 合格 | 让步接收 | 乙 | 鞠承,姚学禹 | 6820 | 6790 | 0.9956 | 12720 | 0.1 | 710 | 平整 | 表面乳化斑，表面振纹 | 20100028 | 轧硬 | 0.4*710-SPCC | 30210015 | 光亮卷 | 0.1-SPCC |  | 60 | MO001989 | MO001989-006-01 | GLJ002 | 东方光亮卷前处理（0.4轧0.1mm) | 13675 | 2024-07-24 | 2024-08-08 | 5 | 2024-08-13 15:37:54 | 2024-08-13 16:09:34 | 江苏东方九天新能源材料有限公司 | 256312 | 鞠承 |  |  | 0.1 | 12700 | 710 | 1 | JG12240703781 | 轧0.1，米数控制在24900-25000米，脱脂平均分包 | 1 | R乳化斑(来料表面),Z振纹(表面) | 是 | 是 | 3294 | 6
最终平整 | JG12240703711 | JG1224070371 | 东方850平整 | 合格 | 让步接收 | 乙 | 鞠承,姚学禹 | 6845 | 6830 | 0.9978 | 12600 | 0.1 | 710 | 平整 | 板面振纹，8500-9700米表面中间垃圾斑，5446米传17CM孔洞（2.09mm2） |  |  |  | 30210015 | 光亮卷 | 0.1-SPCC |  | 60 | MO001989 | MO001989-013-01 | GLJ002 | 东方光亮卷前处理（0.4轧0.1mm) | 13770 | 2024-07-24 | 2024-08-08 | 3 | 2024-08-13 15:35:17 | 2024-08-13 15:37:45 | 江苏东方九天新能源材料有限公司 | 256333 | 鞠承 |  |  | 0.1 | 12600 | 710 | 1 | JG12240703711 | 轧0.1，米数控制在24900-25000米，脱脂平均分包 | 1 | Z振纹(板面/ 8500-9700米表面中间来料垃圾斑),K孔洞(5446米传17CM2.09) | 处理中 |  | 8502 | 13
最终平整 | JG122407038623 | JG1224070386 | 东方850平整 | 合格 | 合格品 | 乙 | 鞠承,姚学禹 | 1990 | 1990 | 1 | 3720 | 0.1 | 710 | 平整 |  | 20100028 | 轧硬 | 0.4*710-SPCC | 30210015 | 光亮卷 | 0.1-SPCC |  | 60 | MO002212 | MO002212-003-02-03 | GLJ002 | 东方光亮卷前处理（0.4轧0.1mm) | 13255 | 2024-07-30 | 2024-08-15 | 3 | 2024-08-13 13:39:37 | 2024-08-13 14:56:27 | 江苏东方九天新能源材料有限公司 |  | 鞠承 |  | 1 | 0.1 | 3720 | 710 | 1 | JG122407038623 | 轧0.1，米数控制在23700-23800米；脱脂分一包10500米 | 1 |  | 是 | 是 | 5095 | 3
最终平整 | JG122407038621 | JG1224070386 | 东方850平整 | 合格 | 合格品 | 乙 | 鞠承,姚学禹 | 1925 | 1925 | 1 | 3560 | 0.1 | 710 | 平整 |  | 20100028 | 轧硬 | 0.4*710-SPCC | 30210015 | 光亮卷 | 0.1-SPCC |  | 60 | MO002212 | MO002212-003-02-01 | GLJ002 | 东方光亮卷前处理（0.4轧0.1mm) | 13255 | 2024-07-30 | 2024-08-15 | 3 | 2024-08-13 13:39:37 | 2024-08-13 14:56:27 | 江苏东方九天新能源材料有限公司 |  | 鞠承 |  | 1 | 0.1 | 3560 | 710 | 1 | JG122407038621 | 轧0.1，米数控制在23700-23800米；脱脂分一包10500米 | 1 |  | 是 | 是 | 5095 | 3
最终平整 | JG122407038622 | JG1224070386 | 东方850平整 | 返工 | 返工 | 乙 | 鞠承,姚学禹 | 1670 | 1670 | 1 | 3100 | 0.1 | 710 | 平整 | 2750米操10CM处2个叠带 |  |  |  | 30210015 | 光亮卷 | 0.1-SPCC |  | 60 | MO002212 | MO002212-003-02-02 | GLJ002 | 东方光亮卷前处理（0.4轧0.1mm) | 13255 | 2024-07-30 | 2024-08-15 | 3 | 2024-08-13 13:39:37 | 2024-08-13 14:56:27 | 江苏东方九天新能源材料有限公司 |  | 鞠承 |  | 1 | 0.1 | 3100 | 710 | 1 | JG122407038622 | 轧0.1，米数控制在23700-23800米；脱脂分一包10500米 | 0 | D叠带(来料2750米操10CM处2个叠带) |  |  | 5095 | 3
最终平整 | DL12240700382 | DL1224070038 | 东方850平整 | 合格 | 让步接收 | 乙 | 鞠承,姚学禹 | 1860 | 1860 | 1 | 900 | 0.495 | 533 | 昆山富维:850平整建议用Ra0.8-1.2μm毛化辊，厚度公差：0.485-0.495mm，硬度80-110HV，粗糙度0.5-0.7μm.取A4纸贴打包后贴外面 | Z振纹(板面),A暗线印(来料表面轻微暗) | 20100067 | 轧硬 | 0.6*533-SPCC | 31010088 | 小品种钢卷 | 0.495-SPCC |  | 50 | MO001948 | MO001948-001-02 | XPZG001 | 小品种钢前处理模板 | 4475 | 2024-07-23 | 2024-08-04 | 5 | 2024-08-13 09:01:56 | 2024-08-13 14:04:25 | 江苏东方九天新能源材料有限公司 |  | 鞠承 |  | 1 | 0.495 | 900 | 533 | 1 | DL12240700382 | 昆山富维：（0.495*533）厚度公差：+0/-0.01mm，HV80-110,粗糙度0.5-0.7um,卷重2-3吨，取A4纸贴打包后贴外面 | 1 | Z振纹(板面),A暗线印(来料表面轻微暗) | 是 | 是 | 1933 | 1
最终平整 | DL12240700381 | DL1224070038 | 东方850平整 | 合格 | 让步接收 | 乙 | 鞠承,姚学禹 | 2140 | 2140 | 1 | 1050 | 0.495 | 533 | 昆山富维:850平整建议用Ra0.8-1.2μm毛化辊，厚度公差：0.485-0.495mm，硬度80-110HV，粗糙度0.5-0.7μm.取A4纸贴打包后贴外面 | 表面轻微暗线印，两边氧化边，板面轻微横辊印 | 20100067 | 轧硬 | 0.6*533-SPCC | 31010088 | 小品种钢卷 | 0.495-SPCC |  | 50 | MO001948 | MO001948-001-01 | XPZG001 | 小品种钢前处理模板 | 4475 | 2024-07-23 | 2024-08-04 | 5 | 2024-08-13 09:01:56 | 2024-08-13 14:04:25 | 江苏东方九天新能源材料有限公司 |  | 鞠承 |  | 1 | 0.495 | 1050 | 533 | 1 | DL12240700381 | 昆山富维：（0.495*533）厚度公差：+0/-0.01mm，HV80-110,粗糙度0.5-0.7um,卷重2-3吨，取A4纸贴打包后贴外面 | 1 | A暗线印(来料表面轻微),Y氧化边(两边),H横辊印(板面轻微) | 是 | 是 | 1933 | 1
最终平整 | JG122407036912 | JG1224070369 | 东方850平整 | 其他入库 | 协议品 | 乙 | 鞠承,姚学禹 | 510 | 510 | 1 | 920 | 0.1 | 710 | 平整 | 短带 | 30210015 | 光亮卷 | 0.1-SPCC | 30210015 | 光亮卷 | 0.1-SPCC |  | 60 | MO001989 | MO001989-015-01-02 | GLJ002 | 东方光亮卷前处理（0.4轧0.1mm) | 13715 | 2024-07-24 | 2024-08-08 | 5 | 2024-08-13 12:54:19 | 2024-08-13 13:39:28 | 江苏东方九天新能源材料有限公司 |  | 鞠承 |  | 1 | 0.1 | 920 | 710 | 1 | JG122407036912 | 轧0.1，米数控制在24900-25000米，脱脂平均分包 | 1 |  | 是 | 是 | 2939 | 15
最终平整 | JG122407036911 | JG1224070369 | 东方850平整 | 合格 | 让步接收 | 乙 | 鞠承,姚学禹 | 6310 | 6310 | 1 | 11630 | 0.1 | 710 | 平整 | 8385米传18cm孔洞（2.17mm2 | 20100028 | 轧硬 | 0.4*710-SPCC | 30210015 | 光亮卷 | 0.1-SPCC |  | 60 | MO001989 | MO001989-015-01-01 | GLJ002 | 东方光亮卷前处理（0.4轧0.1mm) | 13715 | 2024-07-24 | 2024-08-08 | 5 | 2024-08-13 12:54:19 | 2024-08-13 13:39:28 | 江苏东方九天新能源材料有限公司 |  | 鞠承 |  | 1 | 0.1 | 11630 | 710 | 1 | JG122407036911 | 轧0.1，米数控制在24900-25000米，脱脂平均分包 | 1 | K孔洞(8385米传18CM2.17) | 是 | 是 | 2939 | 15
最终平整 | JG12240703152 | JG1224070315 | 东方850平整 | 合格 | 让步接收 | 乙 | 鞠承,姚学禹 | 5825 | 5820 | 0.9991 | 10090 | 0.1 | 760 | 平整 | 板面色差条印，板面振纹，表面线条印(重 |  |  |  | 30210015 | 光亮卷 | 0.1-SPCC |  | 60 | MO001991 | MO001991-022-02 | GLJ002 | 东方光亮卷前处理（0.4轧0.1mm) | 13490 | 2024-07-24 | 2024-08-15 | 5 | 2024-08-13 12:22:49 | 2024-08-13 12:54:08 | 江苏东方九天新能源材料有限公司 | 256409 | 鞠承 |  |  | 0.1 | 10050 | 760 | 1 | JG12240703152 | 轧0.1，米数控制在22800-22900米，脱脂分一包9200米。 | 1 | S色差条印(板面色差条印),Z振纹(板面),X线条印(来料表面重) | 是 | 是 | 4771 | 22
最终平整 | JG122407032511 | JG1224070325 | 东方850平整 | 合格 | 让步接收 | 乙 | 鞠承,姚学禹 | 6175 | 6170 | 0.9992 | 10740 | 0.1 | 760 | 平整 | 板面乳化斑，7760-7790米下表面油斑条印 |  |  |  | 30210015 | 光亮卷 | 0.1-SPCC |  | 60 | MO001991 | MO001991-012-01-01 | GLJ002 | 东方光亮卷前处理（0.4轧0.1mm) | 13540 | 2024-07-24 | 2024-08-15 | 3 | 2024-08-13 11:11:53 | 2024-08-13 12:22:39 | 江苏东方九天新能源材料有限公司 | 256391 | 鞠承 |  |  | 0.1 | 10670 | 760 | 1 | JG122407032511 | 轧0.1，米数控制在22800-22900米，脱脂分一包9200米。 | 1 | R乳化斑(板面来料),Y油斑(7760-7790米下表面油斑条印) | 是 | 是 | 13873 | 12
最终平整 | DL12240700602 | DL1224070060 | 东方850平整 | 合格 | 让步接收 | 乙 | 鞠承,姚学禹 | 2030 | 2030 | 1 | 960 | 0.51 | 533 | 昆山富维:850平整用Ra0.8-1.2um毛化辊，厚度公差：0.505-0.515mm，硬度80-110HV，粗糙度0.5-0.7μm.取A4纸贴打包后贴外面 | 两边氧化边重，板面白斑，板面振纹 |  |  |  | 31010052 | 小品种钢卷 | 0.51-SPCC |  | 50 | MO001951 | MO001951-001-02 | XPZG001 | 小品种钢前处理模板 | 4475 | 2024-07-23 | 2024-08-04 | 5 | 2024-08-13 09:53:39 | 2024-08-13 11:11:32 | 江苏东方九天新能源材料有限公司 |  | 鞠承 |  | 1 | 0.51 | 960 | 533 | 1 | DL12240700602 | 昆山富维：（0.51*533）厚度公差：+/-0.005mm，HV80-110,粗糙度0.5-0.7um,卷重2-3吨，取A4纸贴打包后贴外面 | 1 | Y氧化边(两边重),B白斑(板面),Z振纹(板面) | 是 | 是 | 2296 | 1
最终平整 | DL12240700601 | DL1224070060 | 东方850平整 | 合格 | 让步接收 | 乙 | 鞠承,姚学禹 | 2125 | 2125 | 1 | 1000 | 0.51 | 533 | 昆山富维:850平整用Ra0.8-1.2um毛化辊，厚度公差：0.505-0.515mm，硬度80-110HV，粗糙度0.5-0.7μm.取A4纸贴打包后贴外面 | 操边偶有擦划伤平后淡，板面振纹，两边氧化边重 |  |  |  | 31010052 | 小品种钢卷 | 0.51-SPCC |  | 50 | MO001951 | MO001951-001-01 | XPZG001 | 小品种钢前处理模板 | 4475 | 2024-07-23 | 2024-08-04 | 5 | 2024-08-13 09:53:39 | 2024-08-13 11:11:32 | 江苏东方九天新能源材料有限公司 |  | 鞠承 |  | 1 | 0.51 | 1000 | 533 | 1 | DL12240700601 | 昆山富维：（0.51*533）厚度公差：+/-0.005mm，HV80-110,粗糙度0.5-0.7um,卷重2-3吨，取A4纸贴打包后贴外面 | 1 | X细划伤(来料操边偶有擦划伤平后淡),Z振纹(板面),Y氧化边(两边重) | 是 | 是 | 2296 | 1
最终平整 | JG12240703941 | JG1224070394 | 东方750平整 | 合格 | 合格品 | 甲 | 丁振 | 6725 | 6540 | 0.9725 | 12310 | 0.1 | 710 | 平整 |  | 20100028 | 轧硬 | 0.4*710-SPCC | 30210015 | 光亮卷 | 0.1-SPCC |  | 60 | MO001832 | MO001832-011-01 | GLJ002 | 东方光亮卷前处理（0.4轧0.1mm) | 13680 | 2024-07-19 | 2024-07-19 | 3 | 2024-08-13 07:22:02 | 2024-08-13 08:03:38 | 江苏东方九天新能源材料有限公司 | 250544 | 丁振 |  |  | 0.1 | 12450 | 710 | 1 | JG12240703941 | 轧0.1；米数控制在24800-24900米，脱脂平均分包 | 1 |  | 是 | 是 | 10519 | 11
最终平整 | JG12240703712 | JG1224070371 | 东方750平整 | 合格 | 合格品 | 甲 | 丁振 | 6720 | 6715 | 0.9993 | 12510 | 0.1 | 710 | 平整 |  | 20100028 | 轧硬 | 0.4*710-SPCC | 30210015 | 光亮卷 | 0.1-SPCC |  | 60 | MO001989 | MO001989-013-02 | GLJ002 | 东方光亮卷前处理（0.4轧0.1mm) | 13770 | 2024-07-24 | 2024-08-08 | 3 | 2024-08-13 05:49:52 | 2024-08-13 06:52:48 | 江苏东方九天新能源材料有限公司 | 256333 | 丁振 |  |  | 0.1 | 12400 | 710 | 1 | JG12240703712 | 轧0.1，米数控制在24900-25000米，脱脂平均分包 | 1 |  | 是 | 是 | 8502 | 13
最终平整 | DL12240700532 | DL1224070053 | 东方850平整 | 合格 | 让步接收 | 甲 | 陈俊华,钱琨 | 2040 | 2040 | 1 | 980 | 0.51 | 533 | 昆山富维:850平整用Ra0.8-1.2um毛化辊，厚度公差：0.505-0.515mm，硬度80-110HV，粗糙度0.5-0.7μm.取A4纸贴打包后贴外面 | 轻微横辊印，两边氧化边发黄 | 20100067 | 轧硬 | 0.6*533-SPCC | 31010052 | 小品种钢卷 | 0.51-SPCC |  | 50 | MO001951 | MO001951-004-02 | XPZG001 | 小品种钢前处理模板 | 4480 | 2024-07-23 | 2024-08-04 | 5 | 2024-08-13 06:11:27 | 2024-08-13 06:44:00 | 江苏东方九天新能源材料有限公司 |  | 陈俊华 |  | 1 | 0.51 | 980 | 533 | 1 | DL12240700532 | 昆山富维：（0.51*533）厚度公差：+/-0.005mm，HV80-110,粗糙度0.5-0.7um,卷重2-3吨，取A4纸贴打包后贴外面 | 1 | H横辊印(轻微),Y氧化边(两边发黄) | 是 | 是 | 2240 | 4
最终平整 | DL12240700531 | DL1224070053 | 东方850平整 | 合格 | 让步接收 | 甲 | 陈俊华,钱琨 | 2140 | 2140 | 1 | 1000 | 0.51 | 533 | 昆山富维:850平整用Ra0.8-1.2um毛化辊，厚度公差：0.505-0.515mm，硬度80-110HV，粗糙度0.5-0.7μm.取A4纸贴打包后贴外面 | 两边氧化边，轻微横辊印 | 20100067 | 轧硬 | 0.6*533-SPCC | 31010052 | 小品种钢卷 | 0.51-SPCC |  | 50 | MO001951 | MO001951-004-01 | XPZG001 | 小品种钢前处理模板 | 4480 | 2024-07-23 | 2024-08-04 | 5 | 2024-08-13 06:11:27 | 2024-08-13 06:44:00 | 江苏东方九天新能源材料有限公司 |  | 陈俊华 |  | 1 | 0.51 | 1000 | 533 | 1 | DL12240700531 | 昆山富维：（0.51*533）厚度公差：+/-0.005mm，HV80-110,粗糙度0.5-0.7um,卷重2-3吨，取A4纸贴打包后贴外面 | 1 | Y氧化边(两边发黄),H横辊印(轻微) | 是 | 是 | 2240 | 4
最终平整 | DL12240700632 | DL1224070063 | 东方850平整 | 其他入库 | 成品退库 | 甲 | 陈俊华,钱琨 | 2070 | 2070 | 1 | 980 | 0.51 | 533 | 昆山富维:850平整用Ra0.8-1.2um毛化辊，厚度公差：0.505-0.515mm，硬度80-110HV，粗糙度0.5-0.7μm.取A4纸贴打包后贴外面 | 边部小白斑点平后淡，两边氧化边发黄，上下板面线条印平后淡，轻微横辊印，尾部20米整板面拱板折印 |  |  |  | 31010052 | 小品种钢卷 | 0.51-SPCC |  | 50 | MO001951 | MO001951-002-02 | XPZG001 | 小品种钢前处理模板 | 4515 | 2024-07-23 | 2024-08-04 | 5 | 2024-08-13 05:13:56 | 2024-08-13 06:11:12 | 江苏东方九天新能源材料有限公司 |  | 陈俊华 |  | 1 | 0.51 | 980 | 533 | 1 | DL12240700632 | 昆山富维：（0.51*533）厚度公差：+/-0.005mm，HV80-110,粗糙度0.5-0.7um,卷重2-3吨，取A4纸贴打包后贴外面 | 1 | B白斑(边部小白斑点，平后淡),Y氧化边(两边发黄),X线条印(上下板面，平后淡),H横辊印(轻微),Z折印(来料拱板，尾320米整板面) | 是 | 是 | 2272 | 2
最终平整 | DL12240700631 | DL1224070063 | 东方850平整 | 合格 | 让步接收 | 甲 | 陈俊华,钱琨 | 2230 | 2230 | 1 | 1040 | 0.51 | 533 | 昆山富维:850平整用Ra0.8-1.2um毛化辊，厚度公差：0.505-0.515mm，硬度80-110HV，粗糙度0.5-0.7μm.取A4纸贴打包后贴外面 | 内40米处轻微停机斑，轻微横辊印，上下板面线条印平后淡，两边氧化边发黄，边部小白斑点平后淡 | 20100067 | 轧硬 | 0.6*533-SPCC | 31010052 | 小品种钢卷 | 0.51-SPCC |  | 50 | MO001951 | MO001951-002-01 | XPZG001 | 小品种钢前处理模板 | 4515 | 2024-07-23 | 2024-08-04 | 5 | 2024-08-13 05:13:56 | 2024-08-13 06:11:12 | 江苏东方九天新能源材料有限公司 |  | 陈俊华 |  | 1 | 0.51 | 1040 | 533 | 1 | DL12240700631 | 昆山富维：（0.51*533）厚度公差：+/-0.005mm，HV80-110,粗糙度0.5-0.7um,卷重2-3吨，取A4纸贴打包后贴外面 | 1 | T停机斑(内40米处，轻微),H横辊印(轻微),X线条印(上下板面，平后淡),Y氧化边(两边发黄),B白斑(边部小白斑点，平后淡) | 是 | 是 | 2272 | 2
最终平整 | DL12240700732 | DL1224070073 | 东方850平整 | 其他入库 | 成品退库 | 甲 | 陈俊华,钱琨 | 2810 | 2810 | 1 | 930 | 0.675 | 565 | 昆山富维：850平整建议用Ra0.8-1.2um毛化辊，厚度公差：0.667-0.683mm，粗糙度：Ra0.5-0.7um.硬度HV80-110，取A4纸贴打包后贴外面 | 两边氧化边发黄，轻微横辊印，600米后整板面拱板折印 |  |  |  | 31010091 | 小品种钢卷 | 0.675-SPCC |  | 50 | MO001952 | MO001952-003-02 | XPZG001 | 小品种钢前处理模板 | 5900 | 2024-07-23 | 2024-08-04 | 5 | 2024-08-13 04:09:38 | 2024-08-13 05:13:42 | 江苏东方九天新能源材料有限公司 |  | 陈俊华 |  | 1 | 0.675 | 930 | 565 | 1 | DL12240700732 | 昆山富维：（0.675*565）厚度公差：+/-0.008mm，HV80-110,粗糙度0.5-0.7um,卷重2-3吨，取A4纸贴打包后贴外面 | 1 | Y氧化边(两边发黄),H横辊印(轻微),Z折印(来料拱板，600米后整板面) | 是 | 是 | 2283 | 3
最终平整 | DL12240700731 | DL1224070073 | 东方850平整 | 合格 | 让步接收 | 甲 | 陈俊华,钱琨 | 2840 | 2840 | 1 | 950 | 0.675 | 565 | 昆山富维：850平整建议用Ra0.8-1.2um毛化辊，厚度公差：0.667-0.683mm，粗糙度：Ra0.5-0.7um.硬度HV80-110，取A4纸贴打包后贴外面 | 轻微横辊印，两边氧化边发黄平后发白 | 20100125 | 轧硬 | 1.2*565-SPCC | 31010091 | 小品种钢卷 | 0.675-SPCC |  | 50 | MO001952 | MO001952-003-01 | XPZG001 | 小品种钢前处理模板 | 5900 | 2024-07-23 | 2024-08-04 | 5 | 2024-08-13 04:09:38 | 2024-08-13 05:13:42 | 江苏东方九天新能源材料有限公司 |  | 陈俊华 |  | 1 | 0.675 | 950 | 565 | 1 | DL12240700731 | 昆山富维：（0.675*565）厚度公差：+/-0.008mm，HV80-110,粗糙度0.5-0.7um,卷重2-3吨，取A4纸贴打包后贴外面 | 1 | H横辊印(轻微),Y氧化边(两边发黄，平后发白) | 是 | 是 | 2283 | 3
最终平整 | JG12240707141 | JG1224070714 | 东方750平整 | 合格 | 让步接收 | 甲 | 丁振 | 7490 | 7400 | 0.988 | 13790 | 0.1 | 710 | 平整 | 2772-2785米传边45Ccm3个孔洞（0.09-0.32mm2）,6178米传边11CM孔洞（0.23mm2） |  |  |  | 30210015 | 光亮卷 | 0.1-SPCC |  | 60 | MO002268 | MO002268-006-01 | GLJ002 | 东方光亮卷前处理（0.4轧0.1mm) | 13405 | 2024-08-02 | 2024-08-16 | 5 | 2024-08-13 02:35:17 | 2024-08-13 04:34:32 | 江苏东方九天新能源材料有限公司 | 275575 | 丁振 |  |  | 0.1 | 13600 | 710 | 1 | JG12240707141 | 轧0.1，米数控制在24500-24600米；脱脂平均分包 | 1 | K孔洞(2772-2785米传边45CM3个孔洞0.09-0.32,6178米传边11CM孔洞0.23) | 是 | 是 | 2956 | 6
最终平整 | DL12240700752 | DL1224070075 | 东方850平整 | 合格 | 合格品 | 甲 | 陈俊华,钱琨 | 2710 | 2710 | 1 | 1200 | 0.52 | 565 | 昆山富维:850平整建议用Ra0.8-1.2μm毛化辊，厚度公差：0.515-0.525mm，硬度80-110HV，粗糙度0.5-0.7μm.、取A4纸贴打包后贴外面 | Y氧化边(两边发黄),H横辊印(轻微),S色差条印(上下板面操5CM处，平后淡) | 20100125 | 轧硬 | 1.2*565-SPCC | 31010053 | 小品种钢卷 | 0.52-SPCC |  | 50 | MO001949 | MO001949-001-02 | XPZG001 | 小品种钢前处理模板 | 5765 | 2024-07-23 | 2024-08-05 | 5 | 2024-08-13 02:03:38 | 2024-08-13 04:09:23 | 江苏东方九天新能源材料有限公司 |  | 陈俊华 |  | 1 | 0.52 | 1200 | 565 | 1 | DL12240700752 | 昆山富维：（0.52*565）厚度公差：+/-0.005mm，HV80-110,粗糙度0.5-0.7um,卷重2-3吨，取A4纸贴打包后贴外面 | 1 | Y氧化边(两边发黄),H横辊印(轻微),S色差条印(上下板面操5CM处，平后淡) | 是 | 是 | 1663 | 1
最终平整 | DL12240700751 | DL1224070075 | 东方850平整 | 合格 | 合格品 | 甲 | 陈俊华,钱琨 | 2750 | 2750 | 1 | 1200 | 0.52 | 565 | 昆山富维:850平整建议用Ra0.8-1.2μm毛化辊，厚度公差：0.515-0.525mm，硬度80-110HV，粗糙度0.5-0.7μm.、取A4纸贴打包后贴外面 | S色差条印(上下板面操5CM处，平后淡),T停机斑(内40米处脱脂停机斑，白色),H横辊印(轻微),Y氧化边(两边发黄) | 20100125 | 轧硬 | 1.2*565-SPCC | 31010053 | 小品种钢卷 | 0.52-SPCC |  | 50 | MO001949 | MO001949-001-01 | XPZG001 | 小品种钢前处理模板 | 5765 | 2024-07-23 | 2024-08-05 | 5 | 2024-08-13 02:03:38 | 2024-08-13 04:09:23 | 江苏东方九天新能源材料有限公司 |  | 陈俊华 |  | 1 | 0.52 | 1200 | 565 | 1 | DL12240700751 | 昆山富维：（0.52*565）厚度公差：+/-0.005mm，HV80-110,粗糙度0.5-0.7um,卷重2-3吨，取A4纸贴打包后贴外面 | 1 | S色差条印(上下板面操5CM处，平后淡),T停机斑(内40米处脱脂停机斑，白色),H横辊印(轻微),Y氧化边(两边发黄) | 是 | 是 | 1663 | 1
最终平整 | JG12240704122 | JG1224070412 | 东方750平整 | 合格 | 合格品 | 甲 | 丁振 | 6665 | 6650 | 0.9977 | 12460 | 0.1 | 710 | 平整 |  | 20100028 | 轧硬 | 0.4*710-SPCC | 30210015 | 光亮卷 | 0.1-SPCC |  | 60 | MO001989 | MO001989-004-02 | GLJ002 | 东方光亮卷前处理（0.4轧0.1mm) | 13695 | 2024-07-24 | 2024-08-08 | 5 | 2024-08-13 01:35:33 | 2024-08-13 02:34:47 | 江苏东方九天新能源材料有限公司 | 256310 | 丁振 |  |  | 0.1 | 12300 | 710 | 1 | JG12240704122 | 轧0.1，米数控制在24900-25000米，脱脂平均分包 | 1 |  | 是 | 是 | 3802 | 4
最终平整 | DL12240700692 | DL1224070069 | 东方850平整 | 其他入库 | 成品退库 | 甲 | 陈俊华,钱琨 | 2150 | 2150 | 1 | 1170 | 0.45 | 533 | 昆山富维:850平整建议用Ra1.2-1.5μm毛化辊厚度公差：0.438-0.450mm，硬度80-120HV，粗糙度Ra0.8-1.0μm，光泽度50-150GU(纵向），取A4纸贴打包后贴外面 | Y氧化边(两边发黄),H横辊印(轻微),X细划伤(600米后下板面中间间断性划伤脱皮)未取样 |  |  |  | 31010046 | 小品种钢卷 | 0.45-SPCC |  | 50 | MO001946 | MO001946-002-02 | XPZG001 | 小品种钢前处理模板 | 4490 | 2024-07-23 | 2024-08-02 | 5 | 2024-08-13 01:23:32 | 2024-08-13 02:03:12 | 江苏东方九天新能源材料有限公司 |  | 陈俊华 |  | 1 | 0.45 | 1170 | 533 | 1 | DL12240700692 | 昆山富维：（0.45*533）厚度公差：+0/-0.012mm，HV80-120,粗糙度0.8-1.0um,光泽度50-150GU(纵向）卷重2-3吨，取A4纸贴打包后贴外面 | 1 | Y氧化边(两边发黄),H横辊印(轻微),X细划伤(600米后下板面中间间断性划伤脱皮) | 是 | 是 | 1516 | 2
最终平整 | DL12240700691 | DL1224070069 | 东方850平整 | 合格 | 合格品 | 甲 | 陈俊华,钱琨 | 2180 | 2180 | 1 | 1180 | 0.45 | 533 | 昆山富维:850平整建议用Ra1.2-1.5μm毛化辊厚度公差：0.438-0.450mm，硬度80-120HV，粗糙度Ra0.8-1.0μm，光泽度50-150GU(纵向），取A4纸贴打包后贴外面 | H横辊印(轻微),H黑斑(内50米传1CM),Y氧化边(两边发黄) | 20100067 | 轧硬 | 0.6*533-SPCC | 31010046 | 小品种钢卷 | 0.45-SPCC |  | 50 | MO001946 | MO001946-002-01 | XPZG001 | 小品种钢前处理模板 | 4490 | 2024-07-23 | 2024-08-02 | 5 | 2024-08-13 01:23:32 | 2024-08-13 02:03:12 | 江苏东方九天新能源材料有限公司 |  | 陈俊华 |  | 1 | 0.45 | 1180 | 533 | 1 | DL12240700691 | 昆山富维：（0.45*533）厚度公差：+0/-0.012mm，HV80-120,粗糙度0.8-1.0um,光泽度50-150GU(纵向）卷重2-3吨，取A4纸贴打包后贴外面 | 1 | H横辊印(轻微),H黑斑(内50米传1CM),Y氧化边(两边发黄) | 是 | 是 | 1516 | 2
最终平整 | JG12240704121 | JG1224070412 | 东方750平整 | 合格 | 让步接收 | 甲 | 丁振 | 6680 | 6650 | 0.9955 | 12460 | 0.1 | 710 | 平整 | X锈斑(来料整卷水锈斑),K孔洞(498米传边69CM孔洞0.09,502米传边69CM孔洞0.18) |  |  |  | 30210015 | 光亮卷 | 0.1-SPCC |  | 60 | MO001989 | MO001989-004-01 | GLJ002 | 东方光亮卷前处理（0.4轧0.1mm) | 13695 | 2024-07-24 | 2024-08-08 | 5 | 2024-08-13 01:22:28 | 2024-08-13 01:23:44 | 江苏东方九天新能源材料有限公司 | 256310 | 丁振 |  |  | 0.1 | 12300 | 710 | 1 | JG12240704121 | 轧0.1，米数控制在24900-25000米，脱脂平均分包 | 1 | X锈斑(来料整卷水锈斑),K孔洞(498米传边69CM孔洞0.09,502米传边69CM孔洞0.18) | 是 | 是 | 3802 | 4
最终平整 | DL12240700442 | DL1224070044 | 东方850平整 | 合格 | 合格品 | 甲 | 陈俊华,钱琨 | 2000 | 2000 | 1 | 1100 | 0.45 | 533 | 昆山富维:850平整建议用Ra1.2-1.5μm毛化辊厚度公差：0.438-0.450mm，硬度80-120HV，粗糙度Ra0.8-1.0μm，光泽度50-150GU(纵向），取A4纸贴打包后贴外面 | Y氧化边(两边发黄),H横辊印(轻微) | 20100067 | 轧硬 | 0.6*533-SPCC | 31010046 | 小品种钢卷 | 0.45-SPCC |  | 50 | MO001946 | MO001946-003-02 | XPZG001 | 小品种钢前处理模板 | 4525 | 2024-07-23 | 2024-08-02 | 5 | 2024-08-13 00:36:33 | 2024-08-13 01:23:13 | 江苏东方九天新能源材料有限公司 |  | 陈俊华 |  | 1 | 0.45 | 1100 | 533 | 1 | DL12240700442 | 昆山富维：（0.45*533）厚度公差：+0/-0.012mm，HV80-120,粗糙度0.8-1.0um,光泽度50-150GU(纵向）卷重2-3吨，取A4纸贴打包后贴外面 | 1 | Y氧化边(两边发黄),H横辊印(轻微) | 是 | 是 | 1561 | 3
最终平整 | DL12240700441 | DL1224070044 | 东方850平整 | 合格 | 合格品 | 甲 | 陈俊华,钱琨 | 2220 | 2220 | 1 | 1190 | 0.45 | 533 | 昆山富维:850平整建议用Ra1.2-1.5μm毛化辊厚度公差：0.438-0.450mm，硬度80-120HV，粗糙度Ra0.8-1.0μm，光泽度50-150GU(纵向），取A4纸贴打包后贴外面 | H横辊印(轻微),Y氧化边(两边发黄) | 20100067 | 轧硬 | 0.6*533-SPCC | 31010046 | 小品种钢卷 | 0.45-SPCC |  | 50 | MO001946 | MO001946-003-01 | XPZG001 | 小品种钢前处理模板 | 4525 | 2024-07-23 | 2024-08-02 | 5 | 2024-08-13 00:36:33 | 2024-08-13 01:23:13 | 江苏东方九天新能源材料有限公司 |  | 陈俊华 |  | 1 | 0.45 | 1190 | 533 | 1 | DL12240700441 | 昆山富维：（0.45*533）厚度公差：+0/-0.012mm，HV80-120,粗糙度0.8-1.0um,光泽度50-150GU(纵向）卷重2-3吨，取A4纸贴打包后贴外面 | 1 | H横辊印(轻微),Y氧化边(两边发黄) | 是 | 是 | 1561 | 3
最终平整 | DL12240700472 | DL1224070047 | 东方850平整 | 合格 | 合格品 | 甲 | 陈俊华,钱琨 | 2100 | 2100 | 1 | 1150 | 0.45 | 533 | 昆山富维:850平整建议用Ra1.2-1.5μm毛化辊厚度公差：0.438-0.450mm，硬度80-120HV，粗糙度Ra0.8-1.0μm，光泽度50-150GU(纵向），取A4纸贴打包后贴外面 | Y氧化边(两边发黄),H横辊印(轻微) | 20100067 | 轧硬 | 0.6*533-SPCC | 31010046 | 小品种钢卷 | 0.45-SPCC |  | 50 | MO001946 | MO001946-004-02 | XPZG001 | 小品种钢前处理模板 | 4525 | 2024-07-23 | 2024-08-02 | 5 | 2024-08-12 22:34:53 | 2024-08-13 00:36:19 | 江苏东方九天新能源材料有限公司 |  | 陈俊华 |  | 1 | 0.45 | 1150 | 533 | 1 | DL12240700472 | 昆山富维：（0.45*533）厚度公差：+0/-0.012mm，HV80-120,粗糙度0.8-1.0um,光泽度50-150GU(纵向）卷重2-3吨，取A4纸贴打包后贴外面 | 1 | Y氧化边(两边发黄),H横辊印(轻微) | 是 | 是 | 1641 | 4
最终平整 | DL12240700471 | DL1224070047 | 东方850平整 | 合格 | 合格品 | 甲 | 陈俊华,钱琨 | 2200 | 2200 | 1 | 1190 | 0.45 | 533 | 昆山富维:850平整建议用Ra1.2-1.5μm毛化辊厚度公差：0.438-0.450mm，硬度80-120HV，粗糙度Ra0.8-1.0μm，光泽度50-150GU(纵向），取A4纸贴打包后贴外面 | Y氧化边(两边，发黄),H横辊印(轻微)H黑斑(内70米处传2CM1个),H横辊印(轻微),Y氧化边(两边发黄) | 20100067 | 轧硬 | 0.6*533-SPCC | 31010046 | 小品种钢卷 | 0.45-SPCC |  | 50 | MO001946 | MO001946-004-01 | XPZG001 | 小品种钢前处理模板 | 4525 | 2024-07-23 | 2024-08-02 | 5 | 2024-08-12 22:34:53 | 2024-08-13 00:36:19 | 江苏东方九天新能源材料有限公司 |  | 陈俊华 |  | 1 | 0.45 | 1190 | 533 | 1 | DL12240700471 | 昆山富维：（0.45*533）厚度公差：+0/-0.012mm，HV80-120,粗糙度0.8-1.0um,光泽度50-150GU(纵向）卷重2-3吨，取A4纸贴打包后贴外面 | 1 | Y氧化边(两边，发黄),H横辊印(轻微)H黑斑(内70米处传2CM1个),H横辊印(轻微),Y氧化边(两边发黄) | 是 | 是 | 1641 | 4
平整翻包 | JG122407040111 | JG1224070401 | 东方1150平整 | 合格 | 让步接收 | 甲 | 刘飞,宋红飞 | 5890 | 5890 | 1 | 10950 | 0.1 | 710 | 翻包喊质检确认 | 来料操30CM内花辊印【轻】 |  |  |  | 30210015 | 光亮卷 | 0.1-SPCC |  | 70 | MO001831 | MO001831-013-01-01 | GLJ002 | 东方光亮卷前处理（0.4轧0.1mm) | 13690 | 2024-07-19 | 2024-07-19 | 3 | 2024-08-12 14:24:59 | 2024-08-12 14:35:01 | 江苏东方九天新能源材料有限公司 |  | 宋红飞 |  | 1 | 0.1 | 10950 | 710 | 1 | JG122407040111 | 轧0.1；米数控制在25100-25200，脱脂平均分包 | 1 | 来料操30CM内花辊印【轻】 | 是 | 是 | 6843 | 13
平整翻包 | JG122407041912 | JG1224070419 | 东方1150平整 | 待判定 | 5 | 甲 | 刘飞,宋红飞 | 1830 | 1830 | 1 | 3400 | 0.1 | 710 | 翻包喊质检确认 | 色差，操10CM花辊印【轻】 |  |  |  | 30210015 | 光亮卷 | 0.1-SPCC |  | 70 | MO001803 | MO001803-001-01-02 | GLJ002 | 东方光亮卷前处理（0.4轧0.1mm) | 13470 | 2024-07-19 | 2024-08-03 | 5 | 2024-08-12 13:18:14 | 2024-08-12 13:26:57 | 江苏东方九天新能源材料有限公司 |  | 宋红飞 |  | 1 | 0.1 | 3400 | 710 | 1 | JG122407041912 | 轧0.1；米数控制在24700-24800，脱脂平均分包 | 1 | 色差，操10CM花辊印【轻】 | 是 | 是 | 3805 | 1
最终平整 | DL122407008212 | DL1224070082 | 东方850平整 | 其他入库 | 成品退库 | 乙 | 鞠承,姚学禹 | 2120 | 2120 | 1 | 640 | 0.69 | 610 | 泰兴双永：850平整建议用Ra1.2-1.4μm毛化辊，厚度公差：0.680-0.700mm，硬度95-110HV，粗糙度0.8-1.0μm. | N粘钢折印(300米后传20-60CM)，未取样测性能 |  |  |  | 31010069 | 小品种钢卷 | 0.69-SPCC |  | 50 | MO002152 | MO002152-001-01-02 | XPZG001 | 小品种钢前处理模板 | 12575 | 2024-07-29 | 2024-08-13 | 3 | 2024-08-10 05:45:36 | 2024-08-12 13:12:50 | 江苏东方九天新能源材料有限公司 |  | 鞠承 |  | 1 | 0.69 | 640 | 610 | 1 | DL122407008212 | 泰兴双永(0.69*610)厚度±0.01mm，HV90-110,粗糙度0.8-1.0μM，卷重2-3吨 | 1 | N粘钢折印(300米后传20-60CM) | 是 | 是 | 3472 | 1
最终平整 | DL122407008211 | DL1224070082 | 东方850平整 | 合格 | 合格品 | 乙 | 鞠承,姚学禹 | 2970 | 2970 | 1 | 900 | 0.69 | 610 | 泰兴双永：850平整建议用Ra1.2-1.4μm毛化辊，厚度公差：0.680-0.700mm，硬度95-110HV，粗糙度0.8-1.0μm. |  | 20100130 | 轧硬 | 1.2*610-SPCC | 31010069 | 小品种钢卷 | 0.69-SPCC |  | 50 | MO002152 | MO002152-001-01-01 | XPZG001 | 小品种钢前处理模板 | 12575 | 2024-07-29 | 2024-08-13 | 3 | 2024-08-09 01:08:55 | 2024-08-12 13:12:50 | 江苏东方九天新能源材料有限公司 |  | 鞠承 |  | 1 | 0.69 | 900 | 610 | 1 | DL122407008211 | 泰兴双永(0.69*610)厚度±0.01mm，HV90-110,粗糙度0.8-1.0μM，卷重2-3吨 | 1 |  | 是 | 是 | 3472 | 1
最终平整 | DL12240700722 | DL1224070072 | 东方850平整 | 其他入库 | 成品退库 | 乙 | 鞠承,姚学禹 | 2760 | 2760 | 1 | 930 | 0.675 | 565 | 昆山富维：850平整建议用Ra0.8-1.2um毛化辊，厚度公差：0.667-0.683mm，粗糙度：Ra0.5-0.7um.硬度HV80-110，取A4纸贴打包后贴外面 | 两边氧化边，730米后板面中间20-56CM粘钢折印 |  |  |  | 31010091 | 小品种钢卷 | 0.675-SPCC |  | 50 | MO001952 | MO001952-002-02 | XPZG001 | 小品种钢前处理模板 | 5995 | 2024-07-23 | 2024-08-04 | 5 | 2024-08-11 19:21:06 | 2024-08-12 13:10:44 | 江苏东方九天新能源材料有限公司 |  | 鞠承 |  | 1 | 0.675 | 930 | 565 | 1 | DL12240700722 | 昆山富维：（0.675*565）厚度公差：+/-0.008mm，HV80-110,粗糙度0.5-0.7um,卷重2-3吨，取A4纸贴打包后贴外面 | 1 | Y氧化边(两边重),N粘钢折印(730米后板面中间20-56CM) | 是 | 是 | 3201 | 2
最终平整 | DL12240700721 | DL1224070072 | 东方850平整 | 合格 | 让步接收 | 乙 | 鞠承,姚学禹 | 2680 | 2680 | 1 | 900 | 0.675 | 565 | 昆山富维：850平整建议用Ra0.8-1.2um毛化辊，厚度公差：0.667-0.683mm，粗糙度：Ra0.5-0.7um.硬度HV80-110，取A4纸贴打包后贴外面 | 板面振纹，内50米操10CM2个虫斑，板面白斑，两边氧化边重 |  |  |  | 31010091 | 小品种钢卷 | 0.675-SPCC |  | 50 | MO001952 | MO001952-002-01 | XPZG001 | 小品种钢前处理模板 | 5995 | 2024-07-23 | 2024-08-04 | 5 | 2024-08-11 19:21:06 | 2024-08-12 13:10:44 | 江苏东方九天新能源材料有限公司 |  | 鞠承 |  | 1 | 0.675 | 900 | 565 | 1 | DL12240700721 | 昆山富维：（0.675*565）厚度公差：+/-0.008mm，HV80-110,粗糙度0.5-0.7um,卷重2-3吨，取A4纸贴打包后贴外面 | 1 | Z振纹(板面),C虫斑(内50米操10CM2个虫斑),B白斑(板面),Y氧化边(两边重) | 是 | 是 | 3201 | 2
最终平整 | JG122407036122 | JG12240703612 | 东方850平整 | 合格 | 让步接收 | 乙 | 鞠承,姚学禹 | 7065 | 7070 | 1.0007 | 12310 | 0.1 | 760 | 平整 | 2256米传46cm孔洞（0.24mm2） | 20500021 | 光亮卷半成品 | 0.4-SPCC | 30210015 | 光亮卷 | 0.1-SPCC |  | 60 | MO002225 | MO002225-001-02 | GLJ002 | 东方光亮卷前处理（0.4轧0.1mm) | 8555 | 2024-07-31 | 2024-08-10 | 5 | 2024-08-12 12:32:53 | 2024-08-12 12:34:29 | 江苏东方九天新能源材料有限公司 | 270499 | 鞠承 |  |  | 0.1 | 12280 | 760 | 1 | JG122407036122 | 已退火，轧0.1，米数控制在14400-14500米 | 1 | S色差条印(.),K孔洞(2256米传46CM处0.24MM²) | 是 | 是 | 1414 | 1
平整翻包 | JG122405515912 | JG1224055159 | 东方1150平整 | 其他入库 | 协议品 | 甲 | 宋红飞,刘飞 | 845 | 845 | 1 | 1240 | 0.125 | 760 | 5480米后翻包短带 | 松花印重，折印重，二级品 |  |  |  | 30210004 | 光亮卷 | 0.125-SPCC |  | 70 | MO001241 | MO001241-001-01-02 | GLJ003 | 光亮卷前处理 模板 | 13780 | 2024-07-05 | 2024-07-12 | 5 | 2024-08-12 10:32:33 | 2024-08-12 10:37:59 | 江苏东方九天新能源材料有限公司 |  | 宋红飞 |  | 1 | 0.125 | 1240 | 760 | 1 | JG122405515912 | 轧0.125，厚度0.117-0.122mm，米数控制在19700-19800米，脱脂分一包6500米。 | 1 |  | 是 | 是 | 2101 | 1
平整翻包 | JG122405515911 | JG1224055159 | 东方1150平整 | 合格 | 合格品 | 甲 | 宋红飞,刘飞 | 3765 | 3765 | 1 | 5460 | 0.125 | 760 | 5480米后翻包短带 |  | 20100142 | 轧硬 | 0.4*760-SPCC | 30210004 | 光亮卷 | 0.125-SPCC |  | 70 | MO001241 | MO001241-001-01-01 | GLJ003 | 光亮卷前处理 模板 | 13780 | 2024-07-05 | 2024-07-12 | 5 | 2024-08-12 10:32:33 | 2024-08-12 10:37:59 | 江苏东方九天新能源材料有限公司 |  | 宋红飞 |  | 1 | 0.125 | 5460 | 760 | 1 | JG122405515911 | 轧0.125，厚度0.117-0.122mm，米数控制在19700-19800米，脱脂分一包6500米。 | 1 |  | 是 | 是 | 2101 | 1
平整改平 | DL00240700642 | DL0024070064 | 东方750平整 | 合格 | 让步接收 | 甲 | 丁振,龚政 | 2645 | 2645 | 1 | 1350 | 0.45 | 565 | 750改平，要求公差0.438-0.45mm，光泽度横向50-150，尾部80米剪掉，余下平均一分二发货 | H厚薄公差(0.449-0.455同板差0.011),横辊印，振纹 |  |  |  | 31010046 | 小品种钢卷 | 0.45-SPCC |  | 60 | MO002313 | MO002313-001-02 | XPZG001 | 小品种钢前处理模板 | 5730 | 2024-08-03 | 2024-08-03 | 3 | 2024-08-12 08:13:02 | 2024-08-12 08:14:33 | 江苏东方九天新能源材料有限公司 |  | 丁振 |  | 1 | 0.45 | 1350 | 565 | 1 | DL00240700642 | 厚度公差：+/-0.005mm，HV100-120,粗糙度0.5-0.7um,卷重2-3吨，取A4纸贴打包后贴外面 | 1 |  | 是 | 是 | 1535 | 1
平整改平 | DL00240700641 | DL0024070064 | 东方750平整 | 其他入库 | 成品退库 | 甲 | 丁振,龚政 | 2650 | 2650 | 1 | 1350 | 0.45 | 565 | 750改平，要求公差0.438-0.45mm，光泽度横向50-150，尾部80米剪掉，余下平均一分二发货 | Z折印(操边折印2-13CM) |  |  |  | 31010046 | 小品种钢卷 | 0.45-SPCC |  | 60 | MO002313 | MO002313-001-01 | XPZG001 | 小品种钢前处理模板 | 5730 | 2024-08-03 | 2024-08-03 | 3 | 2024-08-12 08:13:02 | 2024-08-12 08:14:33 | 江苏东方九天新能源材料有限公司 |  | 丁振 |  | 1 | 0.45 | 1350 | 565 | 1 | DL00240700641 | 厚度公差：+/-0.005mm，HV100-120,粗糙度0.5-0.7um,卷重2-3吨，取A4纸贴打包后贴外面 | 1 | Z折印(操边折印2-13CM) | 是 | 是 | 1535 | 1
最终平整 | DL00240700632 | DL0024070063 | 东方850平整 | 其他入库 | 成品退库 | 甲 | 陈俊华,钱琨 | 2610 | 2610 | 1 | 1120 | 0.54 | 565 | 昆山富维：850平整建议用Ra1.2-1.4μm毛化辊，厚度公差：0.535-0.545mm，硬度90-110HV，粗糙度Ra0.8-1.0μm，取A4纸贴打包后贴外面 | 轻微横辊印，750米后整板面拱板 |  |  |  | 31010056 | 小品种钢卷 | 0.54-SPCC |  | 50 | MO002187 | MO002187-004-02 | XPZG001 | 小品种钢前处理模板 | 5755 | 2024-07-29 | 2024-08-06 | 5 | 2024-08-12 07:33:43 | 2024-08-12 07:54:21 | 江苏东方九天新能源材料有限公司 |  | 陈俊华 |  | 1 | 0.54 | 1120 | 565 | 1 | DL00240700632 | 昆山富维：（0.54*565）厚度公差：+/-0.005mm，HV90-110,粗糙度0.8-1.0um,卷重2-3吨，取A4纸贴打包后贴外面 | 1 | H横辊印(轻微),Z折印(来料拱板，750米后整板面) | 是 | 是 | 1366 | 4
最终平整 | DL00240700631 | DL0024070063 | 东方850平整 | 合格 | 让步接收 | 甲 | 陈俊华,钱琨 | 2850 | 2850 | 1 | 1200 | 0.54 | 565 | 昆山富维：850平整建议用Ra1.2-1.4μm毛化辊，厚度公差：0.535-0.545mm，硬度90-110HV，粗糙度Ra0.8-1.0μm，取A4纸贴打包后贴外面 | 轻微横辊印，操边公差高点0.546mm | 20100072 | 轧硬 | 0.6*565-SPCC | 31010056 | 小品种钢卷 | 0.54-SPCC |  | 50 | MO002187 | MO002187-004-01 | XPZG001 | 小品种钢前处理模板 | 5755 | 2024-07-29 | 2024-08-06 | 5 | 2024-08-12 07:33:43 | 2024-08-12 07:54:21 | 江苏东方九天新能源材料有限公司 |  | 陈俊华 |  | 1 | 0.54 | 1200 | 565 | 1 | DL00240700631 | 昆山富维：（0.54*565）厚度公差：+/-0.005mm，HV90-110,粗糙度0.8-1.0um,卷重2-3吨，取A4纸贴打包后贴外面 | 1 | H横辊印(轻微) | 是 | 是 | 1366 | 4
最终平整 | DL00240700612 | DL0024070061 | 东方850平整 | 其他入库 | 成品退库 | 甲 | 陈俊华,钱琨 | 2620 | 2620 | 1 | 1120 | 0.54 | 565 | 昆山富维：850平整建议用Ra1.2-1.4μm毛化辊，厚度公差：0.535-0.545mm，硬度90-110HV，粗糙度Ra0.8-1.0μm，取A4纸贴打包后贴外面 | 800米后整板面拱板，下板面传12CM处线条印平后淡，操2CM小白点 |  |  |  | 31010056 | 小品种钢卷 | 0.54-SPCC |  | 50 | MO002187 | MO002187-002-02 | XPZG001 | 小品种钢前处理模板 | 5675 | 2024-07-29 | 2024-08-06 | 5 | 2024-08-12 04:45:30 | 2024-08-12 07:28:54 | 江苏东方九天新能源材料有限公司 |  | 陈俊华 |  | 1 | 0.54 | 1120 | 565 | 1 | DL00240700612 | 昆山富维：（0.54*565）厚度公差：+/-0.005mm，HV90-110,粗糙度0.8-1.0um,卷重2-3吨，取A4纸贴打包后贴外面 | 1 | Z折印(来料拱板，800米后整板面),X线条印(下板面传12CM处，平后淡),B白斑(操2CM小白点) | 是 | 是 | 1572 | 2
最终平整 | DL00240700611 | DL0024070061 | 东方850平整 | 其他入库 | 成品退库 | 甲 | 陈俊华,钱琨 | 2800 | 2800 | 1 | 1100 | 0.54 | 565 | 昆山富维：850平整建议用Ra1.2-1.4μm毛化辊，厚度公差：0.535-0.545mm，硬度90-110HV，粗糙度Ra0.8-1.0μm，取A4纸贴打包后贴外面 | 内310米处板面中间1个大的黑斑，上板面线条印平后强光下能见，下板面传·12CM处线条印平后淡，内1000米上板面细划伤平后明显 |  |  |  | 31010056 | 小品种钢卷 | 0.54-SPCC |  | 50 | MO002187 | MO002187-002-01 | XPZG001 | 小品种钢前处理模板 | 5675 | 2024-07-29 | 2024-08-06 | 5 | 2024-08-12 04:45:30 | 2024-08-12 07:28:54 | 江苏东方九天新能源材料有限公司 |  | 陈俊华 |  | 1 | 0.54 | 1100 | 565 | 1 | DL00240700611 | 昆山富维：（0.54*565）厚度公差：+/-0.005mm，HV90-110,粗糙度0.8-1.0um,卷重2-3吨，取A4纸贴打包后贴外面 | 1 | H黑斑(内310米处板面中间1个大的),X线条印(上板面，平后强光下能见；下板面传·12CM处，平后淡),X细划伤(内1000米上板面，平后明显) | 是 | 是 | 1572 | 2
最终平整 | DL12240800011 | DL1224080001 | 东方750平整 | 合格 | 让步接收 | 甲 | 丁振,龚政 | 6360 | 6090 | 0.9575 | 1570 | 0.762 | 650 | 海金杜门：750平整用普光辊Ra0.2-0.3μm平整，硬度185-235HV，粗糙度0.075-0.5μm，抗拉强度590-760MPa,厚度公差0.747-0.777μm | A暗线印(来料多条暗线印),Z振纹(来料振纹，细划伤，搓伤),H横辊印(来料横条印，版型差) |  |  |  | 31010073 | 小品种钢卷 | 0.762-SPCC |  | 30 | MO002318 | MO002318-001-01 | HJDM001 | 东方小品种钢前处理 0.762（硬度185-235HV，粗糙度0.075-0.5μm，抗拉强度590-760MPa,厚度公差0.747-0.777μm) | 12925 | 2024-08-03 | 2024-08-10 | 5 | 2024-08-12 07:07:41 | 2024-08-12 07:08:54 | 江苏东方九天新能源材料有限公司 | 278161 | 丁振 |  |  | 0.762 | 1600 | 650 | 1 | DL12240800011 | 海金杜门：厚度公差：±0.015，HV185-235,粗糙度0.075-0.5μM，抗拉590-760MPA | 1 | A暗线印(来料多条暗线印),Z振纹(来料振纹，细划伤，搓伤),H横辊印(来料横条印，版型差) | 是 | 是 | 52 | 1
最终平整 | DL12240800012 | DL1224080001 | 东方750平整 | 合格 | 让步接收 | 甲 | 丁振,龚政 | 6400 | 6120 | 0.9563 | 1590 | 0.762 | 650 | 海金杜门：750平整用普光辊Ra0.2-0.3μm平整，硬度185-235HV，粗糙度0.075-0.5μm，抗拉强度590-760MPa,厚度公差0.747-0.777μm | A暗线印(来料多条暗线印，版型差),Z振纹(来料振纹，横条印),X锈斑(来料整卷间断性锈斑) |  |  |  | 31010073 | 小品种钢卷 | 0.762-SPCC |  | 30 | MO002318 | MO002318-001-02 | HJDM001 | 东方小品种钢前处理 0.762（硬度185-235HV，粗糙度0.075-0.5μm，抗拉强度590-760MPa,厚度公差0.747-0.777μm) | 12925 | 2024-08-03 | 2024-08-10 | 5 | 2024-08-12 06:08:32 | 2024-08-12 06:09:48 | 江苏东方九天新能源材料有限公司 | 278161 | 丁振 |  |  | 0.762 | 1600 | 650 | 1 | DL12240800012 | 海金杜门：厚度公差：±0.015，HV185-235,粗糙度0.075-0.5μM，抗拉590-760MPA | 1 | A暗线印(来料多条暗线印，版型差),Z振纹(来料振纹，横条印),X锈斑(来料整卷间断性锈斑) | 是 | 是 | 52 | 1
最终平整 | DL00240700662 | DL0024070066 | 东方750平整 | 返工 | 返工 | 甲 | 丁振,龚政 | 5980 | 5975 | 0.9992 | 8340 | 0.15 | 610 | 苏州高质行：750平整用普光棍Ra0.2-0.3μm平整、厚度公差0.14-0.16mm、硬度90-120HV,延伸＞30粗糙度Ra0.2-0.4μm. | A暗线印(来料多条暗线印),Z振纹(来料振纹，横条印，针尖印),Z折印(6000米后传边折印1-12CM，尾部100米不规律折印) |  |  |  | 31010010 | 小品种钢卷 | 0.15-SPCC |  | 60 | MO002263 | MO002263-001-02 | XPZG001 | 小品种钢前处理模板 | 12285 | 2024-08-02 | 2024-08-10 | 3 | 2024-08-12 05:15:57 | 2024-08-12 05:17:22 | 江苏东方九天新能源材料有限公司 | 275350 | 丁振 |  |  | 0.16 | 7940 | 610 | 1 | DL00240700662 | 苏州高质行（0.15*610）：厚度公差：+/-0.01MM，HV90-120,粗糙度0.2-0.4μM,光面。单卷重量740-880KG,平整后转分剪 | 1 | A暗线印(来料多条暗线印),Z振纹(来料振纹，横条印，针尖印),Z折印(6000米后传边折印1-12CM，尾部100米不规律折印) |  |  | 13955 | 1
最终平整 | DL00240700602 | DL0024070060 | 东方850平整 | 合格 | 合格品 | 甲 | 陈俊华,钱琨 | 2700 | 2700 | 1 | 1160 | 0.54 | 565 | 昆山富维：850平整建议用Ra1.2-1.4μm毛化辊，厚度公差：0.535-0.545mm，硬度90-110HV，粗糙度Ra0.8-1.0μm，取A4纸贴打包后贴外面 | H横辊印(轻微),B白斑(500米处传15CM·处1个白斑点) | 20100072 | 轧硬 | 0.6*565-SPCC | 31010056 | 小品种钢卷 | 0.54-SPCC |  | 50 | MO002187 | MO002187-001-02 | XPZG001 | 小品种钢前处理模板 | 5845 | 2024-07-29 | 2024-08-06 | 5 | 2024-08-12 02:00:31 | 2024-08-12 04:45:11 | 江苏东方九天新能源材料有限公司 |  | 陈俊华 |  | 1 | 0.54 | 1160 | 565 | 1 | DL00240700602 | 昆山富维：（0.54*565）厚度公差：+/-0.005mm，HV90-110,粗糙度0.8-1.0um,卷重2-3吨，取A4纸贴打包后贴外面 | 1 | H横辊印(轻微),B白斑(500米处传15CM·处1个白斑点) | 是 | 是 | 1584 | 1
最终平整 | DL00240700601 | DL0024070060 | 东方850平整 | 合格 | 合格品 | 甲 | 陈俊华,钱琨 | 2830 | 2830 | 1 | 1200 | 0.54 | 565 | 昆山富维：850平整建议用Ra1.2-1.4μm毛化辊，厚度公差：0.535-0.545mm，硬度90-110HV，粗糙度Ra0.8-1.0μm，取A4纸贴打包后贴外面 | H横辊印(轻微) | 20100072 | 轧硬 | 0.6*565-SPCC | 31010056 | 小品种钢卷 | 0.54-SPCC |  | 50 | MO002187 | MO002187-001-01 | XPZG001 | 小品种钢前处理模板 | 5845 | 2024-07-29 | 2024-08-06 | 5 | 2024-08-12 02:00:31 | 2024-08-12 04:45:11 | 江苏东方九天新能源材料有限公司 |  | 陈俊华 |  | 1 | 0.54 | 1200 | 565 | 1 | DL00240700601 | 昆山富维：（0.54*565）厚度公差：+/-0.005mm，HV90-110,粗糙度0.8-1.0um,卷重2-3吨，取A4纸贴打包后贴外面 | 1 | H横辊印(轻微) | 是 | 是 | 1584 | 1
最终平整 | DL00240700661 | DL0024070066 | 东方750平整 | 合格 | 让步接收 | 甲 | 丁振,龚政 | 6050 | 6020 | 0.995 | 8360 | 0.15 | 610 | 苏州高质行：750平整用普光棍Ra0.2-0.3μm平整、厚度公差0.14-0.16mm、硬度90-120HV,延伸＞30粗糙度Ra0.2-0.4μm. | A暗线印(来料多条暗线印),Z振纹(来料振纹，横条印，针尖印),Z折印(5000米后传边折印1-5CM,尾部80米不规律折印),T停机斑(内50米脱脂停机斑) |  |  |  | 31010010 | 小品种钢卷 | 0.15-SPCC |  | 60 | MO002263 | MO002263-001-01 | XPZG001 | 小品种钢前处理模板 | 12285 | 2024-08-02 | 2024-08-10 | 3 | 2024-08-12 04:08:08 | 2024-08-12 04:09:43 | 江苏东方九天新能源材料有限公司 | 275350 | 丁振 |  |  | 0.16 | 7950 | 610 | 1 | DL00240700661 | 苏州高质行（0.15*610）：厚度公差：+/-0.01MM，HV90-120,粗糙度0.2-0.4μM,光面。单卷重量740-880KG,平整后转分剪 | 1 | A暗线印(来料多条暗线印),Z振纹(来料振纹，横条印，针尖印),Z折印(5000米后传边折印1-5CM,尾部80米不规律折印),T停机斑(内50米脱脂停机斑) | 是 | 是 | 13955 | 1
最终平整 | DL00240700622 | DL0024070062 | 东方850平整 | 其他入库 | 成品退库 | 甲 | 陈俊华,钱琨 | 2670 | 2670 | 1 | 1140 | 0.54 | 565 | 昆山富维：850平整建议用Ra1.2-1.4μm毛化辊，厚度公差：0.535-0.545mm，硬度90-110HV，粗糙度Ra0.8-1.0μm，取A4纸贴打包后贴外面 | 来料拱板，750米后整板面折印。H横辊印(轻微)H横辊印(轻微)，未取样 |  |  |  | 31010056 | 小品种钢卷 | 0.54-SPCC |  | 50 | MO002187 | MO002187-003-02 | XPZG001 | 小品种钢前处理模板 | 5670 | 2024-07-29 | 2024-08-06 | 5 | 2024-08-12 00:31:36 | 2024-08-12 01:59:15 | 江苏东方九天新能源材料有限公司 |  | 陈俊华 |  | 1 | 0.54 | 1140 | 565 | 1 | DL00240700622 | 昆山富维：（0.54*565）厚度公差：+/-0.005mm，HV90-110,粗糙度0.8-1.0um,卷重2-3吨，取A4纸贴打包后贴外面 | 1 | (),G拱板(),Z折印()Z折皱(750米后，整板面),G拱板(来料750米后),H横辊印(轻微)H横辊印(轻微) | 是 | 是 | 1483 | 3
最终平整 | DL00240700621 | DL0024070062 | 东方850平整 | 合格 | 合格品 | 甲 | 陈俊华,钱琨 | 2820 | 2820 | 1 | 1200 | 0.54 | 565 | 昆山富维：850平整建议用Ra1.2-1.4μm毛化辊，厚度公差：0.535-0.545mm，硬度90-110HV，粗糙度Ra0.8-1.0μm，取A4纸贴打包后贴外面 | H横辊印(轻微) | 20100072 | 轧硬 | 0.6*565-SPCC | 31010056 | 小品种钢卷 | 0.54-SPCC |  | 50 | MO002187 | MO002187-003-01 | XPZG001 | 小品种钢前处理模板 | 5670 | 2024-07-29 | 2024-08-06 | 5 | 2024-08-12 00:31:36 | 2024-08-12 01:59:15 | 江苏东方九天新能源材料有限公司 |  | 陈俊华 |  | 1 | 0.54 | 1200 | 565 | 1 | DL00240700621 | 昆山富维：（0.54*565）厚度公差：+/-0.005mm，HV90-110,粗糙度0.8-1.0um,卷重2-3吨，取A4纸贴打包后贴外面 | 1 | H横辊印(轻微) | 是 | 是 | 1483 | 3
平整翻包 | DL122407007911 | DL1224070079 | 东方750平整 | 合格 | 合格品 | 甲 | 丁振,龚政 | 2660 | 2345 | 0.8816 | 660 | 0.75 | 610 | 内100米翻包剪掉 |  |  |  |  | 31010072 | 小品种钢卷 | 0.75-SPCC |  | 60 | MO002039 | MO002039-001-01-01 | XPZG001 | 小品种钢前处理模板 | 12045 | 2024-07-25 | 2024-08-06 | 5 | 2024-08-12 01:50:33 | 2024-08-12 01:51:02 | 江苏东方九天新能源材料有限公司 |  | 丁振 |  | 1 | 0.75 | 750 | 610 | 1 | DL122407007911 | 泰兴双永：（0.75*610）厚度+0.01/-0.02mm，HV90-110，粗糙度0.7-0.9μM,卷重2-3.5吨 | 1 |  | 是 | 是 | 1549 | 1
最终平整 | DL12240700502 | DL1224070050 | 东方850平整 | 合格 | 合格品 | 甲 | 陈俊华,钱琨 | 2000 | 2000 | 1 | 950 | 0.51 | 533 | 昆山富维:850平整用Ra0.8-1.2um毛化辊，厚度公差：0.505-0.515mm，硬度80-110HV，粗糙度0.5-0.7μm.取A4纸贴打包后贴外面 | H横辊印(轻微),B白斑(操1.5CM小白点，平后淡),Y氧化边(两边重，发黄，平后发白) | 20100067 | 轧硬 | 0.6*533-SPCC | 31010052 | 小品种钢卷 | 0.51-SPCC |  | 50 | MO001951 | MO001951-003-02 | XPZG001 | 小品种钢前处理模板 | 4475 | 2024-07-23 | 2024-08-04 | 5 | 2024-08-11 23:12:18 | 2024-08-11 23:16:29 | 江苏东方九天新能源材料有限公司 |  | 陈俊华 |  | 1 | 0.51 | 950 | 533 | 1 | DL12240700502 | 昆山富维：（0.51*533）厚度公差：+/-0.005mm，HV80-110,粗糙度0.5-0.7um,卷重2-3吨，取A4纸贴打包后贴外面 | 1 | H横辊印(轻微),B白斑(操1.5CM小白点，平后淡),Y氧化边(两边重，发黄，平后发白) | 是 | 是 | 1342 | 3
最终平整 | DL12240700501 | DL1224070050 | 东方850平整 | 合格 | 合格品 | 甲 | 陈俊华,钱琨 | 2130 | 2130 | 1 | 1000 | 0.51 | 533 | 昆山富维:850平整用Ra0.8-1.2um毛化辊，厚度公差：0.505-0.515mm，硬度80-110HV，粗糙度0.5-0.7μm.取A4纸贴打包后贴外面 | B白斑(操1.5CM小白点，平后淡),Y氧化边(两边发黄，平后发白),H横辊印(轻微),T停机斑(内50米处轻微脱脂停机斑，白色) | 20100067 | 轧硬 | 0.6*533-SPCC | 31010052 | 小品种钢卷 | 0.51-SPCC |  | 50 | MO001951 | MO001951-003-01 | XPZG001 | 小品种钢前处理模板 | 4475 | 2024-07-23 | 2024-08-04 | 5 | 2024-08-11 23:12:18 | 2024-08-11 23:16:29 | 江苏东方九天新能源材料有限公司 |  | 陈俊华 |  | 1 | 0.51 | 1000 | 533 | 1 | DL12240700501 | 昆山富维：（0.51*533）厚度公差：+/-0.005mm，HV80-110,粗糙度0.5-0.7um,卷重2-3吨，取A4纸贴打包后贴外面 | 1 | B白斑(操1.5CM小白点，平后淡),Y氧化边(两边发黄，平后发白),H横辊印(轻微),T停机斑(内50米处轻微脱脂停机斑，白色) | 是 | 是 | 1342 | 3
最终平整 | DL1224070071 | DL1224070071 | 东方850平整 | 其他入库 | 成品退库 | 甲 | 陈俊华,钱琨 | 5755 | 5580 | 0.9696 | 1860 | 0.675 | 565 | 昆山富维：850平整建议用Ra0.8-1.2um毛化辊，厚度公差：0.667-0.683mm，粗糙度：Ra0.5-0.7um.硬度HV80-110，取A4纸贴打包后贴外面 | Z折印(1200m后整板面，来料拱板),Y氧化边(两边，重，平后发白),S水锈斑(来料传，5CM有小黄点，操3CM小黄点，平后明显) |  |  |  | 31010091 | 小品种钢卷 | 0.675-SPCC |  | 50 | MO001952 | MO001952-001 | XPZG001 | 小品种钢前处理模板 | 5995 | 2024-07-23 | 2024-08-04 | 5 | 2024-08-11 21:38:54 | 2024-08-11 22:14:56 | 江苏东方九天新能源材料有限公司 | 255276 | 陈俊华 |  |  | 0.675 | 1900 | 565 | 1 | DL1224070071 | 昆山富维：（0.675*565）厚度公差：+/-0.008mm，HV80-110,粗糙度0.5-0.7um,卷重2-3吨，取A4纸贴打包后贴外面 | 1 | Z折印(1200m后整板面，来料拱板),Y氧化边(两边，重，平后发白),S水锈斑(来料传，5CM有小黄点，操3CM小黄点，平后明显) | 是 | 是 | 3208 | 1
最终平整 | JG122407031312 | JG1224070313 | 东方850平整 | 合格 | 合格品 | 乙 | 鞠承,姚学禹 | 5435 | 5460 | 1.0046 | 9580 | 0.1 | 760 | 平整 |  | 20100142 | 轧硬 | 0.4*760-SPCC | 30210015 | 光亮卷 | 0.1-SPCC |  | 60 | MO001991 | MO001991-026-01-02 | GLJ002 | 东方光亮卷前处理（0.4轧0.1mm) | 13455 | 2024-07-24 | 2024-08-15 | 5 | 2024-08-11 20:10:57 | 2024-08-11 20:11:29 | 江苏东方九天新能源材料有限公司 | 256413 | 鞠承 |  |  | 0.1 | 9500 | 760 | 1 | JG122407031312 | 轧0.1，米数控制在22800-22900米，脱脂分一包9200米。 | 1 |  | 是 | 是 | 3451 | 26
最终平整 | DL12240700742 | DL1224070074 | 东方850平整 | 其他入库 | 成品退库 | 乙 | 鞠承,姚学禹 | 2640 | 2640 | 1 | 880 | 0.675 | 565 | 昆山富维：850平整建议用Ra0.8-1.2um毛化辊，厚度公差：0.667-0.683mm，粗糙度：Ra0.5-0.7um.硬度HV80-110，取A4纸贴打包后贴外面 | Y氧化边(两边发黄),N粘钢折印(620米后板面中间20-56CM重)，未取样 |  |  |  | 31010091 | 小品种钢卷 | 0.675-SPCC |  | 50 | MO001952 | MO001952-004-02 | XPZG001 | 小品种钢前处理模板 | 5890 | 2024-07-23 | 2024-08-04 | 5 | 2024-08-11 18:27:11 | 2024-08-11 19:20:55 | 江苏东方九天新能源材料有限公司 |  | 鞠承 |  | 1 | 0.675 | 880 | 565 | 1 | DL12240700742 | 昆山富维：（0.675*565）厚度公差：+/-0.008mm，HV80-110,粗糙度0.5-0.7um,卷重2-3吨，取A4纸贴打包后贴外面 | 1 | Y氧化边(两边发黄),N粘钢折印(620米后板面中间20-56CM重) | 是 | 是 | 1655 | 4
最终平整 | DL12240700741 | DL1224070074 | 东方850平整 | 合格 | 让步接收 | 乙 | 鞠承,姚学禹 | 2710 | 2710 | 1 | 900 | 0.675 | 565 | 昆山富维：850平整建议用Ra0.8-1.2um毛化辊，厚度公差：0.667-0.683mm，粗糙度：Ra0.5-0.7um.硬度HV80-110，取A4纸贴打包后贴外面 | Z振纹(板面),S砂轮印(板面),H横辊印(板面轻微),C挫伤(内40米表面轻微),Y氧化边(来料两边发黄3CM) |  |  |  | 31010091 | 小品种钢卷 | 0.675-SPCC |  | 50 | MO001952 | MO001952-004-01 | XPZG001 | 小品种钢前处理模板 | 5890 | 2024-07-23 | 2024-08-04 | 5 | 2024-08-11 18:27:11 | 2024-08-11 19:20:55 | 江苏东方九天新能源材料有限公司 |  | 鞠承 |  | 1 | 0.675 | 900 | 565 | 1 | DL12240700741 | 昆山富维：（0.675*565）厚度公差：+/-0.008mm，HV80-110,粗糙度0.5-0.7um,卷重2-3吨，取A4纸贴打包后贴外面 | 1 | Z振纹(板面),S砂轮印(板面),H横辊印(板面轻微),C挫伤(内40米表面轻微),Y氧化边(来料两边发黄3CM平后淡) | 是 | 是 | 1655 | 4
平整翻包 | DL002407002821 | DL0024070028 | 东方850平整 | 合格 | 合格品 | 乙 | 鞠承,姚学禹 | 3020 | 2720 | 0.9007 | 1000 | 0.57 | 610 | 内80米不合格剪去 |  |  |  |  | 31010081 | 小品种钢卷 | 0.57-SPCC |  | 60 | MO002155 | MO002155-002-02-01 | XPZG001 | 小品种钢前处理模板 | 12330 | 2024-07-29 | 2024-08-13 | 5 | 2024-08-11 16:38:52 | 2024-08-11 17:25:08 | 江苏东方九天新能源材料有限公司 |  | 鞠承 |  | 1 | 0.57 | 1100 | 610 | 1 | DL002407002821 | 昆山宝必达：(0.57*610) 厚度±0.01mm，HV85-105,粗糙度0.5-0.8μM，卷重2-3吨 | 1 |  | 是 | 是 | 1505 | 2
平整翻包 | JG122405023811 | JG122405023811 | 东方1150平整 | 合格 | 让步接收 | 甲 | 刘飞,宋红飞 | 7220 | 7220 | 1 | 12400 | 0.1 | 760 | 平整翻包查看问题。 | 11900传28CM孔洞(0.42mm2)，传20CM内花辊印 |  |  |  | 30210015 | 光亮卷 | 0.1-SPCC |  | 10 | MO002567 | MO002567-001 | GLJ002 | 东方光亮卷前处理（0.4轧0.1mm) | 7220 | 2024-08-11 | 2024-08-11 | 5 | 2024-08-11 16:18:30 | 2024-08-11 17:14:24 | 江苏东方九天新能源材料有限公司 | 287312 | 宋红飞 |  |  | 0.1 | 0 | 760 | 1 | JG122405023811 | 平整翻包查看问题。 | 1 | 11900传28CM孔洞042平方毫米，来料整卷花辊印传20CM内【有样品】 | 是 | 是 | 56 | 1
平整翻包 | DL12240700762 | DL1224070076 | 东方850平整 | 其他入库 | 成品退库 | 乙 | 鞠承,姚学禹 | 2360 | 2360 | 1 | 1040 | 0.52 | 565 | 尾部折印剪掉，平均一分二发货 | 厚薄公差(内300米公差0.511-0.52) |  |  |  | 31010053 | 小品种钢卷 | 0.52-SPCC |  | 60 | MO001949 | MO001949-002-02 | XPZG001 | 小品种钢前处理模板 | 5755 | 2024-07-23 | 2024-08-05 | 3 | 2024-08-11 16:00:21 | 2024-08-11 16:37:53 | 江苏东方九天新能源材料有限公司 |  | 鞠承 |  | 1 | 0.52 | 1040 | 565 | 1 | DL12240700762 | 昆山富维：（0.52*565）厚度公差：+/-0.005mm，HV80-110,粗糙度0.5-0.7um,卷重2-3吨，取A4纸贴打包后贴外面 | 1 | H厚薄公差(内300米公差0.511-0.52) | 是 | 是 | 1589 | 2
平整翻包 | DL12240700761 | DL1224070076 | 东方850平整 | 合格 | 让步接收 | 乙 | 鞠承,姚学禹 | 2430 | 2430 | 1 | 1060 | 0.52 | 565 | 尾部折印剪掉，平均一分二发货 |  |  |  |  | 31010053 | 小品种钢卷 | 0.52-SPCC |  | 60 | MO001949 | MO001949-002-01 | XPZG001 | 小品种钢前处理模板 | 5755 | 2024-07-23 | 2024-08-05 | 3 | 2024-08-11 16:00:21 | 2024-08-11 16:37:53 | 江苏东方九天新能源材料有限公司 |  | 鞠承 |  | 1 | 0.52 | 1060 | 565 | 1 | DL12240700761 | 昆山富维：（0.52*565）厚度公差：+/-0.005mm，HV80-110,粗糙度0.5-0.7um,卷重2-3吨，取A4纸贴打包后贴外面 | 1 |  | 是 | 是 | 1589 | 2
最终平整 | DL122407008121 | DL1224070081 | 东方850平整 | 合格 | 让步接收 | 乙 | 鞠承,姚学禹 | 3080 | 3080 | 1 | 950 | 0.67 | 610 | 昆山宝必达：850平整建议用Ra1.0-1.2μm毛化辊，厚度公差：0.660-0.680mm，硬度85-105HV，粗糙度0.5-0.8μm.，取A4纸贴打包后贴外面 | 板面色差条印，760米板面中间1个虫斑，板面振纹，板面中间细划伤平后淡 |  |  |  | 31010082 | 小品种钢卷 | 0.67-SPCC |  | 50 | MO002036 | MO002036-001-02-01 | XPZG001 | 小品种钢前处理模板 | 12560 | 2024-07-25 | 2024-08-04 | 5 | 2024-08-11 15:10:06 | 2024-08-11 15:58:02 | 江苏东方九天新能源材料有限公司 |  | 鞠承 |  | 1 | 0.67 | 950 | 610 | 1 | DL122407008121 | 昆山宝必达：（0.67*610）厚度±0.01mm，HV85-105,粗糙度0.5-0.8μM，卷重2-3吨 | 1 | S色差条印(板面),C虫斑(760米板面中间1个虫斑),Z振纹(板面),X细划伤(板面中间细划伤平后淡) | 是 | 是 | 1102 | 1
最终平整 | DL122407008122 | DL1224070081 | 东方850平整 | 返工 | 返工 | 乙 | 鞠承,姚学禹 | 3150 | 3150 | 1 | 970 | 0.67 | 610 | 昆山宝必达：850平整建议用Ra1.0-1.2μm毛化辊，厚度公差：0.660-0.680mm，硬度85-105HV，粗糙度0.5-0.8μm.，取A4纸贴打包后贴外面 | 板面中间细划伤平后淡，尾部170米表面中间粘钢印重 |  |  |  | 31010082 | 小品种钢卷 | 0.67-SPCC |  | 50 | MO002036 | MO002036-001-02-02 | XPZG001 | 小品种钢前处理模板 | 12560 | 2024-07-25 | 2024-08-04 | 5 | 2024-08-11 15:10:06 | 2024-08-11 15:58:02 | 江苏东方九天新能源材料有限公司 |  | 鞠承 |  | 1 | 0.67 | 970 | 610 | 1 | DL122407008122 | 昆山宝必达：（0.67*610）厚度±0.01mm，HV85-105,粗糙度0.5-0.8μM，卷重2-3吨 | 0 | X细划伤(板面中间细划伤平后淡),N粘钢折印(尾170米表面中间粘钢印重) |  |  | 1102 | 1
平整翻包 | JG122407032322 | JG1224070323 | 东方1150平整 | 其他入库 | 协议品 | 甲 | 刘飞,宋红飞 | 380 | 380 | 1 | 660 | 0.1 | 760 | 8400米后翻包短带 | 短带 | 30210015 | 光亮卷 | 0.1-SPCC | 30210015 | 光亮卷 | 0.1-SPCC |  | 70 | MO001991 | MO001991-010-02-02 | GLJ002 | 东方光亮卷前处理（0.4轧0.1mm) | 13425 | 2024-07-24 | 2024-08-15 | 3 | 2024-08-11 15:07:04 | 2024-08-11 15:45:01 | 江苏东方九天新能源材料有限公司 |  | 宋红飞 |  | 1 | 0.1 | 660 | 760 | 1 | JG122407032322 | 轧0.1，米数控制在22800-22900米，脱脂分一包9200米。 | 1 | 二级品 | 是 | 是 | 2502 | 10
平整翻包 | JG122407032321 | JG1224070323 | 东方1150平整 | 合格 | 让步接收 | 甲 | 刘飞,宋红飞 | 4740 | 4740 | 1 | 8300 | 0.1 | 760 | 8400米后翻包短带 | 1753米操51cm孔洞（0.72mm2），尾60米操23cm孔洞（0.29mm2） |  |  |  | 30210015 | 光亮卷 | 0.1-SPCC |  | 70 | MO001991 | MO001991-010-02-01 | GLJ002 | 东方光亮卷前处理（0.4轧0.1mm) | 13425 | 2024-07-24 | 2024-08-15 | 3 | 2024-08-11 15:07:04 | 2024-08-11 15:45:00 | 江苏东方九天新能源材料有限公司 |  | 宋红飞 |  | 1 | 0.1 | 8300 | 760 | 1 | JG122407032321 | 轧0.1，米数控制在22800-22900米，脱脂分一包9200米。 | 1 | 1753米操51CM孔洞0.72平方毫米，尾60米操23CM孔洞0.29平方毫米 | 是 | 是 | 2502 | 10
最终平整 | DL122407008021 | DL1224070080 | 东方850平整 | 合格 | 让步接收 | 乙 | 鞠承,姚学禹 | 2930 | 2930 | 1 | 900 | 0.67 | 610 | 昆山宝必达：850平整建议用Ra1.0-1.2μm毛化辊，厚度公差：0.660-0.680mm，硬度85-105HV，粗糙度0.5-0.8μm.，取A4纸贴打包后贴外面 | 操4CM传细划伤平后强光明显，板面振纹 |  |  |  | 31010082 | 小品种钢卷 | 0.67-SPCC |  | 50 | MO002036 | MO002036-002-02-01 | XPZG001 | 小品种钢前处理模板 | 12060 | 2024-07-25 | 2024-08-04 | 5 | 2024-08-11 14:12:08 | 2024-08-11 15:00:29 | 江苏东方九天新能源材料有限公司 |  | 鞠承 |  | 1 | 0.67 | 900 | 610 | 1 | DL122407008021 | 昆山宝必达：（0.67*610）厚度±0.01mm，HV85-105,粗糙度0.5-0.8μM，卷重2-3吨 | 1 | X细划伤(来料操4CM传细划伤平后),Z振纹(板面) | 是 | 是 | 1130 | 2
最终平整 | DL122407008022 | DL1224070080 | 东方850平整 | 返工 | 返工 | 乙 | 鞠承,姚学禹 | 2630 | 2630 | 1 | 810 | 0.67 | 610 | 昆山宝必达：850平整建议用Ra1.0-1.2μm毛化辊，厚度公差：0.660-0.680mm，硬度85-105HV，粗糙度0.5-0.8μm.，取A4纸贴打包后贴外面 | 650米后板面中间30-60CM粘钢印重 |  |  |  | 31010082 | 小品种钢卷 | 0.67-SPCC |  | 50 | MO002036 | MO002036-002-02-02 | XPZG001 | 小品种钢前处理模板 | 12060 | 2024-07-25 | 2024-08-04 | 5 | 2024-08-11 14:12:08 | 2024-08-11 15:00:29 | 江苏东方九天新能源材料有限公司 |  | 鞠承 |  | 1 | 0.67 | 810 | 610 | 1 | DL122407008022 | 昆山宝必达：（0.67*610）厚度±0.01mm，HV85-105,粗糙度0.5-0.8μM，卷重2-3吨 | 0 | N粘钢折印(650米后板面中间30-60CM粘钢印重) |  |  | 1130 | 2
最终平整 | JG12240703861 | JG1224070386 | 东方850平整 | 返工 | 返工 | 乙 | 姚学禹 | 7510 | 7500 | 0.9987 | 13970 | 0.1 | 710 | 平整 | 板面色差条印，18米传31cm孔洞（0.14mm2），1548米传68cm孔洞（14.01mm2），5967米处67cm4个孔洞（0.07-0.72mm2） |  |  |  | 30210015 | 光亮卷 | 0.1-SPCC |  | 60 | MO002212 | MO002212-003-01 | GLJ002 | 东方光亮卷前处理（0.4轧0.1mm) | 13255 | 2024-07-30 | 2024-08-15 | 3 | 2024-08-11 13:21:27 | 2024-08-11 14:11:47 | 江苏东方九天新能源材料有限公司 | 269713 | 鞠承 |  |  | 0.1 | 13900 | 710 | 1 | JG12240703861 | 轧0.1，米数控制在23700-23800米；脱脂分一包10500米 | 0 | S色差条印(板面),K孔洞(18米传31CM0.14/1548米传68CM14.01/5967米处67CM4个0.07-0.72) |  |  | 5095 | 3
最终平整 | JG1224070376123 | JG1224070376 | 东方850平整 | 其他入库 | 协议品 | 乙 | 鞠承,姚学禹 | 1510 | 1510 | 1 | 2860 | 0.1 | 710 | 平整 | 整卷操30CM内轻微花辊印，短带 | 30210015 | 光亮卷 | 0.1-SPCC | 30210015 | 光亮卷 | 0.1-SPCC |  | 60 | MO001989 | MO001989-008-01-02-03 | GLJ002 | 东方光亮卷前处理（0.4轧0.1mm) | 13710 | 2024-07-24 | 2024-08-08 | 3 | 2024-08-11 13:13:53 | 2024-08-11 13:16:54 | 江苏东方九天新能源材料有限公司 |  | 鞠承 |  | 1 | 0.1 | 2860 | 710 | 1 | JG1224070376123 | 轧0.1，米数控制在24900-25000米，脱脂平均分包 | 1 | H花辊印(来整卷操30CM内轻微) | 是 | 是 | 5010 | 8
最终平整 | JG1224070376122 | JG1224070376 | 东方850平整 | 返工 | 返工 | 乙 | 鞠承,姚学禹 | 3080 | 3080 | 1 | 5800 | 0.1 | 710 | 平整 | 整卷操30CM内轻微花辊印，3399米传61cm孔洞（0.072mm2） |  |  |  | 30210015 | 光亮卷 | 0.1-SPCC |  | 60 | MO001989 | MO001989-008-01-02-02 | GLJ002 | 东方光亮卷前处理（0.4轧0.1mm) | 13710 | 2024-07-24 | 2024-08-08 | 3 | 2024-08-11 13:13:53 | 2024-08-11 13:16:54 | 江苏东方九天新能源材料有限公司 |  | 鞠承 |  | 1 | 0.1 | 5800 | 710 | 1 | JG1224070376122 | 轧0.1，米数控制在24900-25000米，脱脂平均分包 | 1 | H花辊印(来料整卷操30CM内轻微)K孔洞(3399米传61CM0.072) |  |  | 5010 | 8
最终平整 | JG1224070376121 | JG1224070376 | 东方850平整 | 其他入库 | 协议品 | 乙 | 鞠承,姚学禹 | 860 | 860 | 1 | 1650 | 0.1 | 710 | 平整 | 整卷操30CM内轻微花辊印，短带 | 30210015 | 光亮卷 | 0.1-SPCC | 30210015 | 光亮卷 | 0.1-SPCC |  | 60 | MO001989 | MO001989-008-01-02-01 | GLJ002 | 东方光亮卷前处理（0.4轧0.1mm) | 13710 | 2024-07-24 | 2024-08-08 | 3 | 2024-08-11 13:13:53 | 2024-08-11 13:16:54 | 江苏东方九天新能源材料有限公司 |  | 鞠承 |  | 1 | 0.1 | 1650 | 710 | 1 | JG1224070376121 | 轧0.1，米数控制在24900-25000米，脱脂平均分包 | 1 | H花辊印(来料整卷操30CM内轻微) | 是 | 是 | 5010 | 8
平整翻包 | JG122405514712 | JG1224055147 | 东方1150平整 | 其他入库 | 协议品 | 甲 | 刘飞,宋红飞 | 580 | 580 | 1 | 1000 | 0.1 | 760 | 12130米后翻包短带 | 短带 |  |  |  | 30210015 | 光亮卷 | 0.1-SPCC |  | 70 | MO000956 | MO000956-001-01-02 | KSFW001 | 东方小品种钢前处理 0.67（昆山富维 厚度公差：0.660-0.670mm,光泽度大于150GU（横向、纵向），粗糙度：Ra0.2-0.45um.硬度：HV80-110） | 13795 | 2024-06-25 | 2024-07-05 | 2 | 2024-08-11 12:46:52 | 2024-08-11 13:04:35 | 江苏东方九天新能源材料有限公司 |  | 宋红飞 |  | 1 | 0.1 | 1000 | 760 | 1 | JG122405514712 | 轧0.1，米数控制在23700-23800米，脱脂分一包10500米。 | 1 | 二级品 | 处理中 |  | 4843 | 1
平整翻包 | JG122405514711 | JG1224055147 | 东方1150平整 | 合格 | 让步接收 | 甲 | 刘飞,宋红飞 | 6950 | 6950 | 1 | 12100 | 0.1 | 760 | 12130米后翻包短带 |  |  |  |  | 30210015 | 光亮卷 | 0.1-SPCC |  | 70 | MO000956 | MO000956-001-01-01 | KSFW001 | 东方小品种钢前处理 0.67（昆山富维 厚度公差：0.660-0.670mm,光泽度大于150GU（横向、纵向），粗糙度：Ra0.2-0.45um.硬度：HV80-110） | 13795 | 2024-06-25 | 2024-07-05 | 2 | 2024-08-11 12:46:52 | 2024-08-11 13:04:35 | 江苏东方九天新能源材料有限公司 |  | 宋红飞 |  | 1 | 0.1 | 12100 | 760 | 1 | JG122405514711 | 轧0.1，米数控制在23700-23800米，脱脂分一包10500米。 | 1 | 来料整卷辊印【轻微】 | 是 | 是 | 4843 | 1
平整翻包 | JG1224060274112 | JG1224060274 | 东方1150平整 | 其他入库 | 协议品 | 甲 | 刘飞,宋红飞 | 625 | 625 | 1 | 1000 | 0.1 | 760 | 内1055米翻包短带 | 短带 | 30210015 | 光亮卷 | 0.1-SPCC | 30210015 | 光亮卷 | 0.1-SPCC |  | 70 | MO000947 | MO000947-009-01-01-02 | KSFW001 | 东方小品种钢前处理 0.67（昆山富维 厚度公差：0.660-0.670mm,光泽度大于150GU（横向、纵向），粗糙度：Ra0.2-0.45um.硬度：HV80-110） | 13020 | 2024-06-25 | 2024-07-05 | 2 | 2024-08-11 10:26:21 | 2024-08-11 12:34:52 | 江苏东方九天新能源材料有限公司 |  | 宋红飞 |  | 1 | 0.1 | 1000 | 760 | 1 | JG1224060274112 | 轧0.1，米数控制在22200-22300米，脱脂分一包9200米。 | 1 | 二级品 | 关闭 | 3 | 8865 | 9
平整翻包 | JG1224060274111 | JG1224060274 | 东方1150平整 | 合格 | 让步接收 | 甲 | 刘飞,宋红飞 | 5945 | 5945 | 1 | 10200 | 0.1 | 760 | 内1055米翻包短带 | 尾1600米操3CM左右3个孔洞（0.22-0.72mm2），挫伤 |  |  |  | 30210015 | 光亮卷 | 0.1-SPCC |  | 70 | MO000947 | MO000947-009-01-01-01 | KSFW001 | 东方小品种钢前处理 0.67（昆山富维 厚度公差：0.660-0.670mm,光泽度大于150GU（横向、纵向），粗糙度：Ra0.2-0.45um.硬度：HV80-110） | 13020 | 2024-06-25 | 2024-07-05 | 2 | 2024-08-11 10:26:21 | 2024-08-11 12:34:52 | 江苏东方九天新能源材料有限公司 |  | 宋红飞 |  | 1 | 0.1 | 10200 | 760 | 1 | JG1224060274111 | 轧0.1，米数控制在22200-22300米，脱脂分一包9200米。 | 1 | 尾1600米操3CM左右3个孔洞【0.22-0.72平方毫米，挫伤 | 关闭 | 3 | 8865 | 9
最终平整 | JG1224070376111 | JG1224070376 | 东方850平整 | 返工 | 返工 | 乙 | 鞠承,姚学禹 | 2470 | 2470 | 1 | 4640 | 0.1 | 710 | 平整 | 板面振纹，操30CM内花辊印 |  |  |  | 30210015 | 光亮卷 | 0.1-SPCC |  | 60 | MO001989 | MO001989-008-01-01-01 | GLJ002 | 东方光亮卷前处理（0.4轧0.1mm) | 13710 | 2024-07-24 | 2024-08-08 | 3 | 2024-08-11 10:29:58 | 2024-08-11 11:15:43 | 江苏东方九天新能源材料有限公司 |  | 鞠承 |  | 1 | 0.1 | 4640 | 710 | 1 | JG1224070376111 | 轧0.1，米数控制在24900-25000米，脱脂平均分包 | 1 | Z振纹(板面),H花辊印(来料操30CM内花辊印【已剪样板给质检】) |  |  | 5010 | 8
最终平整 | JG1224070376112 | JG1224070376 | 东方850平整 | 返工 | 返工 | 乙 | 鞠承,姚学禹 | 2440 | 2440 | 1 | 4560 | 0.1 | 710 | 平整 | 操30CM内花辊印，3334-3344米传1CM内5个缺口，3213米传11CM孔洞(0.07mm2)，3213米传33cm孔洞（0.07mm2） |  |  |  | 30210015 | 光亮卷 | 0.1-SPCC |  | 60 | MO001989 | MO001989-008-01-01-02 | GLJ002 | 东方光亮卷前处理（0.4轧0.1mm) | 13710 | 2024-07-24 | 2024-08-08 | 3 | 2024-08-11 10:29:58 | 2024-08-11 11:15:43 | 江苏东方九天新能源材料有限公司 |  | 鞠承 |  | 1 | 0.1 | 4560 | 710 | 1 | JG1224070376112 | 轧0.1，米数控制在24900-25000米，脱脂平均分包 | 0 | H花辊印(来料操30CM内花辊印【已剪样板给质检】),Q缺口(3334-3344米传1CM内5个)K孔洞(3213米传11CM0.07/3213米传33CM0.07) |  |  | 5010 | 8
最终平整 | JG12240703212 | JG1224070321 | 东方850平整 | 返工 | 返工 | 乙 | 鞠承,姚学禹 | 5850 | 5850 | 1 | 10240 | 0.1 | 760 | 平整 | 5689米传21cm孔洞（ 0.217mm2），乳化斑，两侧10-25cm花辊印 |  |  |  | 30210015 | 光亮卷 | 0.1-SPCC |  | 60 | MO001991 | MO001991-009-02 | GLJ002 | 东方光亮卷前处理（0.4轧0.1mm) | 13520 | 2024-07-24 | 2024-08-15 | 3 | 2024-08-11 09:54:05 | 2024-08-11 10:29:37 | 江苏东方九天新能源材料有限公司 | 256388 | 鞠承 |  |  | 0.1 | 10200 | 760 | 1 | JG12240703212 | 轧0.1，米数控制在22800-22900米，脱脂分一包9200米。 | 1 | K孔洞(5689米传21CM 0.217),R乳化斑() | 是 | 是 | 8902 | 9
平整翻包 | JG122407042022 | JG1224070420 | 东方1150平整 | 返工 | 返工 | 甲 | 刘飞,宋红飞 | 1680 | 1680 | 1 | 3150 | 0.1 | 710 | 内3200米翻包转分剪切边 | 内2290-2300传10CM叠带（已夹纸） |  |  |  | 30210015 | 光亮卷 | 0.1-SPCC |  | 70 | MO001803 | MO001803-003-02-02 | GLJ002 | 东方光亮卷前处理（0.4轧0.1mm) | 13490 | 2024-07-19 | 2024-08-03 | 3 | 2024-08-11 08:54:39 | 2024-08-11 09:59:54 | 江苏东方九天新能源材料有限公司 |  | 宋红飞 |  | 1 | 0.1 | 3150 | 710 | 1 | JG122407042022 | 轧0.1；米数控制在24700-24800，脱脂平均分包 | 0 | 内2290-2300传10CM叠带 |  |  | 5960 | 3
平整翻包 | JG122407042021 | JG1224070420 | 东方1150平整 | 合格 | 合格品 | 甲 | 刘飞,宋红飞 | 5090 | 5090 | 1 | 9550 | 0.1 | 710 | 内3200米翻包转分剪切边 |  | 20100028 | 轧硬 | 0.4*710-SPCC | 30210015 | 光亮卷 | 0.1-SPCC |  | 70 | MO001803 | MO001803-003-02-01 | GLJ002 | 东方光亮卷前处理（0.4轧0.1mm) | 13490 | 2024-07-19 | 2024-08-03 | 3 | 2024-08-11 08:54:39 | 2024-08-11 09:59:54 | 江苏东方九天新能源材料有限公司 |  | 宋红飞 |  | 1 | 0.1 | 9550 | 710 | 1 | JG122407042021 | 轧0.1；米数控制在24700-24800，脱脂平均分包 | 1 |  | 是 | 是 | 5960 | 3
最终平整 | JG12240703211 | JG1224070321 | 东方850平整 | 返工 | 返工 | 乙 | 鞠承,姚学禹 | 7530 | 7520 | 0.9987 | 13070 | 0.1 | 760 | 平整 | 板面振纹，整卷表面两侧15-25CM内花辊印 |  |  |  | 30210015 | 光亮卷 | 0.1-SPCC |  | 60 | MO001991 | MO001991-009-01 | GLJ002 | 东方光亮卷前处理（0.4轧0.1mm) | 13520 | 2024-07-24 | 2024-08-15 | 3 | 2024-08-11 08:43:28 | 2024-08-11 09:24:29 | 江苏东方九天新能源材料有限公司 | 256388 | 鞠承 |  |  | 0.1 | 13000 | 760 | 1 | JG12240703211 | 轧0.1，米数控制在22800-22900米，脱脂分一包9200米。 | 1 | S色差条印(板面),Z振纹(板面),H花辊印(来料整卷表面两侧15-25CM内花辊印【已剪样板给质检】) |  |  | 8902 | 9
最终平整 | JG122407032922 | JG1224070329 | 东方850平整 | 合格 | 合格品 | 甲 | 陈俊华,钱琨 | 2480 | 2480 | 1 | 4330 | 0.1 | 760 | 平整 |  | 20100142 | 轧硬 | 0.4*760-SPCC | 30210015 | 光亮卷 | 0.1-SPCC |  | 60 | MO001991 | MO001991-007-02-02 | GLJ002 | 东方光亮卷前处理（0.4轧0.1mm) | 13330 | 2024-07-24 | 2024-08-15 | 5 | 2024-08-11 07:28:57 | 2024-08-11 07:57:27 | 江苏东方九天新能源材料有限公司 |  | 陈俊华 |  | 1 | 0.1 | 4330 | 760 | 1 | JG122407032922 | 轧0.1，米数控制在22800-22900米，脱脂分一包9200米。 | 1 |  | 是 | 是 | 3904 | 7
最终平整 | JG122407032921 | JG1224070329 | 东方850平整 | 合格 | 让步接收 | 甲 | 陈俊华,钱琨 | 3660 | 3660 | 1 | 6400 | 0.1 | 760 | 平整 | 371.7米传73.1mm孔洞（0.07mm2） | 20100142 | 轧硬 | 0.4*760-SPCC | 30210015 | 光亮卷 | 0.1-SPCC |  | 60 | MO001991 | MO001991-007-02-01 | GLJ002 | 东方光亮卷前处理（0.4轧0.1mm) | 13330 | 2024-07-24 | 2024-08-15 | 5 | 2024-08-11 07:28:57 | 2024-08-11 07:57:27 | 江苏东方九天新能源材料有限公司 |  | 陈俊华 |  | 1 | 0.1 | 6400 | 760 | 1 | JG122407032921 | 轧0.1，米数控制在22800-22900米，脱脂分一包9200米。 | 1 | K孔洞(371.7米传73.1MM0.07MM2) | 是 | 是 | 3904 | 7
最终平整 | JG122407032512 | JG1224070325 | 东方850平整 | 返工 | 返工 | 甲 | 陈俊华,钱琨 | 3815 | 3800 | 0.9961 | 6640 | 0.1 | 760 | 平整 | 传15CM轻微花辊印 |  |  |  | 30210015 | 光亮卷 | 0.1-SPCC |  | 60 | MO001991 | MO001991-012-01-02 | GLJ002 | 东方光亮卷前处理（0.4轧0.1mm) | 13540 | 2024-07-24 | 2024-08-15 | 3 | 2024-08-11 07:27:07 | 2024-08-11 07:28:07 | 江苏东方九天新能源材料有限公司 | 256391 | 陈俊华 |  |  | 0.1 | 6500 | 760 | 1 | JG122407032512 | 轧0.1，米数控制在22800-22900米，脱脂分一包9200米。 | 1 | H花辊印(来料传15CM，轻微) |  |  | 13873 | 12
最终平整 | JG12240703252 | JG1224070325 | 东方850平整 | 返工 | 返工 | 甲 | 陈俊华,钱琨 | 3020 | 3000 | 0.9934 | 5260 | 0.1 | 760 | 平整 | 操10CM松花印重，平后偶有叠带 |  |  |  | 30210015 | 光亮卷 | 0.1-SPCC |  | 60 | MO001991 | MO001991-012-02 | GLJ002 | 东方光亮卷前处理（0.4轧0.1mm) | 13540 | 2024-07-24 | 2024-08-15 | 3 | 2024-08-11 06:23:01 | 2024-08-11 06:43:36 | 江苏东方九天新能源材料有限公司 | 256391 | 陈俊华 |  |  | 0.1 | 5300 | 760 | 1 | JG12240703252 | 轧0.1，米数控制在22800-22900米，脱脂分一包9200米。 | 1 | S松花印(来料操10CM，重，平后偶有叠带) |  |  | 13873 | 12
最终平整 | JG12240703172 | JG1224070317 | 东方850平整 | 合格 | 让步接收 | 甲 | 陈俊华,钱琨 | 6340 | 6340 | 1 | 11100 | 0.1 | 760 | 平整 | 厚薄公差(5570-5575米，公差跳0.107-0.110)，5560米处传5cm黑斑 | 20100142 | 轧硬 | 0.4*760-SPCC | 30210015 | 光亮卷 | 0.1-SPCC |  | 60 | MO001991 | MO001991-018-02 | GLJ002 | 东方光亮卷前处理（0.4轧0.1mm) | 13440 | 2024-07-24 | 2024-08-15 | 5 | 2024-08-11 05:26:41 | 2024-08-11 06:22:04 | 江苏东方九天新能源材料有限公司 | 256397 | 陈俊华 |  |  | 0.1 | 11000 | 760 | 1 | JG12240703172 | 轧0.1，米数控制在22800-22900米，脱脂分一包9200米。 | 1 | H厚薄公差(5570-5575米，公差跳0.107-0.110),H黑斑(5560米处传5CM) | 是 | 是 | 4040 | 18
最终平整 | JG12240703162 | JG1224070316 | 东方850平整 | 合格 | 合格品 | 甲 | 陈俊华,钱琨 | 5815 | 5800 | 0.9974 | 10170 | 0.1 | 760 | 平整 |  | 20100142 | 轧硬 | 0.4*760-SPCC | 30210015 | 光亮卷 | 0.1-SPCC |  | 60 | MO001991 | MO001991-020-02 | GLJ002 | 东方光亮卷前处理（0.4轧0.1mm) | 13500 | 2024-07-24 | 2024-08-15 | 5 | 2024-08-11 03:20:09 | 2024-08-11 05:26:25 | 江苏东方九天新能源材料有限公司 | 256399 | 陈俊华 |  |  | 0.1 | 10100 | 760 | 1 | JG12240703162 | 轧0.1，米数控制在22800-22900米，脱脂分一包9200米。 | 1 |  | 是 | 是 | 5350 | 20
最终平整 | JG12240703262 | JG1224070326 | 东方850平整 | 合格 | 合格品 | 甲 | 陈俊华,钱琨 | 5895 | 5900 | 1.0008 | 10290 | 0.1 | 760 | 平整 |  | 20100142 | 轧硬 | 0.4*760-SPCC | 30210015 | 光亮卷 | 0.1-SPCC |  | 60 | MO001991 | MO001991-014-02 | GLJ002 | 东方光亮卷前处理（0.4轧0.1mm) | 13560 | 2024-07-24 | 2024-08-15 | 5 | 2024-08-11 02:51:48 | 2024-08-11 03:19:51 | 江苏东方九天新能源材料有限公司 | 256393 | 陈俊华 |  |  | 0.1 | 10250 | 760 | 1 | JG12240703262 | 轧0.1，米数控制在22800-22900米，脱脂分一包9200米。 | 1 |  | 是 | 是 | 4593 | 14
最终平整 | JG12240703261 | JG1224070326 | 东方850平整 | 合格 | 合格品 | 甲 | 陈俊华,钱琨 | 7485 | 7490 | 1.0007 | 13090 | 0.1 | 760 | 平整 |  | 20100142 | 轧硬 | 0.4*760-SPCC | 30210015 | 光亮卷 | 0.1-SPCC |  | 60 | MO001991 | MO001991-014-01 | GLJ002 | 东方光亮卷前处理（0.4轧0.1mm) | 13560 | 2024-07-24 | 2024-08-15 | 5 | 2024-08-11 02:24:53 | 2024-08-11 02:51:34 | 江苏东方九天新能源材料有限公司 | 256393 | 陈俊华 |  |  | 0.1 | 13000 | 760 | 1 | JG12240703261 | 轧0.1，米数控制在22800-22900米，脱脂分一包9200米。 | 1 |  | 是 | 是 | 4593 | 14
最终平整 | JG122407031712 | JG1224070317 | 东方850平整 | 其他入库 | 协议品 | 甲 | 陈俊华,钱琨 | 570 | 570 | 1 | 1030 | 0.1 | 760 | 平整 | 短带 |  |  |  | 30210015 | 光亮卷 | 0.1-SPCC |  | 60 | MO001991 | MO001991-018-01-02 | GLJ002 | 东方光亮卷前处理（0.4轧0.1mm) | 13440 | 2024-07-24 | 2024-08-15 | 5 | 2024-08-11 01:31:46 | 2024-08-11 02:24:36 | 江苏东方九天新能源材料有限公司 |  | 陈俊华 |  | 1 | 0.1 | 1030 | 760 | 1 | JG122407031712 | 轧0.1，米数控制在22800-22900米，脱脂分一包9200米。 | 1 |  | 是 | 是 | 4040 | 18
最终平整 | JG122407031711 | JG1224070317 | 东方850平整 | 合格 | 合格品 | 甲 | 陈俊华,钱琨 | 5720 | 5720 | 1 | 10020 | 0.1 | 760 | 平整 |  | 20100142 | 轧硬 | 0.4*760-SPCC | 30210015 | 光亮卷 | 0.1-SPCC |  | 60 | MO001991 | MO001991-018-01-01 | GLJ002 | 东方光亮卷前处理（0.4轧0.1mm) | 13440 | 2024-07-24 | 2024-08-15 | 5 | 2024-08-11 01:31:46 | 2024-08-11 02:24:36 | 江苏东方九天新能源材料有限公司 |  | 陈俊华 |  | 1 | 0.1 | 10020 | 760 | 1 | JG122407031711 | 轧0.1，米数控制在22800-22900米，脱脂分一包9200米。 | 1 |  | 是 | 是 | 4040 | 18
最终平整 | JG12240703151 | JG1224070315 | 东方850平整 | 合格 | 合格品 | 甲 | 陈俊华,钱琨 | 7505 | 7500 | 0.9993 | 12980 | 0.1 | 760 | 平整 | S水锈斑(尾300米) | 20100142 | 轧硬 | 0.4*760-SPCC | 30210015 | 光亮卷 | 0.1-SPCC |  | 60 | MO001991 | MO001991-022-01 | GLJ002 | 东方光亮卷前处理（0.4轧0.1mm) | 13490 | 2024-07-24 | 2024-08-15 | 5 | 2024-08-11 01:30:46 | 2024-08-11 01:31:30 | 江苏东方九天新能源材料有限公司 | 256409 | 陈俊华 |  |  | 0.1 | 12900 | 760 | 1 | JG12240703151 | 轧0.1，米数控制在22800-22900米，脱脂分一包9200米。 | 1 | S水锈斑(尾300米) | 是 | 是 | 4771 | 22
最终平整 | DL00240700252 | DL0024070025 | 东方850平整 | 合格 | 让步接收 | 乙 | 鞠承,姚学禹 | 5825 | 5715 | 0.9811 | 8320 | 0.15 | 610 | 昆山泰德通：（实验料注意板面粗糙度要求，平整产品取两张A4纸样品）850平整建议用Ra0.4-0.6um毛化辊平整、厚度公差：0.145-0.155mm、硬度90-110HV、粗糙度Ra0.3-0.5um、转镀镍（合格证上备注镍基带） | Y氧化边(两边),B白斑(板面),Z振纹(板面),A暗线印(来料表面暗多) |  |  |  | 20600016 | 镍钝化卷半成品 | 0.15-SPCC |  | 60 | MO001710 | MO001710-001-02 | XPZG001 | 小品种钢前处理模板 | 12165 | 2024-07-17 | 2024-07-27 | 5 | 2024-08-10 21:36:55 | 2024-08-10 22:49:49 | 江苏东方九天新能源材料有限公司 | 245919 | 鞠承 |  |  | 0.15 | 8350 | 610 | 1 | DL00240700252 | 昆山泰德通：（0.15*610）厚度±0.005，硬度HV90-110,粗糙度按照新工艺试制要求生产 | 1 | Y氧化边(两边),B白斑(板面),Z振纹(板面),A暗线印(来料表面暗多) | 是 | 是 | 15006 | 1
最终平整 | DL00240700251 | DL0024070025 | 东方850平整 | 合格 | 让步接收 | 乙 | 鞠承,姚学禹 | 5955 | 5780 | 0.9706 | 8300 | 0.15 | 610 | 昆山泰德通：（实验料注意板面粗糙度要求，平整产品取两张A4纸样品）850平整建议用Ra0.4-0.6um毛化辊平整、厚度公差：0.145-0.155mm、硬度90-110HV、粗糙度Ra0.3-0.5um、转镀镍（合格证上备注镍基带） | 下表面处2CM多条细划伤平后淡，板面多处暗线印，板面振纹，表面小亮点平后淡，7370-7375米表面水印挫伤重，两边氧化边， |  |  |  | 20600016 | 镍钝化卷半成品 | 0.15-SPCC |  | 60 | MO001710 | MO001710-001-01 | XPZG001 | 小品种钢前处理模板 | 12165 | 2024-07-17 | 2024-07-27 | 5 | 2024-08-10 20:29:27 | 2024-08-10 21:36:29 | 江苏东方九天新能源材料有限公司 | 245919 | 鞠承 |  |  | 0.15 | 8460 | 610 | 1 | DL00240700251 | 昆山泰德通：（0.15*610）厚度±0.005，硬度HV90-110,粗糙度按照新工艺试制要求生产 | 1 | X细划伤(来料下表面 处2CM多条平后淡),A暗线印(来料 板面多处暗),Z振纹(板面),L亮点(来料表面小亮点平后淡),C挫伤(7370-7375米来料表面水印挫伤重),Y氧化边(两边) | 是 | 是 | 15006 | 1
最终平整 | DL1224070076 | DL1224070076 | 东方850平整 | 返工 | 返工 | 乙 | 鞠承 | 5440 | 5170 | 0.9504 | 2250 | 0.52 | 565 | 昆山富维:850平整建议用Ra0.8-1.2μm毛化辊，厚度公差：0.515-0.525mm，硬度80-110HV，粗糙度0.5-0.7μm.、取A4纸贴打包后贴外面 | 板面振纹，板面砂轮印，表面白斑，两边氧化边，厚薄公差传0.519操0.524平后传0.512操0.52量0.512/内300米跳动0.511-0.515/300米后0.513-0.516mm，2170米后板面多处粘钢印 |  |  |  | 31010053 | 小品种钢卷 | 0.52-SPCC |  | 50 | MO001949 | MO001949-002 | XPZG001 | 小品种钢前处理模板 | 5755 | 2024-07-23 | 2024-08-05 | 3 | 2024-08-10 20:18:46 | 2024-08-10 20:21:42 | 江苏东方九天新能源材料有限公司 | 255255 | 鞠承 |  |  | 0.52 | 2340 | 565 | 1 | DL1224070076 | 昆山富维：（0.52*565）厚度公差：+/-0.005mm，HV80-110,粗糙度0.5-0.7um,卷重2-3吨，取A4纸贴打包后贴外面 | 0 | Z振纹(板面),S砂轮印(板面),B白斑(来料表面),Y氧化边(两边),H厚薄公差(来料传0.519操0.524平后传0.512操0.52量0.512/内300米跳动0.511-0.515/300米后0.513-0.516),N粘钢折印(2170米后板面多处粘钢印) | 否 | 否 | 1589 | 2
最终平整 | DL0024070064 | DL0024070064 | 东方750平整 | 返工 | 返工 | 甲 | 丁振,龚政 | 5565 | 5450 | 0.9793 | 2790 | 0.45 | 565 | 昆山富维：750平整建议用Ra1.0-1.2μm毛化辊厚度公差：0.445-0.455mm，硬度100-120HV，粗糙度Ra0.5-0.7μm，取A4纸贴打包后贴外面 | 多条暗线印，振纹重，横条印，白斑，2300米左右后传边2-15CM折印，厚薄公差0.449-0.455同板差（0.011mm）,尾部80米整板面划伤重 |  |  |  | 31010046 | 小品种钢卷 | 0.45-SPCC |  | 50 | MO002313 | MO002313-001 | XPZG001 | 小品种钢前处理模板 | 5730 | 2024-08-03 | 2024-08-03 | 3 | 2024-08-10 17:30:03 | 2024-08-10 18:03:22 | 江苏东方九天新能源材料有限公司 | 278120 | 丁振 |  |  | 0.45 | 2720 | 565 | 1 | DL0024070064 | 厚度公差：+/-0.005mm，HV100-120,粗糙度0.5-0.7um,卷重2-3吨，取A4纸贴打包后贴外面 | 0 | A暗线印(来料多条暗线印),Z振纹(来料振纹重，横条印，白斑),Z折印(2300米左右后传边折印2-15CM),H厚薄公差(0.449-0.455同板差0.011),X细划伤(尾部80米整板面划伤重) | 否 | 否 | 1535 | 1
最终平整 | DL002407005212 | DL0024070052 | 东方750平整 | 合格 | 让步接收 | 甲 | 丁振,龚政 | 2370 | 2370 | 1 | 1140 | 0.44 | 610 | 昆山宝必达:750平整建议用Ra1.2-1.4μm毛化辊厚度公差：0.430-0.450mm，硬度100-120HV，粗糙度Ra0.7-1.0μm | 振纹，横条印，白斑，多条暗线印，下表面操边4CM线印明显 |  |  |  | 31010045 | 小品种钢卷 | 0.44-SPCC |  | 50 | MO002177 | MO002177-002-01-02 | XPZG001 | 小品种钢前处理模板 | 11060 | 2024-07-29 | 2024-08-12 | 5 | 2024-08-10 17:28:01 | 2024-08-10 17:29:52 | 江苏东方九天新能源材料有限公司 |  | 丁振 |  | 1 | 0.44 | 1140 | 610 | 1 | DL002407005212 | 昆山宝必达：(0.44*610) 厚度±0.01mm，HV100-120,粗糙度0.7-1.0μM，卷重2-3吨；备注脱脂分一包5吨 | 1 | Z振纹(来料振纹，横条印，白斑),A暗线印(来料多条暗线印，下表面操边4CM线印明显) | 是 | 是 | 1518 | 2
最终平整 | DL002407005211 | DL0024070052 | 东方750平整 | 合格 | 让步接收 | 甲 | 丁振,龚政 | 2415 | 2415 | 1 | 1150 | 0.44 | 610 | 昆山宝必达:750平整建议用Ra1.2-1.4μm毛化辊厚度公差：0.430-0.450mm，硬度100-120HV，粗糙度Ra0.7-1.0μm | 多条暗线印，下表面操边4CM线印明显，振纹，横条印，白斑 |  |  |  | 31010045 | 小品种钢卷 | 0.44-SPCC |  | 50 | MO002177 | MO002177-002-01-01 | XPZG001 | 小品种钢前处理模板 | 11060 | 2024-07-29 | 2024-08-12 | 5 | 2024-08-10 17:28:01 | 2024-08-10 17:29:52 | 江苏东方九天新能源材料有限公司 |  | 丁振 |  | 1 | 0.44 | 1150 | 610 | 1 | DL002407005211 | 昆山宝必达：(0.44*610) 厚度±0.01mm，HV100-120,粗糙度0.7-1.0μM，卷重2-3吨；备注脱脂分一包5吨 | 1 | A暗线印(来料多条暗线印，下表面操边4CM线印明显),Z振纹(来料振纹，横条印，白斑) | 是 | 是 | 1518 | 2
平整翻包 | JG122407039922 | JG12240703992 | 东方1150平整 | 其他入库 | 协议品 | 甲 | 刘飞,宋红飞 | 615 | 615 | 1 | 1140 | 0.1 | 710 | 11713米后翻包短带 |  | 30210015 | 光亮卷 | 0.1-SPCC | 30210015 | 光亮卷 | 0.1-SPCC |  | 10 | MO002543 | MO002543-001-02 | GLJ002 | 东方光亮卷前处理（0.4轧0.1mm) | 13770 | 2024-08-10 | 2024-08-10 | 5 | 2024-08-10 15:24:24 | 2024-08-10 16:24:45 | 江苏东方九天新能源材料有限公司 |  | 宋红飞 |  | 1 | 0.1 | 1140 | 710 | 1 | JG122407039922 |  | 1 | 二级品 | 是 | 是 | 90 | 1
平整翻包 | JG122407039921 | JG12240703992 | 东方1150平整 | 合格 | 让步接收 | 甲 | 刘飞,宋红飞 | 6265 | 6265 | 1 | 11660 | 0.1 | 710 | 11713米后翻包短带 |  |  |  |  | 30210015 | 光亮卷 | 0.1-SPCC |  | 10 | MO002543 | MO002543-001-01 | GLJ002 | 东方光亮卷前处理（0.4轧0.1mm) | 13770 | 2024-08-10 | 2024-08-10 | 5 | 2024-08-10 15:24:24 | 2024-08-10 16:24:45 | 江苏东方九天新能源材料有限公司 |  | 宋红飞 |  | 1 | 0.1 | 11660 | 710 | 1 | JG122407039921 |  | 1 | 乳化斑 | 是 | 是 | 90 | 1
最终平整 | DL00240700372 | DL0024070037 | 东方850平整 | 合格 | 让步接收 | 甲 | 陈俊华,钱琨 | 5600 | 5560 | 0.9929 | 4810 | 0.254 | 590 | 海金杜门：850平整建议用1.0-1.2μm毛化辊平整、厚度公差：0.250-0.255mm、硬度90-100HV,抗拉＜355MPa.粗糙度Ra0.5-0.7μm（合格证上备注镍基带蓝色标签） | 尾部30米粘钢折印，上下板面线条印平后淡，两边氧化边 | 20100077 | 轧硬 | 0.6*590-SPCC | 20600002 | 镍钝化卷半成品 | 0.254-SPCC |  | 50 | MO001782 | MO001782-003-02 | HJDM002 | 东方镍钝化半成品前处理0.254（海金杜门：厚度公差：0.250-0.255mm、硬度：90-100HV,粗糙度：Ra0.5-0.7μm） | 11610 | 2024-07-19 | 2024-07-27 | 5 | 2024-08-10 15:34:15 | 2024-08-10 16:10:55 | 江苏东方九天新能源材料有限公司 | 248983 | 陈俊华 |  |  | 0.254 | 4810 | 590 | 1 | DL00240700372 | 海金杜门：（0.254*590）厚度公差: 0.250-0.255mm，硬度:90-100HV.粗糙度: Ra0.5-0.7um | 1 | N粘钢折印(尾30米),X线条印(上下板面，平后淡),Y氧化边(两边) | 是 | 是 | 3108 | 3
最终平整 | DL00240700452 | DL0024070045 | 东方850平整 | 合格 | 让步接收 | 甲 | 陈俊华,钱琨 | 5770 | 5730 | 0.9931 | 4930 | 0.254 | 590 | 海金杜门：850平整建议用1.0-1.2μm毛化辊平整、厚度公差：0.250-0.255mm、硬度90-100HV,抗拉＜355MPa.粗糙度Ra0.5-0.7μm（合格证上备注镍基带蓝色标签） | 轻微横辊印，尾部300米传2CM粘钢折印，下板面线条印平后强光下能见 | 20100077 | 轧硬 | 0.6*590-SPCC | 20600002 | 镍钝化卷半成品 | 0.254-SPCC |  | 50 | MO001782 | MO001782-002-02 | HJDM002 | 东方镍钝化半成品前处理0.254（海金杜门：厚度公差：0.250-0.255mm、硬度：90-100HV,粗糙度：Ra0.5-0.7μm） | 11910 | 2024-07-19 | 2024-07-27 | 5 | 2024-08-10 15:32:25 | 2024-08-10 15:34:00 | 江苏东方九天新能源材料有限公司 | 248982 | 陈俊华 |  |  | 0.254 | 4970 | 590 | 1 | DL00240700452 | 海金杜门：（0.254*590）厚度公差: 0.250-0.255mm，硬度:90-100HV.粗糙度: Ra0.5-0.7um | 1 | H横辊印(轻微),N粘钢折印(尾300米传2CM),X线条印(下板面，平后强光下能见) | 是 | 是 | 3104 | 2
最终平整 | DL002407005112 | DL0024070051 | 东方750平整 | 合格 | 让步接收 | 甲 | 丁振,龚政 | 2465 | 2465 | 1 | 1180 | 0.44 | 610 | 昆山宝必达:750平整建议用Ra1.2-1.4μm毛化辊厚度公差：0.430-0.450mm，硬度100-120HV，粗糙度Ra0.7-1.0μm | 振纹，横条印，白斑，多条暗线印，下表面操边4CM线印明显，上表面操边1CM线印 |  |  |  | 31010045 | 小品种钢卷 | 0.44-SPCC |  | 50 | MO002177 | MO002177-001-01-02 | XPZG001 | 小品种钢前处理模板 | 11050 | 2024-07-29 | 2024-08-12 | 5 | 2024-08-10 15:16:43 | 2024-08-10 15:19:51 | 江苏东方九天新能源材料有限公司 |  | 丁振 |  | 1 | 0.44 | 1180 | 610 | 1 | DL002407005112 | 昆山宝必达：(0.44*610) 厚度±0.01mm，HV100-120,粗糙度0.7-1.0μM，卷重2-3吨；备注脱脂分一包5吨 | 1 | Z振纹(来料振纹，横条印，白斑),A暗线印(来料多条暗线印，下表面操边4CM线印明显，上表面操边1CM线印) | 是 | 是 | 1026 | 1
最终平整 | DL002407005111 | DL0024070051 | 东方750平整 | 合格 | 让步接收 | 甲 | 丁振,龚政 | 2415 | 2415 | 1 | 1150 | 0.44 | 610 | 昆山宝必达:750平整建议用Ra1.2-1.4μm毛化辊厚度公差：0.430-0.450mm，硬度100-120HV，粗糙度Ra0.7-1.0μm | 多条暗线印，下表面操边4CM线印明显，振纹，横条印，白斑上表面操边暗线印 |  |  |  | 31010045 | 小品种钢卷 | 0.44-SPCC |  | 50 | MO002177 | MO002177-001-01-01 | XPZG001 | 小品种钢前处理模板 | 11050 | 2024-07-29 | 2024-08-12 | 5 | 2024-08-10 15:16:43 | 2024-08-10 15:19:51 | 江苏东方九天新能源材料有限公司 |  | 丁振 |  | 1 | 0.44 | 1150 | 610 | 1 | DL002407005111 | 昆山宝必达：(0.44*610) 厚度±0.01mm，HV100-120,粗糙度0.7-1.0μM，卷重2-3吨；备注脱脂分一包5吨 | 1 | A暗线印(来料多条暗线印，下表面操边4CM线印明显),Z振纹(来料振纹，横条印，白斑)A暗线印(上表面操边1CM线印) | 是 | 是 | 1026 | 1
最终平整 | DL00240700411 | DL0024070041 | 东方850平整 | 合格 | 让步接收 | 甲 | 陈俊华,钱琨 | 5800 | 5760 | 0.9931 | 4990 | 0.254 | 590 | 海金杜门：850平整建议用1.0-1.2μm毛化辊平整、厚度公差：0.250-0.255mm、硬度90-100HV,抗拉＜355MPa.粗糙度Ra0.5-0.7μm（合格证上备注镍基带蓝色标签） | 上板面线条印平后淡，轻微横辊印 | 20100077 | 轧硬 | 0.6*590-SPCC | 20600002 | 镍钝化卷半成品 | 0.254-SPCC |  | 50 | MO001782 | MO001782-001-01 | HJDM002 | 东方镍钝化半成品前处理0.254（海金杜门：厚度公差：0.250-0.255mm、硬度：90-100HV,粗糙度：Ra0.5-0.7μm） | 11865 | 2024-07-19 | 2024-07-27 | 5 | 2024-08-10 14:02:09 | 2024-08-10 14:51:18 | 江苏东方九天新能源材料有限公司 | 248981 | 陈俊华 |  |  | 0.254 | 4980 | 590 | 1 | DL00240700411 | 海金杜门：（0.254*590）厚度公差: 0.250-0.255mm，硬度:90-100HV.粗糙度: Ra0.5-0.7um | 1 | X线条印(上板面，平后淡),H横辊印(轻微) | 是 | 是 | 3121 | 1
平整翻包 | JG122407037912 | JG1224070379 | 东方1150平整 | 其他入库 | 协议品 | 甲 | 刘飞,宋红飞 | 175 | 175 | 1 | 320 | 0.1 | 710 | 13129米后翻包剪掉 |  | 20100028 | 轧硬 | 0.4*710-SPCC | 30210015 | 光亮卷 | 0.1-SPCC |  | 70 | MO001989 | MO001989-001-01-02 | GLJ002 | 东方光亮卷前处理（0.4轧0.1mm) | 13710 | 2024-07-24 | 2024-08-08 | 3 | 2024-08-10 14:34:21 | 2024-08-10 14:39:29 | 江苏东方九天新能源材料有限公司 |  | 宋红飞 |  | 1 | 0.1 | 320 | 710 | 1 | JG122407037912 | 轧0.1，米数控制在24900-25000米，脱脂平均分包 | 1 | 二级品 | 是 | 是 | 2916 | 1
平整翻包 | JG122407037911 | JG1224070379 | 东方1150平整 | 合格 | 让步接收 | 甲 | 刘飞,宋红飞 | 7005 | 7005 | 1 | 13130 | 0.1 | 710 | 13129米后翻包剪掉 | 内50米停机斑，白条印 |  |  |  | 30210015 | 光亮卷 | 0.1-SPCC |  | 70 | MO001989 | MO001989-001-01-01 | GLJ002 | 东方光亮卷前处理（0.4轧0.1mm) | 13710 | 2024-07-24 | 2024-08-08 | 3 | 2024-08-10 14:34:21 | 2024-08-10 14:39:29 | 江苏东方九天新能源材料有限公司 |  | 宋红飞 |  | 1 | 0.1 | 13130 | 710 | 1 | JG122407037911 | 轧0.1，米数控制在24900-25000米，脱脂平均分包 | 1 | 内50米停机斑，白条印 | 是 | 是 | 2916 | 1
平整翻包 | JG122407038312 | JG1224070383 | 东方1150平整 | 合格 | 让步接收 | 甲 | 刘飞,宋红飞 | 6090 | 6090 | 1 | 11370 | 0.1 | 710 | 11372米后翻包短带 | 1383米操3CM孔洞0.07mm2，3106米操36CM孔洞0.43mm2 |  |  |  | 30210015 | 光亮卷 | 0.1-SPCC |  | 70 | MO001832 | MO001832-013-01-02 | GLJ002 | 东方光亮卷前处理（0.4轧0.1mm) | 13570 | 2024-07-19 | 2024-07-19 | 3 | 2024-08-10 14:07:35 | 2024-08-10 14:32:46 | 江苏东方九天新能源材料有限公司 |  | 宋红飞 |  | 1 | 0.1 | 11370 | 710 | 1 | JG122407038312 | 轧0.1；米数控制在24800-24900米，脱脂平均分包 | 1 | 1383米操3CM孔洞0.07平方毫米，3106米操36CM孔洞0.43平方毫米 | 是 | 是 | 4540 | 13
平整翻包 | JG122407038311 | JG1224070383 | 东方1150平整 | 其他入库 | 协议品 | 甲 | 刘飞,宋红飞 | 710 | 710 | 1 | 1370 | 0.097 | 710 | 11372米后翻包短带 | 短带 | 30210015 | 光亮卷 | 0.1-SPCC | 30210015 | 光亮卷 | 0.1-SPCC |  | 70 | MO001832 | MO001832-013-01-01 | GLJ002 | 东方光亮卷前处理（0.4轧0.1mm) | 13570 | 2024-07-19 | 2024-07-19 | 3 | 2024-08-10 14:07:35 | 2024-08-10 14:32:46 | 江苏东方九天新能源材料有限公司 |  | 宋红飞 |  | 1 | 0.097 | 1370 | 710 | 1 | JG122407038311 | 轧0.1；米数控制在24800-24900米，脱脂平均分包 | 1 | 二级品 | 是 | 是 | 4540 | 13
最终平整 | DL002407005222 | DL0024070052 | 东方750平整 | 合格 | 让步接收 | 甲 | 丁振,龚政 | 2935 | 2935 | 1 | 1400 | 0.44 | 610 | 昆山宝必达:750平整建议用Ra1.2-1.4μm毛化辊厚度公差：0.430-0.450mm，硬度100-120HV，粗糙度Ra0.7-1.0μm | 振纹，横条印，白斑，多条暗线印，下表面操边4CM线印明显，上表面1CM线印 |  |  |  | 31010045 | 小品种钢卷 | 0.44-SPCC |  | 50 | MO002177 | MO002177-002-02-02 | XPZG001 | 小品种钢前处理模板 | 11060 | 2024-07-29 | 2024-08-12 | 5 | 2024-08-10 14:16:40 | 2024-08-10 14:19:40 | 江苏东方九天新能源材料有限公司 |  | 丁振 |  | 1 | 0.44 | 1400 | 610 | 1 | DL002407005222 | 昆山宝必达：(0.44*610) 厚度±0.01mm，HV100-120,粗糙度0.7-1.0μM，卷重2-3吨；备注脱脂分一包5吨 | 1 | Z振纹(来料振纹，横条印，白斑),A暗线印(来料多条暗线印，下表面操边4CM线印明显，上表面1CM线印) | 是 | 是 | 1518 | 2
最终平整 | DL002407005221 | DL0024070052 | 东方750平整 | 合格 | 让步接收 | 甲 | 丁振,龚政 | 2825 | 2825 | 1 | 1350 | 0.44 | 610 | 昆山宝必达:750平整建议用Ra1.2-1.4μm毛化辊厚度公差：0.430-0.450mm，硬度100-120HV，粗糙度Ra0.7-1.0μm | 多条暗线印，下表面操边4CM线印明显，上表面1CM线印，振纹，横条印，白斑 |  |  |  | 31010045 | 小品种钢卷 | 0.44-SPCC |  | 50 | MO002177 | MO002177-002-02-01 | XPZG001 | 小品种钢前处理模板 | 11060 | 2024-07-29 | 2024-08-12 | 5 | 2024-08-10 14:16:40 | 2024-08-10 14:19:40 | 江苏东方九天新能源材料有限公司 |  | 丁振 |  | 1 | 0.44 | 1350 | 610 | 1 | DL002407005221 | 昆山宝必达：(0.44*610) 厚度±0.01mm，HV100-120,粗糙度0.7-1.0μM，卷重2-3吨；备注脱脂分一包5吨 | 1 | A暗线印(来料多条暗线印，下表面操边4CM线印明显，上表面1CM线印),Z振纹(来料振纹，横条印，白斑) | 是 | 是 | 1518 | 2
最终平整 | DL00240700582 | DL0024070058 | 东方850平整 | 其他入库 | 成品退库 | 甲 | 陈俊华,钱琨 | 2720 | 2720 | 1 | 1280 | 0.49 | 565 | 昆山富维：850平整建议用Ra1.2-1.4μm毛化辊，厚度公差：0.485-0.495mm，硬度90-110HV，粗糙度0.8-1.0μm，取A4纸贴打包后贴外面 | H横辊印(轻微),Y氧化边(轻微),Z折印(尾280米整板面) |  |  |  | 31010050 | 小品种钢卷 | 0.49-SPCC |  | 50 | MO002191 | MO002191-002-02 | XPZG001 | 小品种钢前处理模板 | 5780 | 2024-07-29 | 2024-08-06 | 5 | 2024-08-10 12:45:50 | 2024-08-10 13:56:29 | 江苏东方九天新能源材料有限公司 |  | 陈俊华 |  | 1 | 0.49 | 1280 | 565 | 1 | DL00240700582 | 昆山富维：（0.49*565）厚度公差：+/-0.005mm，HV90-110,粗糙度0.8-1.0um,卷重2-3吨，取A4纸贴打包后贴外面 | 1 | H横辊印(轻微),Y氧化边(轻微),Z折印(尾280米整板面) | 是 | 是 | 1761 | 2
最终平整 | DL00240700581 | DL0024070058 | 东方850平整 | 合格 | 合格品 | 甲 | 陈俊华,钱琨 | 2820 | 2820 | 1 | 1300 | 0.49 | 565 | 昆山富维：850平整建议用Ra1.2-1.4μm毛化辊，厚度公差：0.485-0.495mm，硬度90-110HV，粗糙度0.8-1.0μm，取A4纸贴打包后贴外面 | Y氧化边(两边),H横辊印(轻微) | 20100072 | 轧硬 | 0.6*565-SPCC | 31010050 | 小品种钢卷 | 0.49-SPCC |  | 50 | MO002191 | MO002191-002-01 | XPZG001 | 小品种钢前处理模板 | 5780 | 2024-07-29 | 2024-08-06 | 5 | 2024-08-10 12:45:50 | 2024-08-10 13:56:29 | 江苏东方九天新能源材料有限公司 |  | 陈俊华 |  | 1 | 0.49 | 1300 | 565 | 1 | DL00240700581 | 昆山富维：（0.49*565）厚度公差：+/-0.005mm，HV90-110,粗糙度0.8-1.0um,卷重2-3吨，取A4纸贴打包后贴外面 | 1 | Y氧化边(两边),H横辊印(轻微) | 是 | 是 | 1761 | 2
平整翻包 | JG122407040322 | JG1224070403 | 东方1150平整 | 其他入库 | 协议品 | 甲 | 刘飞,宋红飞 | 370 | 370 | 1 | 670 | 0.099 | 710 | 内736米倒包剪掉 | 短带 | 30210015 | 光亮卷 | 0.1-SPCC | 30210015 | 光亮卷 | 0.1-SPCC |  | 70 | MO001804 | MO001804-001-02-02 | GLJ002 | 东方光亮卷前处理（0.4轧0.1mm) | 13665 | 2024-07-19 | 2024-08-03 | 3 | 2024-08-10 13:28:34 | 2024-08-10 13:31:56 | 江苏东方九天新能源材料有限公司 |  | 宋红飞 |  | 1 | 0.099 | 670 | 710 | 1 | JG122407040322 | 轧0.1；米数控制在25100-25200，脱脂平均分包 | 1 |  | 是 | 是 | 3196 | 1
平整翻包 | JG122407040321 | JG1224070403 | 东方1150平整 | 合格 | 让步接收 | 甲 | 刘飞,宋红飞 | 6070 | 6070 | 1 | 11210 | 0.1 | 710 | 内736米倒包剪掉 | 内1479米操35cm孔洞（0.36mm2） |  |  |  | 30210015 | 光亮卷 | 0.1-SPCC |  | 70 | MO001804 | MO001804-001-02-01 | GLJ002 | 东方光亮卷前处理（0.4轧0.1mm) | 13665 | 2024-07-19 | 2024-08-03 | 3 | 2024-08-10 13:28:34 | 2024-08-10 13:31:56 | 江苏东方九天新能源材料有限公司 |  | 宋红飞 |  | 1 | 0.1 | 11210 | 710 | 1 | JG122407040321 | 轧0.1；米数控制在25100-25200，脱脂平均分包 | 1 | 内1479米操35CM孔洞0.36平方毫米 | 是 | 是 | 3196 | 1
最终平整 | DL002407004812 | DL0024070048 | 东方750平整 | 合格 | 让步接收 | 甲 | 丁振,龚政 | 3020 | 3020 | 1 | 1860 | 0.33 | 630 | 昆山宝必达：750平整建议用Ra1.2-1.4μm毛化辊，厚度公差：0.320-0.340mm，HV100-120，粗糙度0.7-1.0μm. | 横条印，暗线印，操边2CM线印明显，振纹，氧化边 |  |  |  | 31010034 | 小品种钢卷 | 0.33-SPCC |  | 50 | MO002154 | MO002154-001-01-02 | XPZG001 | 小品种钢前处理模板 | 12615 | 2024-07-29 | 2024-08-13 | 5 | 2024-08-10 13:24:45 | 2024-08-10 13:26:49 | 江苏东方九天新能源材料有限公司 |  | 丁振 |  | 1 | 0.33 | 1860 | 630 | 1 | DL002407004812 | 昆山宝必达：(0.33*630) 厚度±0.01mm，HV100-120,粗糙度0.7-1.0μM，卷重2-3吨 | 1 | H横辊印(来料横条印),A暗线印(来料暗线印，操边2CM线印明显),Z振纹(来料振纹，氧化边) | 是 | 是 | 1611 | 1
最终平整 | DL002407004811 | DL0024070048 | 东方750平整 | 合格 | 让步接收 | 甲 | 丁振,龚政 | 3095 | 3095 | 1 | 1900 | 0.33 | 630 | 昆山宝必达：750平整建议用Ra1.2-1.4μm毛化辊，厚度公差：0.320-0.340mm，HV100-120，粗糙度0.7-1.0μm. | 多条暗线印，操边2CM线印明显，振纹，氧化边，横辊印 |  |  |  | 31010034 | 小品种钢卷 | 0.33-SPCC |  | 50 | MO002154 | MO002154-001-01-01 | XPZG001 | 小品种钢前处理模板 | 12615 | 2024-07-29 | 2024-08-13 | 5 | 2024-08-10 13:24:45 | 2024-08-10 13:26:49 | 江苏东方九天新能源材料有限公司 |  | 丁振 |  | 1 | 0.33 | 1900 | 630 | 1 | DL002407004811 | 昆山宝必达：(0.33*630) 厚度±0.01mm，HV100-120,粗糙度0.7-1.0μM，卷重2-3吨 | 1 | A暗线印(来料多条暗线印，操边2CM线印明显),Z振纹(来料振纹，氧化边),H横辊印(来料横条印) | 是 | 是 | 1611 | 1
最终平整 | DL00240700572 | DL0024070057 | 东方850平整 | 其他入库 | 成品退库 | 甲 | 陈俊华,钱琨 | 2690 | 2690 | 1 | 1200 | 0.49 | 565 | 昆山富维：850平整建议用Ra1.2-1.4μm毛化辊，厚度公差：0.485-0.495mm，硬度90-110HV，粗糙度0.8-1.0μm，取A4纸贴打包后贴外面 | X细划伤(内120米处，下板面，平后明显),Z折印(来料拱板尾280,米传5CM拉伸折印)未取样，测性能 |  |  |  | 31010050 | 小品种钢卷 | 0.49-SPCC |  | 50 | MO002191 | MO002191-001-02 | XPZG001 | 小品种钢前处理模板 | 5770 | 2024-07-29 | 2024-08-06 | 5 | 2024-08-10 11:25:27 | 2024-08-10 12:33:26 | 江苏东方九天新能源材料有限公司 |  | 陈俊华 |  | 1 | 0.49 | 1200 | 565 | 1 | DL00240700572 | 昆山富维：（0.49*565）厚度公差：+/-0.005mm，HV90-110,粗糙度0.8-1.0um,卷重2-3吨，取A4纸贴打包后贴外面 | 1 | X细划伤(内120米处，下板面，平后明显),Z折印(来料拱板尾280,米传5CM拉伸折印) | 是 | 是 | 1812 | 1
最终平整 | DL00240700571 | DL0024070057 | 东方850平整 | 合格 | 合格品 | 甲 | 陈俊华,钱琨 | 2950 | 2950 | 1 | 1350 | 0.49 | 565 | 昆山富维：850平整建议用Ra1.2-1.4μm毛化辊，厚度公差：0.485-0.495mm，硬度90-110HV，粗糙度0.8-1.0μm，取A4纸贴打包后贴外面 | H横辊印(轻微),Y氧化边(两边) | 20100072 | 轧硬 | 0.6*565-SPCC | 31010050 | 小品种钢卷 | 0.49-SPCC |  | 50 | MO002191 | MO002191-001-01 | XPZG001 | 小品种钢前处理模板 | 5770 | 2024-07-29 | 2024-08-06 | 5 | 2024-08-10 11:25:27 | 2024-08-10 12:33:26 | 江苏东方九天新能源材料有限公司 |  | 陈俊华 |  | 1 | 0.49 | 1350 | 565 | 1 | DL00240700571 | 昆山富维：（0.49*565）厚度公差：+/-0.005mm，HV90-110,粗糙度0.8-1.0um,卷重2-3吨，取A4纸贴打包后贴外面 | 1 | H横辊印(轻微),Y氧化边(两边) | 是 | 是 | 1812 | 1
最终平整 | DL1224070023 | DL1224070023 | 东方750平整 | 合格 | 让步接收 | 甲 | 丁振,龚政 | 5880 | 5675 | 0.9651 | 1680 | 0.762 | 570 | 海金杜门：750平整用普光辊Ra0.2-0.3μm平整，硬度185-235HV，粗糙度0.075-0.5μm，抗拉强度590-760MPa,厚度公差0.747-0.777μm | 多条暗线印，振纹，细划伤，搓伤，横辊印，板型差 |  |  |  | 31010073 | 小品种钢卷 | 0.762-SPCC |  | 30 | MO002193 | MO002193-003 | HJDM001 | 东方小品种钢前处理 0.762（海金杜门：硬度185-235HV，粗糙度0.075-0.5μm，抗拉强度590-760MPa,厚度公差0.747-0.777μm) | 5925 | 2024-07-29 | 2024-08-10 | 5 | 2024-08-10 12:20:03 | 2024-08-10 12:21:17 | 江苏东方九天新能源材料有限公司 | 234673 | 丁振 |  |  | 0.76 | 1750 | 570 | 1 | DL1224070023 | 海金杜门：（0.762*570）厚度公差：±0.015，HV185-235,粗糙度0.075-0.5μM，抗拉590-760MPA | 1 | A暗线印(来料多条暗线印),Z振纹(来料振纹，细划伤，搓伤),H横辊印(来料横条印，板型差 ) | 是 | 是 | 27 | 3
最终平整 | DL002407001312 | DL0024070013 | 东方850平整 | 合格 | 合格品 | 甲 | 陈俊华,钱琨 | 2740 | 2740 | 1 | 1280 | 0.43 | 630 | 泰兴双永:850平整建议用Ra1.2-1.4μm厚度公差：0.42-0.44mm，硬度95-110HV，粗糙度0.8-1.0μm |  | 20100086 | 轧硬 | 0.6*630-SPCC | 31010044 | 小品种钢卷 | 0.43-SPCC |  | 50 | MO001996 | MO001996-001-01-02 | XPZG001 | 小品种钢前处理模板 | 12570 | 2024-07-24 | 2024-08-08 | 5 | 2024-08-10 10:56:33 | 2024-08-10 11:25:04 | 江苏东方九天新能源材料有限公司 |  | 陈俊华 |  | 1 | 0.43 | 1280 | 630 | 1 | DL002407001312 | 泰兴双永：（0.43*630）厚度±0.01mm，HV90-110,粗糙度0.8-1.0μM，卷重2-3吨 | 1 |  | 是 | 是 | 1380 | 1
最终平整 | DL002407001311 | DL0024070013 | 东方850平整 | 合格 | 合格品 | 甲 | 陈俊华,钱琨 | 2990 | 2990 | 1 | 1400 | 0.43 | 630 | 泰兴双永:850平整建议用Ra1.2-1.4μm厚度公差：0.42-0.44mm，硬度95-110HV，粗糙度0.8-1.0μm |  | 20100086 | 轧硬 | 0.6*630-SPCC | 31010044 | 小品种钢卷 | 0.43-SPCC |  | 50 | MO001996 | MO001996-001-01-01 | XPZG001 | 小品种钢前处理模板 | 12570 | 2024-07-24 | 2024-08-08 | 5 | 2024-08-10 10:56:33 | 2024-08-10 11:25:04 | 江苏东方九天新能源材料有限公司 |  | 陈俊华 |  | 1 | 0.43 | 1400 | 630 | 1 | DL002407001311 | 泰兴双永：（0.43*630）厚度±0.01mm，HV90-110,粗糙度0.8-1.0μM，卷重2-3吨 | 1 |  | 是 | 是 | 1380 | 1
平整翻包 | JG1224070335222 | JG1224070335 | 东方1150平整 | 合格 | 让步接收 | 甲 | 宋红飞,刘飞 | 2255 | 2255 | 1 | 3930 | 0.1 | 760 | 尾1500米翻包短带 | 1030米操581mm处孔洞（2.6mm2） |  |  |  | 30210015 | 光亮卷 | 0.1-SPCC |  | 70 | MO001991 | MO001991-005-02-02-02 | GLJ002 | 东方光亮卷前处理（0.4轧0.1mm) | 13490 | 2024-07-24 | 2024-08-15 | 3 | 2024-08-10 09:49:19 | 2024-08-10 10:28:56 | 江苏东方九天新能源材料有限公司 |  | 宋红飞 |  | 1 | 0.1 | 3930 | 760 | 1 | JG1224070335222 | 轧0.1，米数控制在22800-22900米，脱脂分一包9200米。 | 1 | 内80米叠带剪下，1030米操581MM孔洞2.6平方毫米 | 是 | 是 | 2033 | 5
平整翻包 | JG1224070335221 | JG1224070335 | 东方1150平整 | 其他入库 | 协议品 | 甲 | 宋红飞,刘飞 | 890 | 890 | 1 | 1500 | 0.098 | 760 | 尾1500米翻包短带 | 短带 | 30210015 | 光亮卷 | 0.1-SPCC | 30210015 | 光亮卷 | 0.1-SPCC |  | 70 | MO001991 | MO001991-005-02-02-01 | GLJ002 | 东方光亮卷前处理（0.4轧0.1mm) | 13490 | 2024-07-24 | 2024-08-15 | 3 | 2024-08-10 09:49:19 | 2024-08-10 10:28:56 | 江苏东方九天新能源材料有限公司 |  | 宋红飞 |  | 1 | 0.1 | 1500 | 760 | 1 | JG1224070335221 | 轧0.1，米数控制在22800-22900米，脱脂分一包9200米。 | 1 | 粘钢传边折印重5CM | 是 | 是 | 2033 | 5
最终平整 | DL1224070030 | DL1224070030 | 东方750平整 | 合格 | 让步接收 | 甲 | 丁振,龚政 | 5900 | 5685 | 0.9636 | 1700 | 0.762 | 570 | 海金杜门：750平整用普光辊Ra0.2-0.3μm平整，硬度185-235HV，粗糙度0.075-0.5μm，抗拉强度590-760MPa,厚度公差0.747-0.777μm | A暗线印(来料多条暗线印，搓伤),Z振纹(来料振纹，细划伤),X锈点(端面锈斑),H横辊印(来料横条印) |  |  |  | 31010073 | 小品种钢卷 | 0.762-SPCC |  | 30 | MO002193 | MO002193-006 | HJDM001 | 东方小品种钢前处理 0.762（海金杜门：硬度185-235HV，粗糙度0.075-0.5μm，抗拉强度590-760MPa,厚度公差0.747-0.777μm) | 5940 | 2024-07-29 | 2024-08-10 | 5 | 2024-08-10 10:15:48 | 2024-08-10 10:17:15 | 江苏东方九天新能源材料有限公司 | 234676 | 丁振 |  |  | 0.762 | 1750 | 570 | 1 | DL1224070030 | 海金杜门：（0.762*570）厚度公差：±0.015，HV185-235,粗糙度0.075-0.5μM，抗拉590-760MPA | 1 | A暗线印(来料多条暗线印，搓伤),Z振纹(来料振纹，细划伤),X锈点(端面锈斑),H横辊印(来料横条印) | 是 | 是 | 33 | 6
最终平整 | DL1224070029 | DL1224070029 | 东方750平整 | 合格 | 让步接收 | 甲 | 丁振,龚政 | 5900 | 5575 | 0.9449 | 1670 | 0.762 | 570 | 海金杜门：750平整用普光辊Ra0.2-0.3μm平整，硬度185-235HV，粗糙度0.075-0.5μm，抗拉强度590-760MPa,厚度公差0.747-0.777μm | A暗线印(来料多条暗线印),Z振纹(来料振纹，白斑，搓伤，针尖印，版型差),H横辊印(来料横条印，细划伤) |  |  |  | 31010073 | 小品种钢卷 | 0.762-SPCC |  | 30 | MO002193 | MO002193-005 | HJDM001 | 东方小品种钢前处理 0.762（海金杜门：硬度185-235HV，粗糙度0.075-0.5μm，抗拉强度590-760MPa,厚度公差0.747-0.777μm) | 5950 | 2024-07-29 | 2024-08-10 | 5 | 2024-08-10 09:44:56 | 2024-08-10 09:46:05 | 江苏东方九天新能源材料有限公司 | 234675 | 丁振 |  |  | 0.762 | 1750 | 570 | 1 | DL1224070029 | 海金杜门：（0.762*570）厚度公差：±0.015，HV185-235,粗糙度0.075-0.5μM，抗拉590-760MPA | 1 | A暗线印(来料多条暗线印),Z振纹(来料振纹，白斑，搓伤，针尖印，版型差),H横辊印(来料横条印，细划伤) | 是 | 是 | 6 | 5
最终平整 | DL002407002812 | DL0024070028 | 东方850平整 | 其他入库 | 成品退库 | 乙 | 鞠承,姚学禹 | 2880 | 2880 | 1 | 1050 | 0.57 | 610 | 昆山宝必达：850平整建议用Ra1.0-1.2μm毛化辊，厚度公差：0.56-0.58mm，硬度85-105HV，粗糙度0.5-0.8μm. | N粘钢折印(900米后传10-60CM粘钢印重)未取样测性能 |  |  |  | 31010081 | 小品种钢卷 | 0.57-SPCC |  | 50 | MO002155 | MO002155-002-01-02 | XPZG001 | 小品种钢前处理模板 | 12330 | 2024-07-29 | 2024-08-13 | 5 | 2024-08-10 05:02:28 | 2024-08-10 05:45:20 | 江苏东方九天新能源材料有限公司 |  | 鞠承 |  | 1 | 0.57 | 1050 | 610 | 1 | DL002407002812 | 昆山宝必达：(0.57*610) 厚度±0.01mm，HV85-105,粗糙度0.5-0.8μM，卷重2-3吨 | 1 | N粘钢折印(900米后传10-60CM粘钢印重) | 是 | 是 | 1505 | 2
最终平整 | DL002407002811 | DL0024070028 | 东方850平整 | 合格 | 让步接收 | 乙 | 鞠承,姚学禹 | 3020 | 3020 | 1 | 1100 | 0.57 | 610 | 昆山宝必达：850平整建议用Ra1.0-1.2μm毛化辊，厚度公差：0.56-0.58mm，硬度85-105HV，粗糙度0.5-0.8μm. | S砂轮印(板面),Z振纹(板面),A暗线印(板面来料暗轻微) |  |  |  | 31010081 | 小品种钢卷 | 0.57-SPCC |  | 50 | MO002155 | MO002155-002-01-01 | XPZG001 | 小品种钢前处理模板 | 12330 | 2024-07-29 | 2024-08-13 | 5 | 2024-08-10 05:02:28 | 2024-08-10 05:45:20 | 江苏东方九天新能源材料有限公司 |  | 鞠承 |  | 1 | 0.57 | 1100 | 610 | 1 | DL002407002811 | 昆山宝必达：(0.57*610) 厚度±0.01mm，HV85-105,粗糙度0.5-0.8μM，卷重2-3吨 | 1 | S砂轮印(板面),Z振纹(板面),A暗线印(板面来料暗轻微) | 是 | 是 | 1505 | 2
最终平整 | DL002407002712 | DL0024070027 | 东方850平整 | 其他入库 | 成品退库 | 乙 | 鞠承,姚学禹 | 2940 | 2940 | 1 | 1070 | 0.57 | 610 | 昆山宝必达：850平整建议用Ra1.0-1.2μm毛化辊，厚度公差：0.56-0.58mm，硬度85-105HV，粗糙度0.5-0.8μm. | N粘钢折印(700米1后传10-40CM粘钢印重) |  |  |  | 31010081 | 小品种钢卷 | 0.57-SPCC |  | 50 | MO002155 | MO002155-001-01-02 | XPZG001 | 小品种钢前处理模板 | 12320 | 2024-07-29 | 2024-08-13 | 5 | 2024-08-10 03:37:24 | 2024-08-10 05:02:12 | 江苏东方九天新能源材料有限公司 |  | 鞠承 |  | 1 | 0.57 | 1070 | 610 | 1 | DL002407002712 | 昆山宝必达：(0.57*610) 厚度±0.01mm，HV85-105,粗糙度0.5-0.8μM，卷重2-3吨 | 1 | N粘钢折印(700米1后传10-40CM粘钢印重) | 是 | 是 | 1099 | 1
最终平整 | DL002407002711 | DL0024070027 | 东方850平整 | 合格 | 让步接收 | 乙 | 鞠承,姚学禹 | 3000 | 3000 | 1 | 1100 | 0.57 | 610 | 昆山宝必达：850平整建议用Ra1.0-1.2μm毛化辊，厚度公差：0.56-0.58mm，硬度85-105HV，粗糙度0.5-0.8μm. | S砂轮印(板面),Y氧化边(两边),Z振纹(板面),A暗线印(来料表面暗) |  |  |  | 31010081 | 小品种钢卷 | 0.57-SPCC |  | 50 | MO002155 | MO002155-001-01-01 | XPZG001 | 小品种钢前处理模板 | 12320 | 2024-07-29 | 2024-08-13 | 5 | 2024-08-10 03:37:24 | 2024-08-10 05:02:12 | 江苏东方九天新能源材料有限公司 |  | 鞠承 |  | 1 | 0.57 | 1100 | 610 | 1 | DL002407002711 | 昆山宝必达：(0.57*610) 厚度±0.01mm，HV85-105,粗糙度0.5-0.8μM，卷重2-3吨 | 1 | S砂轮印(板面),Y氧化边(两边),Z振纹(板面),A暗线印(来料表面暗) | 是 | 是 | 1099 | 1
最终平整 | DL002407002822 | DL0024070028 | 东方850平整 | 其他入库 | 协议品 | 乙 | 鞠承,姚学禹 | 2830 | 2830 | 1 | 1030 | 0.57 | 610 | 昆山宝必达：850平整建议用Ra1.0-1.2μm毛化辊，厚度公差：0.56-0.58mm，硬度85-105HV，粗糙度0.5-0.8μm. | L拉伸折印(尾230米表面中间30-60CM拉伸折印重) |  |  |  | 31010081 | 小品种钢卷 | 0.57-SPCC |  | 50 | MO002155 | MO002155-002-02-02 | XPZG001 | 小品种钢前处理模板 | 12330 | 2024-07-29 | 2024-08-13 | 5 | 2024-08-10 02:43:41 | 2024-08-10 03:31:59 | 江苏东方九天新能源材料有限公司 |  | 鞠承 |  | 1 | 0.57 | 1030 | 610 | 1 | DL002407002822 | 昆山宝必达：(0.57*610) 厚度±0.01mm，HV85-105,粗糙度0.5-0.8μM，卷重2-3吨 | 1 | L拉伸折印(尾230米表面中间30-60CM拉伸折印重) | 是 | 是 | 1505 | 2
最终平整 | DL002407002821 | DL0024070028 | 东方850平整 | 返工 | 返工 | 乙 | 鞠承,姚学禹 | 3020 | 3020 | 1 | 1100 | 0.57 | 610 | 昆山宝必达：850平整建议用Ra1.0-1.2μm毛化辊，厚度公差：0.56-0.58mm，硬度85-105HV，粗糙度0.5-0.8μm. | 表面暗线印，板面振纹，内80米表面水锈斑重 |  |  |  | 31010081 | 小品种钢卷 | 0.57-SPCC |  | 50 | MO002155 | MO002155-002-02-01 | XPZG001 | 小品种钢前处理模板 | 12330 | 2024-07-29 | 2024-08-13 | 5 | 2024-08-10 02:43:41 | 2024-08-10 03:31:59 | 江苏东方九天新能源材料有限公司 |  | 鞠承 |  | 1 | 0.57 | 1100 | 610 | 1 | DL002407002821 | 昆山宝必达：(0.57*610) 厚度±0.01mm，HV85-105,粗糙度0.5-0.8μM，卷重2-3吨 | 0 | A暗线印(来料表面亲亲我暗),Z振纹(板面),S水锈斑(内80米来料表面水锈斑重) |  |  | 1505 | 2
最终平整 | DL002407004022 | DL0024070040 | 东方850平整 | 合格 | 让步接收 | 乙 | 鞠承,姚学禹 | 3050 | 3050 | 1 | 1150 | 0.54 | 630 | 昆山宝必达：850平整建议用Ra1.0-1.2um毛化辊，厚度公差：0.53-0.55mm、硬度85-105HV、粗糙度Ra0.5-0.8μm | Y氧化边(两边),Z振纹(板面),A暗线印(来料表面轻微暗) |  |  |  | 31010056 | 小品种钢卷 | 0.54-SPCC |  | 50 | MO002001 | MO002001-001-02-02 | XPZG001 | 小品种钢前处理模板 | 12600 | 2024-07-24 | 2024-08-08 | 5 | 2024-08-10 01:28:59 | 2024-08-10 02:08:40 | 江苏东方九天新能源材料有限公司 |  | 鞠承 |  | 1 | 0.54 | 1150 | 630 | 1 | DL002407004022 | 昆山宝必达：（0.54*630）厚度±0.01mm，HV85-105,粗糙度0.5-0.8μM，卷重2-3吨 | 1 | Y氧化边(两边),Z振纹(板面),A暗线印(来料表面轻微暗) | 是 | 是 | 1033 | 1
最终平整 | DL002407004021 | DL0024070040 | 东方850平整 | 合格 | 让步接收 | 乙 | 鞠承,姚学禹 | 2960 | 2960 | 1 | 1100 | 0.54 | 630 | 昆山宝必达：850平整建议用Ra1.0-1.2um毛化辊，厚度公差：0.53-0.55mm、硬度85-105HV、粗糙度Ra0.5-0.8μm | 表面暗线印，表面振纹，两边氧化边，50米处轻微停机斑 |  |  |  | 31010056 | 小品种钢卷 | 0.54-SPCC |  | 50 | MO002001 | MO002001-001-02-01 | XPZG001 | 小品种钢前处理模板 | 12600 | 2024-07-24 | 2024-08-08 | 5 | 2024-08-10 01:28:59 | 2024-08-10 02:08:40 | 江苏东方九天新能源材料有限公司 |  | 鞠承 |  | 1 | 0.54 | 1100 | 630 | 1 | DL002407004021 | 昆山宝必达：（0.54*630）厚度±0.01mm，HV85-105,粗糙度0.5-0.8μM，卷重2-3吨 | 1 | A暗线印(来料表面),Z振纹(表面),Y氧化边(两边),T停机斑(50米处轻微) | 是 | 是 | 1033 | 1
最终平整 | DL002407004622 | DL0024070046 | 东方850平整 | 合格 | 让步接收 | 乙 | 鞠承,姚学禹 | 3000 | 3000 | 1 | 1400 | 0.43 | 630 | 昆山宝必达：850平整建议用Ra1.0-1.2μm毛化辊厚度公差：0.42-0.44mm，硬度85-105HV，粗糙度0.5-0.8μm | 两边氧化边，板面白斑，板面振纹，表面轻微暗线印 |  |  |  | 31010044 | 小品种钢卷 | 0.43-SPCC |  | 50 | MO002153 | MO002153-001-02-02 | XPZG001 | 小品种钢前处理模板 | 12715 | 2024-07-29 | 2024-08-13 | 5 | 2024-08-10 00:12:24 | 2024-08-10 01:01:01 | 江苏东方九天新能源材料有限公司 |  | 鞠承 |  | 1 | 0.43 | 1400 | 630 | 1 | DL002407004622 | 昆山宝必达：(0.43*630) 厚度±0.01mm，HV85-105,粗糙度0.5-0.8μM，卷重2-3吨 | 1 | Y氧化边(两边),B白斑(板面),Z振纹(板面),A暗线印(来料表面轻微暗) | 是 | 是 | 1499 | 1
最终平整 | DL002407004621 | DL0024070046 | 东方850平整 | 合格 | 让步接收 | 乙 | 鞠承,姚学禹 | 3000 | 3000 | 1 | 1400 | 0.43 | 630 | 昆山宝必达：850平整建议用Ra1.0-1.2μm毛化辊厚度公差：0.42-0.44mm，硬度85-105HV，粗糙度0.5-0.8μm | 表面暗线印，板面振纹，50米处轻微发白停机斑，两边氧化边 |  |  |  | 31010044 | 小品种钢卷 | 0.43-SPCC |  | 50 | MO002153 | MO002153-001-02-01 | XPZG001 | 小品种钢前处理模板 | 12715 | 2024-07-29 | 2024-08-13 | 5 | 2024-08-10 00:12:24 | 2024-08-10 01:01:01 | 江苏东方九天新能源材料有限公司 |  | 鞠承 |  | 1 | 0.43 | 1400 | 630 | 1 | DL002407004621 | 昆山宝必达：(0.43*630) 厚度±0.01mm，HV85-105,粗糙度0.5-0.8μM，卷重2-3吨 | 1 | A暗线印(来料表面暗),Z振纹(板面),T停机斑(50米处轻微发白),Y氧化边(两边) | 是 | 是 | 1499 | 1
最终平整 | DL002407004612 | DL0024070046 | 东方850平整 | 合格 | 让步接收 | 乙 | 鞠承,姚学禹 | 2800 | 2800 | 1 | 1300 | 0.43 | 630 | 昆山宝必达：850平整建议用Ra1.0-1.2μm毛化辊厚度公差：0.42-0.44mm，硬度85-105HV，粗糙度0.5-0.8μm | 板面白斑，两边氧化边，板面振纹，传1.5CM色差条印，表面轻微暗线印 |  |  |  | 31010044 | 小品种钢卷 | 0.43-SPCC |  | 50 | MO002153 | MO002153-001-01-02 | XPZG001 | 小品种钢前处理模板 | 12715 | 2024-07-29 | 2024-08-13 | 5 | 2024-08-09 23:17:59 | 2024-08-10 00:12:18 | 江苏东方九天新能源材料有限公司 |  | 鞠承 |  | 1 | 0.43 | 1300 | 630 | 1 | DL002407004612 | 昆山宝必达：(0.43*630) 厚度±0.01mm，HV85-105,粗糙度0.5-0.8μM，卷重2-3吨 | 1 | B白斑(板面),Y氧化边(两边),Z振纹(板面),S色差条印(来料传1.5CM),A暗线印(来料表面轻微暗) | 是 | 是 | 1499 | 1
最终平整 | DL002407004611 | DL0024070046 | 东方850平整 | 合格 | 让步接收 | 乙 | 鞠承,姚学禹 | 3140 | 3140 | 1 | 1450 | 0.43 | 630 | 昆山宝必达：850平整建议用Ra1.0-1.2μm毛化辊厚度公差：0.42-0.44mm，硬度85-105HV，粗糙度0.5-0.8μm | 传1.5CM处色差条印，表面振纹，两边氧化边，板面白斑 |  |  |  | 31010044 | 小品种钢卷 | 0.43-SPCC |  | 50 | MO002153 | MO002153-001-01-01 | XPZG001 | 小品种钢前处理模板 | 12715 | 2024-07-29 | 2024-08-13 | 5 | 2024-08-09 23:17:59 | 2024-08-10 00:12:18 | 江苏东方九天新能源材料有限公司 |  | 鞠承 |  | 1 | 0.43 | 1450 | 630 | 1 | DL002407004611 | 昆山宝必达：(0.43*630) 厚度±0.01mm，HV85-105,粗糙度0.5-0.8μM，卷重2-3吨 | 1 | S色差条印(来料传1.5CM处),Z振纹(表面),Y氧化边(两边),B白斑(板面) | 是 | 是 | 1499 | 1
最终平整 | DL1224070022 | DL1224070022 | 东方750平整 | 合格 | 让步接收 | 甲 | 丁振,龚政 | 5500 | 5230 | 0.9509 | 1560 | 0.762 | 570 | 海金杜门：750平整用普光辊Ra0.2-0.3μm平整，硬度185-235HV，粗糙度0.075-0.5μm，抗拉强度590-760MPa,厚度公差0.747-0.777μm | 多条暗线印，振纹，白斑，针尖印，横条印，版型差 |  |  |  | 31010073 | 小品种钢卷 | 0.762-SPCC |  | 30 | MO002193 | MO002193-002 | HJDM001 | 东方小品种钢前处理 0.762（海金杜门：硬度185-235HV，粗糙度0.075-0.5μm，抗拉强度590-760MPa,厚度公差0.747-0.777μm) | 5535 | 2024-07-29 | 2024-08-10 | 5 | 2024-08-09 17:07:01 | 2024-08-09 17:08:25 | 江苏东方九天新能源材料有限公司 | 234672 | 丁振 |  |  | 0.762 | 1600 | 570 | 1 | DL1224070022 | 海金杜门：（0.762*570）厚度公差：±0.015，HV185-235,粗糙度0.075-0.5μM，抗拉590-760MPA | 1 | A暗线印(来料多条暗线印),Z振纹(来料振纹，白斑，针尖印),H横辊印(来料横条印，版型差) | 是 | 是 | 63 | 2
平整翻包 | JG12240704012 | JG1224070401 | 东方1150平整 | 待判定 |  | 甲 | 刘飞,宋红飞 | 6760 | 6760 | 1 | 12530 | 0.099 | 710 | 翻包喊质检确认 | 传边30CM内轻微松花印，尾部80米传565MM孔洞（0.22mm2） |  |  |  | 30210015 | 光亮卷 | 0.1-SPCC |  | 70 | MO001831 | MO001831-013-02 | GLJ002 | 东方光亮卷前处理（0.4轧0.1mm) | 13690 | 2024-07-19 | 2024-07-19 | 3 | 2024-08-09 16:06:58 | 2024-08-09 16:45:00 | 江苏东方九天新能源材料有限公司 | 250537 | 宋红飞 |  |  | 0.1 | 12630 | 710 | 1 | JG12240704012 | 轧0.1；米数控制在25100-25200，脱脂平均分包 | 1 | 传边30CM内轻微·松花印，尾部80米传565MM一个孔洞【0.22平方毫米】 |  |  | 6843 | 13
最终平整 | DL12240800022 | DL1224080002 | 东方750平整 | 合格 | 让步接收 | 甲 | 丁振,龚政 | 5600 | 5260 | 0.9393 | 1580 | 0.762 | 570 | 海金杜门：750平整用普光辊Ra0.2-0.3μm平整，硬度185-235HV，粗糙度0.075-0.5μm，抗拉强度590-760MPa,厚度公差0.747-0.777μm | 多条暗线印，振纹，版型差，横条印，白斑，针尖印 |  |  |  | 31010073 | 小品种钢卷 | 0.762-SPCC |  | 30 | MO002317 | MO002317-001-02 | HJDM001 | 东方小品种钢前处理 0.762（硬度185-235HV，粗糙度0.075-0.5μm，抗拉强度590-760MPa,厚度公差0.747-0.777μm) | 11345 | 2024-08-03 | 2024-08-03 | 5 | 2024-08-09 16:42:58 | 2024-08-09 16:44:19 | 江苏东方九天新能源材料有限公司 | 278152 | 丁振 |  |  | 0.762 | 1630 | 570 | 1 | DL12240800022 | 海金杜门：厚度公差：±0.015，HV185-235,粗糙度0.075-0.5μM，抗拉590-760MPA | 1 | A暗线印(来料多条暗线印),Z振纹(来料振纹，版型差),H横辊印(来料横条印，白斑，针尖印) | 是 | 是 | 94 | 1
最终平整 | DL1224070021 | DL1224070021 | 东方750平整 | 合格 | 让步接收 | 甲 | 丁振,龚政 | 5620 | 5365 | 0.9546 | 1600 | 0.762 | 570 | 海金杜门：750平整用普光辊Ra0.2-0.3μm平整，硬度185-235HV，粗糙度0.075-0.5μm，抗拉强度590-760MPa,厚度公差0.747-0.777μm | A暗线印(来料多条暗线印),Z振纹(来料振纹，白斑，针尖印),H横辊印(来料横条印，版型差),C挫伤(来料整卷搓伤小点) |  |  |  | 31010073 | 小品种钢卷 | 0.762-SPCC |  | 30 | MO002193 | MO002193-001 | HJDM001 | 东方小品种钢前处理 0.762（海金杜门：硬度185-235HV，粗糙度0.075-0.5μm，抗拉强度590-760MPa,厚度公差0.747-0.777μm) | 5665 | 2024-07-29 | 2024-08-10 | 5 | 2024-08-09 15:01:47 | 2024-08-09 16:04:56 | 江苏东方九天新能源材料有限公司 | 234671 | 丁振 |  |  | 0.762 | 1680 | 570 | 1 | DL1224070021 | 海金杜门：（0.762*570）厚度公差：±0.015，HV185-235,粗糙度0.075-0.5μM，抗拉590-760MPA | 1 | A暗线印(来料多条暗线印),Z振纹(来料振纹，白斑，针尖印),H横辊印(来料横条印，版型差),C挫伤(来料整卷搓伤小点) | 是 | 是 | 100 | 1
平整翻包 | JG12240703802 | JG1224070380 | 东方1150平整 | 待判定 |  | 甲 | 刘飞,宋红飞 | 5770 | 5760 | 0.9983 | 10360 | 0.102 | 710 | 翻包确认有无叠带 | 传边20CM轻微花辊印，1000-6700少许油斑（压辊油缸坏） |  |  |  | 30210015 | 光亮卷 | 0.1-SPCC |  | 70 | MO001989 | MO001989-002-02 | GLJ002 | 东方光亮卷前处理（0.4轧0.1mm) | 13725 | 2024-07-24 | 2024-08-08 | 3 | 2024-08-09 15:43:43 | 2024-08-09 15:51:23 | 江苏东方九天新能源材料有限公司 | 256307 | 宋红飞 |  |  | 0.1 | 10460 | 710 | 1 | JG12240703802 | 轧0.1，米数控制在24900-25000米，脱脂平均分包 | 1 | 传边20CM轻微花辊印，1000-6700油斑【少许，压辊油缸坏】 |  |  |  | 2
最终平整 | DL12240800021 | DL1224080002 | 东方750平整 | 合格 | 让步接收 | 甲 | 丁振,龚政 | 5600 | 5375 | 0.9598 | 1610 | 0.762 | 570 | 海金杜门：750平整用普光辊Ra0.2-0.3μm平整，硬度185-235HV，粗糙度0.075-0.5μm，抗拉强度590-760MPa,厚度公差0.747-0.777μm | A暗线印(来料暗线印),Z振纹(来料振纹，搓伤),Z针尖印(来料针尖印，白斑),H横辊印(来料横条印】) |  |  |  | 31010073 | 小品种钢卷 | 0.762-SPCC |  | 30 | MO002317 | MO002317-001-01 | HJDM001 | 东方小品种钢前处理 0.762（硬度185-235HV，粗糙度0.075-0.5μm，抗拉强度590-760MPa,厚度公差0.747-0.777μm) | 11345 | 2024-08-03 | 2024-08-03 | 5 | 2024-08-09 14:30:30 | 2024-08-09 15:01:25 | 江苏东方九天新能源材料有限公司 | 278152 | 丁振 |  |  | 0.762 | 1650 | 570 | 1 | DL12240800021 | 海金杜门：厚度公差：±0.015，HV185-235,粗糙度0.075-0.5μM，抗拉590-760MPA | 1 | A暗线印(来料暗线印),Z振纹(来料振纹，搓伤),Z针尖印(来料针尖印，白斑),H横辊印(来料横条印】) | 是 | 是 | 94 | 1
最终平整 | DL00240700371 | DL0024070037 | 东方850平整 | 合格 | 合格品 | 甲 | 陈俊华,钱琨 | 5540 | 5510 | 0.9946 | 4800 | 0.254 | 590 | 海金杜门：850平整建议用1.0-1.2μm毛化辊平整、厚度公差：0.250-0.255mm、硬度90-100HV,抗拉＜355MPa.粗糙度Ra0.5-0.7μm（合格证上备注镍基带蓝色标签） | Y氧化边(两边),H横辊印(轻微) | 20100077 | 轧硬 | 0.6*590-SPCC | 20600002 | 镍钝化卷半成品 | 0.254-SPCC |  | 50 | MO001782 | MO001782-003-01 | HJDM002 | 东方镍钝化半成品前处理0.254（海金杜门：厚度公差：0.250-0.255mm、硬度：90-100HV,粗糙度：Ra0.5-0.7μm） | 11610 | 2024-07-19 | 2024-07-27 | 5 | 2024-08-09 13:51:47 | 2024-08-09 14:36:11 | 江苏东方九天新能源材料有限公司 | 248983 | 陈俊华 |  |  | 0.254 | 4800 | 590 | 1 | DL00240700371 | 海金杜门：（0.254*590）厚度公差: 0.250-0.255mm，硬度:90-100HV.粗糙度: Ra0.5-0.7um | 1 | Y氧化边(两边),H横辊印(轻微) | 是 | 是 | 3108 | 3
最终平整 | DL00240700451 | DL0024070045 | 东方850平整 | 合格 | 合格品 | 甲 | 陈俊华,钱琨 | 5800 | 5780 | 0.9966 | 4970 | 0.254 | 590 | 海金杜门：850平整建议用1.0-1.2μm毛化辊平整、厚度公差：0.250-0.255mm、硬度90-100HV,抗拉＜355MPa.粗糙度Ra0.5-0.7μm（合格证上备注镍基带蓝色标签） | H黑斑(内50米传2CM),N粘钢折印(尾30米),X线条印(上下板面，平后淡),Y氧化边(两边),H横辊印(轻微) | 20100077 | 轧硬 | 0.6*590-SPCC | 20600002 | 镍钝化卷半成品 | 0.254-SPCC |  | 50 | MO001782 | MO001782-002-01 | HJDM002 | 东方镍钝化半成品前处理0.254（海金杜门：厚度公差：0.250-0.255mm、硬度：90-100HV,粗糙度：Ra0.5-0.7μm） | 11910 | 2024-07-19 | 2024-07-27 | 5 | 2024-08-09 13:06:19 | 2024-08-09 13:51:13 | 江苏东方九天新能源材料有限公司 | 248982 | 陈俊华 |  |  | 0.254 | 4950 | 590 | 1 | DL00240700451 | 海金杜门：（0.254*590）厚度公差: 0.250-0.255mm，硬度:90-100HV.粗糙度: Ra0.5-0.7um | 1 | H黑斑(内50米传2CM),N粘钢折印(尾30米),X线条印(上下板面，平后淡),Y氧化边(两边),H横辊印(轻微) | 是 | 是 | 3104 | 2
最终平整 | DL00240700412 | DL0024070041 | 东方850平整 | 合格 | 合格品 | 甲 | 陈俊华,钱琨 | 5720 | 5680 | 0.993 | 4890 | 0.254 | 590 | 海金杜门：850平整建议用1.0-1.2μm毛化辊平整、厚度公差：0.250-0.255mm、硬度90-100HV,抗拉＜355MPa.粗糙度Ra0.5-0.7μm（合格证上备注镍基带蓝色标签） | H横辊印(轻微),N粘钢折印(尾30米板面中间),Y氧化边(两边),X线条印(下板面，平后淡) | 20100077 | 轧硬 | 0.6*590-SPCC | 20600002 | 镍钝化卷半成品 | 0.254-SPCC |  | 50 | MO001782 | MO001782-001-02 | HJDM002 | 东方镍钝化半成品前处理0.254（海金杜门：厚度公差：0.250-0.255mm、硬度：90-100HV,粗糙度：Ra0.5-0.7μm） | 11865 | 2024-07-19 | 2024-07-27 | 5 | 2024-08-09 11:21:10 | 2024-08-09 13:06:03 | 江苏东方九天新能源材料有限公司 | 248981 | 陈俊华 |  |  | 0.254 | 4880 | 590 | 1 | DL00240700412 | 海金杜门：（0.254*590）厚度公差: 0.250-0.255mm，硬度:90-100HV.粗糙度: Ra0.5-0.7um | 1 | H横辊印(轻微),N粘钢折印(尾30米板面中间),Y氧化边(两边),X线条印(下板面，平后淡) | 是 | 是 | 3121 | 1
平整翻包 | JG122407036723 | JG12240703672 | 东方1150平整 | 待判定 |  | 甲 | 宋红飞,刘飞 | 2420 | 2400 | 0.9917 | 4230 | 0.098 | 760 | 翻包喊质检确认 | 传边20cm轻微花辊印，色差 |  |  |  | 30210015 | 光亮卷 | 0.1-SPCC |  | 70 | MO001763 | MO001763-010-03 | GLJ002 | 东方光亮卷前处理（0.4轧0.1mm) | 8550 | 2024-07-18 | 2024-07-18 | 3 | 2024-08-09 12:39:57 | 2024-08-09 12:54:52 | 江苏东方九天新能源材料有限公司 |  | 宋红飞 |  | 1 | 0.1 | 4270 | 760 | 1 | JG122407036723 | 已退火；轧0.1，米数控制在14400-14500米 | 1 | 传边20CM花辊印【轻微】，色差 |  |  | 4661 | 10
最终平整 | DL002407004822 | DL0024070048 | 东方750平整 | 合格 | 让步接收 | 甲 | 丁振,龚政 | 3000 | 3000 | 1 | 1880 | 0.33 | 630 | 昆山宝必达：750平整建议用Ra1.2-1.4μm毛化辊，厚度公差：0.320-0.340mm，HV100-120，粗糙度0.7-1.0μm. | H横辊印(来料横条印),A暗线印(来料暗线印，操边1CM线印明显),Z振纹(来料振纹，白斑) |  |  |  | 31010034 | 小品种钢卷 | 0.33-SPCC |  | 50 | MO002154 | MO002154-001-02-02 | XPZG001 | 小品种钢前处理模板 | 12615 | 2024-07-29 | 2024-08-13 | 5 | 2024-08-09 09:37:42 | 2024-08-09 11:57:08 | 江苏东方九天新能源材料有限公司 |  | 丁振 |  | 1 | 0.33 | 1880 | 630 | 1 | DL002407004822 | 昆山宝必达：(0.33*630) 厚度±0.01mm，HV100-120,粗糙度0.7-1.0μM，卷重2-3吨 | 1 | H横辊印(来料横条印),A暗线印(来料暗线印，操边1CM线印明显),Z振纹(来料振纹，白斑) | 是 | 是 | 1611 | 1
最终平整 | DL002407004821 | DL0024070048 | 东方750平整 | 合格 | 让步接收 | 甲 | 丁振,龚政 | 2980 | 2980 | 1 | 1850 | 0.33 | 630 | 昆山宝必达：750平整建议用Ra1.2-1.4μm毛化辊，厚度公差：0.320-0.340mm，HV100-120，粗糙度0.7-1.0μm. | A暗线印(来料暗线印，操边1CM线印明显),Z振纹(来料振纹，白斑),H横辊印(来料横条印) |  |  |  | 31010034 | 小品种钢卷 | 0.33-SPCC |  | 50 | MO002154 | MO002154-001-02-01 | XPZG001 | 小品种钢前处理模板 | 12615 | 2024-07-29 | 2024-08-13 | 5 | 2024-08-09 09:37:42 | 2024-08-09 11:57:08 | 江苏东方九天新能源材料有限公司 |  | 丁振 |  | 1 | 0.33 | 1850 | 630 | 1 | DL002407004821 | 昆山宝必达：(0.33*630) 厚度±0.01mm，HV100-120,粗糙度0.7-1.0μM，卷重2-3吨 | 1 | A暗线印(来料暗线印，操边1CM线印明显),Z振纹(来料振纹，白斑),H横辊印(来料横条印) | 是 | 是 | 1611 | 1
平整翻包 | JG122406026312 | JG12240602631 | 东方850平整 | 合格 | 合格品 | 甲 | 陈俊华,钱琨 | 4120 | 4120 | 1 | 7230 | 0.1 | 760 | 7300米处分包 |  | 30210015 | 光亮卷 | 0.1-SPCC | 30210015 | 光亮卷 | 0.1-SPCC |  | 10 | MO002445 | MO002445-001-02 | GLJ002 | 东方光亮卷前处理（0.4轧0.1mm) | 7430 | 2024-08-07 | 2024-08-09 | 5 | 2024-08-09 10:32:30 | 2024-08-09 11:07:52 | 江苏东方九天新能源材料有限公司 |  | 陈俊华 |  | 1 | 0.1 | 7230 | 760 | 1 | JG122406026312 | 倒包 | 1 |  | 是 | 是 | 52 | 1
平整翻包 | JG122406026311 | JG12240602631 | 东方850平整 | 合格 | 合格品 | 甲 | 陈俊华,钱琨 | 3270 | 3270 | 1 | 5740 | 0.1 | 760 | 7300米处分包 | K孔洞(4351.9米传430.8MM0.43MM2) | 30210015 | 光亮卷 | 0.1-SPCC | 30210015 | 光亮卷 | 0.1-SPCC |  | 10 | MO002445 | MO002445-001-01 | GLJ002 | 东方光亮卷前处理（0.4轧0.1mm) | 7430 | 2024-08-07 | 2024-08-09 | 5 | 2024-08-09 10:32:30 | 2024-08-09 11:07:52 | 江苏东方九天新能源材料有限公司 |  | 陈俊华 |  | 1 | 0.1 | 5740 | 760 | 1 | JG122406026311 | 倒包 | 1 | K孔洞(4351.9米传430.8MM0.43MM2) | 是 | 是 | 52 | 1
平整翻包 | JG122406014321 | JG1224060143 | 东方850平整 | 合格 | 让步接收 | 甲 | 陈俊华,钱琨 | 3000 | 2990 | 0.9967 | 5820 | 0.1 | 680 | 翻包喊质检确认 | 缩芯折印(尾320米),H花辊印(操5CM，轻微)，覆膜分切 | 20100142 | 轧硬 | 0.4*760-SPCC | 30210015 | 光亮卷 | 0.1-SPCC |  | 100 | MO000945 | MO000945-012-02-01 | KSFW001 | 东方小品种钢前处理 0.67（昆山富维 厚度公差：0.660-0.670mm,光泽度大于150GU（横向、纵向），粗糙度：Ra0.2-0.45um.硬度：HV80-110） | 13475 | 2024-06-25 | 2024-07-05 | 2 | 2024-08-09 10:30:53 | 2024-08-09 10:32:10 | 江苏东方九天新能源材料有限公司 | 193092 | 陈俊华 |  |  | 0.1 | 5890 | 680 | 1 | JG122406014321 | 轧0.1，米数控制在23100-23200米，脱脂分一包10400米。 | 1 | 缩芯折印(尾320米),H花辊印(操5CM，轻微) | 关闭 | 是 | 4684 | 12
平整翻包 | DL00240700192 | DL0024070019 | 东方850平整 | 合格 | 合格品 | 甲 | 陈俊华,钱琨 | 5630 | 5250 | 0.9325 | 5700 | 0.203 | 590 | 尾400米翻包剪去 |  |  |  |  | 20600001 | 镍钝化卷半成品 | 0.203-SPCC |  | 70 | MO001666 | MO001666-002-02 | HJDM003 | 东方镍钝化半成品前处理0.203（海金杜门：厚度公差：0.198-0.203mm、硬度：90-100HV,粗糙度：Ra0.5-0.7μm） | 11795 | 2024-07-16 | 2024-07-26 | 5 | 2024-08-09 10:13:21 | 2024-08-09 10:13:51 | 江苏东方九天新能源材料有限公司 | 244213 | 陈俊华 |  |  | 0.203 | 6100 | 590 | 1 | DL00240700192 | 海金杜门：（0.203*590）厚度公差: 0.198-0.203mm、硬度: 90-100HV,粗粕度: Ra0.5-0.7um | 1 |  | 是 | 是 | 23231 | 2
最终平整 | JG12240703421 | JG1224070342 | 东方850平整 | 合格 | 合格品 | 乙 | 鞠承 | 4755 | 4770 | 1.0032 | 6810 | 0.125 | 760 | 平整 | S色差条印() | 20100142 | 轧硬 | 0.4*760-SPCC | 30210004 | 光亮卷 | 0.125-SPCC |  | 60 | MO001672 | MO001672-004-01 | GLJ001 | 东方光亮卷前处理(0.4轧0.125mm) | 13515 | 2024-07-16 | 2024-07-31 | 5 | 2024-08-09 09:18:08 | 2024-08-09 09:20:02 | 江苏东方九天新能源材料有限公司 | 244655 | 鞠承 |  |  | 0.125 | 6780 | 760 | 1 | JG12240703421 | 脱脂分一包4.9t，2050米，合格报工，轧0.125，米数控制在6800-6900米，厚度公差0.115-0.125，轧机按照0.12的中值设定轧制。剩余一包8.6t脱脂结束后报工，报工报待处理。特别注意按照此要求操作。 | 1 | S色差条印() | 是 | 是 | 3387 | 4
最终平整 | JG12240703631 | JG1224070363 | 东方850平整 | 合格 | 合格品 | 乙 | 鞠承 | 4815 | 4840 | 1.0052 | 6930 | 0.125 | 760 | 平整 | S色差条印(),R乳化斑() | 20100142 | 轧硬 | 0.4*760-SPCC | 30210004 | 光亮卷 | 0.125-SPCC |  | 60 | MO001606 | MO001606-005-01 | GLJ001 | 东方光亮卷前处理(0.4轧0.125mm) | 13455 | 2024-07-15 | 2024-07-15 | 5 | 2024-08-09 09:16:29 | 2024-08-09 09:17:40 | 江苏东方九天新能源材料有限公司 | 242247 | 鞠承 |  |  | 0.125 | 6890 | 760 | 1 | JG12240703631 | 脱脂分一包4.9t，2050米，合格报工，轧0.125，米数控制在6800-6900米，厚度公差0.115-0.125，轧机按照0.12的中值设定轧制。剩余一包8.6t脱脂结束后报工，报工报待处理。特别注意按照此要求操作。 | 1 | S色差条印(),R乳化斑() | 是 | 是 | 4943 | 5
最终平整 | JG12240703401 | JG1224070340 | 东方850平整 | 合格 | 合格品 | 乙 | 鞠承,姚学禹 | 4800 | 4780 | 0.9958 | 6940 | 0.125 | 760 | 平整 | H黄斑(.),S色差条印(.) | 20100142 | 轧硬 | 0.4*760-SPCC | 30210004 | 光亮卷 | 0.125-SPCC |  | 60 | MO001672 | MO001672-002-01 | GLJ001 | 东方光亮卷前处理(0.4轧0.125mm) | 13535 | 2024-07-16 | 2024-07-31 | 5 | 2024-08-09 01:59:14 | 2024-08-09 09:15:52 | 江苏东方九天新能源材料有限公司 | 244653 | 鞠承 |  |  | 0.125 | 6900 | 760 | 1 | JG12240703401 | 脱脂分一包4.9t，2050米，合格报工，轧0.125，米数控制在6800-6900米，厚度公差0.115-0.125，轧机按照0.12的中值设定轧制。剩余一包8.6t脱脂结束后报工，报工报待处理。特别注意按照此要求操作。 | 1 | H黄斑(.),S色差条印(.) | 是 | 是 | 3878 | 2
最终平整 | JG12240703611 | JG1224070361 | 东方850平整 | 合格 | 合格品 | 乙 | 鞠承 | 4860 | 4780 | 0.9835 | 6840 | 0.125 | 760 | 平整 | K孔洞(6713米处56CM处2.38MM²),S色差条印(.),R乳化斑(.) | 20100142 | 轧硬 | 0.4*760-SPCC | 30210004 | 光亮卷 | 0.125-SPCC |  | 60 | MO001606 | MO001606-003-01 | GLJ001 | 东方光亮卷前处理(0.4轧0.125mm) | 13455 | 2024-07-15 | 2024-07-15 | 5 | 2024-08-09 01:32:17 | 2024-08-09 08:52:29 | 江苏东方九天新能源材料有限公司 | 242243 | 鞠承 |  |  | 0.125 | 6860 | 760 | 1 | JG12240703611 | 脱脂分一包4.9t，2050米，合格报工，轧0.125，米数控制在6800-6900米，厚度公差0.115-0.125，轧机按照0.12的中值设定轧制。剩余一包8.6t脱脂结束后报工，报工报待处理。特别注意按照此要求操作。 | 1 | K孔洞(6713米处56CM处2.38MM²),S色差条印(.),R乳化斑(.) | 是 | 是 | 5566 | 3
最终平整 | DL00240700391 | DL0024070039 | 东方850平整 | 合格 | 让步接收 | 乙 | 鞠承,姚学禹 | 5740 | 5710 | 0.9948 | 6200 | 0.203 | 590 | 海金杜门：850平整建议用1.0-1.2μm毛化辊平整、厚度公差：0.198-0.203mm、硬度90-100HV,抗拉＜355MPa,粗糙度Ra0.5-0.7μm（合格证上备注镍基带蓝色标签） | B白斑(板面),H横辊印(板面轻微),Z振纹(板面),X细划伤(来料处下表面2CM处平后强光明显),S色差条印(),A暗线印(来料表面暗线条印多) |  |  |  | 20600001 | 镍钝化卷半成品 | 0.203-SPCC |  | 60 | MO001783 | MO001783-001-01 | HJDM003 | 东方镍钝化半成品前处理0.203（海金杜门：厚度公差：0.198-0.203mm、硬度：90-100HV,粗糙度：Ra0.5-0.7μm） | 11795 | 2024-07-19 | 2024-07-27 | 3 | 2024-08-09 07:24:12 | 2024-08-09 07:27:00 | 江苏东方九天新能源材料有限公司 | 248985 | 鞠承 |  |  | 0.203 | 6180 | 590 | 1 | DL00240700391 | 海金杜门：（0.203*590）厚度公差: 0.198-0.203mm、硬度: 90-100HV,粗粕度: Ra0.5-0.7um | 1 | B白斑(板面),H横辊印(板面轻微),Z振纹(板面),X细划伤(来料处下表面2CM处平后强光明显),S色差条印(),A暗线印(来料表面暗线条印多) | 是 | 是 | 13532 | 1
最终平整 | DL00240700192 | DL0024070019 | 东方850平整 | 返工 | 返工 | 乙 | 鞠承,姚学禹 | 5710 | 5630 | 0.986 | 6100 | 0.203 | 590 | 海金杜门：850平整建议用1.0-1.2μm毛化辊平整、厚度公差：0.198-0.203mm、硬度90-100HV,抗拉＜355MPa,粗糙度Ra0.5-0.7μm（合格证上备注镍基带蓝色标签） | Z重划伤(尾400米左右操3.5CM划伤重),A暗线印(来料表面),Z振纹(表面),Y氧化边(两边),B白斑(板面) |  |  |  | 20600001 | 镍钝化卷半成品 | 0.203-SPCC |  | 60 | MO001666 | MO001666-002-02 | HJDM003 | 东方镍钝化半成品前处理0.203（海金杜门：厚度公差：0.198-0.203mm、硬度：90-100HV,粗糙度：Ra0.5-0.7μm） | 11795 | 2024-07-16 | 2024-07-26 | 5 | 2024-08-09 06:51:50 | 2024-08-09 06:53:25 | 江苏东方九天新能源材料有限公司 | 244213 | 鞠承 |  |  | 0.203 | 6150 | 590 | 1 | DL00240700192 | 海金杜门：（0.203*590）厚度公差: 0.198-0.203mm、硬度: 90-100HV,粗粕度: Ra0.5-0.7um | 0 | Z重划伤(尾400米左右操3.5CM划伤重),A暗线印(来料表面),Z振纹(表面),Y氧化边(两边),B白斑(板面) |  |  | 23231 | 2
最终平整 | JG12240703132 | JG1224070313 | 东方850平整 | 其他入库 | 协议品 | 乙 | 鞠承,姚学禹 | 1135 | 1135 | 1 | 1930 | 0.1 | 760 | 平整 | S松花印(来料操15CM内) |  |  |  | 30210015 | 光亮卷 | 0.1-SPCC |  | 60 | MO001991 | MO001991-026-02 | GLJ002 | 东方光亮卷前处理（0.4轧0.1mm) | 13455 | 2024-07-24 | 2024-08-15 | 5 | 2024-08-09 04:44:02 | 2024-08-09 04:44:58 | 江苏东方九天新能源材料有限公司 | 256413 | 鞠承 |  |  | 0.1 | 1930 | 760 | 1 | JG12240703132 | 轧0.1，米数控制在22800-22900米，脱脂分一包9200米。 | 1 | S松花印(来料操15CM内) | 是 | 是 | 3451 | 26
最终平整 | JG12240703161 | JG1224070316 | 东方850平整 | 合格 | 让步接收 | 乙 | 鞠承,姚学禹 | 7575 | 7570 | 0.9993 | 13170 | 0.1 | 760 | 平整 | S松花印(夹纸内100米传粘钢印重平后松花印【退平整】】) |  |  |  | 30210015 | 光亮卷 | 0.1-SPCC |  | 60 | MO001991 | MO001991-020-01 | GLJ002 | 东方光亮卷前处理（0.4轧0.1mm) | 13500 | 2024-07-24 | 2024-08-15 | 5 | 2024-08-09 03:32:58 | 2024-08-09 04:18:57 | 江苏东方九天新能源材料有限公司 | 256399 | 鞠承 |  |  | 0.1 | 13100 | 760 | 1 | JG12240703161 | 轧0.1，米数控制在22800-22900米，脱脂分一包9200米。 | 1 | S松花印(夹纸内100米传粘钢印重平后松花印【退平整】】) | 是 | 是 | 5350 | 20
最终平整 | JG12240703291 | JG1224070329 | 东方850平整 | 合格 | 合格品 | 乙 | 鞠承,姚学禹 | 7020 | 7010 | 0.9986 | 12250 | 0.1 | 760 | 平整 |  | 20100142 | 轧硬 | 0.4*760-SPCC | 30210015 | 光亮卷 | 0.1-SPCC |  | 60 | MO001991 | MO001991-007-01 | GLJ002 | 东方光亮卷前处理（0.4轧0.1mm) | 13330 | 2024-07-24 | 2024-08-15 | 5 | 2024-08-09 03:31:52 | 2024-08-09 03:32:43 | 江苏东方九天新能源材料有限公司 | 256386 | 鞠承 |  |  | 0.1 | 12200 | 760 | 1 | JG12240703291 | 轧0.1，米数控制在22800-22900米，脱脂分一包9200米。 | 1 |  | 是 | 是 | 3904 | 7
平整翻包 | JG122406014322 | JG1224060143 | 东方850平整 | 待判定 |  | 甲 | 陈俊华,钱琨 | 2950 | 2940 | 0.9966 | 5760 | 0.1 | 680 | 翻包喊质检确认 | 1707米传368mm孔洞（0.14mm2），操侧5CM轻微花辊印 |  |  |  | 30210015 | 光亮卷 | 0.1-SPCC |  | 100 | MO000945 | MO000945-012-02-02 | KSFW001 | 东方小品种钢前处理 0.67（昆山富维 厚度公差：0.660-0.670mm,光泽度大于150GU（横向、纵向），粗糙度：Ra0.2-0.45um.硬度：HV80-110） | 13475 | 2024-06-25 | 2024-07-05 | 2 | 2024-08-08 17:05:54 | 2024-08-08 17:07:35 | 江苏东方九天新能源材料有限公司 | 193092 | 陈俊华 |  |  | 0.1 | 5780 | 680 | 1 | JG122406014322 | 轧0.1，米数控制在23100-23200米，脱脂分一包10400米。 | 1 | K孔洞(1707米传368MM0.14MM2),H花辊印(操5CM，轻微) |  |  | 4684 | 12
平整翻包 | JG122407036722 | JG12240703672 | 东方850平整 | 合格 | 让步接收 | 甲 | 陈俊华,钱琨 | 2610 | 2600 | 0.9962 | 4600 | 0.1 | 760 | 翻包喊质检确认 | H花辊印(操20CM，轻微),T停机斑(尾30米处脱脂停机斑)光电覆膜 | 20500021 | 光亮卷半成品 | 0.4-SPCC | 30210015 | 光亮卷 | 0.1-SPCC |  | 70 | MO001763 | MO001763-010-02 | GLJ002 | 东方光亮卷前处理（0.4轧0.1mm) | 8550 | 2024-07-18 | 2024-07-18 | 3 | 2024-08-08 17:04:16 | 2024-08-08 17:05:37 | 江苏东方九天新能源材料有限公司 |  | 陈俊华 |  | 1 | 0.1 | 4620 | 760 | 1 | JG122407036722 | 已退火；轧0.1，米数控制在14400-14500米 | 1 | H花辊印(操20CM，轻微),T停机斑(尾30米处脱脂停机斑) | 是 | 是 | 4661 | 10
平整翻包 | JG122407036721 | JG12240703672 | 东方850平整 | 返工 | 返工 | 甲 | 陈俊华,钱琨 | 3040 | 3035 | 0.9984 | 5350 | 0.1 | 760 | 翻包喊质检确认 | 内330米传10cm松花印重，整卷操侧轻微花辊印 |  |  |  | 30210015 | 光亮卷 | 0.1-SPCC |  | 70 | MO001763 | MO001763-010-01 | GLJ002 | 东方光亮卷前处理（0.4轧0.1mm) | 8550 | 2024-07-18 | 2024-07-18 | 3 | 2024-08-08 17:01:15 | 2024-08-08 17:04:06 | 江苏东方九天新能源材料有限公司 |  | 陈俊华 |  | 1 | 0.1 | 5380 | 760 | 1 | JG122407036721 | 已退火；轧0.1，米数控制在14400-14500米 |  | S松花印(内330米传10CM，重；整卷轻微),H花辊印(操，轻微) |  |  | 4661 | 10
最终平整 | DL002407004212 | DL0024070042 | 东方850平整 | 合格 | 让步接收 | 甲 | 陈俊华,钱琨 | 3210 | 3210 | 1 | 1670 | 0.39 | 630 | 泰兴双永：850平整建议用Ra1.2-1.4μm毛化辊，厚度公差：0.38-0.40mm，硬度95-110HV，粗糙度0.8-1.0μm | 下板面传15CM处线条印平后淡，两边氧化边 | 20100086 | 轧硬 | 0.6*630-SPCC | 31010040 | 小品种钢卷 | 0.39-SPCC |  | 50 | MO002050 | MO002050-001-01-02 | XPZG001 | 小品种钢前处理模板 | 12675 | 2024-07-25 | 2024-08-09 | 5 | 2024-08-08 16:36:41 | 2024-08-08 16:57:25 | 江苏东方九天新能源材料有限公司 |  | 陈俊华 |  | 1 | 0.39 | 1670 | 630 | 1 | DL002407004212 | 泰兴双永：（0.39*630）厚度±0.01mm，HV90-110,粗糙度0.8-1.0μM，卷重2-3吨 | 1 | X线条印(下板面传15CM处，平后淡),Y氧化边(两边) | 是 | 是 | 1388 | 1
最终平整 | DL002407004211 | DL0024070042 | 东方850平整 | 合格 | 让步接收 | 甲 | 陈俊华,钱琨 | 3210 | 3210 | 1 | 1650 | 0.39 | 630 | 泰兴双永：850平整建议用Ra1.2-1.4μm毛化辊，厚度公差：0.38-0.40mm，硬度95-110HV，粗糙度0.8-1.0μm | 下板面中间细划伤平后淡，两边氧化边，下板面操15CM处线条印平后淡 | 20100086 | 轧硬 | 0.6*630-SPCC | 31010040 | 小品种钢卷 | 0.39-SPCC |  | 50 | MO002050 | MO002050-001-01-01 | XPZG001 | 小品种钢前处理模板 | 12675 | 2024-07-25 | 2024-08-09 | 5 | 2024-08-08 16:36:41 | 2024-08-08 16:57:25 | 江苏东方九天新能源材料有限公司 |  | 陈俊华 |  | 1 | 0.39 | 1650 | 630 | 1 | DL002407004211 | 泰兴双永：（0.39*630）厚度±0.01mm，HV90-110,粗糙度0.8-1.0μM，卷重2-3吨 | 1 | X细划伤(下板面中间，平后淡),Y氧化边(两边),X线条印(下板面操15CM处，平后淡) | 是 | 是 | 1388 | 1
最终平整 | DL002407001322 | DL0024070013 | 东方850平整 | 合格 | 合格品 | 甲 | 陈俊华,钱琨 | 2680 | 2680 | 1 | 1270 | 0.43 | 630 | 泰兴双永:850平整建议用Ra1.2-1.4μm厚度公差：0.42-0.44mm，硬度95-110HV，粗糙度0.8-1.0μm |  | 20100086 | 轧硬 | 0.6*630-SPCC | 31010044 | 小品种钢卷 | 0.43-SPCC |  | 50 | MO001996 | MO001996-001-02-02 | XPZG001 | 小品种钢前处理模板 | 12570 | 2024-07-24 | 2024-08-08 | 5 | 2024-08-08 16:34:07 | 2024-08-08 16:36:15 | 江苏东方九天新能源材料有限公司 |  | 陈俊华 |  | 1 | 0.43 | 1270 | 630 | 1 | DL002407001322 | 泰兴双永：（0.43*630）厚度±0.01mm，HV90-110,粗糙度0.8-1.0μM，卷重2-3吨 | 1 |  | 是 | 是 | 1380 | 1
最终平整 | DL002407001321 | DL0024070013 | 东方850平整 | 合格 | 让步接收 | 甲 | 陈俊华,钱琨 | 3000 | 3000 | 1 | 1400 | 0.43 | 630 | 泰兴双永:850平整建议用Ra1.2-1.4μm厚度公差：0.42-0.44mm，硬度95-110HV，粗糙度0.8-1.0μm | 内60米传1-2CM3个小黑斑 | 20100086 | 轧硬 | 0.6*630-SPCC | 31010044 | 小品种钢卷 | 0.43-SPCC |  | 50 | MO001996 | MO001996-001-02-01 | XPZG001 | 小品种钢前处理模板 | 12570 | 2024-07-24 | 2024-08-08 | 5 | 2024-08-08 16:34:07 | 2024-08-08 16:36:15 | 江苏东方九天新能源材料有限公司 |  | 陈俊华 |  | 1 | 0.43 | 1400 | 630 | 1 | DL002407001321 | 泰兴双永：（0.43*630）厚度±0.01mm，HV90-110,粗糙度0.8-1.0μM，卷重2-3吨 | 1 | H黑斑(内60米传1-2CM3个小黑斑) | 是 | 是 | 1380 | 1
平整翻包 | JG12240704151 | JG1224070415 | 东方850平整 | 合格 | 让步接收 | 乙 | 鞠承 | 7030 | 7030 | 1 | 13280 | 0.1 | 710 | / | 振纹，操边1cm起筋，11米传边50cm孔洞（0.14mm2）,10177米传边4-5cm4个孔洞（0.72-10.83mm2） |  |  |  | 30210015 | 光亮卷 | 0.1-SPCC |  | 70 | MO001801 | MO001801-001-01 | GLJ002 | 东方光亮卷前处理（0.4轧0.1mm) | 13020 | 2024-07-19 | 2024-08-03 | 5 | 2024-08-08 16:34:55 | 2024-08-08 16:35:52 | 江苏东方九天新能源材料有限公司 | 249223 | 鞠承 |  |  | 0.1 | 13280 | 710 | 1 | JG12240704151 | 轧0.1；米数控制在23700-23800，脱脂分一包10500米 | 1 |  | 是 | 是 | 5316 | 1
最终平整 | DL002407001222 | DL0024070012 | 东方850平整 | 合格 | 合格品 | 甲 | 陈俊华,钱琨 | 2870 | 2870 | 1 | 1340 | 0.44 | 630 | 泰兴双永:850平整建议用Ra1.2-1.4μm毛化辊厚度公差：0.43-0.45mm，硬度95-110HV，粗糙度0.8-1.0μm | Z振纹(轻微) | 20100086 | 轧硬 | 0.6*630-SPCC | 31010045 | 小品种钢卷 | 0.44-SPCC |  | 50 | MO001955 | MO001955-001-02-02 | XPZG001 | 小品种钢前处理模板 | 12585 | 2024-07-23 | 2024-08-06 | 5 | 2024-08-08 13:56:22 | 2024-08-08 14:46:53 | 江苏东方九天新能源材料有限公司 |  | 陈俊华 |  | 1 | 0.44 | 1340 | 630 | 1 | DL002407001222 | 泰兴双永（0.44*630）厚度±0.01mm，HV90-110,粗糙度0.8-1.0μM，卷重2-3吨 | 1 | Z振纹(轻微) | 是 | 是 | 1452 | 1
最终平整 | DL002407001221 | DL0024070012 | 东方850平整 | 合格 | 合格品 | 甲 | 陈俊华,钱琨 | 3090 | 3090 | 1 | 1400 | 0.44 | 630 | 泰兴双永:850平整建议用Ra1.2-1.4μm毛化辊厚度公差：0.43-0.45mm，硬度95-110HV，粗糙度0.8-1.0μm | Z撞伤折印(内150米操1CM),Z振纹(轻微) | 20100086 | 轧硬 | 0.6*630-SPCC | 31010045 | 小品种钢卷 | 0.44-SPCC |  | 50 | MO001955 | MO001955-001-02-01 | XPZG001 | 小品种钢前处理模板 | 12585 | 2024-07-23 | 2024-08-06 | 5 | 2024-08-08 13:56:22 | 2024-08-08 14:46:53 | 江苏东方九天新能源材料有限公司 |  | 陈俊华 |  | 1 | 0.44 | 1400 | 630 | 1 | DL002407001221 | 泰兴双永（0.44*630）厚度±0.01mm，HV90-110,粗糙度0.8-1.0μM，卷重2-3吨 | 1 | Z撞伤折印(内150米操1CM),Z振纹(轻微) | 是 | 是 | 1452 | 1
最终平整 | DL002407001212 | DL0024070012 | 东方850平整 | 合格 | 合格品 | 甲 | 陈俊华,钱琨 | 2880 | 2880 | 1 | 1340 | 0.44 | 630 | 泰兴双永:850平整建议用Ra1.2-1.4μm毛化辊厚度公差：0.43-0.45mm，硬度95-110HV，粗糙度0.8-1.0μm | H横辊印(轻微) | 20100086 | 轧硬 | 0.6*630-SPCC | 31010045 | 小品种钢卷 | 0.44-SPCC |  | 50 | MO001955 | MO001955-001-01-02 | XPZG001 | 小品种钢前处理模板 | 12585 | 2024-07-23 | 2024-08-06 | 5 | 2024-08-08 12:49:48 | 2024-08-08 13:55:44 | 江苏东方九天新能源材料有限公司 |  | 陈俊华 |  | 1 | 0.44 | 1340 | 630 | 1 | DL002407001212 | 泰兴双永（0.44*630）厚度±0.01mm，HV90-110,粗糙度0.8-1.0μM，卷重2-3吨 | 1 | H横辊印(轻微) | 是 | 是 | 1452 | 1
最终平整 | DL002407001211 | DL0024070012 | 东方850平整 | 合格 | 合格品 | 甲 | 陈俊华,钱琨 | 3060 | 3060 | 1 | 1400 | 0.44 | 630 | 泰兴双永:850平整建议用Ra1.2-1.4μm毛化辊厚度公差：0.43-0.45mm，硬度95-110HV，粗糙度0.8-1.0μm | H横辊印(轻微) | 20100086 | 轧硬 | 0.6*630-SPCC | 31010045 | 小品种钢卷 | 0.44-SPCC |  | 50 | MO001955 | MO001955-001-01-01 | XPZG001 | 小品种钢前处理模板 | 12585 | 2024-07-23 | 2024-08-06 | 5 | 2024-08-08 12:49:48 | 2024-08-08 13:55:44 | 江苏东方九天新能源材料有限公司 |  | 陈俊华 |  | 1 | 0.44 | 1400 | 630 | 1 | DL002407001211 | 泰兴双永（0.44*630）厚度±0.01mm，HV90-110,粗糙度0.8-1.0μM，卷重2-3吨 | 1 | H横辊印(轻微) | 是 | 是 | 1452 | 1
最终平整 | DL002407001722 | DL0024070017 | 东方850平整 | 合格 | 合格品 | 甲 | 陈俊华,钱琨 | 2940 | 2940 | 1 | 1570 | 0.38 | 630 | 泰兴双永:850平整建议用Ra1.2-1.4μm毛化辊，厚度公差：0.37-0.39mm，硬度95-110HV，粗糙度Ra0.8-1.0μm | X线条印(下板面操15CM处，平后淡),X细划伤(下板面中间，平后淡) | 20100086 | 轧硬 | 0.6*630-SPCC | 31010039 | 小品种钢卷 | 0.38-SPCC |  | 50 | MO001998 | MO001998-001-02-02 | XPZG001 | 小品种钢前处理模板 | 12720 | 2024-07-24 | 2024-08-08 | 5 | 2024-08-08 11:13:38 | 2024-08-08 12:49:26 | 江苏东方九天新能源材料有限公司 |  | 陈俊华 |  | 1 | 0.38 | 1570 | 630 | 1 | DL002407001722 | 泰兴双永：（0.38*630）厚度±0.01mm，HV90-110,粗糙度0.8-1.0μM，卷重2-3吨 | 1 | X线条印(下板面操15CM处，平后淡),X细划伤(下板面中间，平后淡) | 是 | 是 | 1548 | 1
最终平整 | DL002407001721 | DL0024070017 | 东方850平整 | 合格 | 合格品 | 甲 | 陈俊华,钱琨 | 3130 | 3130 | 1 | 1650 | 0.38 | 630 | 泰兴双永:850平整建议用Ra1.2-1.4μm毛化辊，厚度公差：0.37-0.39mm，硬度95-110HV，粗糙度Ra0.8-1.0μm | X细划伤(下板面中间，平后淡),X线条印(下板面操15CM处，平后淡) | 20100086 | 轧硬 | 0.6*630-SPCC | 31010039 | 小品种钢卷 | 0.38-SPCC |  | 50 | MO001998 | MO001998-001-02-01 | XPZG001 | 小品种钢前处理模板 | 12720 | 2024-07-24 | 2024-08-08 | 5 | 2024-08-08 11:13:38 | 2024-08-08 12:49:26 | 江苏东方九天新能源材料有限公司 |  | 陈俊华 |  | 1 | 0.38 | 1650 | 630 | 1 | DL002407001721 | 泰兴双永：（0.38*630）厚度±0.01mm，HV90-110,粗糙度0.8-1.0μM，卷重2-3吨 | 1 | X细划伤(下板面中间，平后淡),X线条印(下板面操15CM处，平后淡) | 是 | 是 | 1548 | 1
最终平整 | DL122407007922 | DL1224070079 | 东方750平整 | 其他入库 | 成品退库 | 甲 | 丁振,龚政 | 3090 | 3090 | 1 | 850 | 0.75 | 610 | 泰兴双永：750平整建议用Ra1.2-1.4μm毛化辊，厚度公差：0.73-0.76mm，硬度95-110，粗糙度0.7-0.9μm. | H横辊印(来料横条印明显),Z折印(550米后板面折印重),A暗线印(来料暗线印),Z振纹(来料振纹)，未取样 |  |  |  | 31010072 | 小品种钢卷 | 0.75-SPCC |  | 50 | MO002039 | MO002039-001-02-02 | XPZG001 | 小品种钢前处理模板 | 12045 | 2024-07-25 | 2024-08-06 | 5 | 2024-08-08 12:26:40 | 2024-08-08 12:29:08 | 江苏东方九天新能源材料有限公司 |  | 丁振 |  | 1 | 0.75 | 850 | 610 | 1 | DL122407007922 | 泰兴双永：（0.75*610）厚度+0.01/-0.02mm，HV90-110，粗糙度0.7-0.9μM,卷重2-3.5吨 | 1 | H横辊印(来料横条印明显),Z折印(550米后板面折印重),A暗线印(来料暗线印),Z振纹(来料振纹) | 是 | 是 | 1549 | 1
最终平整 | DL122407007921 | DL1224070079 | 东方750平整 | 合格 | 让步接收 | 甲 | 丁振,龚政 | 2870 | 2870 | 1 | 800 | 0.75 | 610 | 泰兴双永：750平整建议用Ra1.2-1.4μm毛化辊，厚度公差：0.73-0.76mm，硬度95-110，粗糙度0.7-0.9μm. | Z振纹(来料振纹),A暗线印(来料暗线印),H横辊印(来料横条印明显) |  |  |  | 31010072 | 小品种钢卷 | 0.75-SPCC |  | 50 | MO002039 | MO002039-001-02-01 | XPZG001 | 小品种钢前处理模板 | 12045 | 2024-07-25 | 2024-08-06 | 5 | 2024-08-08 12:26:40 | 2024-08-08 12:29:08 | 江苏东方九天新能源材料有限公司 |  | 丁振 |  | 1 | 0.75 | 800 | 610 | 1 | DL122407007921 | 泰兴双永：（0.75*610）厚度+0.01/-0.02mm，HV90-110，粗糙度0.7-0.9μM,卷重2-3.5吨 | 1 | Z振纹(来料振纹),A暗线印(来料暗线印),H横辊印(来料横条印明显) | 是 | 是 | 1549 | 1
最终平整 | DL122407007912 | DL1224070079 | 东方750平整 | 其他入库 | 成品退库 | 甲 | 丁振,龚政 | 2870 | 2870 | 1 | 810 | 0.75 | 610 | 泰兴双永：750平整建议用Ra1.2-1.4μm毛化辊，厚度公差：0.73-0.76mm，硬度95-110，粗糙度0.7-0.9μm. | Z振纹(来料振纹，暗线印),Z折印(520米后板面折印重),H横辊印(来料横条印明显)未取样 |  |  |  | 31010072 | 小品种钢卷 | 0.75-SPCC |  | 50 | MO002039 | MO002039-001-01-02 | XPZG001 | 小品种钢前处理模板 | 12045 | 2024-07-25 | 2024-08-06 | 5 | 2024-08-08 12:14:47 | 2024-08-08 12:18:28 | 江苏东方九天新能源材料有限公司 |  | 丁振 |  | 1 | 0.75 | 810 | 610 | 1 | DL122407007912 | 泰兴双永：（0.75*610）厚度+0.01/-0.02mm，HV90-110，粗糙度0.7-0.9μM,卷重2-3.5吨 | 1 | Z振纹(来料振纹，暗线印),Z折印(520米后板面折印重),H横辊印(来料横条印明显) | 是 | 是 | 1549 | 1
最终平整 | DL122407007911 | DL1224070079 | 东方750平整 | 返工 | 返工 | 甲 | 丁振,龚政 | 2660 | 2660 | 1 | 750 | 0.75 | 610 | 泰兴双永：750平整建议用Ra1.2-1.4μm毛化辊，厚度公差：0.73-0.76mm，硬度95-110，粗糙度0.7-0.9μm. | A暗线印(来料暗线印),Z振纹(来料振纹),Y油斑(内100米处大块油斑，亮斑),H横辊印(来料横条印明显)H黑斑(300米处操边大块黑斑3CM左右) |  |  |  | 31010072 | 小品种钢卷 | 0.75-SPCC |  | 50 | MO002039 | MO002039-001-01-01 | XPZG001 | 小品种钢前处理模板 | 12045 | 2024-07-25 | 2024-08-06 | 5 | 2024-08-08 12:14:47 | 2024-08-08 12:18:28 | 江苏东方九天新能源材料有限公司 |  | 丁振 |  | 1 | 0.75 | 750 | 610 | 1 | DL122407007911 | 泰兴双永：（0.75*610）厚度+0.01/-0.02mm，HV90-110，粗糙度0.7-0.9μM,卷重2-3.5吨 | 0 | A暗线印(来料暗线印),Z振纹(来料振纹),Y油斑(内100米处大块油斑，亮斑),H横辊印(来料横条印明显)H黑斑(300米处操边大块黑斑3CM左右) |  |  | 1549 | 1
最终平整 | DL002407001622 | DL0024070016 | 东方850平整 | 合格 | 合格品 | 甲 | 陈俊华,钱琨 | 2950 | 2950 | 1 | 1540 | 0.39 | 630 | 泰兴双永：850平整建议用Ra1.2-1.4μm毛化辊，厚度公差：0.38-0.40mm，硬度95-110HV，粗糙度0.8-1.0μm. | X线条印(下板面10CM处，平后淡),X细划伤(下板面中间，平后淡) | 20100086 | 轧硬 | 0.6*630-SPCC | 31010040 | 小品种钢卷 | 0.39-SPCC |  | 50 | MO001956 | MO001956-001-02-02 | XPZG001 | 小品种钢前处理模板 | 12640 | 2024-07-23 | 2024-08-06 | 5 | 2024-08-08 09:26:43 | 2024-08-08 11:13:24 | 江苏东方九天新能源材料有限公司 |  | 陈俊华 |  | 1 | 0.39 | 1540 | 630 | 1 | DL002407001622 | 泰兴双永（0.39*630）厚度±0.01mm，HV90-110,粗糙度0.8-1.0μM，卷重2-3吨 | 1 | X线条印(下板面10CM处，平后淡),X细划伤(下板面中间，平后淡) | 是 | 是 | 1587 | 1
最终平整 | DL002407001621 | DL0024070016 | 东方850平整 | 合格 | 合格品 | 甲 | 陈俊华,钱琨 | 2760 | 2760 | 1 | 1420 | 0.39 | 630 | 泰兴双永：850平整建议用Ra1.2-1.4μm毛化辊，厚度公差：0.38-0.40mm，硬度95-110HV，粗糙度0.8-1.0μm. | X细划伤(下板面中间，平后淡),X线条印(下板面传10CM处，平后淡) | 20100086 | 轧硬 | 0.6*630-SPCC | 31010040 | 小品种钢卷 | 0.39-SPCC |  | 50 | MO001956 | MO001956-001-02-01 | XPZG001 | 小品种钢前处理模板 | 12640 | 2024-07-23 | 2024-08-06 | 5 | 2024-08-08 09:26:43 | 2024-08-08 11:13:24 | 江苏东方九天新能源材料有限公司 |  | 陈俊华 |  | 1 | 0.39 | 1420 | 630 | 1 | DL002407001621 | 泰兴双永（0.39*630）厚度±0.01mm，HV90-110,粗糙度0.8-1.0μM，卷重2-3吨 | 1 | X细划伤(下板面中间，平后淡),X线条印(下板面传10CM处，平后淡) | 是 | 是 | 1587 | 1
平整翻包 | DL002407001812 | DL0024070018 | 东方850平整 | 其他入库 | 成品退库 | 乙 | 鞠承,姚学禹 | 850 | 850 | 1 | 920 | 0.203 | 590 | 5330米后翻包涂油转分剪，余下转镍线 | 转分剪 |  |  |  | 20600001 | 镍钝化卷半成品 | 0.203-SPCC |  | 70 | MO001691 | MO001691-001-01-02 | HJDM003 | 东方镍钝化半成品前处理0.203（海金杜门：厚度公差：0.198-0.203mm、硬度：90-100HV,粗糙度：Ra0.5-0.7μm） | 11915 | 2024-07-17 | 2024-07-27 | 3 | 2024-08-08 07:08:41 | 2024-08-08 07:09:31 | 江苏东方九天新能源材料有限公司 |  | 鞠承 |  | 1 | 0.203 | 920 | 590 | 1 | DL002407001812 | 海金杜门:(0.203*590)厚度公差: 0.198-0.203mm、硬度: 90-100HV,粗粕度: Ra0.5-0.7um | 1 |  | 是 | 是 | 5891 | 1
平整翻包 | DL002407001811 | DL0024070018 | 东方850平整 | 合格 | 合格品 | 乙 | 鞠承,姚学禹 | 4870 | 4870 | 1 | 5330 | 0.203 | 590 | 5330米后翻包涂油转分剪，余下转镍线 |  |  |  |  | 20600001 | 镍钝化卷半成品 | 0.203-SPCC |  | 70 | MO001691 | MO001691-001-01-01 | HJDM003 | 东方镍钝化半成品前处理0.203（海金杜门：厚度公差：0.198-0.203mm、硬度：90-100HV,粗糙度：Ra0.5-0.7μm） | 11915 | 2024-07-17 | 2024-07-27 | 3 | 2024-08-08 07:08:41 | 2024-08-08 07:09:30 | 江苏东方九天新能源材料有限公司 |  | 鞠承 |  | 1 | 0.203 | 5330 | 590 | 1 | DL002407001811 | 海金杜门:(0.203*590)厚度公差: 0.198-0.203mm、硬度: 90-100HV,粗粕度: Ra0.5-0.7um | 1 |  | 是 | 是 | 5891 | 1
平整翻包 | DL002407003922 | DL0024070039 | 东方850平整 | 其他入库 | 成品退库 | 乙 | 鞠承,姚学禹 | 430 | 430 | 1 | 500 | 0.203 | 590 | 5680米后翻包涂油转分剪，剩余转镍线 | 转分剪 |  |  |  | 20600001 | 镍钝化卷半成品 | 0.203-SPCC |  | 70 | MO001783 | MO001783-001-02-02 | HJDM003 | 东方镍钝化半成品前处理0.203（海金杜门：厚度公差：0.198-0.203mm、硬度：90-100HV,粗糙度：Ra0.5-0.7μm） | 11795 | 2024-07-19 | 2024-07-27 | 3 | 2024-08-08 07:07:35 | 2024-08-08 07:08:32 | 江苏东方九天新能源材料有限公司 |  | 鞠承 |  | 1 | 0.203 | 500 | 590 | 1 | DL002407003922 | 海金杜门：（0.203*590）厚度公差: 0.198-0.203mm、硬度: 90-100HV,粗粕度: Ra0.5-0.7um | 1 |  | 是 | 是 | 13532 | 1
平整翻包 | DL002407003921 | DL0024070039 | 东方850平整 | 合格 | 合格品 | 乙 | 鞠承,姚学禹 | 5260 | 5260 | 1 | 5680 | 0.203 | 590 | 5680米后翻包涂油转分剪，剩余转镍线 |  |  |  |  | 20600001 | 镍钝化卷半成品 | 0.203-SPCC |  | 70 | MO001783 | MO001783-001-02-01 | HJDM003 | 东方镍钝化半成品前处理0.203（海金杜门：厚度公差：0.198-0.203mm、硬度：90-100HV,粗糙度：Ra0.5-0.7μm） | 11795 | 2024-07-19 | 2024-07-27 | 3 | 2024-08-08 07:07:35 | 2024-08-08 07:08:32 | 江苏东方九天新能源材料有限公司 |  | 鞠承 |  | 1 | 0.203 | 5680 | 590 | 1 | DL002407003921 | 海金杜门：（0.203*590）厚度公差: 0.198-0.203mm、硬度: 90-100HV,粗粕度: Ra0.5-0.7um | 1 |  | 是 | 是 | 13532 | 1
最终平整 | DL122407008222 | DL1224070082 | 东方850平整 | 其他入库 | 成品退库 | 乙 | 鞠承,姚学禹 | 3060 | 3060 | 1 | 910 | 0.69 | 610 | 泰兴双永：850平整建议用Ra1.2-1.4μm毛化辊，厚度公差：0.680-0.700mm，硬度95-110HV，粗糙度0.8-1.0μm. | N粘钢折印(700米后板面拱板折印30-60CM重),Y氧化边(两边),S砂轮印(板面),Y氧化边(两边) |  |  |  | 31010069 | 小品种钢卷 | 0.69-SPCC |  | 50 | MO002152 | MO002152-001-02-02 | XPZG001 | 小品种钢前处理模板 | 12575 | 2024-07-29 | 2024-08-13 | 3 | 2024-08-08 07:00:44 | 2024-08-08 07:07:08 | 江苏东方九天新能源材料有限公司 |  | 鞠承 |  | 1 | 0.69 | 910 | 610 | 1 | DL122407008222 | 泰兴双永(0.69*610)厚度±0.01mm，HV90-110,粗糙度0.8-1.0μM，卷重2-3吨 | 1 | N粘钢折印(700米后板面拱板折印30-60CM重),Y氧化边(两边),S砂轮印(板面),Y氧化边(两边) | 是 | 是 | 3472 | 1
最终平整 | DL122407008221 | DL1224070082 | 东方850平整 | 合格 | 让步接收 | 乙 | 鞠承,姚学禹 | 3160 | 3160 | 1 | 950 | 0.69 | 610 | 泰兴双永：850平整建议用Ra1.2-1.4μm毛化辊，厚度公差：0.680-0.700mm，硬度95-110HV，粗糙度0.8-1.0μm. | 板面偶有细划伤，表面轻微暗线印，板面振纹，50米80米处停机斑，板面轻微横辊印，两边氧化边，板面砂轮印，厚薄公差(0.681-0.694mm) |  |  |  | 31010069 | 小品种钢卷 | 0.69-SPCC |  | 50 | MO002152 | MO002152-001-02-01 | XPZG001 | 小品种钢前处理模板 | 12575 | 2024-07-29 | 2024-08-13 | 3 | 2024-08-08 07:00:44 | 2024-08-08 07:07:08 | 江苏东方九天新能源材料有限公司 |  | 鞠承 |  | 1 | 0.69 | 950 | 610 | 1 | DL122407008221 | 泰兴双永(0.69*610)厚度±0.01mm，HV90-110,粗糙度0.8-1.0μM，卷重2-3吨 | 1 | X细划伤(板面偶有),A暗线印(来料表面轻微),Z振纹(板面),T停机斑(50米80米处),H横辊印(板面轻微),Y氧化边(两边),S砂轮印(板面),H厚薄公差(0.681-0.694) | 是 | 是 | 3472 | 1
最终平整 | DL002407001612 | DL0024070016 | 东方850平整 | 合格 | 合格品 | 乙 | 鞠承,姚学禹 | 3130 | 3130 | 1 | 1600 | 0.39 | 630 | 泰兴双永：850平整建议用Ra1.2-1.4μm毛化辊，厚度公差：0.38-0.40mm，硬度95-110HV，粗糙度0.8-1.0μm. | A暗线印(来料表面轻微暗),Z振纹(板面),S砂轮印(板面) | 20100086 | 轧硬 | 0.6*630-SPCC | 31010040 | 小品种钢卷 | 0.39-SPCC |  | 50 | MO001956 | MO001956-001-01-02 | XPZG001 | 小品种钢前处理模板 | 12640 | 2024-07-23 | 2024-08-06 | 5 | 2024-08-08 03:40:56 | 2024-08-08 05:04:28 | 江苏东方九天新能源材料有限公司 |  | 鞠承 |  | 1 | 0.39 | 1600 | 630 | 1 | DL002407001612 | 泰兴双永（0.39*630）厚度±0.01mm，HV90-110,粗糙度0.8-1.0μM，卷重2-3吨 | 1 | A暗线印(来料表面轻微暗),Z振纹(板面),S砂轮印(板面) | 是 | 是 | 1587 | 1
最终平整 | DL002407001611 | DL0024070016 | 东方850平整 | 合格 | 合格品 | 乙 | 鞠承,姚学禹 | 3010 | 3010 | 1 | 1550 | 0.39 | 630 | 泰兴双永：850平整建议用Ra1.2-1.4μm毛化辊，厚度公差：0.38-0.40mm，硬度95-110HV，粗糙度0.8-1.0μm. | S砂轮印(板面),Y氧化边(两边),A暗线印(来料表面轻微暗) | 20100086 | 轧硬 | 0.6*630-SPCC | 31010040 | 小品种钢卷 | 0.39-SPCC |  | 50 | MO001956 | MO001956-001-01-01 | XPZG001 | 小品种钢前处理模板 | 12640 | 2024-07-23 | 2024-08-06 | 5 | 2024-08-08 03:40:56 | 2024-08-08 05:04:28 | 江苏东方九天新能源材料有限公司 |  | 鞠承 |  | 1 | 0.39 | 1550 | 630 | 1 | DL002407001611 | 泰兴双永（0.39*630）厚度±0.01mm，HV90-110,粗糙度0.8-1.0μM，卷重2-3吨 | 1 | S砂轮印(板面),Y氧化边(两边),A暗线印(来料表面轻微暗) | 是 | 是 | 1587 | 1
最终平整 | DL002407001712 | DL0024070017 | 东方850平整 | 合格 | 让步接收 | 乙 | 鞠承,姚学禹 | 3020 | 3020 | 1 | 1590 | 0.38 | 630 | 泰兴双永:850平整建议用Ra1.2-1.4μm毛化辊，厚度公差：0.37-0.39mm，硬度95-110HV，粗糙度Ra0.8-1.0μm | 两边氧化边，板面白斑 |  |  |  | 31010039 | 小品种钢卷 | 0.38-SPCC |  | 50 | MO001998 | MO001998-001-01-02 | XPZG001 | 小品种钢前处理模板 | 12720 | 2024-07-24 | 2024-08-08 | 5 | 2024-08-08 02:42:31 | 2024-08-08 03:40:45 | 江苏东方九天新能源材料有限公司 |  | 鞠承 |  | 1 | 0.38 | 1590 | 630 | 1 | DL002407001712 | 泰兴双永：（0.38*630）厚度±0.01mm，HV90-110,粗糙度0.8-1.0μM，卷重2-3吨 | 1 | Y氧化边(两边),B白斑(板面) | 是 | 是 | 1548 | 1
最终平整 | DL002407001711 | DL0024070017 | 东方850平整 | 合格 | 让步接收 | 乙 | 鞠承,姚学禹 | 3040 | 3040 | 1 | 1600 | 0.38 | 630 | 泰兴双永:850平整建议用Ra1.2-1.4μm毛化辊，厚度公差：0.37-0.39mm，硬度95-110HV，粗糙度Ra0.8-1.0μm | 表面轻微暗线印，板面振纹，50米处轻微停机斑，内60米传偶有1-2CM黑斑，两边氧化边 |  |  |  | 31010039 | 小品种钢卷 | 0.38-SPCC |  | 50 | MO001998 | MO001998-001-01-01 | XPZG001 | 小品种钢前处理模板 | 12720 | 2024-07-24 | 2024-08-08 | 5 | 2024-08-08 02:42:31 | 2024-08-08 03:40:45 | 江苏东方九天新能源材料有限公司 |  | 鞠承 |  | 1 | 0.38 | 1600 | 630 | 1 | DL002407001711 | 泰兴双永：（0.38*630）厚度±0.01mm，HV90-110,粗糙度0.8-1.0μM，卷重2-3吨 | 1 | A暗线印(来料表面轻微暗),Z振纹(板面),T停机斑(50米处轻微),H黑斑(内60米传偶有1-2CM黑斑),Y氧化边(两边) | 是 | 是 | 1548 | 1
最终平整 | DL002407004222 | DL0024070042 | 东方850平整 | 合格 | 让步接收 | 乙 | 鞠承,姚学禹 | 2780 | 2780 | 1 | 1420 | 0.39 | 630 | 泰兴双永：850平整建议用Ra1.2-1.4μm毛化辊，厚度公差：0.38-0.40mm，硬度95-110HV，粗糙度0.8-1.0μm | 两边氧化边，板面振纹，表面轻微暗线印 | 20100086 | 轧硬 | 0.6*630-SPCC | 31010040 | 小品种钢卷 | 0.39-SPCC |  | 50 | MO002050 | MO002050-001-02-02 | XPZG001 | 小品种钢前处理模板 | 12675 | 2024-07-25 | 2024-08-09 | 5 | 2024-08-08 01:51:20 | 2024-08-08 02:42:20 | 江苏东方九天新能源材料有限公司 |  | 鞠承 |  | 1 | 0.39 | 1420 | 630 | 1 | DL002407004222 | 泰兴双永：（0.39*630）厚度±0.01mm，HV90-110,粗糙度0.8-1.0μM，卷重2-3吨 | 1 | Y氧化边(两边),Z振纹(板面),A暗线印(来料表面轻微暗) | 是 | 是 | 1388 | 1
最终平整 | DL002407004221 | DL0024070042 | 东方850平整 | 合格 | 让步接收 | 乙 | 鞠承,姚学禹 | 2820 | 2820 | 1 | 1450 | 0.39 | 630 | 泰兴双永：850平整建议用Ra1.2-1.4μm毛化辊，厚度公差：0.38-0.40mm，硬度95-110HV，粗糙度0.8-1.0μm | 板面振纹，两边氧化边，表面轻微暗线印 | 20100086 | 轧硬 | 0.6*630-SPCC | 31010040 | 小品种钢卷 | 0.39-SPCC |  | 50 | MO002050 | MO002050-001-02-01 | XPZG001 | 小品种钢前处理模板 | 12675 | 2024-07-25 | 2024-08-09 | 5 | 2024-08-08 01:51:20 | 2024-08-08 02:42:20 | 江苏东方九天新能源材料有限公司 |  | 鞠承 |  | 1 | 0.39 | 1450 | 630 | 1 | DL002407004221 | 泰兴双永：（0.39*630）厚度±0.01mm，HV90-110,粗糙度0.8-1.0μM，卷重2-3吨 | 1 | Z振纹(板面),Y氧化边(两边)A暗线印(来料表面轻微暗) | 是 | 是 | 1388 | 1
最终平整 | DL002407003812 | DL0024070038 | 东方850平整 | 合格 | 让步接收 | 乙 | 鞠承,姚学禹 | 2860 | 2860 | 1 | 2360 | 0.24 | 630 | 泰兴双永:850平整建议用Ra1.2-1.4μm的毛化辊平整，厚度公差：0.230-0.250mm，硬度95-110HV，粗糙度0.8-1.0μm | 两边氧化边，板面白斑，厚薄公差(0.248-0.251mm)，板面振纹 |  |  |  | 31010023 | 小品种钢卷 | 0.24-SPCC |  | 50 | MO002000 | MO002000-001-01-02 | XPZG001 | 小品种钢前处理模板 | 12370 | 2024-07-24 | 2024-08-08 | 5 | 2024-08-08 00:26:50 | 2024-08-08 01:51:10 | 江苏东方九天新能源材料有限公司 |  | 鞠承 |  | 1 | 0.24 | 2360 | 630 | 1 | DL002407003812 | 泰兴双永：（0.24*630）厚度±0.01mm，HV90-110,粗糙度0.8-1.0μM，卷重2-3吨 | 1 | Y氧化边(两边),B白斑(板面),H厚薄公差(0.248-0.251),Z振纹(板面) | 是 | 是 | 1370 | 1
最终平整 | DL002407003811 | DL0024070038 | 东方850平整 | 合格 | 让步接收 | 乙 | 鞠承,姚学禹 | 3020 | 3020 | 1 | 2500 | 0.24 | 630 | 泰兴双永:850平整建议用Ra1.2-1.4μm的毛化辊平整，厚度公差：0.230-0.250mm，硬度95-110HV，粗糙度0.8-1.0μm | 板面振纹，厚薄公差(0.248-0.251mm)，两边氧化边 |  |  |  | 31010023 | 小品种钢卷 | 0.24-SPCC |  | 50 | MO002000 | MO002000-001-01-01 | XPZG001 | 小品种钢前处理模板 | 12370 | 2024-07-24 | 2024-08-08 | 5 | 2024-08-08 00:26:50 | 2024-08-08 01:51:10 | 江苏东方九天新能源材料有限公司 |  | 鞠承 |  | 1 | 0.24 | 2500 | 630 | 1 | DL002407003811 | 泰兴双永：（0.24*630）厚度±0.01mm，HV90-110,粗糙度0.8-1.0μM，卷重2-3吨 | 1 | Z振纹(板面),H厚薄公差(0.248-0.251),Y氧化边(两边) | 是 | 是 | 1370 | 1
最终平整 | DL002407003822 | DL0024070038 | 东方850平整 | 其他入库 | 成品退库 | 乙 | 姚学禹 | 2950 | 2950 | 1 | 2420 | 0.24 | 630 | 泰兴双永:850平整建议用Ra1.2-1.4μm的毛化辊平整，厚度公差：0.230-0.250mm，硬度95-110HV，粗糙度0.8-1.0μm | 两边氧化边，板面白斑，1592-1600米传30CM内松包挫伤重，板面振纹，表面轻微暗线印，尾部50米表面多处粘钢折印 |  |  |  | 31010023 | 小品种钢卷 | 0.24-SPCC |  | 50 | MO002000 | MO002000-001-02-02 | XPZG001 | 小品种钢前处理模板 | 12370 | 2024-07-24 | 2024-08-08 | 5 | 2024-08-07 23:44:12 | 2024-08-08 00:26:43 | 江苏东方九天新能源材料有限公司 |  | 鞠承 |  | 1 | 0.24 | 2420 | 630 | 1 | DL002407003822 | 泰兴双永：（0.24*630）厚度±0.01mm，HV90-110,粗糙度0.8-1.0μM，卷重2-3吨 | 1 | Y氧化边(两边),B白斑(板面),C挫伤(1592-1600米传30CM内松包挫伤重),Z振纹(板面),A暗线印(来料表面轻微暗),N粘钢折印(尾50米表面多处) | 是 | 是 | 1370 | 1
最终平整 | DL002407003821 | DL0024070038 | 东方850平整 | 合格 | 让步接收 | 乙 | 姚学禹 | 2960 | 2960 | 1 | 2500 | 0.24 | 630 | 泰兴双永:850平整建议用Ra1.2-1.4μm的毛化辊平整，厚度公差：0.230-0.250mm，硬度95-110HV，粗糙度0.8-1.0μm | 表面轻微暗线印，板面振纹，两边氧化边 | 20100086 | 轧硬 | 0.6*630-SPCC | 31010023 | 小品种钢卷 | 0.24-SPCC |  | 50 | MO002000 | MO002000-001-02-01 | XPZG001 | 小品种钢前处理模板 | 12370 | 2024-07-24 | 2024-08-08 | 5 | 2024-08-07 23:44:12 | 2024-08-08 00:26:43 | 江苏东方九天新能源材料有限公司 |  | 鞠承 |  | 1 | 0.24 | 2500 | 630 | 1 | DL002407003821 | 泰兴双永：（0.24*630）厚度±0.01mm，HV90-110,粗糙度0.8-1.0μM，卷重2-3吨 | 1 | A暗线印(来料表面轻微暗),Z振纹(板面),Y氧化边(两边) | 是 | 是 | 1370 | 1
最终平整 | JG122407036211 | JG1224070362 | 东方850平整 | 合格 | 让步接收 | 乙 | 鞠承,姚学禹 | 2670 | 2660 | 0.9963 | 4670 | 0.1 | 760 | 平整 | K孔洞(2475米传44CM0.07) |  |  |  | 30210004 | 光亮卷 | 0.125-SPCC |  | 60 | MO001606 | MO001606-004-01-01 | GLJ001 | 东方光亮卷前处理(0.4轧0.125mm) | 13475 | 2024-07-15 | 2024-07-15 | 5 | 2024-08-07 07:19:20 | 2024-08-07 07:39:18 | 江苏东方九天新能源材料有限公司 | 242244 | 鞠承 |  |  | 0.1 | 4650 | 760 | 1 | JG122407036211 | 脱脂分一包4.9t，2050米，合格报工，轧0.125，米数控制在6800-6900米，厚度公差0.115-0.125，轧机按照0.12的中值设定轧制。剩余一包8.6t脱脂结束后报工，报工报待处理。特别注意按照此要求操作。 | 1 | K孔洞(2475米传44CM0.07) | 是 | 是 | 5773 | 4
最终平整 | JG122407031311 | JG1224070313 | 东方850平整 | 合格 | 合格品 | 乙 | 鞠承,姚学禹 | 5695 | 5700 | 1.0009 | 9960 | 0.1 | 760 | 平整 | Z振纹(板面),T停机斑(50米尾30米处) | 20100142 | 轧硬 | 0.4*760-SPCC | 30210015 | 光亮卷 | 0.1-SPCC |  | 60 | MO001991 | MO001991-026-01-01 | GLJ002 | 东方光亮卷前处理（0.4轧0.1mm) | 13455 | 2024-07-24 | 2024-08-15 | 5 | 2024-08-07 07:18:29 | 2024-08-07 07:19:08 | 江苏东方九天新能源材料有限公司 | 256413 | 鞠承 |  |  | 0.1 | 9950 | 760 | 1 | JG122407031311 | 轧0.1，米数控制在22800-22900米，脱脂分一包9200米。 | 1 | Z振纹(板面),T停机斑(50米尾30米处) | 是 | 是 | 3451 | 26
平整翻包 | DL002407002222 | DL0024070022 | 东方850平整 | 合格 | 合格品 | 乙 | 鞠承,姚学禹 | 3885 | 3885 | 1 | 3300 | 0.25 | 610 | 分包;外圈1700米倒包改轧，剩余给镍线 |  | 20100082 | 轧硬 | 0.6*610-SPCC | 20600019 | 镍钝化卷半成品 | 0.25-SPCC |  | 60 | MO002093 | MO002093-001-02-02 | XPZG001 | 小品种钢前处理模板 | 12165 | 2024-07-26 | 2024-08-12 | 3 | 2024-08-07 06:51:37 | 2024-08-07 06:53:30 | 江苏东方九天新能源材料有限公司 |  | 鞠承 |  | 1 | 0.25 | 3300 | 610 | 1 | DL002407002222 | 昆山泰德通:（0.25*610）厚度±0.005，HV90-110,粗糙度0.5-0.7 | 1 |  | 是 | 是 | 1912 | 1
平整翻包 | DL002407002221 | DL0024070022 | 东方850平整 | 其他入库 | 成品退库 | 乙 | 鞠承,姚学禹 | 1995 | 1995 | 1 | 1700 | 0.25 | 610 | 分包;外圈1700米倒包改轧，剩余给镍线 | C挫伤(1100-1106米表面挫伤重),已翻包，待改轧 |  |  |  | 20600019 | 镍钝化卷半成品 | 0.25-SPCC |  | 60 | MO002093 | MO002093-001-02-01 | XPZG001 | 小品种钢前处理模板 | 12165 | 2024-07-26 | 2024-08-12 | 3 | 2024-08-07 06:51:37 | 2024-08-07 06:53:30 | 江苏东方九天新能源材料有限公司 |  | 鞠承 |  | 1 | 0.25 | 1700 | 610 | 1 | DL002407002221 | 昆山泰德通:（0.25*610）厚度±0.005，HV90-110,粗糙度0.5-0.7 | 1 | C挫伤(1100-1106米表面挫伤重) | 是 | 是 | 1912 | 1
平整翻包 | DL002407002122 | DL0024070021 | 东方850平整 | 合格 | 合格品 | 乙 | 鞠承,姚学禹 | 3795 | 3795 | 1 | 3280 | 0.25 | 610 | 分包：外圈1700米倒包改轧，剩余给镍线 |  |  |  |  | 20600019 | 镍钝化卷半成品 | 0.25-SPCC |  | 60 | MO001789 | MO001789-002-02-02 | XPZG001 | 小品种钢前处理模板 | 12155 | 2024-07-19 | 2024-07-31 | 3 | 2024-08-07 06:49:16 | 2024-08-07 06:51:06 | 江苏东方九天新能源材料有限公司 |  | 鞠承 |  | 1 | 0.25 | 3280 | 610 | 1 | DL002407002122 | 昆山泰德通（0.25*610）备货；厚度±0.005，HV90-110,粗糙度0.5-0.7 | 1 |  | 是 | 是 | 1886 | 2
平整翻包 | DL002407002121 | DL0024070021 | 东方850平整 | 其他入库 | 成品退库 | 乙 | 鞠承,姚学禹 | 1965 | 1965 | 1 | 1700 | 0.25 | 610 | 分包：外圈1700米倒包改轧，剩余给镍线 | C挫伤(440米表面挫伤重)已翻包，待改轧 |  |  |  | 20600019 | 镍钝化卷半成品 | 0.25-SPCC |  | 60 | MO001789 | MO001789-002-02-01 | XPZG001 | 小品种钢前处理模板 | 12155 | 2024-07-19 | 2024-07-31 | 3 | 2024-08-07 06:49:16 | 2024-08-07 06:51:05 | 江苏东方九天新能源材料有限公司 |  | 鞠承 |  | 1 | 0.25 | 1700 | 610 | 1 | DL002407002121 | 昆山泰德通（0.25*610）备货；厚度±0.005，HV90-110,粗糙度0.5-0.7 | 1 | C挫伤(440米表面挫伤重) | 是 | 是 | 1886 | 2
最终平整 | JG12240703272 | JG1224070327 | 东方850平整 | 合格 | 让步接收 | 乙 | 鞠承,姚学禹 | 5760 | 5750 | 0.9983 | 10040 | 0.1 | 760 | 平整 | K孔洞(1311米传33CM0.07) |  |  |  | 30210015 | 光亮卷 | 0.1-SPCC |  | 60 | MO001991 | MO001991-016-02 | GLJ002 | 东方光亮卷前处理（0.4轧0.1mm) | 13560 | 2024-07-24 | 2024-08-15 | 3 | 2024-08-07 05:37:42 | 2024-08-07 06:04:35 | 江苏东方九天新能源材料有限公司 | 256395 | 鞠承 |  |  | 0.1 | 9990 | 760 | 1 | JG12240703272 | 轧0.1，米数控制在22800-22900米，脱脂分一包9200米。 | 1 | K孔洞(1311米传33CM0.07) | 是 | 是 | 8807 | 16
最终平整 | JG12240703271 | JG1224070327 | 东方850平整 | 返工 | 返工 | 乙 | 鞠承,姚学禹 | 7650 | 7640 | 0.9987 | 13360 | 0.1 | 760 | 平整 | K孔洞(8723米传2个针孔8.19-1.01) |  |  |  | 30210015 | 光亮卷 | 0.1-SPCC |  | 60 | MO001991 | MO001991-016-01 | GLJ002 | 东方光亮卷前处理（0.4轧0.1mm) | 13560 | 2024-07-24 | 2024-08-15 | 3 | 2024-08-07 04:57:35 | 2024-08-07 05:37:23 | 江苏东方九天新能源材料有限公司 | 256395 | 鞠承 |  |  | 0.1 | 13290 | 760 | 1 | JG12240703271 | 轧0.1，米数控制在22800-22900米，脱脂分一包9200米。 | 0 | K孔洞(8723米传2个针孔8.19-1.01) |  |  | 8807 | 16
最终平整 | JG12240703242 | JG1224070324 | 东方850平整 | 合格 | 合格品 | 乙 | 鞠承,姚学禹 | 5565 | 5580 | 1.0027 | 9770 | 0.1 | 760 | 平整 |  | 20100142 | 轧硬 | 0.4*760-SPCC | 30210015 | 光亮卷 | 0.1-SPCC |  | 60 | MO001991 | MO001991-015-02 | GLJ002 | 东方光亮卷前处理（0.4轧0.1mm) | 13440 | 2024-07-24 | 2024-08-15 | 5 | 2024-08-07 04:57:01 | 2024-08-07 04:57:26 | 江苏东方九天新能源材料有限公司 | 256394 | 鞠承 |  |  | 0.1 | 9720 | 760 | 1 | JG12240703242 | 轧0.1，米数控制在22800-22900米，脱脂分一包9200米。 | 1 |  | 是 | 是 | 5150 | 15
最终平整 | JG12240703232 | JG1224070323 | 东方850平整 | 返工 | 返工 | 乙 | 鞠承,姚学禹 | 5115 | 5120 | 1.001 | 9060 | 0.1 | 760 | 平整 | K孔洞(1753米传51CM0.72/8340-8551米传23CM5个0.07-0.29),S松花印(8400米板面中间打皱印【1米长】) |  |  |  | 30210015 | 光亮卷 | 0.1-SPCC |  | 60 | MO001991 | MO001991-010-02 | GLJ002 | 东方光亮卷前处理（0.4轧0.1mm) | 13425 | 2024-07-24 | 2024-08-15 | 3 | 2024-08-07 04:03:17 | 2024-08-07 04:31:31 | 江苏东方九天新能源材料有限公司 | 256389 | 鞠承 |  |  | 0.1 | 9000 | 760 | 1 | JG12240703232 | 轧0.1，米数控制在22800-22900米，脱脂分一包9200米。 | 0 | K孔洞(1753米传51CM0.72/8340-8551米传23CM5个0.07-0.29),S松花印(8400米板面中间打皱印【1米长】) |  |  | 2502 | 10
最终平整 | JG12240703241 | JG1224070324 | 东方850平整 | 合格 | 合格品 | 乙 | 鞠承,姚学禹 | 7735 | 7740 | 1.0006 | 13520 | 0.1 | 760 | 平整 |  | 20100142 | 轧硬 | 0.4*760-SPCC | 30210015 | 光亮卷 | 0.1-SPCC |  | 60 | MO001991 | MO001991-015-01 | GLJ002 | 东方光亮卷前处理（0.4轧0.1mm) | 13440 | 2024-07-24 | 2024-08-15 | 5 | 2024-08-07 03:29:42 | 2024-08-07 04:03:09 | 江苏东方九天新能源材料有限公司 | 256394 | 鞠承 |  |  | 0.1 | 13440 | 760 | 1 | JG12240703241 | 轧0.1，米数控制在22800-22900米，脱脂分一包9200米。 | 1 |  | 是 | 是 | 5150 | 15
最终平整 | JG12240703231 | JG1224070323 | 东方850平整 | 合格 | 让步接收 | 乙 | 鞠承,姚学禹 | 6170 | 6160 | 0.9984 | 10920 | 0.1 | 760 | 平整 | 50米尾部30米处停机斑，板面乳化斑 | 20100142 | 轧硬 | 0.4*760-SPCC | 30210015 | 光亮卷 | 0.1-SPCC |  | 60 | MO001991 | MO001991-010-01 | GLJ002 | 东方光亮卷前处理（0.4轧0.1mm) | 13425 | 2024-07-24 | 2024-08-15 | 3 | 2024-08-07 02:59:32 | 2024-08-07 03:29:36 | 江苏东方九天新能源材料有限公司 | 256389 | 鞠承 |  |  | 0.1 | 10850 | 760 | 1 | JG12240703231 | 轧0.1，米数控制在22800-22900米，脱脂分一包9200米。 | 1 | T停机斑(50米尾30米处),R乳化斑(板面来料) | 是 | 是 | 2502 | 10
最终平整 | JG12240703911 | JG1224070391 | 东方850平整 | 返工 | 返工 | 乙 | 鞠承,姚学禹 | 6740 | 6735 | 0.9993 | 12660 | 0.1 | 710 | 平整 | 整卷操25CM松花印平后明显/有记录，50米尾30米处停机斑，12615-12617米传0.6mm两个孔洞（0.07-3.54mm2） |  |  |  | 30210015 | 光亮卷 | 0.1-SPCC |  | 60 | MO001832 | MO001832-015-01 | GLJ002 | 东方光亮卷前处理（0.4轧0.1mm) | 13775 | 2024-07-19 | 2024-07-19 | 5 | 2024-08-07 02:02:07 | 2024-08-07 02:59:16 | 江苏东方九天新能源材料有限公司 | 250546 | 鞠承 |  |  | 0.1 | 12600 | 710 | 1 | JG12240703911 | 轧0.1；米数控制在24800-24900米，脱脂平均分包 | 0 | S松花印(来料整卷操25CM松花印平后明显/有记录),T停机斑(50米尾30米处) |  |  | 4726 | 15
最终平整 | JG122407034112 | JG1224070341 | 东方850平整 | 合格 | 让步接收 | 乙 | 鞠承,姚学禹 | 1260 | 1260 | 1 | 2110 | 0.1 | 760 | 平整 | 夹纸内450米公差0.107-0.115【剪下退平整】) |  |  |  | 30210004 | 光亮卷 | 0.125-SPCC |  | 60 | MO001672 | MO001672-003-01-02 | GLJ001 | 东方光亮卷前处理(0.4轧0.125mm) | 13515 | 2024-07-16 | 2024-07-31 | 5 | 2024-08-07 01:56:43 | 2024-08-07 02:01:44 | 江苏东方九天新能源材料有限公司 |  | 鞠承 |  | 1 | 0.1 | 2110 | 760 | 1 | JG122407034112 | 脱脂分一包4.9t，2050米，合格报工，轧0.125，米数控制在6800-6900米，厚度公差0.115-0.125，轧机按照0.12的中值设定轧制。剩余一包8.6t脱脂结束后报工，报工报待处理。特别注意按照此要求操作。 | 1 | H厚薄公差(夹纸内450米公差0.107-0115【退平整】) | 是 | 是 | 1959 | 3
最终平整 | JG122407034111 | JG1224070341 | 东方850平整 | 合格 | 让步接收 | 乙 | 鞠承,姚学禹 | 3490 | 3490 | 1 | 6000 | 0.1 | 760 | 平整 | 夹纸内300米传10cm松花印【剪下退平整】 |  |  |  | 30210004 | 光亮卷 | 0.125-SPCC |  | 60 | MO001672 | MO001672-003-01-01 | GLJ001 | 东方光亮卷前处理(0.4轧0.125mm) | 13515 | 2024-07-16 | 2024-07-31 | 5 | 2024-08-07 01:56:43 | 2024-08-07 02:01:44 | 江苏东方九天新能源材料有限公司 |  | 鞠承 |  | 1 | 0.1 | 6000 | 760 | 1 | JG122407034111 | 脱脂分一包4.9t，2050米，合格报工，轧0.125，米数控制在6800-6900米，厚度公差0.115-0.125，轧机按照0.12的中值设定轧制。剩余一包8.6t脱脂结束后报工，报工报待处理。特别注意按照此要求操作。 | 1 | S松花印(夹纸内300米传10CM【退平整】) | 是 | 是 | 1959 | 3
最终平整 | JG122407033923 | JG12240703392 | 东方850平整 | 其他入库 | 协议品 | 乙 | 鞠承,姚学禹 | 1250 | 1250 | 1 | 2190 | 0.1 | 760 | 平整 | 缩芯折印，夹纸内380米传10CM内多处叠带【剪下退平整】短带 | 30210015 | 光亮卷 | 0.1-SPCC | 30210015 | 光亮卷 | 0.1-SPCC |  | 60 | MO002218 | MO002218-001-03 | GLJ002 | 东方光亮卷前处理（0.4轧0.1mm) | 8560 | 2024-07-30 | 2024-08-10 | 5 | 2024-08-07 00:14:35 | 2024-08-07 01:05:51 | 江苏东方九天新能源材料有限公司 |  | 鞠承 |  | 1 | 0.1 | 2190 | 760 | 1 | JG122407033923 | 已退火，轧0.1，米数控制在14400-14500米 | 1 | 缩芯折印(),D叠带(夹纸内380米传10CM内多处【退平整】) | 是 | 是 | 1055 | 1
最终平整 | JG122407033922 | JG12240703392 | 东方850平整 | 合格 | 让步接收 | 乙 | 鞠承,姚学禹 | 5800 | 5800 | 1 | 10180 | 0.1 | 760 | 平整 | 传下表面2cm重划伤 |  |  |  | 30210015 | 光亮卷 | 0.1-SPCC |  | 60 | MO002218 | MO002218-001-02 | GLJ002 | 东方光亮卷前处理（0.4轧0.1mm) | 8560 | 2024-07-30 | 2024-08-10 | 5 | 2024-08-07 00:14:35 | 2024-08-07 01:05:51 | 江苏东方九天新能源材料有限公司 |  | 鞠承 |  | 1 | 0.1 | 10180 | 760 | 1 | JG122407033922 | 已退火，轧0.1，米数控制在14400-14500米 | 1 | Z重划伤(传下表面2CM传) | 是 | 是 | 1055 | 1
最终平整 | JG122407033921 | JG12240703392 | 东方850平整 | 返工 | 返工 | 乙 | 鞠承,姚学禹 | 1080 | 1080 | 1 | 1910 | 0.1 | 760 | 平整 | K孔洞(317-345米传17CM5个0.07-0.36/) |  |  |  | 30210015 | 光亮卷 | 0.1-SPCC |  | 60 | MO002218 | MO002218-001-01 | GLJ002 | 东方光亮卷前处理（0.4轧0.1mm) | 8560 | 2024-07-30 | 2024-08-10 | 5 | 2024-08-07 00:14:35 | 2024-08-07 01:05:51 | 江苏东方九天新能源材料有限公司 |  | 鞠承 |  | 1 | 0.1 | 1910 | 760 | 1 | JG122407033921 | 已退火，轧0.1，米数控制在14400-14500米 | 1 | K孔洞(317-345米传17CM5个0.07-0.36/) | 是 | 是 | 1055 | 1
平整改平 | JL0024040118-121 | JL0024040118-121 | 东方850平整 | 合格 | 合格品 | 甲 | 陈俊华 | 772 | 772 | 1 | 850 | 0.2 | 610 | / |  | 31310016 | 镍钝化卷 | 0.2-SPCC | 31310016 | 镍钝化卷 | 0.2-SPCC |  | 20 | MO002374 | MO002374-001 | NDH001 | 镍钝化模板 | 989 | 2024-08-05 | 2024-08-07 | 5 | 2024-08-06 17:50:17 | 2024-08-06 17:51:52 | 江苏东方九天新能源材料有限公司 | 280817 | 秦海波 |  |  | 0.2 | 850 | 610 | 1 | JL0024040118-121 | 泰德通（0.2*610）分剪翻包改平 | 1 |  | 是 | 是 | 3 | 1
最终平整 | JG12240703281 | JG1224070328 | 东方850平整 | 合格 | 让步接收 | 甲 | 陈俊华,钱琨 | 7865 | 7850 | 0.9981 | 13750 | 0.1 | 760 | 平整 | 7236.9,7240.2米传298.5mm两个孔洞（0.07,0.14mm2），12436.5-12443.2米传184.5-184.7mm4个孔洞（0.22-0.29mm2） | 20100142 | 轧硬 | 0.4*760-SPCC | 30210015 | 光亮卷 | 0.1-SPCC |  | 60 | MO001991 | MO001991-013-01 | GLJ002 | 东方光亮卷前处理（0.4轧0.1mm) | 13575 | 2024-07-24 | 2024-08-15 | 5 | 2024-08-06 17:13:41 | 2024-08-06 17:15:23 | 江苏东方九天新能源材料有限公司 | 256392 | 陈俊华 |  |  | 0.1 | 13660 | 760 | 1 | JG12240703281 | 轧0.1，米数控制在22800-22900米，脱脂分一包9200米。 | 1 | K孔洞(7236.9,7240.2米传298.5MM0.07,0.14；12436.5-12443.2米传184.5-184.7MM4个0.22-0.29MM2) | 是 | 是 | 4541 | 13
最终平整 | JG12240703282 | JG1224070328 | 东方850平整 | 合格 | 合格品 | 甲 | 陈俊华,钱琨 | 5585 | 5580 | 0.9991 | 9870 | 0.1 | 760 | 平整 |  | 20100142 | 轧硬 | 0.4*760-SPCC | 30210015 | 光亮卷 | 0.1-SPCC |  | 60 | MO001991 | MO001991-013-02 | GLJ002 | 东方光亮卷前处理（0.4轧0.1mm) | 13575 | 2024-07-24 | 2024-08-15 | 5 | 2024-08-06 15:42:23 | 2024-08-06 16:25:05 | 江苏东方九天新能源材料有限公司 | 256392 | 陈俊华 |  |  | 0.1 | 9800 | 760 | 1 | JG12240703282 | 轧0.1，米数控制在22800-22900米，脱脂分一包9200米。 | 1 |  | 是 | 是 | 4541 | 13
最终平整 | DL1224060003 | DL1224060003 | 东方750平整 | 其他入库 | 成品退库 | 甲 | 丁振,龚政 | 5270 | 5240 | 0.9943 | 3060 | 0.39 | 565 | 泰兴双永:750平整建议用Ra1.2-1.4μm毛化辊，厚度公差：0.38-0.40mm，硬度150-170HV，粗糙度0.7-0.9μm | X锈点(来料整卷锈点，振纹，横条印) |  |  |  | 31010040 | 小品种钢卷 | 0.39-SPCC |  | 20 | MO002151 | MO002151-001 | XPZG001 | 小品种钢前处理模板 | 5340 | 2024-07-29 | 2024-08-06 | 5 | 2024-08-06 15:58:01 | 2024-08-06 16:13:01 | 江苏东方九天新能源材料有限公司 | 266720 | 丁振 |  |  | 0.39 | 3050 | 565 | 1 | DL1224060003 | 0.65改轧 泰兴双永(0.39*565)厚度±0.01mm，HV150-170，粗糙度0.7-0.9μM,卷重2-3.5吨 | 1 | X锈点(来料整卷锈点，振纹，横条印) | 是 | 是 | 17 | 1
最终平整 | JG122407034411 | JG1224070344 | 东方850平整 | 合格 | 合格品 | 甲 | 陈俊华,钱琨 | 3575 | 3460 | 0.9678 | 6110 | 0.1 | 760 | 平整 |  | 20100142 | 轧硬 | 0.4*760-SPCC | 30210015 | 光亮卷 | 0.1-SPCC |  | 60 | MO001673 | MO001673-002-01-01 | GLJ002 | 东方光亮卷前处理（0.4轧0.1mm) | 13080 | 2024-07-16 | 2024-07-31 | 5 | 2024-08-06 15:41:49 | 2024-08-06 15:42:10 | 江苏东方九天新能源材料有限公司 | 244662 | 陈俊华 |  |  | 0.1 | 6250 | 760 | 1 | JG122407034411 | 轧0.1，米数控制在22500-22600米，脱脂分一包9200米 | 1 |  | 是 | 是 | 3034 | 2
最终平整 | JG122407033522 | JG1224070335 | 东方850平整 | 返工 | 返工 | 甲 | 陈俊华,钱琨 | 3170 | 3170 | 1 | 5520 | 0.1 | 760 | 平整 | K孔洞(2987.1米传581MM2.6MM2),N粘钢折印(尾1500米操5CM，重，平后有松花印),D叠带(内80米处，传10CM，以夹纸) |  |  |  | 30210015 | 光亮卷 | 0.1-SPCC |  | 60 | MO001991 | MO001991-005-02-02 | GLJ002 | 东方光亮卷前处理（0.4轧0.1mm) | 13490 | 2024-07-24 | 2024-08-15 | 3 | 2024-08-06 13:45:15 | 2024-08-06 15:14:28 | 江苏东方九天新能源材料有限公司 |  | 陈俊华 |  | 1 | 0.1 | 5520 | 760 | 1 | JG122407033522 | 轧0.1，米数控制在22800-22900米，脱脂分一包9200米。 | 0 | K孔洞(2987.1米传581MM2.6MM2),N粘钢折印(尾1500米操5CM，重，平后有松花印),D叠带(内80米处，传10CM，以夹纸) |  |  | 2033 | 5
最终平整 | JG122407033521 | JG1224070335 | 东方850平整 | 合格 | 让步接收 | 甲 | 陈俊华,钱琨 | 2350 | 2350 | 1 | 4230 | 0.1 | 760 | 平整 | K孔洞(1656.6米传644.4MM0.22；2547.6米传458.7MM2.67MM2) | 20100142 | 轧硬 | 0.4*760-SPCC | 30210015 | 光亮卷 | 0.1-SPCC |  | 60 | MO001991 | MO001991-005-02-01 | GLJ002 | 东方光亮卷前处理（0.4轧0.1mm) | 13490 | 2024-07-24 | 2024-08-15 | 3 | 2024-08-06 13:45:15 | 2024-08-06 15:14:28 | 江苏东方九天新能源材料有限公司 |  | 陈俊华 |  | 1 | 0.1 | 4230 | 760 | 1 | JG122407033521 | 轧0.1，米数控制在22800-22900米，脱脂分一包9200米。 | 1 | K孔洞(1656.6米传644.4MM0.22；2547.6米传458.7MM2.67MM2) | 是 | 是 | 2033 | 5
最终平整 | DL122407000832 | DL12240700083 | 东方750平整 | 合格 | 让步接收 | 甲 | 丁振,龚政 | 800 | 750 | 0.9375 | 1670 | 0.1 | 610 | 四川长虹样品:750平整建议用Ra0.8-1.2μm毛化辊平整，公差0.095-0.105mm,粗糙度Ra0.3-0.6μm, 抗拉550 -840 Mpa，硬度HV0.1 200-250，转分切 | S双边浪(来料版型差),A暗线印(来料暗线印),Z振纹(来料振纹，横条印) | 31010072 | 小品种钢卷 | 0.75-SPCC | 31010018 | 小品种钢卷 | 0.1-SPCC |  | 20 | MO002156 | MO002156-001-02 | XPZG001 | 小品种钢前处理模板 | 2385 | 2024-07-29 | 2024-08-08 | 5 | 2024-08-06 13:51:00 | 2024-08-06 13:52:56 | 江苏东方九天新能源材料有限公司 | 266729 | 丁振 |  |  | 0.1 | 1700 | 610 | 1 | DL122407000832 | 四川长虹样品 0.75 轧0.1：厚度公差±0.005，HV200-250,抗拉强度550-840MPa, 只轧0.7吨 | 1 | S双边浪(来料版型差),A暗线印(来料暗线印),Z振纹(来料振纹，横条印) | 是 | 是 | 413 | 1
最终平整 | JG122407032212 | JG1224070322 | 东方850平整 | 合格 | 合格品 | 甲 | 陈俊华,钱琨 | 3860 | 3860 | 1 | 6830 | 0.1 | 760 | 平整 |  | 20100142 | 轧硬 | 0.4*760-SPCC | 30210015 | 光亮卷 | 0.1-SPCC |  | 60 | MO001991 | MO001991-011-01-02 | GLJ002 | 东方光亮卷前处理（0.4轧0.1mm) | 13535 | 2024-07-24 | 2024-08-15 | 5 | 2024-08-06 13:19:34 | 2024-08-06 13:45:02 | 江苏东方九天新能源材料有限公司 |  | 陈俊华 |  | 1 | 0.1 | 6830 | 760 | 1 | JG122407032212 | 轧0.1，米数控制在22800-22900米，脱脂分一包9200米。 | 1 |  | 是 | 是 | 2744 | 11
最终平整 | JG122407032211 | JG1224070322 | 东方850平整 | 合格 | 合格品 | 甲 | 陈俊华,钱琨 | 1850 | 1850 | 1 | 3270 | 0.1 | 760 | 平整 | S水锈斑(尾200米) | 20100142 | 轧硬 | 0.4*760-SPCC | 30210015 | 光亮卷 | 0.1-SPCC |  | 60 | MO001991 | MO001991-011-01-01 | GLJ002 | 东方光亮卷前处理（0.4轧0.1mm) | 13535 | 2024-07-24 | 2024-08-15 | 5 | 2024-08-06 13:19:34 | 2024-08-06 13:45:02 | 江苏东方九天新能源材料有限公司 |  | 陈俊华 |  | 1 | 0.1 | 3270 | 760 | 1 | JG122407032211 | 轧0.1，米数控制在22800-22900米，脱脂分一包9200米。 | 1 | S水锈斑(尾200米) | 是 | 是 | 2744 | 11
最终平整 | JG122407038422 | JG1224070384 | 东方750平整 | 合格 | 合格品 | 甲 | 丁振,龚政 | 2220 | 2120 | 0.955 | 4020 | 0.1 | 710 | 平整 |  | 20100028 | 轧硬 | 0.4*710-SPCC | 30210015 | 光亮卷 | 0.1-SPCC |  | 60 | MO001832 | MO001832-007-02-02 | GLJ002 | 东方光亮卷前处理（0.4轧0.1mm) | 13585 | 2024-07-19 | 2024-07-19 | 3 | 2024-08-06 13:30:59 | 2024-08-06 13:31:20 | 江苏东方九天新能源材料有限公司 | 250542 | 丁振 |  |  | 0.1 | 4120 | 710 | 1 | JG122407038422 | 轧0.1；米数控制在24800-24900米，脱脂平均分包 | 1 |  | 是 | 是 | 5301 | 7
最终平整 | DL00240700392 | DL0024070039 | 东方850平整 | 返工 | 返工 | 甲 | 陈俊华,钱琨 | 5720 | 5700 | 0.9965 | 6180 | 0.203 | 590 | 海金杜门：850平整建议用1.0-1.2μm毛化辊平整、厚度公差：0.198-0.203mm、硬度90-100HV,抗拉＜355MPa,粗糙度Ra0.5-0.7μm（合格证上备注镍基带蓝色标签） | Z重划伤(5680米处传15CM处划伤脱皮重，约1.5米长),H黑斑(内50米传3CM，以夹纸),H横辊印(轻微),X线条印(下板面，平后淡；上板面，平后强光能见),Z振纹(轻微) |  |  |  | 20600001 | 镍钝化卷半成品 | 0.203-SPCC |  | 60 | MO001783 | MO001783-001-02 | HJDM003 | 东方镍钝化半成品前处理0.203（海金杜门：厚度公差：0.198-0.203mm、硬度：90-100HV,粗糙度：Ra0.5-0.7μm） | 11795 | 2024-07-19 | 2024-07-27 | 3 | 2024-08-06 11:20:39 | 2024-08-06 13:03:20 | 江苏东方九天新能源材料有限公司 | 248985 | 陈俊华 |  |  | 0.203 | 6150 | 590 | 1 | DL00240700392 | 海金杜门：（0.203*590）厚度公差: 0.198-0.203mm、硬度: 90-100HV,粗粕度: Ra0.5-0.7um | 0 | Z重划伤(5680米处传15CM处划伤脱皮重，约1.5米长),H黑斑(内50米传3CM，以夹纸),H横辊印(轻微),X线条印(下板面，平后淡；上板面，平后强光能见),Z振纹(轻微) |  |  | 13532 | 1
最终平整 | DL00240700332 | DL0024070033 | 东方850平整 | 合格 | 让步接收 | 甲 | 陈俊华,钱琨 | 5915 | 5900 | 0.9975 | 10720 | 0.12 | 610 | 昆山泰德通：850平整建议用1.0-1.2μm毛化辊，厚度公差：0.115-0.125mm，HV90-110，粗糙度0.5-0.7μm，转镀镍线,（合格证上备注镍基带蓝色标签） | X细划伤(下板面操20CM处，平后强光下能见),S水锈斑(160-170米操5CM),K孔洞(10333米传574.7MM0.22MM2),X线条印(下板面传18CM处，平后强光下能见) | 20100082 | 轧硬 | 0.6*610-SPCC | 20600023 | 镍钝化卷半成品 | 0.12-SPCC |  | 60 | MO001674 | MO001674-001-02 | XPZG001 | 小品种钢前处理模板 | 12230 | 2024-07-16 | 2024-07-16 | 3 | 2024-08-06 10:05:32 | 2024-08-06 11:20:18 | 江苏东方九天新能源材料有限公司 | 244677 | 陈俊华 |  |  | 0.12 | 10650 | 610 | 1 | DL00240700332 | 昆山泰德通：（0.12*610）厚度±0.005，HV90-110,粗糙度0.5-0.7 | 1 | X细划伤(下板面操20CM处，平后强光下能见),S水锈斑(160-170米操5CM),K孔洞(10333米传574.7MM0.22MM2),X线条印(下板面传18CM处，平后强光下能见) | 是 | 是 | 14811 | 1
最终平整 | JG12240704062 | JG1224070406 | 东方750平整 | 合格 | 让步接收 | 甲 | 丁振,龚政 | 6675 | 6550 | 0.9813 | 12310 | 0.1 | 710 | 平整 | R乳化斑(整卷乳化斑重),L烂边(10660米操边烂边0.3CM) | 20100028 | 轧硬 | 0.4*710-SPCC | 30210015 | 光亮卷 | 0.1-SPCC |  | 60 | MO001804 | MO001804-007-02 | GLJ002 | 东方光亮卷前处理（0.4轧0.1mm) | 13825 | 2024-07-19 | 2024-08-03 | 5 | 2024-08-06 10:55:50 | 2024-08-06 10:56:58 | 江苏东方九天新能源材料有限公司 | 249262 | 丁振 |  |  | 0.1 | 12170 | 710 | 1 | JG12240704062 | 轧0.1；米数控制在25100-25200，脱脂平均分包 | 1 | R乳化斑(整卷乳化斑重),L烂边(10660米操边烂边0.3CM) | 是 | 是 | 5817 | 7
最终平整 | JG12240704162 | JG1224070416 | 东方750平整 | 合格 | 合格品 | 甲 | 丁振,龚政 | 5520 | 5525 | 1.0009 | 10420 | 0.1 | 710 | 平整 |  | 20100028 | 轧硬 | 0.4*710-SPCC | 30210015 | 光亮卷 | 0.1-SPCC |  | 60 | MO001801 | MO001801-003-02 | GLJ002 | 东方光亮卷前处理（0.4轧0.1mm) | 13030 | 2024-07-19 | 2024-08-03 | 5 | 2024-08-06 09:53:05 | 2024-08-06 09:53:42 | 江苏东方九天新能源材料有限公司 | 249238 | 丁振 |  |  | 0.1 | 10250 | 710 | 1 | JG12240704162 | 轧0.1；米数控制在23700-23800，脱脂分一包10500米 | 1 |  | 是 | 是 | 3238 | 3
最终平整 | DL00240700342 | DL0024070034 | 东方850平整 | 合格 | 合格品 | 乙 | 鞠承,姚学禹 | 5845 | 5800 | 0.9923 | 10700 | 0.12 | 610 | 昆山泰德通：850平整建议用1.0-1.2μm毛化辊，厚度公差：0.115-0.125mm，HV90-110，粗糙度0.5-0.7μm，转镀镍线,（合格证上备注镍基带蓝色标签） | X细划伤(下表面传2CM处，平后强光下能见),N粘钢折印(尾40米),H横辊印(轻微) | 20100082 | 轧硬 | 0.6*610-SPCC | 20600023 | 镍钝化卷半成品 | 0.12-SPCC |  | 60 | MO001674 | MO001674-002-02 | XPZG001 | 小品种钢前处理模板 | 12240 | 2024-07-16 | 2024-07-16 | 3 | 2024-08-06 05:01:37 | 2024-08-06 09:30:29 | 江苏东方九天新能源材料有限公司 | 244678 | 鞠承 |  |  | 0.12 | 10700 | 610 | 1 | DL00240700342 | 昆山泰德通：（0.12*610）厚度±0.005，HV90-110,粗糙度0.5-0.7 | 1 | X细划伤(下表面传2CM处，平后强光下能见),N粘钢折印(尾40米),H横辊印(轻微) | 是 | 是 | 14908 | 2
平整改平 | JL002403009222 | JL00240300922 | 东方850平整 | 合格 | 合格品 | 乙 | 鞠承 | 420 | 420 | 1 | 450 | 0.2 | 610 | / |  | 31310016 | 镍钝化卷 | 0.2-SPCC | 31310016 | 镍钝化卷 | 0.2-SPCC |  | 20 | MO002374 | MO002374-002-02 | NDH001 | 镍钝化模板 | 1303 | 2024-08-05 | 2024-08-07 | 5 | 2024-08-06 06:39:44 | 2024-08-06 06:39:56 | 江苏东方九天新能源材料有限公司 | 280818 | 鞠承 |  |  | 0.2 | 450 | 610 | 1 | JL002403009222 | 泰德通（0.2*610）分剪翻包改平 | 1 |  | 是 | 是 | 1 | 2
平整改平 | JL002403009221 | JL00240300922 | 东方850平整 | 合格 | 合格品 | 乙 | 鞠承 | 765 | 765 | 1 | 800 | 0.2 | 610 | / |  | 31310016 | 镍钝化卷 | 0.2-SPCC | 31310016 | 镍钝化卷 | 0.2-SPCC |  | 20 | MO002374 | MO002374-002-01 | NDH001 | 镍钝化模板 | 1303 | 2024-08-05 | 2024-08-07 | 5 | 2024-08-06 06:39:09 | 2024-08-06 06:39:36 | 江苏东方九天新能源材料有限公司 | 280818 | 鞠承 |  |  | 0.2 | 800 | 610 | 1 | JL002403009221 | 泰德通（0.2*610）分剪翻包改平 | 1 |  | 是 | 是 | 1 | 2
最终平整 | JG12240704152 | JG1224070415 | 东方850平整 | 合格 | 让步接收 | 乙 | 鞠承,姚学禹 | 5670 | 5670 | 1 | 10690 | 0.1 | 710 | 平整 | 夹纸内110米15个孔洞【剪下退平整】，1361-1384米传65cm7个孔洞（0.65-1.23mm2） | 20100028 | 轧硬 | 0.4*710-SPCC | 30210015 | 光亮卷 | 0.1-SPCC |  | 60 | MO001801 | MO001801-001-02 | GLJ002 | 东方光亮卷前处理（0.4轧0.1mm) | 13020 | 2024-07-19 | 2024-08-03 | 5 | 2024-08-06 03:37:49 | 2024-08-06 04:23:09 | 江苏东方九天新能源材料有限公司 | 249223 | 鞠承 |  |  | 0.1 | 10630 | 710 | 1 | JG12240704152 | 轧0.1；米数控制在23700-23800，脱脂分一包10500米 | 1 | K孔洞(夹纸内110米15个孔洞【退平整】/1361-1384米传65CM7个0.65-1.23) | 是 | 是 | 5316 | 1
最终平整 | JG12240601471 | JG1224060147 | 东方850平整 | 合格 | 让步接收 | 乙 | 鞠承,姚学禹 | 5835 | 5830 | 0.9991 | 10920 | 0.1 | 710 | 平整 | 板面振纹，操轻微起筋，214米传36cm孔洞（1.73mm2），9248米传27cn孔洞（0.07mm2)，表面乳化斑，50米尾部30米处停机斑 | 20100028 | 轧硬 | 0.4*710-SPCC | 30210015 | 光亮卷 | 0.1-SPCC |  | 60 | MO001177 | MO001177-001-01 | GLJ003 | 光亮卷前处理 模板 | 12655 | 2024-07-04 | 2024-07-14 | 5 | 2024-08-06 03:03:54 | 2024-08-06 03:37:38 | 江苏东方九天新能源材料有限公司 | 204376 | 鞠承 |  |  | 0.1 | 10940 | 710 | 1 | JG12240601471 | 轧0.1，米数控制在23300-23400米，脱脂分一包10400米。 | 1 | Z振纹(板面),Q起筋(操轻微),K孔洞(214米传36CM1.73/9248米传27CM0.07),R乳化斑(来料表面),T停机斑(50米尾30米处) | 是 | 是 | 8996 | 1
最终平整 | JG12240704151 | JG1224070415 | 东方850平整 | 返工 | 返工 | 乙 | 鞠承,姚学禹 | 7040 | 7030 | 0.9986 | 13280 | 0.1 | 710 | 平整 | 振纹板面，操侧轻微1CM起筋，11米传50cm孔洞（0.14mm2），10177米传4-5cm4个孔洞（0.72-10.83mm2） | 20100028 | 轧硬 | 0.4*710-SPCC | 30210015 | 光亮卷 | 0.1-SPCC |  | 60 | MO001801 | MO001801-001-01 | GLJ002 | 东方光亮卷前处理（0.4轧0.1mm) | 13020 | 2024-07-19 | 2024-08-03 | 5 | 2024-08-06 02:15:08 | 2024-08-06 03:03:46 | 江苏东方九天新能源材料有限公司 | 249223 | 鞠承 |  |  | 0.1 | 13200 | 710 | 1 | JG12240704151 | 轧0.1；米数控制在23700-23800，脱脂分一包10500米 | 0 | Z振纹(板面),Q起筋(操轻微1CM),K孔洞(11米传50CM0.14/10177米传4-5CM4个0.72-10.83) |  |  | 5316 | 1
最终平整 | JG12240703991 | JG1224070399 | 东方850平整 | 合格 | 让步接收 | 乙 | 鞠承,姚学禹 | 6690 | 6685 | 0.9993 | 12460 | 0.1 | 710 | 平整 | 夹纸内100米28个孔洞（剪下退平整）/937-967米传35CM4个孔洞（0.14-0.43mm2）5524-5529米传40CM2个孔洞（0.07-0.51mm2），表面乳化斑，50米尾部30米处停机斑，表面振纹 | 20100028 | 轧硬 | 0.4*710-SPCC | 30210015 | 光亮卷 | 0.1-SPCC |  | 60 | MO001831 | MO001831-009-01 | GLJ002 | 东方光亮卷前处理（0.4轧0.1mm) | 13680 | 2024-07-19 | 2024-07-19 | 5 | 2024-08-06 01:44:03 | 2024-08-06 02:14:57 | 江苏东方九天新能源材料有限公司 | 250535 | 鞠承 |  |  | 0.1 | 12400 | 710 | 1 | JG12240703991 | 轧0.1；米数控制在25100-25200，脱脂平均分包 | 1 | K孔洞(夹纸内100米28个孔洞【退平整】/937-967米传35CM4个0.14-0.43/5524-5529米传40CM2个0.07-0.51),R乳化斑(来料表面),T停机斑(50米尾30米处),Z振纹(来料表面) | 是 | 是 | 4461 | 9
最终平整 | JG12240703582 | JG1224070358 | 东方850平整 | 合格 | 让步接收 | 乙 | 鞠承,姚学禹 | 5590 | 5580 | 0.9982 | 9840 | 0.1 | 760 | 平整 | 板面振纹，50米尾部30米处停机斑 | 20100142 | 轧硬 | 0.4*760-SPCC | 30210015 | 光亮卷 | 0.1-SPCC |  | 60 | MO001991 | MO001991-004-02 | GLJ002 | 东方光亮卷前处理（0.4轧0.1mm) | 13510 | 2024-07-24 | 2024-08-15 | 5 | 2024-08-06 01:19:05 | 2024-08-06 01:43:54 | 江苏东方九天新能源材料有限公司 | 256368 | 鞠承 |  |  | 0.1 | 9820 | 760 | 1 | JG12240703582 | 轧0.1，米数控制在22800-22900米，脱脂分一包9200米。 | 1 | Z振纹(板面),T停机斑(50米尾30米处) | 是 | 是 | 5416 | 4
最终平整 | JG12240703581 | JG1224070358 | 东方850平整 | 合格 | 让步接收 | 乙 | 姚学禹 | 7810 | 7810 | 1 | 13770 | 0.1 | 760 | 平整 | 板面乳化斑，50米尾部30米处停机斑，板面振纹 | 20100142 | 轧硬 | 0.4*760-SPCC | 30210015 | 光亮卷 | 0.1-SPCC |  | 60 | MO001991 | MO001991-004-01 | GLJ002 | 东方光亮卷前处理（0.4轧0.1mm) | 13510 | 2024-07-24 | 2024-08-15 | 5 | 2024-08-06 00:45:06 | 2024-08-06 01:18:33 | 江苏东方九天新能源材料有限公司 | 256368 | 鞠承 |  |  | 0.1 | 13700 | 760 | 1 | JG12240703581 | 轧0.1，米数控制在22800-22900米，脱脂分一包9200米。 | 1 | R乳化斑(板面),T停机斑(50米尾30米处),Z振纹(板面) | 是 | 是 | 5416 | 4
最终平整 | JG12240703572 | JG1224070357 | 东方850平整 | 合格 | 让步接收 | 乙 | 鞠承,姚学禹 | 5375 | 5320 | 0.9898 | 9230 | 0.1 | 760 | 平整 | 板面振纹，板面乳化斑 | 20100142 | 轧硬 | 0.4*760-SPCC | 30210015 | 光亮卷 | 0.1-SPCC |  | 60 | MO001991 | MO001991-003-02 | GLJ002 | 东方光亮卷前处理（0.4轧0.1mm) | 13495 | 2024-07-24 | 2024-08-15 | 5 | 2024-08-06 00:44:21 | 2024-08-06 00:44:58 | 江苏东方九天新能源材料有限公司 | 256367 | 鞠承 |  |  | 0.1 | 9315 | 760 | 1 | JG12240703572 | 轧0.1，米数控制在22800-22900米，脱脂分一包9200米。 | 1 | Z振纹(板面),R乳化斑(板面) | 是 | 是 | 4301 | 3
最终平整 | DL00240700152 | DL0024070015 | 东方850平整 | 合格 | 让步接收 | 甲 | 陈俊华,钱琨 | 5745 | 5730 | 0.9974 | 6170 | 0.203 | 590 | 海金杜门：850平整建议用1.0-1.2μm毛化辊平整、厚度公差：0.198-0.203mm、硬度90-100HV,抗拉＜355MPa,粗糙度Ra0.5-0.7μm（合格证上备注镍基带蓝色标签） | 两边氧化边，内60米处脱脂停机斑，内60米传2CM黑斑，轻微横辊印，下板面线条印重平后强光下能见 | 20100077 | 轧硬 | 0.6*590-SPCC | 20600001 | 镍钝化卷半成品 | 0.203-SPCC |  | 60 | MO001666 | MO001666-001-02 | HJDM003 | 东方镍钝化半成品前处理0.203（海金杜门：厚度公差：0.198-0.203mm、硬度：90-100HV,粗糙度：Ra0.5-0.7μm） | 11830 | 2024-07-16 | 2024-07-26 | 5 | 2024-08-05 17:46:59 | 2024-08-05 18:30:21 | 江苏东方九天新能源材料有限公司 | 244212 | 陈俊华 |  |  | 0.203 | 6150 | 590 | 1 | DL00240700152 | 海金杜门：（0.203*590）厚度公差: 0.198-0.203mm、硬度: 90-100HV,粗粕度: Ra0.5-0.7um | 1 | Y氧化边(两边),T停机斑(内60米处脱脂停机斑),H黑斑(内60米传2CM),H横辊印(轻微),X线条印(下板面，重，平后强光下能见) | 是 | 是 | 24166 | 1
最终平整 | DL00240700181 | DL0024070018 | 东方850平整 | 返工 | 返工 | 甲 | 陈俊华,钱琨 | 5750 | 5730 | 0.9965 | 6250 | 0.203 | 590 | 海金杜门：850平整建议用1.0-1.2μm毛化辊平整、厚度公差：0.198-0.203mm、硬度90-100HV,抗拉＜355MPa,粗糙度Ra0.5-0.7μm（合格证上备注镍基带蓝色标签） | 5330-5340米挫伤重，下板面线条印重平后强光下能见，上板面平后淡，两边氧化边 | 20100077 | 轧硬 | 0.6*590-SPCC | 20600001 | 镍钝化卷半成品 | 0.203-SPCC |  | 60 | MO001691 | MO001691-001-01 | HJDM003 | 东方镍钝化半成品前处理0.203（海金杜门：厚度公差：0.198-0.203mm、硬度：90-100HV,粗糙度：Ra0.5-0.7μm） | 11915 | 2024-07-17 | 2024-07-27 | 3 | 2024-08-05 17:02:48 | 2024-08-05 17:46:43 | 江苏东方九天新能源材料有限公司 | 245187 | 陈俊华 |  |  | 0.203 | 6150 | 590 | 1 | DL00240700181 | 海金杜门:(0.203*590)厚度公差: 0.198-0.203mm、硬度: 90-100HV,粗粕度: Ra0.5-0.7um | 0 | C挫伤(5330-5340米，重),X线条印(下板面，重，平后强光下能见，上板面，平后淡),Y氧化边(两边) |  |  | 5891 | 1
最终平整 | DL00240700151 | DL0024070015 | 东方850平整 | 合格 | 让步接收 | 甲 | 陈俊华,钱琨 | 5800 | 5730 | 0.9879 | 6150 | 0.203 | 590 | 海金杜门：850平整建议用1.0-1.2μm毛化辊平整、厚度公差：0.198-0.203mm、硬度90-100HV,抗拉＜355MPa,粗糙度Ra0.5-0.7μm（合格证上备注镍基带蓝色标签） | 3679.2-3696.6米传7.3mm4个孔洞（0.87,0.36,1.59,1.73mm2）孔洞处分包，下板面线条印平后淡 | 20100077 | 轧硬 | 0.6*590-SPCC | 20600001 | 镍钝化卷半成品 | 0.203-SPCC |  | 60 | MO001666 | MO001666-001-01 | HJDM003 | 东方镍钝化半成品前处理0.203（海金杜门：厚度公差：0.198-0.203mm、硬度：90-100HV,粗糙度：Ra0.5-0.7μm） | 11830 | 2024-07-16 | 2024-07-26 | 5 | 2024-08-05 16:17:25 | 2024-08-05 17:02:04 | 江苏东方九天新能源材料有限公司 | 244212 | 陈俊华 |  |  | 0.203 | 6100 | 590 | 1 | DL00240700151 | 海金杜门：（0.203*590）厚度公差: 0.198-0.203mm、硬度: 90-100HV,粗粕度: Ra0.5-0.7um | 1 | K孔洞(3679.2-3696.6米传7.3MM0.87,0.36,1.59,1.73MM2【4个】),X线条印(下板面，平后淡) | 是 | 是 | 24166 | 1
最终平整 | DL00240700341 | DL0024070034 | 东方850平整 | 合格 | 让步接收 | 甲 | 陈俊华,钱琨 | 6010 | 6000 | 0.9983 | 11100 | 0.12 | 610 | 昆山泰德通：850平整建议用1.0-1.2μm毛化辊，厚度公差：0.115-0.125mm，HV90-110，粗糙度0.5-0.7μm，转镀镍线,（合格证上备注镍基带蓝色标签） | 两边氧化边，上下板面线条印平后淡，10000米处板面中间轻微折皱 |  |  |  | 20600023 | 镍钝化卷半成品 | 0.12-SPCC |  | 60 | MO001674 | MO001674-002-01 | XPZG001 | 小品种钢前处理模板 | 12240 | 2024-07-16 | 2024-07-16 | 3 | 2024-08-05 15:05:25 | 2024-08-05 16:17:05 | 江苏东方九天新能源材料有限公司 | 244678 | 陈俊华 |  |  | 0.12 | 11000 | 610 | 1 | DL00240700341 | 昆山泰德通：（0.12*610）厚度±0.005，HV90-110,粗糙度0.5-0.7 | 1 | Y氧化边(两边),X线条印(上下板面，平后淡),Z折皱(10000米处，板面中间，轻微) | 是 | 是 | 14908 | 2
最终平整 | JG12240704022 | JG1224070402 | 东方750平整 | 返工 | 返工 | 甲 | 丁振,龚政 | 1575 | 1560 | 0.9905 | 2950 | 0.1 | 710 | 平整 | 2460-2500米操边15CM内松花印叠带,短带 | 20100028 | 轧硬 | 0.4*710-SPCC | 30210015 | 光亮卷 | 0.1-SPCC |  | 60 | MO001831 | MO001831-015-02 | GLJ002 | 东方光亮卷前处理（0.4轧0.1mm) | 13715 | 2024-07-19 | 2024-07-19 | 3 | 2024-08-05 16:12:05 | 2024-08-05 16:13:01 | 江苏东方九天新能源材料有限公司 | 250538 | 丁振 |  |  | 0.1 | 3000 | 710 | 1 | JG12240704022 | 轧0.1；米数控制在25100-25200，脱脂平均分包 | 1 | S松花印(2460-2500米操边15CM内松花印叠带) |  |  | 15581 | 15
最终平整 | JG12240703841 | JG1224070384 | 东方750平整 | 合格 | 让步接收 | 甲 | 丁振,龚政 | 2770 | 2765 | 0.9982 | 5210 | 0.1 | 710 | 平整 | 3150米传边38cm孔洞（0.18mm2) | 20100028 | 轧硬 | 0.4*710-SPCC | 30210015 | 光亮卷 | 0.1-SPCC |  | 60 | MO001832 | MO001832-007-01 | GLJ002 | 东方光亮卷前处理（0.4轧0.1mm) | 13585 | 2024-07-19 | 2024-07-19 | 3 | 2024-08-05 15:39:25 | 2024-08-05 15:40:14 | 江苏东方九天新能源材料有限公司 | 250542 | 丁振 |  |  | 0.1 | 5140 | 710 | 1 | JG12240703841 | 轧0.1；米数控制在24800-24900米，脱脂平均分包 | 1 | K孔洞(3150米传边38CM孔洞0.18) | 是 | 是 | 5301 | 7
最终平整 | DL00240700331 | DL0024070033 | 东方850平整 | 合格 | 让步接收 | 甲 | 陈俊华,钱琨 | 5970 | 5960 | 0.9983 | 10830 | 0.12 | 610 | 昆山泰德通：850平整建议用1.0-1.2μm毛化辊，厚度公差：0.115-0.125mm，HV90-110，粗糙度0.5-0.7μm，转镀镍线,（合格证上备注镍基带蓝色标签） | N粘钢折印(尾30米操10CM),X线条印(上下板面，平后淡) | 20100082 | 轧硬 | 0.6*610-SPCC | 20600023 | 镍钝化卷半成品 | 0.12-SPCC |  | 60 | MO001674 | MO001674-001-01 | XPZG001 | 小品种钢前处理模板 | 12230 | 2024-07-16 | 2024-07-16 | 3 | 2024-08-05 15:03:45 | 2024-08-05 15:04:56 | 江苏东方九天新能源材料有限公司 | 244677 | 陈俊华 |  |  | 0.12 | 10750 | 610 | 1 | DL00240700331 | 昆山泰德通：（0.12*610）厚度±0.005，HV90-110,粗糙度0.5-0.7 | 1 | N粘钢折印(尾30米操10CM),X线条印(上下板面，平后淡) | 是 | 是 | 14811 | 1
最终平整 | JG122407041612 | JG1224070416 | 东方750平整 | 合格 | 让步接收 | 甲 | 丁振,龚政 | 5825 | 5825 | 1 | 10930 | 0.1 | 710 | 平整 | K孔洞(9409米传边23CM孔洞0.18,9412米传边23CM孔洞0.27) | 20100028 | 轧硬 | 0.4*710-SPCC | 30210015 | 光亮卷 | 0.1-SPCC |  | 60 | MO001801 | MO001801-003-01-02 | GLJ002 | 东方光亮卷前处理（0.4轧0.1mm) | 13030 | 2024-07-19 | 2024-08-03 | 5 | 2024-08-05 13:56:59 | 2024-08-05 13:58:14 | 江苏东方九天新能源材料有限公司 |  | 丁振 |  | 1 | 0.1 | 10930 | 710 | 1 | JG122407041612 | 轧0.1；米数控制在23700-23800，脱脂分一包10500米 | 1 | K孔洞(9409米传边23CM孔洞0.18,9412米传边23CM孔洞0.27) | 是 | 是 | 3238 | 3
最终平整 | JG122407041611 | JG1224070416 | 东方750平整 | 其他入库 | 协议品 | 甲 | 丁振,龚政 | 560 | 560 | 1 | 1080 | 0.1 | 710 | 平整 |  | 20100028 | 轧硬 | 0.4*710-SPCC | 30210015 | 光亮卷 | 0.1-SPCC |  | 60 | MO001801 | MO001801-003-01-01 | GLJ002 | 东方光亮卷前处理（0.4轧0.1mm) | 13030 | 2024-07-19 | 2024-08-03 | 5 | 2024-08-05 13:56:59 | 2024-08-05 13:58:14 | 江苏东方九天新能源材料有限公司 |  | 丁振 |  | 1 | 0.1 | 1080 | 710 | 1 | JG122407041611 | 轧0.1；米数控制在23700-23800，脱脂分一包10500米 | 1 |  | 是 | 是 | 3238 | 3
最终平整 | DL00240700101 | DL00240700101 | 东方850平整 | 返工 | 返工 | 甲 | 陈俊华,钱琨 | 5690 | 5680 | 0.9982 | 12790 | 0.1 | 590 | 平整 | Q缺口(2904米处传边部),K孔洞(124米传355.1MM7.44MM2) | 20200090 | 小品种钢半成品 | 0.254-SPCC | 30210015 | 光亮卷 | 0.1-SPCC |  | 60 | MO001829 | MO001829-001 | GLJ002 | 东方光亮卷前处理（0.4轧0.1mm) | 5745 | 2024-07-19 | 2024-07-31 | 3 | 2024-08-05 12:37:16 | 2024-08-05 13:28:19 | 江苏东方九天新能源材料有限公司 | 250059 | 陈俊华 |  |  | 0.1 | 12660 | 590 | 1 | DL00240700101 | 退火后改轧0.1光缆带（0.6已经轧到0.254，脱脂结束）（0.254*590），米数控制在12700-12800米 | 0 | Q缺口(2904米处传边部),K孔洞(124米传355.1MM7.44MM2) | 否 | 否 |  | 1
最终平整 | JG12240703832 | JG1224070383 | 东方750平整 | 合格 | 让步接收 | 甲 | 丁振,龚政 | 6535 | 6510 | 0.9962 | 12310 | 0.1 | 710 | 平整 | K孔洞(1046米传边60CM两个孔洞0.09,0.36,3955米传边7CM孔洞0.68) | 20100028 | 轧硬 | 0.4*710-SPCC | 30210015 | 光亮卷 | 0.1-SPCC |  | 60 | MO001832 | MO001832-013-02 | GLJ002 | 东方光亮卷前处理（0.4轧0.1mm) | 13570 | 2024-07-19 | 2024-07-19 | 3 | 2024-08-05 13:15:31 | 2024-08-05 13:16:59 | 江苏东方九天新能源材料有限公司 | 250545 | 丁振 |  |  | 0.1 | 12180 | 710 | 1 | JG12240703832 | 轧0.1；米数控制在24800-24900米，脱脂平均分包 | 1 | K孔洞(1046米传边60CM两个孔洞0.09,0.36,3955米传边7CM孔洞0.68) | 是 | 是 | 4540 | 13
最终平整 | JG12240602333 | JG1224060233 | 东方850平整 | 合格 | 让步接收 | 甲 | 陈俊华,钱琨 | 2370 | 2360 | 0.9958 | 5170 | 0.1 | 610 | 平整 | K孔洞(4043.7米传549.3MM1.95MM2) | 20100142 | 轧硬 | 0.4*760-SPCC | 30210015 | 光亮卷 | 0.1-SPCC |  | 90 | MO000945 | MO000945-017-03 | KSFW001 | 东方小品种钢前处理 0.67（昆山富维 厚度公差：0.660-0.670mm,光泽度大于150GU（横向、纵向），粗糙度：Ra0.2-0.45um.硬度：HV80-110） | 13500 | 2024-06-25 | 2024-07-05 | 2 | 2024-08-05 11:18:58 | 2024-08-05 12:36:59 | 江苏东方九天新能源材料有限公司 | 193097 | 陈俊华 |  |  | 0.1 | 5150 | 610 | 1 | JG12240602333 | 轧0.1，米数控制在23100-23200米，脱脂分一包10400米。 | 1 | K孔洞(4043.7米传549.3MM1.95MM2) | 关闭 | 是 | 3481 | 17
最终平整 | JG11231002641 | JG11231002641 | 东方850平整 | 返工 | 返工 | 甲 | 陈俊华,钱琨 | 5840 | 5820 | 0.9966 | 12370 | 0.1 | 620 | 平整 | K孔洞(6217.3-6271.6m传58.5MM4个2.96-5.99MM2),X线条印(传20CM，重) | 20200052 | 小品种钢半成品 | 0.4-SPCC | 30210015 | 光亮卷 | 0.1-SPCC |  | 60 | MO002072 | MO002072-001 | GLJ002 | 东方光亮卷前处理（0.4轧0.1mm) | 5895 | 2024-07-26 | 2024-07-26 | 3 | 2024-08-05 11:13:00 | 2024-08-05 12:12:26 | 江苏东方九天新能源材料有限公司 | 245564 | 陈俊华 |  |  | 0.1 | 12300 | 620 | 1 | JG11231002641 | 轧0.1，米数控制在12300-12400米 | 0 | K孔洞(6217.3-6271.6m传58.5MM4个2.96-5.99MM2),X线条印(传20CM，重) | 否 | 否 |  | 1
最终平整 | JG122407040212 | JG1224070402 | 东方750平整 | 返工 | 返工 | 甲 | 丁振,龚政 | 4740 | 4600 | 0.9705 | 8740 | 0.1 | 710 | 平整 | S松花印(传边25CM内松花印重),K孔洞(3735米传边52CM孔洞0.14,3744米传边52CM孔洞0.18) | 20100028 | 轧硬 | 0.4*710-SPCC | 30210015 | 光亮卷 | 0.1-SPCC |  | 60 | MO001831 | MO001831-015-01-02 | GLJ002 | 东方光亮卷前处理（0.4轧0.1mm) | 13715 | 2024-07-19 | 2024-07-19 | 3 | 2024-08-05 11:55:16 | 2024-08-05 11:56:44 | 江苏东方九天新能源材料有限公司 | 250538 | 丁振 |  |  | 0.1 | 8900 | 710 | 1 | JG122407040212 | 轧0.1；米数控制在25100-25200，脱脂平均分包 | 0 | S松花印(传边25CM内松花印重),K孔洞(3735米传边52CM孔洞0.14,3744米传边52CM孔洞0.18) |  |  | 15581 | 15
最终平整 | JG11231002642 | JG11231002642 | 东方850平整 | 合格 | 合格品 | 甲 | 陈俊华,钱琨 | 5745 | 5780 | 1.0061 | 12400 | 0.1 | 620 | 平整 | X线条印(来料20CM，重) | 20200052 | 小品种钢半成品 | 0.4-SPCC | 30210015 | 光亮卷 | 0.1-SPCC |  | 60 | MO002072 | MO002072-002 | GLJ002 | 东方光亮卷前处理（0.4轧0.1mm) | 5845 | 2024-07-26 | 2024-07-26 | 5 | 2024-08-05 10:42:07 | 2024-08-05 11:11:01 | 江苏东方九天新能源材料有限公司 | 245568 | 陈俊华 |  |  | 0.1 | 12350 | 620 | 1 | JG11231002642 | 轧0.1，米数控制在12300-12400米 | 1 | X线条印(来料20CM，重) | 是 | 是 | 4173 | 2
最终平整 | JG12240703951 | JG1224070395 | 东方750平整 | 合格 | 让步接收 | 甲 | 丁振,龚政 | 6965 | 6870 | 0.9864 | 12980 | 0.1 | 710 | 平整 | K孔洞(1096-1134米传边13CM9个孔洞0.14-0.82) | 20100028 | 轧硬 | 0.4*710-SPCC | 30210015 | 光亮卷 | 0.1-SPCC |  | 60 | MO001831 | MO001831-001-01 | GLJ002 | 东方光亮卷前处理（0.4轧0.1mm) | 13765 | 2024-07-19 | 2024-07-19 | 5 | 2024-08-05 10:55:58 | 2024-08-05 10:57:04 | 江苏东方九天新能源材料有限公司 | 250531 | 丁振 |  |  | 0.1 | 13000 | 710 | 1 | JG12240703951 | 轧0.1；米数控制在25100-25200，脱脂平均分包 | 1 | K孔洞(1096-1134米传边13CM9个孔洞0.14-0.82) | 是 | 是 | 5783 | 1
最终平整 | JG122406014322 | JG1224060143 | 东方850平整 | 返工 | 返工 | 甲 | 陈俊华,钱琨 | 2950 | 2950 | 1 | 5780 | 0.1 | 680 | 平整 | K孔洞(4073.6米传316.2MM0.14MM2),H花辊印(传5CM，轻微) | 20100142 | 轧硬 | 0.4*760-SPCC | 30210015 | 光亮卷 | 0.1-SPCC |  | 90 | MO000945 | MO000945-012-02-02 | KSFW001 | 东方小品种钢前处理 0.67（昆山富维 厚度公差：0.660-0.670mm,光泽度大于150GU（横向、纵向），粗糙度：Ra0.2-0.45um.硬度：HV80-110） | 13475 | 2024-06-25 | 2024-07-05 | 2 | 2024-08-05 10:16:32 | 2024-08-05 10:41:49 | 江苏东方九天新能源材料有限公司 | 193092 | 陈俊华 |  |  | 0.1 | 5750 | 680 | 1 | JG122406014322 | 轧0.1，米数控制在23100-23200米，脱脂分一包10400米。 | 0 | K孔洞(4073.6米传316.2MM0.14MM2),H花辊印(传5CM，轻微) |  |  | 4684 | 12
最终平整 | JG122406014321 | JG1224060143 | 东方850平整 | 返工 | 返工 | 甲 | 陈俊华,钱琨 | 3015 | 3000 | 0.995 | 5890 | 0.1 | 680 | 平整 | K孔洞(1581.1米传509.2MM0.07MM2),H花辊印(传5CM，轻微) | 20100142 | 轧硬 | 0.4*760-SPCC | 30210015 | 光亮卷 | 0.1-SPCC |  | 90 | MO000945 | MO000945-012-02-01 | KSFW001 | 东方小品种钢前处理 0.67（昆山富维 厚度公差：0.660-0.670mm,光泽度大于150GU（横向、纵向），粗糙度：Ra0.2-0.45um.硬度：HV80-110） | 13475 | 2024-06-25 | 2024-07-05 | 2 | 2024-08-05 10:14:46 | 2024-08-05 10:16:01 | 江苏东方九天新能源材料有限公司 | 193092 | 陈俊华 |  |  | 0.1 | 5850 | 680 | 1 | JG122406014321 | 轧0.1，米数控制在23100-23200米，脱脂分一包10400米。 | 0 | K孔洞(1581.1米传509.2MM0.07MM2),H花辊印(传5CM，轻微) |  |  | 4684 | 12
最终平整 | JG122407041911 | JG1224070419 | 东方850平整 | 合格 | 合格品 | 甲 | 陈俊华,钱琨 | 5120 | 5120 | 1 | 9530 | 0.1 | 710 | 平整 |  | 20100028 | 轧硬 | 0.4*710-SPCC | 30210015 | 光亮卷 | 0.1-SPCC |  | 60 | MO001803 | MO001803-001-01-01 | GLJ002 | 东方光亮卷前处理（0.4轧0.1mm) | 13470 | 2024-07-19 | 2024-08-03 | 5 | 2024-08-05 09:54:46 | 2024-08-05 10:14:06 | 江苏东方九天新能源材料有限公司 |  | 陈俊华 |  | 1 | 0.1 | 9530 | 710 | 1 | JG122407041911 | 轧0.1；米数控制在24700-24800，脱脂平均分包 | 1 |  | 是 | 是 | 3805 | 1
最终平整 | JG122407041912 | JG1224070419 | 东方850平整 | 返工 | 返工 | 甲 | 陈俊华,钱琨 | 1830 | 1830 | 1 | 3400 | 0.1 | 710 | 平整 | H花辊印(操10CM，轻微) | 20100028 | 轧硬 | 0.4*710-SPCC | 30210015 | 光亮卷 | 0.1-SPCC |  | 60 | MO001803 | MO001803-001-01-02 | GLJ002 | 东方光亮卷前处理（0.4轧0.1mm) | 13470 | 2024-07-19 | 2024-08-03 | 5 | 2024-08-05 09:54:46 | 2024-08-05 10:14:06 | 江苏东方九天新能源材料有限公司 |  | 陈俊华 |  | 1 | 0.1 | 3400 | 710 | 1 | JG122407041912 | 轧0.1；米数控制在24700-24800，脱脂平均分包 | 0 | H花辊印(操10CM，轻微) |  |  | 3805 | 1
最终平整 | JG12240703391 | JG1224070339 | 东方850平整 | 合格 | 让步接收 | 乙 | 鞠承,姚学禹 | 4870 | 4850 | 0.9959 | 7020 | 0.125 | 760 | 平整 | K孔洞(72-78米传47CM3个0.14-0.22),R乳化斑() | 20100142 | 轧硬 | 0.4*760-SPCC | 30210004 | 光亮卷 | 0.125-SPCC |  | 60 | MO001672 | MO001672-001-01 | GLJ001 | 东方光亮卷前处理(0.4轧0.125mm) | 13530 | 2024-07-16 | 2024-07-31 | 5 | 2024-08-05 07:12:47 | 2024-08-05 07:29:12 | 江苏东方九天新能源材料有限公司 | 244652 | 鞠承 |  |  | 0.125 | 7000 | 760 | 1 | JG12240703391 | 脱脂分一包4.9t，2050米，合格报工，轧0.125，米数控制在6800-6900米，厚度公差0.115-0.125，轧机按照0.12的中值设定轧制。剩余一包8.6t脱脂结束后报工，报工报待处理。特别注意按照此要求操作。 | 1 | K孔洞(72-78米传47CM3个0.14-0.22),R乳化斑() | 是 | 是 | 2790 | 1
最终平整 | JG12240703571 | JG1224070357 | 东方850平整 | 合格 | 合格品 | 乙 | 鞠承,姚学禹 | 7630 | 7580 | 0.9934 | 13130 | 0.1 | 760 | 平整 | Z振纹(板面),R乳化斑(来料表面) | 20100142 | 轧硬 | 0.4*760-SPCC | 30210015 | 光亮卷 | 0.1-SPCC |  | 60 | MO001991 | MO001991-003-01 | GLJ002 | 东方光亮卷前处理（0.4轧0.1mm) | 13495 | 2024-07-24 | 2024-08-15 | 5 | 2024-08-05 06:27:57 | 2024-08-05 07:08:47 | 江苏东方九天新能源材料有限公司 | 256367 | 鞠承 |  |  | 0.1 | 13180 | 760 | 1 | JG12240703571 | 轧0.1，米数控制在22800-22900米，脱脂分一包9200米。 | 1 | Z振纹(板面),R乳化斑(来料表面) | 是 | 是 | 4301 | 3
最终平整 | DL00240700262 | DL0024070026 | 东方850平整 | 合格 | 合格品 | 乙 | 鞠承,姚学禹 | 6000 | 5980 | 0.9967 | 5160 | 0.25 | 610 | 昆山泰德通：850平整建议用Ra1.0-1.2μm毛化辊平整、厚度公差：0.245-0.255mm、硬度90-110HV、粗糙度0.5-0.7um、转镀镍线,（合格证上备注镍基带蓝色标签） | Z振纹(板面),S砂轮印(板面),T停机斑(50米),B白斑(表面， ),Y氧化边(两边) | 20100082 | 轧硬 | 0.6*610-SPCC | 20600019 | 镍钝化卷半成品 | 0.25-SPCC |  | 50 | MO001789 | MO001789-001-02 | XPZG001 | 小品种钢前处理模板 | 12175 | 2024-07-19 | 2024-07-31 | 5 | 2024-08-05 05:36:40 | 2024-08-05 06:27:38 | 江苏东方九天新能源材料有限公司 | 249097 | 鞠承 |  |  | 0.25 | 5150 | 610 | 1 | DL00240700262 | 昆山泰德通（0.25*610）备货；厚度±0.005，HV90-110,粗糙度0.5-0.7 | 1 | Z振纹(板面),S砂轮印(板面),T停机斑(50米),B白斑(表面， ),Y氧化边(两边) | 是 | 是 | 2736 | 1
最终平整 | DL00240700211 | DL0024070021 | 东方850平整 | 合格 | 合格品 | 乙 | 鞠承,姚学禹 | 5990 | 5970 | 0.9967 | 5100 | 0.25 | 610 | 昆山泰德通：850平整建议用Ra1.0-1.2μm毛化辊平整、厚度公差：0.245-0.255mm、硬度90-110HV、粗糙度0.5-0.7um、转镀镍线,（合格证上备注镍基带蓝色标签） | X细划伤(板面轻微细),A暗线印(来料表面轻微),Z振纹(板面),T停机斑(50米80米处),H横辊印(板面轻微),B白斑(板面) | 20100082 | 轧硬 | 0.6*610-SPCC | 20600019 | 镍钝化卷半成品 | 0.25-SPCC |  | 50 | MO001789 | MO001789-002-01 | XPZG001 | 小品种钢前处理模板 | 12155 | 2024-07-19 | 2024-07-31 | 3 | 2024-08-05 04:56:00 | 2024-08-05 05:36:33 | 江苏东方九天新能源材料有限公司 | 249098 | 鞠承 |  |  | 0.25 | 5100 | 610 | 1 | DL00240700211 | 昆山泰德通（0.25*610）备货；厚度±0.005，HV90-110,粗糙度0.5-0.7 | 1 | X细划伤(板面轻微细),A暗线印(来料表面轻微),Z振纹(板面),T停机斑(50米80米处),H横辊印(板面轻微),B白斑(板面) | 是 | 是 | 1886 | 2
最终平整 | DL00240700261 | DL0024070026 | 东方850平整 | 合格 | 让步接收 | 乙 | 鞠承,姚学禹 | 5820 | 5790 | 0.9948 | 5030 | 0.25 | 610 | 昆山泰德通：850平整建议用Ra1.0-1.2μm毛化辊平整、厚度公差：0.245-0.255mm、硬度90-110HV、粗糙度0.5-0.7um、转镀镍线,（合格证上备注镍基带蓝色标签） | Z振纹(板面),X细划伤(板面轻微细划伤),Y氧化边(两边),T停机斑(50米80米处),H横辊印(表面轻微),A暗线印(来料表面轻微暗) | 20100082 | 轧硬 | 0.6*610-SPCC | 20600019 | 镍钝化卷半成品 | 0.25-SPCC |  | 50 | MO001789 | MO001789-001-01 | XPZG001 | 小品种钢前处理模板 | 12175 | 2024-07-19 | 2024-07-31 | 5 | 2024-08-05 04:14:30 | 2024-08-05 04:55:49 | 江苏东方九天新能源材料有限公司 | 249097 | 鞠承 |  |  | 0.25 | 5000 | 610 | 1 | DL00240700261 | 昆山泰德通（0.25*610）备货；厚度±0.005，HV90-110,粗糙度0.5-0.7 | 1 | Z振纹(板面),X细划伤(板面轻微细划伤),Y氧化边(两边),T停机斑(50米80米处),H横辊印(表面轻微),A暗线印(来料表面轻微暗) | 是 | 是 | 2736 | 1
最终平整 | DL00240700212 | DL0024070021 | 东方850平整 | 返工 | 返工 | 乙 | 鞠承,姚学禹 | 5780 | 5760 | 0.9965 | 4980 | 0.25 | 610 | 昆山泰德通：850平整建议用Ra1.0-1.2μm毛化辊平整、厚度公差：0.245-0.255mm、硬度90-110HV、粗糙度0.5-0.7um、转镀镍线,（合格证上备注镍基带蓝色标签） | 两边氧化边，表面白斑，4540米表面挫伤重，夹纸内60米公差高，50米尾部30米处停机斑，板面振纹 | 20100082 | 轧硬 | 0.6*610-SPCC | 20600019 | 镍钝化卷半成品 | 0.25-SPCC |  | 50 | MO001789 | MO001789-002-02 | XPZG001 | 小品种钢前处理模板 | 12155 | 2024-07-19 | 2024-07-31 | 3 | 2024-08-05 03:33:44 | 2024-08-05 04:14:21 | 江苏东方九天新能源材料有限公司 | 249098 | 鞠承 |  |  | 0.25 | 4975 | 610 | 1 | DL00240700212 | 昆山泰德通（0.25*610）备货；厚度±0.005，HV90-110,粗糙度0.5-0.7 | 0 | Y氧化边(两边),B白斑(来料表面),C挫伤(4540米表面来料挫伤重),H厚薄公差(夹纸内60米公差高),T停机斑(50米尾30米处),Z振纹(板面) |  |  | 1886 | 2
最终平整 | DL00240700221 | DL0024070022 | 东方850平整 | 合格 | 让步接收 | 乙 | 鞠承,姚学禹 | 5940 | 5920 | 0.9966 | 5070 | 0.25 | 610 | 昆山泰德通：850平整建议用Ra1.0-1.2μm毛化辊平整、厚度公差：0.245-0.255mm、硬度90-110HV、粗糙度0.5-0.7um、转镀镍线,（合格证上备注镍基带蓝色标签） | 板面振纹，板面雄鹰细划伤，50米处停机斑，板面多白斑，两边氧化边，板面轻微横辊印，870米板面划伤重 | 20100082 | 轧硬 | 0.6*610-SPCC | 20600019 | 镍钝化卷半成品 | 0.25-SPCC |  | 50 | MO002093 | MO002093-001-01 | XPZG001 | 小品种钢前处理模板 | 12165 | 2024-07-26 | 2024-08-12 | 3 | 2024-08-05 02:38:01 | 2024-08-05 03:33:34 | 江苏东方九天新能源材料有限公司 | 261926 | 鞠承 |  |  | 0.25 | 5050 | 610 | 1 | DL00240700221 | 昆山泰德通:（0.25*610）厚度±0.005，HV90-110,粗糙度0.5-0.7 | 1 | Z振纹(板面),X细划伤(板面雄鹰细划伤),T停机斑(50米处),B白斑(板面多),Y氧化边(两边)H横辊印(板面轻微) | 是 | 是 | 1912 | 1
最终平整 | DL00240700242 | DL0024070024 | 东方850平整 | 合格 | 让步接收 | 乙 | 鞠承,姚学禹 | 5925 | 5885 | 0.9932 | 5060 | 0.25 | 610 | 昆山泰德通：850平整建议用Ra1.0-1.2μm毛化辊平整、厚度公差：0.245-0.255mm、硬度90-110HV、粗糙度0.5-0.7um、转镀镍线,（合格证上备注镍基带蓝色标签） | 板面白斑，两边氧化边，50米处停机斑，板面振纹 | 20100082 | 轧硬 | 0.6*610-SPCC | 20600019 | 镍钝化卷半成品 | 0.25-SPCC |  | 50 | MO002207 | MO002207-001-02 | XPZG001 | 小品种钢前处理模板 | 12145 | 2024-07-30 | 2024-08-10 | 5 | 2024-08-05 02:07:20 | 2024-08-05 02:37:49 | 江苏东方九天新能源材料有限公司 | 269645 | 鞠承 |  |  | 0.25 | 5040 | 610 | 1 | DL00240700242 | 昆山泰德通（0.25*610）厚度±0.005，HV90-110,粗糙度0.5-0.7 | 1 | B白斑(板面),Y氧化边(两边),T停机斑(50米处),Z振纹(板面) | 是 | 是 | 2782 | 1
最终平整 | DL00240700241 | DL0024070024 | 东方850平整 | 待判定 | 5 | 乙 | 鞠承,姚学禹 | 5905 | 5880 | 0.9958 | 5080 | 0.25 | 610 | 昆山泰德通：850平整建议用Ra1.0-1.2μm毛化辊平整、厚度公差：0.245-0.255mm、硬度90-110HV、粗糙度0.5-0.7um、转镀镍线,（合格证上备注镍基带蓝色标签） | 板面暗线印平后淡，板面振纹，两边氧化边，下表面传10CM处细划伤平后淡，板面白斑 | 20100082 | 轧硬 | 0.6*610-SPCC | 20600019 | 镍钝化卷半成品 | 0.25-SPCC |  | 50 | MO002207 | MO002207-001-01 | XPZG001 | 小品种钢前处理模板 | 12145 | 2024-07-30 | 2024-08-10 | 5 | 2024-08-05 01:13:43 | 2024-08-05 02:07:08 | 江苏东方九天新能源材料有限公司 | 269645 | 鞠承 |  |  | 0.25 | 5050 | 610 | 1 | DL00240700241 | 昆山泰德通（0.25*610）厚度±0.005，HV90-110,粗糙度0.5-0.7 | 1 | A暗线印(品牌板面暗平后淡),Z振纹(板面),Y氧化边(两边),X细划伤(来料下表面传10CM处细划伤平后淡),B白斑(板面) | 是 | 是 | 2782 | 1
最终平整 | DL00240700222 | DL0024070022 | 东方850平整 | 返工 | 返工 | 乙 | 鞠承,姚学禹 | 5920 | 5880 | 0.9932 | 5000 | 0.25 | 610 | 昆山泰德通：850平整建议用Ra1.0-1.2μm毛化辊平整、厚度公差：0.245-0.255mm、硬度90-110HV、粗糙度0.5-0.7um、转镀镍线,（合格证上备注镍基带蓝色标签） | 3905-3907米表面中间划伤脱皮重，来料表面轻微暗线印，板面振纹，两边氧化边，50米处停机斑，3910米松包挫伤重，4410-4420米两边5CM松包挫伤重，板面白斑 | 20100082 | 轧硬 | 0.6*610-SPCC | 20600019 | 镍钝化卷半成品 | 0.25-SPCC |  | 50 | MO002093 | MO002093-001-02 | XPZG001 | 小品种钢前处理模板 | 12165 | 2024-07-26 | 2024-08-12 | 3 | 2024-08-05 01:10:37 | 2024-08-05 01:13:33 | 江苏东方九天新能源材料有限公司 | 261926 | 鞠承 |  |  | 0.25 | 5050 | 610 | 1 | DL00240700222 | 昆山泰德通:（0.25*610）厚度±0.005，HV90-110,粗糙度0.5-0.7 | 0 | Z重划伤(3905-3907米表面中间划伤脱皮重),A暗线印(来料表面轻微),Z振纹(板面),Y氧化边(两边),T停机斑(50米处),C挫伤(3910米来料松包挫伤重/4410-4420米两边5CM松包挫伤重),B白斑(板面) |  |  | 1912 | 1
最终平整 | FW240717005 | FW240717005 | 东方750平整 | 合格 | 让步接收 | 甲 | 丁振,龚政 | 3141 | 3000 | 0.9551 | 950 | 0.73 | 567 | 昆山富维：750平整建议用Ra1.2-1.4μm毛化辊厚度公差：0.72-73mm，粗糙度Ra0.8-1.0μm | X锈斑(偶有锈点),H厚薄公差(0.726-0.735同板差0.01),H横辊印(振纹，横条印，白斑，白条印),K宽度公差(实宽565) | 31010094 | 小品种钢卷 | 0.75-DC04 | 31010093 | 小品种钢卷 | 0.73-DC04 |  | 10 | MO002246 | MO002246-001 | XPZG001 | 小品种钢前处理模板 | 3141 | 2024-08-01 | 2024-08-10 | 5 | 2024-08-03 15:20:33 | 2024-08-04 17:28:34 | 江苏东方九天新能源材料有限公司 | 270463 | 丁振 |  |  | 0.75 | 0 | 567 | 1 | FW240717005 | 昆山富维：（0.73*567）厚度公差：0.72-0.73mm，粗糙度0.8-1.0um;废料全部给客户 | 1 | X锈斑(偶有锈点),H厚薄公差(0.726-0.735同板差0.01),H横辊印(振纹，横条印，白斑，白条印),K宽度公差(实宽565) | 是 | 是 | 1568 | 1
最终平整 | JL1224030184 | JL1224030184 | 东方850平整 | 返工 | 返工 | 甲 | 陈俊华,钱琨 | 5360 | 5310 | 0.9907 | 3520 | 0.3 | 650 | 摩丁普信：850平整用Ra1.0-1.2μm毛化辊，厚度公差：0.293-0.303mm，HV90-110，粗糙度0.5-0.8μm，抗拉310-360Mpa.转分切 | 氧化边重发黄，下板面线条印平后淡，尾部30米粘钢折印，2917.4-2927.1米传358.2-358.5mm3个孔洞1.08-1.52mm2 | 20100026 | 轧硬 | 0.4*650-SPCC | 31010041 | 小品种钢卷 | 0.3-SPCC |  | 50 | MO001363 | MO001363-009 | XPZG001 | 小品种钢前处理模板 | 5460 | 2024-07-08 | 2024-07-23 | 2 | 2024-08-04 17:17:54 | 2024-08-04 17:20:11 | 江苏东方九天新能源材料有限公司 | 227549 | 陈俊华 |  |  | 0.3 | 3550 | 650 | 1 | JL1224030184 | 摩丁普信：（0.3*650）厚度+0.003/-0.007，HV90-110,粗度0.5-0.8 | 1 | Y氧化边(重，发黄),X线条印(下板面，平后淡),N粘钢折印(尾30,米),K孔洞(2917.4-2927.1米传358.2-358.5MM3个1.08-1.52MM2) | 否 | 否 |  | 9
最终平整 | JL1224030181 | JL1224030181 | 东方850平整 | 合格 | 让步接收 | 甲 | 陈俊华,钱琨 | 7000 | 6950 | 0.9929 | 4660 | 0.3 | 650 | 摩丁普信：850平整用Ra1.0-1.2μm毛化辊，厚度公差：0.293-0.303mm，HV90-110，粗糙度0.5-0.8μm，抗拉310-360Mpa.转分切 | 下板面传10CM内细划伤平后淡，轻微振纹。氧化边重发黄，尾部30米处脱脂停机斑，尾部30米粘钢折印，下板面线条印平后淡 | 20100026 | 轧硬 | 0.4*650-SPCC | 31010041 | 小品种钢卷 | 0.3-SPCC |  | 50 | MO001363 | MO001363-006 | XPZG001 | 小品种钢前处理模板 | 7115 | 2024-07-08 | 2024-07-23 | 5 | 2024-08-04 16:25:45 | 2024-08-04 16:59:05 | 江苏东方九天新能源材料有限公司 | 227542 | 陈俊华 |  |  | 0.3 | 4665 | 650 | 1 | JL1224030181 | 摩丁普信：（0.3*650）厚度+0.003/-0.007，HV90-110,粗度0.5-0.8 | 1 | X细划伤(下板面传10CM内，平后淡),Z振纹(轻微),Y氧化边(重，发黄),T停机斑(尾30米处脱脂停机斑),N粘钢折印(尾30米),X线条印(下板面，平后淡) | 是 | 是 | 2922 | 6
最终平整 | JG12240703972 | JG1224070397 | 东方750平整 | 合格 | 合格品 | 甲 | 丁振,刘飞 | 4600 | 4595 | 0.9989 | 8700 | 0.1 | 710 | 平整 |  | 20100028 | 轧硬 | 0.4*710-SPCC | 30210015 | 光亮卷 | 0.1-SPCC |  | 60 | MO001831 | MO001831-005-02 | GLJ002 | 东方光亮卷前处理（0.4轧0.1mm) | 13810 | 2024-07-19 | 2024-07-19 | 5 | 2024-08-04 16:50:48 | 2024-08-04 16:51:14 | 江苏东方九天新能源材料有限公司 | 250533 | 丁振 |  |  | 0.1 | 8600 | 710 | 1 | JG12240703972 | 轧0.1；米数控制在25100-25200，脱脂平均分包 | 1 |  | 是 | 是 | 6386 | 5
最终平整 | JL1224030195 | JL1224030195 | 东方850平整 | 合格 | 让步接收 | 甲 | 陈俊华,钱琨 | 5450 | 5440 | 0.9982 | 3630 | 0.3 | 650 | 摩丁普信：850平整用Ra1.0-1.2μm毛化辊，厚度公差：0.293-0.303mm，HV90-110，粗糙度0.5-0.8μm，抗拉310-360Mpa.转分切 | Y氧化边(重，；尾100米小白点多),H横辊印(轻微),N粘钢折印(尾50米，),X线条印(下板面，平后淡) | 20100026 | 轧硬 | 0.4*650-SPCC | 31010041 | 小品种钢卷 | 0.3-SPCC |  | 50 | MO001363 | MO001363-016 | XPZG001 | 小品种钢前处理模板 | 5620 | 2024-07-08 | 2024-07-23 | 5 | 2024-08-04 16:14:52 | 2024-08-04 16:18:34 | 江苏东方九天新能源材料有限公司 | 227556 | 陈俊华 |  |  | 0.3 | 3630 | 650 | 1 | JL1224030195 | 摩丁普信：（0.3*650）厚度+0.003/-0.007，HV90-110,粗度0.5-0.8 | 1 | Y氧化边(重，；尾100米小白点多),H横辊印(轻微),N粘钢折印(尾50米，),X线条印(下板面，平后淡) | 是 | 是 | 2779 | 16
最终平整 | JG12240601472 | JG1224060147 | 东方750平整 | 合格 | 让步接收 | 甲 | 丁振,刘飞 | 6500 | 6495 | 0.9992 | 12320 | 0.1 | 710 | 平整 | 11879米传边32cm孔洞（0.09mm2），内40米停机斑重已夹纸 | 20100028 | 轧硬 | 0.4*710-SPCC | 30210015 | 光亮卷 | 0.1-SPCC |  | 60 | MO001177 | MO001177-001-02 | GLJ003 | 光亮卷前处理 模板 | 12655 | 2024-07-04 | 2024-07-14 | 5 | 2024-08-04 16:10:37 | 2024-08-04 16:11:58 | 江苏东方九天新能源材料有限公司 | 204376 | 丁振 |  |  | 0.1 | 12130 | 710 | 1 | JG12240601472 | 轧0.1，米数控制在23300-23400米，脱脂分一包10400米。 | 1 | K孔洞(11879米传边32CM孔洞0.09),T停机斑(内40米停机斑重已夹纸) | 是 | 是 | 8996 | 1
最终平整 | JL1224030185 | JL1224030185 | 东方850平整 | 合格 | 让步接收 | 甲 | 陈俊华,钱琨 | 7165 | 7130 | 0.9951 | 4770 | 0.3 | 650 | 摩丁普信：850平整用Ra1.0-1.2μm毛化辊，厚度公差：0.293-0.303mm，HV90-110，粗糙度0.5-0.8μm，抗拉310-360Mpa.转分切 | Y氧化边(重，发黄),H横辊印(轻微),N粘钢折印(尾60米传40CM),B白斑(尾200米小白点多),X线条印(上下板面，平后淡) | 20100026 | 轧硬 | 0.4*650-SPCC | 31010041 | 小品种钢卷 | 0.3-SPCC |  | 50 | MO001363 | MO001363-010 | XPZG001 | 小品种钢前处理模板 | 7290 | 2024-07-08 | 2024-07-23 | 5 | 2024-08-04 15:41:53 | 2024-08-04 15:44:09 | 江苏东方九天新能源材料有限公司 | 227550 | 陈俊华 |  |  | 0.3 | 4770 | 650 | 1 | JL1224030185 | 摩丁普信：（0.3*650）厚度+0.003/-0.007，HV90-110,粗度0.5-0.8 | 1 | Y氧化边(重，发黄),H横辊印(轻微),N粘钢折印(尾60米传40CM),B白斑(尾200米小白点多),X线条印(上下板面，平后淡) | 是 | 是 | 2748 | 10
最终平整 | JG12240703952 | JG1224070395 | 东方750平整 | 合格 | 合格品 | 甲 | 丁振,刘飞 | 6660 | 6630 | 0.9955 | 12520 | 0.1 | 710 | 平整 |  | 20100028 | 轧硬 | 0.4*710-SPCC | 30210015 | 光亮卷 | 0.1-SPCC |  | 60 | MO001831 | MO001831-001-02 | GLJ002 | 东方光亮卷前处理（0.4轧0.1mm) | 13765 | 2024-07-19 | 2024-07-19 | 5 | 2024-08-04 15:05:12 | 2024-08-04 15:05:38 | 江苏东方九天新能源材料有限公司 | 250531 | 丁振 |  |  | 0.1 | 12350 | 710 | 1 | JG12240703952 | 轧0.1；米数控制在25100-25200，脱脂平均分包 | 1 |  | 是 | 是 | 5783 | 1
最终平整 | DL1224070057211 | DL122407005721 | 东方850平整 | 合格 | 让步接收 | 甲 | 陈俊华,钱琨 | 530 | 530 | 1 | 240 | 0.5 | 565 | 昆山富维：实验料850平整建议用Ra0.9-1.1μm毛化辊，厚度公差：0.495-0.505mm，硬度80-110HV，横向纵向光泽度大于100GU | H厚薄公差(平前操0.496传0.504平后操0.490传0.498，跳0.497-0.501),Y氧化边(重) | 31010062 | 小品种钢卷 | 0.5-SPCC | 31010062 | 小品种钢卷 | 0.5-SPCC |  | 50 | MO002302 | MO002302-001-01 | XPZG001 | 小品种钢前处理模板 | 2690 | 2024-08-03 | 2024-08-03 | 5 | 2024-08-04 14:44:45 | 2024-08-04 14:47:34 | 江苏东方九天新能源材料有限公司 |  | 陈俊华 |  | 1 | 0.5 | 240 | 565 | 1 | DL1224070057211 | 昆山富维：按照工艺返工生产，只要生产500kg左右 | 1 | H厚薄公差(平前操0.496传0.504平后操0.490传0.498，跳0.497-0.501),Y氧化边(重) | 是 | 是 | 5 | 1
最终平整 | JG12240704002 | JG1224070400 | 东方750平整 | 返工 | 返工 | 甲 | 丁振,刘飞 | 6355 | 6270 | 0.9866 | 11890 | 0.1 | 710 | 平整 | 410,770米传边25CM松花印重，内900米垃圾顶伤 | 20100028 | 轧硬 | 0.4*710-SPCC | 30210015 | 光亮卷 | 0.1-SPCC |  | 60 | MO001831 | MO001831-011-02 | GLJ002 | 东方光亮卷前处理（0.4轧0.1mm) | 13690 | 2024-07-19 | 2024-07-19 | 3 | 2024-08-04 13:16:06 | 2024-08-04 13:17:44 | 江苏东方九天新能源材料有限公司 | 250536 | 丁振 |  |  | 0.1 | 11800 | 710 | 1 | JG12240704002 | 轧0.1；米数控制在25100-25200，脱脂平均分包 | 0 | S松花印(来料410,770米传边25CM松花印重),D顶伤(内900米垃圾顶伤) |  |  | 11528 | 11
最终平整 | JG12240703351 | JG1224070335 | 东方850平整 | 合格 | 合格品 | 甲 | 陈俊华,钱琨 | 7255 | 7230 | 0.9966 | 12600 | 0.1 | 760 | 平整 | K孔洞(3706米传338.8MM0.14；6048.5米传505.4MM1.52MM2) | 20100142 | 轧硬 | 0.4*760-SPCC | 30210015 | 光亮卷 | 0.1-SPCC |  | 60 | MO001991 | MO001991-005-01 | GLJ002 | 东方光亮卷前处理（0.4轧0.1mm) | 13490 | 2024-07-24 | 2024-08-15 | 3 | 2024-08-04 11:28:56 | 2024-08-04 13:10:26 | 江苏东方九天新能源材料有限公司 | 256369 | 陈俊华 |  |  | 0.1 | 12500 | 760 | 1 | JG12240703351 | 轧0.1，米数控制在22800-22900米，脱脂分一包9200米。 | 1 | K孔洞(3706米传338.8MM0.14；6048.5米传505.4MM1.52MM2) | 是 | 是 | 2033 | 5
最终平整 | JG12240703742 | JG1224070374 | 东方750平整 | 合格 | 合格品 | 甲 | 丁振,刘飞 | 3520 | 3500 | 0.9943 | 6580 | 0.1 | 710 | 平整 |  | 20100028 | 轧硬 | 0.4*710-SPCC | 30210015 | 光亮卷 | 0.1-SPCC |  | 60 | MO001832 | MO001832-005-02 | GLJ002 | 东方光亮卷前处理（0.4轧0.1mm) | 13550 | 2024-07-19 | 2024-07-19 | 5 | 2024-08-04 12:10:06 | 2024-08-04 12:10:32 | 江苏东方九天新能源材料有限公司 | 250541 | 丁振 |  |  | 0.1 | 6480 | 710 | 1 | JG12240703742 | 轧0.1；米数控制在24800-24900米，脱脂平均分包 | 1 |  | 是 | 是 | 3724 | 5
最终平整 | JG12240703222 | JG1224070322 | 东方850平整 | 合格 | 合格品 | 甲 | 陈俊华,钱琨 | 7485 | 7490 | 1.0007 | 13230 | 0.1 | 760 | 平整 | K孔洞(6584.2米传447.3MM1.37MM2) | 20100142 | 轧硬 | 0.4*760-SPCC | 30210015 | 光亮卷 | 0.1-SPCC |  | 60 | MO001991 | MO001991-011-02 | GLJ002 | 东方光亮卷前处理（0.4轧0.1mm) | 13535 | 2024-07-24 | 2024-08-15 | 5 | 2024-08-04 11:27:42 | 2024-08-04 11:28:37 | 江苏东方九天新能源材料有限公司 | 256390 | 陈俊华 |  |  | 0.1 | 13150 | 760 | 1 | JG12240703222 | 轧0.1，米数控制在22800-22900米，脱脂分一包9200米。 | 1 | K孔洞(6584.2米传447.3MM1.37MM2) | 是 | 是 | 2744 | 11
最终平整 | JG122406026522 | JG1224060265 | 东方850平整 | 合格 | 合格品 | 甲 | 陈俊华,钱琨 | 4720 | 4720 | 1 | 8200 | 0.1 | 760 | 平整 |  | 20100142 | 轧硬 | 0.4*760-SPCC | 30210015 | 光亮卷 | 0.1-SPCC |  | 60 | MO000947 | MO000947-010-02-02 | KSFW001 | 东方小品种钢前处理 0.67（昆山富维 厚度公差：0.660-0.670mm,光泽度大于150GU（横向、纵向），粗糙度：Ra0.2-0.45um.硬度：HV80-110） | 13020 | 2024-06-25 | 2024-07-05 | 2 | 2024-08-04 11:08:21 | 2024-08-04 11:09:49 | 江苏东方九天新能源材料有限公司 |  | 陈俊华 |  | 1 | 0.1 | 8200 | 760 | 1 | JG122406026522 | 轧0.1，米数控制在22200-22300米，脱脂分一包9200米。 | 1 |  | 关闭 | 是 | 27507 | 10
最终平整 | JG122406026521 | JG1224060265 | 东方850平整 | 其他入库 | 协议品 | 甲 | 陈俊华,钱琨 | 1310 | 1310 | 1 | 2300 | 0.1 | 760 | 平整 | K孔洞(933.9米传298.3MM1.23MM2)，短带 | 20100142 | 轧硬 | 0.4*760-SPCC | 30210015 | 光亮卷 | 0.1-SPCC |  | 60 | MO000947 | MO000947-010-02-01 | KSFW001 | 东方小品种钢前处理 0.67（昆山富维 厚度公差：0.660-0.670mm,光泽度大于150GU（横向、纵向），粗糙度：Ra0.2-0.45um.硬度：HV80-110） | 13020 | 2024-06-25 | 2024-07-05 | 2 | 2024-08-04 11:08:21 | 2024-08-04 11:09:49 | 江苏东方九天新能源材料有限公司 |  | 陈俊华 |  | 1 | 0.1 | 2300 | 760 | 1 | JG122406026521 | 轧0.1，米数控制在22200-22300米，脱脂分一包9200米。 | 1 | K孔洞(933.9米传298.3MM1.23MM2) | 关闭 | 是 | 27507 | 10
最终平整 | JG122407037411 | JG1224070374 | 东方750平整 | 合格 | 让步接收 | 甲 | 丁振,刘飞 | 3680 | 3670 | 0.9973 | 6930 | 0.1 | 710 | 平整 | K孔洞(5553米传边50CM两个孔洞0.96,1.28),X锈斑(5100米操边大块锈斑) | 20100028 | 轧硬 | 0.4*710-SPCC | 30210015 | 光亮卷 | 0.1-SPCC |  | 60 | MO001832 | MO001832-005-01-01 | GLJ002 | 东方光亮卷前处理（0.4轧0.1mm) | 13550 | 2024-07-19 | 2024-07-19 | 5 | 2024-08-04 10:56:50 | 2024-08-04 10:58:05 | 江苏东方九天新能源材料有限公司 | 250541 | 丁振 |  |  | 0.1 | 6820 | 710 | 1 | JG122407037411 | 轧0.1；米数控制在24800-24900米，脱脂平均分包 | 1 | K孔洞(5553米传边50CM两个孔洞0.96,1.28),X锈斑(5100米操边大块锈斑) | 是 | 是 | 3724 | 5
最终平整 | JG122407036723 | JG12240703672 | 东方850平整 | 返工 | 返工 | 甲 | 陈俊华,钱琨 | 2420 | 2420 | 1 | 4270 | 0.1 | 760 | 平整 | H花辊印(传20CM。，轻微) | 20500021 | 光亮卷半成品 | 0.4-SPCC | 30210015 | 光亮卷 | 0.1-SPCC |  | 60 | MO001763 | MO001763-010-03 | GLJ002 | 东方光亮卷前处理（0.4轧0.1mm) | 8550 | 2024-07-18 | 2024-07-18 | 3 | 2024-08-04 10:16:32 | 2024-08-04 10:18:44 | 江苏东方九天新能源材料有限公司 |  | 陈俊华 |  | 1 | 0.1 | 4270 | 760 | 1 | JG122407036723 | 已退火；轧0.1，米数控制在14400-14500米 | 0 | H花辊印(传20CM。，轻微) |  |  | 4661 | 10
最终平整 | JG122407036722 | JG12240703672 | 东方850平整 | 返工 | 返工 | 甲 | 陈俊华,钱琨 | 2610 | 2610 | 1 | 4620 | 0.1 | 760 | 平整 | H花辊印(传20CM，轻微) | 20500021 | 光亮卷半成品 | 0.4-SPCC | 30210015 | 光亮卷 | 0.1-SPCC |  | 60 | MO001763 | MO001763-010-02 | GLJ002 | 东方光亮卷前处理（0.4轧0.1mm) | 8550 | 2024-07-18 | 2024-07-18 | 3 | 2024-08-04 10:16:32 | 2024-08-04 10:18:44 | 江苏东方九天新能源材料有限公司 |  | 陈俊华 |  | 1 | 0.1 | 4620 | 760 | 1 | JG122407036722 | 已退火；轧0.1，米数控制在14400-14500米 | 0 | H花辊印(传20CM，轻微) |  |  | 4661 | 10
最终平整 | JG122407036721 | JG12240703672 | 东方850平整 | 返工 | 返工 | 甲 | 陈俊华,钱琨 | 3040 | 3040 | 1 | 5380 | 0.1 | 760 | 平整 | H花辊印(传20CM，轻微) | 20500021 | 光亮卷半成品 | 0.4-SPCC | 30210015 | 光亮卷 | 0.1-SPCC |  | 60 | MO001763 | MO001763-010-01 | GLJ002 | 东方光亮卷前处理（0.4轧0.1mm) | 8550 | 2024-07-18 | 2024-07-18 | 3 | 2024-08-04 10:16:32 | 2024-08-04 10:18:44 | 江苏东方九天新能源材料有限公司 |  | 陈俊华 |  | 1 | 0.1 | 5380 | 760 | 1 | JG122407036721 | 已退火；轧0.1，米数控制在14400-14500米 | 0 | H花辊印(传20CM，轻微) |  |  | 4661 | 10
最终平整 | JG122407038112 | JG1224070381 | 东方750平整 | 合格 | 让步接收 | 甲 | 丁振,刘飞 | 5510 | 5510 | 1 | 10410 | 0.1 | 710 | 平整 | K孔洞(9904米传边1CM孔洞0.18,9928米传边5CM孔洞0.36,10115米传边20CM孔洞0.23) | 20100028 | 轧硬 | 0.4*710-SPCC | 30210015 | 光亮卷 | 0.1-SPCC |  | 60 | MO001989 | MO001989-011-01-02 | GLJ002 | 东方光亮卷前处理（0.4轧0.1mm) | 13820 | 2024-07-24 | 2024-08-08 | 5 | 2024-08-04 10:11:44 | 2024-08-04 10:13:13 | 江苏东方九天新能源材料有限公司 |  | 丁振 |  | 1 | 0.1 | 10410 | 710 | 1 | JG122407038112 | 轧0.1，米数控制在24900-25000米，脱脂平均分包 | 1 | K孔洞(9904米传边1CM孔洞0.18,9928米传边5CM孔洞0.36,10115米传边20CM孔洞0.23) | 是 | 是 | 2830 | 11
最终平整 | JG122407038111 | JG1224070381 | 东方750平整 | 其他入库 | 协议品 | 甲 | 丁振,刘飞 | 1040 | 1040 | 1 | 1980 | 0.1 | 710 | 平整 |  | 20100028 | 轧硬 | 0.4*710-SPCC | 30210015 | 光亮卷 | 0.1-SPCC |  | 60 | MO001989 | MO001989-011-01-01 | GLJ002 | 东方光亮卷前处理（0.4轧0.1mm) | 13820 | 2024-07-24 | 2024-08-08 | 5 | 2024-08-04 10:11:44 | 2024-08-04 10:13:13 | 江苏东方九天新能源材料有限公司 |  | 丁振 |  | 1 | 0.1 | 1980 | 710 | 1 | JG122407038111 | 轧0.1，米数控制在24900-25000米，脱脂平均分包 | 1 |  | 是 | 是 | 2830 | 11
最终平整 | JG12240602732 | JG1224060273 | 东方850平整 | 合格 | 合格品 | 甲 | 陈俊华,钱琨 | 5955 | 5930 | 0.9958 | 10470 | 0.1 | 760 | 平整 | K孔洞(5302米传296.1MM0.79MM2) | 20100142 | 轧硬 | 0.4*760-SPCC | 30210015 | 光亮卷 | 0.1-SPCC |  | 60 | MO000947 | MO000947-007-02 | KSFW001 | 东方小品种钢前处理 0.67（昆山富维 厚度公差：0.660-0.670mm,光泽度大于150GU（横向、纵向），粗糙度：Ra0.2-0.45um.硬度：HV80-110） | 13000 | 2024-06-25 | 2024-07-05 | 2 | 2024-08-04 09:40:27 | 2024-08-04 09:41:39 | 江苏东方九天新能源材料有限公司 | 193140 | 陈俊华 |  |  | 0.1 | 10430 | 760 | 1 | JG12240602732 | 轧0.1，米数控制在22200-22300米，脱脂分一包9200米。 | 1 | K孔洞(5302米传296.1MM0.79MM2) | 关闭 | 是 | 13072 | 7
最终平整 | JG122407037212 | JG1224070372 | 东方850平整 | 其他入库 | 协议品 | 甲 | 陈俊华,钱琨 | 1140 | 1140 | 1 | 2150 | 0.1 | 710 | 平整 | 短带 | 20100028 | 轧硬 | 0.4*710-SPCC | 30210015 | 光亮卷 | 0.1-SPCC |  | 60 | MO001989 | MO001989-014-01-02 | GLJ002 | 东方光亮卷前处理（0.4轧0.1mm) | 13795 | 2024-07-24 | 2024-08-08 | 5 | 2024-08-03 22:07:54 | 2024-08-03 22:51:29 | 江苏东方九天新能源材料有限公司 |  | 陈俊华 |  | 1 | 0.1 | 2150 | 710 | 1 | JG122407037212 | 轧0.1，米数控制在24900-25000米，脱脂平均分包 | 1 | R乳化斑(重) | 是 | 是 | 3456 | 14
最终平整 | JG122407037211 | JG1224070372 | 东方850平整 | 合格 | 让步接收 | 甲 | 陈俊华,钱琨 | 5320 | 5320 | 1 | 10000 | 0.1 | 710 | 平整 | 9809,4米传237.6mm孔洞（0.14mm2），乳化斑重 | 20100028 | 轧硬 | 0.4*710-SPCC | 30210015 | 光亮卷 | 0.1-SPCC |  | 60 | MO001989 | MO001989-014-01-01 | GLJ002 | 东方光亮卷前处理（0.4轧0.1mm) | 13795 | 2024-07-24 | 2024-08-08 | 5 | 2024-08-03 22:07:54 | 2024-08-03 22:51:29 | 江苏东方九天新能源材料有限公司 |  | 陈俊华 |  | 1 | 0.1 | 10000 | 710 | 1 | JG122407037211 | 轧0.1，米数控制在24900-25000米，脱脂平均分包 | 1 | K孔洞(9809,4米传237.6MM0.14MM2),R乳化斑(重) | 是 | 是 | 3456 | 14
最终平整 | JG1224070384212 | JG1224070384 | 东方850平整 | 合格 | 合格品 | 甲 | 陈俊华,钱琨 | 2390 | 2390 | 1 | 4450 | 0.1 | 710 | 平整 |  | 20100028 | 轧硬 | 0.4*710-SPCC | 30210015 | 光亮卷 | 0.1-SPCC |  | 60 | MO001832 | MO001832-007-02-01-02 | GLJ002 | 东方光亮卷前处理（0.4轧0.1mm) | 13585 | 2024-07-19 | 2024-07-19 | 3 | 2024-08-03 19:17:40 | 2024-08-03 21:49:59 | 江苏东方九天新能源材料有限公司 |  | 陈俊华 |  | 1 | 0.1 | 4450 | 710 | 1 | JG1224070384212 | 轧0.1；米数控制在24800-24900米，脱脂平均分包 | 1 |  | 是 | 是 | 5301 | 7
最终平整 | JG1224070384211 | JG1224070384 | 东方850平整 | 返工 | 返工 | 甲 | 陈俊华,钱琨 | 5620 | 5620 | 1 | 10450 | 0.1 | 710 | 平整 | 5730.6米传51.5mm孔洞（9.69mm2） | 20100028 | 轧硬 | 0.4*710-SPCC | 30210015 | 光亮卷 | 0.1-SPCC |  | 60 | MO001832 | MO001832-007-02-01-01 | GLJ002 | 东方光亮卷前处理（0.4轧0.1mm) | 13585 | 2024-07-19 | 2024-07-19 | 3 | 2024-08-03 19:17:40 | 2024-08-03 21:49:59 | 江苏东方九天新能源材料有限公司 |  | 陈俊华 |  | 1 | 0.1 | 10450 | 710 | 1 | JG1224070384211 | 轧0.1；米数控制在24800-24900米，脱脂平均分包 | 0 | K孔洞(5730.6米传51.5MM9.69MM2) |  |  | 5301 | 7
最终平整 | JG122407037412 | JG1224070374 | 东方850平整 | 合格 | 合格品 | 甲 | 陈俊华,钱琨 | 5725 | 5720 | 0.9991 | 10710 | 0.1 | 710 | 平整 | S色差(轻微),H黄斑(尾800米，板面轻微) | 20100028 | 轧硬 | 0.4*710-SPCC | 30210015 | 光亮卷 | 0.1-SPCC |  | 60 | MO001832 | MO001832-005-01-02 | GLJ002 | 东方光亮卷前处理（0.4轧0.1mm) | 13550 | 2024-07-19 | 2024-07-19 | 5 | 2024-08-03 18:48:15 | 2024-08-03 19:17:24 | 江苏东方九天新能源材料有限公司 | 250541 | 陈俊华 |  |  | 0.1 | 10650 | 710 | 1 | JG122407037412 | 轧0.1；米数控制在24800-24900米，脱脂平均分包 | 1 | S色差(轻微),H黄斑(尾800米，板面轻微) | 是 | 是 | 3724 | 5
最终平整 | JG12240704132 | JG1224070413 | 东方850平整 | 合格 | 合格品 | 甲 | 陈俊华,钱琨 | 6750 | 6720 | 0.9956 | 12540 | 0.1 | 710 | 平整 |  | 20100028 | 轧硬 | 0.4*710-SPCC | 30210015 | 光亮卷 | 0.1-SPCC |  | 60 | MO001989 | MO001989-009-02 | GLJ002 | 东方光亮卷前处理（0.4轧0.1mm) | 13625 | 2024-07-24 | 2024-08-08 | 5 | 2024-08-03 18:10:40 | 2024-08-03 18:47:58 | 江苏东方九天新能源材料有限公司 | 256315 | 陈俊华 |  |  | 0.1 | 12540 | 710 | 1 | JG12240704132 | 轧0.1，米数控制在24900-25000米，脱脂平均分包 | 1 |  | 是 | 是 | 5830 | 9
最终平整 | JG12240704131 | JG1224070413 | 东方850平整 | 合格 | 合格品 | 甲 | 陈俊华,钱琨 | 6715 | 6680 | 0.9948 | 12480 | 0.1 | 710 | 平整 |  | 20100028 | 轧硬 | 0.4*710-SPCC | 30210015 | 光亮卷 | 0.1-SPCC |  | 60 | MO001989 | MO001989-009-01 | GLJ002 | 东方光亮卷前处理（0.4轧0.1mm) | 13625 | 2024-07-24 | 2024-08-08 | 5 | 2024-08-03 17:18:22 | 2024-08-03 18:10:25 | 江苏东方九天新能源材料有限公司 | 256315 | 陈俊华 |  |  | 0.1 | 12400 | 710 | 1 | JG12240704131 | 轧0.1，米数控制在24900-25000米，脱脂平均分包 | 1 |  | 是 | 是 | 5830 | 9
最终平整 | JG12240703722 | JG1224070372 | 东方850平整 | 合格 | 让步接收 | 甲 | 丁振,龚政 | 7000 | 6930 | 0.99 | 13170 | 0.1 | 710 | 平整 | K孔洞(614米传边41CM孔洞1.46,918米传边40CM孔洞0.87,0.68,12492米传边60CM孔洞0.32,12494米传边60CM孔洞0.46) | 20100028 | 轧硬 | 0.4*710-SPCC | 30210015 | 光亮卷 | 0.1-SPCC |  | 60 | MO001989 | MO001989-014-02 | GLJ002 | 东方光亮卷前处理（0.4轧0.1mm) | 13795 | 2024-07-24 | 2024-08-08 | 5 | 2024-08-03 17:29:02 | 2024-08-03 17:30:51 | 江苏东方九天新能源材料有限公司 | 256334 | 丁振 |  |  | 0.1 | 13050 | 710 | 1 | JG12240703722 | 轧0.1，米数控制在24900-25000米，脱脂平均分包 | 1 | K孔洞(614米传边41CM孔洞1.46,918米传边40CM孔洞0.87,0.68,12492米传边60CM孔洞0.32,12494米传边60CM孔洞0.46) | 是 | 是 | 3456 | 14
最终平整 | JG12240703792 | JG1224070379 | 东方850平整 | 合格 | 合格品 | 甲 | 陈俊华,钱琨 | 5700 | 5700 | 1 | 10730 | 0.1 | 710 | 平整 |  | 20100028 | 轧硬 | 0.4*710-SPCC | 30210015 | 光亮卷 | 0.1-SPCC |  | 60 | MO001989 | MO001989-001-02 | GLJ002 | 东方光亮卷前处理（0.4轧0.1mm) | 13710 | 2024-07-24 | 2024-08-08 | 3 | 2024-08-03 16:51:24 | 2024-08-03 17:18:07 | 江苏东方九天新能源材料有限公司 | 256306 | 陈俊华 |  |  | 0.1 | 10700 | 710 | 1 | JG12240703792 | 轧0.1，米数控制在24900-25000米，脱脂平均分包 | 1 |  | 是 | 是 | 2916 | 1
最终平整 | JG12240703812 | JG1224070381 | 东方850平整 | 合格 | 让步接收 | 甲 | 丁振,龚政 | 6685 | 6675 | 0.9985 | 12600 | 0.1 | 710 | 平整 | K孔洞(554-562米传边1CM两个孔洞0.09,0.14,696-726米传边19CM5个孔洞0.64-0.82) | 20100028 | 轧硬 | 0.4*710-SPCC | 30210015 | 光亮卷 | 0.1-SPCC |  | 60 | MO001989 | MO001989-011-02 | GLJ002 | 东方光亮卷前处理（0.4轧0.1mm) | 13820 | 2024-07-24 | 2024-08-08 | 5 | 2024-08-03 16:34:38 | 2024-08-03 16:36:01 | 江苏东方九天新能源材料有限公司 | 256331 | 丁振 |  |  | 0.1 | 12450 | 710 | 1 | JG12240703812 | 轧0.1，米数控制在24900-25000米，脱脂平均分包 | 1 | K孔洞(554-562米传边1CM两个孔洞0.09,0.14,696-726米传边19CM5个孔洞0.64-0.82) | 是 | 是 | 2830 | 11
最终平整 | JG12240703791 | JG1224070379 | 东方850平整 | 返工 | 返工 | 乙 | 鞠承,姚学禹 | 7200 | 7180 | 0.9972 | 13450 | 0.1 | 710 | 平整 | T停机斑(50米处),R乳化斑(来料表面),B白条纹(来料操边2条),K孔洞(13129-13252米传20-67CM16个0.14-0.94) | 20100028 | 轧硬 | 0.4*710-SPCC | 30210015 | 光亮卷 | 0.1-SPCC |  | 60 | MO001989 | MO001989-001-01 | GLJ002 | 东方光亮卷前处理（0.4轧0.1mm) | 13710 | 2024-07-24 | 2024-08-08 | 3 | 2024-08-03 15:42:37 | 2024-08-03 16:09:16 | 江苏东方九天新能源材料有限公司 | 256306 | 鞠承 |  |  | 0.1 | 13400 | 710 | 1 | JG12240703791 | 轧0.1，米数控制在24900-25000米，脱脂平均分包 | 0 | T停机斑(50米处),R乳化斑(来料表面),B白条纹(来料操边2条),K孔洞(13129-13252米传20-67CM16个0.14-0.94) |  |  | 2916 | 1
最终平整 | JG12240704051 | JG1224070405 | 东方850平整 | 合格 | 让步接收 | 乙 | 鞠承,姚学禹 | 6750 | 6740 | 0.9985 | 12550 | 0.1 | 710 | 平整 | R乳化斑(),K孔洞(1455-1492米传70cm2个0.36-0.58) | 20100028 | 轧硬 | 0.4*710-SPCC | 30210015 | 光亮卷 | 0.1-SPCC |  | 60 | MO001804 | MO001804-005-01 | GLJ002 | 东方光亮卷前处理（0.4轧0.1mm) | 13815 | 2024-07-19 | 2024-08-03 | 5 | 2024-08-03 15:10:06 | 2024-08-03 15:42:18 | 江苏东方九天新能源材料有限公司 | 249261 | 鞠承 |  |  | 0.1 | 12500 | 710 | 1 | JG12240704051 | 轧0.1；米数控制在25100-25200，脱脂平均分包 | 1 | R乳化斑(),K孔洞(1455-1492米传70cm2个0.36-0.58) | 是 | 是 | 5648 | 5
最终平整 | PY230810076 | PY230810076 | 东方750平整 | 合格 | 让步接收 | 甲 | 丁振,龚政 | 1105 | 1075 | 0.9729 | 1500 | 0.23 | 420 | 昆山富维：750平整建议用Ra1.2-1.4μm毛化辊厚度公差：0.225-235mm，粗糙度Ra0.6-1.0μm | X锈斑(振纹，横条印，偶有锈点),S双边浪(双边浪) | 31010025 | 小品种钢卷 | 0.25-SPCC | 31010022 | 小品种钢卷 | 0.23-SPCC |  | 10 | MO002247 | MO002247-001 | XPZG001 | 小品种钢前处理模板 | 1105 | 2024-08-01 | 2024-08-10 | 5 | 2024-08-03 15:36:00 | 2024-08-03 15:38:52 | 江苏东方九天新能源材料有限公司 | 270462 | 丁振 |  |  | 0.25 | 0 | 420 | 1 | PY230810076 | 昆山富维：（0.23*420）厚度公差：+/-0.005mm，粗糙度0.6-1.0um；废料全部给客户 | 1 | X锈斑(振纹，横条印，偶有锈点),S双边浪(双边浪) | 是 | 是 | 2 | 1
最终平整 | JG12240703961 | JG1224070396 | 东方850平整 | 合格 | 让步接收 | 乙 | 鞠承,姚学禹 | 6630 | 6620 | 0.9985 | 12360 | 0.1 | 710 | 平整 | S色差条印(操边10CM色差条印重),R乳化斑() | 20100028 | 轧硬 | 0.4*710-SPCC | 30210015 | 光亮卷 | 0.1-SPCC |  | 60 | MO001831 | MO001831-003-01 | GLJ002 | 东方光亮卷前处理（0.4轧0.1mm) | 13780 | 2024-07-19 | 2024-07-19 | 5 | 2024-08-03 13:25:13 | 2024-08-03 15:09:49 | 江苏东方九天新能源材料有限公司 | 250532 | 鞠承 |  |  | 0.1 | 12270 | 710 | 1 | JG12240703961 | 轧0.1；米数控制在25100-25200，脱脂平均分包 | 1 | S色差条印(操边10CM色差条印重),R乳化斑() | 是 | 是 | 3611 | 3
最终平整 | JG12240704061 | JG1224070406 | 东方850平整 | 合格 | 让步接收 | 乙 | 鞠承,姚学禹 | 6695 | 6690 | 0.9993 | 12270 | 0.1 | 710 | 平整 | R乳化斑(来料乳化斑条印重平后明显),K孔洞(11962米传66CM0.29) | 20100028 | 轧硬 | 0.4*710-SPCC | 30210015 | 光亮卷 | 0.1-SPCC |  | 60 | MO001804 | MO001804-007-01 | GLJ002 | 东方光亮卷前处理（0.4轧0.1mm) | 13825 | 2024-07-19 | 2024-08-03 | 5 | 2024-08-03 12:50:30 | 2024-08-03 13:24:58 | 江苏东方九天新能源材料有限公司 | 249262 | 鞠承 |  |  | 0.1 | 12200 | 710 | 1 | JG12240704061 | 轧0.1；米数控制在25100-25200，脱脂平均分包 | 1 | R乳化斑(来料乳化斑条印重平后明显),K孔洞(11962米传66CM0.29) | 是 | 是 | 5817 | 7
最终平整 | JG12240703992 | JG1224070399 | 东方850平整 | 合格 | 让步接收 | 乙 | 鞠承,姚学禹 | 6890 | 6880 | 0.9985 | 12800 | 0.1 | 710 | 平整 | R乳化斑(),K孔洞(11713米传7.8-8.2CM2个0.22-8.88 12705-12729米传6.76CM2个014-0.65),Z振纹() | 20100028 | 轧硬 | 0.4*710-SPCC | 30210015 | 光亮卷 | 0.1-SPCC |  | 60 | MO001831 | MO001831-009-02 | GLJ002 | 东方光亮卷前处理（0.4轧0.1mm) | 13680 | 2024-07-19 | 2024-07-19 | 5 | 2024-08-03 12:13:52 | 2024-08-03 12:50:10 | 江苏东方九天新能源材料有限公司 | 250535 | 鞠承 |  |  | 0.1 | 12700 | 710 | 1 | JG12240703992 | 轧0.1；米数控制在25100-25200，脱脂平均分包 | 1 | R乳化斑(),K孔洞(11713米传7.8-8.2CM2个0.22-8.88 12705-12729米传6.76CM2个014-0.65),Z振纹() | 是 | 是 | 4461 | 9
最终平整 | JG12240704001 | JG1224070400 | 东方850平整 | 合格 | 让步接收 | 乙 | 鞠承,姚学禹 | 6700 | 6700 | 1 | 12550 | 0.1 | 710 | 平整 | Z振纹(),R乳化斑(),K孔洞(10430米传24CM1.88) | 20100028 | 轧硬 | 0.4*710-SPCC | 30210015 | 光亮卷 | 0.1-SPCC |  | 60 | MO001831 | MO001831-011-01 | GLJ002 | 东方光亮卷前处理（0.4轧0.1mm) | 13690 | 2024-07-19 | 2024-07-19 | 3 | 2024-08-03 12:11:09 | 2024-08-03 12:13:36 | 江苏东方九天新能源材料有限公司 | 250536 | 鞠承 |  |  | 0.1 | 12520 | 710 | 1 | JG12240704001 | 轧0.1；米数控制在25100-25200，脱脂平均分包 | 1 | Z振纹(),R乳化斑(),K孔洞(10430米传24CM1.88) | 是 | 是 | 11528 | 11
最终平整 | JG12240703931 | JG1224070393 | 东方850平整 | 合格 | 合格品 | 乙 | 鞠承,姚学禹 | 6540 | 6450 | 0.9862 | 12070 | 0.1 | 710 | 平整 |  | 20100028 | 轧硬 | 0.4*710-SPCC | 30210015 | 光亮卷 | 0.1-SPCC |  | 60 | MO001832 | MO001832-003-01 | GLJ002 | 东方光亮卷前处理（0.4轧0.1mm) | 13665 | 2024-07-19 | 2024-07-19 | 5 | 2024-08-03 11:12:01 | 2024-08-03 11:14:57 | 江苏东方九天新能源材料有限公司 | 250540 | 鞠承 |  |  | 0.1 | 12130 | 710 | 1 | JG12240703931 | 轧0.1；米数控制在24800-24900米，脱脂平均分包 | 1 |  | 是 | 是 | 6746 | 3
最终平整 | JL1224030180 | JL1224030180 | 东方850平整 | 合格 | 让步接收 | 乙 | 鞠承,姚学禹 | 5310 | 5280 | 0.9944 | 3500 | 0.3 | 650 | 摩丁普信：850平整用Ra1.0-1.2μm毛化辊，厚度公差：0.293-0.303mm，HV90-110，粗糙度0.5-0.8μm，抗拉310-360Mpa.转分切 | 表面振纹，50米80米处停机斑，60米传2cm黑斑，尾部50米表面多处粘钢折印，两边氧化边，表面暗线印平后强光明显 | 20100026 | 轧硬 | 0.4*650-SPCC | 31010041 | 小品种钢卷 | 0.3-SPCC |  | 50 | MO001363 | MO001363-005 | XPZG001 | 小品种钢前处理模板 | 5470 | 2024-07-08 | 2024-07-23 | 5 | 2024-08-03 09:38:24 | 2024-08-03 10:41:39 | 江苏东方九天新能源材料有限公司 | 227541 | 鞠承 |  |  | 0.3 | 3500 | 650 | 1 | JL1224030180 | 摩丁普信：（0.3*650）厚度+0.003/-0.007，HV90-110,粗度0.5-0.8 | 1 | Z振纹(来料表面),T停机斑(50米80米处),H黑斑(60米传2CM),N粘钢折印(尾50米表面多处),Y氧化边(两边),A暗线印(来料表面暗平后强光明显) | 是 | 是 | 2730 | 5
最终平整 | JL1224030179 | JL1224030179 | 东方850平整 | 合格 | 让步接收 | 乙 | 鞠承,姚学禹 | 5500 | 5465 | 0.9936 | 3650 | 0.3 | 650 | 摩丁普信：850平整用Ra1.0-1.2μm毛化辊，厚度公差：0.293-0.303mm，HV90-110，粗糙度0.5-0.8μm，抗拉310-360Mpa.转分切 | 传下表面1cm麻点线印平后淡，板面振纹，两边氧化边重，50米80米传尾30米处停机斑重，尾部180米表面多处粘钢折印，尾部80米传10-50cm粘钢折印 | 20100026 | 轧硬 | 0.4*650-SPCC | 31010041 | 小品种钢卷 | 0.3-SPCC |  | 50 | MO001363 | MO001363-004 | XPZG001 | 小品种钢前处理模板 | 5620 | 2024-07-08 | 2024-07-23 | 5 | 2024-08-03 09:35:35 | 2024-08-03 09:38:12 | 江苏东方九天新能源材料有限公司 | 227525 | 鞠承 |  |  | 0.3 | 3650 | 650 | 1 | JL1224030179 | 摩丁普信：（0.3*650）厚度+0.003/-0.007，HV90-110,粗度0.5-0.8 | 1 | M麻点线印(来料传下表面1CM平后淡),Z振纹(板面),Y氧化边(来料两边重),T停机斑(50米80米传尾30米处重),N粘钢折印(尾180米表面多处/尾80米传10-50CM) | 是 | 是 | 2450 | 4
最终平整 | JG12240703922 | JG1224070392 | 东方850平整 | 合格 | 让步接收 | 乙 | 鞠承 | 6060 | 6040 | 0.9967 | 11390 | 0.1 | 710 | 平整 | 9981米传50CM孔洞（0.51mm2) | 20100028 | 轧硬 | 0.4*710-SPCC | 30210015 | 光亮卷 | 0.1-SPCC |  | 60 | MO001832 | MO001832-001-02 | GLJ002 | 东方光亮卷前处理（0.4轧0.1mm) | 13790 | 2024-07-19 | 2024-07-19 | 5 | 2024-08-02 16:58:31 | 2024-08-03 09:10:19 | 江苏东方九天新能源材料有限公司 | 250539 | 鞠承 |  |  | 0.1 | 11300 | 710 | 1 | JG12240703922 | 轧0.1；米数控制在24800-24900米，脱脂平均分包 | 1 | K孔洞(9981米传50CM0.51) | 是 | 是 | 5980 | 1
最终平整 | JL1224030178 | JL1224030178 | 东方850平整 | 合格 | 让步接收 | 甲 | 陈俊华,钱琨 | 5540 | 5510 | 0.9946 | 3690 | 0.3 | 650 | 摩丁普信：850平整用Ra1.0-1.2μm毛化辊，厚度公差：0.293-0.303mm，HV90-110，粗糙度0.5-0.8μm，抗拉310-360Mpa.转分切 | 轻微振纹，氧化边重发黄，头尾小锈点，尾部50米板面中间粘钢折印，下板面线条印平后淡，轻微横辊印 | 20100026 | 轧硬 | 0.4*650-SPCC | 31010041 | 小品种钢卷 | 0.3-SPCC |  | 50 | MO001363 | MO001363-003 | XPZG001 | 小品种钢前处理模板 | 5670 | 2024-07-08 | 2024-07-23 | 5 | 2024-08-03 06:46:59 | 2024-08-03 07:07:26 | 江苏东方九天新能源材料有限公司 | 227524 | 陈俊华 |  |  | 0.3 | 3700 | 650 | 1 | JL1224030178 | 摩丁普信：（0.3*650）厚度+0.003/-0.007，HV90-110,粗度0.5-0.8 | 1 | Z振纹(轻微),Y氧化边(重，发黄),X锈点(头尾小锈点),N粘钢折印(尾50米板面中间),X线条印(下板面，平后淡),H横辊印(轻微) | 是 | 是 | 2650 | 3
最终平整 | JG12240703802 | JG1224070380 | 东方850平整 | 返工 | 返工 | 甲 | 陈俊华,钱琨 | 5790 | 5770 | 0.9965 | 10460 | 0.1 | 710 | 平整 | 操侧20CM轻微花辊印 | 20100028 | 轧硬 | 0.4*710-SPCC | 30210015 | 光亮卷 | 0.1-SPCC |  | 60 | MO001989 | MO001989-002-02 | GLJ002 | 东方光亮卷前处理（0.4轧0.1mm) | 13725 | 2024-07-24 | 2024-08-08 | 3 | 2024-08-03 05:00:13 | 2024-08-03 05:47:34 | 江苏东方九天新能源材料有限公司 | 256307 | 陈俊华 |  |  | 0.1 | 10400 | 710 | 1 | JG12240703802 | 轧0.1，米数控制在24900-25000米，脱脂平均分包 | 0 | H花辊印(操20CM，轻微) |  |  |  | 2
最终平整 | JG12240703932 | JG1224070393 | 东方850平整 | 合格 | 合格品 | 甲 | 陈俊华,钱琨 | 6560 | 6540 | 0.997 | 12250 | 0.1 | 710 | 平整 |  | 20100028 | 轧硬 | 0.4*710-SPCC | 30210015 | 光亮卷 | 0.1-SPCC |  | 60 | MO001832 | MO001832-003-02 | GLJ002 | 东方光亮卷前处理（0.4轧0.1mm) | 13665 | 2024-07-19 | 2024-07-19 | 5 | 2024-08-03 04:24:55 | 2024-08-03 04:59:55 | 江苏东方九天新能源材料有限公司 | 250540 | 陈俊华 |  |  | 0.1 | 12220 | 710 | 1 | JG12240703932 | 轧0.1；米数控制在24800-24900米，脱脂平均分包 | 1 |  | 是 | 是 | 6746 | 3
最终平整 | JG122407040211 | JG1224070402 | 东方850平整 | 返工 | 返工 | 甲 | 陈俊华,钱琨 | 6830 | 6830 | 1 | 12820 | 0.1 | 710 | 平整 | S水锈斑(尾1000米),K孔洞(2916.9米传623.7MM0.07；3086.6米传411.9MM0.36MM2),S松花印(内500米，以夹纸) | 20100028 | 轧硬 | 0.4*710-SPCC | 30210015 | 光亮卷 | 0.1-SPCC |  | 60 | MO001831 | MO001831-015-01-01 | GLJ002 | 东方光亮卷前处理（0.4轧0.1mm) | 13715 | 2024-07-19 | 2024-07-19 | 3 | 2024-08-03 03:49:19 | 2024-08-03 04:24:38 | 江苏东方九天新能源材料有限公司 | 250538 | 陈俊华 |  |  | 0.1 | 12750 | 710 | 1 | JG122407040211 | 轧0.1；米数控制在25100-25200，脱脂平均分包 | 1 | S水锈斑(尾1000米),K孔洞(2916.9米传623.7MM0.07；3086.6米传411.9MM0.36MM2),S松花印(内500米，以夹纸) |  |  | 15581 | 15
最终平整 | JG12240703432 | JG1224070343 | 东方850平整 | 合格 | 合格品 | 甲 | 陈俊华,钱琨 | 5500 | 5490 | 0.9982 | 9650 | 0.1 | 760 | 平整 |  | 20100142 | 轧硬 | 0.4*760-SPCC | 30210015 | 光亮卷 | 0.1-SPCC |  | 60 | MO001673 | MO001673-001-02 | GLJ002 | 东方光亮卷前处理（0.4轧0.1mm) | 13070 | 2024-07-16 | 2024-07-31 | 5 | 2024-08-03 03:22:28 | 2024-08-03 03:48:20 | 江苏东方九天新能源材料有限公司 | 244661 | 陈俊华 |  |  | 0.1 | 9600 | 760 | 1 | JG12240703432 | 轧0.1，米数控制在22500-22600米，脱脂分一包9200米 | 1 |  | 是 | 是 | 4406 | 1
最终平整 | JG12240703481 | JG1224070348 | 东方850平整 | 合格 | 合格品 | 甲 | 陈俊华,钱琨 | 4875 | 4860 | 0.9969 | 6930 | 0.125 | 760 | 平整 | S水锈斑(边部) | 20100142 | 轧硬 | 0.4*760-SPCC | 30210004 | 光亮卷 | 0.125-SPCC |  | 60 | MO001554 | MO001554-002-01 | GLJ001 | 东方光亮卷前处理(0.4轧0.125mm) | 13460 | 2024-07-12 | 2024-07-12 | 5 | 2024-08-03 02:56:12 | 2024-08-03 03:22:11 | 江苏东方九天新能源材料有限公司 | 239531 | 陈俊华 |  |  | 0.125 | 6910 | 760 | 1 | JG12240703481 | 脱脂分一包4.9t，2050米，合格报工，轧0.125，米数控制在6800-6900米，厚度公差0.115-0.125，轧机按照0.12的中值设定轧制。剩余一包8.6t脱脂结束后报工，报工报待处理。特别注意按照此要求操作。 | 1 | S水锈斑(边部) | 是 | 是 | 6615 | 2
最终平整 | JG12240703661 | JG1224070366 | 东方850平整 | 合格 | 合格品 | 甲 | 陈俊华,钱琨 | 4900 | 4930 | 1.0061 | 6980 | 0.125 | 760 | 平整 | K孔洞(6167.3米传500.4MM0.14MM2) | 20100142 | 轧硬 | 0.4*760-SPCC | 30210004 | 光亮卷 | 0.125-SPCC |  | 60 | MO001554 | MO001554-010-01 | GLJ001 | 东方光亮卷前处理(0.4轧0.125mm) | 13500 | 2024-07-12 | 2024-07-12 | 5 | 2024-08-03 02:21:10 | 2024-08-03 02:55:19 | 江苏东方九天新能源材料有限公司 | 239539 | 陈俊华 |  |  | 0.125 | 6968 | 760 | 1 | JG12240703661 | 脱脂分一包4.9t，2050米，合格报工，轧0.125，米数控制在6800-6900米，厚度公差0.115-0.125，轧机按照0.12的中值设定轧制。剩余一包8.6t脱脂结束后报工，报工报待处理。特别注意按照此要求操作。 | 1 | K孔洞(6167.3米传500.4MM0.14MM2) | 是 | 是 | 5126 | 10
最终平整 | JG12240703601 | JG1224070360 | 东方850平整 | 合格 | 合格品 | 甲 | 陈俊华,钱琨 | 4890 | 4860 | 0.9939 | 6920 | 0.125 | 760 | 平整 | S水锈斑(边部) | 20100142 | 轧硬 | 0.4*760-SPCC | 30210004 | 光亮卷 | 0.125-SPCC |  | 60 | MO001606 | MO001606-002-01 | GLJ001 | 东方光亮卷前处理(0.4轧0.125mm) | 13500 | 2024-07-15 | 2024-07-15 | 5 | 2024-08-03 02:00:35 | 2024-08-03 02:20:54 | 江苏东方九天新能源材料有限公司 | 242242 | 陈俊华 |  |  | 0.125 | 6890 | 760 | 1 | JG12240703601 | 脱脂分一包4.9t，2050米，合格报工，轧0.125，米数控制在6800-6900米，厚度公差0.115-0.125，轧机按照0.12的中值设定轧制。剩余一包8.6t脱脂结束后报工，报工报待处理。特别注意按照此要求操作。 | 1 | S水锈斑(边部) | 是 | 是 | 9722 | 2
最终平整 | JG122407039622 | JG1224070396 | 东方850平整 | 其他入库 | 协议品 | 甲 | 陈俊华,钱琨 | 910 | 910 | 1 | 1720 | 0.1 | 710 | 平整 |  | 20100028 | 轧硬 | 0.4*710-SPCC | 30210015 | 光亮卷 | 0.1-SPCC |  | 60 | MO001831 | MO001831-003-02-02 | GLJ002 | 东方光亮卷前处理（0.4轧0.1mm) | 13780 | 2024-07-19 | 2024-07-19 | 5 | 2024-08-03 01:57:50 | 2024-08-03 02:00:15 | 江苏东方九天新能源材料有限公司 |  | 陈俊华 |  | 1 | 0.1 | 1720 | 710 | 1 | JG122407039622 | 轧0.1；米数控制在25100-25200，脱脂平均分包 | 1 |  | 是 | 是 | 3611 | 3
最终平整 | JG122407039621 | JG1224070396 | 东方850平整 | 合格 | 合格品 | 甲 | 陈俊华,钱琨 | 5400 | 5400 | 1 | 10100 | 0.1 | 710 | 平整 |  | 20100028 | 轧硬 | 0.4*710-SPCC | 30210015 | 光亮卷 | 0.1-SPCC |  | 60 | MO001831 | MO001831-003-02-01 | GLJ002 | 东方光亮卷前处理（0.4轧0.1mm) | 13780 | 2024-07-19 | 2024-07-19 | 5 | 2024-08-03 01:57:50 | 2024-08-03 02:00:15 | 江苏东方九天新能源材料有限公司 |  | 陈俊华 |  | 1 | 0.1 | 10100 | 710 | 1 | JG122407039621 | 轧0.1；米数控制在25100-25200，脱脂平均分包 | 1 |  | 是 | 是 | 3611 | 3
最终平整 | JG12240704032 | JG1224070403 | 东方850平整 | 返工 | 返工 | 乙 | 鞠承,姚学禹 | 6450 | 6440 | 0.9984 | 11950 | 0.1 | 710 | 平整 | S色差条印(操边10CM处),K孔洞(631-736米传22CM处23个1.08-3.46/2219米传35CM0.36) | 20100028 | 轧硬 | 0.4*710-SPCC | 30210015 | 光亮卷 | 0.1-SPCC |  | 60 | MO001804 | MO001804-001-02 | GLJ002 | 东方光亮卷前处理（0.4轧0.1mm) | 13665 | 2024-07-19 | 2024-08-03 | 3 | 2024-08-02 16:23:22 | 2024-08-02 16:58:19 | 江苏东方九天新能源材料有限公司 | 249259 | 鞠承 |  |  | 0.1 | 11900 | 710 | 1 | JG12240704032 | 轧0.1；米数控制在25100-25200，脱脂平均分包 | 0 | S色差条印(操边10CM处),K孔洞(631-736米传22CM处23个1.08-3.46/2219米传35CM0.36) |  |  | 3196 | 1
最终平整 | JG12240703822 | JG1224070382 | 东方850平整 | 合格 | 让步接收 | 乙 | 鞠承,姚学禹 | 7000 | 6980 | 0.9971 | 13150 | 0.1 | 710 | 平整 | 74-79米传8.1CM2个孔洞（0.14-0.22mm2)，夹纸内230米传粘钢印重平后叠带（剪下退平整） | 20100028 | 轧硬 | 0.4*710-SPCC | 30210015 | 光亮卷 | 0.1-SPCC |  | 60 | MO001989 | MO001989-012-02 | GLJ002 | 东方光亮卷前处理（0.4轧0.1mm) | 13830 | 2024-07-24 | 2024-08-08 | 5 | 2024-08-02 16:28:10 | 2024-08-02 16:31:06 | 江苏东方九天新能源材料有限公司 | 256332 | 鞠承 |  |  | 0.1 | 13100 | 710 | 1 | JG12240703822 | 轧0.1，米数控制在24900-25000米，脱脂平均分包 | 1 | K孔洞(74-79米传8.1CM2个0.14-0.22),D叠带(夹纸内230米传粘钢印重平后叠带【退平整】) | 是 | 是 | 5271 | 12
最终平整 | JG12240703831 | JG1224070383 | 东方850平整 | 返工 | 返工 | 乙 | 鞠承,姚学禹 | 6800 | 6800 | 1 | 12750 | 0.1 | 710 | 平整 | 1383米传3cm孔洞（0.07mm2)，3106米传36cm孔洞（0.43mm2），11372米4个孔洞8.30-17.4mm2，整卷公差（0.103-0.106) | 20100028 | 轧硬 | 0.4*710-SPCC | 30210015 | 光亮卷 | 0.1-SPCC |  | 60 | MO001832 | MO001832-013-01 | GLJ002 | 东方光亮卷前处理（0.4轧0.1mm) | 13570 | 2024-07-19 | 2024-07-19 | 3 | 2024-08-02 15:17:56 | 2024-08-02 16:22:54 | 江苏东方九天新能源材料有限公司 | 250545 | 鞠承 |  |  | 0.1 | 12700 | 710 | 1 | JG12240703831 | 轧0.1；米数控制在24800-24900米，脱脂平均分包 | 0 | K孔洞(1383米传3cm0.07/3106米传36CM0.43/11372米4个孔洞8.30-17.4)H厚薄公差(整卷公差0.103-0.106) |  |  | 4540 | 13
最终平整 | JG12240703801 | JG1224070380 | 东方850平整 | 返工 | 返工 | 乙 | 鞠承,姚学禹 | 7555 | 7550 | 0.9993 | 13680 | 0.1 | 710 | 平整 | 传边，操边8cm色差条印重，操边25 CM花辊印 | 20100028 | 轧硬 | 0.4*710-SPCC | 30210015 | 光亮卷 | 0.1-SPCC |  | 60 | MO001989 | MO001989-002-01 | GLJ002 | 东方光亮卷前处理（0.4轧0.1mm) | 13725 | 2024-07-24 | 2024-08-08 | 3 | 2024-08-02 15:47:02 | 2024-08-02 15:50:05 | 江苏东方九天新能源材料有限公司 | 256307 | 鞠承 |  |  | 0.1 | 13600 | 710 | 1 | JG12240703801 | 轧0.1，米数控制在24900-25000米，脱脂平均分包 | 0 | S色差条印(来料传边，操边8cm色差条印重),H花辊印(来料操边25 CM花辊印) |  |  |  | 2
最终平整 | DL002407003122 | DL0024070031 | 东方750平整 | 其他入库 | 成品退库 | 乙 | 龚政,刘飞 | 2985 | 2985 | 1 | 4380 | 0.15 | 610 | 东莞鸿力：750平整用超光棍Ra<0.1μm平整、厚度公差：0.14-0.15mm、硬度90-110HV,粗糙度Ra≤0.15μm。 | 偶有细划伤不明显，轻振纹，横辊印，板面偶有针尖印，挫伤，3700米后传边粘钢折印1-10cm，3900米后板面不规律顶伤粘钢印，硬度偏高120（要求90-110） | 20100082 | 轧硬 | 0.6*610-SPCC | 31010010 | 小品种钢卷 | 0.15-SPCC |  | 60 | MO001608 | MO001608-003-02-02 | XPZG001 | 小品种钢前处理模板 | 12210 | 2024-07-15 | 2024-07-15 | 3 | 2024-08-02 14:34:26 | 2024-08-02 14:40:21 | 江苏东方九天新能源材料有限公司 |  | 龚政 |  | 1 | 0.15 | 4380 | 610 | 1 | DL002407003122 | 东莞鸿力：厚度-0.01，HV90-110粗糙度≤0.15，卷重在2-3.5吨 | 1 | X细划伤(来料偶有细划伤，不明显),S色差条印(),Z振纹(来料轻振纹，横辊印),Z针尖印(来料板面偶有针尖印),C挫伤(),S色差(),N粘钢折印(3700米后传边粘钢折印1-10cm，3900米后板面不规律顶伤粘钢印) | 是 | 是 | 5316 | 3
最终平整 | DL002407003121 | DL0024070031 | 东方750平整 | 合格 | 让步接收 | 乙 | 龚政,刘飞 | 2845 | 2845 | 1 | 4200 | 0.15 | 610 | 东莞鸿力：750平整用超光棍Ra<0.1μm平整、厚度公差：0.14-0.15mm、硬度90-110HV,粗糙度Ra≤0.15μm。 | 偶有细划伤不明显，色差，条印，轻振纹，横辊印，板面针尖印，传边1cm起筋，偶有轻搓伤，硬度偏高115（要求90-110） | 20100082 | 轧硬 | 0.6*610-SPCC | 31010010 | 小品种钢卷 | 0.15-SPCC |  | 60 | MO001608 | MO001608-003-02-01 | XPZG001 | 小品种钢前处理模板 | 12210 | 2024-07-15 | 2024-07-15 | 3 | 2024-08-02 14:34:26 | 2024-08-02 14:40:21 | 江苏东方九天新能源材料有限公司 |  | 龚政 |  | 1 | 0.15 | 4200 | 610 | 1 | DL002407003121 | 东莞鸿力：厚度-0.01，HV90-110粗糙度≤0.15，卷重在2-3.5吨 | 1 | X细划伤(偶有细划伤，不明显),S色差条印(),Z振纹(来料轻振纹，横辊印),Z针尖印(来料板面针尖印),Q起筋(传边1cm起筋),S色差(),C挫伤(偶有轻搓伤) | 是 | 是 | 5316 | 3
最终平整 | JG12240703821 | JG1224070382 | 东方850平整 | 合格 | 合格品 | 乙 | 鞠承,姚学禹 | 6785 | 6780 | 0.9993 | 12720 | 0.1 | 710 | 平整 |  | 20100028 | 轧硬 | 0.4*710-SPCC | 30210015 | 光亮卷 | 0.1-SPCC |  | 60 | MO001989 | MO001989-012-01 | GLJ002 | 东方光亮卷前处理（0.4轧0.1mm) | 13830 | 2024-07-24 | 2024-08-08 | 5 | 2024-08-02 13:20:13 | 2024-08-02 13:49:40 | 江苏东方九天新能源材料有限公司 | 256332 | 鞠承 |  |  | 0.1 | 12650 | 710 | 1 | JG12240703821 | 轧0.1，米数控制在24900-25000米，脱脂平均分包 | 1 |  | 是 | 是 | 5271 | 12
最终平整 | JG12240704201 | JG1224070420 | 东方850平整 | 合格 | 让步接收 | 乙 | 鞠承,姚学禹 | 6600 | 6650 | 1.0076 | 12470 | 0.1 | 710 | 平整 | 3284米传19cm孔洞（0.07mm2) | 20100028 | 轧硬 | 0.4*710-SPCC | 30210015 | 光亮卷 | 0.1-SPCC |  | 60 | MO001803 | MO001803-003-01 | GLJ002 | 东方光亮卷前处理（0.4轧0.1mm) | 13490 | 2024-07-19 | 2024-08-03 | 3 | 2024-08-02 12:17:16 | 2024-08-02 12:43:17 | 江苏东方九天新能源材料有限公司 | 249246 | 鞠承 |  |  | 0.1 | 12400 | 710 | 1 | JG12240704201 | 轧0.1；米数控制在24700-24800，脱脂平均分包 | 1 | K孔洞(3284米传19cm0.07) | 是 | 是 | 5960 | 3
最终平整 | JG12240601212 | JG1224060121 | 东方850平整 | 其他入库 | 协议品 | 乙 | 鞠承,姚学禹 | 3180 | 3080 | 0.9686 | 5750 | 0.1 | 710 | 平整 | D叠带(2080米传5CM叠带) | 20100028 | 轧硬 | 0.4*710-SPCC | 30210015 | 光亮卷 | 0.1-SPCC |  | 60 | MO001176 | MO001176-003-02 | GLJ003 | 光亮卷前处理 模板 | 9835 | 2024-07-04 | 2024-07-14 | 5 | 2024-08-02 12:11:21 | 2024-08-02 12:16:50 | 江苏东方九天新能源材料有限公司 | 204369 | 鞠承 |  |  | 0.1 | 5750 | 710 | 1 | JG12240601212 | 轧0.1，米数控制在18200-18300米，脱脂平均分包。 | 1 | D叠带(2080米传5CM叠带) | 是 | 是 | 6231 | 3
平整翻包 | DL002407003611 | DL0024070036 | 东方750平整 | 合格 | 让步接收 | 乙 | 龚政,刘飞 | 2950 | 2830 | 0.9593 | 4000 | 0.15 | 610 | 内140米打皱剪去 |  | 20100082 | 轧硬 | 0.6*610-SPCC | 31010010 | 小品种钢卷 | 0.15-SPCC |  | 70 | MO001706 | MO001706-001-01-01 | XPZG001 | 小品种钢前处理模板 | 12285 | 2024-07-17 | 2024-07-27 | 5 | 2024-08-02 12:16:01 | 2024-08-02 12:16:21 | 江苏东方九天新能源材料有限公司 |  | 龚政 |  | 1 | 0.15 | 4150 | 610 | 1 | DL002407003611 | 昆山富裕炜:（0.15*610）厚度±0.005MM,硬度HV100-120,粗糙度≤0.15μm，卷重2-3吨 | 1 |  | 是 | 是 | 5956 | 1
最终平整 | JG12240601221 | JG1224060122 | 东方850平整 | 合格 | 让步接收 | 乙 | 鞠承,姚学禹 | 3220 | 3300 | 1.0248 | 6250 | 0.1 | 710 | 平整 | 尾部500米传边缩芯折印10-30cm) | 20100028 | 轧硬 | 0.4*710-SPCC | 30210015 | 光亮卷 | 0.1-SPCC |  | 60 | MO001176 | MO001176-001-01 | GLJ003 | 光亮卷前处理 模板 | 9850 | 2024-07-04 | 2024-07-14 | 5 | 2024-08-02 11:16:21 | 2024-08-02 11:18:15 | 江苏东方九天新能源材料有限公司 | 204367 | 鞠承 |  |  | 0.1 | 6200 | 710 | 1 | JG12240601221 | 轧0.1，米数控制在18200-18300米，脱脂平均分包。 | 1 | 缩芯折印(尾500米传边缩芯折印10-30cm) | 是 | 是 | 9774 | 1
最终平整 | JG122407040112 | JG1224070401 | 东方850平整 | 其他入库 | 协议品 | 乙 | 鞠承,姚学禹 | 800 | 800 | 1 | 1570 | 0.1 | 710 | 平整 |  | 20100028 | 轧硬 | 0.4*710-SPCC | 30210015 | 光亮卷 | 0.1-SPCC |  | 60 | MO001831 | MO001831-013-01-02 | GLJ002 | 东方光亮卷前处理（0.4轧0.1mm) | 13690 | 2024-07-19 | 2024-07-19 | 3 | 2024-08-02 10:21:23 | 2024-08-02 10:54:38 | 江苏东方九天新能源材料有限公司 |  | 鞠承 |  | 1 | 0.1 | 1570 | 710 | 1 | JG122407040112 | 轧0.1；米数控制在25100-25200，脱脂平均分包 | 1 |  | 是 | 是 | 6843 | 13
最终平整 | JG122407040111 | JG1224070401 | 东方850平整 | 返工 | 返工 | 乙 | 鞠承,姚学禹 | 5890 | 5890 | 1 | 10950 | 0.1 | 710 | 平整 | 操30CM内轻微花辊印 | 20100028 | 轧硬 | 0.4*710-SPCC | 30210015 | 光亮卷 | 0.1-SPCC |  | 60 | MO001831 | MO001831-013-01-01 | GLJ002 | 东方光亮卷前处理（0.4轧0.1mm) | 13690 | 2024-07-19 | 2024-07-19 | 3 | 2024-08-02 10:21:23 | 2024-08-02 10:54:38 | 江苏东方九天新能源材料有限公司 |  | 鞠承 |  | 1 | 0.1 | 10950 | 710 | 1 | JG122407040111 | 轧0.1；米数控制在25100-25200，脱脂平均分包 | 0 | H花辊印(来料操30CM内轻微花辊印) |  |  | 6843 | 13
最终平整 | JG12240704192 | JG1224070419 | 东方850平整 | 合格 | 让步接收 | 乙 | 鞠承,姚学禹 | 5450 | 5440 | 0.9982 | 10100 | 0.1 | 710 | 平整 | 传边30cm线条印重 | 20100028 | 轧硬 | 0.4*710-SPCC | 30210015 | 光亮卷 | 0.1-SPCC |  | 60 | MO001803 | MO001803-001-02 | GLJ002 | 东方光亮卷前处理（0.4轧0.1mm) | 13470 | 2024-07-19 | 2024-08-03 | 5 | 2024-08-02 09:59:29 | 2024-08-02 10:01:43 | 江苏东方九天新能源材料有限公司 | 249245 | 鞠承 |  |  | 0.1 | 10100 | 710 | 1 | JG12240704192 | 轧0.1；米数控制在24700-24800，脱脂平均分包 | 1 | X线条印(来料传边30cm线条印重) | 是 | 是 | 3805 | 1
最终平整 | JG12240601222 | JG1224060122 | 东方850平整 | 合格 | 让步接收 | 甲 | 陈俊华,钱琨 | 6535 | 6520 | 0.9977 | 12170 | 0.1 | 710 | 平整 | 71.2米传157.8mm孔洞0.22mm2 | 20100028 | 轧硬 | 0.4*710-SPCC | 30210015 | 光亮卷 | 0.1-SPCC |  | 60 | MO001176 | MO001176-001-02 | GLJ003 | 光亮卷前处理 模板 | 9850 | 2024-07-04 | 2024-07-14 | 5 | 2024-08-02 07:33:55 | 2024-08-02 07:34:43 | 江苏东方九天新能源材料有限公司 | 204367 | 陈俊华 |  |  | 0.1 | 12100 | 710 | 1 | JG12240601222 | 轧0.1，米数控制在18200-18300米，脱脂平均分包。 | 1 | K孔洞(71.2米传157.8MM0.22MM2) | 是 | 是 | 9774 | 1
最终平整 | JG12240704012 | JG1224070401 | 东方850平整 | 返工 | 返工 | 甲 | 陈俊华,钱琨 | 6775 | 6760 | 0.9978 | 12630 | 0.1 | 710 | 平整 | 92.5米传145.6mm孔洞0.22mm2，操25CM轻微花辊印 | 20100028 | 轧硬 | 0.4*710-SPCC | 30210015 | 光亮卷 | 0.1-SPCC |  | 60 | MO001831 | MO001831-013-02 | GLJ002 | 东方光亮卷前处理（0.4轧0.1mm) | 13690 | 2024-07-19 | 2024-07-19 | 3 | 2024-08-02 07:10:50 | 2024-08-02 07:12:06 | 江苏东方九天新能源材料有限公司 | 250537 | 陈俊华 |  |  | 0.1 | 12540 | 710 | 1 | JG12240704012 | 轧0.1；米数控制在25100-25200，脱脂平均分包 | 0 | K孔洞(92.5米传145.6MM0.22MM2),H花辊印(操25CM，轻微) |  |  | 6843 | 13
最终平整 | JG12240703982 | JG1224070398 | 东方850平整 | 合格 | 合格品 | 甲 | 陈俊华,钱琨 | 6940 | 6930 | 0.9986 | 13000 | 0.1 | 710 | 平整 |  | 20100028 | 轧硬 | 0.4*710-SPCC | 30210015 | 光亮卷 | 0.1-SPCC |  | 60 | MO001831 | MO001831-007-02 | GLJ002 | 东方光亮卷前处理（0.4轧0.1mm) | 13830 | 2024-07-19 | 2024-07-19 | 5 | 2024-08-02 06:40:08 | 2024-08-02 06:40:27 | 江苏东方九天新能源材料有限公司 | 250534 | 陈俊华 |  |  | 0.1 | 12900 | 710 | 1 | JG12240703982 | 轧0.1；米数控制在25100-25200，脱脂平均分包 | 1 |  | 是 | 是 | 5553 | 7
最终平整 | JG12240703921 | JG1224070392 | 东方850平整 | 合格 | 合格品 | 甲 | 陈俊华,钱琨 | 7110 | 7080 | 0.9958 | 13380 | 0.1 | 710 | 平整 |  | 20100028 | 轧硬 | 0.4*710-SPCC | 30210015 | 光亮卷 | 0.1-SPCC |  | 60 | MO001832 | MO001832-001-01 | GLJ002 | 东方光亮卷前处理（0.4轧0.1mm) | 13790 | 2024-07-19 | 2024-07-19 | 5 | 2024-08-02 06:06:08 | 2024-08-02 06:06:33 | 江苏东方九天新能源材料有限公司 | 250539 | 陈俊华 |  |  | 0.1 | 13300 | 710 | 1 | JG12240703921 | 轧0.1；米数控制在24800-24900米，脱脂平均分包 | 1 |  | 是 | 是 | 5980 | 1
最终平整 | JG12240703591 | JG1224070359 | 东方850平整 | 合格 | 让步接收 | 甲 | 陈俊华,钱琨 | 4800 | 4800 | 1 | 6890 | 0.125 | 760 | 平整 | 边部水锈斑，5858.5米传267.5mm孔洞1.59mm2，传30CM内松花印平后明显 | 20100142 | 轧硬 | 0.4*760-SPCC | 30210004 | 光亮卷 | 0.125-SPCC |  | 60 | MO001606 | MO001606-001-01 | GLJ001 | 东方光亮卷前处理(0.4轧0.125mm) | 13490 | 2024-07-15 | 2024-07-15 | 5 | 2024-08-02 05:30:14 | 2024-08-02 05:31:55 | 江苏东方九天新能源材料有限公司 | 242231 | 陈俊华 |  |  | 0.125 | 6830 | 760 | 1 | JG12240703591 | 脱脂分一包4.9t，2050米，合格报工，轧0.125，米数控制在6800-6900米，厚度公差0.115-0.125，轧机按照0.12的中值设定轧制。剩余一包8.6t脱脂结束后报工，报工报待处理。特别注意按照此要求操作。 | 1 | S水锈斑(边部),K孔洞(5858.5米传267.5MM1.59MM2),S松花印(来料传30CM内，平后明显) | 是 | 是 | 4025 | 1
最终平整 | JG122407010822 | JG1224070108 | 东方850平整 | 合格 | 让步接收 | 甲 | 陈俊华,钱琨 | 3670 | 3670 | 1 | 6420 | 0.1 | 760 | 平整 | 内1200米操10-30CM缩芯折印，内100米传508.2-508.8mm6个孔洞0.22-0.58mm2，尾800米传3CM粘钢折印 | 20100142 | 轧硬 | 0.4*760-SPCC | 30210015 | 光亮卷 | 0.1-SPCC |  | 60 | MO001250 | MO001250-008-02-02 | GLJ003 | 光亮卷前处理 模板 | 13380 | 2024-07-05 | 2024-07-15 | 5 | 2024-08-02 05:04:50 | 2024-08-02 05:07:20 | 江苏东方九天新能源材料有限公司 |  | 陈俊华 |  | 1 | 0.1 | 6420 | 760 | 1 | JG122407010822 | 轧0.1，米数控制在22700-22800米，脱脂分一包10300米。 | 1 | 缩芯折印(内1200米操10-30CM),K孔洞(内100米传508.2-508.8MM6个0.22-0.58MM2),N粘钢折印(尾800米传3CM) | 是 | 是 | 2198 | 8
最终平整 | JG122407010821 | JG1224070108 | 东方850平整 | 合格 | 让步接收 | 甲 | 陈俊华,钱琨 | 1860 | 1860 | 1 | 3250 | 0.1 | 760 | 平整 | 尾部1000米操10-30CM缩芯折印 | 20100142 | 轧硬 | 0.4*760-SPCC | 30210015 | 光亮卷 | 0.1-SPCC |  | 60 | MO001250 | MO001250-008-02-01 | GLJ003 | 光亮卷前处理 模板 | 13380 | 2024-07-05 | 2024-07-15 | 5 | 2024-08-02 05:04:50 | 2024-08-02 05:07:20 | 江苏东方九天新能源材料有限公司 |  | 陈俊华 |  | 1 | 0.1 | 3250 | 760 | 1 | JG122407010821 | 轧0.1，米数控制在22700-22800米，脱脂分一包10300米。 | 1 | 缩芯折印(尾1000米操10-30CM) | 是 | 是 | 2198 | 8
最终平整 | JG12240703542 | JG12240703542 | 东方850平整 | 合格 | 合格品 | 甲 | 陈俊华,钱琨 | 8500 | 8500 | 1 | 14810 | 0.1 | 760 | 平整 | K孔洞(内100米传35.7-36.6MM5个0.14-0.51；461.4米传593.3MM0.14；10199.9米传358.2MM0.07MM2) | 20500021 | 光亮卷半成品 | 0.4-SPCC | 30210015 | 光亮卷 | 0.1-SPCC |  | 60 | MO001763 | MO001763-007 | GLJ002 | 东方光亮卷前处理（0.4轧0.1mm) | 8555 | 2024-07-18 | 2024-07-18 | 5 | 2024-08-02 04:21:41 | 2024-08-02 04:23:39 | 江苏东方九天新能源材料有限公司 | 248201 | 陈俊华 |  |  | 0.1 | 14730 | 760 | 1 | JG12240703542 | 已退火；轧0.1，米数控制在14400-14500米 | 1 | K孔洞(内100米传35.7-36.6MM5个0.14-0.51；461.4米传593.3MM0.14；10199.9米传358.2MM0.07MM2) | 是 | 是 | 3776 | 7
最终平整 | JG12240703431 | JG1224070343 | 东方850平整 | 合格 | 合格品 | 甲 | 陈俊华,钱琨 | 7450 | 7450 | 1 | 13100 | 0.1 | 760 | 平整 |  | 20100142 | 轧硬 | 0.4*760-SPCC | 30210015 | 光亮卷 | 0.1-SPCC |  | 60 | MO001673 | MO001673-001-01 | GLJ002 | 东方光亮卷前处理（0.4轧0.1mm) | 13070 | 2024-07-16 | 2024-07-31 | 5 | 2024-08-02 03:53:05 | 2024-08-02 03:53:24 | 江苏东方九天新能源材料有限公司 | 244661 | 陈俊华 |  |  | 0.1 | 13000 | 760 | 1 | JG12240703431 | 轧0.1，米数控制在22500-22600米，脱脂分一包9200米 | 1 |  | 是 | 是 | 4406 | 1
最终平整 | JG12240703592 | JG12240703592 | 东方850平整 | 合格 | 让步接收 | 甲 | 陈俊华,钱琨 | 8435 | 8430 | 0.9994 | 14930 | 0.1 | 760 | 平整 | K孔洞(12935.6米传113.3MM0.14MM2) | 20500021 | 光亮卷半成品 | 0.4-SPCC | 30210015 | 光亮卷 | 0.1-SPCC |  | 60 | MO001993 | MO001993-001 | GLJ002 | 东方光亮卷前处理（0.4轧0.1mm) | 8520 | 2024-07-24 | 2024-07-31 | 5 | 2024-08-02 03:18:32 | 2024-08-02 03:19:43 | 江苏东方九天新能源材料有限公司 | 256280 | 陈俊华 |  |  | 0.1 | 14800 | 760 | 1 | JG12240703592 | 已退火，轧0.1，米数控制在14400-14500米 | 1 | K孔洞(12935.6米传113.3MM0.14MM2) | 是 | 是 | 2398 | 1
最终平整 | JG12240704042 | JG1224070404 | 东方850平整 | 合格 | 让步接收 | 甲 | 陈俊华,钱琨 | 6635 | 6600 | 0.9947 | 12320 | 0.1 | 710 | 平整 | K孔洞(548.6米传598.7MM0.94；3187.8米传110.9MM2.67MM2) | 20100028 | 轧硬 | 0.4*710-SPCC | 30210015 | 光亮卷 | 0.1-SPCC |  | 60 | MO001804 | MO001804-003-02 | GLJ002 | 东方光亮卷前处理（0.4轧0.1mm) | 13685 | 2024-07-19 | 2024-08-03 | 5 | 2024-08-02 02:51:43 | 2024-08-02 02:52:51 | 江苏东方九天新能源材料有限公司 | 249260 | 陈俊华 |  |  | 0.1 | 12280 | 710 | 1 | JG12240704042 | 轧0.1；米数控制在25100-25200，脱脂平均分包 | 1 | K孔洞(548.6米传598.7MM0.94；3187.8米传110.9MM2.67MM2) | 是 | 是 | 6645 | 3
最终平整 | JG12240703981 | JG1224070398 | 东方850平整 | 合格 | 合格品 | 甲 | 陈俊华,钱琨 | 6730 | 6720 | 0.9985 | 12540 | 0.1 | 710 | 平整 |  | 20100028 | 轧硬 | 0.4*710-SPCC | 30210015 | 光亮卷 | 0.1-SPCC |  | 60 | MO001831 | MO001831-007-01 | GLJ002 | 东方光亮卷前处理（0.4轧0.1mm) | 13830 | 2024-07-19 | 2024-07-19 | 5 | 2024-08-02 01:53:13 | 2024-08-02 01:54:13 | 江苏东方九天新能源材料有限公司 | 250534 | 陈俊华 |  |  | 0.1 | 12500 | 710 | 1 | JG12240703981 | 轧0.1；米数控制在25100-25200，脱脂平均分包 | 1 |  | 是 | 是 | 5553 | 7
最终平整 | JG12240704031 | JG1224070403 | 东方850平整 | 合格 | 合格品 | 甲 | 陈俊华,钱琨 | 6700 | 6440 | 0.9612 | 11960 | 0.1 | 710 | 平整 | S水锈斑(尾1000米，重),K孔洞(6078.5米传275.2MM0.22；9883.9米传449.7MM0.51；11360.6米传·430.6MM2.09MM2) | 20100028 | 轧硬 | 0.4*710-SPCC | 30210015 | 光亮卷 | 0.1-SPCC |  | 60 | MO001804 | MO001804-001-01 | GLJ002 | 东方光亮卷前处理（0.4轧0.1mm) | 13665 | 2024-07-19 | 2024-08-03 | 3 | 2024-08-02 01:30:25 | 2024-08-02 01:32:46 | 江苏东方九天新能源材料有限公司 | 249259 | 陈俊华 |  |  | 0.1 | 12350 | 710 | 1 | JG12240704031 | 轧0.1；米数控制在25100-25200，脱脂平均分包 | 1 | S水锈斑(尾1000米，重),K孔洞(6078.5米传275.2MM0.22；9883.9米传449.7MM0.51；11360.6米传·430.6MM2.09MM2) | 是 | 是 | 3196 | 1
平整翻包 | DL002407003012 | DL0024070030 | 东方750平整 | 合格 | 让步接收 | 乙 | 龚政,刘飞 | 3030 | 2870 | 0.9472 | 4200 | 0.15 | 610 | 尾250米倒包剪去 |  | 20100082 | 轧硬 | 0.6*610-SPCC | 31010010 | 小品种钢卷 | 0.15-SPCC |  | 70 | MO001608 | MO001608-001-01-02 | XPZG001 | 小品种钢前处理模板 | 12255 | 2024-07-15 | 2024-07-15 | 3 | 2024-08-01 16:58:30 | 2024-08-01 16:58:52 | 江苏东方九天新能源材料有限公司 |  | 龚政 |  | 1 | 0.15 | 4450 | 610 | 1 | DL002407003012 | 东莞鸿力：厚度-0.01，HV90-110粗糙度≤0.15，卷重在2-3.5吨 | 1 |  | 是 | 是 | 7971 | 1
最终平整 | DL002407003022 | DL0024070030 | 东方750平整 | 其他入库 | 成品退库 | 乙 | 龚政,刘飞 | 2890 | 2890 | 1 | 4260 | 0.15 | 610 | 东莞鸿力：750平整用超光棍Ra<0.1μm平整、厚度公差：0.14-0.15mm、硬度90-110HV,粗糙度Ra≤0.15μm。 | S色差(),X细划伤(),S色差条印(),X线辊印(),K孔洞(3000米后来料多处顶伤粘钢，不规律，有沙眼),N粘钢折印(3800米后操边1-3cm粘钢折印) | 20100082 | 轧硬 | 0.6*610-SPCC | 31010010 | 小品种钢卷 | 0.15-SPCC |  | 60 | MO001608 | MO001608-001-02-02 | XPZG001 | 小品种钢前处理模板 | 12255 | 2024-07-15 | 2024-07-15 | 3 | 2024-08-01 16:43:12 | 2024-08-01 16:46:22 | 江苏东方九天新能源材料有限公司 |  | 龚政 |  | 1 | 0.15 | 4260 | 610 | 1 | DL002407003022 | 东莞鸿力：厚度-0.01，HV90-110粗糙度≤0.15，卷重在2-3.5吨 | 1 | S色差(),X细划伤(),S色差条印(),X线辊印(),K孔洞(3000米后来料多处顶伤粘钢，不规律，有沙眼),N粘钢折印(3800米后操边1-3cm粘钢折印) | 是 | 是 | 7971 | 1
最终平整 | DL002407003021 | DL0024070030 | 东方750平整 | 其他入库 | 成品退库 | 乙 | 龚政,刘飞 | 2850 | 2850 | 1 | 4200 | 0.15 | 610 | 东莞鸿力：750平整用超光棍Ra<0.1μm平整、厚度公差：0.14-0.15mm、硬度90-110HV,粗糙度Ra≤0.15μm。 | X细划伤(来料偶有细划伤),Z振纹(来料振纹),X线辊印(),K孔洞(3000-3100米操边20cm左右处来料顶伤粘钢重，有孔洞),H横辊印(),C挫伤(),S色差() | 20100082 | 轧硬 | 0.6*610-SPCC | 31010010 | 小品种钢卷 | 0.15-SPCC |  | 60 | MO001608 | MO001608-001-02-01 | XPZG001 | 小品种钢前处理模板 | 12255 | 2024-07-15 | 2024-07-15 | 3 | 2024-08-01 16:43:12 | 2024-08-01 16:46:22 | 江苏东方九天新能源材料有限公司 |  | 龚政 |  | 1 | 0.15 | 4200 | 610 | 1 | DL002407003021 | 东莞鸿力：厚度-0.01，HV90-110粗糙度≤0.15，卷重在2-3.5吨 | 1 | X细划伤(来料偶有细划伤),Z振纹(来料振纹),X线辊印(),K孔洞(3000-3100米操边20cm左右处来料顶伤粘钢重，有孔洞),H横辊印(),C挫伤(),S色差() | 是 | 是 | 7971 | 1
平整翻包 | DL002407003612 | DL0024070036 | 东方750平整 | 合格 | 让步接收 | 乙 | 龚政,刘飞 | 3000 | 2540 | 0.8467 | 3620 | 0.15 | 610 | 3620米后倒包剪去 |  | 20100082 | 轧硬 | 0.6*610-SPCC | 31010010 | 小品种钢卷 | 0.15-SPCC |  | 70 | MO001706 | MO001706-001-01-02 | XPZG001 | 小品种钢前处理模板 | 12285 | 2024-07-17 | 2024-07-27 | 5 | 2024-08-01 16:24:54 | 2024-08-01 16:25:20 | 江苏东方九天新能源材料有限公司 |  | 龚政 |  | 1 | 0.15 | 4240 | 610 | 1 | DL002407003612 | 昆山富裕炜:（0.15*610）厚度±0.005MM,硬度HV100-120,粗糙度≤0.15μm，卷重2-3吨 | 1 |  | 是 | 是 | 5956 | 1
最终平整 | DL00240551152 | DL0024055115 | 东方850平整 | 合格 | 合格品 | 乙 | 鞠承,姚学禹 | 5740 | 5740 | 1 | 6190 | 0.2 | 590 | 海金杜门：850平整用1.0-1.2μm细毛化辊平整、厚度公差：0.198-0.203mm、硬度90-100HV,粗糙度Ra0.5-0.7μm、抗拉＜355MPa（合格证上备注镍基带蓝色标签） |  | 20100077 | 轧硬 | 0.6*590-SPCC | 20600001 | 镍钝化卷半成品 | 0.203-SPCC |  | 60 | MO000993 | MO000993-002-02 | ZDY | 自定义 | 11865 | 2024-06-25 | 2024-07-03 | 2 | 2024-07-31 10:06:28 | 2024-07-31 10:07:08 | 江苏东方九天新能源材料有限公司 | 194117 | 鞠承 |  |  | 0.2 | 6160 | 590 | 1 | DL00240551152 | 海金杜门:（0.203）厚度公差: 0.198-0.203mm、硬度: 90-100HV,粗粕度: Ra0.5-0.7um | 1 |  | 是 | 是 | 6834 | 2
最终平整 | JG12240703912 | JG1224070391 | 东方850平整 | 合格 | 让步接收 | 甲 | 陈俊华,钱琨 | 6740 | 6740 | 1 | 12540 | 0.1 | 710 | 平整 | 1742.2米传209.7MM孔洞0.51MM2，内1000米操30CM轻微松花印 | 20100028 | 轧硬 | 0.4*710-SPCC | 30210015 | 光亮卷 | 0.1-SPCC |  | 60 | MO001832 | MO001832-015-02 | GLJ002 | 东方光亮卷前处理（0.4轧0.1mm) | 13775 | 2024-07-19 | 2024-07-19 | 5 | 2024-07-31 07:54:21 | 2024-07-31 07:56:22 | 江苏东方九天新能源材料有限公司 | 250546 | 陈俊华 |  |  | 0.1 | 12540 | 710 | 1 | JG12240703912 | 轧0.1；米数控制在24800-24900米，脱脂平均分包 | 1 | K孔洞(1742.2米传209.7MM0.51MM2),S松花印(内1000米操30CM，轻微),S色差(来料，重，平后淡) | 是 | 是 | 4726 | 15
最终平整 | JG12240703971 | JG1224070397 | 东方850平整 | 合格 | 合格品 | 甲 | 陈俊华,钱琨 | 7850 | 7850 | 1 | 14720 | 0.1 | 710 | 平整 |  | 20100028 | 轧硬 | 0.4*710-SPCC | 30210015 | 光亮卷 | 0.1-SPCC |  | 60 | MO001831 | MO001831-005-01 | GLJ002 | 东方光亮卷前处理（0.4轧0.1mm) | 13810 | 2024-07-19 | 2024-07-19 | 5 | 2024-07-31 07:30:30 | 2024-07-31 07:31:24 | 江苏东方九天新能源材料有限公司 | 250533 | 陈俊华 |  |  | 0.1 | 14600 | 710 | 1 | JG12240703971 | 轧0.1；米数控制在25100-25200，脱脂平均分包 | 1 |  | 是 | 是 | 6386 | 5
最终平整 | JG12240704202 | JG1224070420 | 东方850平整 | 返工 | 返工 | 甲 | 陈俊华,钱琨 | 6740 | 6770 | 1.0045 | 12800 | 0.1 | 710 | 平整 | 内2290-2300米操10CM叠带已夹纸 | 20100028 | 轧硬 | 0.4*710-SPCC | 30210015 | 光亮卷 | 0.1-SPCC |  | 60 | MO001803 | MO001803-003-02 | GLJ002 | 东方光亮卷前处理（0.4轧0.1mm) | 13490 | 2024-07-19 | 2024-08-03 | 3 | 2024-07-31 06:19:10 | 2024-07-31 06:20:33 | 江苏东方九天新能源材料有限公司 | 249246 | 陈俊华 |  |  | 0.1 | 12700 | 710 | 1 | JG12240704202 | 轧0.1；米数控制在24700-24800，脱脂平均分包 | 0 | D叠带(内2290-2300米操10CM，以夹纸) |  |  | 5960 | 3
最终平整 | JG12240703642 | JG12240703642 | 东方850平整 | 合格 | 让步接收 | 乙 | 陈俊华,钱琨 | 7755 | 7750 | 0.9994 | 13720 | 0.1 | 760 | 平整 | 90.4-117.4米传31.8-100.7MM孔洞8个0.07-0.51MM2 | 20500021 | 光亮卷半成品 | 0.4-SPCC | 30210015 | 光亮卷 | 0.1-SPCC |  | 60 | MO001873 | MO001873-001 | GLJ002 | 东方光亮卷前处理（0.4轧0.1mm) | 8460 | 2024-07-22 | 2024-08-01 | 5 | 2024-07-31 05:29:26 | 2024-07-31 05:32:08 | 江苏东方九天新能源材料有限公司 | 244128 | 鞠承 |  |  | 0.1 | 13660 | 760 | 1 | JG12240703642 | 已退火，轧0.1，米数控制在14400-14500米 | 1 | T停机斑(内50米处脱脂，重),K孔洞(90.4-117.4米传31.8-100.7MM8个0.07-0.51MM2) | 是 | 是 | 3505 | 1
最终平整 | DL00240700351 | DL0024070035 | 东方750平整 | 合格 | 让步接收 | 甲 | 丁振 | 6010 | 5970 | 0.9933 | 8990 | 0.14 | 610 | 苏州中意：750平整用普光棍（Ra≤0.2μm)平整厚度公差：0.135-0.145mm、硬度100-110HV、粗糙度Ra≤0.2μm、转分切 | 多条暗线印，下表面线印明显，振纹，横条印重，8000米后传边折印1-10CM，尾部150米不规律折印 | 20100082 | 轧硬 | 0.6*610-SPCC | 31010009 | 小品种钢卷 | 0.14-SPCC |  | 60 | MO001704 | MO001704-001-01 | XPZG001 | 小品种钢前处理模板 | 12275 | 2024-07-17 | 2024-07-27 | 5 | 2024-07-31 05:18:27 | 2024-07-31 05:20:11 | 江苏东方九天新能源材料有限公司 | 245805 | 丁振 |  |  | 0.14 | 8600 | 610 | 1 | DL00240700351 | 苏州中意：（0.14*610）厚度±0.005MM,硬度HV100-110,粗糙度≤0.2μm，转分剪 | 1 | A暗线印(来料多条暗线印，下表面线印明显),Z振纹(来料振纹，横条印重),Z折印(8000米后传边折印1-10CM，尾部150米不规律折印) | 是 | 是 | 13459 | 1
最终平整 | JG12240701042 | JG1224070104 | 东方850平整 | 合格 | 让步接收 | 甲 | 陈俊华,钱琨 | 5840 | 5830 | 0.9983 | 10220 | 0.1 | 760 | 平整 | 偶有碎边 | 20100142 | 轧硬 | 0.4*760-SPCC | 30210015 | 光亮卷 | 0.1-SPCC |  | 60 | MO001250 | MO001250-004-02 | GLJ003 | 光亮卷前处理 模板 | 13230 | 2024-07-05 | 2024-07-15 | 5 | 2024-07-31 04:55:15 | 2024-07-31 04:57:08 | 江苏东方九天新能源材料有限公司 | 207325 | 陈俊华 |  |  | 0.1 | 10150 | 760 | 1 | JG12240701042 | 轧0.1，米数控制在22700-22800米，脱脂分一包10300米。 | 1 | S碎边(操，偶有),R乳化斑(重),J碱液斑(轻微) | 是 | 是 | 5547 | 4
最终平整 | JG122407010812 | JG1224070108 | 东方850平整 | 合格 | 让步接收 | 甲 | 陈俊华,钱琨 | 6540 | 6540 | 1 | 11400 | 0.1 | 760 | 平整 | 内130米传垫铁变形粘钢有小缺口，已夹纸，9260.7米传178.4MM孔洞0.14MM2 | 20100142 | 轧硬 | 0.4*760-SPCC | 30210015 | 光亮卷 | 0.1-SPCC |  | 60 | MO001250 | MO001250-008-01-02 | GLJ003 | 光亮卷前处理 模板 | 13380 | 2024-07-05 | 2024-07-15 | 5 | 2024-07-31 04:19:21 | 2024-07-31 04:21:25 | 江苏东方九天新能源材料有限公司 |  | 陈俊华 |  | 1 | 0.1 | 11400 | 760 | 1 | JG122407010812 | 轧0.1，米数控制在22700-22800米，脱脂分一包10300米。 | 1 | Q缺口(内130米传垫铁变形粘钢有小缺口，以夹纸),K孔洞(9260.7米传178.4MM0.14MM2) | 是 | 是 | 2198 | 8
最终平整 | JG122407010811 | JG1224070108 | 东方850平整 | 其他入库 | 协议品 | 甲 | 陈俊华,钱琨 | 560 | 560 | 1 | 980 | 0.1 | 760 | 平整 |  | 20100142 | 轧硬 | 0.4*760-SPCC | 30210015 | 光亮卷 | 0.1-SPCC |  | 60 | MO001250 | MO001250-008-01-01 | GLJ003 | 光亮卷前处理 模板 | 13380 | 2024-07-05 | 2024-07-15 | 5 | 2024-07-31 04:19:21 | 2024-07-31 04:21:25 | 江苏东方九天新能源材料有限公司 |  | 陈俊华 |  | 1 | 0.1 | 980 | 760 | 1 | JG122407010811 | 轧0.1，米数控制在22700-22800米，脱脂分一包10300米。 | 1 |  | 是 | 是 | 2198 | 8
最终平整 | DL00240700352 | DL0024070035 | 东方750平整 | 合格 | 让步接收 | 甲 | 丁振 | 5940 | 5925 | 0.9975 | 8890 | 0.14 | 610 | 苏州中意：750平整用普光棍（Ra≤0.2μm)平整厚度公差：0.135-0.145mm、硬度100-110HV、粗糙度Ra≤0.2μm、转分切 | 多条暗线印，振纹，横条印，针尖印，细划伤，8000米后操边折印1-3CM，尾部170米不规律折印 | 20100082 | 轧硬 | 0.6*610-SPCC | 31010009 | 小品种钢卷 | 0.14-SPCC |  | 60 | MO001704 | MO001704-001-02 | XPZG001 | 小品种钢前处理模板 | 12275 | 2024-07-17 | 2024-07-27 | 5 | 2024-07-31 04:09:54 | 2024-07-31 04:11:30 | 江苏东方九天新能源材料有限公司 | 245805 | 丁振 |  |  | 0.14 | 8500 | 610 | 1 | DL00240700352 | 苏州中意：（0.14*610）厚度±0.005MM,硬度HV100-110,粗糙度≤0.2μm，转分剪 | 1 | A暗线印(来料多条暗线印),Z振纹(来料振纹，横条印，针尖印，细划伤),Z折印(8000米后操边折印1-3CM，尾部170米不规律折印) | 是 | 是 | 13459 | 1
最终平整 | DL00240700292 | DL0024070029 | 东方750平整 | 合格 | 让步接收 | 甲 | 丁振 | 5925 | 5910 | 0.9975 | 8850 | 0.14 | 610 | 苏州中意：750平整用普光棍（Ra≤0.2μm)平整厚度公差：0.135-0.145mm、硬度100-110HV、粗糙度Ra≤0.2μm、转分切 | A暗线印(来料多条暗线印，下表面多条划伤线印),Z折印(7800米后传边折印1-7CM，尾部100米不规律折印),Z振纹(来料振纹，横条印，白斑) | 20100082 | 轧硬 | 0.6*610-SPCC | 31010009 | 小品种钢卷 | 0.14-SPCC |  | 60 | MO001607 | MO001607-001-02 | XPZG001 | 小品种钢前处理模板 | 12245 | 2024-07-15 | 2024-07-15 | 3 | 2024-07-31 03:17:23 | 2024-07-31 03:18:51 | 江苏东方九天新能源材料有限公司 | 242249 | 丁振 |  |  | 0.14 | 8300 | 610 | 1 | DL00240700292 | 苏州中意：厚度±0.005MM,HV100-110,C粗糙度≤0.2μ，平整后转分剪 | 1 | A暗线印(来料多条暗线印，下表面多条划伤线印),Z折印(7800米后传边折印1-7CM，尾部100米不规律折印),Z振纹(来料振纹，横条印，白斑) | 是 | 是 | 14950 | 1
最终平整 | JG12240703461 | JG1224070346 | 东方850平整 | 合格 | 让步接收 | 甲 | 陈俊华,钱琨 | 6465 | 6460 | 0.9992 | 11410 | 0.1 | 760 | 平整 | 11066.2米传317.7MM孔洞2.09平方毫米 | 20100142 | 轧硬 | 0.4*760-SPCC | 30210015 | 光亮卷 | 0.1-SPCC |  | 60 | MO001675 | MO001675-002-01 | GLJ002 | 东方光亮卷前处理（0.4轧0.1mm) | 13515 | 2024-07-16 | 2024-07-31 | 5 | 2024-07-31 02:41:25 | 2024-07-31 02:42:23 | 江苏东方九天新能源材料有限公司 | 244659 | 陈俊华 |  |  | 0.1 | 11350 | 760 | 1 | JG12240703461 | 轧0.1，米数控制在23200-23300米，脱脂分一包10500米 | 1 | K孔洞(11066.2米传317.7MM2.09MM2) | 是 | 是 | 6472 | 2
最终平整 | DL00240700291 | DL0024070029 | 东方750平整 | 合格 | 让步接收 | 甲 | 丁振 | 6000 | 5960 | 0.9933 | 8920 | 0.14 | 610 | 苏州中意：750平整用普光棍（Ra≤0.2μm)平整厚度公差：0.135-0.145mm、硬度100-110HV、粗糙度Ra≤0.2μm、转分切 | A暗线印(来料多条暗线印),Z振纹(来料振纹，横条印，白斑),Z折印(7500米后传边折印1-25CM，尾部150米不规律折印，操边折印1CM) | 20100082 | 轧硬 | 0.6*610-SPCC | 31010009 | 小品种钢卷 | 0.14-SPCC |  | 60 | MO001607 | MO001607-001-01 | XPZG001 | 小品种钢前处理模板 | 12245 | 2024-07-15 | 2024-07-15 | 3 | 2024-07-31 02:01:49 | 2024-07-31 02:03:09 | 江苏东方九天新能源材料有限公司 | 242249 | 丁振 |  |  | 0.14 | 8550 | 610 | 1 | DL00240700291 | 苏州中意：厚度±0.005MM,HV100-110,C粗糙度≤0.2μ，平整后转分剪 | 1 | A暗线印(来料多条暗线印),Z振纹(来料振纹，横条印，白斑),Z折印(7500米后传边折印1-25CM，尾部150米不规律折印，操边折印1CM) | 是 | 是 | 14950 | 1
最终平整 | JG122407034512 | JG1224070345 | 东方850平整 | 其他入库 | 协议品 | 甲 | 陈俊华,钱琨 | 490 | 490 | 1 | 830 | 0.1 | 760 | 平整 |  | 20100142 | 轧硬 | 0.4*760-SPCC | 30910003 | 光亮卷协议品 | 0.1-SPCC |  | 60 | MO001675 | MO001675-001-01-02 | GLJ002 | 东方光亮卷前处理（0.4轧0.1mm) | 13500 | 2024-07-16 | 2024-07-31 | 3 | 2024-07-31 02:00:14 | 2024-07-31 02:00:55 | 江苏东方九天新能源材料有限公司 |  | 陈俊华 |  | 1 | 0.1 | 830 | 760 | 1 | JG122407034512 | 轧0.1，米数控制在23200-23300米，脱脂分一包10500米 | 1 |  | 处理中 |  | 6978 | 1
最终平整 | JG122407034511 | JG1224070345 | 东方850平整 | 合格 | 合格品 | 甲 | 陈俊华,钱琨 | 7000 | 7000 | 1 | 12260 | 0.1 | 760 | 平整 |  | 20100142 | 轧硬 | 0.4*760-SPCC | 30210015 | 光亮卷 | 0.1-SPCC |  | 60 | MO001675 | MO001675-001-01-01 | GLJ002 | 东方光亮卷前处理（0.4轧0.1mm) | 13500 | 2024-07-16 | 2024-07-31 | 3 | 2024-07-31 02:00:14 | 2024-07-31 02:00:55 | 江苏东方九天新能源材料有限公司 |  | 陈俊华 |  | 1 | 0.1 | 12260 | 760 | 1 | JG122407034511 | 轧0.1，米数控制在23200-23300米，脱脂分一包10500米 | 1 |  | 是 | 是 | 6978 | 1
最终平整 | DL002407003222 | DL0024070032 | 东方750平整 | 合格 | 合格品 | 乙 | 龚政 | 2940 | 2940 | 1 | 4480 | 0.14 | 610 | 昆山富裕炜：750平整用超光棍Ra<0.1μm平整、厚度公差：0.135-0.145mm、硬度100-120HV,延伸＞30%，粗糙度Ra≤0.15μm |  | 20100082 | 轧硬 | 0.6*610-SPCC | 31010009 | 小品种钢卷 | 0.14-SPCC |  | 60 | MO001625 | MO001625-001-02-02 | XPZG001 | 小品种钢前处理模板 | 12220 | 2024-07-15 | 2024-07-15 | 3 | 2024-07-30 17:33:53 | 2024-07-30 17:34:49 | 江苏东方九天新能源材料有限公司 |  | 龚政 |  | 1 | 0.14 | 4480 | 610 | 1 | DL002407003222 | 昆山富裕炜0.14：厚度±0.005MM,HV100-120,C粗糙度≤0.15μ，卷重2-3吨 | 1 |  | 是 | 是 | 4197 | 1
最终平整 | DL002407003221 | DL0024070032 | 东方750平整 | 合格 | 合格品 | 乙 | 龚政 | 2960 | 2960 | 1 | 4500 | 0.14 | 610 | 昆山富裕炜：750平整用超光棍Ra<0.1μm平整、厚度公差：0.135-0.145mm、硬度100-120HV,延伸＞30%，粗糙度Ra≤0.15μm |  | 20100082 | 轧硬 | 0.6*610-SPCC | 31010009 | 小品种钢卷 | 0.14-SPCC |  | 60 | MO001625 | MO001625-001-02-01 | XPZG001 | 小品种钢前处理模板 | 12220 | 2024-07-15 | 2024-07-15 | 3 | 2024-07-30 17:33:53 | 2024-07-30 17:34:49 | 江苏东方九天新能源材料有限公司 |  | 龚政 |  | 1 | 0.14 | 4500 | 610 | 1 | DL002407003221 | 昆山富裕炜0.14：厚度±0.005MM,HV100-120,C粗糙度≤0.15μ，卷重2-3吨 | 1 |  | 是 | 是 | 4197 | 1
最终平整 | DL1224070039 | DL1224070039 | 东方850平整 | 合格 | 让步接收 | 乙 | 鞠承 | 4330 | 4320 | 0.9977 | 8150 | 0.13 | 533 | 浙江银轮：850平整建议用Ra1.0-1.2μm毛化辊，厚度公差：0.12-0.14mm，HV90-110，粗糙度0.5-0.7μm. | 板面振纹，表面乳化斑，亮斑表面偶有亮斑，尾部600米操10-25CM缩芯粘钢印重，下表面操20CM处细划伤平后淡 | 20200003 | 小品种钢半成品 | 0.13-SPCC | 31010007 | 小品种钢卷 | 0.13-SPCC |  | 60 | MO002080 | MO002080-010 | XPZG001 | 小品种钢前处理模板 | 4330 | 2024-07-26 | 2024-08-05 | 5 | 2024-07-30 16:06:28 | 2024-07-30 16:09:16 | 江苏东方九天新能源材料有限公司 | 261540 | 鞠承 |  |  | 0.13 | 8160 | 533 | 1 | DL1224070039 | 浙江银轮0.13*533：退火，平整两道工序。 | 1 | Z振纹(板面),R乳化斑(来料表面),L亮斑(来料表面偶有亮斑),Y氧化边(两边),N粘钢折印(尾600米操10-25CM缩芯粘钢印重),X细划伤(来料下表面操20CM处细划伤平后淡) | 是 | 是 | 2529 | 10
最终平整 | DL1224070042 | DL1224070042 | 东方850平整 | 合格 | 让步接收 | 乙 | 鞠承 | 4400 | 4390 | 0.9977 | 8320 | 0.13 | 533 | 浙江银轮：850平整建议用Ra1.0-1.2μm毛化辊，厚度公差：0.12-0.14mm，HV90-110，粗糙度0.5-0.7μm. | 来料表面振纹，来料表面乳化斑，板面白斑，来料表面油斑印 | 20200003 | 小品种钢半成品 | 0.13-SPCC | 31010007 | 小品种钢卷 | 0.13-SPCC |  | 60 | MO002080 | MO002080-008 | XPZG001 | 小品种钢前处理模板 | 4400 | 2024-07-26 | 2024-08-05 | 5 | 2024-07-30 15:08:27 | 2024-07-30 15:10:23 | 江苏东方九天新能源材料有限公司 | 261542 | 鞠承 |  |  | 0.13 | 8260 | 533 | 1 | DL1224070042 | 浙江银轮0.13*533：退火，平整两道工序。 | 1 | Z振纹(来料表面),R乳化斑(来料表面),Y氧化边(两边),B白斑(板面),Y油斑(来料表面油斑印) | 是 | 是 | 2859 | 8
最终平整 | DL002407003112 | DL0024070031 | 东方750平整 | 其他入库 | 成品退库 | 乙 | 龚政 | 3000 | 3000 | 1 | 4400 | 0.15 | 610 | 东莞鸿力：750平整用超光棍Ra<0.1μm平整、厚度公差：0.14-0.15mm、硬度90-110HV,粗糙度Ra≤0.15μm。 | 2800米后多处不规律顶伤粘钢印，下表面传侧10cm线印明显发白，4100带中处长脱皮，3800米后线边3cm粘钢折印，来料色差线印 | 20100082 | 轧硬 | 0.6*610-SPCC | 31010010 | 小品种钢卷 | 0.15-SPCC |  | 60 | MO001608 | MO001608-003-01-02 | XPZG001 | 小品种钢前处理模板 | 12210 | 2024-07-15 | 2024-07-15 | 3 | 2024-07-30 14:18:21 | 2024-07-30 14:21:25 | 江苏东方九天新能源材料有限公司 |  | 龚政 |  | 1 | 0.15 | 4400 | 610 | 1 | DL002407003112 | 东莞鸿力：厚度-0.01，HV90-110粗糙度≤0.15，卷重在2-3.5吨 | 1 |  | 是 | 是 | 5316 | 3
最终平整 | DL002407003111 | DL0024070031 | 东方750平整 | 其他入库 | 成品退库 | 乙 | 龚政 | 2890 | 2890 | 1 | 4250 | 0.15 | 610 | 东莞鸿力：750平整用超光棍Ra<0.1μm平整、厚度公差：0.14-0.15mm、硬度90-110HV,粗糙度Ra≤0.15μm。 | 下表面偶有细划伤，不明显，色差 条印，轻振纹，横辊印，680-720米操边10cm左右内针尖印短划伤，操边轻起筋，白斑，上表面带中处白条印，3000米后跑卷，偶有明显挫伤 | 20100082 | 轧硬 | 0.6*610-SPCC | 31010010 | 小品种钢卷 | 0.15-SPCC |  | 60 | MO001608 | MO001608-003-01-01 | XPZG001 | 小品种钢前处理模板 | 12210 | 2024-07-15 | 2024-07-15 | 3 | 2024-07-30 14:18:21 | 2024-07-30 14:21:25 | 江苏东方九天新能源材料有限公司 |  | 龚政 |  | 1 | 0.15 | 4250 | 610 | 1 | DL002407003111 | 东莞鸿力：厚度-0.01，HV90-110粗糙度≤0.15，卷重在2-3.5吨 | 1 | X细划伤(来料下表面偶有细划伤，不明显),S色差条印(),Z振纹(来料轻振纹，横辊印),Z针尖印(680-720米操边10cm左右内针尖印短划伤),Q起筋(操边轻起筋),B白斑(),S色差(),B白条纹(来料上表面带中处白条印),C挫伤(3000米后来料跑卷，偶有搓伤明显) | 是 | 是 | 5316 | 3
最终平整 | 112447583-022 | 112447583-022 | 东方1150平整 | 合格 | 让步接收 | 甲 | 宋红飞,刘飞 | 4273 | 4140 | 0.9689 | 2340 | 0.25 | 903 | 凌力电池:东方1150平整1.6μm粗糙度的电火花+电镀辊湿平整，建议0.8%恒延伸 （起带头确认性能）、HV0.2硬度 130-150，粗糙度Ra0.7-1.1um,抗拉＞340MPa,屈服＞190MPa,延伸＞36%,厚度公差0.24-0.26mm，静电涂镀镍钢带专用防锈油（100mg/m2），镍层测试保留小数点3位数，转分切 | 上表面内100米，210米处虫斑，340米处来料顶伤印平后淡，内500米来料横辊印平后不太明显 | 11060007 | 预镀镍基带 | 0.25*903-BDCK | 31310014 | 镍钝化卷 | 0.25-BDCK |  | 30 | MO001983 | MO001983-001 | NDH001 | 镍钝化模板 | 4315 | 2024-07-24 | 2024-07-30 | 3 | 2024-07-30 13:59:50 | 2024-07-30 14:04:02 | 江苏东方九天新能源材料有限公司 | 256235 | 宋红飞 |  |  | 0.25 | 2410 | 903 | 1 | 112447583-022 | 凌力电池（0.25*903）厚度公差0.24-0.26mm，表面里外半光，粗糙度0.7-1.1um，T3(HV0.2 130-150),镍层大于等于1.9mm/0.64um | 0 | 上表面内100米，210米处虫斑，340米处来料顶伤印平后淡，内500米来料横辊印平后不太明显 | 关闭 | 是 | 1503 | 1
最终平整 | DL1224070051 | DL1224070051 | 东方850平整 | 合格 | 让步接收 | 乙 | 鞠承 | 4270 | 4260 | 0.9977 | 8080 | 0.13 | 533 | 浙江银轮：850平整建议用Ra1.0-1.2μm毛化辊，厚度公差：0.12-0.14mm，HV90-110，粗糙度0.5-0.7μm. | 尾部400米操缩芯折印10-15CM缩芯折印，表面偶有细划伤，板面振纹，表面偶有油斑，表面白斑 | 20200003 | 小品种钢半成品 | 0.13-SPCC | 31010007 | 小品种钢卷 | 0.13-SPCC |  | 60 | MO002080 | MO002080-002 | XPZG001 | 小品种钢前处理模板 | 4270 | 2024-07-26 | 2024-08-05 | 5 | 2024-07-30 13:11:50 | 2024-07-30 13:14:05 | 江苏东方九天新能源材料有限公司 | 261556 | 鞠承 |  |  | 0.13 | 8030 | 533 | 1 | DL1224070051 | 浙江银轮0.13*533：退火，平整两道工序。 | 1 | 缩芯折印(尾400米操来料缩芯折印10-15CM),X细划伤(来料表面偶有细划伤),Z振纹(板面),Y油斑(来料表面偶有油斑),Y氧化边(两边),B白斑(来料表面白斑) | 是 | 是 | 2860 | 2
最终平整 | DL1224070045 | DL1224070045 | 东方850平整 | 合格 | 让步接收 | 乙 | 鞠承 | 4370 | 4320 | 0.9886 | 8200 | 0.13 | 533 | 浙江银轮：850平整建议用Ra1.0-1.2μm毛化辊，厚度公差：0.12-0.14mm，HV90-110，粗糙度0.5-0.7μm. | 内400米传来10cm缩芯折印，暗线印板面轻微暗线印，表面白斑，表面操15CM内油亮斑， | 20200003 | 小品种钢半成品 | 0.13-SPCC | 31010007 | 小品种钢卷 | 0.13-SPCC |  | 60 | MO002080 | MO002080-006 | XPZG001 | 小品种钢前处理模板 | 4370 | 2024-07-26 | 2024-08-05 | 5 | 2024-07-30 12:14:50 | 2024-07-30 12:17:01 | 江苏东方九天新能源材料有限公司 | 261552 | 鞠承 |  |  | 0.13 | 8220 | 533 | 1 | DL1224070045 | 浙江银轮0.13*533：退火，平整两道工序。 | 1 | 缩芯折印(内400米传来料缩芯折印10CM),A暗线印(板面轻微),R乳化斑(来料表面),B白斑(表面来料),Y油斑(来料表面操15CM内油亮斑) | 是 | 是 | 2860 | 6
最终平整 | DL002407003612 | DL0024070036 | 东方750平整 | 返工 | 返工 | 甲 | 丁振 | 3000 | 3000 | 1 | 4240 | 0.15 | 610 | 昆山富裕炜：750平整用超光棍Ra<0.1μm平整、厚度公差0.145-0.155mm、硬度100-120HV,延伸＞30%、粗糙度Ra≤0.15μm | 来料振纹，横条印，白斑，传边起筋，3500米后传1cm边折印，尾部140米不规律折印，3620米后传边大块水锈斑 | 20100082 | 轧硬 | 0.6*610-SPCC | 31010010 | 小品种钢卷 | 0.15-SPCC |  | 60 | MO001706 | MO001706-001-01-02 | XPZG001 | 小品种钢前处理模板 | 12285 | 2024-07-17 | 2024-07-27 | 5 | 2024-07-30 07:56:22 | 2024-07-30 07:59:47 | 江苏东方九天新能源材料有限公司 |  | 丁振 |  | 1 | 0.15 | 4240 | 610 | 1 | DL002407003612 | 昆山富裕炜:（0.15*610）厚度±0.005MM,硬度HV100-120,粗糙度≤0.15μm，卷重2-3吨 | 0 | Z振纹(来料振纹，横条印，白斑，传边起筋),Z折印(3500米后传边折印1CM，尾部140米不规律折印),X锈斑(3620米后传边大块水锈斑) |  |  | 5956 | 1
最终平整 | DL002407003611 | DL0024070036 | 东方750平整 | 返工 | 返工 | 甲 | 丁振 | 2950 | 2950 | 1 | 4150 | 0.15 | 610 | 昆山富裕炜：750平整用超光棍Ra<0.1μm平整、厚度公差0.145-0.155mm、硬度100-120HV,延伸＞30%、粗糙度Ra≤0.15μm | 来料多条暗线印，来料振纹，横条印，白斑，内140米操边3CM打皱印，传边起筋 | 20100082 | 轧硬 | 0.6*610-SPCC | 31010010 | 小品种钢卷 | 0.15-SPCC |  | 60 | MO001706 | MO001706-001-01-01 | XPZG001 | 小品种钢前处理模板 | 12285 | 2024-07-17 | 2024-07-27 | 5 | 2024-07-30 07:56:22 | 2024-07-30 07:59:47 | 江苏东方九天新能源材料有限公司 |  | 丁振 |  | 1 | 0.15 | 4150 | 610 | 1 | DL002407003611 | 昆山富裕炜:（0.15*610）厚度±0.005MM,硬度HV100-120,粗糙度≤0.15μm，卷重2-3吨 | 0 | A暗线印(来料多条暗线印),Z振纹(来料振纹，横条印，白斑),Z撞伤折印(内140米操边3CM打皱印)Q起筋(传边起筋) |  |  | 5956 | 1
最终平整 | DL1224070040 | DL1224070040 | 东方850平整 | 合格 | 让步接收 | 甲 | 陈俊华,钱琨 | 4390 | 4370 | 0.9954 | 8280 | 0.13 | 533 | 浙江银轮：850平整建议用Ra1.0-1.2μm毛化辊，厚度公差：0.12-0.14mm，HV90-110，粗糙度0.5-0.7μm. | 上下板面细划伤平后强光下能见，振纹,偶有亮斑，尾100米左右板面大亮斑，下板面中间色差线印平后淡，7280米处操5cm平整记录有问题（分剪留意） | 20200003 | 小品种钢半成品 | 0.13-SPCC | 31010007 | 小品种钢卷 | 0.13-SPCC |  | 60 | MO002080 | MO002080-009 | XPZG001 | 小品种钢前处理模板 | 4390 | 2024-07-26 | 2024-08-05 | 5 | 2024-07-30 06:39:58 | 2024-07-30 06:43:31 | 江苏东方九天新能源材料有限公司 | 261541 | 陈俊华 |  |  | 0.13 | 8260 | 533 | 1 | DL1224070040 | 浙江银轮0.13*533：退火，平整两道工序。 | 1 | X细划伤(上下板面，平后强光下能见),Z振纹(轻微),Y氧化边(重),L亮斑(偶有，7280米处，尾100米左右板面大亮斑),S色差(下板面中间，平后淡),S水锈斑(边部，轻微) | 是 | 是 | 2347 | 9
最终平整 | DL002407003011 | DL0024070030 | 东方750平整 | 合格 | 让步接收 | 甲 | 丁振 | 2900 | 2900 | 1 | 4250 | 0.15 | 610 | 东莞鸿力：750平整用超光棍Ra<0.1μm平整、厚度公差：0.14-0.15mm、硬度90-110HV,粗糙度Ra≤0.15μm。 | 来料多条暗线印，来料振纹，横条印，白斑，操边1.5cm折印，操边起筋 | 20100082 | 轧硬 | 0.6*610-SPCC | 31010010 | 小品种钢卷 | 0.15-SPCC |  | 60 | MO001608 | MO001608-001-01-01 | XPZG001 | 小品种钢前处理模板 | 12255 | 2024-07-15 | 2024-07-15 | 3 | 2024-07-30 06:09:27 | 2024-07-30 06:12:32 | 江苏东方九天新能源材料有限公司 |  | 丁振 |  | 1 | 0.15 | 4250 | 610 | 1 | DL002407003011 | 东莞鸿力：厚度-0.01，HV90-110粗糙度≤0.15，卷重在2-3.5吨 | 1 | A暗线印(来料多条暗线印),Z振纹(来料振纹，横条印，白斑),Z折印(操边折印1.5CM),Q起筋(操边起筋) | 是 | 是 | 7971 | 1
最终平整 | DL002407003012 | DL0024070030 | 东方750平整 | 返工 | 返工 | 甲 | 丁振 | 3030 | 3030 | 1 | 4450 | 0.15 | 610 | 东莞鸿力：750平整用超光棍Ra<0.1μm平整、厚度公差：0.14-0.15mm、硬度90-110HV,粗糙度Ra≤0.15μm。 | 操边起筋，操边1-5CM折印，尾部250米不规律折印，来料振纹，横条印，白斑，来料多条暗线印 | 20100082 | 轧硬 | 0.6*610-SPCC | 31010010 | 小品种钢卷 | 0.15-SPCC |  | 60 | MO001608 | MO001608-001-01-02 | XPZG001 | 小品种钢前处理模板 | 12255 | 2024-07-15 | 2024-07-15 | 3 | 2024-07-30 06:09:27 | 2024-07-30 06:12:32 | 江苏东方九天新能源材料有限公司 |  | 丁振 |  | 1 | 0.15 | 4450 | 610 | 1 | DL002407003012 | 东莞鸿力：厚度-0.01，HV90-110粗糙度≤0.15，卷重在2-3.5吨 | 0 | Q起筋(操边起筋),Z折印(操边折印1-5CM，尾部250米不规律折印),Z振纹(来料振纹，横条印，白斑),A暗线印(来料多条暗线印) |  |  | 7971 | 1
最终平整 | DL1224070049 | DL1224070049 | 东方850平整 | 合格 | 让步接收 | 甲 | 陈俊华,钱琨 | 4300 | 4280 | 0.9953 | 8160 | 0.13 | 533 | 浙江银轮：850平整建议用Ra1.0-1.2μm毛化辊，厚度公差：0.12-0.14mm，HV90-110，粗糙度0.5-0.7μm. | 偶有细划伤，尾部300米传5-15CM缩芯折印，振纹重 | 20200003 | 小品种钢半成品 | 0.13-SPCC | 31010007 | 小品种钢卷 | 0.13-SPCC |  | 60 | MO002080 | MO002080-003 | XPZG001 | 小品种钢前处理模板 | 4300 | 2024-07-26 | 2024-08-05 | 5 | 2024-07-30 04:33:38 | 2024-07-30 05:16:41 | 江苏东方九天新能源材料有限公司 | 261555 | 陈俊华 |  |  | 0.13 | 8100 | 533 | 1 | DL1224070049 | 浙江银轮0.13*533：退火，平整两道工序。 | 1 | X细划伤(偶有),缩芯折印(尾300米传5-15CM),Z振纹(重),Y氧化边(两边) | 是 | 是 | 2569 | 3
最终平整 | DL1224070046 | DL1224070046 | 东方850平整 | 合格 | 让步接收 | 甲 | 陈俊华,钱琨 | 4370 | 4360 | 0.9977 | 8300 | 0.13 | 533 | 浙江银轮：850平整建议用Ra1.0-1.2μm毛化辊，厚度公差：0.12-0.14mm，HV90-110，粗糙度0.5-0.7μm. | 390-400米操10CM处划伤重，偶有细划伤，尾150米板面小挫伤多，尾150米小白点多，传2CM处色差 | 20200003 | 小品种钢半成品 | 0.13-SPCC | 31010007 | 小品种钢卷 | 0.13-SPCC |  | 60 | MO002080 | MO002080-005 | XPZG001 | 小品种钢前处理模板 | 4370 | 2024-07-26 | 2024-08-05 | 5 | 2024-07-30 04:15:37 | 2024-07-30 04:18:09 | 江苏东方九天新能源材料有限公司 | 261553 | 陈俊华 |  |  | 0.13 | 8230 | 533 | 1 | DL1224070046 | 浙江银轮0.13*533：退火，平整两道工序。 | 1 | Z重划伤(390-400米操10CM处，划伤重),X细划伤(偶有),C挫伤(尾150米板面小挫伤多),B白斑(尾150米小白点多),S色差(传2CM处) | 是 | 是 | 2529 | 5
最终平整 | DL002406001711 | DL0024060017 | 东方750平整 | 合格 | 让步接收 | 甲 | 丁振 | 2830 | 2830 | 1 | 3150 | 0.19 | 610 | 昆山富裕炜：750平整用超光棍(Ra＜0.1μm)平整、厚度公差：0.185-0.195mm、硬度HV100-120,延伸＞30，粗糙度Ra≤0.15μm | Z振纹(来料振纹，横条印，白斑),A暗线印(来料锁头暗线印),H厚薄公差(公差极限，0.19-0.195同板差0.005)H横辊印(来来来横条印明显) | 20100082 | 轧硬 | 0.6*610-SPCC | 31010016 | 小品种钢卷 | 0.19-SPCC |  | 60 | MO001465 | MO001465-001-01-01 | XPZG001 | 小品种钢前处理模板 | 12285 | 2024-07-10 | 2024-07-20 | 3 | 2024-07-30 03:39:20 | 2024-07-30 03:43:06 | 江苏东方九天新能源材料有限公司 |  | 丁振 |  | 1 | 0.19 | 3150 | 610 | 1 | DL002406001711 | 昆山富裕炜：（0.19*610）厚度±0.005MM,HV100-120,C粗糙度≤0.15μ | 1 | Z振纹(来料振纹，横条印，白斑),A暗线印(来料锁头暗线印),H厚薄公差(公差极限，0.19-0.195同板差0.005)H横辊印(来来来横条印明显) | 是 | 是 | 9141 | 1
最终平整 | DL002406001712 | DL0024060017 | 东方750平整 | 返工 | 返工 | 甲 | 丁振 | 2850 | 2850 | 1 | 3200 | 0.19 | 610 | 昆山富裕炜：750平整用超光棍(Ra＜0.1μm)平整、厚度公差：0.185-0.195mm、硬度HV100-120,延伸＞30，粗糙度Ra≤0.15μm | H厚薄公差(公差极限0.19-0.195同板差0.005),Z折印(1800米后操边折印1-4CM,尾部100米不规律折印),Z振纹(来料振纹，横条印明显，白斑),A暗线印(来料多条暗线印) | 20100082 | 轧硬 | 0.6*610-SPCC | 31010016 | 小品种钢卷 | 0.19-SPCC |  | 60 | MO001465 | MO001465-001-01-02 | XPZG001 | 小品种钢前处理模板 | 12285 | 2024-07-10 | 2024-07-20 | 3 | 2024-07-30 03:39:20 | 2024-07-30 03:43:06 | 江苏东方九天新能源材料有限公司 |  | 丁振 |  | 1 | 0.19 | 3200 | 610 | 1 | DL002406001712 | 昆山富裕炜：（0.19*610）厚度±0.005MM,HV100-120,C粗糙度≤0.15μ | 0 | H厚薄公差(公差极限0.19-0.195同板差0.005),Z折印(1800米后操边折印1-4CM,尾部100米不规律折印),Z振纹(来料振纹，横条印明显，白斑),A暗线印(来料多条暗线印) |  |  | 9141 | 1
最终平整 | DL1224070043 | DL1224070043 | 东方850平整 | 合格 | 让步接收 | 甲 | 陈俊华,钱琨 | 4364 | 4340 | 0.9945 | 8220 | 0.13 | 533 | 浙江银轮：850平整建议用Ra1.0-1.2μm毛化辊，厚度公差：0.12-0.14mm，HV90-110，粗糙度0.5-0.7μm. | 缩芯折印(尾500米传5-15CM),X细划伤(上下板面，偶有),L亮点(偶有),X线条印(上下板面，平后淡) | 20200003 | 小品种钢半成品 | 0.13-SPCC | 31010007 | 小品种钢卷 | 0.13-SPCC |  | 60 | MO002080 | MO002080-007 | XPZG001 | 小品种钢前处理模板 | 4364 | 2024-07-26 | 2024-08-05 | 5 | 2024-07-30 03:20:52 | 2024-07-30 03:22:19 | 江苏东方九天新能源材料有限公司 | 261549 | 陈俊华 |  |  | 0.13 | 8220 | 533 | 1 | DL1224070043 | 浙江银轮0.13*533：退火，平整两道工序。 | 1 | 缩芯折印(尾500米传5-15CM),X细划伤(上下板面，偶有),L亮点(偶有),X线条印(上下板面，平后淡) | 是 | 是 | 2528 | 7
最终平整 | DL002406001721 | DL0024060017 | 东方750平整 | 合格 | 让步接收 | 甲 | 丁振 | 2910 | 2910 | 1 | 3250 | 0.19 | 610 | 昆山富裕炜：750平整用超光棍(Ra＜0.1μm)平整、厚度公差：0.185-0.195mm、硬度HV100-120,延伸＞30，粗糙度Ra≤0.15μm | X细划伤(来料细划伤，操边21CM传边3CM内多条划伤线印),A暗线印(来料多条暗线印),Z振纹(来料振纹),B白斑(830米操边10CM大块白斑),Z折印(2000米后操边折印1CM) | 20100082 | 轧硬 | 0.6*610-SPCC | 31010016 | 小品种钢卷 | 0.19-SPCC |  | 60 | MO001465 | MO001465-001-02-01 | XPZG001 | 小品种钢前处理模板 | 12285 | 2024-07-10 | 2024-07-20 | 3 | 2024-07-30 02:00:30 | 2024-07-30 02:06:35 | 江苏东方九天新能源材料有限公司 |  | 丁振 |  | 1 | 0.19 | 3250 | 610 | 1 | DL002406001721 | 昆山富裕炜：（0.19*610）厚度±0.005MM,HV100-120,C粗糙度≤0.15μ | 1 | X细划伤(来料细划伤，操边21CM传边3CM内多条划伤线印),A暗线印(来料多条暗线印),Z振纹(来料振纹),B白斑(830米操边10CM大块白斑),Z折印(2000米后操边折印1CM) | 是 | 是 | 9141 | 1
最终平整 | DL002406001722 | DL0024060017 | 东方750平整 | 返工 | 返工 | 甲 | 丁振 | 2970 | 2970 | 1 | 3310 | 0.19 | 610 | 昆山富裕炜：750平整用超光棍(Ra＜0.1μm)平整、厚度公差：0.185-0.195mm、硬度HV100-120,延伸＞30，粗糙度Ra≤0.15μm | A暗线印(来料多条暗线印),X细划伤(来料细划伤，操边21CM，传边3CM内划伤线印),Z振纹(来料振纹，横条印),Z折印(操边折印1-5CM尾部130米不规律折印),B白斑(1750米操边15CM大块白斑),C挫伤(3110-3120米板面搓伤重) | 20100082 | 轧硬 | 0.6*610-SPCC | 31010016 | 小品种钢卷 | 0.19-SPCC |  | 60 | MO001465 | MO001465-001-02-02 | XPZG001 | 小品种钢前处理模板 | 12285 | 2024-07-10 | 2024-07-20 | 3 | 2024-07-30 02:00:30 | 2024-07-30 02:06:35 | 江苏东方九天新能源材料有限公司 |  | 丁振 |  | 1 | 0.19 | 3310 | 610 | 1 | DL002406001722 | 昆山富裕炜：（0.19*610）厚度±0.005MM,HV100-120,C粗糙度≤0.15μ | 0 | A暗线印(来料多条暗线印),X细划伤(来料细划伤，操边21CM，传边3CM内划伤线印),Z振纹(来料振纹，横条印),Z折印(操边折印1-5CM尾部130米不规律折印),B白斑(1750米操边15CM大块白斑),C挫伤(3110-3120米板面搓伤重) |  |  | 9141 | 1
最终平整 | DL1224070037 | DL1224070037 | 东方850平整 | 合格 | 让步接收 | 甲 | 陈俊华,钱琨 | 4240 | 4220 | 0.9953 | 8000 | 0.13 | 533 | 浙江银轮：850平整建议用Ra1.0-1.2μm毛化辊，厚度公差：0.12-0.14mm，HV90-110，粗糙度0.5-0.7μm. | 上下板面细划伤(平后淡)，双边氧化边，下板面中间色差印(平后淡)，偶有亮斑，尾400米传10-40CM缩芯折印 | 20200003 | 小品种钢半成品 | 0.13-SPCC | 31010007 | 小品种钢卷 | 0.13-SPCC |  | 60 | MO002080 | MO002080-011 | XPZG001 | 小品种钢前处理模板 | 4240 | 2024-07-26 | 2024-08-05 | 3 | 2024-07-30 02:01:35 | 2024-07-30 02:04:14 | 江苏东方九天新能源材料有限公司 | 261539 | 陈俊华 |  |  | 0.13 | 7970 | 533 | 1 | DL1224070037 | 浙江银轮0.13*533：退火，平整两道工序。 | 1 | X细划伤(上下板面，平后淡),Y氧化边(两边；下板面中间色差印，平后淡),L亮斑(偶有),缩芯折印(尾400米传10-40CM) | 是 | 是 | 2346 | 11
最终平整 | DL002407003213 | DL0024070032 | 东方750平整 | 其他入库 | 成品退库 | 乙 | 龚政,刘飞 | 1450 | 1450 | 1 | 2180 | 0.14 | 610 | 昆山富裕炜：750平整用超光棍Ra<0.1μm平整、厚度公差：0.135-0.145mm、硬度100-120HV,延伸＞30%，粗糙度Ra≤0.15μm | 板面漆状白斑，来料上表面操边10cm左右、下表面传边10cm左右处亮线印，轻振纹，横辊印，细划伤多，传边粘钢折印4-15cm左右，1900米后不规律长折印 | 20100082 | 轧硬 | 0.6*610-SPCC | 31010009 | 小品种钢卷 | 0.14-SPCC |  | 60 | MO001625 | MO001625-001-01-03 | XPZG001 | 小品种钢前处理模板 | 12220 | 2024-07-15 | 2024-07-15 | 3 | 2024-07-29 17:13:10 | 2024-07-29 17:32:27 | 江苏东方九天新能源材料有限公司 |  | 龚政 |  | 1 | 0.14 | 2180 | 610 | 1 | DL002407003213 | 昆山富裕炜0.14：厚度±0.005MM,HV100-120,C粗糙度≤0.15μ，卷重2-3吨 | 1 |  | 是 | 是 | 4197 | 1
最终平整 | DL002407003212 | DL0024070032 | 东方750平整 | 合格 | 让步接收 | 乙 | 龚政,刘飞 | 2990 | 2990 | 1 | 4500 | 0.14 | 610 | 昆山富裕炜：750平整用超光棍Ra<0.1μm平整、厚度公差：0.135-0.145mm、硬度100-120HV,延伸＞30%，粗糙度Ra≤0.15μm | B白斑(板面漆状白斑),S色差条印(来料上表面操边10cm左右，下表面传边10cm左右处亮线印),Z振纹(来料轻振纹，横辊印),S色差() | 20100082 | 轧硬 | 0.6*610-SPCC | 31010009 | 小品种钢卷 | 0.14-SPCC |  | 60 | MO001625 | MO001625-001-01-02 | XPZG001 | 小品种钢前处理模板 | 12220 | 2024-07-15 | 2024-07-15 | 3 | 2024-07-29 17:13:10 | 2024-07-29 17:32:27 | 江苏东方九天新能源材料有限公司 |  | 龚政 |  | 1 | 0.14 | 4500 | 610 | 1 | DL002407003212 | 昆山富裕炜0.14：厚度±0.005MM,HV100-120,C粗糙度≤0.15μ，卷重2-3吨 | 1 | B白斑(板面漆状白斑),S色差条印(来料上表面操边10cm左右，下表面传边10cm左右处亮线印),Z振纹(来料轻振纹，横辊印),S色差() | 是 | 是 | 4197 | 1
最终平整 | DL002407003211 | DL0024070032 | 东方750平整 | 其他入库 | 成品退库 | 乙 | 龚政,刘飞 | 1485 | 1485 | 1 | 2250 | 0.14 | 610 | 昆山富裕炜：750平整用超光棍Ra<0.1μm平整、厚度公差：0.135-0.145mm、硬度100-120HV,延伸＞30%，粗糙度Ra≤0.15μm | 收卷不齐,操边偶有2cm左右拉伸折印,板面漆状白斑多,内1000米操侧20cm内偶有大片挫伤，上表面操侧5cm左右亮线印，硬度偏高127 （要求100-120） | 20100082 | 轧硬 | 0.6*610-SPCC | 31010009 | 小品种钢卷 | 0.14-SPCC |  | 60 | MO001625 | MO001625-001-01-01 | XPZG001 | 小品种钢前处理模板 | 12220 | 2024-07-15 | 2024-07-15 | 3 | 2024-07-29 17:13:10 | 2024-07-29 17:32:27 | 江苏东方九天新能源材料有限公司 |  | 龚政 |  | 1 | 0.14 | 2250 | 610 | 1 | DL002407003211 | 昆山富裕炜0.14：厚度±0.005MM,HV100-120,C粗糙度≤0.15μ，卷重2-3吨 | 1 | S收卷不齐(),L拉伸折印(操边偶有2cm左右拉伸折印),B白斑(板面漆状白斑多) | 是 | 是 | 4197 | 1
最终平整 | DL1224070048 | DL1224070048 | 东方850平整 | 合格 | 让步接收 | 乙 | 鞠承 | 4350 | 4340 | 0.9977 | 8230 | 0.13 | 533 | 浙江银轮：850平整建议用Ra1.0-1.2μm毛化辊，厚度公差：0.12-0.14mm，HV90-110，粗糙度0.5-0.7μm. | 来料操6CM内偶有擦划伤，振纹，双边氧化边，6740米来料松包挫伤重，白斑 | 20200003 | 小品种钢半成品 | 0.13-SPCC | 31010007 | 小品种钢卷 | 0.13-SPCC |  | 60 | MO002080 | MO002080-004 | XPZG001 | 小品种钢前处理模板 | 4350 | 2024-07-26 | 2024-08-05 | 5 | 2024-07-29 17:24:45 | 2024-07-29 17:26:49 | 江苏东方九天新能源材料有限公司 | 261554 | 鞠承 |  |  | 0.13 | 8190 | 533 | 1 | DL1224070048 | 浙江银轮0.13*533：退火，平整两道工序。 | 1 | Z重划伤(来料操6CM内偶有擦划伤),Z振纹(板面),Y氧化边(看两边),C挫伤(6740米来料松包挫伤重),B白斑(来料表面) | 是 | 是 | 2345 | 4
最终平整 | DL1224070054 | DL1224070054 | 东方850平整 | 合格 | 让步接收 | 乙 | 鞠承 | 4340 | 4300 | 0.9908 | 8150 | 0.13 | 533 | 浙江银轮：850平整建议用Ra1.0-1.2μm毛化辊，厚度公差：0.12-0.14mm，HV90-110，粗糙度0.5-0.7μm. | 来料操15CM内偶有亮斑，双边氧化边，白斑，振纹，尾50米操10CM粘钢折印 | 20200003 | 小品种钢半成品 | 0.13-SPCC | 31010007 | 小品种钢卷 | 0.13-SPCC |  | 60 | MO002080 | MO002080-001 | XPZG001 | 小品种钢前处理模板 | 4340 | 2024-07-26 | 2024-08-05 | 5 | 2024-07-29 16:43:43 | 2024-07-29 16:45:23 | 江苏东方九天新能源材料有限公司 | 261557 | 鞠承 |  |  | 0.13 | 8160 | 533 | 1 | DL1224070054 | 浙江银轮0.13*533：退火，平整两道工序。 | 1 | L亮斑(来料操15CM内偶有亮斑),Y氧化边(两边),B白斑(板面),Z振纹(来料表面),N粘钢折印(尾50米操10CM) | 是 | 是 | 2345 | 1
最终平整 | JG122406012112 | JG1224060121 | 东方850平整 | 合格 | 合格品 | 乙 | 鞠承 | 4740 | 4740 | 1 | 8860 | 0.1 | 710 | 平整 |  | 20100028 | 轧硬 | 0.4*710-SPCC | 30210015 | 光亮卷 | 0.1-SPCC |  | 60 | MO001176 | MO001176-003-01-02 | GLJ003 | 光亮卷前处理 模板 | 9835 | 2024-07-04 | 2024-07-14 | 5 | 2024-07-29 15:18:57 | 2024-07-29 15:19:59 | 江苏东方九天新能源材料有限公司 |  | 鞠承 |  | 1 | 0.1 | 8860 | 710 | 1 | JG122406012112 | 轧0.1，米数控制在18200-18300米，脱脂平均分包。 | 1 |  | 是 | 是 | 6231 | 3
最终平整 | JG122406012111 | JG1224060121 | 东方850平整 | 合格 | 合格品 | 乙 | 鞠承 | 1860 | 1860 | 1 | 3500 | 0.1 | 710 | 平整 |  | 20100028 | 轧硬 | 0.4*710-SPCC | 30210015 | 光亮卷 | 0.1-SPCC |  | 60 | MO001176 | MO001176-003-01-01 | GLJ003 | 光亮卷前处理 模板 | 9835 | 2024-07-04 | 2024-07-14 | 5 | 2024-07-29 15:18:57 | 2024-07-29 15:19:59 | 江苏东方九天新能源材料有限公司 |  | 鞠承 |  | 1 | 0.1 | 3500 | 710 | 1 | JG122406012111 | 轧0.1，米数控制在18200-18300米，脱脂平均分包。 | 1 |  | 是 | 是 | 6231 | 3
最终平整 | JG12240703462 | JG1224070346 | 东方850平整 | 合格 | 让步接收 | 乙 | 鞠承 | 6405 | 6350 | 0.9914 | 11200 | 0.1 | 760 | 平整 | 2885-2929米传26CM8个孔洞0.578-0.722mm2 | 20100142 | 轧硬 | 0.4*760-SPCC | 30210015 | 光亮卷 | 0.1-SPCC |  | 60 | MO001675 | MO001675-002-02 | GLJ002 | 东方光亮卷前处理（0.4轧0.1mm) | 13515 | 2024-07-16 | 2024-07-31 | 5 | 2024-07-29 15:17:16 | 2024-07-29 15:18:47 | 江苏东方九天新能源材料有限公司 | 244659 | 鞠承 |  |  | 0.1 | 11250 | 760 | 1 | JG12240703462 | 轧0.1，米数控制在23200-23300米，脱脂分一包10500米 | 1 | K孔洞(2885-2929米传26CM8个0.578-0.722) | 是 | 是 | 6472 | 2
最终平整 | JG12240704052 | JG1224070405 | 东方850平整 | 合格 | 让步接收 | 乙 | 鞠承 | 6905 | 6880 | 0.9964 | 12860 | 0.1 | 710 | 平整 | 夹纸内80米表面12个孔洞【剪掉退平整】5797米传40CM0.94mm2，10270米传68CM0.07,mm2 | 20100028 | 轧硬 | 0.4*710-SPCC | 30210015 | 光亮卷 | 0.1-SPCC |  | 60 | MO001804 | MO001804-005-02 | GLJ002 | 东方光亮卷前处理（0.4轧0.1mm) | 13815 | 2024-07-19 | 2024-08-03 | 5 | 2024-07-29 13:41:52 | 2024-07-29 13:43:37 | 江苏东方九天新能源材料有限公司 | 249261 | 鞠承 |  |  | 0.1 | 12800 | 710 | 1 | JG12240704052 | 轧0.1；米数控制在25100-25200，脱脂平均分包 | 1 | K孔洞(夹纸内80米表面12个孔洞【退平整】/5797米传40CM0.94/10270米传68CM0.07) | 是 | 是 | 5648 | 5
最终平整 | JG12240704041 | JG1224070404 | 东方850平整 | 合格 | 合格品 | 乙 | 鞠承 | 6640 | 6270 | 0.9443 | 11660 | 0.1 | 710 | 平整 |  | 20100028 | 轧硬 | 0.4*710-SPCC | 30210015 | 光亮卷 | 0.1-SPCC |  | 60 | MO001804 | MO001804-003-01 | GLJ002 | 东方光亮卷前处理（0.4轧0.1mm) | 13685 | 2024-07-19 | 2024-08-03 | 5 | 2024-07-29 13:12:25 | 2024-07-29 13:12:46 | 江苏东方九天新能源材料有限公司 | 249260 | 鞠承 |  |  | 0.1 | 12300 | 710 | 1 | JG12240704041 | 轧0.1；米数控制在25100-25200，脱脂平均分包 | 1 |  | 是 | 是 | 6645 | 3
最终平整 | DU65240700052 | DU65240700052 | 东方750平整 | 合格 | 让步接收 | 乙 | 龚政,刘飞 | 1930 | 1245 | 0.6451 | 260 | 1.06 | 625 | 南通光阳SK85：750平整用超光辊Ra<0.1μm平整，厚度公差：1.05-1.065mm，HV230-250，粗糙度Ra≤0.1，转分切 | 操侧碎边缺口0.5-1cm左右，板面偶有明显擦伤，操侧10cm内偶有锈斑，180米处脱皮重，操侧厚度偏高，划伤，挫伤 | 20300032 | 优钢半成品 | 1.54-SK85 | 31110032 | 优钢卷 | 1.06-SK85 |  | 40 | MO001712 | MO001712-001 | YG001 | 优钢前处理模板 | 2035 | 2024-07-17 | 2024-07-27 | 5 | 2024-07-29 12:29:26 | 2024-07-29 12:30:57 | 江苏东方九天新能源材料有限公司 | 244628 | 龚政 |  |  | 1.06 | 280 | 625 | 1 | DU65240700052 | 南通光阳：（1.06*625）厚度+0.005--0.01MM，HV230-250,粗糙度小于0.1μM | 1 | Z重划伤(),Z振纹(),X锈斑(),Q缺口(),H横辊印(),B白条纹(),C挫伤(),S色差() | 是 | 是 | 1 | 1
最终平整 | JG12240701021 | JG1224070102 | 东方850平整 | 合格 | 合格品 | 乙 | 鞠承 | 4900 | 4850 | 0.9898 | 6900 | 0.125 | 760 | 平整 |  | 20100142 | 轧硬 | 0.4*760-SPCC | 30210004 | 光亮卷 | 0.125-SPCC |  | 60 | MO001427 | MO001427-002-01 | GLJ001 | 东方光亮卷前处理(0.4轧0.125mm) | 13320 | 2024-07-09 | 2024-07-16 | 5 | 2024-07-29 12:22:32 | 2024-07-29 12:23:07 | 江苏东方九天新能源材料有限公司 | 207323 | 鞠承 |  |  | 0.125 | 6970 | 760 | 1 | JG12240701021 | 脱脂分一包4.9t，2050米，合格报工，轧0.125，米数控制在6800-6900米，厚度公差0.115-0.125，轧机按照0.12的中值设定轧制。剩余一包8.4t脱脂结束后报工，报工报待处理。特别注意按照此要求操作。 | 1 |  | 是 | 是 | 5320 | 2
最终平整 | JL1224040141 | JL1224040141 | 东方850平整 | 合格 | 让步接收 | 甲 | 陈俊华,钱琨 | 5000 | 4970 | 0.994 | 9050 | 0.13 | 550 | 浙江银轮:850平整用Ra1.0-1.2μm毛化辊，厚度公差：0.12-0.14mm，HV90-110，粗糙度0.5-0.7μm. | 细划伤(下板面，平后强光下能见)，亮斑(5200米左右)，8811.1米传388.7MM孔洞0.07MM2，线条印(上下板面，平后淡) | 20100145 | 轧硬 | 0.4*550-SPCC | 31010007 | 小品种钢卷 | 0.13-SPCC |  | 60 | MO001292 | MO001292-001 | XPZG001 | 小品种钢前处理模板 | 5085 | 2024-07-06 | 2024-07-16 | 5 | 2024-07-29 07:17:05 | 2024-07-29 07:19:23 | 江苏东方九天新能源材料有限公司 | 213370 | 陈俊华 |  |  | 0.13 | 9000 | 550 | 1 | JL1224040141 | 浙江银轮（0.13*550）：厚度公差±0.005，HV90-110,粗糙度0.5-0.7 | 1 | X细划伤(下板面，平后强光下能见),L亮斑(5200米左右),K孔洞(8811.1米传388.7MM0.07MM2),X线条印(上下板面，平后淡) | 是 | 是 | 5473 | 1
最终平整 | DU6524070008 | DU6524070008 | 东方750平整 | 合格 | 让步接收 | 甲 | 丁振 | 6900 | 6560 | 0.9507 | 1640 | 0.825 | 625 | 南通光阳SK85：750平整用超光辊Ra<0.1μm平整，厚度公差：0.815-0.830mm，HV230-250，粗糙度Ra≤0.1μm，转分切 | 细划伤，搓伤，氧化边，碎边,振纹，白斑,传边20cm麻点线印，厚度公差有高点（0.833mm）、低点( 0.813mm)，横条印，板型差 | 20300021 | 优钢半成品 | 1.8-SK85 | 31110018 | 优钢卷 | 0.825-SK85 |  | 70 | MO001711 | MO001711-001 | YG001 | 优钢前处理模板 | 7400 | 2024-07-17 | 2024-07-27 | 5 | 2024-07-29 06:51:24 | 2024-07-29 06:54:43 | 江苏东方九天新能源材料有限公司 | 245922 | 丁振 |  |  | 0.825 | 1700 | 625 | 1 | DU6524070008 | 南通光阳：（0.825*625）厚度+0.005/-0.01MM，HV230-250,粗糙度小于0.1μM | 1 | X细划伤(来料细划伤，搓伤，氧化边，碎边),Z振纹(来料振纹，白斑),M麻点线印(传边20CM麻点线印),H厚薄公差(0.823-0.833同板差0.01),H横辊印(来料横条印，版型差) | 是 | 是 | 5725 | 1
最终平整 | DU6524070003 | DU6524070003 | 东方750平整 | 合格 | 让步接收 | 甲 | 丁振 | 6900 | 6460 | 0.9362 | 1620 | 0.825 | 625 | 南通光阳SK85：750平整用超光辊Ra<0.1μm平整，厚度公差：0.815-0.830mm，HV230-250，粗糙度Ra≤0.1μm，转分切 | 传边20CM麻点线印,细划伤，搓伤，下表面多条划伤,振纹，雪花纹,厚薄公差(0.821-0.83同板差0.022),横条印 | 11050005 | 优钢原料 | 2.5-SK85 | 31110018 | 优钢卷 | 0.825-SK85 |  | 70 | MO001283 | MO001283-005 | YG001 | 优钢前处理模板 | 9510 | 2024-07-06 | 2024-07-28 | 5 | 2024-07-29 06:29:32 | 2024-07-29 06:31:35 | 江苏东方九天新能源材料有限公司 | 208952 | 丁振 |  |  | 0.825 | 1650 | 625 | 1 | DU6524070003 | 南通光阳：（0.825*625）厚度+0.005/-0.01MM，HV230-250,粗糙度小于0.1μM | 1 | M麻点线印(传边20CM麻点线印),X细划伤(来料细划伤，搓伤，下表面多条划伤),Z振纹(来料振纹，雪花纹),H厚薄公差(0.821-0.83同板差0.022),H横辊印(来料横条印) | 是 | 是 | 18811 | 5
最终平整 | JL1224040142 | JL1224040142 | 东方850平整 | 合格 | 让步接收 | 甲 | 陈俊华,钱琨 | 4970 | 4950 | 0.996 | 9020 | 0.13 | 550 | 浙江银轮:850平整用Ra1.0-1.2μm毛化辊，厚度公差：0.12-0.14mm，HV90-110，粗糙度0.5-0.7μm. | 尾部200米传侧缩芯印10-15cm,尾部30米整板面粘钢印 | 20100145 | 轧硬 | 0.4*550-SPCC | 31010007 | 小品种钢卷 | 0.13-SPCC |  | 60 | MO001292 | MO001292-002 | XPZG001 | 小品种钢前处理模板 | 5065 | 2024-07-06 | 2024-07-16 | 5 | 2024-07-29 06:25:47 | 2024-07-29 06:27:22 | 江苏东方九天新能源材料有限公司 | 213371 | 陈俊华 |  |  | 0.13 | 8950 | 550 | 1 | JL1224040142 | 浙江银轮（0.13*550）：厚度公差±0.005，HV90-110,粗糙度0.5-0.7 | 1 | 缩芯折印(尾200米传10-15CM),N粘钢折印(尾30米整板面),X线条印(上下板面，平后淡) | 是 | 是 | 5514 | 2
最终平整 | DU6524070007 | DU6524070007 | 东方750平整 | 合格 | 让步接收 | 甲 | 丁振 | 6750 | 6360 | 0.9422 | 1500 | 0.88 | 625 | 南通光阳SK85：750平整用超光辊Ra<0.1μm平整，厚度公差：0.87-0.885，HV230-250，粗糙度Ra≤0.1，转分切 | 细划伤，雪花纹，搓伤，振纹，氧化边,厚薄公差(0.876-0.885同板差0.019),横条印,内350米传边20CM内黑斑 | 11050005 | 优钢原料 | 2.5-SK85 | 31110021 | 优钢卷 | 0.88-SK85 |  | 70 | MO001288 | MO001288-001 | YG001 | 优钢前处理模板 | 7530 | 2024-07-06 | 2024-07-28 | 5 | 2024-07-29 05:39:37 | 2024-07-29 05:41:42 | 江苏东方九天新能源材料有限公司 | 208971 | 丁振 |  |  | 0.88 | 1500 | 625 | 1 | DU6524070007 | 南通光阳：（0.88*625）厚度+0.005--0.01MM，HV230-250,粗糙度小于0.1μM | 1 | X细划伤(来料细划伤，雪花纹，搓伤),Z振纹(来料振纹，氧化边),H厚薄公差(0.876-0.885同板差0.019),H横辊印(来料横条印),H黑斑(内350米传边20CM内黑斑) | 是 | 是 | 18681 | 1
最终平整 | JG12240703602 | JG12240703602 | 东方850平整 | 合格 | 让步接收 | 甲 | 陈俊华,钱琨 | 8200 | 8190 | 0.9988 | 14390 | 0.1 | 760 | 平整 | 926.4米传204.8MM孔洞0.29平方毫米，板面中间轻微花辊印 | 20500021 | 光亮卷半成品 | 0.4-SPCC | 30210015 | 光亮卷 | 0.1-SPCC |  | 60 | MO002028 | MO002028-001 | GLJ002 | 东方光亮卷前处理（0.4轧0.1mm) | 8535 | 2024-07-25 | 2024-08-02 | 5 | 2024-07-29 05:04:23 | 2024-07-29 05:05:58 | 江苏东方九天新能源材料有限公司 | 258685 | 陈俊华 |  |  | 0.1 | 14280 | 760 | 1 | JG12240703602 | 已退火，轧0.1，米数控制在14400-14500米 | 1 | K孔洞(926.4米传204.8MM0.29MM2),H花辊印(来料版型差，板面中间，轻微花辊印) | 是 | 是 | 2999 | 1
最终平整 | DU6524070001 | DU6524070001 | 东方750平整 | 合格 | 让步接收 | 甲 | 丁振 | 8490 | 8090 | 0.9529 | 2020 | 0.825 | 625 | 南通光阳SK85：750平整用超光辊Ra<0.1μm平整，厚度公差：0.815-0.830mm，HV230-250，粗糙度Ra≤0.1μm，转分切 | 细划伤，挫伤，碎边，振纹，氧化边，内1000米操边粘钢折印，厚薄公差(0.824-0.83同板差0.018设高点)，横条印，来料整卷操边6CM左右内黑斑、锈斑 | 11050005 | 优钢原料 | 2.5-SK85 | 31110018 | 优钢卷 | 0.825-SK85 |  | 70 | MO001283 | MO001283-001 | YG001 | 优钢前处理模板 | 9355 | 2024-07-06 | 2024-07-28 | 5 | 2024-07-29 02:51:30 | 2024-07-29 02:54:30 | 江苏东方九天新能源材料有限公司 | 208949 | 丁振 |  |  | 0.825 | 2000 | 625 | 1 | DU6524070001 | 南通光阳：（0.825*625）厚度+0.005/-0.01MM，HV230-250,粗糙度小于0.1μM | 1 | X细划伤(来料细划伤，搓伤，碎边),Z振纹(来料振纹，氧化边),Z折印(内1000米操边粘钢折印),H厚薄公差(0.824-0.83同板差0.018),H横辊印(来料横条印),H黑斑(来料整卷操边6CM左右内黑斑，锈斑) | 是 | 是 | 13263 | 1
最终平整 | JG122407034412 | JG1224070344 | 东方850平整 | 合格 | 合格品 | 甲 | 陈俊华,钱琨 | 6855 | 6570 | 0.9584 | 11580 | 0.1 | 760 | 平整 |  | 20100142 | 轧硬 | 0.4*760-SPCC | 30210015 | 光亮卷 | 0.1-SPCC |  | 60 | MO001673 | MO001673-002-01-02 | GLJ002 | 东方光亮卷前处理（0.4轧0.1mm) | 13080 | 2024-07-16 | 2024-07-31 | 5 | 2024-07-29 02:39:13 | 2024-07-29 02:39:49 | 江苏东方九天新能源材料有限公司 | 244662 | 陈俊华 |  |  | 0.1 | 12000 | 760 | 1 | JG122407034412 | 轧0.1，米数控制在22500-22600米，脱脂分一包9200米 | 1 |  | 是 | 是 | 3034 | 2
最终平整 | DU6524070006 | DU6524070006 | 东方750平整 | 合格 | 让步接收 | 甲 | 丁振 | 8000 | 7700 | 0.9625 | 2170 | 0.73 | 625 | 南通光阳SK85：750平整用超光辊Ra<0.1μm平整，厚度公差：0.72-0.735mm，HV230-250，粗糙度Ra≤0.1，转分切 | 传边21CM麻点线印，细划伤，挫伤，振纹，氧化边，碎边，厚薄公差(0.73-0.739同板差0.013设高点)，横条印，版型差，整卷间断性黑斑 | 11050005 | 优钢原料 | 2.5-SK85 | 31110015 | 优钢卷 | 0.73-SK85 |  | 70 | MO001290 | MO001290-003 | YG001 | 优钢前处理模板 | 9275 | 2024-07-06 | 2024-07-28 | 5 | 2024-07-29 02:11:52 | 2024-07-29 02:14:24 | 江苏东方九天新能源材料有限公司 | 209020 | 丁振 |  |  | 0.73 | 2163 | 625 | 1 | DU6524070006 | 南通光阳：（0.73*625）厚度+0.005--0.01MM，HV230-250,粗糙度小于0.1μM | 1 | D点辊印(传边21CM麻点线印),X细划伤(来料细划伤，搓伤),Z振纹(来料振纹，氧化边，碎边),H厚薄公差(0.73-0.739同板差0.013),H横辊印(来料横条印，版型差),H黑斑(整卷间断性黑斑) | 是 | 是 | 20224 | 3
最终平整 | DU65240700051 | DU6524070005 | 东方750平整 | 合格 | 让步接收 | 甲 | 丁振 | 6100 | 5730 | 0.9393 | 1620 | 0.73 | 625 | 南通光阳SK85：750平整用超光辊Ra<0.1μm平整，厚度公差：0.72-0.735mm，HV230-250，粗糙度Ra≤0.1，转分切 | 细划伤，挫伤，氧化边，振纹，横条印，内200米传边粘钢折印，厚薄公差(纵向跳动0.733-0.742同板差0.02设高点)，双边折印1CM左右，整卷白斑重 | 11050005 | 优钢原料 | 2.5-SK85 | 31110015 | 优钢卷 | 0.73-SK85 |  | 70 | MO001290 | MO001290-001-01 | YG001 | 优钢前处理模板 | 9335 | 2024-07-06 | 2024-07-28 | 5 | 2024-07-29 00:55:42 | 2024-07-29 01:00:22 | 江苏东方九天新能源材料有限公司 | 209019 | 丁振 |  |  | 0.73 | 1650 | 625 | 1 | DU65240700051 | 南通光阳：（0.73*625）厚度+0.005--0.01MM，HV230-250,粗糙度小于0.1μM | 1 | X细划伤(来料洗护师，搓伤，氧化边),Z振纹(来料振纹，横条印),Z折印(内200米传边粘钢折印),H厚薄公差(0.733-0.742同板差0.02),H横辊印(来料横条印，双边折印1CM左右),B白斑(整卷白斑重) | 是 | 是 | 14132 | 1
平整改平 | JG122405024022 | JG1224050240 | 东方850平整 | 合格 | 合格品 | 甲 | 陈俊华,钱琨 | 1300 | 1290 | 0.9923 | 3120 | 0.1 | 533 | / |  | 20100142 | 轧硬 | 0.4*760-SPCC | 30210015 | 光亮卷 | 0.1-SPCC |  | 90 | MO000943 | MO000943-001-02-02 | KSFW001 | 东方小品种钢前处理 0.67（昆山富维 厚度公差：0.660-0.670mm,光泽度大于150GU（横向、纵向），粗糙度：Ra0.2-0.45um.硬度：HV80-110） | 13765 | 2024-06-25 | 2024-07-05 | 5 | 2024-07-29 00:52:45 | 2024-07-29 00:53:14 | 江苏东方九天新能源材料有限公司 |  | 陈俊华 |  | 1 | 0.1 | 3100 | 533 | 1 | JG122405024022 | 轧0.1，米数控制在23700-23800米，脱脂分一包10500米。 | 1 |  | 是 | 是 | 1584 | 1
最终平整 | DL12240700322 | DL1224070032 | 东方750平整 | 合格 | 让步接收 | 甲 | 丁振 | 6470 | 5970 | 0.9227 | 1540 | 0.762 | 650 | 海金杜门：750平整用普光辊Ra0.2-0.3μm平整，硬度185-235HV，粗糙度0.075-0.5μm，抗拉强度590-760MPa,厚度公差0.747-0.777μm | 下表面操侧30cm麻点线印，振纹，横条印，细划伤，偶有挫伤 | 20100152 | 轧硬 | 1.2*650-SPCC | 31010073 | 小品种钢卷 | 0.762-SPCC |  | 30 | MO001767 | MO001767-008-02 | HJDM001 | 东方小品种钢前处理 0.762（海金杜门：硬度185-235HV，粗糙度0.075-0.5μm，抗拉强度590-760MPa,厚度公差0.747-0.777μm) | 12970 | 2024-07-18 | 2024-07-25 | 3 | 2024-07-28 17:23:21 | 2024-07-28 17:23:54 | 江苏东方九天新能源材料有限公司 | 234694 | 丁振 |  |  | 0.762 | 1650 | 650 | 1 | DL12240700322 | 海金杜门：（0.762*650）厚度公差：±0.015，HV185-235,粗糙度0.075-0.5μM，抗拉590-760MPA | 1 |  | 是 | 是 | 89 | 8
最终平整 | DU6524070002 | DU6524070002 | 东方750平整 | 合格 | 让步接收 | 乙 | 龚政,刘飞 | 8390 | 8090 | 0.9642 | 2020 | 0.825 | 625 | 南通光阳SK85：750平整用超光辊Ra<0.1μm平整，厚度公差：0.815-0.830mm，HV230-250，粗糙度Ra≤0.1μm，转分切 | 细划伤，振纹，氧化边，线辊印，碎边，挫伤，单边浪，色差 | 11050005 | 优钢原料 | 2.5-SK85 | 31110018 | 优钢卷 | 0.825-SK85 |  | 70 | MO001283 | MO001283-003 | YG001 | 优钢前处理模板 | 9325 | 2024-07-06 | 2024-07-28 | 5 | 2024-07-28 17:05:06 | 2024-07-28 17:06:12 | 江苏东方九天新能源材料有限公司 | 208950 | 龚政 |  |  | 0.825 | 2050 | 625 | 1 | DU6524070002 | 南通光阳：（0.825*625）厚度+0.005/-0.01MM，HV230-250,粗糙度小于0.1μM | 1 | X细划伤(),Z振纹(),Y氧化边(),X线辊印(),S碎边(),C挫伤(),D单边浪(),S色差() | 是 | 是 | 18236 | 3
最终平整 | JG12240601331 | JG1224060133 | 东方850平整 | 合格 | 让步接收 | 乙 | 鞠承,姚学禹 | 6730 | 6730 | 1 | 11800 | 0.1 | 760 | 平整 | K孔洞(56-94米传8-9CM25个0.22-1.16),C挫伤(9900-9910米来料松包挫伤重) | 20100142 | 轧硬 | 0.4*760-SPCC | 30210015 | 光亮卷 | 0.1-SPCC |  | 60 | MO000938 | MO000938-006-01 | KSFW001 | 东方小品种钢前处理 0.67（昆山富维 厚度公差：0.660-0.670mm,光泽度大于150GU（横向、纵向），粗糙度：Ra0.2-0.45um.硬度：HV80-110） | 13480 | 2024-06-24 | 2024-07-04 | 5 | 2024-07-28 16:50:38 | 2024-07-28 16:52:06 | 江苏东方九天新能源材料有限公司 | 192990 | 鞠承 |  |  | 0.1 | 11750 | 760 | 1 | JG12240601331 | 轧0.1，米数控制在23100-23200米，脱脂分一包10400米。 | 1 | K孔洞(56-94米传8-9CM25个0.22-1.16),C挫伤(9900-9910米来料松包挫伤重) | 是 | 是 | 3987 | 6
最终平整 | JG12240701041 | JG1224070104 | 东方850平整 | 合格 | 让步接收 | 乙 | 鞠承,姚学禹 | 7310 | 7330 | 1.0027 | 12640 | 0.1 | 760 | 平整 | 22-26米传侧3cm2个孔洞（0.07、0.59mm2） | 20100142 | 轧硬 | 0.4*760-SPCC | 30210015 | 光亮卷 | 0.1-SPCC |  | 60 | MO001250 | MO001250-004-01 | GLJ003 | 光亮卷前处理 模板 | 13230 | 2024-07-05 | 2024-07-15 | 5 | 2024-07-28 16:07:11 | 2024-07-28 16:09:59 | 江苏东方九天新能源材料有限公司 | 207325 | 鞠承 |  |  | 0.1 | 12600 | 760 | 1 | JG12240701041 | 轧0.1，米数控制在22700-22800米，脱脂分一包10300米。 | 1 | K孔洞(22-26米传3cm2个0.07-0.59) | 是 | 是 | 5547 | 4
最终平整 | DU6524070004 | DU6524070004 | 东方750平整 | 合格 | 让步接收 | 乙 | 龚政,刘飞 | 7900 | 7445 | 0.9424 | 1860 | 0.825 | 625 | 南通光阳SK85：750平整用超光辊Ra<0.1μm平整，厚度公差：0.815-0.830mm，HV230-250，粗糙度Ra≤0.1μm，转分切 | 操侧公差低，传侧碎边缺口0.5-1.5mm左右，挫伤重，划伤，轻横辊印，针尖印，尾部油泥斑点 | 11050005 | 优钢原料 | 2.5-SK85 | 31110018 | 优钢卷 | 0.825-SK85 |  | 70 | MO001283 | MO001283-007 | YG001 | 优钢前处理模板 | 9490 | 2024-07-06 | 2024-07-28 | 5 | 2024-07-28 15:57:14 | 2024-07-28 15:59:35 | 江苏东方九天新能源材料有限公司 | 208954 | 龚政 |  |  | 0.825 | 1900 | 625 | 1 | DU6524070004 | 南通光阳：（0.825*625）厚度+0.005/-0.01MM，HV230-250,粗糙度小于0.1μM | 1 | S色差条印(),Z振纹(),Z针尖印(),Y油泥斑(),Q缺口(传边碎边缺口0.5-1.5cm左右),H横辊印(),D单边浪(来料传边大边浪),S色差(),C挫伤(搓伤，搓伤小点多) | 是 | 是 | 18420 | 7
最终平整 | JG12240701072 | JG1224070107 | 东方850平整 | 合格 | 合格品 | 乙 | 鞠承,姚学禹 | 5700 | 5710 | 1.0018 | 9740 | 0.1 | 760 | 平整 |  | 20100142 | 轧硬 | 0.4*760-SPCC | 30210015 | 光亮卷 | 0.1-SPCC |  | 60 | MO001250 | MO001250-007-02 | GLJ003 | 光亮卷前处理 模板 | 13360 | 2024-07-05 | 2024-07-15 | 5 | 2024-07-28 15:32:23 | 2024-07-28 15:34:12 | 江苏东方九天新能源材料有限公司 | 207328 | 鞠承 |  |  | 0.1 | 9700 | 760 | 1 | JG12240701072 | 轧0.1，米数控制在22700-22800米，脱脂分一包10300米。 | 1 | H厚薄公差(整卷0.104-0.106) | 是 | 是 | 4825 | 7
最终平整 | JG12240703452 | JG1224070345 | 东方850平整 | 合格 | 让步接收 | 乙 | 鞠承,姚学禹 | 5860 | 5640 | 0.9625 | 9850 | 0.1 | 760 | 平整 | 594-602米传侧51cm2个孔洞（0.22、0.14mm2),尾500米操侧5cm粘钢印 | 20100142 | 轧硬 | 0.4*760-SPCC | 30210015 | 光亮卷 | 0.1-SPCC |  | 60 | MO001675 | MO001675-001-02 | GLJ002 | 东方光亮卷前处理（0.4轧0.1mm) | 13500 | 2024-07-16 | 2024-07-31 | 3 | 2024-07-28 15:06:21 | 2024-07-28 15:08:02 | 江苏东方九天新能源材料有限公司 | 244658 | 鞠承 |  |  | 0.1 | 10200 | 760 | 1 | JG12240703452 | 轧0.1，米数控制在23200-23300米，脱脂分一包10500米 | 1 | K孔洞(594-602米传51CM2个0.22-0.14),N粘钢折印(尾500米操5CM) | 是 | 是 | 6978 | 1
最终平整 | JG12240703502 | JG12240703502 | 东方850平整 | 合格 | 让步接收 | 乙 | 鞠承,姚学禹 | 8490 | 8480 | 0.9988 | 14760 | 0.1 | 760 | 平整 | 14657米传侧18.1cm处孔洞（0.07mm2),操边10cm花辊印 | 20500021 | 光亮卷半成品 | 0.4-SPCC | 30210015 | 光亮卷 | 0.1-SPCC |  | 60 | MO001763 | MO001763-003 | GLJ002 | 东方光亮卷前处理（0.4轧0.1mm) | 8595 | 2024-07-18 | 2024-07-18 | 5 | 2024-07-28 13:33:56 | 2024-07-28 13:36:50 | 江苏东方九天新能源材料有限公司 | 244163 | 鞠承 |  |  | 0.1 | 14700 | 760 | 1 | JG12240703502 | 已退火；轧0.1，米数控制在14400-14500米 | 1 | K孔洞(14657m传18.1cm0.07),H花辊印(来料操边10cm花辊印) | 是 | 是 | 3698 | 3
最终平整 | JG12240701052 | JG12240701052 | 东方850平整 | 合格 | 合格品 | 乙 | 鞠承,姚学禹 | 8100 | 8100 | 1 | 13900 | 0.1 | 760 | 平整 |  | 20500021 | 光亮卷半成品 | 0.4-SPCC | 30210015 | 光亮卷 | 0.1-SPCC |  | 50 | MO001537 | MO001537-003 | GLJ002 | 东方光亮卷前处理（0.4轧0.1mm) | 8340 | 2024-07-12 | 2024-07-20 | 5 | 2024-07-28 12:54:32 | 2024-07-28 12:55:19 | 江苏东方九天新能源材料有限公司 | 239165 | 鞠承 |  |  | 0.1 | 13800 | 760 | 1 | JG12240701052 | 轧0.1，米数控制在14000-14500米。 | 1 |  | 是 | 是 | 3736 | 3
最终平整 | JG122407036822 | JG12240703682 | 东方850平整 | 其他入库 | 协议品 | 乙 | 鞠承,姚学禹 | 680 | 680 | 1 | 1210 | 0.1 | 760 | 平整 |  | 20500021 | 光亮卷半成品 | 0.4-SPCC | 30210015 | 光亮卷 | 0.1-SPCC |  | 60 | MO001763 | MO001763-011-02 | GLJ002 | 东方光亮卷前处理（0.4轧0.1mm) | 8590 | 2024-07-18 | 2024-07-18 | 5 | 2024-07-28 12:14:47 | 2024-07-28 12:20:04 | 江苏东方九天新能源材料有限公司 |  | 鞠承 |  | 1 | 0.1 | 1210 | 760 | 1 | JG122407036822 | 已退火；轧0.1，米数控制在14400-14500米 | 1 |  | 是 | 是 | 2836 | 11
最终平整 | JG122407036821 | JG12240703682 | 东方850平整 | 合格 | 让步接收 | 乙 | 鞠承,姚学禹 | 7810 | 7810 | 1 | 13680 | 0.1 | 760 | 平整 | 59米传侧24cm处孔洞（0.07mm2) | 20500021 | 光亮卷半成品 | 0.4-SPCC | 30210015 | 光亮卷 | 0.1-SPCC |  | 60 | MO001763 | MO001763-011-01 | GLJ002 | 东方光亮卷前处理（0.4轧0.1mm) | 8590 | 2024-07-18 | 2024-07-18 | 5 | 2024-07-28 12:14:47 | 2024-07-28 12:20:04 | 江苏东方九天新能源材料有限公司 |  | 鞠承 |  | 1 | 0.1 | 13680 | 760 | 1 | JG122407036821 | 已退火；轧0.1，米数控制在14400-14500米 | 1 | K孔洞(59m传24cm0.07) | 是 | 是 | 2836 | 11
最终平整 | DL12240700312 | DL1224070031 | 东方750平整 | 合格 | 让步接收 | 乙 | 龚政,刘飞 | 5680 | 5465 | 0.9621 | 1600 | 0.762 | 570 | 海金杜门：750平整用普光辊Ra0.2-0.3μm平整，硬度185-235HV，粗糙度0.075-0.5μm，抗拉强度590-760MPa,厚度公差0.747-0.777μm | 挫伤，边浪，振纹，横辊印，水锈斑发白 | 20100146 | 轧硬 | 1.2*570-SPCC | 31010073 | 小品种钢卷 | 0.762-SPCC |  | 30 | MO001768 | MO001768-001-02 | HJDM001 | 东方小品种钢前处理 0.762（海金杜门：硬度185-235HV，粗糙度0.075-0.5μm，抗拉强度590-760MPa,厚度公差0.747-0.777μm) | 11390 | 2024-07-18 | 2024-07-25 | 5 | 2024-07-28 11:57:08 | 2024-07-28 11:59:57 | 江苏东方九天新能源材料有限公司 | 234677 | 龚政 |  |  | 0.762 | 1650 | 570 | 1 | DL12240700312 | 海金杜门（0.762*570）厚度公差：±0.015，HV185-235,粗糙度0.075-0.5μM，抗拉590-760MPA | 1 | C挫伤(),Z振纹(),S色差条印(),S水锈斑(),D单边浪(),H横辊印(),S色差(),B白条纹(),B白斑() | 是 | 是 | 48 | 1
最终平整 | JG12240701022 | JG12240701022 | 东方850平整 | 合格 | 让步接收 | 乙 | 鞠承,姚学禹 | 8185 | 8160 | 0.9969 | 14460 | 0.1 | 760 | 平整 | 13381米传侧24cm处孔洞（0.58mm2),下表面中间线辊印重 | 20500021 | 光亮卷半成品 | 0.4-SPCC | 30210015 | 光亮卷 | 0.1-SPCC |  | 50 | MO001537 | MO001537-002 | GLJ002 | 东方光亮卷前处理（0.4轧0.1mm) | 8290 | 2024-07-12 | 2024-07-20 | 5 | 2024-07-28 11:05:45 | 2024-07-28 11:09:08 | 江苏东方九天新能源材料有限公司 | 239163 | 鞠承 |  |  | 0.1 | 14380 | 760 | 1 | JG12240701022 | 轧0.1，米数控制在14000-14500米。 | 1 | K孔洞(13381米传24cm0.58),X线辊印(下表面中间线辊印重) | 是 | 是 | 3537 | 2
最终平整 | DL12240700311 | DL1224070031 | 东方750平整 | 合格 | 让步接收 | 乙 | 龚政,刘飞 | 5520 | 5310 | 0.962 | 1580 | 0.762 | 570 | 海金杜门：750平整用普光辊Ra0.2-0.3μm平整，硬度185-235HV，粗糙度0.075-0.5μm，抗拉强度590-760MPa,厚度公差0.747-0.777μm | 挫伤小点多，边浪，振纹，横辊印，水锈斑发白 | 20100146 | 轧硬 | 1.2*570-SPCC | 31010073 | 小品种钢卷 | 0.762-SPCC |  | 30 | MO001768 | MO001768-001-01 | HJDM001 | 东方小品种钢前处理 0.762（海金杜门：硬度185-235HV，粗糙度0.075-0.5μm，抗拉强度590-760MPa,厚度公差0.747-0.777μm) | 11390 | 2024-07-18 | 2024-07-25 | 5 | 2024-07-28 10:25:45 | 2024-07-28 10:28:20 | 江苏东方九天新能源材料有限公司 | 234677 | 龚政 |  |  | 0.762 | 1600 | 570 | 1 | DL12240700311 | 海金杜门（0.762*570）厚度公差：±0.015，HV185-235,粗糙度0.075-0.5μM，抗拉590-760MPA | 1 | S色差条印(),Z振纹(),S水锈斑(来料水锈斑发白),H横辊印(),C挫伤(来料搓伤，搓伤小点多),S色差() | 是 | 是 | 48 | 1
最终平整 | JG12240703472 | JG12240703472 | 东方850平整 | 合格 | 让步接收 | 乙 | 鞠承,姚学禹 | 8430 | 8430 | 1 | 14880 | 0.1 | 760 | 平整 | 50米、尾30米停机斑重 | 20500021 | 光亮卷半成品 | 0.4-SPCC | 30210015 | 光亮卷 | 0.1-SPCC |  | 60 | MO001884 | MO001884-001 | GLJ002 | 东方光亮卷前处理（0.4轧0.1mm) | 8495 | 2024-07-22 | 2024-08-01 | 5 | 2024-07-28 10:19:00 | 2024-07-28 10:21:07 | 江苏东方九天新能源材料有限公司 | 253017 | 鞠承 |  |  | 0.1 | 14810 | 760 | 1 | JG12240703472 | 已退火，轧0.1，米数控制在14400-14500米 | 1 | T停机斑(50米停机斑重) | 是 | 是 | 3696 | 1
最终平整 | JG122407010122 | JG12240701012 | 东方850平整 | 其他入库 | 协议品 | 乙 | 鞠承,姚学禹 | 720 | 720 | 1 | 1290 | 0.1 | 760 | 平整 |  | 20500021 | 光亮卷半成品 | 0.4-SPCC | 30210015 | 光亮卷 | 0.1-SPCC |  | 50 | MO001537 | MO001537-001-02 | GLJ002 | 东方光亮卷前处理（0.4轧0.1mm) | 8425 | 2024-07-12 | 2024-07-20 | 5 | 2024-07-28 09:35:37 | 2024-07-28 09:37:01 | 江苏东方九天新能源材料有限公司 |  | 鞠承 |  | 1 | 0.1 | 1290 | 760 | 1 | JG122407010122 | 轧0.1，米数控制在14000-14500米。 | 1 |  | 是 | 是 | 2823 | 1
最终平整 | JG122407010121 | JG12240701012 | 东方850平整 | 合格 | 合格品 | 乙 | 鞠承,姚学禹 | 7560 | 7560 | 1 | 13080 | 0.1 | 760 | 平整 |  | 20500021 | 光亮卷半成品 | 0.4-SPCC | 30210015 | 光亮卷 | 0.1-SPCC/ |  | 50 | MO001537 | MO001537-001-01 | GLJ002 | 东方光亮卷前处理（0.4轧0.1mm) | 8425 | 2024-07-12 | 2024-07-20 | 5 | 2024-07-28 09:35:37 | 2024-07-28 09:37:01 | 江苏东方九天新能源材料有限公司 |  | 鞠承 |  | 1 | 0.1 | 13080 | 760 | 1 | JG122407010121 | 轧0.1，米数控制在14000-14500米。 | 1 |  | 是 | 是 | 2823 | 1
最终平整 | DL1224070018 | DL1224070018 | 东方750平整 | 合格 | 让步接收 | 甲 | 丁振 | 6700 | 6420 | 0.9582 | 1670 | 0.762 | 650 | 海金杜门：750平整用普光辊Ra0.2-0.3μm平整，硬度185-235HV，粗糙度0.075-0.5μm，抗拉强度590-760MPa,厚度公差0.747-0.777μm | 厚薄公差(0.764-0.782同板差0.016mm),细划伤，搓伤，板型差,振纹，横条印 | 20100152 | 轧硬 | 1.2*650-SPCC | 31010073 | 小品种钢卷 | 0.762-SPCC |  | 30 | MO001767 | MO001767-002 | HJDM001 | 东方小品种钢前处理 0.762（海金杜门：硬度185-235HV，粗糙度0.075-0.5μm，抗拉强度590-760MPa,厚度公差0.747-0.777μm) | 6775 | 2024-07-18 | 2024-07-25 | 5 | 2024-07-28 07:28:55 | 2024-07-28 07:30:23 | 江苏东方九天新能源材料有限公司 | 234687 | 丁振 |  |  | 0.762 | 1700 | 650 | 1 | DL1224070018 | 海金杜门：（0.762*650）厚度公差：±0.015，HV185-235,粗糙度0.075-0.5μM，抗拉590-760MPA | 1 | H厚薄公差(0.764-0.782同板差0.016),X细划伤(来料细划伤，搓伤，版型差),Z振纹(来料振纹，横条印) | 是 | 是 | 14 | 2
最终平整 | DL1224070020 | DL1224070020 | 东方750平整 | 合格 | 让步接收 | 甲 | 丁振 | 6240 | 5770 | 0.9247 | 1500 | 0.762 | 650 | 海金杜门：750平整用普光辊Ra0.2-0.3μm平整，硬度185-235HV，粗糙度0.075-0.5μm，抗拉强度590-760MPa,厚度公差0.747-0.777μm | 细划伤，搓伤，暗线印,振纹，尾部横条印明显,板型差，头尾搓伤 | 20100152 | 轧硬 | 1.2*650-SPCC | 31010073 | 小品种钢卷 | 0.762-SPCC |  | 30 | MO001767 | MO001767-004 | HJDM001 | 东方小品种钢前处理 0.762（海金杜门：硬度185-235HV，粗糙度0.075-0.5μm，抗拉强度590-760MPa,厚度公差0.747-0.777μm) | 6305 | 2024-07-18 | 2024-07-25 | 5 | 2024-07-28 06:50:52 | 2024-07-28 06:53:25 | 江苏东方九天新能源材料有限公司 | 234689 | 丁振 |  |  | 0.762 | 1580 | 650 | 1 | DL1224070020 | 海金杜门：（0.762*650）厚度公差：±0.015，HV185-235,粗糙度0.075-0.5μM，抗拉590-760MPA | 1 | X细划伤(来料细划伤，搓伤，暗线印),Z振纹(来料振纹，尾部横条印明显),C擦伤(来料版型差，头尾搓伤) | 是 | 是 | 9 | 4
最终平整 | DL1224070026 | DL1224070026 | 东方750平整 | 合格 | 让步接收 | 甲 | 丁振 | 6650 | 6130 | 0.9218 | 1590 | 0.762 | 650 | 海金杜门：750平整用普光辊Ra0.2-0.3μm平整，硬度185-235HV，粗糙度0.075-0.5μm，抗拉强度590-760MPa,厚度公差0.747-0.777μm | 多条暗线印,细划伤,振纹，横条印，搓伤,内80米操边5CM内间断性脱皮 | 20100152 | 轧硬 | 1.2*650-SPCC | 31010073 | 小品种钢卷 | 0.762-SPCC |  | 30 | MO001767 | MO001767-006 | HJDM001 | 东方小品种钢前处理 0.762（海金杜门：硬度185-235HV，粗糙度0.075-0.5μm，抗拉强度590-760MPa,厚度公差0.747-0.777μm) | 6715 | 2024-07-18 | 2024-07-25 | 5 | 2024-07-28 06:38:34 | 2024-07-28 06:41:17 | 江苏东方九天新能源材料有限公司 | 234691 | 丁振 |  |  | 0.762 | 1650 | 650 | 1 | DL1224070026 | 海金杜门：（0.762*650）厚度公差：±0.015，HV185-235,粗糙度0.075-0.5μM，抗拉590-760MPA | 1 | A暗线印(来料多条暗线印),X细划伤(来料细划伤),Z振纹(来料振纹，横条印，搓伤),T脱皮(内80米操边5CM内间断性脱皮) | 是 | 是 | 9 | 6
最终平整 | DL1224070017 | DL1224070017 | 东方750平整 | 合格 | 让步接收 | 甲 | 丁振 | 6740 | 6400 | 0.9496 | 1670 | 0.762 | 650 | 海金杜门：750平整用普光辊Ra0.2-0.3μm平整，硬度185-235HV，粗糙度0.075-0.5μm，抗拉强度590-760MPa,厚度公差0.747-0.777μm | X细划伤(来料细划伤，内150米下表面划伤重),Z振纹(来料振纹，白条印),H横辊印(来料横条印，版型差),C挫伤(来料搓伤，多条暗线印) | 20100152 | 轧硬 | 1.2*650-SPCC | 31010073 | 小品种钢卷 | 0.762-SPCC |  | 30 | MO001767 | MO001767-001 | HJDM001 | 东方小品种钢前处理 0.762（海金杜门：硬度185-235HV，粗糙度0.075-0.5μm，抗拉强度590-760MPa,厚度公差0.747-0.777μm) | 6795 | 2024-07-18 | 2024-07-25 | 5 | 2024-07-28 01:11:05 | 2024-07-28 01:13:48 | 江苏东方九天新能源材料有限公司 | 234686 | 丁振 |  |  | 0.762 | 1700 | 650 | 1 | DL1224070017 | 海金杜门：（0.762*650）厚度公差：±0.015，HV185-235,粗糙度0.075-0.5μM，抗拉590-760MPA | 1 | X细划伤(来料细划伤，内150米下表面划伤重),Z振纹(来料振纹，白条印),H横辊印(来料横条印，版型差),C挫伤(来料搓伤，多条暗线印) | 是 | 是 | 49 | 1
最终平整 | JG12240701062 | JG12240701062 | 东方850平整 | 合格 | 让步接收 | 乙 | 鞠承,姚学禹 | 8245 | 8240 | 0.9994 | 14380 | 0.1 | 760 | 平整 | 振纹，50米处停机斑，尾400米操5-10CM粘钢折印 | 20500021 | 光亮卷半成品 | 0.4-SPCC | 30210015 | 光亮卷 | 0.1-SPCC |  | 50 | MO001537 | MO001537-004 | GLJ002 | 东方光亮卷前处理（0.4轧0.1mm) | 8355 | 2024-07-12 | 2024-07-20 | 5 | 2024-07-27 23:49:40 | 2024-07-27 23:50:59 | 江苏东方九天新能源材料有限公司 | 239167 | 鞠承 |  |  | 0.1 | 14300 | 760 | 1 | JG12240701062 | 轧0.1，米数控制在14000-14500米。 | 1 | Z振纹(来料表面),T停机斑(50米处),N粘钢折印(尾400米操5-10CM) | 是 | 是 | 4294 | 4
最终平整 | JG12240703492 | JG12240703492 | 东方850平整 | 返工 | 返工 | 乙 | 鞠承,姚学禹 | 8255 | 8240 | 0.9982 | 14260 | 0.1 | 760 | 平整 | 乳化斑，4483-4531米传57CM12个孔洞0.072-1.23平方毫米 | 20500021 | 光亮卷半成品 | 0.4-SPCC | 30210015 | 光亮卷 | 0.1-SPCC |  | 60 | MO001763 | MO001763-002 | GLJ002 | 东方光亮卷前处理（0.4轧0.1mm) | 8565 | 2024-07-18 | 2024-07-18 | 3 | 2024-07-27 23:19:28 | 2024-07-27 23:20:37 | 江苏东方九天新能源材料有限公司 | 244169 | 鞠承 |  |  | 0.1 | 14200 | 760 | 1 | JG12240703492 | 已退火；轧0.1，米数控制在14400-14500米 | 0 | R乳化斑(来料表面),K孔洞(4483-4531米传57CM12个0.072-1.23) | 否 | 否 |  | 2
最终平整 | JG122407035122 | JG12240703512 | 东方850平整 | 合格 | 合格品 | 乙 | 鞠承,姚学禹 | 6680 | 6680 | 1 | 11690 | 0.1 | 760 | 平整 |  | 20500021 | 光亮卷半成品 | 0.4-SPCC | 30210015 | 光亮卷 | 0.1-SPCC |  | 60 | MO001763 | MO001763-004-02 | GLJ002 | 东方光亮卷前处理（0.4轧0.1mm) | 8545 | 2024-07-18 | 2024-07-18 | 3 | 2024-07-27 22:45:54 | 2024-07-27 22:48:20 | 江苏东方九天新能源材料有限公司 |  | 鞠承 |  | 1 | 0.1 | 11690 | 760 | 1 | JG122407035122 | 已退火；轧0.1，米数控制在14400-14500米 | 1 |  | 是 | 是 | 4351 | 4
最终平整 | JG122407035121 | JG12240703512 | 东方850平整 | 返工 | 返工 | 乙 | 鞠承,姚学禹 | 1770 | 1770 | 1 | 3100 | 0.1 | 760 | 平整 | 50米处停机斑(重)，乳化斑，800-2400米传来料垫铁粘钢印重(平后1-3CM松花印) | 20500021 | 光亮卷半成品 | 0.4-SPCC | 30210015 | 光亮卷 | 0.1-SPCC |  | 60 | MO001763 | MO001763-004-01 | GLJ002 | 东方光亮卷前处理（0.4轧0.1mm) | 8545 | 2024-07-18 | 2024-07-18 | 3 | 2024-07-27 22:45:54 | 2024-07-27 22:48:20 | 江苏东方九天新能源材料有限公司 |  | 鞠承 |  | 1 | 0.1 | 3100 | 760 | 1 | JG122407035121 | 已退火；轧0.1，米数控制在14400-14500米 | 0 | T停机斑(50米处重),R乳化斑(来料表面),S松花印(800-2400米传来料垫铁粘钢印重平后1-3CM松花印) |  |  | 4351 | 4
最终平整 | DL122407001412 | DL1224070014 | 东方850平整 | 其他入库 | 成品退库 | 乙 | 鞠承,姚学禹 | 2740 | 2740 | 1 | 850 | 0.67 | 610 | 昆山宝必达：850平整建议用Ra1.0-1.2μm毛化辊，厚度公差：0.660-0.680mm，硬度85-105HV，粗糙度0.5-0.8μm.，取A4纸贴打包后贴外面 | L拉伸折印(400米后传拉伸折印10CM/500米后操拉伸折印10CM),N粘钢折印(尾200米传10-60CM粘钢印重) | 20100130 | 轧硬 | 1.2*610-SPCC | 31010082 | 小品种钢卷 | 0.67-SPCC |  | 50 | MO001781 | MO001781-001-01-02 | XPZG001 | 小品种钢前处理模板 | 12320 | 2024-07-19 | 2024-08-02 | 5 | 2024-07-27 18:34:46 | 2024-07-27 18:39:01 | 江苏东方九天新能源材料有限公司 |  | 鞠承 |  | 1 | 0.67 | 850 | 610 | 1 | DL122407001412 | 昆山宝必达：（0.67*610）厚度±0.01mm，HV85-105,粗糙度0.5-0.8μM，卷重2-3吨 | 1 | L拉伸折印(400米后传拉伸折印10CM/500米后操拉伸折印10CM),N粘钢折印(尾200米传10-60CM粘钢印重) | 是 | 是 | 1439 | 1
最终平整 | DL122407001411 | DL1224070014 | 东方850平整 | 合格 | 让步接收 | 乙 | 鞠承,姚学禹 | 2920 | 2920 | 1 | 900 | 0.67 | 610 | 昆山宝必达：850平整建议用Ra1.0-1.2μm毛化辊，厚度公差：0.660-0.680mm，硬度85-105HV，粗糙度0.5-0.8μm.，取A4纸贴打包后贴外面 | Z振纹(板面 ),T停机斑(50米处轻微),Y氧化边(两边),L拉伸折印(尾200米传轻微拉伸折印平后不明显) | 20100130 | 轧硬 | 1.2*610-SPCC | 31010082 | 小品种钢卷 | 0.67-SPCC |  | 50 | MO001781 | MO001781-001-01-01 | XPZG001 | 小品种钢前处理模板 | 12320 | 2024-07-19 | 2024-08-02 | 5 | 2024-07-27 18:34:46 | 2024-07-27 18:39:01 | 江苏东方九天新能源材料有限公司 |  | 鞠承 |  | 1 | 0.67 | 900 | 610 | 1 | DL122407001411 | 昆山宝必达：（0.67*610）厚度±0.01mm，HV85-105,粗糙度0.5-0.8μM，卷重2-3吨 | 1 | Z振纹(板面 ),T停机斑(50米处轻微),Y氧化边(两边),L拉伸折印(尾200米传轻微拉伸折印平后不明显) | 是 | 是 | 1439 | 1
最终平整 | DL002407000912 | DL0024070009 | 东方850平整 | 其他入库 | 成品退库 | 乙 | 鞠承,姚学禹 | 2955 | 2955 | 1 | 1030 | 0.57 | 630 | 昆山宝必达：850平整建议用Ra0.8-1.2μm毛化辊，厚度公差：0.56-0.58mm，硬度85-105HV，粗糙度0.5-0.8μm | Z重划伤(尾230米传10CM划伤重平后明显),L拉伸折印(700米后操拱板拉伸折印2-20CM) | 20100086 | 轧硬 | 0.6*630-SPCC | 31010081 | 小品种钢卷 | 0.57-SPCC |  | 50 | MO001713 | MO001713-001-01-02 | XPZG001 | 小品种钢前处理模板 | 12740 | 2024-07-17 | 2024-07-28 | 5 | 2024-07-27 17:14:14 | 2024-07-27 17:30:07 | 江苏东方九天新能源材料有限公司 |  | 鞠承 |  | 1 | 0.57 | 1030 | 630 | 1 | DL002407000912 | 昆山宝必达：（0.57*630）厚度±0.01mm，硬度HV85-105,粗糙度0.5-0.8μM，卷重2-3吨 | 1 | Z重划伤(尾230米传10CM划伤重平后明显),L拉伸折印(700米后操拱板拉伸折印2-20CM) | 是 | 是 | 1013 | 1
最终平整 | DL002407000911 | DL0024070009 | 东方850平整 | 合格 | 合格品 | 乙 | 鞠承,姚学禹 | 3080 | 3080 | 1 | 1100 | 0.57 | 630 | 昆山宝必达：850平整建议用Ra0.8-1.2μm毛化辊，厚度公差：0.56-0.58mm，硬度85-105HV，粗糙度0.5-0.8μm |  | 20100086 | 轧硬 | 0.6*630-SPCC | 31010081 | 小品种钢卷 | 0.57-SPCC |  | 50 | MO001713 | MO001713-001-01-01 | XPZG001 | 小品种钢前处理模板 | 12740 | 2024-07-17 | 2024-07-28 | 5 | 2024-07-27 17:14:14 | 2024-07-27 17:30:07 | 江苏东方九天新能源材料有限公司 |  | 鞠承 |  | 1 | 0.57 | 1100 | 630 | 1 | DL002407000911 | 昆山宝必达：（0.57*630）厚度±0.01mm，硬度HV85-105,粗糙度0.5-0.8μM，卷重2-3吨 | 1 |  | 是 | 是 | 1013 | 1
最终平整 | DL1224070019 | DL1224070019 | 东方750平整 | 合格 | 让步接收 | 乙 | 龚政,刘飞 | 6400 | 6080 | 0.95 | 1580 | 0.762 | 650 | 海金杜门：750平整用普光辊Ra0.2-0.3μm平整，硬度185-235HV，粗糙度0.075-0.5μm，抗拉强度590-760MPa,厚度公差0.747-0.777μm | 边浪，横辊印,挫伤 | 20100152 | 轧硬 | 1.2*650-SPCC | 31010073 | 小品种钢卷 | 0.762-SPCC |  | 30 | MO001767 | MO001767-003 | HJDM001 | 东方小品种钢前处理 0.762（海金杜门：硬度185-235HV，粗糙度0.075-0.5μm，抗拉强度590-760MPa,厚度公差0.747-0.777μm) | 6450 | 2024-07-18 | 2024-07-25 | 5 | 2024-07-27 16:26:47 | 2024-07-27 16:28:04 | 江苏东方九天新能源材料有限公司 | 234688 | 龚政 |  |  | 0.762 | 1600 | 650 | 1 | DL1224070019 | 海金杜门：（0.762*650）厚度公差：±0.015，HV185-235,粗糙度0.075-0.5μM，抗拉590-760MPA | 1 | W微边浪(),L肋浪(),H横辊印(),C挫伤(),S色差() | 是 | 是 | 24 | 3
最终平整 | DL002407002012 | DL0024070020 | 东方850平整 | 其他入库 | 成品退库 | 甲 | 陈俊华,钱琨 | 2960 | 2960 | 1 | 1060 | 0.57 | 630 | 昆山宝必达：850平整建议用Ra0.8-1.2μm毛化辊，厚度公差：0.56-0.58mm，硬度85-105HV，粗糙度0.5-0.8μm | Z折印(拱板，600米后整板面，重，平后明显) | 20100086 | 轧硬 | 0.6*630-SPCC | 31010081 | 小品种钢卷 | 0.57-SPCC |  | 50 | MO001713 | MO001713-002-01-02 | XPZG001 | 小品种钢前处理模板 | 12605 | 2024-07-17 | 2024-07-28 | 5 | 2024-07-27 16:02:36 | 2024-07-27 16:04:51 | 江苏东方九天新能源材料有限公司 |  | 陈俊华 |  | 1 | 0.57 | 1060 | 630 | 1 | DL002407002012 | 昆山宝必达：（0.57*630）厚度±0.01mm，硬度HV85-105,粗糙度0.5-0.8μM，卷重2-3吨 | 1 | Z折印(拱板，600米后整板面，重，平后明显) | 是 | 是 | 1542 | 2
最终平整 | DL002407002011 | DL0024070020 | 东方850平整 | 合格 | 让步接收 | 甲 | 陈俊华,钱琨 | 3070 | 3070 | 1 | 1080 | 0.57 | 630 | 昆山宝必达：850平整建议用Ra0.8-1.2μm毛化辊，厚度公差：0.56-0.58mm，硬度85-105HV，粗糙度0.5-0.8μm | 内40米传1CM小黑斑,硬度偏高107 （要求：85-105） | 20100086 | 轧硬 | 0.6*630-SPCC | 31010081 | 小品种钢卷 | 0.57-SPCC |  | 50 | MO001713 | MO001713-002-01-01 | XPZG001 | 小品种钢前处理模板 | 12605 | 2024-07-17 | 2024-07-28 | 5 | 2024-07-27 16:02:36 | 2024-07-27 16:04:51 | 江苏东方九天新能源材料有限公司 |  | 陈俊华 |  | 1 | 0.57 | 1080 | 630 | 1 | DL002407002011 | 昆山宝必达：（0.57*630）厚度±0.01mm，硬度HV85-105,粗糙度0.5-0.8μM，卷重2-3吨 | 1 | H黑斑(内40米传1CM小黑斑) | 是 | 是 | 1542 | 2
最终平整 | DL002407000922 | DL0024070009 | 东方850平整 | 其他入库 | 成品退库 | 甲 | 陈俊华,钱琨 | 2930 | 2930 | 1 | 1050 | 0.57 | 630 | 昆山宝必达：850平整建议用Ra0.8-1.2μm毛化辊，厚度公差：0.56-0.58mm，硬度85-105HV，粗糙度0.5-0.8μm | Z折印(拱板，600米后整板面折印重，平后明显) | 20100086 | 轧硬 | 0.6*630-SPCC | 31010081 | 小品种钢卷 | 0.57-SPCC |  | 50 | MO001713 | MO001713-001-02-02 | XPZG001 | 小品种钢前处理模板 | 12740 | 2024-07-17 | 2024-07-28 | 5 | 2024-07-27 15:59:08 | 2024-07-27 16:01:58 | 江苏东方九天新能源材料有限公司 |  | 陈俊华 |  | 1 | 0.57 | 1050 | 630 | 1 | DL002407000922 | 昆山宝必达：（0.57*630）厚度±0.01mm，硬度HV85-105,粗糙度0.5-0.8μM，卷重2-3吨 | 1 | Z折印(拱板，600米后整板面折印重，平后明显) | 是 | 是 | 1013 | 1
最终平整 | DL002407000921 | DL0024070009 | 东方850平整 | 合格 | 让步接收 | 甲 | 陈俊华,钱琨 | 3110 | 3110 | 1 | 1100 | 0.57 | 630 | 昆山宝必达：850平整建议用Ra0.8-1.2μm毛化辊，厚度公差：0.56-0.58mm，硬度85-105HV，粗糙度0.5-0.8μm | Z折印(拱板，板面中间有小折印，平后淡),H横辊印(轻微) | 20100086 | 轧硬 | 0.6*630-SPCC | 31010081 | 小品种钢卷 | 0.57-SPCC |  | 50 | MO001713 | MO001713-001-02-01 | XPZG001 | 小品种钢前处理模板 | 12740 | 2024-07-17 | 2024-07-28 | 5 | 2024-07-27 15:59:08 | 2024-07-27 16:01:58 | 江苏东方九天新能源材料有限公司 |  | 陈俊华 |  | 1 | 0.57 | 1100 | 630 | 1 | DL002407000921 | 昆山宝必达：（0.57*630）厚度±0.01mm，硬度HV85-105,粗糙度0.5-0.8μM，卷重2-3吨 | 1 | Z折印(拱板，板面中间有小折印，平后淡),H横辊印(轻微) | 是 | 是 | 1013 | 1
最终平整 | DL1224070028 | DL1224070028 | 东方750平整 | 合格 | 让步接收 | 乙 | 龚政,刘飞 | 6700 | 6435 | 0.9604 | 1670 | 0.762 | 650 | 海金杜门：750平整用普光辊Ra0.2-0.3μm平整，硬度185-235HV，粗糙度0.075-0.5μm，抗拉强度590-760MPa,厚度公差0.747-0.777μm | 偶有轻划伤，轻振纹,横辊印，偶有搓伤，搓伤小点 | 20100152 | 轧硬 | 1.2*650-SPCC | 31010073 | 小品种钢卷 | 0.762-SPCC |  | 30 | MO001767 | MO001767-009 | HJDM001 | 东方小品种钢前处理 0.762（海金杜门：硬度185-235HV，粗糙度0.075-0.5μm，抗拉强度590-760MPa,厚度公差0.747-0.777μm) | 6765 | 2024-07-18 | 2024-07-25 | 5 | 2024-07-27 15:52:20 | 2024-07-27 15:54:20 | 江苏东方九天新能源材料有限公司 | 234693 | 龚政 |  |  | 0.76 | 1700 | 650 | 1 | DL1224070028 | 海金杜门：（0.762*650）厚度公差：±0.015，HV185-235,粗糙度0.075-0.5μM，抗拉590-760MPA | 1 | X细划伤(偶有轻划伤),S色差条印(),Z振纹(来料轻振纹),L肋浪(),H横辊印(),C挫伤(偶有搓伤，搓伤小点),S色差() | 是 | 是 | 77 | 9
最终平整 | DL002407002022 | DL0024070020 | 东方850平整 | 合格 | 让步接收 | 甲 | 陈俊华,钱琨 | 3000 | 3000 | 1 | 1080 | 0.57 | 630 | 昆山宝必达：850平整建议用Ra0.8-1.2μm毛化辊，厚度公差：0.56-0.58mm，硬度85-105HV，粗糙度0.5-0.8μm | 尾50米传粘钢印(平后淡) | 20100086 | 轧硬 | 0.6*630-SPCC | 31010081 | 小品种钢卷 | 0.57-SPCC |  | 50 | MO001713 | MO001713-002-02-02 | XPZG001 | 小品种钢前处理模板 | 12605 | 2024-07-17 | 2024-07-28 | 5 | 2024-07-27 13:29:20 | 2024-07-27 13:31:54 | 江苏东方九天新能源材料有限公司 |  | 陈俊华 |  | 1 | 0.57 | 1080 | 630 | 1 | DL002407002022 | 昆山宝必达：（0.57*630）厚度±0.01mm，硬度HV85-105,粗糙度0.5-0.8μM，卷重2-3吨 | 1 | N粘钢折印(尾50米传粘钢印，平后淡) | 是 | 是 | 1542 | 2
最终平整 | DL002407002021 | DL0024070020 | 东方850平整 | 合格 | 让步接收 | 甲 | 陈俊华,钱琨 | 3070 | 3070 | 1 | 1080 | 0.57 | 630 | 昆山宝必达：850平整建议用Ra0.8-1.2μm毛化辊，厚度公差：0.56-0.58mm，硬度85-105HV，粗糙度0.5-0.8μm | 操垫铁变形粘钢印(平后淡) | 20100086 | 轧硬 | 0.6*630-SPCC | 31010081 | 小品种钢卷 | 0.57-SPCC |  | 50 | MO001713 | MO001713-002-02-01 | XPZG001 | 小品种钢前处理模板 | 12605 | 2024-07-17 | 2024-07-28 | 5 | 2024-07-27 13:29:20 | 2024-07-27 13:31:54 | 江苏东方九天新能源材料有限公司 |  | 陈俊华 |  | 1 | 0.57 | 1080 | 630 | 1 | DL002407002021 | 昆山宝必达：（0.57*630）厚度±0.01mm，硬度HV85-105,粗糙度0.5-0.8μM，卷重2-3吨 | 1 | N粘钢折印(操垫铁变形粘钢印，平后淡) | 是 | 是 | 1542 | 2
最终平整 | DL1224070027 | DL1224070027 | 东方750平整 | 合格 | 让步接收 | 乙 | 龚政,刘飞 | 6700 | 6450 | 0.9627 | 1690 | 0.762 | 650 | 海金杜门：750平整用普光辊Ra0.2-0.3μm平整，硬度185-235HV，粗糙度0.075-0.5μm，抗拉强度590-760MPa,厚度公差0.747-0.777μm | 振纹，肋浪，横辊印，挫伤，挫伤小点多 | 20100152 | 轧硬 | 1.2*650-SPCC | 31010073 | 小品种钢卷 | 0.762-SPCC |  | 30 | MO001767 | MO001767-007 | HJDM001 | 东方小品种钢前处理 0.762（海金杜门：硬度185-235HV，粗糙度0.075-0.5μm，抗拉强度590-760MPa,厚度公差0.747-0.777μm) | 6770 | 2024-07-18 | 2024-07-25 | 5 | 2024-07-27 13:19:47 | 2024-07-27 13:23:30 | 江苏东方九天新能源材料有限公司 | 234692 | 龚政 |  |  | 0.76 | 1720 | 650 | 1 | DL1224070027 | 海金杜门：（0.762*650）厚度公差：±0.015，HV185-235,粗糙度0.075-0.5μM，抗拉590-760MPA | 1 | Z振纹(),L肋浪(),H横辊印(),S色差(),C挫伤(来料搓伤，搓伤小点多) | 是 | 是 | 29 | 7
最终平整 | DL1224070025 | DL1224070025 | 东方750平整 | 合格 | 让步接收 | 乙 | 龚政,刘飞 | 6660 | 6250 | 0.9384 | 1620 | 0.762 | 650 | 海金杜门：750平整用普光辊Ra0.2-0.3μm平整，硬度185-235HV，粗糙度0.075-0.5μm，抗拉强度590-760MPa,厚度公差0.747-0.777μm | 来料下表面带中处点辊印，振纹，微边浪，肋浪，白条纹 | 20100152 | 轧硬 | 1.2*650-SPCC | 31010073 | 小品种钢卷 | 0.762-SPCC |  | 30 | MO001767 | MO001767-005 | HJDM001 | 东方小品种钢前处理 0.762（海金杜门：硬度185-235HV，粗糙度0.075-0.5μm，抗拉强度590-760MPa,厚度公差0.747-0.777μm) | 6740 | 2024-07-18 | 2024-07-25 | 5 | 2024-07-27 12:16:16 | 2024-07-27 13:19:15 | 江苏东方九天新能源材料有限公司 | 234690 | 龚政 |  |  | 0.762 | 1680 | 650 | 1 | DL1224070025 | 海金杜门：（0.762*650）厚度公差：±0.015，HV185-235,粗糙度0.075-0.5μM，抗拉590-760MPA | 1 | D点辊印(来料下表面带中处点辊印),S色差条印(),Z振纹(),W微边浪(),L肋浪(),B白条纹(),S色差() | 是 | 是 | 65 | 5
平整翻包 | DL122407005722 | DL1224070057 | 东方850平整 | 其他入库 | 成品退库 | 甲 | 陈俊华,钱琨 | 2610 | 2610 | 1 | 1180 | 0.5 | 565 | / | 氧化边(重，发黄)，传20CM色差(平后淡)，下板面线条印(平后淡)，尾140米粘钢折印，轻横辊印，轻微裂纹，厚薄公差(0.5-0.508)，尾300米下板面多条重划伤(平后明显) | 20200061 | 小品种钢半成品 | 0.5-SPCC | 31010062 | 小品种钢卷 | 0.5-SPCC |  | 60 | MO001934 | MO001934-001-02-02 | XPZG001 | 小品种钢前处理模板 | 8170 | 2024-07-23 | 2024-07-29 | 3 | 2024-07-27 12:29:00 | 2024-07-27 12:35:32 | 江苏东方九天新能源材料有限公司 |  | 陈俊华 |  | 1 | 0.5 | 1180 | 565 | 1 | DL122407005722 | 昆山富维：（0.5*565）厚度公差：+/-0.005mm，HV80-110,粗糙度0.2-0.5um，光泽度：横向光泽度大于140GU,卷重2-3吨，，取A4纸贴打包后贴外面 | 1 | Y氧化边(重，发黄),S色差(传20CM，平后淡),X线条印(下板面，平后淡),N粘钢折印(尾140米，),H横辊印(轻微，轻微裂纹),H厚薄公差(0.5-0.508),Z重划伤(尾300米下板面，多条，平后明显) | 是 | 是 | 1022 | 1
平整翻包 | DL122407005721 | DL1224070057 | 东方850平整 | 合格 | 让步接收 | 甲 | 陈俊华,钱琨 | 2690 | 2690 | 1 | 1200 | 0.5 | 565 | / | 传20CM色差条印(平后淡)，氧化边(重，发黄)，厚薄公差(0.5-0.508)，操垫铁变形粘钢折印(平后淡)，下板面线条印(平后淡)，轻微裂纹 | 20200061 | 小品种钢半成品 | 0.5-SPCC | 31010062 | 小品种钢卷 | 0.5-SPCC |  | 60 | MO001934 | MO001934-001-02-01 | XPZG001 | 小品种钢前处理模板 | 8170 | 2024-07-23 | 2024-07-29 | 3 | 2024-07-27 12:29:00 | 2024-07-27 12:35:32 | 江苏东方九天新能源材料有限公司 |  | 陈俊华 |  | 1 | 0.5 | 1200 | 565 | 1 | DL122407005721 | 昆山富维：（0.5*565）厚度公差：+/-0.005mm，HV80-110,粗糙度0.2-0.5um，光泽度：横向光泽度大于140GU,卷重2-3吨，，取A4纸贴打包后贴外面 | 1 | S色差条印(传20CM，平后淡),Y氧化边(重，发黄),H厚薄公差(0.5-0.508),N粘钢折印(操垫铁变形粘钢，平后淡),X线条印(下板面，平后淡；轻微裂纹) | 是 | 是 | 1022 | 1
平整改平 | JG12240602742 | JG1224060274 | 东方850平整 | 合格 | 合格品 | 甲 | 陈俊华,钱琨 | 2170 | 2150 | 0.9908 | 3770 | 0.15 | 475 | / |  | 20100142 | 轧硬 | 0.4*760-SPCC | 30210015 | 光亮卷 | 0.1-SPCC |  | 40 | MO000947 | MO000947-009-02 | KSFW001 | 东方小品种钢前处理 0.67（昆山富维 厚度公差：0.660-0.670mm,光泽度大于150GU（横向、纵向），粗糙度：Ra0.2-0.45um.硬度：HV80-110） | 13020 | 2024-06-25 | 2024-07-05 | 2 | 2024-07-27 10:52:17 | 2024-07-27 10:52:50 | 江苏东方九天新能源材料有限公司 | 193144 | 陈俊华 |  |  | 0.15 | 3760 | 475 | 1 | JG12240602742 | 轧0.1，米数控制在22200-22300米，脱脂分一包9200米。 | 0 |  |  |  | 8865 | 9
最终平整 | DL12240700571 | DL1224070057 | 东方850平整 | 合格 | 让步接收 | 甲 | 陈俊华,钱琨 | 2690 | 2690 | 1 | 1200 | 0.5 | 565 | 昆山富维:850平整建议用Ra0.4-0.6um毛化辊，厚度公差:0.495-0.505mm，硬度80-110HV，粗粘度Ra0.2-0.5umm，横向纵向光泽度大于120GU，取A4纸贴打包后贴外面 | 内50米脱脂停机斑轻,厚薄公差(最低到最高：0.492-0.508),氧化边(重，发黄),轻微色差，暗线印(平后淡)，横辊印(平后轻微)，轻裂纹 | 20200061 | 小品种钢半成品 | 0.5-SPCC | 31010062 | 小品种钢卷 | 0.5-SPCC |  | 50 | MO001934 | MO001934-001-01 | XPZG001 | 小品种钢前处理模板 | 8170 | 2024-07-23 | 2024-07-29 | 3 | 2024-07-27 10:21:11 | 2024-07-27 10:30:24 | 江苏东方九天新能源材料有限公司 |  | 陈俊华 |  | 1 | 0.5 | 1200 | 565 | 1 | DL12240700571 | 昆山富维：（0.5*565）厚度公差：+/-0.005mm，HV80-110,粗糙度0.2-0.5um，光泽度：横向光泽度大于140GU,卷重2-3吨，，取A4纸贴打包后贴外面 | 1 | T停机印(内50米脱脂停机斑轻),H厚薄公差(最低到最高：0.492-0.508，不在要求内),Y氧化边(重，发黄),S色差(轻微),A暗线印(平后淡)H横辊印(平后轻微) | 是 | 是 | 1022 | 1
最终平整 | DL12240700572 | DL1224070057 | 东方850平整 | 返工 | 返工 | 甲 | 陈俊华,钱琨 | 5340 | 5340 | 1 | 2420 | 0.5 | 565 | 昆山富维:850平整建议用Ra0.4-0.6um毛化辊，厚度公差:0.495-0.505mm，硬度80-110HV，粗粘度Ra0.2-0.5umm，横向纵向光泽度大于120GU，取A4纸贴打包后贴外面 |  | 20200061 | 小品种钢半成品 | 0.5-SPCC | 31010062 | 小品种钢卷 | 0.5-SPCC |  | 50 | MO001934 | MO001934-001-02 | XPZG001 | 小品种钢前处理模板 | 8170 | 2024-07-23 | 2024-07-29 | 3 | 2024-07-27 10:21:11 | 2024-07-27 10:30:24 | 江苏东方九天新能源材料有限公司 |  | 陈俊华 |  | 1 | 0.5 | 2420 | 565 | 1 | DL12240700572 | 昆山富维：（0.5*565）厚度公差：+/-0.005mm，HV80-110,粗糙度0.2-0.5um，光泽度：横向光泽度大于140GU,卷重2-3吨，，取A4纸贴打包后贴外面 | 0 |  |  |  | 1022 | 1
最终平整 | JL1224030188 | JL1224030188 | 东方850平整 | 合格 | 让步接收 | 甲 | 陈俊华,钱琨 | 5190 | 5160 | 0.9942 | 3450 | 0.3 | 650 | 摩丁普信：850平整用Ra1.0-1.2μm毛化辊，厚度公差：0.293-0.303mm，HV90-110，粗糙度0.5-0.8μm，抗拉310-360Mpa.转分切 | 尾50米整板面粘钢印,尾150米板面小黄点，下板面线印平后淡，氧化边 | 20100026 | 轧硬 | 0.4*650-SPCC | 31010041 | 小品种钢卷 | 0.3-SPCC |  | 50 | MO001363 | MO001363-013 | XPZG001 | 小品种钢前处理模板 | 5345 | 2024-07-08 | 2024-07-23 | 5 | 2024-07-26 17:39:02 | 2024-07-26 17:41:06 | 江苏东方九天新能源材料有限公司 | 227553 | 陈俊华 |  |  | 0.3 | 3500 | 650 | 1 | JL1224030188 | 摩丁普信：（0.3*650）厚度+0.003/-0.007，HV90-110,粗度0.5-0.8 | 1 | N粘钢折印(尾50米，整板面),Y氧化边(重，发黄；尾150米板面小黄点),X线条印(下板面，平后淡) | 是 | 是 | 4003 | 13
最终平整 | JL1224030187 | JL1224030187 | 东方850平整 | 合格 | 让步接收 | 甲 | 陈俊华,钱琨 | 6950 | 6910 | 0.9942 | 4630 | 0.3 | 650 | 摩丁普信：850平整用Ra1.0-1.2μm毛化辊，厚度公差：0.293-0.303mm，HV90-110，粗糙度0.5-0.8μm，抗拉310-360Mpa.转分切 | 尾150米传19cm处顶伤印,下板面线印平后淡,尾100米传侧粘钢印10-35cm | 20100026 | 轧硬 | 0.4*650-SPCC | 31010041 | 小品种钢卷 | 0.3-SPCC |  | 50 | MO001363 | MO001363-012 | XPZG001 | 小品种钢前处理模板 | 7090 | 2024-07-08 | 2024-07-23 | 5 | 2024-07-26 17:22:20 | 2024-07-26 17:24:56 | 江苏东方九天新能源材料有限公司 | 227552 | 陈俊华 |  |  | 0.3 | 4655 | 650 | 1 | JL1224030187 | 摩丁普信：（0.3*650）厚度+0.003/-0.007，HV90-110,粗度0.5-0.8 | 1 | Y氧化边(重，发黄),D顶伤(尾150米传19CM处顶伤印),X线条印(下板面，平后淡),N粘钢折印(尾100米传10-35CM) | 是 | 是 | 4021 | 12
最终平整 | JL12240500082 | JL1224050008 | 东方750平整 | 其他入库 | 成品退库 | 甲 | 丁振,龚政 | 1050 | 1000 | 0.9524 | 2170 | 0.1 | 610 | 四川长虹样品：750平整建议用Ra0.8-1,2μm毛化辊平整，公差0.095-0.105mm,粗糙度Ra0.3-0.6μm, 抗拉550 -840 Mpa，硬度HV0.1 200-250，转分切 | 整卷锈斑,内100米搓伤重，板型差，有顶伤，振纹，横条印 | 31010072 | 小品种钢卷 | 0.75-SPCC | 31010018 | 小品种钢卷 | 0.1-SPCC |  | 40 | MO001997 | MO001997-001-02 | XPZG001 | 小品种钢前处理模板 | 5370 | 2024-07-24 | 2024-07-31 | 3 | 2024-07-26 16:56:55 | 2024-07-26 16:58:43 | 江苏东方九天新能源材料有限公司 |  | 丁振 |  | 1 | 0.1 | 2200 | 610 | 1 | JL12240500082 | 四川长虹样品：（0.1*610）厚度公差±0.005，HV200-250,抗拉强度550-840MPa | 1 | Z振纹(来料振纹，横条印),X锈斑(来料整卷锈斑),Z重划伤(来料版型差，内100米搓伤重，有顶伤) | 是 | 是 | 11 | 1
最终平整 | JL1224030177 | JL1224030177 | 东方850平整 | 合格 | 合格品 | 甲 | 陈俊华,钱琨 | 6340 | 6300 | 0.9937 | 4200 | 0.3 | 650 | 摩丁普信：850平整用Ra1.0-1.2μm毛化辊，厚度公差：0.293-0.303mm，HV90-110，粗糙度0.5-0.8μm，抗拉310-360Mpa.转分切 | 内2000-3000米操侧5cm内垫铁粘钢印（平整记录不清楚，下道留意），尾部50米板面粘钢印，尾部30米停机斑，氧化边 | 20100026 | 轧硬 | 0.4*650-SPCC | 31010041 | 小品种钢卷 | 0.3-SPCC |  | 50 | MO001363 | MO001363-002 | XPZG001 | 小品种钢前处理模板 | 6460 | 2024-07-08 | 2024-07-23 | 5 | 2024-07-26 16:39:00 | 2024-07-26 16:43:13 | 江苏东方九天新能源材料有限公司 | 227523 | 陈俊华 |  |  | 0.3 | 4200 | 650 | 1 | JL1224030177 | 摩丁普信：（0.3*650）厚度+0.003/-0.007，HV90-110,粗度0.5-0.8 | 1 | Z振纹(轻微),Y氧化边(重。发黄),T停机斑(尾30米脱脂),N粘钢折印(尾50米)X线条印(下板面，平后淡),Y氧化边(重，发黄),N粘钢折印(尾50米),T停机斑(尾30米处),Z振纹(轻微) | 是 | 是 | 4034 | 2
最终平整 | DL002405511022 | DL002405511022 | 东方750平整 | 合格 | 让步接收 | 甲 | 丁振,龚政 | 2780 | 2665 | 0.9586 | 1720 | 0.32 | 630 | 昆山富维：750平整建议用Ra0.8-1.0μm毛化辊,厚度公差：0.315-0.325mm,HV130-160,粗糙度Ra<0.8μm | X细划伤(下表面操边20CM细划伤),A暗线印(传边5CM内2条暗线印),Z振纹(来料振纹，横条印),B白条纹(来料白条印),H厚薄公差(0.32-0.326同板差0.005) | 31010040 | 小品种钢卷 | 0.39-SPCC | 31010033 | 小品种钢卷 | 0.32-SPCC |  | 20 | MO002002 | MO002002-001 | XPZG001 | 小品种钢前处理模板 | 2830 | 2024-07-24 | 2024-08-08 | 5 | 2024-07-26 16:40:09 | 2024-07-26 16:42:59 | 江苏东方九天新能源材料有限公司 | 256463 | 丁振 |  |  | 0.32 | 1800 | 630 | 1 | DL002405511022 | 改轧料0.39做 昆山富维：（0.32*610）厚度公差：0.31-0.325，HV130-160,粗糙度小于0.8um | 1 | X细划伤(下表面操边20CM细划伤),A暗线印(传边5CM内2条暗线印),Z振纹(来料振纹，横条印),B白条纹(来料白条印),H厚薄公差(0.32-0.326同板差0.005) | 是 | 是 | 10 | 1
最终平整 | JG12240703522 | JG12240703522 | 东方850平整 | 其他入库 | 半成品退库 | 甲 | 陈俊华 | 8380 | 8380 | 1 | 14700 | 0.1 | 760 | 平整 |  | 20500021 | 光亮卷半成品 | 0.4-SPCC | 20500018 | 光亮卷半成品 | 0.1-SPCC |  | 60 | MO001763 | MO001763-005 | GLJ002 | 东方光亮卷前处理（0.4轧0.1mm) | 8500 | 2024-07-18 | 2024-07-18 | 5 | 2024-07-26 16:06:32 | 2024-07-26 16:07:18 | 江苏东方九天新能源材料有限公司 | 244176 | 陈俊华 |  |  | 0.1 | 14700 | 760 | 1 | JG12240703522 | 已退火；轧0.1，米数控制在14400-14500米 | 1 |  | 是 | 是 | 3533 | 5
最终平整 | JL1224030182 | JL1224030182 | 东方850平整 | 合格 | 让步接收 | 甲 | 陈俊华,钱琨 | 5235 | 5190 | 0.9914 | 3450 | 0.3 | 650 | 摩丁普信：850平整用Ra1.0-1.2μm毛化辊，厚度公差：0.293-0.303mm，HV90-110，粗糙度0.5-0.8μm，抗拉310-360Mpa.转分切 | 双边氧化边重(发黄)，尾80米板面中间粘钢折印，下板面线条印(平后淡)，尾300米板面小黄点多 | 20100026 | 轧硬 | 0.4*650-SPCC | 31010041 | 小品种钢卷 | 0.3-SPCC |  | 50 | MO001363 | MO001363-007 | XPZG001 | 小品种钢前处理模板 | 5350 | 2024-07-08 | 2024-07-23 | 5 | 2024-07-26 16:01:03 | 2024-07-26 16:03:26 | 江苏东方九天新能源材料有限公司 | 227543 | 陈俊华 |  |  | 0.3 | 3485 | 650 | 1 | JL1224030182 | 摩丁普信：（0.3*650）厚度+0.003/-0.007，HV90-110,粗度0.5-0.8 | 1 | Y氧化边(两边，重，发黄),N粘钢折印(尾80米板面中间),X线条印(下板面，平后淡),H黄斑(尾300米板面小黄点多) | 是 | 是 | 4037 | 7
最终平整 | JG12240703681 | JG1224070368 | 东方850平整 | 合格 | 让步接收 | 甲 | 陈俊华,钱琨 | 4845 | 4830 | 0.9969 | 6950 | 0.125 | 760 | 平整 | 尾300米操5CM粘钢折印 | 20100142 | 轧硬 | 0.4*760-SPCC | 30210004 | 光亮卷 | 0.125-SPCC |  | 60 | MO001554 | MO001554-012-01 | GLJ001 | 东方光亮卷前处理(0.4轧0.125mm) | 13530 | 2024-07-12 | 2024-07-12 | 5 | 2024-07-26 15:10:17 | 2024-07-26 15:11:14 | 江苏东方九天新能源材料有限公司 | 239541 | 陈俊华 |  |  | 0.125 | 6900 | 760 | 1 | JG12240703681 | 脱脂分一包4.9t，2050米，合格报工，轧0.125，米数控制在6800-6900米，厚度公差0.115-0.125，轧机按照0.12的中值设定轧制。剩余一包8.6t脱脂结束后报工，报工报待处理。特别注意按照此要求操作。 | 1 | N粘钢折印(尾300米操5CM) | 是 | 是 | 4206 | 12
平整翻包 | DL122407005512 | DL1224070055 | 东方850平整 | 合格 | 让步接收 | 甲 | 陈俊华,钱琨 | 2010 | 2010 | 1 | 700 | 0.66 | 565 | 尾170米倒包剪去，然后翻包2.1吨发货，剩余改轧 | 厚薄公差(0.649-0.651),内400米传15CM处白斑(重),氧化边(重) | 20100125 | 轧硬 | 1.2*565-SPCC | 31010066 | 小品种钢卷 | 0.66-SPCC |  | 60 | MO001775 | MO001775-001-01-02 | XPZG001 | 小品种钢前处理模板 | 10140 | 2024-07-19 | 2024-07-29 | 5 | 2024-07-26 14:09:27 | 2024-07-26 14:14:10 | 江苏东方九天新能源材料有限公司 |  | 陈俊华 |  | 1 | 0.66 | 700 | 565 | 1 | DL122407005512 | 昆山富维：（0.66*565）厚度公差：+0/-0.01mm，HV80-110,粗糙度0.5-0.7,卷重2-3吨，，取A4纸贴打包后贴外面 | 1 | H厚薄公差(0.649-0.651),B白斑(内400米传15CM处，重),Y氧化边(重) | 是 | 是 | 1728 | 1
平整翻包 | DL122407005511 | DL1224070055 | 东方850平整 | 合格 | 让步接收 | 甲 | 陈俊华,钱琨 | 2040 | 2040 | 1 | 700 | 0.66 | 565 | 尾170米倒包剪去，然后翻包2.1吨发货，剩余改轧 | 下板面8CM处细划伤(强光下能见)，氧化边(重)，厚薄公差(0.648-0.652) | 20100125 | 轧硬 | 1.2*565-SPCC | 31010066 | 小品种钢卷 | 0.66-SPCC |  | 60 | MO001775 | MO001775-001-01-01 | XPZG001 | 小品种钢前处理模板 | 10140 | 2024-07-19 | 2024-07-29 | 5 | 2024-07-26 14:09:27 | 2024-07-26 14:14:10 | 江苏东方九天新能源材料有限公司 |  | 陈俊华 |  | 1 | 0.66 | 700 | 565 | 1 | DL122407005511 | 昆山富维：（0.66*565）厚度公差：+0/-0.01mm，HV80-110,粗糙度0.5-0.7,卷重2-3吨，，取A4纸贴打包后贴外面 | 1 | X细划伤(下板面8CM处，强光下能见),Y氧化边(重),H厚薄公差(0.648-0.652) | 是 | 是 | 1728 | 1
平整翻包 | DL122407005612 | DL1224070056 | 东方850平整 | 合格 | 让步接收 | 甲 | 陈俊华,钱琨 | 2080 | 2080 | 1 | 700 | 0.67 | 565 | 1400米后翻包剪掉，剩余一分二发货 | 氧化边(重)，偶有B白斑，厚薄公差(0.661-0.664)，内50米处停机斑 | 20100125 | 轧硬 | 1.2*565-SPCC | 31010082 | 小品种钢卷 | 0.67-SPCC |  | 60 | MO001776 | MO001776-001-01-02 | XPZG001 | 小品种钢前处理模板 | 10110 | 2024-07-19 | 2024-07-29 | 5 | 2024-07-26 13:35:23 | 2024-07-26 13:38:09 | 江苏东方九天新能源材料有限公司 |  | 陈俊华 |  | 1 | 0.67 | 700 | 565 | 1 | DL122407005612 | 昆山富维：（0.67*565）厚度公差：+0/-0.01mm，HV80-110,粗糙度0.5-0.7um,卷重2-3吨,取A4纸贴打包后贴外面 | 1 | Y氧化边(重),B白斑(偶有),H厚薄公差(0.661-0.664),T停机斑(内50米处) | 是 | 是 | 1309 | 1
平整翻包 | DL122407005611 | DL1224070056 | 东方850平整 | 合格 | 让步接收 | 甲 | 陈俊华,钱琨 | 2080 | 2080 | 1 | 700 | 0.67 | 565 | 1400米后翻包剪掉，剩余一分二发货 | 厚薄公差(0.661-0.664),氧化边(重),偶有白斑 | 20100125 | 轧硬 | 1.2*565-SPCC | 31010082 | 小品种钢卷 | 0.67-SPCC |  | 60 | MO001776 | MO001776-001-01-01 | XPZG001 | 小品种钢前处理模板 | 10110 | 2024-07-19 | 2024-07-29 | 5 | 2024-07-26 13:35:23 | 2024-07-26 13:38:09 | 江苏东方九天新能源材料有限公司 |  | 陈俊华 |  | 1 | 0.67 | 700 | 565 | 1 | DL122407005611 | 昆山富维：（0.67*565）厚度公差：+0/-0.01mm，HV80-110,粗糙度0.5-0.7um,卷重2-3吨,取A4纸贴打包后贴外面 | 1 | H厚薄公差(0.661-0.664),Y氧化边(重),B白斑(偶有) | 是 | 是 | 1309 | 1
平整翻包 | DL122407005622 | DL1224070056 | 东方850平整 | 合格 | 让步接收 | 甲 | 陈俊华,钱琨 | 2120 | 2120 | 1 | 730 | 0.67 | 565 | 尾160米剪掉，剩余平均一分二发货 | 氧化边(重)，厚薄公差(0.658-0.66)，内50、70米处停机斑 | 20100125 | 轧硬 | 1.2*565-SPCC | 31010082 | 小品种钢卷 | 0.67-SPCC |  | 60 | MO001776 | MO001776-001-02-02 | XPZG001 | 小品种钢前处理模板 | 10110 | 2024-07-19 | 2024-07-29 | 5 | 2024-07-26 13:29:51 | 2024-07-26 13:34:46 | 江苏东方九天新能源材料有限公司 |  | 陈俊华 |  | 1 | 0.67 | 730 | 565 | 1 | DL122407005622 | 昆山富维：（0.67*565）厚度公差：+0/-0.01mm，HV80-110,粗糙度0.5-0.7um,卷重2-3吨,取A4纸贴打包后贴外面 | 1 | Y氧化边(重),H厚薄公差(0.658-0.66),T停机斑(内50米，70米处) | 是 | 是 | 1309 | 1
平整翻包 | DL122407005621 | DL1224070056 | 东方850平整 | 合格 | 让步接收 | 甲 | 陈俊华,钱琨 | 2130 | 2130 | 1 | 720 | 0.67 | 565 | 尾160米剪掉，剩余平均一分二发货 | 下板面操7CM处细划伤(强光下能见)，内150米操下板面边部水锈斑，厚薄公差(0.658-0.66)，氧化边(重) | 20100125 | 轧硬 | 1.2*565-SPCC | 31010082 | 小品种钢卷 | 0.67-SPCC |  | 60 | MO001776 | MO001776-001-02-01 | XPZG001 | 小品种钢前处理模板 | 10110 | 2024-07-19 | 2024-07-29 | 5 | 2024-07-26 13:29:51 | 2024-07-26 13:34:46 | 江苏东方九天新能源材料有限公司 |  | 陈俊华 |  | 1 | 0.67 | 720 | 565 | 1 | DL122407005621 | 昆山富维：（0.67*565）厚度公差：+0/-0.01mm，HV80-110,粗糙度0.5-0.7um,卷重2-3吨,取A4纸贴打包后贴外面 | 1 | X细划伤(下板面操7CM处，强光下能见),S水锈斑(内150米操下板面边部),H厚薄公差(0.658-0.66),Y氧化边(重) | 是 | 是 | 1309 | 1
平整翻包 | JG12240601302 | JG1224060130 | 东方850平整 | 合格 | 合格品 | 甲 | 周爱东 | 5510 | 5510 | 1 | 9630 | 0.1 | 760 | 整卷直接报一下工就行，不要做，给镀铬 |  | 20100142 | 轧硬 | 0.4*760-SPCC | 30210015 | 光亮卷 | 0.1-SPCC |  | 70 | MO000938 | MO000938-009-02 | KSFW001 | 东方小品种钢前处理 0.67（昆山富维 厚度公差：0.660-0.670mm,光泽度大于150GU（横向、纵向），粗糙度：Ra0.2-0.45um.硬度：HV80-110） | 13470 | 2024-06-24 | 2024-07-04 | 5 | 2024-07-26 11:07:04 | 2024-07-26 11:08:33 | 江苏东方九天新能源材料有限公司 | 192993 | 周爱东 |  | 1 | 0.1 | 9630 | 760 | 1 | JG12240601302 | 轧0.1，米数控制在23100-23200米，脱脂分一包10400米。 | 1 |  | 是 | 是 | 5659 | 9
最终平整 | JG12240602662 | JG1224060266 | 东方850平整 | 合格 | 让步接收 | 甲 | 陈俊华,钱琨 | 4900 | 4880 | 0.9959 | 8530 | 0.1 | 760 | 平整 | 内240米操垫铁变形粘钢有小缺口(已夹纸，铬钝化剪下),6751.4米传711.4MM孔洞0.43平方毫米，板面白点多 | 20100142 | 轧硬 | 0.4*760-SPCC | 30210015 | 光亮卷 | 0.1-SPCC |  | 60 | MO000947 | MO000947-013-02 | KSFW001 | 东方小品种钢前处理 0.67（昆山富维 厚度公差：0.660-0.670mm,光泽度大于150GU（横向、纵向），粗糙度：Ra0.2-0.45um.硬度：HV80-110） | 13040 | 2024-06-25 | 2024-07-05 | 5 | 2024-07-26 11:00:58 | 2024-07-26 11:03:29 | 江苏东方九天新能源材料有限公司 | 193150 | 陈俊华 |  |  | 0.1 | 8520 | 760 | 1 | JG12240602662 | 轧0.1，米数控制在22200-22300米，脱脂分一包9200米。 | 1 | Q缺口(内240米操垫铁变形粘钢有小缺口，以夹纸),K孔洞(6751.4米传711.4MM0.43MM2),B白斑(板面，白点多) | 是 | 是 | 4477 | 13
最终平整 | JG12240602731 | JG1224060273 | 东方850平整 | 合格 | 让步接收 | 乙 | 姚学禹,鞠承 | 6335 | 6320 | 0.9976 | 10900 | 0.1 | 760 | 平整 | 58-62米传68CM2个孔洞0.29平方毫米 | 20100142 | 轧硬 | 0.4*760-SPCC | 30210015 | 光亮卷 | 0.1-SPCC |  | 60 | MO000947 | MO000947-007-01 | KSFW001 | 东方小品种钢前处理 0.67（昆山富维 厚度公差：0.660-0.670mm,光泽度大于150GU（横向、纵向），粗糙度：Ra0.2-0.45um.硬度：HV80-110） | 13000 | 2024-06-25 | 2024-07-05 | 2 | 2024-07-26 07:33:59 | 2024-07-26 07:35:15 | 江苏东方九天新能源材料有限公司 | 193140 | 鞠承 |  |  | 0.1 | 10900 | 760 | 1 | JG12240602731 | 轧0.1，米数控制在22200-22300米，脱脂分一包9200米。 | 1 | )K孔洞(58-62米传68CM2个0.29) | 是 | 是 | 13072 | 7
最终平整 | JG122407010322 | JG1224070103 | 东方850平整 | 合格 | 让步接收 | 乙 | 鞠承,姚学禹 | 4120 | 4120 | 1 | 7140 | 0.1 | 760 | 平整 | 停机斑(50米尾30米重) | 20100142 | 轧硬 | 0.4*760-SPCC | 30210015 | 光亮卷 | 0.1-SPCC |  | 60 | MO001250 | MO001250-003-02-02 | GLJ003 | 光亮卷前处理 模板 | 13210 | 2024-07-05 | 2024-07-15 | 2 | 2024-07-26 06:54:45 | 2024-07-26 07:12:35 | 江苏东方九天新能源材料有限公司 |  | 鞠承 |  | 1 | 0.1 | 7140 | 760 | 1 | JG122407010322 | 轧0.1，米数控制在22700-22800米，脱脂分一包10300米。 | 1 | T停机斑(50米尾30米重) | 是 | 是 | 4362 | 3
最终平整 | JG122407010321 | JG1224070103 | 东方850平整 | 其他入库 | 协议品 | 乙 | 鞠承,姚学禹 | 1540 | 1540 | 1 | 2660 | 0.1 | 760 | 平整 | K孔洞(194-222米传30CM5个0.94-1.08/1490-1498米传49CM3个1.30-1.59/2364-2368米传0.5-2CM10个8.7-75) | 20100142 | 轧硬 | 0.4*760-SPCC | 30910003 | 光亮卷协议品 | 0.1-SPCC |  | 60 | MO001250 | MO001250-003-02-01 | GLJ003 | 光亮卷前处理 模板 | 13210 | 2024-07-05 | 2024-07-15 | 2 | 2024-07-26 06:54:45 | 2024-07-26 07:12:35 | 江苏东方九天新能源材料有限公司 |  | 鞠承 |  | 1 | 0.1 | 2660 | 760 | 1 | JG122407010321 | 轧0.1，米数控制在22700-22800米，脱脂分一包10300米。 | 1 | K孔洞(194-222米传30CM5个0.94-1.08/1490-1498米传49CM3个1.30-1.59/2364-2368米传0.5-2CM10个8.7-75) | 关闭 | 是 | 4362 | 3
最终平整 | DL12240700561 | DL1224070056 | 东方850平整 | 返工 | 返工 | 乙 | 鞠承,姚学禹 | 4830 | 4710 | 0.9752 | 1580 | 0.67 | 565 | 昆山富维:850平整建议用Ra0.8-1.2um毛化辊，厚度公差：0.660-0.670mm，粗糙度：Ra0.5-0.7um.硬度HV80-110，取A4纸贴打包后贴外面 | T停机斑(50米处尾30米处),H厚薄(来料传0.673操0.667平后传0.662操0.658量0.662跳动0.661-0.664),N粘钢折印(1400米表面中间10-56CM粘钢印重),Y氧化边(两边重发黄5CM),B白斑(板面白斑) | 20100125 | 轧硬 | 1.2*565-SPCC | 31010082 | 小品种钢卷 | 0.67-SPCC |  | 50 | MO001776 | MO001776-001-01 | XPZG001 | 小品种钢前处理模板 | 10110 | 2024-07-19 | 2024-07-29 | 5 | 2024-07-26 06:28:28 | 2024-07-26 06:31:34 | 江苏东方九天新能源材料有限公司 | 248920 | 鞠承 |  |  | 0.67 | 1650 | 565 | 1 | DL12240700561 | 昆山富维：（0.67*565）厚度公差：+0/-0.01mm，HV80-110,粗糙度0.5-0.7um,卷重2-3吨,取A4纸贴打包后贴外面 | 0 | T停机斑(50米处尾30米处),H厚薄公差(来料传0.673操0.667平后传0.662操0.658量0.662跳动0.661-0.664),N粘钢折印(1400米表面中间10-56CM粘钢印重),Y氧化边(两边重发黄5CM),B白斑(板面白斑) |  |  | 1309 | 1
最终平整 | DL12240700551 | DL1224070055 | 东方850平整 | 返工 | 返工 | 乙 | 鞠承,姚学禹 | 4740 | 4575 | 0.9652 | 1570 | 0.66 | 565 | 昆山富维:850平整建议用Ra0.8-1.2μm毛化辊，厚度公差：0.650-0.660mm，硬度80-110HV，粗糙度Ra0.5-0.7μm.,取A4纸贴打包后贴外面 | 氧化边发黄5CM,尾部170米粘钢印重10-50cm,内400米传侧15cm白斑重平后明显,下表面8cm细划伤平后淡,厚度偏低(来料传0.657操0.655mm，平后传0.651操0.649mm，量0.651mm，跳0.649-0.651mm) | 20100125 | 轧硬 | 1.2*565-SPCC | 31010066 | 小品种钢卷 | 0.66-SPCC |  | 50 | MO001775 | MO001775-001-01 | XPZG001 | 小品种钢前处理模板 | 10140 | 2024-07-19 | 2024-07-29 | 5 | 2024-07-26 05:57:41 | 2024-07-26 06:01:45 | 江苏东方九天新能源材料有限公司 | 248918 | 鞠承 |  |  | 0.66 | 1645 | 565 | 1 | DL12240700551 | 昆山富维：（0.66*565）厚度公差：+0/-0.01mm，HV80-110,粗糙度0.5-0.7,卷重2-3吨，，取A4纸贴打包后贴外面 | 0 | Y氧化边(两边重发黄5CM),N粘钢折印(尾170米表面10-50CM粘钢印重),B白斑(内400米传15CM传白斑重平后明显),X细划伤(来料下表面8CM细划伤平后淡),H厚薄公差(来料传0.657操0.655平后传0.651操0.649量0.651跳0.649-0.651) |  |  | 1728 | 1
最终平整 | DL12240700552 | DL1224070055 | 东方850平整 | 其他入库 | 成品退库 | 乙 | 鞠承,姚学禹 | 4740 | 4550 | 0.9599 | 1560 | 0.66 | 565 | 昆山富维:850平整建议用Ra0.8-1.2μm毛化辊，厚度公差：0.650-0.660mm，硬度80-110HV，粗糙度Ra0.5-0.7μm.,取A4纸贴打包后贴外面 | A暗线印(板面轻微暗),Z振纹(板面),N粘钢折印(1400米后整板面粘钢印重),B白斑(来料传15CM处连续性白斑重平后明显整卷)（未取样） | 20100125 | 轧硬 | 1.2*565-SPCC | 31010066 | 小品种钢卷 | 0.66-SPCC |  | 50 | MO001775 | MO001775-001-02 | XPZG001 | 小品种钢前处理模板 | 10140 | 2024-07-19 | 2024-07-29 | 5 | 2024-07-26 04:01:11 | 2024-07-26 04:08:52 | 江苏东方九天新能源材料有限公司 | 248918 | 鞠承 |  |  | 0.66 | 1635 | 565 | 1 | DL12240700552 | 昆山富维：（0.66*565）厚度公差：+0/-0.01mm，HV80-110,粗糙度0.5-0.7,卷重2-3吨，，取A4纸贴打包后贴外面 | 1 | A暗线印(板面轻微暗),Z振纹(板面),N粘钢折印(1400米后整板面粘钢印重),B白斑(来料传15CM处连续性白斑重平后明显整卷) | 是 | 是 | 1728 | 1
最终平整 | DL12240700562 | DL1224070056 | 东方850平整 | 返工 | 返工 | 乙 | 鞠承,姚学禹 | 4820 | 4730 | 0.9813 | 1610 | 0.67 | 565 | 昆山富维:850平整建议用Ra0.8-1.2um毛化辊，厚度公差：0.660-0.670mm，粗糙度：Ra0.5-0.7um.硬度HV80-110，取A4纸贴打包后贴外面 | T停机斑(50米70米处),N粘钢折印(尾160米表面10-60CM粘钢印重),Y氧化边(来料两边5CM重发黄),H厚薄公差()H厚薄公差(来料传0.667操0.663平后传0.658操0.653量0.658跳0.658-0.66/500-1000米跳0.658-0.663) | 20100125 | 轧硬 | 1.2*565-SPCC | 31010082 | 小品种钢卷 | 0.67-SPCC |  | 50 | MO001776 | MO001776-001-02 | XPZG001 | 小品种钢前处理模板 | 10110 | 2024-07-19 | 2024-07-29 | 5 | 2024-07-26 03:25:18 | 2024-07-26 03:29:56 | 江苏东方九天新能源材料有限公司 | 248920 | 鞠承 |  |  | 0.67 | 1675 | 565 | 1 | DL12240700562 | 昆山富维：（0.67*565）厚度公差：+0/-0.01mm，HV80-110,粗糙度0.5-0.7um,卷重2-3吨,取A4纸贴打包后贴外面 | 0 | T停机斑(50米70米处),N粘钢折印(尾160米表面10-60CM粘钢印重),Y氧化边(来料两边5CM重发黄),H厚薄公差()H厚薄公差(来料传0.667操0.663平后传0.658操0.653量0.658跳0.658-0.66/500-1000米跳0.658-0.663) |  |  | 1309 | 1
最终平整 | DL122407001422 | DL1224070014 | 东方850平整 | 其他入库 | 成品退库 | 乙 | 鞠承,姚学禹 | 2860 | 2860 | 1 | 880 | 0.67 | 610 | 昆山宝必达：850平整建议用Ra1.0-1.2μm毛化辊，厚度公差：0.660-0.680mm，硬度85-105HV，粗糙度0.5-0.8μm.，取A4纸贴打包后贴外面 | C虫斑(720米处2个大虫斑/770米处1个),N粘钢折印(650米传10-60CM粘钢印重) | 20100130 | 轧硬 | 1.2*610-SPCC | 31010082 | 小品种钢卷 | 0.67-SPCC |  | 50 | MO001781 | MO001781-001-02-02 | XPZG001 | 小品种钢前处理模板 | 12320 | 2024-07-19 | 2024-08-02 | 5 | 2024-07-26 01:44:47 | 2024-07-26 02:00:30 | 江苏东方九天新能源材料有限公司 |  | 鞠承 |  | 1 | 0.67 | 880 | 610 | 1 | DL122407001422 | 昆山宝必达：（0.67*610）厚度±0.01mm，HV85-105,粗糙度0.5-0.8μM，卷重2-3吨 | 1 | C虫斑(720米处2个大虫斑/770米处1个),N粘钢折印(650米传10-60CM粘钢印重) | 是 | 是 | 1439 | 1
最终平整 | DL122407001421 | DL1224070014 | 东方850平整 | 合格 | 合格品 | 乙 | 鞠承,姚学禹 | 2915 | 2915 | 1 | 900 | 0.67 | 610 | 昆山宝必达：850平整建议用Ra1.0-1.2μm毛化辊，厚度公差：0.660-0.680mm，硬度85-105HV，粗糙度0.5-0.8μm.，取A4纸贴打包后贴外面 | Z振纹(板面),C虫斑(50米传表面中间1个),Y氧化边(两边重) | 20100130 | 轧硬 | 1.2*610-SPCC | 31010082 | 小品种钢卷 | 0.67-SPCC |  | 50 | MO001781 | MO001781-001-02-01 | XPZG001 | 小品种钢前处理模板 | 12320 | 2024-07-19 | 2024-08-02 | 5 | 2024-07-26 01:44:47 | 2024-07-26 02:00:30 | 江苏东方九天新能源材料有限公司 |  | 鞠承 |  | 1 | 0.67 | 900 | 610 | 1 | DL122407001421 | 昆山宝必达：（0.67*610）厚度±0.01mm，HV85-105,粗糙度0.5-0.8μM，卷重2-3吨 | 1 | Z振纹(板面),C虫斑(50米传表面中间1个),Y氧化边(两边重) | 是 | 是 | 1439 | 1
最终平整 | JG12240601431 | JG1224060143 | 东方850平整 | 合格 | 让步接收 | 乙 | 鞠承,姚学禹 | 6715 | 6330 | 0.9427 | 11100 | 0.1 | 760 | 平整 | 夹纸内100米71个孔洞【剪下退平整】，1199米传36cm处孔洞（2.46mm2) | 20100142 | 轧硬 | 0.4*760-SPCC | 30210015 | 光亮卷 | 0.1-SPCC |  | 60 | MO000945 | MO000945-012-01 | KSFW001 | 东方小品种钢前处理 0.67（昆山富维 厚度公差：0.660-0.670mm,光泽度大于150GU（横向、纵向），粗糙度：Ra0.2-0.45um.硬度：HV80-110） | 13475 | 2024-06-25 | 2024-07-05 | 2 | 2024-07-26 01:20:24 | 2024-07-26 01:21:50 | 江苏东方九天新能源材料有限公司 | 193092 | 鞠承 |  |  | 0.1 | 11550 | 760 | 1 | JG12240601431 | 轧0.1，米数控制在23100-23200米，脱脂分一包10400米。 | 1 | K孔洞(夹纸内100米表面71个孔洞【退平整】/1199米传36CM2.46) | 是 | 是 | 4684 | 12
最终平整 | JG12240703521 | JG1224070352 | 东方850平整 | 合格 | 让步接收 | 乙 | 鞠承,姚学禹 | 4820 | 4800 | 0.9959 | 6810 | 0.125 | 760 | 平整 | 夹纸内86米9个孔洞（0.51-1.3mm2），6748米传7.8cm处孔洞（0.14mm2) | 20100142 | 轧硬 | 0.4*760-SPCC | 30210004 | 光亮卷 | 0.125-SPCC |  | 60 | MO001554 | MO001554-006-01 | GLJ001 | 东方光亮卷前处理(0.4轧0.125mm) | 13500 | 2024-07-12 | 2024-07-12 | 5 | 2024-07-25 23:44:39 | 2024-07-25 23:46:20 | 江苏东方九天新能源材料有限公司 | 239535 | 鞠承 |  |  | 0.125 | 6800 | 760 | 1 | JG12240703521 | 脱脂分一包4.9t，2050米，合格报工，轧0.125，米数控制在6800-6900米，厚度公差0.115-0.125，轧机按照0.12的中值设定轧制。剩余一包8.6t脱脂结束后报工，报工报待处理。特别注意按照此要求操作。 | 1 | Z振纹(板面),R乳化斑(来料表面),K孔洞(夹纸内86米来料顶伤孔洞9个0.51-1.30/6748米传7.8出门0.14),T停机斑(50米处) | 是 | 是 | 5237 | 6
最终平整 | JG12240703471 | JG1224070347 | 东方850平整 | 合格 | 合格品 | 乙 | 鞠承,姚学禹 | 4875 | 4960 | 1.0174 | 6920 | 0.125 | 760 | 平整 |  | 20100142 | 轧硬 | 0.4*760-SPCC | 30210004 | 光亮卷 | 0.125-SPCC |  | 60 | MO001554 | MO001554-001-01 | GLJ001 | 东方光亮卷前处理(0.4轧0.125mm) | 13450 | 2024-07-12 | 2024-07-12 | 5 | 2024-07-25 23:17:35 | 2024-07-25 23:18:12 | 江苏东方九天新能源材料有限公司 | 239530 | 鞠承 |  |  | 0.125 | 6900 | 760 | 1 | JG12240703471 | 脱脂分一包4.9t，2050米，合格报工，轧0.125，米数控制在6800-6900米，厚度公差0.115-0.125，轧机按照0.12的中值设定轧制。剩余一包8.6t脱脂结束后报工，报工报待处理。特别注意按照此要求操作。 | 1 |  | 是 | 是 | 5075 | 1
最终平整 | JL1224030186 | JL1224030186 | 东方850平整 | 合格 | 合格品 | 甲 | 陈俊华,钱琨 | 5185 | 5160 | 0.9952 | 3440 | 0.3 | 650 | 摩丁普信：850平整用Ra1.0-1.2μm毛化辊，厚度公差：0.293-0.303mm，HV90-110，粗糙度0.5-0.8μm，抗拉310-360Mpa.转分切 | 尾部300米传侧粘钢印10-50cm，下板面线印平后淡，两边边部小黄点 | 20100026 | 轧硬 | 0.4*650-SPCC | 31010041 | 小品种钢卷 | 0.3-SPCC |  | 50 | MO001363 | MO001363-011 | XPZG001 | 小品种钢前处理模板 | 5345 | 2024-07-08 | 2024-07-23 | 5 | 2024-07-25 17:54:17 | 2024-07-25 17:56:18 | 江苏东方九天新能源材料有限公司 | 227551 | 陈俊华 |  |  | 0.3 | 3460 | 650 | 1 | JL1224030186 | 摩丁普信：（0.3*650）厚度+0.003/-0.007，HV90-110,粗度0.5-0.8 | 1 | N粘钢折印(尾300米传10-50CM),X线条印(下板面，平后淡),Y氧化边(两边，重),H黄斑(两边边部小黄点) | 是 | 是 | 2799 | 11
最终平整 | JL1224030189 | JL1224030189 | 东方850平整 | 合格 | 让步接收 | 甲 | 陈俊华,钱琨 | 6920 | 6900 | 0.9971 | 4550 | 0.3 | 650 | 摩丁普信：850平整用Ra1.0-1.2μm毛化辊，厚度公差：0.293-0.303mm，HV90-110，粗糙度0.5-0.8μm，抗拉310-360Mpa.转分切 | 尾部50米整板面粘钢印,下板面线印平后淡,两边氧化边重，两边边部小黄点 | 20100026 | 轧硬 | 0.4*650-SPCC | 31010041 | 小品种钢卷 | 0.3-SPCC |  | 50 | MO001363 | MO001363-014 | XPZG001 | 小品种钢前处理模板 | 7135 | 2024-07-08 | 2024-07-23 | 5 | 2024-07-25 17:32:09 | 2024-07-25 17:34:05 | 江苏东方九天新能源材料有限公司 | 227554 | 陈俊华 |  |  | 0.3 | 4550 | 650 | 1 | JL1224030189 | 摩丁普信：（0.3*650）厚度+0.003/-0.007，HV90-110,粗度0.5-0.8 | 1 | H黄斑(两边边部小黄点),H横辊印(轻微),N粘钢折印(尾50米整板面),X线条印(下板面，平后淡),Y氧化边(两边，重) | 是 | 是 | 2814 | 14
最终平整 | JL1224030183 | JL1224030183 | 东方850平整 | 合格 | 合格品 | 甲 | 陈俊华,钱琨 | 6890 | 6890 | 1 | 4610 | 0.3 | 650 | 摩丁普信：850平整用Ra1.0-1.2μm毛化辊，厚度公差：0.293-0.303mm，HV90-110，粗糙度0.5-0.8μm，抗拉310-360Mpa.转分切 | 尾部200米板面小黄点多,尾部100米整板面粘钢印，上下板面线印平后淡，两边边部小黄点 | 20100026 | 轧硬 | 0.4*650-SPCC | 31010041 | 小品种钢卷 | 0.3-SPCC |  | 50 | MO001363 | MO001363-008 | XPZG001 | 小品种钢前处理模板 | 7060 | 2024-07-08 | 2024-07-23 | 5 | 2024-07-25 16:51:01 | 2024-07-25 16:53:10 | 江苏东方九天新能源材料有限公司 | 227548 | 陈俊华 |  |  | 0.3 | 4620 | 650 | 1 | JL1224030183 | 摩丁普信：（0.3*650）厚度+0.003/-0.007，HV90-110,粗度0.5-0.8 | 1 | H黄斑(两边边部小黄点，尾200米板面小黄点多),N粘钢折印(尾100米整板面),X线条印(上下板面，平后淡),Y氧化边(两边，重) | 是 | 是 | 2818 | 8
最终平整 | JL1224030176 | JL1224030176 | 东方850平整 | 合格 | 让步接收 | 甲 | 陈俊华,钱琨 | 5270 | 5260 | 0.9981 | 3510 | 0.3 | 650 | 摩丁普信：850平整用Ra1.0-1.2μm毛化辊，厚度公差：0.293-0.303mm，HV90-110，粗糙度0.5-0.8μm，抗拉310-360Mpa.转分切 | 尾50米板面中间粘钢折印，上下板面线条印(平后淡)，双边氧化边(重),两边小黄点、尾300米板面多 | 20100026 | 轧硬 | 0.4*650-SPCC | 31010041 | 小品种钢卷 | 0.3-SPCC |  | 50 | MO001363 | MO001363-001 | XPZG001 | 小品种钢前处理模板 | 5465 | 2024-07-08 | 2024-07-23 | 5 | 2024-07-25 16:00:02 | 2024-07-25 16:02:21 | 江苏东方九天新能源材料有限公司 | 227521 | 陈俊华 |  |  | 0.3 | 3540 | 650 | 1 | JL1224030176 | 摩丁普信：（0.3*650）厚度+0.003/-0.007，HV90-110,粗度0.5-0.8 | 1 | N粘钢折印(尾50米，板面中间),X线条印(上下板面，平后淡),Y氧化边(两边，重),H黄斑(两边小黄点，尾300米板面多) | 是 | 是 | 2815 | 1
最终平整 | JG12240703671 | JG1224070367 | 东方850平整 | 合格 | 让步接收 | 甲 | 陈俊华,钱琨 | 4845 | 4840 | 0.999 | 7050 | 0.125 | 760 | 平整 | 水锈斑(两边边部),92米传150.5MM孔洞0.22平方毫米 | 20100142 | 轧硬 | 0.4*760-SPCC | 30210004 | 光亮卷 | 0.125-SPCC |  | 60 | MO001554 | MO001554-011-01 | GLJ001 | 东方光亮卷前处理(0.4轧0.125mm) | 13515 | 2024-07-12 | 2024-07-12 | 5 | 2024-07-25 15:01:20 | 2024-07-25 15:02:30 | 江苏东方九天新能源材料有限公司 | 239540 | 陈俊华 |  |  | 0.125 | 6980 | 760 | 1 | JG12240703671 | 脱脂分一包4.9t，2050米，合格报工，轧0.125，米数控制在6800-6900米，厚度公差0.115-0.125，轧机按照0.12的中值设定轧制。剩余一包8.6t脱脂结束后报工，报工报待处理。特别注意按照此要求操作。 | 1 | S水锈斑(两边边部),K孔洞(92米传150.5MM0.22MM2) | 是 | 是 | 4414 | 11
平整翻包 | DL122407001312 | DL1224070013 | 东方850平整 | 其他入库 | 成品退库 | 甲 | 陈俊华,钱琨 | 2750 | 2750 | 1 | 830 | 0.68 | 610 | 平均一分二发货 | Z折印(来料拱板，内350米整板面折印),H横辊印(轻微·1),H厚薄公差(0.682-0.687，偶跳0.680) | 20100130 | 轧硬 | 1.2*610-SPCC | 31010068 | 小品种钢卷 | 0.68-SPCC |  | 60 | MO001542 | MO001542-001-01-02 | XPZG001 | 小品种钢前处理模板 | 12330 | 2024-07-12 | 2024-07-22 | 3 | 2024-07-25 13:42:00 | 2024-07-25 13:47:58 | 江苏东方九天新能源材料有限公司 |  | 陈俊华 |  | 1 | 0.68 | 830 | 610 | 1 | DL122407001312 | 泰兴双永：（0.68*610）厚度±0.01mm，HV90-110,粗糙度0.8-1.0μM，卷重2-3吨 | 1 | Z折印(来料拱板，内350米整板面折印),H横辊印(轻微·1),H厚薄公差(0.682-0.687，偶跳0.680) | 是 | 是 | 2445 | 1
平整翻包 | DL122407001311 | DL1224070013 | 东方850平整 | 合格 | 让步接收 | 甲 | 陈俊华,钱琨 | 2900 | 2900 | 1 | 920 | 0.68 | 610 | 平均一分二发货 | (纵向跳动0.682-0.687，同板差0.012，偶有跳0.680),传385米处2CM小的黑斑，轻横辊印 | 20100130 | 轧硬 | 1.2*610-SPCC | 31010068 | 小品种钢卷 | 0.68-SPCC |  | 60 | MO001542 | MO001542-001-01-01 | XPZG001 | 小品种钢前处理模板 | 12330 | 2024-07-12 | 2024-07-22 | 3 | 2024-07-25 13:42:00 | 2024-07-25 13:47:58 | 江苏东方九天新能源材料有限公司 |  | 陈俊华 |  | 1 | 0.68 | 920 | 610 | 1 | DL122407001311 | 泰兴双永：（0.68*610）厚度±0.01mm，HV90-110,粗糙度0.8-1.0μM，卷重2-3吨 | 1 | H厚薄公差(平前操0.689传0.677平后操0.680传0.668；正常0.682-0.687，偶有跳0.680),H黑斑(传385米处2CM，小的),H横辊印(轻微) | 是 | 是 | 2445 | 1
最终平整 | JG12240703501 | JG1224070350 | 东方850平整 | 合格 | 让步接收 | 甲 | 陈俊华,钱琨 | 4855 | 4840 | 0.9969 | 6920 | 0.125 | 760 | 平整 | 水锈斑(两边边部),粘钢折印(尾500米操5CM) | 20100142 | 轧硬 | 0.4*760-SPCC | 30210004 | 光亮卷 | 0.125-SPCC |  | 60 | MO001554 | MO001554-004-01 | GLJ001 | 东方光亮卷前处理(0.4轧0.125mm) | 13545 | 2024-07-12 | 2024-07-12 | 5 | 2024-07-25 13:10:23 | 2024-07-25 13:11:50 | 江苏东方九天新能源材料有限公司 | 239533 | 陈俊华 |  |  | 0.125 | 6850 | 760 | 1 | JG12240703501 | 脱脂分一包4.9t，2050米，合格报工，轧0.125，米数控制在6800-6900米，厚度公差0.115-0.125，轧机按照0.12的中值设定轧制。剩余一包8.6t脱脂结束后报工，报工报待处理。特别注意按照此要求操作。 | 1 | S水锈斑(两边边部),N粘钢折印(尾500米操5CM) | 是 | 是 | 6647 | 4
最终平整 | JG12240703641 | JG1224070364 | 东方850平整 | 合格 | 让步接收 | 甲 | 陈俊华,钱琨 | 4680 | 4650 | 0.9936 | 6670 | 0.125 | 760 | 平整 | 粘钢折印(尾500米传5CM) | 20100142 | 轧硬 | 0.4*760-SPCC | 30210004 | 光亮卷 | 0.125-SPCC |  | 60 | MO001606 | MO001606-006-01 | GLJ001 | 东方光亮卷前处理(0.4轧0.125mm) | 13465 | 2024-07-15 | 2024-07-15 | 5 | 2024-07-25 12:24:51 | 2024-07-25 12:25:46 | 江苏东方九天新能源材料有限公司 | 242248 | 陈俊华 |  |  | 0.125 | 6650 | 760 | 1 | JG12240703641 | 脱脂分一包4.9t，2050米，合格报工，轧0.125，米数控制在6800-6900米，厚度公差0.115-0.125，轧机按照0.12的中值设定轧制。剩余一包8.6t脱脂结束后报工，报工报待处理。特别注意按照此要求操作。 | 1 | N粘钢折印(尾500米传5CM) | 是 | 是 | 3949 | 6
最终平整 | JG12240701061 | JG1224070106 | 东方850平整 | 合格 | 让步接收 | 甲 | 陈俊华,钱琨 | 4875 | 4860 | 0.9969 | 6970 | 0.125 | 760 | 平整 | 粘钢折印(尾300米操3-5CM) | 20100142 | 轧硬 | 0.4*760-SPCC | 30210004 | 光亮卷 | 0.125-SPCC |  | 60 | MO001427 | MO001427-004-01 | GLJ001 | 东方光亮卷前处理(0.4轧0.125mm) | 13315 | 2024-07-09 | 2024-07-16 | 5 | 2024-07-25 11:08:36 | 2024-07-25 11:09:40 | 江苏东方九天新能源材料有限公司 | 207327 | 陈俊华 |  |  | 0.125 | 6880 | 760 | 1 | JG12240701061 | 脱脂分一包4.9t，2050米，合格报工，轧0.125，米数控制在6800-6900米，厚度公差0.115-0.125，轧机按照0.12的中值设定轧制。剩余一包8.4t脱脂结束后报工，报工报待处理。特别注意按照此要求操作。 | 1 | N粘钢折印(尾300米操3-5CM) | 是 | 是 | 3879 | 4
平整翻包 | DL002405511021 | DL0024055110 | 东方850平整 | 合格 | 让步接收 | 甲 | 陈俊华,钱琨 | 3070 | 3010 | 0.9805 | 1520 | 0.39 | 630 | 尾部翻包掉100米，取样重新检测 | 色差(传边部) | 20100086 | 轧硬 | 0.6*630-SPCC | 31010040 | 小品种钢卷 | 0.39-SPCC |  | 60 | MO001548 | MO001548-001-02-01 | XPZG001 | 小品种钢前处理模板 | 12635 | 2024-07-12 | 2024-07-22 | 5 | 2024-07-25 10:47:31 | 2024-07-25 10:48:31 | 江苏东方九天新能源材料有限公司 |  | 陈俊华 |  | 1 | 0.39 | 1570 | 630 | 1 | DL002405511021 | 泰兴双永：（0.39*630）厚度±0.01mm，HV90-110,粗糙度0.8-1.0μM，卷重2-3吨 | 1 | S色差(传边部) | 是 | 是 | 1530 | 1
平整改平 | JG122407035321 | JG12240703532 | 东方850平整 | 合格 | 合格品 | 乙 | 鞠承,姚学禹 | 3170 | 3170 | 1 | 6250 | 0.11 | 610 | / |  | 20500021 | 光亮卷半成品 | 0.4-SPCC | 30210015 | 光亮卷 | 0.1-SPCC |  | 50 | MO001763 | MO001763-006-01 | GLJ002 | 东方光亮卷前处理（0.4轧0.1mm) | 8565 | 2024-07-18 | 2024-07-18 | 5 | 2024-07-25 07:27:04 | 2024-07-25 07:27:25 | 江苏东方九天新能源材料有限公司 |  | 鞠承 |  | 1 | 0.11 | 6200 | 610 | 1 | JG122407035321 | 已退火；轧0.1，米数控制在14400-14500米 |  |  |  |  | 9 | 6
平整改平 | JG122406014322 | JG1224060143 | 东方850平整 | 合格 | 让步接收 | 乙 | 鞠承,姚学禹 | 2970 | 2970 | 1 | 5780 | 0.1 | 680 | / |  | 20100142 | 轧硬 | 0.4*760-SPCC | 30210015 | 光亮卷 | 0.1-SPCC/ |  | 60 | MO000945 | MO000945-012-02-02 | KSFW001 | 东方小品种钢前处理 0.67（昆山富维 厚度公差：0.660-0.670mm,光泽度大于150GU（横向、纵向），粗糙度：Ra0.2-0.45um.硬度：HV80-110） | 13475 | 2024-06-25 | 2024-07-05 | 2 | 2024-07-25 07:08:26 | 2024-07-25 07:08:42 | 江苏东方九天新能源材料有限公司 | 193092 | 鞠承 |  |  | 0.1 | 5750 | 680 | 1 | JG122406014322 | 轧0.1，米数控制在23100-23200米，脱脂分一包10400米。 | 0 |  | 关闭 | 是 | 4684 | 12
平整改平 | JG122406014321 | JG1224060143 | 东方850平整 | 合格 | 让步接收 | 乙 | 鞠承,姚学禹 | 3015 | 3015 | 1 | 5860 | 0.1 | 680 | / |  | 20100142 | 轧硬 | 0.4*760-SPCC | 30210015 | 光亮卷 | 0.1-SPCC/ |  | 60 | MO000945 | MO000945-012-02-01 | KSFW001 | 东方小品种钢前处理 0.67（昆山富维 厚度公差：0.660-0.670mm,光泽度大于150GU（横向、纵向），粗糙度：Ra0.2-0.45um.硬度：HV80-110） | 13475 | 2024-06-25 | 2024-07-05 | 2 | 2024-07-25 06:36:27 | 2024-07-25 06:36:54 | 江苏东方九天新能源材料有限公司 | 193092 | 鞠承 |  |  | 0.1 | 5850 | 680 | 1 | JG122406014321 | 轧0.1，米数控制在23100-23200米，脱脂分一包10400米。 | 0 |  | 关闭 | 是 | 4684 | 12
平整翻包 | JG12240602432 | JG1224060243 | 东方850平整 | 合格 | 让步接收 | 乙 | 姚学禹 | 5990 | 5890 | 0.9833 | 10100 | 0.1 | 760 | 内160米倒包剪去 | 187米传69CM孔洞0.14平方毫米，4300米传34CM孔洞0.29平方毫米6646米42CM孔洞0.07平方毫米，9318-9338米传22CM4个孔洞0.14平方毫米 | 20100142 | 轧硬 | 0.4*760-SPCC | 30210015 | 光亮卷 | 0.1-SPCC |  | 70 | MO000945 | MO000945-008-02 | KSFW001 | 东方小品种钢前处理 0.67（昆山富维 厚度公差：0.660-0.670mm,光泽度大于150GU（横向、纵向），粗糙度：Ra0.2-0.45um.硬度：HV80-110） | 13465 | 2024-06-25 | 2024-07-05 | 5 | 2024-07-25 06:18:53 | 2024-07-25 06:20:36 | 江苏东方九天新能源材料有限公司 | 193088 | 鞠承 |  |  | 0.1 | 10270 | 760 | 1 | JG12240602432 | 轧0.1，米数控制在23100-23200米，脱脂分一包10400米。 | 1 | K孔洞(187米传69CM0.14/4300米传34CM0.29/6646米传42CM0.07/9318-9338米传22CM4个0.14) | 是 | 是 | 3594 | 8
最终平整 | JG12240602761 | JG1224060276 | 东方850平整 | 合格 | 让步接收 | 乙 | 鞠承,姚学禹 | 6595 | 6610 | 1.0023 | 11540 | 0.1 | 760 | 平整 | 17米传50CM孔洞0.65平方毫米，79米传32CM孔洞0.29平方毫米 | 20100142 | 轧硬 | 0.4*760-SPCC | 30210015 | 光亮卷 | 0.1-SPCC |  | 60 | MO000945 | MO000945-004-01 | KSFW001 | 东方小品种钢前处理 0.67（昆山富维 厚度公差：0.660-0.670mm,光泽度大于150GU（横向、纵向），粗糙度：Ra0.2-0.45um.硬度：HV80-110） | 13430 | 2024-06-25 | 2024-07-05 | 5 | 2024-07-25 05:30:53 | 2024-07-25 05:31:57 | 江苏东方九天新能源材料有限公司 | 193084 | 鞠承 |  |  | 0.1 | 11500 | 760 | 1 | JG12240602761 | 轧0.1，米数控制在23100-23200米，脱脂分一包10400米。 | 1 | K孔洞(17米传50CM0.65/79米传32CM0.29) | 是 | 是 | 5452 | 4
最终平整 | JG12240601261 | JG1224060126 | 东方850平整 | 合格 | 让步接收 | 乙 | 鞠承,姚学禹 | 6640 | 6620 | 0.997 | 11600 | 0.1 | 760 | 平整 | 11448米传67CM孔洞2.02平方毫米 乳化斑(来料表面),停机斑(50米处) | 20100142 | 轧硬 | 0.4*760-SPCC | 30210015 | 光亮卷 | 0.1-SPCC |  | 60 | MO000938 | MO000938-011-01 | KSFW001 | 东方小品种钢前处理 0.67（昆山富维 厚度公差：0.660-0.670mm,光泽度大于150GU（横向、纵向），粗糙度：Ra0.2-0.45um.硬度：HV80-110） | 13530 | 2024-06-24 | 2024-07-04 | 2 | 2024-07-25 05:00:56 | 2024-07-25 05:02:56 | 江苏东方九天新能源材料有限公司 | 192995 | 鞠承 |  |  | 0.1 | 11600 | 760 | 1 | JG12240601261 | 轧0.1，米数控制在23100-23200米，脱脂分一包10400米。 | 1 | K孔洞(11448米传67CM2.02),R乳化斑(来料表面),T停机斑(50米处) | 是 | 是 | 3513 | 11
最终平整 | JG122406014622 | JG1224060146 | 东方850平整 | 合格 | 让步接收 | 乙 | 鞠承,姚学禹 | 2105 | 2105 | 1 | 3660 | 0.1 | 760 | 平整 | 尾500米传20cm轻微碱液斑 | 20100142 | 轧硬 | 0.4*760-SPCC | 30210015 | 光亮卷 | 0.1-SPCC |  | 60 | MO000948 | MO000948-002-02-02 | KSFW001 | 东方小品种钢前处理 0.67（昆山富维 厚度公差：0.660-0.670mm,光泽度大于150GU（横向、纵向），粗糙度：Ra0.2-0.45um.硬度：HV80-110） | 11685 | 2024-06-25 | 2024-07-05 | 5 | 2024-07-25 03:05:57 | 2024-07-25 03:09:36 | 江苏东方九天新能源材料有限公司 |  | 鞠承 |  | 1 | 0.1 | 3660 | 760 | 1 | JG122406014622 | 轧0.1，米数控制在11900-20000米，脱脂分一包9300米。 | 1 | J碱液斑(尾500米传20CM轻微) | 是 | 是 | 4934 | 2
最终平整 | JG122406014621 | JG1224060146 | 东方850平整 | 合格 | 让步接收 | 乙 | 鞠承,姚学禹 | 3440 | 3440 | 1 | 6000 | 0.1 | 760 | 平整 | 4298米传34cm孔洞（4.621mm2),夹纸内250米操粘钢印重平后松花印1CM【剪下退平整】 | 20100142 | 轧硬 | 0.4*760-SPCC | 30210015 | 光亮卷 | 0.1-SPCC |  | 60 | MO000948 | MO000948-002-02-01 | KSFW001 | 东方小品种钢前处理 0.67（昆山富维 厚度公差：0.660-0.670mm,光泽度大于150GU（横向、纵向），粗糙度：Ra0.2-0.45um.硬度：HV80-110） | 11685 | 2024-06-25 | 2024-07-05 | 5 | 2024-07-25 03:05:57 | 2024-07-25 03:09:36 | 江苏东方九天新能源材料有限公司 |  | 鞠承 |  | 1 | 0.1 | 6000 | 760 | 1 | JG122406014621 | 轧0.1，米数控制在11900-20000米，脱脂分一包9300米。 | 1 | Z振纹(表面),K孔洞(4298米传34CM4.621),S松花印(夹纸内250米操粘钢印重平后松花印1CM【退平整】) | 是 | 是 | 4934 | 2
最终平整 | JG12240703531 | JG1224070353 | 东方850平整 | 合格 | 让步接收 | 乙 | 鞠承,姚学禹 | 4885 | 4880 | 0.999 | 6970 | 0.125 | 760 | 平整 | 夹纸内100米传侧5cm5个孔洞（0.29-0.79mm2) | 20100142 | 轧硬 | 0.4*760-SPCC | 30210004 | 光亮卷 | 0.125-SPCC |  | 60 | MO001554 | MO001554-007-01 | GLJ001 | 东方光亮卷前处理(0.4轧0.125mm) | 13515 | 2024-07-12 | 2024-07-12 | 5 | 2024-07-25 02:16:11 | 2024-07-25 02:17:56 | 江苏东方九天新能源材料有限公司 | 239536 | 鞠承 |  |  | 0.125 | 6935 | 760 | 1 | JG12240703531 | 脱脂分一包4.9t，2050米，合格报工，轧0.125，米数控制在6800-6900米，厚度公差0.115-0.125，轧机按照0.12的中值设定轧制。剩余一包8.6t脱脂结束后报工，报工报待处理。特别注意按照此要求操作。 | 1 | Z振纹(表面),T停机斑(50米尾30米处),R乳化斑(来料表面),K孔洞(夹纸内100米传5CM5个0.29-0.79) | 是 | 是 | 3852 | 7
最终平整 | JG12240703491 | JG1224070349 | 东方850平整 | 合格 | 让步接收 | 乙 | 鞠承,姚学禹 | 4850 | 4850 | 1 | 6920 | 0.125 | 760 | 平整 | 色差、条印、白斑 | 20100142 | 轧硬 | 0.4*760-SPCC | 30210004 | 光亮卷 | 0.125-SPCC |  | 60 | MO001554 | MO001554-003-01 | GLJ001 | 东方光亮卷前处理(0.4轧0.125mm) | 13530 | 2024-07-12 | 2024-07-12 | 5 | 2024-07-25 01:41:19 | 2024-07-25 01:41:47 | 江苏东方九天新能源材料有限公司 | 239532 | 鞠承 |  |  | 0.125 | 6890 | 760 | 1 | JG12240703491 | 脱脂分一包4.9t，2050米，合格报工，轧0.125，米数控制在6800-6900米，厚度公差0.115-0.125，轧机按照0.12的中值设定轧制。剩余一包8.6t脱脂结束后报工，报工报待处理。特别注意按照此要求操作。 | 1 |  | 是 | 是 | 4154 | 3
最终平整 | JG12240703541 | JG1224070354 | 东方850平整 | 合格 | 让步接收 | 乙 | 鞠承,姚学禹 | 4690 | 4710 | 1.0043 | 6840 | 0.125 | 760 | 平整 | 906-920米传66CM7个孔洞（0.217-0.58mm2) | 20100142 | 轧硬 | 0.4*760-SPCC | 30210004 | 光亮卷 | 0.125-SPCC |  | 60 | MO001554 | MO001554-008-01 | GLJ001 | 东方光亮卷前处理(0.4轧0.125mm) | 13530 | 2024-07-12 | 2024-07-12 | 5 | 2024-07-25 01:39:56 | 2024-07-25 01:41:07 | 江苏东方九天新能源材料有限公司 | 239537 | 鞠承 |  |  | 0.125 | 6830 | 760 | 1 | JG12240703541 | 脱脂分一包4.9t，2050米，合格报工，轧0.125，米数控制在6800-6900米，厚度公差0.115-0.125，轧机按照0.12的中值设定轧制。剩余一包8.6t脱脂结束后报工，报工报待处理。特别注意按照此要求操作。 | 1 | R乳化斑(来料表面重),K孔洞(906-920米传66CM7个0.217-0.58) | 是 | 是 | 4025 | 8
最终平整 | JG12240701051 | JG1224070105 | 东方850平整 | 合格 | 让步接收 | 乙 | 鞠承,姚学禹 | 4875 | 4870 | 0.999 | 6970 | 0.125 | 760 | 平整 | 50米、尾30米处停机斑，尾100米传10CM粘钢印,表面乳化斑重 | 20100142 | 轧硬 | 0.4*760-SPCC | 30210004 | 光亮卷 | 0.125-SPCC |  | 60 | MO001427 | MO001427-003-01 | GLJ001 | 东方光亮卷前处理(0.4轧0.125mm) | 13300 | 2024-07-09 | 2024-07-16 | 5 | 2024-07-25 00:41:30 | 2024-07-25 00:43:57 | 江苏东方九天新能源材料有限公司 | 207326 | 鞠承 |  |  | 0.125 | 6930 | 760 | 1 | JG12240701051 | 脱脂分一包4.9t，2050米，合格报工，轧0.125，米数控制在6800-6900米，厚度公差0.115-0.125，轧机按照0.12的中值设定轧制。剩余一包8.4t脱脂结束后报工，报工报待处理。特别注意按照此要求操作。 | 1 | T停机斑(50米尾30米处)N粘钢折印(尾100,米传10CM),R乳化斑(来料表面重) | 是 | 是 | 3819 | 3
最终平整 | JG12240701011 | JG1224070101 | 东方850平整 | 合格 | 让步接收 | 乙 | 鞠承,姚学禹 | 4790 | 4800 | 1.0021 | 6870 | 0.125 | 760 | 平整 | 69-84米传9-40CM5个孔洞（0.07-0.43mm2） | 20100142 | 轧硬 | 0.4*760-SPCC | 30210004 | 光亮卷 | 0.125-SPCC |  | 60 | MO001427 | MO001427-001-01 | GLJ001 | 东方光亮卷前处理(0.4轧0.125mm) | 13305 | 2024-07-09 | 2024-07-16 | 5 | 2024-07-25 00:14:36 | 2024-07-25 00:16:28 | 江苏东方九天新能源材料有限公司 | 207314 | 鞠承 |  |  | 0.125 | 6850 | 760 | 1 | JG12240701011 | 脱脂分一包4.9t，2050米，合格报工，轧0.125，米数控制在6800-6900米，厚度公差0.115-0.125，轧机按照0.12的中值设定轧制。剩余一包8.4t脱脂结束后报工，报工报待处理。特别注意按照此要求操作。 | 1 | K孔洞(69-84米传9-40CM5个0.07-0.43),R乳化斑(来料表面) | 是 | 是 | 3803 | 1
最终平整 | JG12240703651 | JG1224070365 | 东方850平整 | 合格 | 让步接收 | 乙 | 鞠承,姚学禹 | 4700 | 4700 | 1 | 6820 | 0.125 | 760 | 平整 | 50米、尾30米处停机斑 | 20100142 | 轧硬 | 0.4*760-SPCC | 30210004 | 光亮卷 | 0.125-SPCC |  | 60 | MO001554 | MO001554-009-01 | GLJ001 | 东方光亮卷前处理(0.4轧0.125mm) | 13500 | 2024-07-12 | 2024-07-12 | 5 | 2024-07-24 23:40:42 | 2024-07-24 23:41:48 | 江苏东方九天新能源材料有限公司 | 239538 | 鞠承 |  |  | 0.125 | 6800 | 760 | 1 | JG12240703651 | 脱脂分一包4.9t，2050米，合格报工，轧0.125，米数控制在6800-6900米，厚度公差0.115-0.125，轧机按照0.12的中值设定轧制。剩余一包8.6t脱脂结束后报工，报工报待处理。特别注意按照此要求操作。 | 1 | T停机斑(50米尾30米处) | 是 | 是 | 3942 | 9
最终平整 | JG122407035112 | JG1224070351 | 东方850平整 | 合格 | 让步接收 | 乙 | 鞠承,姚学禹 | 2030 | 2030 | 1 | 2960 | 0.125 | 760 | 平整 | 整卷操侧30cm内轻微松花印 | 20100142 | 轧硬 | 0.4*760-SPCC | 30210004 | 光亮卷 | 0.125-SPCC |  | 60 | MO001554 | MO001554-005-01-02 | GLJ001 | 东方光亮卷前处理(0.4轧0.125mm) | 13485 | 2024-07-12 | 2024-07-12 | 5 | 2024-07-24 23:19:34 | 2024-07-24 23:21:59 | 江苏东方九天新能源材料有限公司 |  | 鞠承 |  | 1 | 0.125 | 2960 | 760 | 1 | JG122407035112 | 脱脂分一包4.9t，2050米，合格报工，轧0.125，米数控制在6800-6900米，厚度公差0.115-0.125，轧机按照0.12的中值设定轧制。剩余一包8.6t脱脂结束后报工，报工报待处理。特别注意按照此要求操作。 | 1 | S松花印(来料整卷操30CM轻微) | 是 | 是 | 2430 | 5
最终平整 | JG122407035111 | JG1224070351 | 东方850平整 | 合格 | 让步接收 | 乙 | 鞠承,姚学禹 | 2525 | 2525 | 1 | 3620 | 0.125 | 760 | 平整 | 整卷操侧30cm内轻微松花印 | 20100142 | 轧硬 | 0.4*760-SPCC | 30210004 | 光亮卷 | 0.125-SPCC |  | 60 | MO001554 | MO001554-005-01-01 | GLJ001 | 东方光亮卷前处理(0.4轧0.125mm) | 13485 | 2024-07-12 | 2024-07-12 | 5 | 2024-07-24 23:19:34 | 2024-07-24 23:21:59 | 江苏东方九天新能源材料有限公司 |  | 鞠承 |  | 1 | 0.125 | 3620 | 760 | 1 | JG122407035111 | 脱脂分一包4.9t，2050米，合格报工，轧0.125，米数控制在6800-6900米，厚度公差0.115-0.125，轧机按照0.12的中值设定轧制。剩余一包8.6t脱脂结束后报工，报工报待处理。特别注意按照此要求操作。 | 1 | S松花印(整卷来料操30CM内轻微) | 是 | 是 | 2430 | 5
平整翻包 | JG12240601262 | JG1224060126 | 东方850平整 | 合格 | 让步接收 | 甲 | 陈俊华,钱琨 | 6540 | 6360 | 0.9725 | 11000 | 0.1 | 760 | 内300米倒包剪掉 | 3219.8米传439.5MM孔洞0.07平方毫米，操25CM内花辊印(轻微) | 20100142 | 轧硬 | 0.4*760-SPCC | 30210015 | 光亮卷 | 0.1-SPCC |  | 70 | MO000938 | MO000938-011-02 | KSFW001 | 东方小品种钢前处理 0.67（昆山富维 厚度公差：0.660-0.670mm,光泽度大于150GU（横向、纵向），粗糙度：Ra0.2-0.45um.硬度：HV80-110） | 13530 | 2024-06-24 | 2024-07-04 | 2 | 2024-07-24 16:53:20 | 2024-07-24 17:23:20 | 江苏东方九天新能源材料有限公司 | 192995 | 陈俊华 |  |  | 0.1 | 11300 | 760 | 1 | JG12240601262 | 轧0.1，米数控制在23100-23200米，脱脂分一包10400米。 | 1 | K孔洞(3219.8米传439.5MM0.07MM2),H花辊印(操25CM内，轻微) | 是 | 是 | 3513 | 11
平整翻包 | JG122405515121 | JG1224055151 | 东方850平整 | 合格 | 合格品 | 甲 | 陈俊华,钱琨 | 4920 | 4920 | 1 | 8580 | 0.1 | 760 | 内564米倒包剪去 |  | 20100142 | 轧硬 | 0.4*760-SPCC | 30210015 | 光亮卷 | 0.1-SPCC |  | 70 | MO000767 | MO000767-009-02-01 | KSFW001 | 东方小品种钢前处理 0.67（昆山富维 厚度公差：0.660-0.670mm,光泽度大于150GU（横向、纵向），粗糙度：Ra0.2-0.45um.硬度：HV80-110） | 13825 | 2024-06-17 | 2024-06-27 | 5 | 2024-07-24 16:48:40 | 2024-07-24 16:52:56 | 江苏东方九天新能源材料有限公司 |  | 陈俊华 |  | 1 | 0.1 | 8580 | 760 | 1 | JG122405515121 | 轧0.1，米数控制在23700-23800米，脱脂分一包10500米。 | 1 | K孔洞(以倒包，未报) | 是 | 是 | 4411 | 9
平整翻包 | JG122406025012 | JG1224060250 | 东方850平整 | 其他入库 | 协议品 | 甲 | 陈俊华,钱琨 | 340 | 340 | 1 | 570 | 0.1 | 760 | 10179.1米后翻包短带 |  | 20100142 | 轧硬 | 0.4*760-SPCC | 30910003 | 光亮卷协议品 | 0.1-SPCC |  | 70 | MO000945 | MO000945-010-01-02 | KSFW001 | 东方小品种钢前处理 0.67（昆山富维 厚度公差：0.660-0.670mm,光泽度大于150GU（横向、纵向），粗糙度：Ra0.2-0.45um.硬度：HV80-110） | 13470 | 2024-06-25 | 2024-07-05 | 2 | 2024-07-24 16:21:16 | 2024-07-24 16:22:03 | 江苏东方九天新能源材料有限公司 |  | 陈俊华 |  | 1 | 0.1 | 570 | 760 | 1 | JG122406025012 | 轧0.1，米数控制在23100-23200米，脱脂分一包10400米。 | 1 |  | 关闭 | 是 | 5589 | 10
平整翻包 | JG122406025011 | JG1224060250 | 东方850平整 | 合格 | 让步接收 | 甲 | 陈俊华,钱琨 | 5830 | 5830 | 1 | 10180 | 0.1 | 760 | 10179.1米后翻包短带 | 894.8-930.6米传284.1-284.8MM9个孔洞0.35-0.71平方毫米，2455.5米传256MM孔洞0.21平方毫米，7035.8米传399MM孔洞0.07平方毫米 | 20100142 | 轧硬 | 0.4*760-SPCC | 30210015 | 光亮卷 | 0.1-SPCC |  | 70 | MO000945 | MO000945-010-01-01 | KSFW001 | 东方小品种钢前处理 0.67（昆山富维 厚度公差：0.660-0.670mm,光泽度大于150GU（横向、纵向），粗糙度：Ra0.2-0.45um.硬度：HV80-110） | 13470 | 2024-06-25 | 2024-07-05 | 2 | 2024-07-24 16:21:16 | 2024-07-24 16:22:03 | 江苏东方九天新能源材料有限公司 |  | 陈俊华 |  | 1 | 0.1 | 10180 | 760 | 1 | JG122406025011 | 轧0.1，米数控制在23100-23200米，脱脂分一包10400米。 | 1 |  | 是 | 是 | 5589 | 10
平整翻包 | JG122406013412 | JG1224060134 | 东方850平整 | 合格 | 合格品 | 甲 | 陈俊华,钱琨 | 2620 | 2620 | 1 | 4580 | 0.1 | 760 | 4582.7米处分卷孔洞剪去，内510米倒包剪去 |  | 20100142 | 轧硬 | 0.4*760-SPCC | 30210015 | 光亮卷 | 0.1-SPCC |  | 70 | MO000938 | MO000938-007-01-02 | KSFW001 | 东方小品种钢前处理 0.67（昆山富维 厚度公差：0.660-0.670mm,光泽度大于150GU（横向、纵向），粗糙度：Ra0.2-0.45um.硬度：HV80-110） | 13500 | 2024-06-24 | 2024-07-04 | 5 | 2024-07-24 16:07:39 | 2024-07-24 16:20:29 | 江苏东方九天新能源材料有限公司 |  | 陈俊华 |  | 1 | 0.1 | 4580 | 760 | 1 | JG122406013412 | 轧0.1，米数控制在23100-23200米，脱脂分一包10400米。 | 1 |  | 是 | 是 | 4007 | 7
平整翻包 | JG122406013411 | JG1224060134 | 东方850平整 | 合格 | 合格品 | 甲 | 陈俊华,钱琨 | 5120 | 5120 | 1 | 9020 | 0.1 | 760 | 4582.7米处分卷孔洞剪去，内510米倒包剪去 |  | 20100142 | 轧硬 | 0.4*760-SPCC | 30210015 | 光亮卷 | 0.1-SPCC |  | 70 | MO000938 | MO000938-007-01-01 | KSFW001 | 东方小品种钢前处理 0.67（昆山富维 厚度公差：0.660-0.670mm,光泽度大于150GU（横向、纵向），粗糙度：Ra0.2-0.45um.硬度：HV80-110） | 13500 | 2024-06-24 | 2024-07-04 | 5 | 2024-07-24 16:07:39 | 2024-07-24 16:20:29 | 江苏东方九天新能源材料有限公司 |  | 陈俊华 |  | 1 | 0.1 | 9020 | 760 | 1 | JG122406013411 | 轧0.1，米数控制在23100-23200米，脱脂分一包10400米。 | 1 |  | 是 | 是 | 4007 | 7
最终平整 | 1334966380131 | 1334966380131 | 东方1150平整 | 合格 | 让步接收 | 甲 | 刘飞,宋红飞 | 4735 | 4210 | 0.8891 | 760 | 0.8 | 900 | LG:东方1150平整1.6μm粗糙度的电火花+电镀辊湿平整,恒延伸0.6%,速度50-80m/min,开卷张力2-8KN，收卷张力15-25KN，静电涂镀镍钢带专用防锈油300mg/m2,头尾各取5张（500*900mm）样品。 | 来料上表面多条划伤重(7条)平后划伤变淡【强光能见】，700米后断续无规律划伤重，下表面色差条印，偶有小黑点，320米处小黑斑 | 20600012 | 镍钝化卷半成品 | 0.8-BDCK | 31310031 | 镍钝化卷 | 0.8-BDCK |  | 10 | MO001973 | MO001973-001 | NDH001 | 镍钝化模板 | 4735 | 2024-07-24 | 2024-07-24 | 5 | 2024-07-24 15:22:57 | 2024-07-24 15:42:50 | 江苏东方九天新能源材料有限公司 | 256143 | 宋红飞 |  |  | 0.8 | 0 | 900 | 1 | 1334966380131 | 科达利：（0.8*900）1150平整，要求详见工艺单 | 1 | 来料上表面多条划伤重【7条】，平后划伤变淡【强光能见】，700米后断续无规律划伤重，下表面色差条印，偶有小黑点，320米处小黑斑 | 是 | 是 | 20 | 1
最终平整 | JG12240701031 | JG1224070103 | 东方850平整 | 合格 | 合格品 | 甲 | 陈俊华,钱琨 | 6190 | 6190 | 1 | 10750 | 0.1 | 760 | 平整 |  | 20100142 | 轧硬 | 0.4*760-SPCC | 30210015 | 光亮卷 | 0.1-SPCC |  | 60 | MO001250 | MO001250-003-01 | GLJ003 | 光亮卷前处理 模板 | 13210 | 2024-07-05 | 2024-07-15 | 2 | 2024-07-24 14:05:13 | 2024-07-24 14:05:29 | 江苏东方九天新能源材料有限公司 | 207324 | 陈俊华 |  |  | 0.1 | 10700 | 760 | 1 | JG12240701031 | 轧0.1，米数控制在22700-22800米，脱脂分一包10300米。 | 1 |  | 是 | 是 | 4362 | 3
最终平整 | JG12240602651 | JG1224060265 | 东方850平整 | 合格 | 合格品 | 甲 | 陈俊华,钱琨 | 6420 | 6410 | 0.9984 | 11240 | 0.1 | 760 | 平整 |  | 20100142 | 轧硬 | 0.4*760-SPCC | 30210015 | 光亮卷 | 0.1-SPCC |  | 60 | MO000947 | MO000947-010-01 | KSFW001 | 东方小品种钢前处理 0.67（昆山富维 厚度公差：0.660-0.670mm,光泽度大于150GU（横向、纵向），粗糙度：Ra0.2-0.45um.硬度：HV80-110） | 13020 | 2024-06-25 | 2024-07-05 | 2 | 2024-07-24 13:28:47 | 2024-07-24 13:29:21 | 江苏东方九天新能源材料有限公司 | 193145 | 陈俊华 |  |  | 0.1 | 11200 | 760 | 1 | JG12240602651 | 轧0.1，米数控制在22200-22300米，脱脂分一包9200米。 | 1 |  | 是 | 是 | 27507 | 10
最终平整 | JG12240701071 | JG1224070107 | 东方850平整 | 合格 | 让步接收 | 甲 | 陈俊华,钱琨 | 7350 | 7340 | 0.9986 | 12580 | 0.1 | 760 | 平整 | 376.5米传29.6MM孔洞0.29平方毫米；11891.1米传607.7MM孔洞0.43平方毫米，水锈斑(两边边部) | 20100142 | 轧硬 | 0.4*760-SPCC | 30210015 | 光亮卷 | 0.1-SPCC |  | 60 | MO001250 | MO001250-007-01 | GLJ003 | 光亮卷前处理 模板 | 13360 | 2024-07-05 | 2024-07-15 | 5 | 2024-07-24 13:03:02 | 2024-07-24 13:04:57 | 江苏东方九天新能源材料有限公司 | 207328 | 陈俊华 |  |  | 0.1 | 12500 | 760 | 1 | JG12240701071 | 轧0.1，米数控制在22700-22800米，脱脂分一包10300米。 | 1 | K孔洞(376.5米传29.6MM0.29；11891.1米传607.7MM0.43MM2),S水锈斑(两边边部) | 是 | 是 | 4825 | 7
最终平整 | JG12240602661 | JG1224060266 | 东方850平整 | 合格 | 合格品 | 甲 | 陈俊华,钱琨 | 7040 | 7040 | 1 | 12200 | 0.1 | 760 | 平整 |  | 20100142 | 轧硬 | 0.4*760-SPCC | 30210015 | 光亮卷 | 0.1-SPCC |  | 60 | MO000947 | MO000947-013-01 | KSFW001 | 东方小品种钢前处理 0.67（昆山富维 厚度公差：0.660-0.670mm,光泽度大于150GU（横向、纵向），粗糙度：Ra0.2-0.45um.硬度：HV80-110） | 13040 | 2024-06-25 | 2024-07-05 | 5 | 2024-07-24 12:27:05 | 2024-07-24 12:27:24 | 江苏东方九天新能源材料有限公司 | 193150 | 陈俊华 |  |  | 0.1 | 12130 | 760 | 1 | JG12240602661 | 轧0.1，米数控制在22200-22300米，脱脂分一包9200米。 | 1 |  | 是 | 是 | 4477 | 13
平整改平 | DL002406001321 | DL0024060013 | 东方850平整 | 合格 | 合格品 | 乙 | 秦海波 | 3255 | 3255 | 1 | 1460 | 0.49 | 570 | 走系统打合格证 |  | 20100082 | 轧硬 | 0.6*610-SPCC | 31010050 | 小品种钢卷 | 0.49-SPCC |  | 80 | MO001280 | MO001280-001-02-01 | XPZG001 | 小品种钢前处理模板 | 12290 | 2024-07-06 | 2024-07-18 | 2 | 2024-07-24 12:16:09 | 2024-07-24 12:16:57 | 江苏东方九天新能源材料有限公司 |  | 尹斌斌 |  | 1 | 0.49 | 1460 | 570 | 1 | DL002406001321 | 昆山宝必达（0.49*610）厚度±0.01mm，HV85-105,粗糙度0.5-0.8μM，卷重2-3吨 | 1 |  | 是 | 是 | 1092 | 1
最终平整 | JG12240602671 | JG1224060267 | 东方850平整 | 合格 | 让步接收 | 甲 | 陈俊华,钱琨 | 7085 | 7080 | 0.9993 | 12390 | 0.1 | 760 | 平整 | 操边部1CM花辊印(轻微) | 20100142 | 轧硬 | 0.4*760-SPCC | 30210015 | 光亮卷 | 0.1-SPCC |  | 60 | MO000947 | MO000947-015-01 | KSFW001 | 东方小品种钢前处理 0.67（昆山富维 厚度公差：0.660-0.670mm,光泽度大于150GU（横向、纵向），粗糙度：Ra0.2-0.45um.硬度：HV80-110） | 13065 | 2024-06-25 | 2024-07-05 | 5 | 2024-07-24 11:15:41 | 2024-07-24 11:16:35 | 江苏东方九天新能源材料有限公司 | 193153 | 陈俊华 |  |  | 0.1 | 12300 | 760 | 1 | JG12240602671 | 轧0.1，米数控制在22200-22300米，脱脂分一包9200米。 | 1 | H花辊印(操边部1CM，轻微) | 是 | 是 | 4505 | 15
最终平整 | JG12240602672 | JG1224060267 | 东方850平整 | 合格 | 合格品 | 甲 | 陈俊华,钱琨 | 5595 | 5580 | 0.9973 | 9790 | 0.1 | 760 | 平整 |  | 20100142 | 轧硬 | 0.4*760-SPCC | 30210015 | 光亮卷 | 0.1-SPCC |  | 60 | MO000947 | MO000947-015-02 | KSFW001 | 东方小品种钢前处理 0.67（昆山富维 厚度公差：0.660-0.670mm,光泽度大于150GU（横向、纵向），粗糙度：Ra0.2-0.45um.硬度：HV80-110） | 13065 | 2024-06-25 | 2024-07-05 | 5 | 2024-07-24 10:48:32 | 2024-07-24 10:48:52 | 江苏东方九天新能源材料有限公司 | 193153 | 陈俊华 |  |  | 0.1 | 9750 | 760 | 1 | JG12240602672 | 轧0.1，米数控制在22200-22300米，脱脂分一包9200米。 | 1 |  | 是 | 是 | 4505 | 15
最终平整 | JG12240602762 | JG1224060276 | 东方850平整 | 合格 | 让步接收 | 甲 | 陈俊华,钱琨 | 6650 | 6600 | 0.9925 | 11590 | 0.1 | 760 | 平整 | 189.7-200.4米传4.6-20.1MM7个孔洞0.94-2.02平方毫米 | 20100142 | 轧硬 | 0.4*760-SPCC | 30210015 | 光亮卷 | 0.1-SPCC |  | 60 | MO000945 | MO000945-004-02 | KSFW001 | 东方小品种钢前处理 0.67（昆山富维 厚度公差：0.660-0.670mm,光泽度大于150GU（横向、纵向），粗糙度：Ra0.2-0.45um.硬度：HV80-110） | 13430 | 2024-06-25 | 2024-07-05 | 5 | 2024-07-24 10:21:55 | 2024-07-24 10:23:07 | 江苏东方九天新能源材料有限公司 | 193084 | 陈俊华 |  |  | 0.1 | 11500 | 760 | 1 | JG12240602762 | 轧0.1，米数控制在23100-23200米，脱脂分一包10400米。 | 1 | K孔洞(189.7-200.4米传4.6-20.1MM7个0.94-2.02MM2) | 是 | 是 | 5452 | 4
平整改平 | JG12240602333 | JG1224060233 | 东方850平整 | 合格 | 合格品 | 乙 | 鞠承,姚学禹 | 2600 | 2425 | 0.9327 | 4650 | 0.115 | 610 | / |  | 20100142 | 轧硬 | 0.4*760-SPCC | 30210015 | 光亮卷 | 0.1-SPCC |  | 50 | MO000945 | MO000945-017-03 | KSFW001 | 东方小品种钢前处理 0.67（昆山富维 厚度公差：0.660-0.670mm,光泽度大于150GU（横向、纵向），粗糙度：Ra0.2-0.45um.硬度：HV80-110） | 13500 | 2024-06-25 | 2024-07-05 | 2 | 2024-07-24 08:02:16 | 2024-07-24 08:02:48 | 江苏东方九天新能源材料有限公司 |  | 鞠承 |  | 1 | 0.115 | 5000 | 610 | 1 | JG12240602333 | 轧0.1，米数控制在23100-23200米，脱脂分一包10400米。 |  |  |  |  | 3481 | 17
平整翻包 | DL002406001322 | DL0024060013 | 东方850平整 | 其他入库 | 成品退库 | 乙 | 鞠承,姚学禹 | 2300 | 2300 | 1 | 1000 | 0.49 | 610 | 外圈50米翻包剪掉，然后翻包3.5吨转分剪切边，内2.4t左右留着改轧 | Z重划伤(内800米表面中间划伤重) | 20100082 | 轧硬 | 0.6*610-SPCC | 31010050 | 小品种钢卷 | 0.49-SPCC |  | 60 | MO001280 | MO001280-001-02-02 | XPZG001 | 小品种钢前处理模板 | 12290 | 2024-07-06 | 2024-07-18 | 2 | 2024-07-24 06:12:35 | 2024-07-24 06:14:28 | 江苏东方九天新能源材料有限公司 |  | 鞠承 |  | 1 | 0.49 | 1000 | 610 | 1 | DL002406001322 | 昆山宝必达（0.49*610）厚度±0.01mm，HV85-105,粗糙度0.5-0.8μM，卷重2-3吨 | 1 | Z重划伤(内800米表面中间划伤重) | 是 | 是 | 1092 | 1
平整翻包 | DL002406001321 | DL0024060013 | 东方850平整 | 返工 | 返工 | 乙 | 鞠承,姚学禹 | 3560 | 3560 | 1 | 1500 | 0.49 | 610 | 外圈50米翻包剪掉，然后翻包3.5吨转分剪切边，内2.4t左右留着改轧 | Z重划伤(来料传3CM划伤重) | 20100082 | 轧硬 | 0.6*610-SPCC | 31010050 | 小品种钢卷 | 0.49-SPCC |  | 60 | MO001280 | MO001280-001-02-01 | XPZG001 | 小品种钢前处理模板 | 12290 | 2024-07-06 | 2024-07-18 | 2 | 2024-07-24 06:12:35 | 2024-07-24 06:14:28 | 江苏东方九天新能源材料有限公司 |  | 鞠承 |  | 1 | 0.49 | 1500 | 610 | 1 | DL002406001321 | 昆山宝必达（0.49*610）厚度±0.01mm，HV85-105,粗糙度0.5-0.8μM，卷重2-3吨 | 0 | Z重划伤(来料传3CM划伤重) |  |  | 1092 | 1
平整翻包 | DL002407001112 | DL0024070011 | 东方850平整 | 待判定 | 返工 | 乙 | 鞠承,姚学禹 | 1715 | 1715 | 1 | 1500 | 0.254 | 590 | 尾1500米翻包转分剪 | Z重划伤(来料操13CM划伤重) | 20100077 | 轧硬 | 0.6*590-SPCC | 20600002 | 镍钝化卷半成品 | 0.254-SPCC |  | 60 | MO001665 | MO001665-002-01-02 | HJDM002 | 东方镍钝化半成品前处理0.254（海金杜门：厚度公差：0.250-0.255mm、硬度：90-100HV,粗糙度：Ra0.5-0.7μm） | 11765 | 2024-07-16 | 2024-07-26 | 3 | 2024-07-24 05:14:24 | 2024-07-24 05:16:16 | 江苏东方九天新能源材料有限公司 |  | 鞠承 |  | 1 | 0.254 | 1500 | 590 | 1 | DL002407001112 | 海金杜门：（0.254*590）厚度公差: 0.250-0.255mm，硬度:90-100HV.粗稳度: Ra0.5-0.7um | 1 | Z重划伤(来料操13CM划伤重) |  |  | 2456 | 2
平整翻包 | DL002407001111 | DL0024070011 | 东方850平整 | 合格 | 合格品 | 乙 | 鞠承,姚学禹 | 3965 | 3965 | 1 | 3480 | 0.254 | 590 | 尾1500米翻包转分剪 |  | 20100077 | 轧硬 | 0.6*590-SPCC | 20600002 | 镍钝化卷半成品 | 0.254-SPCC |  | 60 | MO001665 | MO001665-002-01-01 | HJDM002 | 东方镍钝化半成品前处理0.254（海金杜门：厚度公差：0.250-0.255mm、硬度：90-100HV,粗糙度：Ra0.5-0.7μm） | 11765 | 2024-07-16 | 2024-07-26 | 3 | 2024-07-24 05:14:24 | 2024-07-24 05:16:16 | 江苏东方九天新能源材料有限公司 |  | 鞠承 |  | 1 | 0.254 | 3480 | 590 | 1 | DL002407001111 | 海金杜门：（0.254*590）厚度公差: 0.250-0.255mm，硬度:90-100HV.粗稳度: Ra0.5-0.7um | 1 |  | 是 | 是 | 2456 | 2
平整翻包 | DL00240700141 | DL0024070014 | 东方850平整 | 合格 | 合格品 | 乙 | 鞠承,姚学禹 | 5820 | 5345 | 0.9184 | 4670 | 0.254 | 590 | 尾400米倒包剪去 |  | 20100077 | 轧硬 | 0.6*590-SPCC | 20600002 | 镍钝化卷半成品 | 0.254-SPCC |  | 60 | MO001665 | MO001665-003-01 | HJDM002 | 东方镍钝化半成品前处理0.254（海金杜门：厚度公差：0.250-0.255mm、硬度：90-100HV,粗糙度：Ra0.5-0.7μm） | 11760 | 2024-07-16 | 2024-07-26 | 3 | 2024-07-24 05:13:38 | 2024-07-24 05:14:10 | 江苏东方九天新能源材料有限公司 | 244210 | 鞠承 |  |  | 0.254 | 5070 | 590 | 1 | DL00240700141 | 海金杜门：（0.254*590）厚度公差: 0.250-0.255mm，硬度:90-100HV.粗稳度: Ra0.5-0.7um | 1 |  | 是 | 是 | 2223 | 3
平整翻包 | DL00240700432 | DL0024070043 | 东方850平整 | 合格 | 合格品 | 乙 | 鞠承,姚学禹 | 5730 | 5525 | 0.9642 | 4760 | 0.254 | 590 | 尾170米倒包剪去 |  | 20100077 | 轧硬 | 0.6*590-SPCC | 20600002 | 镍钝化卷半成品 | 0.254-SPCC |  | 60 | MO001757 | MO001757-001-02 | HJDM002 | 东方镍钝化半成品前处理0.254（海金杜门：厚度公差：0.250-0.255mm、硬度：90-100HV,粗糙度：Ra0.5-0.7μm） | 11875 | 2024-07-18 | 2024-07-25 | 3 | 2024-07-24 05:12:51 | 2024-07-24 05:13:24 | 江苏东方九天新能源材料有限公司 | 248102 | 鞠承 |  |  | 0.254 | 4930 | 590 | 1 | DL00240700432 | 海金杜门：（0.254*590）厚度公差: 0.250-0.255mm，硬度:90-100HV.粗糙度: Ra0.5-0.7um | 1 |  | 是 | 是 | 3261 | 1
平整翻包 | DL002407001422 | DL0024070014 | 东方850平整 | 返工 | 返工 | 乙 | 鞠承,姚学禹 | 1080 | 1080 | 1 | 910 | 0.254 | 590 | 3740米后翻包转分剪，余下转镍线 | 挫伤重 |  |  |  | 20600002 | 镍钝化卷半成品 | 0.254-SPCC |  | 60 | MO001665 | MO001665-003-02-02 | HJDM002 | 东方镍钝化半成品前处理0.254（海金杜门：厚度公差：0.250-0.255mm、硬度：90-100HV,粗糙度：Ra0.5-0.7μm） | 11760 | 2024-07-16 | 2024-07-26 | 3 | 2024-07-24 03:55:38 | 2024-07-24 03:57:26 | 江苏东方九天新能源材料有限公司 |  | 鞠承 |  | 1 | 0.254 | 910 | 590 | 1 | DL002407001422 | 海金杜门：（0.254*590）厚度公差: 0.250-0.255mm，硬度:90-100HV.粗稳度: Ra0.5-0.7um | 1 |  |  |  | 2223 | 3
平整翻包 | DL002407001421 | DL0024070014 | 东方850平整 | 合格 | 让步接收 | 乙 | 鞠承,姚学禹 | 4340 | 4340 | 1 | 3740 | 0.254 | 590 | 3740米后翻包转分剪，余下转镍线 | X细划伤(下表面传25CM处细划伤平后淡) | 20100077 | 轧硬 | 0.6*590-SPCC | 20600002 | 镍钝化卷半成品 | 0.254-SPCC |  | 60 | MO001665 | MO001665-003-02-01 | HJDM002 | 东方镍钝化半成品前处理0.254（海金杜门：厚度公差：0.250-0.255mm、硬度：90-100HV,粗糙度：Ra0.5-0.7μm） | 11760 | 2024-07-16 | 2024-07-26 | 3 | 2024-07-24 03:55:38 | 2024-07-24 03:57:26 | 江苏东方九天新能源材料有限公司 |  | 鞠承 |  | 1 | 0.254 | 3740 | 590 | 1 | DL002407001421 | 海金杜门：（0.254*590）厚度公差: 0.250-0.255mm，硬度:90-100HV.粗稳度: Ra0.5-0.7um | 1 | X细划伤(下表面传25CM处细划伤平后淡) | 是 | 是 | 2223 | 3
最终平整 | DL00240700431 | DL0024070043 | 东方850平整 | 合格 | 让步接收 | 乙 | 鞠承,姚学禹 | 5770 | 5760 | 0.9983 | 4960 | 0.254 | 590 | 海金杜门：850平整建议用1.0-1.2μm毛化辊平整、厚度公差：0.250-0.255mm、硬度90-100HV,抗拉＜355MPa.粗糙度Ra0.5-0.7μm（合格证上备注镍基带蓝色标签） | S色差条印(),A暗线印(来料 板面暗),Z振纹(板面),Y氧化边(两边重),T停机斑(50米处),H黑斑(内60米传1-2CM黑斑) | 20100077 | 轧硬 | 0.6*590-SPCC | 20600002 | 镍钝化卷半成品 | 0.254-SPCC |  | 50 | MO001757 | MO001757-001-01 | HJDM002 | 东方镍钝化半成品前处理0.254（海金杜门：厚度公差：0.250-0.255mm、硬度：90-100HV,粗糙度：Ra0.5-0.7μm） | 11875 | 2024-07-18 | 2024-07-25 | 3 | 2024-07-24 03:40:55 | 2024-07-24 03:42:26 | 江苏东方九天新能源材料有限公司 | 248102 | 鞠承 |  |  | 0.254 | 4940 | 590 | 1 | DL00240700431 | 海金杜门：（0.254*590）厚度公差: 0.250-0.255mm，硬度:90-100HV.粗糙度: Ra0.5-0.7um | 1 | S色差条印(),A暗线印(来料 板面暗),Z振纹(板面),Y氧化边(两边重),T停机斑(50米处),H黑斑(内60米传1-2CM黑斑) | 是 | 是 | 3261 | 1
最终平整 | DL00240700102 | DL0024070010 | 东方850平整 | 合格 | 合格品 | 乙 | 鞠承,姚学禹 | 5170 | 5150 | 0.9961 | 4500 | 0.254 | 590 | 海金杜门：850平整建议用1.0-1.2μm毛化辊平整、厚度公差：0.250-0.255mm、硬度90-100HV,抗拉＜355MPa.粗糙度Ra0.5-0.7μm（合格证上备注镍基带蓝色标签） | A暗线印(来料表面轻微暗),Z振纹(板面),Y氧化边(两边),T停机斑(50米处),H黑斑(夹纸内100米传1-2CM黑斑) | 20100077 | 轧硬 | 0.6*590-SPCC | 20600002 | 镍钝化卷半成品 | 0.254-SPCC |  | 50 | MO001665 | MO001665-001-02 | HJDM002 | 东方镍钝化半成品前处理0.254（海金杜门：厚度公差：0.250-0.255mm、硬度：90-100HV,粗糙度：Ra0.5-0.7μm） | 11905 | 2024-07-16 | 2024-07-26 | 3 | 2024-07-24 02:14:36 | 2024-07-24 02:16:15 | 江苏东方九天新能源材料有限公司 | 244175 | 鞠承 |  |  | 0.254 | 4500 | 590 | 1 | DL00240700102 | 海金杜门：（0.254*590）厚度公差: 0.250-0.255mm，硬度:90-100HV.粗稳度: Ra0.5-0.7um | 1 | A暗线印(来料表面轻微暗),Z振纹(板面),Y氧化边(两边),T停机斑(50米处),H黑斑(夹纸内100米传1-2CM黑斑) | 是 | 是 | 2053 | 1
最终平整 | DL00240700471 | DL0024070047 | 东方850平整 | 合格 | 让步接收 | 乙 | 鞠承,姚学禹 | 5760 | 5730 | 0.9948 | 4940 | 0.254 | 590 | 海金杜门：850平整建议用1.0-1.2μm毛化辊平整、厚度公差：0.250-0.255mm、硬度90-100HV,抗拉＜355MPa.粗糙度Ra0.5-0.7μm（合格证上备注镍基带蓝色标签） | A暗线印(来料表面),Z振纹(表面),T停机斑(50米处),N粘钢折印(尾40米传2CM) | 20100077 | 轧硬 | 0.6*590-SPCC | 20600002 | 镍钝化卷半成品 | 0.254-SPCC |  | 50 | MO001757 | MO001757-002-01 | HJDM002 | 东方镍钝化半成品前处理0.254（海金杜门：厚度公差：0.250-0.255mm、硬度：90-100HV,粗糙度：Ra0.5-0.7μm） | 11805 | 2024-07-18 | 2024-07-25 | 3 | 2024-07-24 01:31:44 | 2024-07-24 01:32:56 | 江苏东方九天新能源材料有限公司 | 248103 | 鞠承 |  |  | 0.254 | 4930 | 590 | 1 | DL00240700471 | 海金杜门：（0.254*590）厚度公差: 0.250-0.255mm，硬度:90-100HV.粗糙度: Ra0.5-0.7um | 1 | A暗线印(来料表面),Z振纹(表面),T停机斑(50米处),N粘钢折印(尾40米传2CM) | 是 | 是 | 3915 | 2
最终平整 | DL00240700472 | DL0024070047 | 东方850平整 | 合格 | 让步接收 | 乙 | 鞠承,姚学禹 | 5790 | 5690 | 0.9827 | 4940 | 0.254 | 590 | 海金杜门：850平整建议用1.0-1.2μm毛化辊平整、厚度公差：0.250-0.255mm、硬度90-100HV,抗拉＜355MPa.粗糙度Ra0.5-0.7μm（合格证上备注镍基带蓝色标签） | A暗线印(来料表面暗),Y氧化边(两边),N粘钢折印(尾40米传2CM),S色差(来料传2CM处亮条印平后强光明显) | 20100077 | 轧硬 | 0.6*590-SPCC | 20600002 | 镍钝化卷半成品 | 0.254-SPCC |  | 50 | MO001757 | MO001757-002-02 | HJDM002 | 东方镍钝化半成品前处理0.254（海金杜门：厚度公差：0.250-0.255mm、硬度：90-100HV,粗糙度：Ra0.5-0.7μm） | 11805 | 2024-07-18 | 2024-07-25 | 3 | 2024-07-24 00:58:02 | 2024-07-24 01:00:29 | 江苏东方九天新能源材料有限公司 | 248103 | 鞠承 |  |  | 0.254 | 4980 | 590 | 1 | DL00240700472 | 海金杜门：（0.254*590）厚度公差: 0.250-0.255mm，硬度:90-100HV.粗糙度: Ra0.5-0.7um | 1 | A暗线印(来料表面暗),Y氧化边(两边),N粘钢折印(尾40米传2CM),S色差(来料传2CM处亮条印平后强光明显) | 是 | 是 | 3915 | 2
最终平整 | DL122407001322 | DL1224070013 | 东方850平整 | 其他入库 | 成品退库 | 乙 | 姚学禹 | 2840 | 2840 | 1 | 870 | 0.68 | 610 | 泰兴双永：850平整建议用Ra1.2-1.5μm毛化辊，厚度公差：0.670-0.690mm，硬度95-110HV，粗糙度0.8-1.0μm. | H厚薄公差(来料传0.696操0.695平后传0.982操0.67量0.682跳0.682-0.689),N粘钢折印(尾270米传10-40CM重) | 20100130 | 轧硬 | 1.2*610-SPCC | 31010068 | 小品种钢卷 | 0.68-SPCC |  | 50 | MO001542 | MO001542-001-02-02 | XPZG001 | 小品种钢前处理模板 | 12330 | 2024-07-12 | 2024-07-22 | 3 | 2024-07-24 00:18:07 | 2024-07-24 00:23:05 | 江苏东方九天新能源材料有限公司 |  | 鞠承 |  | 1 | 0.68 | 870 | 610 | 1 | DL122407001322 | 泰兴双永：（0.68*610）厚度±0.01mm，HV90-110,粗糙度0.8-1.0μM，卷重2-3吨 | 1 | H厚薄公差(来料传0.696操0.695平后传0.982操0.67量0.682跳0.682-0.689),N粘钢折印(尾270米传10-40CM重) | 是 | 是 | 2445 | 1
最终平整 | DL122407001321 | DL1224070013 | 东方850平整 | 待判定 | 返工 | 乙 | 姚学禹 | 2900 | 2900 | 1 | 900 | 0.68 | 610 | 泰兴双永：850平整建议用Ra1.2-1.5μm毛化辊，厚度公差：0.670-0.690mm，硬度95-110HV，粗糙度0.8-1.0μm. | A暗线印(来料表面),Z振纹(表面),Y氧化边(两边重),H厚薄公差(来料传0.696操0.695平后传0.982操0.67量0.682跳0.682-0.689),H黑斑(666米传1CM【1米长】/730-740米传2个2CM) | 20100130 | 轧硬 | 1.2*610-SPCC | 31010068 | 小品种钢卷 | 0.68-SPCC |  | 50 | MO001542 | MO001542-001-02-01 | XPZG001 | 小品种钢前处理模板 | 12330 | 2024-07-12 | 2024-07-22 | 3 | 2024-07-24 00:18:07 | 2024-07-24 00:23:05 | 江苏东方九天新能源材料有限公司 |  | 鞠承 |  | 1 | 0.68 | 900 | 610 | 1 | DL122407001321 | 泰兴双永：（0.68*610）厚度±0.01mm，HV90-110,粗糙度0.8-1.0μM，卷重2-3吨 | 1 | A暗线印(来料表面),Z振纹(表面),Y氧化边(两边重),H厚薄公差(来料传0.696操0.695平后传0.982操0.67量0.682跳0.682-0.689),H黑斑(666米传1CM【1米长】/730-740米传2个2CM) |  |  | 2445 | 1
平整翻包 | DL002406001222 | DL0024060012 | 东方850平整 | 合格 | 合格品 | 乙 | 鞠承,姚学禹 | 2930 | 2930 | 1 | 1120 | 0.54 | 610 | 尾50米剪去，让步放行，平均一分二发货 |  | 20100082 | 轧硬 | 0.6*610-SPCC | 31010056 | 小品种钢卷 | 0.54-SPCC |  | 60 | MO001279 | MO001279-002-02-02 | XPZG001 | 小品种钢前处理模板 | 12275 | 2024-07-06 | 2024-07-18 | 5 | 2024-07-24 00:01:45 | 2024-07-24 00:03:29 | 江苏东方九天新能源材料有限公司 |  | 鞠承 |  | 1 | 0.54 | 1120 | 610 | 1 | DL002406001222 | 昆山宝必达（0.54*610）厚度±0.01mm，HV85-105,粗糙度0.5-0.8μM，卷重2-3吨 | 1 |  | 是 | 是 | 2568 | 2
平整翻包 | DL002406001221 | DL0024060012 | 东方850平整 | 合格 | 让步接收 | 乙 | 鞠承,姚学禹 | 2840 | 2840 | 1 | 1100 | 0.54 | 610 | 尾50米剪去，让步放行，平均一分二发货 | 硬度偏高110（要求：85-105） | 20100082 | 轧硬 | 0.6*610-SPCC | 31010056 | 小品种钢卷 | 0.54-SPCC |  | 60 | MO001279 | MO001279-002-02-01 | XPZG001 | 小品种钢前处理模板 | 12275 | 2024-07-06 | 2024-07-18 | 5 | 2024-07-24 00:01:45 | 2024-07-24 00:03:29 | 江苏东方九天新能源材料有限公司 |  | 鞠承 |  | 1 | 0.54 | 1100 | 610 | 1 | DL002406001221 | 昆山宝必达（0.54*610）厚度±0.01mm，HV85-105,粗糙度0.5-0.8μM，卷重2-3吨 | 1 |  | 是 | 是 | 2568 | 2
最终平整 | DL12240700131 | DL1224070013 | 东方850平整 | 返工 | 返工 | 甲 | 陈俊华,钱琨 | 5820 | 5650 | 0.9708 | 1750 | 0.68 | 610 | 泰兴双永：850平整建议用Ra1.2-1.5μm毛化辊，厚度公差：0.670-0.690mm，硬度95-110HV，粗糙度0.8-1.0μm. | H厚薄公差(平前操0.689传0.677，平后操0.668传0.680，正常跳动0.682-0.687，偶跳0.680),H横辊印(轻微),H黑斑(传385米处传2CM，小的) | 20100130 | 轧硬 | 1.2*610-SPCC | 31010068 | 小品种钢卷 | 0.68-SPCC |  | 50 | MO001542 | MO001542-001-01 | XPZG001 | 小品种钢前处理模板 | 12330 | 2024-07-12 | 2024-07-22 | 3 | 2024-07-23 18:08:28 | 2024-07-23 18:11:18 | 江苏东方九天新能源材料有限公司 | 239171 | 陈俊华 |  |  | 0.68 | 1780 | 610 | 1 | DL12240700131 | 泰兴双永：（0.68*610）厚度±0.01mm，HV90-110,粗糙度0.8-1.0μM，卷重2-3吨 | 0 | H厚薄公差(平前操0.689传0.677，平后操0.668传0.680，正常跳动0.682-0.687，偶跳0.680),H横辊印(轻微),H黑斑(传385米处传2CM，小的) |  |  | 2445 | 1
最终平整 | DL002405509922 | DL0024055099 | 东方850平整 | 合格 | 让步接收 | 甲 | 陈俊华,钱琨 | 2890 | 2890 | 1 | 1280 | 0.46 | 630 | 泰兴双永：850平整建议用Ra1.2-1.5μm毛化辊厚度公差：0.45-0.47mm，硬度95-110HV，粗糙度0.8-1.0μm | X细划伤(上板面，平后淡) | 20100086 | 轧硬 | 0.6*630-SPCC | 31010047 | 小品种钢卷 | 0.46-SPCC |  | 50 | MO001551 | MO001551-001-02-02 | XPZG001 | 小品种钢前处理模板 | 12530 | 2024-07-12 | 2024-07-22 | 3 | 2024-07-23 17:43:14 | 2024-07-23 17:44:46 | 江苏东方九天新能源材料有限公司 |  | 陈俊华 |  | 1 | 0.46 | 1280 | 630 | 1 | DL002405509922 | 泰兴双永：（0.46*630）厚度±0.01mm，HV90-110,粗糙度0.8-1.0μM，卷重2-3吨 | 1 | X细划伤(上板面，平后淡) | 是 | 是 | 1297 | 1
最终平整 | DL002405509921 | DL0024055099 | 东方850平整 | 合格 | 让步接收 | 甲 | 陈俊华,钱琨 | 2980 | 2980 | 1 | 1300 | 0.46 | 630 | 泰兴双永：850平整建议用Ra1.2-1.5μm毛化辊厚度公差：0.45-0.47mm，硬度95-110HV，粗糙度0.8-1.0μm | X细划伤(上板面，平后淡) | 20100086 | 轧硬 | 0.6*630-SPCC | 31010047 | 小品种钢卷 | 0.46-SPCC |  | 50 | MO001551 | MO001551-001-02-01 | XPZG001 | 小品种钢前处理模板 | 12530 | 2024-07-12 | 2024-07-22 | 3 | 2024-07-23 17:43:14 | 2024-07-23 17:44:46 | 江苏东方九天新能源材料有限公司 |  | 陈俊华 |  | 1 | 0.46 | 1300 | 630 | 1 | DL002405509921 | 泰兴双永：（0.46*630）厚度±0.01mm，HV90-110,粗糙度0.8-1.0μM，卷重2-3吨 | 1 | X细划伤(上板面，平后淡) | 是 | 是 | 1297 | 1
平整翻包 | DL00240700112 | DL0024070011 | 东方850平整 | 合格 | 合格品 | 甲 | 鞠承 | 5650 | 5650 | 1 | 4930 | 0.254 | 590 | 走一下翻包系统，不用真的翻包 |  | 20100077 | 轧硬 | 0.6*590-SPCC | 20600002 | 镍钝化卷半成品 | 0.254-SPCC |  | 60 | MO001665 | MO001665-002-02 | HJDM002 | 东方镍钝化半成品前处理0.254（海金杜门：厚度公差：0.250-0.255mm、硬度：90-100HV,粗糙度：Ra0.5-0.7μm） | 11765 | 2024-07-16 | 2024-07-26 | 3 | 2024-07-23 17:29:35 | 2024-07-23 17:31:06 | 江苏东方九天新能源材料有限公司 | 244182 | 周爱东 |  |  | 0.254 | 4930 | 590 | 1 | DL00240700112 | 海金杜门：（0.254*590）厚度公差: 0.250-0.255mm，硬度:90-100HV.粗稳度: Ra0.5-0.7um | 1 |  | 是 | 是 | 2456 | 2
最终平整 | DL002405511022 | DL0024055110 | 东方850平整 | 其他入库 | 成品退库 | 甲 | 陈俊华,钱琨 | 2830 | 2830 | 1 | 1460 | 0.39 | 630 | 泰兴双永：850平整建议用Ra1.2-1.5μm毛化辊，厚度公差：0.38-0.40mm，硬度95-110HV，粗糙度0.8-1.0μm | 1130-1140米下板面多条划伤脱皮(重) | 20100086 | 轧硬 | 0.6*630-SPCC | 31010040 | 小品种钢卷 | 0.39-SPCC |  | 50 | MO001548 | MO001548-001-02-02 | XPZG001 | 小品种钢前处理模板 | 12635 | 2024-07-12 | 2024-07-22 | 5 | 2024-07-23 15:42:43 | 2024-07-23 15:45:08 | 江苏东方九天新能源材料有限公司 |  | 陈俊华 |  | 1 | 0.39 | 1460 | 630 | 1 | DL002405511022 | 泰兴双永：（0.39*630）厚度±0.01mm，HV90-110,粗糙度0.8-1.0μM，卷重2-3吨 | 1 | T脱皮(1130-1140米下板面，划伤脱皮多条，重) | 是 | 是 | 1530 | 1
最终平整 | DL002405511021 | DL0024055110 | 东方850平整 | 返工 | 返工 | 甲 | 陈俊华,钱琨 | 3070 | 3070 | 1 | 1570 | 0.39 | 630 | 泰兴双永：850平整建议用Ra1.2-1.5μm毛化辊，厚度公差：0.38-0.40mm，硬度95-110HV，粗糙度0.8-1.0μm | 传边部色差，上下板面粗糙度低0.729/0.736/0.775/-0.79/0.746/0.726【Ra：0.8-1.0】 | 20100086 | 轧硬 | 0.6*630-SPCC | 31010040 | 小品种钢卷 | 0.39-SPCC |  | 50 | MO001548 | MO001548-001-02-01 | XPZG001 | 小品种钢前处理模板 | 12635 | 2024-07-12 | 2024-07-22 | 5 | 2024-07-23 15:42:43 | 2024-07-23 15:45:08 | 江苏东方九天新能源材料有限公司 |  | 陈俊华 |  | 1 | 0.39 | 1570 | 630 | 1 | DL002405511021 | 泰兴双永：（0.39*630）厚度±0.01mm，HV90-110,粗糙度0.8-1.0μM，卷重2-3吨 | 0 | S色差(传边部) |  |  | 1530 | 1
最终平整 | DL002405509912 | DL0024055099 | 东方850平整 | 合格 | 让步接收 | 甲 | 陈俊华,钱琨 | 2800 | 2800 | 1 | 1250 | 0.46 | 630 | 泰兴双永：850平整建议用Ra1.2-1.5μm毛化辊厚度公差：0.45-0.47mm，硬度95-110HV，粗糙度0.8-1.0μm | 下板面7CM处线条印(平后淡) | 20100086 | 轧硬 | 0.6*630-SPCC | 31010047 | 小品种钢卷 | 0.46-SPCC |  | 50 | MO001551 | MO001551-001-01-02 | XPZG001 | 小品种钢前处理模板 | 12530 | 2024-07-12 | 2024-07-22 | 3 | 2024-07-23 15:16:24 | 2024-07-23 15:18:51 | 江苏东方九天新能源材料有限公司 |  | 陈俊华 |  | 1 | 0.46 | 1250 | 630 | 1 | DL002405509912 | 泰兴双永：（0.46*630）厚度±0.01mm，HV90-110,粗糙度0.8-1.0μM，卷重2-3吨 | 1 | X线条印(下板面7CM处，平后淡) | 是 | 是 | 1297 | 1
最终平整 | DL002405509911 | DL0024055099 | 东方850平整 | 合格 | 让步接收 | 甲 | 陈俊华,钱琨 | 3020 | 3020 | 1 | 1300 | 0.46 | 630 | 泰兴双永：850平整建议用Ra1.2-1.5μm毛化辊厚度公差：0.45-0.47mm，硬度95-110HV，粗糙度0.8-1.0μm | 内900米操1.5CM内折印，下板面传7CM处线条印(平后淡) | 20100086 | 轧硬 | 0.6*630-SPCC | 31010047 | 小品种钢卷 | 0.46-SPCC |  | 50 | MO001551 | MO001551-001-01-01 | XPZG001 | 小品种钢前处理模板 | 12530 | 2024-07-12 | 2024-07-22 | 3 | 2024-07-23 15:16:24 | 2024-07-23 15:18:51 | 江苏东方九天新能源材料有限公司 |  | 陈俊华 |  | 1 | 0.46 | 1300 | 630 | 1 | DL002405509911 | 泰兴双永：（0.46*630）厚度±0.01mm，HV90-110,粗糙度0.8-1.0μM，卷重2-3吨 | 1 | Z撞伤折印(内900米操1.5CM内),X线条印(下板面传7CM处，平后淡) | 是 | 是 | 1297 | 1
平整翻包 | JG12240601342 | JG1224060134 | 东方850平整 | 合格 | 让步接收 | 乙 | 鞠承,姚学禹 | 5350 | 5270 | 0.985 | 9260 | 0.1 | 760 | 内121米倒包剪去 | 5510米传35CM孔洞0.29平方毫米，2643米传30CM孔洞2.02平方毫米 | 20100142 | 轧硬 | 0.4*760-SPCC | 30210015 | 光亮卷 | 0.1-SPCC |  | 70 | MO000938 | MO000938-007-02 | KSFW001 | 东方小品种钢前处理 0.67（昆山富维 厚度公差：0.660-0.670mm,光泽度大于150GU（横向、纵向），粗糙度：Ra0.2-0.45um.硬度：HV80-110） | 13500 | 2024-06-24 | 2024-07-04 | 5 | 2024-07-23 05:37:08 | 2024-07-23 05:38:17 | 江苏东方九天新能源材料有限公司 | 192991 | 鞠承 |  |  | 0.1 | 9380 | 760 | 1 | JG12240601342 | 轧0.1，米数控制在23100-23200米，脱脂分一包10400米。 | 1 | K孔洞(5510米传35CM0.29/2643米传30CM2.02) | 是 | 是 | 4007 | 7
平整翻包 | JG12240602632 | JG1224060263 | 东方850平整 | 合格 | 让步接收 | 乙 | 鞠承,姚学禹 | 5380 | 5210 | 0.9684 | 9130 | 0.1 | 760 | 9281米后倒包剪去 | 688米传9CM孔洞0.94平方毫米，1312米传31CM孔洞2.82平方毫米，7242米传17CM孔洞0.72平方毫米 | 20100142 | 轧硬 | 0.4*760-SPCC | 30210015 | 光亮卷 | 0.1-SPCC |  | 70 | MO000947 | MO000947-011-02 | KSFW001 | 东方小品种钢前处理 0.67（昆山富维 厚度公差：0.660-0.670mm,光泽度大于150GU（横向、纵向），粗糙度：Ra0.2-0.45um.硬度：HV80-110） | 13030 | 2024-06-25 | 2024-07-05 | 2 | 2024-07-23 04:56:30 | 2024-07-23 04:58:03 | 江苏东方九天新能源材料有限公司 | 193147 | 鞠承 |  |  | 0.1 | 9450 | 760 | 1 | JG12240602632 | 轧0.1，米数控制在22200-22300米，脱脂分一包9200米。 | 1 | K孔洞(688米传9CM0.94/1312米传31CM2.82/7242米传17CM0.72) | 是 | 是 | 6000 | 11
平整翻包 | DL002405509722 | DL0024055097 | 东方850平整 | 合格 | 让步接收 | 乙 | 鞠承,姚学禹 | 2410 | 2410 | 1 | 1100 | 0.44 | 630 | 内100米不要，剩余平均一分二发货 | 厚度公差有高点（0.450-0.452mm） | 20100086 | 轧硬 | 0.6*630-SPCC | 31010045 | 小品种钢卷 | 0.44-SPCC |  | 60 | MO001547 | MO001547-001-02-02 | XPZG001 | 小品种钢前处理模板 | 12660 | 2024-07-12 | 2024-07-22 | 3 | 2024-07-23 04:07:10 | 2024-07-23 04:08:00 | 江苏东方九天新能源材料有限公司 |  | 鞠承 |  | 1 | 0.44 | 1100 | 630 | 1 | DL002405509722 | 泰兴双永：（0.44*630）厚度±0.01mm，HV90-110,粗糙度0.8-1.0μM，卷重2-3吨 | 1 |  | 是 | 是 | 1356 | 1
平整翻包 | DL002405509721 | DL0024055097 | 东方850平整 | 合格 | 让步接收 | 乙 | 鞠承,姚学禹 | 3400 | 3400 | 1 | 1550 | 0.44 | 630 | 内100米不要，剩余平均一分二发货 | 厚度公差有高点（0.450-0.452mm） | 20100086 | 轧硬 | 0.6*630-SPCC | 31010045 | 小品种钢卷 | 0.44-SPCC |  | 60 | MO001547 | MO001547-001-02-01 | XPZG001 | 小品种钢前处理模板 | 12660 | 2024-07-12 | 2024-07-22 | 3 | 2024-07-23 04:07:10 | 2024-07-23 04:08:00 | 江苏东方九天新能源材料有限公司 |  | 鞠承 |  | 1 | 0.44 | 1550 | 630 | 1 | DL002405509721 | 泰兴双永：（0.44*630）厚度±0.01mm，HV90-110,粗糙度0.8-1.0μM，卷重2-3吨 | 1 |  | 是 | 是 | 1356 | 1
平整翻包 | DL002406001411 | DL0024060014 | 东方850平整 | 合格 | 合格品 | 乙 | 鞠承,姚学禹 | 2970 | 2710 | 0.9125 | 1100 | 0.51 | 610 | 内100米翻包剪掉 |  | 20100082 | 轧硬 | 0.6*610-SPCC | 31010052 | 小品种钢卷 | 0.51-SPCC |  | 60 | MO001277 | MO001277-001-01-01 | XPZG001 | 小品种钢前处理模板 | 12295 | 2024-07-06 | 2024-07-18 | 2 | 2024-07-23 03:15:13 | 2024-07-23 03:16:02 | 江苏东方九天新能源材料有限公司 |  | 鞠承 |  | 1 | 0.51 | 1200 | 610 | 1 | DL002406001411 | 昆山宝必达（0.51*610）厚度±0.01mm，HV85-105,粗糙度0.5-0.8μM，卷重2-3吨 | 1 |  | 是 | 是 | 1488 | 1
最终平整 | DL00240700111 | DL0024070011 | 东方850平整 | 返工 | 返工 | 乙 | 鞠承,姚学禹 | 5700 | 5680 | 0.9965 | 4980 | 0.254 | 590 | 海金杜门：850平整建议用1.0-1.2μm毛化辊平整、厚度公差：0.250-0.255mm、硬度90-100HV,抗拉＜355MPa.粗糙度Ra0.5-0.7μm（合格证上备注镍基带蓝色标签） | Z重划伤(尾1500米传下表面13CM处重平后明显),S色差条印(板面),A暗线印(来料表面多处暗),Z振纹(板面),Y氧化边(两边),T脱皮(4050米传20CM处划伤脱皮重【2米长】) | 20100077 | 轧硬 | 0.6*590-SPCC | 20600002 | 镍钝化卷半成品 | 0.254-SPCC |  | 50 | MO001665 | MO001665-002-01 | HJDM002 | 东方镍钝化半成品前处理0.254（海金杜门：厚度公差：0.250-0.255mm、硬度：90-100HV,粗糙度：Ra0.5-0.7μm） | 11765 | 2024-07-16 | 2024-07-26 | 3 | 2024-07-23 02:17:14 | 2024-07-23 02:19:21 | 江苏东方九天新能源材料有限公司 | 244182 | 鞠承 |  |  | 0.254 | 4985 | 590 | 1 | DL00240700111 | 海金杜门：（0.254*590）厚度公差: 0.250-0.255mm，硬度:90-100HV.粗稳度: Ra0.5-0.7um | 0 | Z重划伤(尾1500米传下表面13CM处重平后明显),S色差条印(板面),A暗线印(来料表面多处暗),Z振纹(板面),Y氧化边(两边),T脱皮(4050米传20CM处划伤脱皮重【2米长】) |  |  | 2456 | 2
最终平整 | DL00240700432 | DL0024070043 | 东方850平整 | 返工 | 返工 | 乙 | 鞠承,姚学禹 | 5720 | 5730 | 1.0017 | 4930 | 0.254 | 590 | 海金杜门：850平整建议用1.0-1.2μm毛化辊平整、厚度公差：0.250-0.255mm、硬度90-100HV,抗拉＜355MPa.粗糙度Ra0.5-0.7μm（合格证上备注镍基带蓝色标签） | X细划伤(来料表面轻微细划伤平后不明显),Z振纹(板面),T停机斑(50米处),Y氧化边(两边),S色差条印(板面),A暗线印(来料表面暗) | 20100077 | 轧硬 | 0.6*590-SPCC | 20600002 | 镍钝化卷半成品 | 0.254-SPCC |  | 50 | MO001757 | MO001757-001-02 | HJDM002 | 东方镍钝化半成品前处理0.254（海金杜门：厚度公差：0.250-0.255mm、硬度：90-100HV,粗糙度：Ra0.5-0.7μm） | 11875 | 2024-07-18 | 2024-07-25 | 3 | 2024-07-23 00:52:20 | 2024-07-23 00:54:12 | 江苏东方九天新能源材料有限公司 | 248102 | 鞠承 |  |  | 0.254 | 4920 | 590 | 1 | DL00240700432 | 海金杜门：（0.254*590）厚度公差: 0.250-0.255mm，硬度:90-100HV.粗糙度: Ra0.5-0.7um | 0 | X细划伤(来料表面轻微细划伤平后不明显),Z振纹(板面),T停机斑(50米处),Y氧化边(两边),S色差条印(板面),A暗线印(来料表面暗) |  |  | 3261 | 1
最终平整 | DL00240700112 | DL0024070011 | 东方850平整 | 返工 | 返工 | 乙 | 鞠承,姚学禹 | 5660 | 5650 | 0.9982 | 4930 | 0.254 | 590 | 海金杜门：850平整建议用1.0-1.2μm毛化辊平整、厚度公差：0.250-0.255mm、硬度90-100HV,抗拉＜355MPa.粗糙度Ra0.5-0.7μm（合格证上备注镍基带蓝色标签） | A暗线印(来料表面轻微暗),Z振纹(板面),H黑斑(内100米表面传偶有1CM黑斑),Y氧化边(两边) | 20100077 | 轧硬 | 0.6*590-SPCC | 20600002 | 镍钝化卷半成品 | 0.254-SPCC |  | 50 | MO001665 | MO001665-002-02 | HJDM002 | 东方镍钝化半成品前处理0.254（海金杜门：厚度公差：0.250-0.255mm、硬度：90-100HV,粗糙度：Ra0.5-0.7μm） | 11765 | 2024-07-16 | 2024-07-26 | 3 | 2024-07-23 00:12:13 | 2024-07-23 00:14:46 | 江苏东方九天新能源材料有限公司 | 244182 | 鞠承 |  |  | 0.254 | 4920 | 590 | 1 | DL00240700112 | 海金杜门：（0.254*590）厚度公差: 0.250-0.255mm，硬度:90-100HV.粗稳度: Ra0.5-0.7um | 0 | A暗线印(来料表面轻微暗),Z振纹(板面),H黑斑(内100米表面传偶有1CM黑斑),Y氧化边(两边) |  |  | 2456 | 2
最终平整 | DL00240700141 | DL0024070014 | 东方850平整 | 返工 | 返工 | 乙 | 鞠承,姚学禹 | 5865 | 5820 | 0.9923 | 5070 | 0.254 | 590 | 海金杜门：850平整建议用1.0-1.2μm毛化辊平整、厚度公差：0.250-0.255mm、硬度90-100HV,抗拉＜355MPa.粗糙度Ra0.5-0.7μm（合格证上备注镍基带蓝色标签） | A暗线印(来料板面暗),S色差条印(板面中间),Z振纹(板面),Y氧化边(板面两边),N粘钢折印(尾400米传3-5CM粘钢印),C挫伤(4870米传10CM内2个挫伤重) | 20100077 | 轧硬 | 0.6*590-SPCC | 20600002 | 镍钝化卷半成品 | 0.254-SPCC |  | 50 | MO001665 | MO001665-003-01 | HJDM002 | 东方镍钝化半成品前处理0.254（海金杜门：厚度公差：0.250-0.255mm、硬度：90-100HV,粗糙度：Ra0.5-0.7μm） | 11760 | 2024-07-16 | 2024-07-26 | 3 | 2024-07-22 23:24:05 | 2024-07-22 23:27:14 | 江苏东方九天新能源材料有限公司 | 244210 | 鞠承 |  |  | 0.254 | 5120 | 590 | 1 | DL00240700141 | 海金杜门：（0.254*590）厚度公差: 0.250-0.255mm，硬度:90-100HV.粗稳度: Ra0.5-0.7um | 0 | A暗线印(来料板面暗),S色差条印(板面中间),Z振纹(板面),Y氧化边(板面两边),N粘钢折印(尾400米传3-5CM粘钢印),C挫伤(4870米传10CM内2个挫伤重) |  |  | 2223 | 3
最终平整 | DL00240700142 | DL0024070014 | 东方850平整 | 返工 | 返工 | 甲 | 陈俊华,刘飞 | 5600 | 5420 | 0.9679 | 4650 | 0.254 | 590 | 海金杜门：850平整建议用1.0-1.2μm毛化辊平整、厚度公差：0.250-0.255mm、硬度90-100HV,抗拉＜355MPa.粗糙度Ra0.5-0.7μm（合格证上备注镍基带蓝色标签） | 下板面传侧25cm处细划伤平后淡, 3740-3750米松包轻挫伤 | 20100077 | 轧硬 | 0.6*590-SPCC | 20600002 | 镍钝化卷半成品 | 0.254-SPCC |  | 50 | MO001665 | MO001665-003-02 | HJDM002 | 东方镍钝化半成品前处理0.254（海金杜门：厚度公差：0.250-0.255mm、硬度：90-100HV,粗糙度：Ra0.5-0.7μm） | 11760 | 2024-07-16 | 2024-07-26 | 3 | 2024-07-22 17:09:49 | 2024-07-22 17:11:57 | 江苏东方九天新能源材料有限公司 | 244210 | 陈俊华 |  |  | 0.254 | 4790 | 590 | 1 | DL00240700142 | 海金杜门：（0.254*590）厚度公差: 0.250-0.255mm，硬度:90-100HV.粗稳度: Ra0.5-0.7um | 0 | X细划伤(下板面传25CM处，平后淡),C挫伤(3740-3750米，轻微) |  |  | 2223 | 3
最终平整 | DL002405511012 | DL0024055110 | 东方850平整 | 其他入库 | 成品退库 | 甲 | 陈俊华,钱琨 | 2870 | 2870 | 1 | 1500 | 0.39 | 630 | 泰兴双永：850平整建议用Ra1.2-1.5μm毛化辊，厚度公差：0.38-0.40mm，硬度95-110HV，粗糙度0.8-1.0μm | Y油泥斑(尾500米左右下板面) | 20100086 | 轧硬 | 0.6*630-SPCC | 31010040 | 小品种钢卷 | 0.39-SPCC |  | 50 | MO001548 | MO001548-001-01-02 | XPZG001 | 小品种钢前处理模板 | 12635 | 2024-07-12 | 2024-07-22 | 5 | 2024-07-22 16:35:13 | 2024-07-22 16:38:51 | 江苏东方九天新能源材料有限公司 |  | 陈俊华 |  | 1 | 0.39 | 1500 | 630 | 1 | DL002405511012 | 泰兴双永：（0.39*630）厚度±0.01mm，HV90-110,粗糙度0.8-1.0μM，卷重2-3吨 | 1 | Y油泥斑(尾500米左右下板面) | 是 | 是 | 1530 | 1
最终平整 | DL002405511011 | DL0024055110 | 东方850平整 | 合格 | 让步接收 | 甲 | 陈俊华,钱琨 | 3030 | 3030 | 1 | 1550 | 0.39 | 630 | 泰兴双永：850平整建议用Ra1.2-1.5μm毛化辊，厚度公差：0.38-0.40mm，硬度95-110HV，粗糙度0.8-1.0μm | X细划伤(920米操10CM处划伤，约80CM长),H黑斑(820-850米传1-5CM) | 20100086 | 轧硬 | 0.6*630-SPCC | 31010040 | 小品种钢卷 | 0.39-SPCC |  | 50 | MO001548 | MO001548-001-01-01 | XPZG001 | 小品种钢前处理模板 | 12635 | 2024-07-12 | 2024-07-22 | 5 | 2024-07-22 16:35:13 | 2024-07-22 16:38:51 | 江苏东方九天新能源材料有限公司 |  | 陈俊华 |  | 1 | 0.39 | 1550 | 630 | 1 | DL002405511011 | 泰兴双永：（0.39*630）厚度±0.01mm，HV90-110,粗糙度0.8-1.0μM，卷重2-3吨 | 1 | X细划伤(920米操10CM处划伤，约80CM长),H黑斑(820-850米传1-5CM) | 是 | 是 | 1530 | 1
最终平整 | JG12240601332 | JG1224060133 | 东方850平整 | 合格 | 让步接收 | 甲 | 陈俊华,刘飞 | 6520 | 6510 | 0.9985 | 11550 | 0.1 | 760 | 平整 | 边部水锈斑，内190米传117.2-544.8MM11个0.14-0.65MM2(以夹纸) | 20100142 | 轧硬 | 0.4*760-SPCC | 30210015 | 光亮卷 | 0.1-SPCC |  | 60 | MO000938 | MO000938-006-02 | KSFW001 | 东方小品种钢前处理 0.67（昆山富维 厚度公差：0.660-0.670mm,光泽度大于150GU（横向、纵向），粗糙度：Ra0.2-0.45um.硬度：HV80-110） | 13480 | 2024-06-24 | 2024-07-04 | 5 | 2024-07-22 13:39:26 | 2024-07-22 13:41:14 | 江苏东方九天新能源材料有限公司 | 192990 | 陈俊华 |  |  | 0.1 | 11450 | 760 | 1 | JG12240601332 | 轧0.1，米数控制在23100-23200米，脱脂分一包10400米。 | 1 | S水锈斑(边部),K孔洞(内190米传117.2-544.8MM11个0.14-0.65MM2】【以夹纸】) | 是 | 是 | 3987 | 6
最终平整 | JG12240602702 | JG1224060270 | 东方850平整 | 合格 | 让步接收 | 甲 | 陈俊华,钱琨 | 5595 | 5595 | 1 | 9700 | 0.1 | 760 | 平整 | 操30CM轻微花辊印 | 20100142 | 轧硬 | 0.4*760-SPCC | 30210015 | 光亮卷 | 0.1-SPCC |  | 60 | MO000947 | MO000947-004-02 | KSFW001 | 东方小品种钢前处理 0.67（昆山富维 厚度公差：0.660-0.670mm,光泽度大于150GU（横向、纵向），粗糙度：Ra0.2-0.45um.硬度：HV80-110） | 12970 | 2024-06-25 | 2024-07-05 | 2 | 2024-07-22 12:18:56 | 2024-07-22 12:19:37 | 江苏东方九天新能源材料有限公司 | 193135 | 陈俊华 |  |  | 0.1 | 9700 | 760 | 1 | JG12240602702 | 轧0.1，米数控制在22200-22300米，脱脂分一包9200米。 | 1 | H花辊印(操30CM，轻微) | 是 | 是 | 4599 | 4
最终平整 | JG12240601461 | JG1224060146 | 东方850平整 | 合格 | 合格品 | 甲 | 陈俊华,刘飞 | 5810 | 5800 | 0.9983 | 10160 | 0.1 | 760 | 平整 |  | 20100142 | 轧硬 | 0.4*760-SPCC | 30210015 | 光亮卷 | 0.1-SPCC |  | 60 | MO000948 | MO000948-002-01 | KSFW001 | 东方小品种钢前处理 0.67（昆山富维 厚度公差：0.660-0.670mm,光泽度大于150GU（横向、纵向），粗糙度：Ra0.2-0.45um.硬度：HV80-110） | 11685 | 2024-06-25 | 2024-07-05 | 5 | 2024-07-22 11:16:47 | 2024-07-22 11:17:06 | 江苏东方九天新能源材料有限公司 | 193160 | 陈俊华 |  |  | 0.1 | 10120 | 760 | 1 | JG12240601461 | 轧0.1，米数控制在11900-20000米，脱脂分一包9300米。 | 1 |  | 是 | 是 | 4934 | 2
最终平整 | JG12240602701 | JG1224060270 | 东方850平整 | 合格 | 合格品 | 甲 | 陈俊华,刘飞 | 7075 | 7060 | 0.9979 | 12260 | 0.1 | 760 | 平整 |  | 20100142 | 轧硬 | 0.4*760-SPCC | 30210015 | 光亮卷 | 0.1-SPCC |  | 60 | MO000947 | MO000947-004-01 | KSFW001 | 东方小品种钢前处理 0.67（昆山富维 厚度公差：0.660-0.670mm,光泽度大于150GU（横向、纵向），粗糙度：Ra0.2-0.45um.硬度：HV80-110） | 12970 | 2024-06-25 | 2024-07-05 | 2 | 2024-07-22 10:43:49 | 2024-07-22 10:44:10 | 江苏东方九天新能源材料有限公司 | 193135 | 陈俊华 |  |  | 0.1 | 12200 | 760 | 1 | JG12240602701 | 轧0.1，米数控制在22200-22300米，脱脂分一包9200米。 | 1 |  | 是 | 是 | 4599 | 4
最终平整 | JG12240551472 | JG1224055147 | 东方850平整 | 合格 | 让步接收 | 甲 | 陈俊华,刘飞 | 5925 | 5860 | 0.989 | 10230 | 0.1 | 760 | 平整 | 边部水锈斑，乳化斑(重),板面中间小亮点，449.2米传538.3MM孔洞0.14平方毫米，传35CM轻微花辊印 | 20100142 | 轧硬 | 0.4*760-SPCC | 30210015 | 光亮卷 | 0.1-SPCC |  | 60 | MO000956 | MO000956-001-02 | KSFW001 | 东方小品种钢前处理 0.67（昆山富维 厚度公差：0.660-0.670mm,光泽度大于150GU（横向、纵向），粗糙度：Ra0.2-0.45um.硬度：HV80-110） | 13795 | 2024-06-25 | 2024-07-05 | 2 | 2024-07-22 10:07:08 | 2024-07-22 10:09:18 | 江苏东方九天新能源材料有限公司 | 193297 | 陈俊华 |  |  | 0.1 | 10270 | 760 | 1 | JG12240551472 | 轧0.1，米数控制在23700-23800米，脱脂分一包10500米。 | 1 | S水锈斑(边部),R乳化斑(重),L亮点(板面中间，小的),K孔洞(449.2米传538.3MM0.14MM2),H花辊印(传35CM，轻微) | 是 | 是 | 4843 | 1
最终平整 | JG12240551482 | JG1224055148 | 东方850平整 | 合格 | 让步接收 | 甲 | 陈俊华,刘飞 | 6155 | 6150 | 0.9992 | 10660 | 0.1 | 760 | 平整 | 操35CM轻微花辊印 | 20100142 | 轧硬 | 0.4*760-SPCC | 30210015 | 光亮卷 | 0.1-SPCC |  | 60 | MO000956 | MO000956-002-02 | KSFW001 | 东方小品种钢前处理 0.67（昆山富维 厚度公差：0.660-0.670mm,光泽度大于150GU（横向、纵向），粗糙度：Ra0.2-0.45um.硬度：HV80-110） | 13815 | 2024-06-25 | 2024-07-05 | 2 | 2024-07-22 09:32:00 | 2024-07-22 09:33:02 | 江苏东方九天新能源材料有限公司 | 193298 | 陈俊华 |  |  | 0.1 | 10600 | 760 | 1 | JG12240551482 | 轧0.1，米数控制在23700-23800米，脱脂分一包10500米。 | 1 | H花辊印(操35CM，轻微) | 是 | 是 | 5807 | 2
平整翻包 | JG122406024312 | JG1224060243 | 东方850平整 | 其他入库 | 协议品 | 甲 | 陈俊华,钱琨 | 950 | 950 | 1 | 1640 | 0.1 | 760 | / |  | 20100142 | 轧硬 | 0.4*760-SPCC | 30210015 | 光亮卷 | 0.1-SPCC |  | 70 | MO000945 | MO000945-008-01-02 | KSFW001 | 东方小品种钢前处理 0.67（昆山富维 厚度公差：0.660-0.670mm,光泽度大于150GU（横向、纵向），粗糙度：Ra0.2-0.45um.硬度：HV80-110） | 13465 | 2024-06-25 | 2024-07-05 | 5 | 2024-07-22 09:02:13 | 2024-07-22 09:03:49 | 江苏东方九天新能源材料有限公司 |  | 陈俊华 |  | 1 | 0.1 | 1640 | 760 | 1 | JG122406024312 | 轧0.1，米数控制在23100-23200米，脱脂分一包10400米。 | 1 |  | 是 | 是 | 3594 | 8
平整翻包 | JG122406024311 | JG1224060243 | 东方850平整 | 合格 | 合格品 | 甲 | 陈俊华,钱琨 | 6300 | 6300 | 1 | 10820 | 0.1 | 760 | / |  | 20100142 | 轧硬 | 0.4*760-SPCC | 30210015 | 光亮卷 | 0.1-SPCC |  | 70 | MO000945 | MO000945-008-01-01 | KSFW001 | 东方小品种钢前处理 0.67（昆山富维 厚度公差：0.660-0.670mm,光泽度大于150GU（横向、纵向），粗糙度：Ra0.2-0.45um.硬度：HV80-110） | 13465 | 2024-06-25 | 2024-07-05 | 5 | 2024-07-22 09:02:13 | 2024-07-22 09:03:49 | 江苏东方九天新能源材料有限公司 |  | 陈俊华 |  | 1 | 0.1 | 10820 | 760 | 1 | JG122406024311 | 轧0.1，米数控制在23100-23200米，脱脂分一包10400米。 | 1 |  | 是 | 是 | 3594 | 8
最终平整 | JG122406027412 | JG1224060274 | 东方850平整 | 其他入库 | 协议品 | 乙 | 鞠承,姚学禹 | 550 | 550 | 1 | 940 | 0.1 | 760 | 平整 |  | 20100142 | 轧硬 | 0.4*760-SPCC | 30210015 | 光亮卷 | 0.1-SPCC |  | 60 | MO000947 | MO000947-009-01-02 | KSFW001 | 东方小品种钢前处理 0.67（昆山富维 厚度公差：0.660-0.670mm,光泽度大于150GU（横向、纵向），粗糙度：Ra0.2-0.45um.硬度：HV80-110） | 13020 | 2024-06-25 | 2024-07-05 | 2 | 2024-07-22 07:25:43 | 2024-07-22 07:28:58 | 江苏东方九天新能源材料有限公司 |  | 鞠承 |  | 1 | 0.1 | 940 | 760 | 1 | JG122406027412 | 轧0.1，米数控制在22200-22300米，脱脂分一包9200米。 | 1 |  | 是 | 是 | 8865 | 9
最终平整 | JG122406027411 | JG1224060274 | 东方850平整 | 返工 | 返工 | 乙 | 鞠承,姚学禹 | 6570 | 6570 | 1 | 11300 | 0.1 | 760 | 平整 | K孔洞(内1055米传5-23CM89个0.07-0.567/8597-8602米传31CM3个0.22-0.72)C挫伤(10510-10517米来料松包挫伤重) | 20100142 | 轧硬 | 0.4*760-SPCC | 30210015 | 光亮卷 | 0.1-SPCC |  | 60 | MO000947 | MO000947-009-01-01 | KSFW001 | 东方小品种钢前处理 0.67（昆山富维 厚度公差：0.660-0.670mm,光泽度大于150GU（横向、纵向），粗糙度：Ra0.2-0.45um.硬度：HV80-110） | 13020 | 2024-06-25 | 2024-07-05 | 2 | 2024-07-22 07:25:43 | 2024-07-22 07:28:58 | 江苏东方九天新能源材料有限公司 |  | 鞠承 |  | 1 | 0.1 | 11300 | 760 | 1 | JG122406027411 | 轧0.1，米数控制在22200-22300米，脱脂分一包9200米。 | 0 | K孔洞(内1055米传5-23CM89个0.07-0.567/8597-8602米传31CM3个0.22-0.72)C挫伤(10510-10517米来料松包挫伤重) |  |  | 8865 | 9
最终平整 | JG12240551471 | JG1224055147 | 东方850平整 | 返工 | 返工 | 乙 | 鞠承,姚学禹 | 7530 | 7530 | 1 | 13160 | 0.1 | 760 | 平整 | K孔洞(12130米处处40CM4个大孔洞23-212.47) |  |  |  | 30210015 | 光亮卷 | 0.1-SPCC |  | 60 | MO000956 | MO000956-001-01 | KSFW001 | 东方小品种钢前处理 0.67（昆山富维 厚度公差：0.660-0.670mm,光泽度大于150GU（横向、纵向），粗糙度：Ra0.2-0.45um.硬度：HV80-110） | 13795 | 2024-06-25 | 2024-07-05 | 2 | 2024-07-22 06:43:10 | 2024-07-22 06:44:32 | 江苏东方九天新能源材料有限公司 | 193297 | 鞠承 |  |  | 0.1 | 13100 | 760 | 1 | JG12240551471 | 轧0.1，米数控制在23700-23800米，脱脂分一包10500米。 | 0 | K孔洞(12130米处处40CM4个大孔洞23-212.47) |  |  | 4843 | 1
最终平整 | JG12240551481 | JG1224055148 | 东方850平整 | 合格 | 让步接收 | 乙 | 鞠承,姚学禹 | 7330 | 7330 | 1 | 12640 | 0.1 | 760 | 平整 | 振纹,乳化斑 | 20100142 | 轧硬 | 0.4*760-SPCC | 30210015 | 光亮卷 | 0.1-SPCC |  | 60 | MO000956 | MO000956-002-01 | KSFW001 | 东方小品种钢前处理 0.67（昆山富维 厚度公差：0.660-0.670mm,光泽度大于150GU（横向、纵向），粗糙度：Ra0.2-0.45um.硬度：HV80-110） | 13815 | 2024-06-25 | 2024-07-05 | 2 | 2024-07-22 06:09:03 | 2024-07-22 06:09:51 | 江苏东方九天新能源材料有限公司 | 193298 | 鞠承 |  |  | 0.1 | 12600 | 760 | 1 | JG12240551481 | 轧0.1，米数控制在23700-23800米，脱脂分一包10500米。 | 1 | Z振纹(板面),R乳化斑(板面) | 是 | 是 | 5807 | 2
最终平整 | JG12240602511 | JG1224060251 | 东方850平整 | 合格 | 合格品 | 乙 | 鞠承,姚学禹 | 7400 | 7415 | 1.002 | 12950 | 0.1 | 760 | 平整 |  | 20100142 | 轧硬 | 0.4*760-SPCC | 30210015 | 光亮卷 | 0.1-SPCC |  | 60 | MO000947 | MO000947-008-01 | KSFW001 | 东方小品种钢前处理 0.67（昆山富维 厚度公差：0.660-0.670mm,光泽度大于150GU（横向、纵向），粗糙度：Ra0.2-0.45um.硬度：HV80-110） | 13015 | 2024-06-25 | 2024-07-05 | 2 | 2024-07-22 05:35:17 | 2024-07-22 05:35:38 | 江苏东方九天新能源材料有限公司 | 193142 | 鞠承 |  |  | 0.1 | 12900 | 760 | 1 | JG12240602511 | 轧0.1，米数控制在22200-22300米，脱脂分一包9200米。 | 1 |  | 是 | 是 | 3824 | 8
最终平整 | JG12240602512 | JG1224060251 | 东方850平整 | 合格 | 让步接收 | 乙 | 鞠承,姚学禹 | 5500 | 5500 | 1 | 9640 | 0.1 | 760 | 平整 | 振纹,50米处停机斑 | 20100142 | 轧硬 | 0.4*760-SPCC | 30210015 | 光亮卷 | 0.1-SPCC |  | 60 | MO000947 | MO000947-008-02 | KSFW001 | 东方小品种钢前处理 0.67（昆山富维 厚度公差：0.660-0.670mm,光泽度大于150GU（横向、纵向），粗糙度：Ra0.2-0.45um.硬度：HV80-110） | 13015 | 2024-06-25 | 2024-07-05 | 2 | 2024-07-22 04:55:57 | 2024-07-22 04:56:51 | 江苏东方九天新能源材料有限公司 | 193142 | 鞠承 |  |  | 0.1 | 9600 | 760 | 1 | JG12240602512 | 轧0.1，米数控制在22200-22300米，脱脂分一包9200米。 | 1 | Z振纹(板面),T停机斑(50米处) | 是 | 是 | 3824 | 8
最终平整 | JG12240602743 | JG1224060274 | 东方850平整 | 返工 | 返工 | 乙 | 鞠承,姚学禹 | 2030 | 2000 | 0.9852 | 3480 | 0.1 | 760 | 平整 | K孔洞(168-475米传9CM26个4.909-25.341/2198米传15CM4个1.73-116.88) | 20100142 | 轧硬 | 0.4*760-SPCC | 30210015 | 光亮卷 | 0.1-SPCC |  | 60 | MO000947 | MO000947-009-03 | KSFW001 | 东方小品种钢前处理 0.67（昆山富维 厚度公差：0.660-0.670mm,光泽度大于150GU（横向、纵向），粗糙度：Ra0.2-0.45um.硬度：HV80-110） | 13020 | 2024-06-25 | 2024-07-05 | 2 | 2024-07-22 04:04:26 | 2024-07-22 04:05:54 | 江苏东方九天新能源材料有限公司 | 193144 | 鞠承 |  |  | 0.1 | 3500 | 760 | 1 | JG12240602743 | 轧0.1，米数控制在22200-22300米，脱脂分一包9200米。 | 0 | K孔洞(168-475米传9CM26个4.909-25.341/2198米传15CM4个1.73-116.88) |  |  | 8865 | 9
最终平整 | JG12240602551 | JG1224060255 | 东方850平整 | 合格 | 合格品 | 乙 | 鞠承,姚学禹 | 6430 | 6420 | 0.9984 | 11080 | 0.1 | 760 | 平整 |  | 20100142 | 轧硬 | 0.4*760-SPCC | 30210015 | 光亮卷 | 0.1-SPCC |  | 60 | MO000945 | MO000945-020-01 | KSFW001 | 东方小品种钢前处理 0.67（昆山富维 厚度公差：0.660-0.670mm,光泽度大于150GU（横向、纵向），粗糙度：Ra0.2-0.45um.硬度：HV80-110） | 13510 | 2024-06-25 | 2024-07-05 | 2 | 2024-07-22 03:47:11 | 2024-07-22 03:47:41 | 江苏东方九天新能源材料有限公司 | 193101 | 鞠承 |  |  | 0.1 | 11000 | 760 | 1 | JG12240602551 | 轧0.1，米数控制在23100-23200米，脱脂分一包10400米。 | 1 |  | 是 | 是 | 5043 | 20
最终平整 | JG12240601452 | JG1224060145 | 东方850平整 | 待判定 | 返工 | 乙 | 鞠承,姚学禹 | 5615 | 5590 | 0.9955 | 9560 | 0.1 | 760 | 平整 | K孔洞(600米传33CM0.361/1070-1928米传2-31CM14个0.217-1.66),H厚薄公差(0.104-0.106) | 20100142 | 轧硬 | 0.4*760-SPCC | 30210015 | 光亮卷 | 0.1-SPCC |  | 60 | MO000948 | MO000948-001-02 | KSFW001 | 东方小品种钢前处理 0.67（昆山富维 厚度公差：0.660-0.670mm,光泽度大于150GU（横向、纵向），粗糙度：Ra0.2-0.45um.硬度：HV80-110） | 11685 | 2024-06-25 | 2024-07-05 | 2 | 2024-07-22 03:02:02 | 2024-07-22 03:04:59 | 江苏东方九天新能源材料有限公司 | 193159 | 鞠承 |  |  | 0.1 | 9540 | 760 | 1 | JG12240601452 | 轧0.1，米数控制在11900-20000米，脱脂分一包9300米。 | 1 | K孔洞(600米传33CM0.361/1070-1928米传2-31CM14个0.217-1.66),H厚薄公差(0.104-0.106) |  |  | 12687 | 1
最终平整 | DL002405510812 | DL0024055108 | 东方850平整 | 其他入库 | 成品退库 | 乙 | 鞠承,姚学禹 | 3140 | 3140 | 1 | 1470 | 0.44 | 630 | 泰兴双永：850平整建议用Ra1.2-1.5μm毛化辊厚度公差：0.43-0.45mm，硬度95-110HV，粗糙度0.8-1.0μm | Z振纹(板面),A暗线印(来料表面多处暗),N粘钢折印(尾150米表面多处粘钢印重),Y油泥斑(1300-1320米表面中间白油泥斑),C挫伤(1170-1175 米来料松包挫伤重) | 20100086 | 轧硬 | 0.6*630-SPCC | 31010045 | 小品种钢卷 | 0.44-SPCC |  | 50 | MO001547 | MO001547-002-01-02 | XPZG001 | 小品种钢前处理模板 | 12665 | 2024-07-12 | 2024-07-22 | 3 | 2024-07-22 02:33:07 | 2024-07-22 02:37:28 | 江苏东方九天新能源材料有限公司 |  | 鞠承 |  | 1 | 0.44 | 1470 | 630 | 1 | DL002405510812 | 泰兴双永：（0.44*630）厚度±0.01mm，HV90-110,粗糙度0.8-1.0μM，卷重2-3吨 | 1 | Z振纹(板面),A暗线印(来料表面多处暗),N粘钢折印(尾150米表面多处粘钢印重),Y油泥斑(1300-1320米表面中间白油泥斑),C挫伤(1170-1175 米来料松包挫伤重) | 是 | 是 | 4641 | 2
最终平整 | DL002405510811 | DL0024055108 | 东方850平整 | 合格 | 让步接收 | 乙 | 鞠承,姚学禹 | 3080 | 3080 | 1 | 1400 | 0.44 | 630 | 泰兴双永：850平整建议用Ra1.2-1.5μm毛化辊厚度公差：0.43-0.45mm，硬度95-110HV，粗糙度0.8-1.0μm | 表面多处暗线印平后不明显 | 20100086 | 轧硬 | 0.6*630-SPCC | 31010045 | 小品种钢卷 | 0.44-SPCC |  | 50 | MO001547 | MO001547-002-01-01 | XPZG001 | 小品种钢前处理模板 | 12665 | 2024-07-12 | 2024-07-22 | 3 | 2024-07-22 02:33:07 | 2024-07-22 02:37:28 | 江苏东方九天新能源材料有限公司 |  | 鞠承 |  | 1 | 0.44 | 1400 | 630 | 1 | DL002405510811 | 泰兴双永：（0.44*630）厚度±0.01mm，HV90-110,粗糙度0.8-1.0μM，卷重2-3吨 | 1 | A暗线印(来料表面多处暗),Z振纹(板面) | 是 | 是 | 4641 | 2
最终平整 | DL00240550972 | DL0024055097 | 东方850平整 | 返工 | 返工 | 乙 | 鞠承,姚学禹 | 6200 | 6060 | 0.9774 | 2750 | 0.44 | 630 | 泰兴双永：850平整建议用Ra1.2-1.5μm毛化辊厚度公差：0.43-0.45mm，硬度95-110HV，粗糙度0.8-1.0μm | A暗线印(来料表面， ),T停机印(1200米传【轧机量公差】),T停机斑(尾30米处),Y氧化边(两边),H厚薄公差(来料传0.446操0.456量0.452跳0.449-0.453),H黑斑(内100米传偶有1-3CM) | 20100086 | 轧硬 | 0.6*630-SPCC | 31010045 | 小品种钢卷 | 0.44-SPCC |  | 50 | MO001547 | MO001547-001-02 | XPZG001 | 小品种钢前处理模板 | 12660 | 2024-07-12 | 2024-07-22 | 3 | 2024-07-22 01:24:19 | 2024-07-22 01:27:17 | 江苏东方九天新能源材料有限公司 | 239380 | 鞠承 |  |  | 0.44 | 2830 | 630 | 1 | DL00240550972 | 泰兴双永：（0.44*630）厚度±0.01mm，HV90-110,粗糙度0.8-1.0μM，卷重2-3吨 | 0 | A暗线印(来料表面， ),T停机印(1200米传【轧机量公差】),T停机斑(尾30米处),Y氧化边(两边),H厚薄公差(来料传0.446操0.456量0.452跳0.449-0.453),H黑斑(内100米传偶有1-3CM) |  |  | 1356 | 1
最终平整 | DL002405509712 | DL0024055097 | 东方850平整 | 合格 | 合格品 | 乙 | 鞠承,姚学禹 | 2830 | 2830 | 1 | 1300 | 0.44 | 630 | 泰兴双永：850平整建议用Ra1.2-1.5μm毛化辊厚度公差：0.43-0.45mm，硬度95-110HV，粗糙度0.8-1.0μm |  | 20100086 | 轧硬 | 0.6*630-SPCC | 31010045 | 小品种钢卷 | 0.44-SPCC |  | 50 | MO001547 | MO001547-001-01-02 | XPZG001 | 小品种钢前处理模板 | 12660 | 2024-07-12 | 2024-07-22 | 3 | 2024-07-22 00:48:24 | 2024-07-22 00:50:29 | 江苏东方九天新能源材料有限公司 |  | 鞠承 |  | 1 | 0.44 | 1300 | 630 | 1 | DL002405509712 | 泰兴双永：（0.44*630）厚度±0.01mm，HV90-110,粗糙度0.8-1.0μM，卷重2-3吨 | 1 |  | 是 | 是 | 1356 | 1
最终平整 | DL002405509711 | DL0024055097 | 东方850平整 | 其他入库 | 成品退库 | 乙 | 鞠承,姚学禹 | 3020 | 3020 | 1 | 1400 | 0.44 | 630 | 泰兴双永：850平整建议用Ra1.2-1.5μm毛化辊厚度公差：0.43-0.45mm，硬度95-110HV，粗糙度0.8-1.0μm | S水锈斑(内500米来料操5-15CM内水锈斑平后明显) | 20100086 | 轧硬 | 0.6*630-SPCC | 31010045 | 小品种钢卷 | 0.44-SPCC |  | 50 | MO001547 | MO001547-001-01-01 | XPZG001 | 小品种钢前处理模板 | 12660 | 2024-07-12 | 2024-07-22 | 3 | 2024-07-22 00:48:24 | 2024-07-22 00:50:29 | 江苏东方九天新能源材料有限公司 |  | 鞠承 |  | 1 | 0.44 | 1400 | 630 | 1 | DL002405509711 | 泰兴双永：（0.44*630）厚度±0.01mm，HV90-110,粗糙度0.8-1.0μM，卷重2-3吨 | 1 | S水锈斑(内500米来料操5-15CM内水锈斑平后明显) | 是 | 是 | 1356 | 1
最终平整 | DL002405510822 | DL0024055108 | 东方850平整 | 其他入库 | 成品退库 | 甲 | 陈俊华,钱琨 | 2890 | 2890 | 1 | 1340 | 0.44 | 630 | 泰兴双永：850平整建议用Ra1.2-1.5μm毛化辊厚度公差：0.43-0.45mm，硬度95-110HV，粗糙度0.8-1.0μm | X线条印(上下·板面，平后淡),B白斑(1065-1070米),C挫伤(900-915米，重【水印】),H厚薄公差(0.450-0.453),X锈斑(内365米处，中间；尾90米处板面划伤重) | 20100086 | 轧硬 | 0.6*630-SPCC | 31010045 | 小品种钢卷 | 0.44-SPCC |  | 50 | MO001547 | MO001547-002-02-02 | XPZG001 | 小品种钢前处理模板 | 12665 | 2024-07-12 | 2024-07-22 | 3 | 2024-07-21 17:54:42 | 2024-07-21 18:06:11 | 江苏东方九天新能源材料有限公司 |  | 陈俊华 |  | 1 | 0.44 | 1340 | 630 | 1 | DL002405510822 | 泰兴双永：（0.44*630）厚度±0.01mm，HV90-110,粗糙度0.8-1.0μM，卷重2-3吨 | 1 | X线条印(上下·板面，平后淡),B白斑(1065-1070米),C挫伤(900-915米，重【水印】),H厚薄公差(0.450-0.453),X锈斑(内365米处，中间；尾90米处板面划伤重) | 是 | 是 | 4641 | 2
最终平整 | DL002405510821 | DL0024055108 | 东方850平整 | 其他入库 | 成品退库 | 甲 | 陈俊华,钱琨 | 2960 | 2960 | 1 | 1350 | 0.44 | 630 | 泰兴双永：850平整建议用Ra1.2-1.5μm毛化辊厚度公差：0.43-0.45mm，硬度95-110HV，粗糙度0.8-1.0μm | 平前操0.454传0.448平后操0.448传0.442，（）跳动0.450-0.453mm,实测0.450-0.452mm），粗糙度偏低（要求0.8*1.0μm） | 20100086 | 轧硬 | 0.6*630-SPCC | 31010045 | 小品种钢卷 | 0.44-SPCC |  | 50 | MO001547 | MO001547-002-02-01 | XPZG001 | 小品种钢前处理模板 | 12665 | 2024-07-12 | 2024-07-22 | 3 | 2024-07-21 17:54:42 | 2024-07-21 18:06:11 | 江苏东方九天新能源材料有限公司 |  | 陈俊华 |  | 1 | 0.44 | 1350 | 630 | 1 | DL002405510821 | 泰兴双永：（0.44*630）厚度±0.01mm，HV90-110,粗糙度0.8-1.0μM，卷重2-3吨 | 1 | H厚薄公差(平前操0.454传0.448平后操0.448传0.442，跳动0.450-0.453),X线条印(上下板面，平后淡) | 是 | 是 | 4641 | 2
平整改平 | JG122405509311 | JG1224055093 | 东方850平整 | 合格 | 让步接收 | 甲 | 陈俊华,钱琨 | 3990 | 3980 | 0.9975 | 8770 | 0.1 | 610 | / | 823.5-843.2米传206.8-208MM4个孔洞0.22-0.65平方毫米 | 20100142 | 轧硬 | 0.4*760-SPCC | 30210015 | 光亮卷 | 0.1-SPCC |  | 80 | MO000769 | MO000769-001-01-01 | KSFW001 | 东方小品种钢前处理 0.67（昆山富维 厚度公差：0.660-0.670mm,光泽度大于150GU（横向、纵向），粗糙度：Ra0.2-0.45um.硬度：HV80-110） | 12985 | 2024-06-17 | 2024-06-27 | 2 | 2024-07-21 14:34:43 | 2024-07-21 14:35:55 | 江苏东方九天新能源材料有限公司 |  | 陈俊华 |  | 1 | 0.1 | 8650 | 610 | 1 | JG122405509311 | 轧0.1，米数控制在22200-22300米，脱脂分一包9200米。 | 1 | K孔洞(823.5-843.2米传206.8-208MM4个0.22-0.65MM2) | 是 | 是 | 5404 | 1
最终平整 | JG122406025212 | JG1224060252 | 东方850平整 | 其他入库 | 协议品 | 甲 | 陈俊华,钱琨 | 980 | 980 | 1 | 1660 | 0.1 | 760 | 平整 |  | 20100142 | 轧硬 | 0.4*760-SPCC | 30210015 | 光亮卷 | 0.1-SPCC |  | 60 | MO000947 | MO000947-012-01-02 | KSFW001 | 东方小品种钢前处理 0.67（昆山富维 厚度公差：0.660-0.670mm,光泽度大于150GU（横向、纵向），粗糙度：Ra0.2-0.45um.硬度：HV80-110） | 13035 | 2024-06-25 | 2024-07-05 | 2 | 2024-07-21 13:29:52 | 2024-07-21 13:30:31 | 江苏东方九天新能源材料有限公司 |  | 陈俊华 |  | 1 | 0.1 | 1660 | 760 | 1 | JG122406025212 | 轧0.1，米数控制在22200-22300米，脱脂分一包9200米。 | 1 |  | 是 | 是 | 3251 | 12
最终平整 | JG122406025211 | JG1224060252 | 东方850平整 | 合格 | 合格品 | 甲 | 陈俊华,钱琨 | 6170 | 6170 | 1 | 10630 | 0.1 | 760 | 平整 |  | 20100142 | 轧硬 | 0.4*760-SPCC | 30210015 | 光亮卷 | 0.1-SPCC |  | 60 | MO000947 | MO000947-012-01-01 | KSFW001 | 东方小品种钢前处理 0.67（昆山富维 厚度公差：0.660-0.670mm,光泽度大于150GU（横向、纵向），粗糙度：Ra0.2-0.45um.硬度：HV80-110） | 13035 | 2024-06-25 | 2024-07-05 | 2 | 2024-07-21 13:29:52 | 2024-07-21 13:30:31 | 江苏东方九天新能源材料有限公司 |  | 陈俊华 |  | 1 | 0.1 | 10630 | 760 | 1 | JG122406025211 | 轧0.1，米数控制在22200-22300米，脱脂分一包9200米。 | 1 |  | 是 | 是 | 3251 | 12
最终平整 | JG12240602522 | JG1224060252 | 东方850平整 | 合格 | 让步接收 | 甲 | 陈俊华,钱琨 | 5755 | 5750 | 0.9991 | 9900 | 0.1 | 760 | 平整 | 827.8米传359.7MM孔洞0.72平方毫米，1412.2/1416米传358MM各1个孔洞0.09平方毫米 | 20100142 | 轧硬 | 0.4*760-SPCC | 30210015 | 光亮卷 | 0.1-SPCC |  | 60 | MO000947 | MO000947-012-02 | KSFW001 | 东方小品种钢前处理 0.67（昆山富维 厚度公差：0.660-0.670mm,光泽度大于150GU（横向、纵向），粗糙度：Ra0.2-0.45um.硬度：HV80-110） | 13035 | 2024-06-25 | 2024-07-05 | 2 | 2024-07-21 12:29:46 | 2024-07-21 12:31:24 | 江苏东方九天新能源材料有限公司 | 193148 | 陈俊华 |  |  | 0.1 | 9900 | 760 | 1 | JG12240602522 | 轧0.1，米数控制在22200-22300米，脱脂分一包9200米。 | 1 | K孔洞(827.8,米传359.7MM0.72；1412.2米，1416米传358MM各1个0.09MM2) | 是 | 是 | 3251 | 12
最终平整 | JG12240602631 | JG1224060263 | 东方850平整 | 返工 | 返工 | 甲 | 陈俊华,钱琨 | 7430 | 7430 | 1 | 13070 | 0.1 | 760 | 平整 | 8550米传348.3MM孔洞0.29平方毫米，8693.6米传310.7MM孔洞0.43平方毫米，7300米处操边1个大碎边 |  |  |  | 30210015 | 光亮卷 | 0.1-SPCC |  | 60 | MO000947 | MO000947-011-01 | KSFW001 | 东方小品种钢前处理 0.67（昆山富维 厚度公差：0.660-0.670mm,光泽度大于150GU（横向、纵向），粗糙度：Ra0.2-0.45um.硬度：HV80-110） | 13030 | 2024-06-25 | 2024-07-05 | 2 | 2024-07-21 12:07:04 | 2024-07-21 12:08:08 | 江苏东方九天新能源材料有限公司 | 193147 | 陈俊华 |  |  | 0.1 | 13000 | 760 | 1 | JG12240602631 | 轧0.1，米数控制在22200-22300米，脱脂分一包9200米。 | 1 | K孔洞(8550米传348.3MM0.29；8693.6米传310.7MM0.43MM2) | 是 | 是 | 6000 | 11
最终平整 | JG12240602552 | JG1224060255 | 东方850平整 | 合格 | 让步接收 | 甲 | 陈俊华,钱琨 | 6275 | 6270 | 0.9992 | 10770 | 0.1 | 760 | 平整 | 613.9米传369.1MM孔洞0.14平方毫米 | 20100142 | 轧硬 | 0.4*760-SPCC | 30210015 | 光亮卷 | 0.1-SPCC |  | 60 | MO000945 | MO000945-020-02 | KSFW001 | 东方小品种钢前处理 0.67（昆山富维 厚度公差：0.660-0.670mm,光泽度大于150GU（横向、纵向），粗糙度：Ra0.2-0.45um.硬度：HV80-110） | 13510 | 2024-06-25 | 2024-07-05 | 2 | 2024-07-21 11:03:45 | 2024-07-21 11:04:41 | 江苏东方九天新能源材料有限公司 | 193101 | 陈俊华 |  |  | 0.1 | 10680 | 760 | 1 | JG12240602552 | 轧0.1，米数控制在23100-23200米，脱脂分一包10400米。 | 1 | K孔洞(613.9米传369.1MM0.14MM2) | 是 | 是 | 5043 | 20
最终平整 | JG12240601451 | JG1224060145 | 东方850平整 | 合格 | 让步接收 | 甲 | 陈俊华,钱琨 | 5865 | 5860 | 0.9991 | 10050 | 0.1 | 760 | 平整 | 8990.8/8996.3米传265MM各1个0.22/0.29平方毫米 | 20100142 | 轧硬 | 0.4*760-SPCC | 30210015 | 光亮卷 | 0.1-SPCC |  | 60 | MO000948 | MO000948-001-01 | KSFW001 | 东方小品种钢前处理 0.67（昆山富维 厚度公差：0.660-0.670mm,光泽度大于150GU（横向、纵向），粗糙度：Ra0.2-0.45um.硬度：HV80-110） | 11685 | 2024-06-25 | 2024-07-05 | 2 | 2024-07-21 10:35:22 | 2024-07-21 10:37:32 | 江苏东方九天新能源材料有限公司 | 193159 | 陈俊华 |  |  | 0.1 | 10000 | 760 | 1 | JG12240601451 | 轧0.1，米数控制在11900-20000米，脱脂分一包9300米。 | 1 | K孔洞(8990.8,8996.3米传265MM各1个0.22,0.29MM2),H厚薄公差(尾1000米公差跳动0.105-0.108，正常跳0.102-0.105) | 是 | 是 | 12687 | 1
最终平整 | JG12240601302 | JG1224060130 | 东方850平整 | 返工 | 返工 | 甲 | 陈俊华,钱琨 | 5530 | 5510 | 0.9964 | 9630 | 0.1 | 760 | 平整 | K孔洞(2171.95-2225.2米传303.1-303.6MM14个0.81-1.16；1745.88米传618.9MM0.2MM2),H花辊印(操25CM，轻微) | 20100142 | 轧硬 | 0.4*760-SPCC | 30210015 | 光亮卷 | 0.1-SPCC |  | 60 | MO000938 | MO000938-009-02 | KSFW001 | 东方小品种钢前处理 0.67（昆山富维 厚度公差：0.660-0.670mm,光泽度大于150GU（横向、纵向），粗糙度：Ra0.2-0.45um.硬度：HV80-110） | 13470 | 2024-06-24 | 2024-07-04 | 5 | 2024-07-21 10:06:43 | 2024-07-21 10:08:29 | 江苏东方九天新能源材料有限公司 | 192993 | 陈俊华 |  |  | 0.1 | 9650 | 760 | 1 | JG12240601302 | 轧0.1，米数控制在23100-23200米，脱脂分一包10400米。 | 0 | K孔洞(2171.95-2225.2米传303.1-303.6MM14个0.81-1.16；1745.88米传618.9MM0.2MM2),H花辊印(操25CM，轻微) |  |  | 5659 | 9
最终平整 | JG12240601382 | JG1224060138 | 东方850平整 | 合格 | 合格品 | 甲 | 陈俊华,钱琨 | 5445 | 5400 | 0.9917 | 9290 | 0.1 | 760 | 平整 |  | 20100142 | 轧硬 | 0.4*760-SPCC | 30210015 | 光亮卷 | 0.1-SPCC |  | 60 | MO000947 | MO000947-005-02 | KSFW001 | 东方小品种钢前处理 0.67（昆山富维 厚度公差：0.660-0.670mm,光泽度大于150GU（横向、纵向），粗糙度：Ra0.2-0.45um.硬度：HV80-110） | 12980 | 2024-06-25 | 2024-07-05 | 2 | 2024-07-21 09:42:35 | 2024-07-21 09:42:56 | 江苏东方九天新能源材料有限公司 | 193137 | 陈俊华 |  |  | 0.1 | 9310 | 760 | 1 | JG12240601382 | 轧0.1，米数控制在22200-22300米，脱脂分一包9200米。 | 1 |  | 是 | 是 | 7145 | 5
最终平整 | JG12240602621 | JG1224060262 | 东方850平整 | 合格 | 合格品 | 甲 | 陈俊华,钱琨 | 7540 | 7530 | 0.9987 | 12830 | 0.1 | 760 | 平整 |  | 20100142 | 轧硬 | 0.4*760-SPCC | 30210015 | 光亮卷 | 0.1-SPCC |  | 60 | MO000946 | MO000946-002-01 | KSFW001 | 东方小品种钢前处理 0.67（昆山富维 厚度公差：0.660-0.670mm,光泽度大于150GU（横向、纵向），粗糙度：Ra0.2-0.45um.硬度：HV80-110） | 13120 | 2024-06-25 | 2024-07-05 | 2 | 2024-07-21 09:14:46 | 2024-07-21 09:15:09 | 江苏东方九天新能源材料有限公司 | 193120 | 陈俊华 |  |  | 0.1 | 12730 | 760 | 1 | JG12240602621 | 轧0.1，米数控制在22500-22600米，脱脂分一包9200米。 | 1 |  | 是 | 是 | 6301 | 2
最终平整 | JL00240401322 | JL0024040132 | 东方750平整 | 合格 | 让步接收 | 甲 | 丁振 | 6140 | 6100 | 0.9935 | 9140 | 0.14 | 610 | 镇海联航：750平整用普光棍(Ra0.1-0.2um)平整、厚度公差：0.135-0.145mm、硬度100-110HV,延伸＞30%，粗糙度Ra≤0.2μm | X细划伤(来料偶有细划伤，搓伤),A暗线印(来料多条暗线印),Z振纹(来料振纹，横条印),Z针尖印(来料针尖印),Z折印(7000米后操边折印1-5CM，尾部150米不规律折印) | 20100082 | 轧硬 | 0.6*610-SPCC | 31010009 | 小品种钢卷 | 0.14-SPCC |  | 60 | MO001078 | MO001078-003-02 | XPZG001 | 小品种钢前处理模板 | 12445 | 2024-07-01 | 2024-07-16 | 2 | 2024-07-21 00:04:51 | 2024-07-21 00:07:30 | 江苏东方九天新能源材料有限公司 | 198491 | 丁振 |  |  | 0.14 | 8650 | 610 | 1 | JL00240401322 | 镇海联航：（0.14）厚度公差：0.135-0.145mm,延伸＞30%，HV100-110,粗糙度≤0.2μM | 1 | X细划伤(来料偶有细划伤，搓伤),A暗线印(来料多条暗线印),Z振纹(来料振纹，横条印),Z针尖印(来料针尖印),Z折印(7000米后操边折印1-5CM，尾部150米不规律折印) | 是 | 是 | 16697 | 3
最终平整 | JG122406026812 | JG1224060268 | 东方850平整 | 其他入库 | 协议品 | 甲 | 陈俊华,钱琨 | 520 | 520 | 1 | 870 | 0.1 | 760 | 平整 |  | 20100142 | 轧硬 | 0.4*760-SPCC | 30210015 | 光亮卷 | 0.1-SPCC |  | 60 | MO000947 | MO000947-017-01-02 | KSFW001 | 东方小品种钢前处理 0.67（昆山富维 厚度公差：0.660-0.670mm,光泽度大于150GU（横向、纵向），粗糙度：Ra0.2-0.45um.硬度：HV80-110） | 13080 | 2024-06-25 | 2024-07-05 | 2 | 2024-07-20 23:47:57 | 2024-07-20 23:49:08 | 江苏东方九天新能源材料有限公司 |  | 陈俊华 |  | 1 | 0.1 | 870 | 760 | 1 | JG122406026812 | 轧0.1，米数控制在22200-22300米，脱脂分一包9200米。 | 1 |  | 是 | 是 | 3960 | 17
最终平整 | JG122406026811 | JG1224060268 | 东方850平整 | 合格 | 合格品 | 甲 | 陈俊华,钱琨 | 6910 | 6910 | 1 | 11750 | 0.1 | 760 | 平整 |  | 20100142 | 轧硬 | 0.4*760-SPCC | 30210015 | 光亮卷 | 0.1-SPCC |  | 60 | MO000947 | MO000947-017-01-01 | KSFW001 | 东方小品种钢前处理 0.67（昆山富维 厚度公差：0.660-0.670mm,光泽度大于150GU（横向、纵向），粗糙度：Ra0.2-0.45um.硬度：HV80-110） | 13080 | 2024-06-25 | 2024-07-05 | 2 | 2024-07-22 11:14:39 | 2024-07-20 23:49:08 | 江苏东方九天新能源材料有限公司 |  | 陈俊华 |  | 1 | 0.1 | 11750 | 760 | 1 | JG122406026811 | 轧0.1，米数控制在22200-22300米，脱脂分一包9200米。 | 1 |  | 是 | 是 | 3960 | 17
最终平整 | JL00240401311 | JL0024040131 | 东方750平整 | 合格 | 让步接收 | 甲 | 丁振 | 6050 | 6040 | 0.9983 | 9000 | 0.14 | 610 | 镇海联航：750平整用普光棍(Ra0.1-0.2um)平整、厚度公差：0.135-0.145mm、硬度100-110HV,延伸＞30%，粗糙度Ra≤0.2μm | A暗线印(来料多条暗线印),X细划伤(板面偶有细划伤),Z振纹(来料振纹),Z针尖印(来料针尖印明显),N粘钢折印(尾部200,米不规律折印),H横辊印(来料横条印) | 20100082 | 轧硬 | 0.6*610-SPCC | 31010009 | 小品种钢卷 | 0.14-SPCC |  | 60 | MO001078 | MO001078-001-01 | XPZG001 | 小品种钢前处理模板 | 12475 | 2024-07-01 | 2024-07-16 | 2 | 2024-07-20 23:30:05 | 2024-07-20 23:33:08 | 江苏东方九天新能源材料有限公司 | 198482 | 丁振 |  |  | 0.14 | 8500 | 610 | 1 | JL00240401311 | 镇海联航：（0.14）厚度公差：0.135-0.145mm,延伸＞30%，HV100-110,粗糙度≤0.2μM | 1 | A暗线印(来料多条暗线印),X细划伤(板面偶有细划伤),Z振纹(来料振纹),Z针尖印(来料针尖印明显),N粘钢折印(尾部200,米不规律折印),H横辊印(来料横条印) | 是 | 是 | 16666 | 1
最终平整 | JG12240601381 | JG1224060138 | 东方850平整 | 合格 | 合格品 | 甲 | 陈俊华,钱琨 | 7130 | 7110 | 0.9972 | 12260 | 0.1 | 760 | 平整 | 5587.7米传389.9MM0.36；10188米传565.5MM0.79MM2孔洞 | 20100142 | 轧硬 | 0.4*760-SPCC | 30210015 | 光亮卷 | 0.1-SPCC |  | 60 | MO000947 | MO000947-005-01 | KSFW001 | 东方小品种钢前处理 0.67（昆山富维 厚度公差：0.660-0.670mm,光泽度大于150GU（横向、纵向），粗糙度：Ra0.2-0.45um.硬度：HV80-110） | 12980 | 2024-06-25 | 2024-07-05 | 2 | 2024-07-20 22:15:31 | 2024-07-20 22:16:43 | 江苏东方九天新能源材料有限公司 | 193137 | 陈俊华 |  |  | 0.1 | 12200 | 760 | 1 | JG12240601381 | 轧0.1，米数控制在22200-22300米，脱脂分一包9200米。 | 1 | K孔洞(5587.7米传389.9MM0.36；10188米传565.5MM0.79MM2) | 是 | 是 | 7145 | 5
最终平整 | JG122406025622 | JG1224060256 | 东方850平整 | 其他入库 | 协议品 | 甲 | 陈俊华,钱琨 | 240 | 240 | 1 | 400 | 0.1 | 760 | 平整 |  | 20100142 | 轧硬 | 0.4*760-SPCC | 30210015 | 光亮卷 | 0.1-SPCC |  | 60 | MO000945 | MO000945-025-02-02 | KSFW001 | 东方小品种钢前处理 0.67（昆山富维 厚度公差：0.660-0.670mm,光泽度大于150GU（横向、纵向），粗糙度：Ra0.2-0.45um.硬度：HV80-110） | 13530 | 2024-06-25 | 2024-07-05 | 2 | 2024-07-20 19:25:26 | 2024-07-20 19:26:49 | 江苏东方九天新能源材料有限公司 |  | 陈俊华 |  | 1 | 0.1 | 400 | 760 | 1 | JG122406025622 | 轧0.1，米数控制在23100-23200米，脱脂分一包10400米。 | 1 |  | 是 | 是 | 3832 | 25
最终平整 | JG122406025621 | JG1224060256 | 东方850平整 | 合格 | 让步接收 | 甲 | 陈俊华,钱琨 | 5410 | 5410 | 1 | 9440 | 0.1 | 760 | 平整 | 传20CM花辊印(轻微) | 20100142 | 轧硬 | 0.4*760-SPCC | 30210015 | 光亮卷 | 0.1-SPCC |  | 60 | MO000945 | MO000945-025-02-01 | KSFW001 | 东方小品种钢前处理 0.67（昆山富维 厚度公差：0.660-0.670mm,光泽度大于150GU（横向、纵向），粗糙度：Ra0.2-0.45um.硬度：HV80-110） | 13530 | 2024-06-25 | 2024-07-05 | 2 | 2024-07-20 19:25:26 | 2024-07-20 19:26:49 | 江苏东方九天新能源材料有限公司 |  | 陈俊华 |  | 1 | 0.1 | 9440 | 760 | 1 | JG122406025621 | 轧0.1，米数控制在23100-23200米，脱脂分一包10400米。 | 1 | H花辊印(传20CM轻微) | 是 | 是 | 3832 | 25
最终平整 | JG12240602622 | JG1224060262 | 东方850平整 | 合格 | 让步接收 | 甲 | 陈俊华,钱琨 | 5435 | 5430 | 0.9991 | 9230 | 0.1 | 760 | 平整 | 尾800米传20CM缩芯折印，835.1米传119.7MM孔洞0.22平方毫米，838.9米传120.6MM孔洞0.51平方毫米，传20CM花辊印(轻微) | 20100142 | 轧硬 | 0.4*760-SPCC | 30210015 | 光亮卷 | 0.1-SPCC |  | 60 | MO000946 | MO000946-002-02 | KSFW001 | 东方小品种钢前处理 0.67（昆山富维 厚度公差：0.660-0.670mm,光泽度大于150GU（横向、纵向），粗糙度：Ra0.2-0.45um.硬度：HV80-110） | 13120 | 2024-06-25 | 2024-07-05 | 2 | 2024-07-20 18:55:03 | 2024-07-20 18:57:24 | 江苏东方九天新能源材料有限公司 | 193120 | 陈俊华 |  |  | 0.1 | 9200 | 760 | 1 | JG12240602622 | 轧0.1，米数控制在22500-22600米，脱脂分一包9200米。 | 1 | 缩芯折印(尾800米传20CM),K孔洞(835.1米传119.7MM0.22；838.9米传120.6MM0.51MM2),H花辊印(传20CM，轻微) | 是 | 是 | 6301 | 2
最终平整 | DL12240700083 | DL1224070008 | 东方750平整 | 其他入库 | 成品退库 | 甲 | 丁振 | 2385 | 2385 | 1 | 680 | 0.75 | 610 | 泰兴双永:750平整用Ra1.4-1.6μm毛化辊，厚度公差：0.73-0.76mm，硬度95-110，粗糙度0.7-0.9μm. | H横辊印(来料横条印),H黑斑(530米板面中间黑斑),N粘钢折印(400米后板面折印),A暗线印(来料多条暗线印),Z振纹(来料振纹重，490米搓伤重) | 20100130 | 轧硬 | 1.2*610-SPCC | 31010072 | 小品种钢卷 | 0.75-SPCC |  | 50 | MO001293 | MO001293-001-03 | XPZG001 | 小品种钢前处理模板 | 7655 | 2024-07-06 | 2024-07-16 | 2 | 2024-07-20 18:40:42 | 2024-07-20 18:45:41 | 江苏东方九天新能源材料有限公司 |  | 丁振 |  | 1 | 0.75 | 680 | 610 | 1 | DL12240700083 | 泰兴双永（0.75*610）：厚度+0.01/-0.02mm，HV90-110，粗糙度0.7-0.9μM,卷重2-3.5吨 | 1 | H横辊印(来料横条印),H黑斑(530米板面中间黑斑),N粘钢折印(400米后板面折印),A暗线印(来料多条暗线印),Z振纹(来料振纹重，490米搓伤重) | 是 | 是 | 1201 | 1
最终平整 | DL12240700082 | DL1224070008 | 东方750平整 | 合格 | 让步接收 | 甲 | 丁振 | 2490 | 2490 | 1 | 700 | 0.75 | 610 | 泰兴双永:750平整用Ra1.4-1.6μm毛化辊，厚度公差：0.73-0.76mm，硬度95-110，粗糙度0.7-0.9μm. | Z振纹(来料振纹重),A暗线印(来料多条暗线印),H横辊印(来料横条印) | 20100130 | 轧硬 | 1.2*610-SPCC | 31010072 | 小品种钢卷 | 0.75-SPCC |  | 50 | MO001293 | MO001293-001-02 | XPZG001 | 小品种钢前处理模板 | 7655 | 2024-07-06 | 2024-07-16 | 2 | 2024-07-20 18:40:42 | 2024-07-20 18:45:41 | 江苏东方九天新能源材料有限公司 |  | 丁振 |  | 1 | 0.75 | 700 | 610 | 1 | DL12240700082 | 泰兴双永（0.75*610）：厚度+0.01/-0.02mm，HV90-110，粗糙度0.7-0.9μM,卷重2-3.5吨 | 1 | Z振纹(来料振纹重),A暗线印(来料多条暗线印),H横辊印(来料横条印) | 是 | 是 | 1201 | 1
最终平整 | DL12240700081 | DL1224070008 | 东方750平整 | 返工 | 返工 | 甲 | 丁振 | 2465 | 2465 | 1 | 700 | 0.75 | 610 | 泰兴双永:750平整用Ra1.4-1.6μm毛化辊，厚度公差：0.73-0.76mm，硬度95-110，粗糙度0.7-0.9μm. | A暗线印(来料多条暗线印),Z振纹(来料振纹重),H横辊印(来料横条印),H黑斑(内80米两个虫斑) | 20100130 | 轧硬 | 1.2*610-SPCC | 31010072 | 小品种钢卷 | 0.75-SPCC |  | 50 | MO001293 | MO001293-001-01 | XPZG001 | 小品种钢前处理模板 | 7655 | 2024-07-06 | 2024-07-16 | 2 | 2024-07-20 18:40:42 | 2024-07-20 18:45:41 | 江苏东方九天新能源材料有限公司 |  | 丁振 |  | 1 | 0.75 | 700 | 610 | 1 | DL12240700081 | 泰兴双永（0.75*610）：厚度+0.01/-0.02mm，HV90-110，粗糙度0.7-0.9μM,卷重2-3.5吨 | 0 | A暗线印(来料多条暗线印),Z振纹(来料振纹重),H横辊印(来料横条印),H黑斑(内80米两个虫斑) |  |  | 1201 | 1
最终平整 | JG12240602432 | JG1224060243 | 东方850平整 | 返工 | 返工 | 乙 | 鞠承,姚学禹 | 6015 | 5990 | 0.9958 | 10270 | 0.1 | 760 | 平整 | T停机斑(50米处),K孔洞(116-160米传35CM10个0.936-1.949/931-947米传51CM4个0.72/5963米传39CM0.43/10075米传5CM0.72) | 20100142 | 轧硬 | 0.4*760-SPCC | 30210015 | 光亮卷 | 0.1-SPCC |  | 60 | MO000945 | MO000945-008-02 | KSFW001 | 东方小品种钢前处理 0.67（昆山富维 厚度公差：0.660-0.670mm,光泽度大于150GU（横向、纵向），粗糙度：Ra0.2-0.45um.硬度：HV80-110） | 13465 | 2024-06-25 | 2024-07-05 | 5 | 2024-07-20 15:33:41 | 2024-07-20 15:37:20 | 江苏东方九天新能源材料有限公司 | 193088 | 鞠承 |  |  | 0.1 | 10400 | 760 | 1 | JG12240602432 | 轧0.1，米数控制在23100-23200米，脱脂分一包10400米。 | 0 | T停机斑(50米处),K孔洞(116-160米传35CM10个0.936-1.949/931-947米传51CM4个0.72/5963米传39CM0.43/10075米传5CM0.72) |  |  | 3594 | 8
最终平整 | JG12240602682 | JG1224060268 | 东方850平整 | 合格 | 合格品 | 乙 | 鞠承,姚学禹 | 5500 | 5500 | 1 | 9360 | 0.1 | 760 | 平整 |  | 20100142 | 轧硬 | 0.4*760-SPCC | 30210015 | 光亮卷 | 0.1-SPCC |  | 60 | MO000947 | MO000947-017-02 | KSFW001 | 东方小品种钢前处理 0.67（昆山富维 厚度公差：0.660-0.670mm,光泽度大于150GU（横向、纵向），粗糙度：Ra0.2-0.45um.硬度：HV80-110） | 13080 | 2024-06-25 | 2024-07-05 | 2 | 2024-07-20 15:20:30 | 2024-07-20 15:20:50 | 江苏东方九天新能源材料有限公司 | 193156 | 鞠承 |  |  | 0.1 | 9310 | 760 | 1 | JG12240602682 | 轧0.1，米数控制在22200-22300米，脱脂分一包9200米。 | 1 |  | 是 | 是 | 3960 | 17
最终平整 | JG12240602582 | JG1224060258 | 东方850平整 | 合格 | 让步接收 | 乙 | 鞠承,姚学禹 | 5750 | 5730 | 0.9965 | 9800 | 0.1 | 760 | 平整 | 129米传25CM孔洞0.79平方毫米，63米传14CM孔洞1.66平方毫米，夹纸内400米操20CM内松花印【铬钝化剪下退平整】 | 20100142 | 轧硬 | 0.4*760-SPCC | 30210015 | 光亮卷 | 0.1-SPCC |  | 60 | MO000945 | MO000945-005-02 | KSFW001 | 东方小品种钢前处理 0.67（昆山富维 厚度公差：0.660-0.670mm,光泽度大于150GU（横向、纵向），粗糙度：Ra0.2-0.45um.硬度：HV80-110） | 13435 | 2024-06-25 | 2024-07-05 | 2 | 2024-07-20 13:45:12 | 2024-07-20 13:47:00 | 江苏东方九天新能源材料有限公司 | 193085 | 鞠承 |  |  | 0.1 | 9800 | 760 | 1 | JG12240602582 | 轧0.1，米数控制在23100-23200米，脱脂分一包10400米。 | 1 | K孔洞(129米传25CM0.79/863米传14CM1.66),S松花印(夹纸内400米操20CM内【退平整】) | 是 | 是 | 6919 | 5
最终平整 | JG12240602632 | JG1224060263 | 东方850平整 | 返工 | 返工 | 乙 | 鞠承,姚学禹 | 5385 | 5380 | 0.9991 | 9450 | 0.1 | 760 | 平整 | K孔洞(688米传9CM0.94/1312米传31CM2.82/7242米传17CM0.72/9146米传35CM0.14/9281米传19CM4.33) | 20100142 | 轧硬 | 0.4*760-SPCC | 30210015 | 光亮卷 | 0.1-SPCC |  | 60 | MO000947 | MO000947-011-02 | KSFW001 | 东方小品种钢前处理 0.67（昆山富维 厚度公差：0.660-0.670mm,光泽度大于150GU（横向、纵向），粗糙度：Ra0.2-0.45um.硬度：HV80-110） | 13030 | 2024-06-25 | 2024-07-05 | 2 | 2024-07-20 13:18:38 | 2024-07-20 13:20:09 | 江苏东方九天新能源材料有限公司 | 193147 | 鞠承 |  |  | 0.1 | 9330 | 760 | 1 | JG12240602632 | 轧0.1，米数控制在22200-22300米，脱脂分一包9200米。 | 0 | K孔洞(688米传9CM0.94/1312米传31CM2.82/7242米传17CM0.72/9146米传35CM0.14/9281米传19CM4.33) |  |  | 6000 | 11
最终平整 | JG12240601342 | JG1224060134 | 东方850平整 | 返工 | 返工 | 乙 | 鞠承,姚学禹 | 5380 | 5350 | 0.9944 | 9380 | 0.1 | 760 | 平整 | R乳化斑(表面),K孔洞(121米传1.3CM处2.82/1738米传46CM3.10/3871米传41CM.051) | 20100142 | 轧硬 | 0.4*760-SPCC | 30210015 | 光亮卷 | 0.1-SPCC |  | 60 | MO000938 | MO000938-007-02 | KSFW001 | 东方小品种钢前处理 0.67（昆山富维 厚度公差：0.660-0.670mm,光泽度大于150GU（横向、纵向），粗糙度：Ra0.2-0.45um.硬度：HV80-110） | 13500 | 2024-06-24 | 2024-07-04 | 5 | 2024-07-20 12:43:58 | 2024-07-20 12:45:19 | 江苏东方九天新能源材料有限公司 | 192991 | 鞠承 |  |  | 0.1 | 9430 | 760 | 1 | JG12240601342 | 轧0.1，米数控制在23100-23200米，脱脂分一包10400米。 | 0 | R乳化斑(表面),K孔洞(121米传1.3CM处2.82/1738米传46CM3.10/3871米传41CM.051) |  |  | 4007 | 7
最终平整 | JG12240602581 | JG1224060258 | 东方850平整 | 合格 | 合格品 | 乙 | 鞠承,姚学禹 | 7390 | 7410 | 1.0027 | 12670 | 0.1 | 760 | 平整 | Z振纹(来料表面),R乳化斑(来料表面) | 20100142 | 轧硬 | 0.4*760-SPCC | 30210015 | 光亮卷 | 0.1-SPCC |  | 60 | MO000945 | MO000945-005-01 | KSFW001 | 东方小品种钢前处理 0.67（昆山富维 厚度公差：0.660-0.670mm,光泽度大于150GU（横向、纵向），粗糙度：Ra0.2-0.45um.硬度：HV80-110） | 13435 | 2024-06-25 | 2024-07-05 | 2 | 2024-07-20 12:15:16 | 2024-07-20 12:16:15 | 江苏东方九天新能源材料有限公司 | 193085 | 鞠承 |  |  | 0.1 | 12600 | 760 | 1 | JG12240602581 | 轧0.1，米数控制在23100-23200米，脱脂分一包10400米。 | 1 | Z振纹(来料表面),R乳化斑(来料表面) | 是 | 是 | 6919 | 5
最终平整 | JG12240602611 | JG1224060261 | 东方850平整 | 合格 | 让步接收 | 乙 | 鞠承,姚学禹 | 6425 | 6425 | 1 | 11000 | 0.1 | 760 | 平整 | Z振纹(板面),R乳化斑(板面),Q缺口(4120米操2个粘钢缺口1CM左右),B爆辊印(来料下表面传30CM处) | 20100142 | 轧硬 | 0.4*760-SPCC | 30210015 | 光亮卷 | 0.1-SPCC |  | 60 | MO000946 | MO000946-001-01 | KSFW001 | 东方小品种钢前处理 0.67（昆山富维 厚度公差：0.660-0.670mm,光泽度大于150GU（横向、纵向），粗糙度：Ra0.2-0.45um.硬度：HV80-110） | 13110 | 2024-06-25 | 2024-07-05 | 2 | 2024-07-20 11:04:38 | 2024-07-20 11:06:57 | 江苏东方九天新能源材料有限公司 | 193118 | 鞠承 |  |  | 0.1 | 11000 | 760 | 1 | JG12240602611 | 轧0.1，米数控制在22500-22600米，脱脂分一包9200米。 | 1 | Z振纹(板面),R乳化斑(板面),Q缺口(4120米操2个粘钢缺口1CM左右),B爆辊印(来料下表面传30CM处) | 是 | 是 | 2083 | 1
最终平整 | DL00240600062 | DL0024060006 | 东方850平整 | 合格 | 合格品 | 乙 | 鞠承,姚学禹 | 2560 | 2560 | 1 | 1900 | 0.31 | 565 | 昆山富维：850平整建议用Ra1.0-1.2μm毛化辊，厚度公差：0.300-0.310mm，HV80-110，粗糙度0.5-0.7μm， | Z振纹(板面轻微),A暗线印(板面轻微) | 20100072 | 轧硬 | 0.6*565-SPCC | 31010032 | 小品种钢卷 | 0.31-SPCC |  | 50 | MO001464 | MO001464-001-02 | XPZG001 | 小品种钢前处理模板 | 5675 | 2024-07-10 | 2024-07-20 | 3 | 2024-07-20 10:15:15 | 2024-07-20 10:16:38 | 江苏东方九天新能源材料有限公司 |  | 鞠承 |  | 1 | 0.31 | 1900 | 565 | 1 | DL00240600062 | 昆山富维：（0.31*565）厚度公差：+0/-0.01mm，HV80-110,粗糙度0.5-0.7um,卷重2-3吨,取A4纸贴打包后贴外面 | 1 | Z振纹(板面轻微),A暗线印(板面轻微) | 是 | 是 | 1361 | 1
最终平整 | DL00240600061 | DL0024060006 | 东方850平整 | 合格 | 合格品 | 乙 | 鞠承,姚学禹 | 2740 | 2740 | 1 | 2000 | 0.31 | 565 | 昆山富维：850平整建议用Ra1.0-1.2μm毛化辊，厚度公差：0.300-0.310mm，HV80-110，粗糙度0.5-0.7μm， | A暗线印(板面轻微),Z振纹(板面轻微) | 20100072 | 轧硬 | 0.6*565-SPCC | 31010032 | 小品种钢卷 | 0.31-SPCC |  | 50 | MO001464 | MO001464-001-01 | XPZG001 | 小品种钢前处理模板 | 5675 | 2024-07-10 | 2024-07-20 | 3 | 2024-07-20 10:15:15 | 2024-07-20 10:16:38 | 江苏东方九天新能源材料有限公司 |  | 鞠承 |  | 1 | 0.31 | 2000 | 565 | 1 | DL00240600061 | 昆山富维：（0.31*565）厚度公差：+0/-0.01mm，HV80-110,粗糙度0.5-0.7um,卷重2-3吨,取A4纸贴打包后贴外面 | 1 | A暗线印(板面轻微),Z振纹(板面轻微) | 是 | 是 | 1361 | 1
最终平整 | DL00240600161 | DL0024060016 | 东方850平整 | 合格 | 合格品 | 甲 | 陈俊华,钱琨 | 5935 | 5900 | 0.9941 | 3130 | 0.4 | 610 | 浙江银帆：850平整用Ra1.0-1.2um毛化辊平整、厚度公差：0.39-0.4mm、硬度90-110HV、粗糙度0.5-0.7um、转分切 | Y氧化边(两边),X线条印(下表面，平后淡) | 20100082 | 轧硬 | 0.6*610-SPCC | 31010051 | 小品种钢卷 | 0.4-SPCC |  | 50 | MO001378 | MO001378-003-01 | XPZG001 | 小品种钢前处理模板 | 12285 | 2024-07-08 | 2024-07-20 | 2 | 2024-07-20 07:11:03 | 2024-07-20 07:11:59 | 江苏东方九天新能源材料有限公司 | 227880 | 陈俊华 |  |  | 0.4 | 3150 | 610 | 1 | DL00240600161 | 浙江银帆（0.4*610）：厚度-0.01MM,HV90-110,粗糙度0.5-0.7 | 1 | Y氧化边(两边),X线条印(下表面，平后淡) | 是 | 是 | 3492 | 3
最终平整 | DL00240600162 | DL0024060016 | 东方850平整 | 合格 | 合格品 | 甲 | 陈俊华,钱琨 | 6000 | 5960 | 0.9933 | 3170 | 0.4 | 610 | 浙江银帆：850平整用Ra1.0-1.2um毛化辊平整、厚度公差：0.39-0.4mm、硬度90-110HV、粗糙度0.5-0.7um、转分切 | Y氧化边(两边),X线条印(上下板面，平后淡) | 20100082 | 轧硬 | 0.6*610-SPCC | 31010051 | 小品种钢卷 | 0.4-SPCC |  | 50 | MO001378 | MO001378-003-02 | XPZG001 | 小品种钢前处理模板 | 12285 | 2024-07-08 | 2024-07-20 | 2 | 2024-07-20 06:49:56 | 2024-07-20 06:51:33 | 江苏东方九天新能源材料有限公司 | 227880 | 陈俊华 |  |  | 0.4 | 3200 | 610 | 1 | DL00240600162 | 浙江银帆（0.4*610）：厚度-0.01MM,HV90-110,粗糙度0.5-0.7 | 1 | Y氧化边(两边),X线条印(上下板面，平后淡) | 是 | 是 | 3492 | 3
最终平整 | DL00240600151 | DL0024060015 | 东方850平整 | 合格 | 合格品 | 甲 | 陈俊华,钱琨 | 6010 | 5970 | 0.9933 | 3160 | 0.4 | 610 | 浙江银帆：850平整用Ra1.0-1.2um毛化辊平整、厚度公差：0.39-0.4mm、硬度90-110HV、粗糙度0.5-0.7um、转分切 | Y氧化边(两边),Z振纹(轻微) | 20100082 | 轧硬 | 0.6*610-SPCC | 31010051 | 小品种钢卷 | 0.4-SPCC |  | 50 | MO001378 | MO001378-001-01 | XPZG001 | 小品种钢前处理模板 | 12285 | 2024-07-08 | 2024-07-20 | 2 | 2024-07-20 05:36:59 | 2024-07-20 05:38:22 | 江苏东方九天新能源材料有限公司 | 227879 | 陈俊华 |  |  | 0.4 | 3180 | 610 | 1 | DL00240600151 | 浙江银帆（0.4*610）：厚度-0.01MM,HV90-110,粗糙度0.5-0.7 | 1 | Y氧化边(两边),Z振纹(轻微) | 是 | 是 | 3150 | 1
最终平整 | JG12240502382 | JG12240502382 | 东方850平整 | 合格 | 合格品 | 甲 | 陈俊华,钱琨 | 1545 | 1510 | 0.9773 | 3730 | 0.1 | 533 | 平整 |  | 20500018 | 光亮卷半成品 | 0.1-SPCC | 30210015 | 光亮卷 | 0.1-SPCC |  | 50 | MO001298 | MO001298-001 | GLJ003 | 光亮卷前处理 模板 | 2200 | 2024-07-06 | 2024-07-06 | 2 | 2024-07-20 04:09:00 | 2024-07-20 04:09:26 | 江苏东方九天新能源材料有限公司 | 213356 | 陈俊华 |  |  | 0.1 | 3750 | 533 | 1 | JG12240502382 |  | 1 |  | 是 | 是 | 7690 | 1
最终平整 | JL00240401321 | JL0024040132 | 东方750平整 | 合格 | 让步接收 | 甲 | 丁振 | 6020 | 5950 | 0.9884 | 8860 | 0.14 | 610 | 镇海联航：750平整用普光棍(Ra0.1-0.2um)平整、厚度公差：0.135-0.145mm、硬度100-110HV,延伸＞30%，粗糙度Ra≤0.2μm | A暗线印(来料多条暗线印，细划伤),Z振纹(来料振纹，搓伤),N粘钢折印(7800米后操边折印1-4CM，尾部150米不规律折印),H横辊印(来料横条印，) | 20100082 | 轧硬 | 0.6*610-SPCC | 31010009 | 小品种钢卷 | 0.14-SPCC |  | 60 | MO001078 | MO001078-003-01 | XPZG001 | 小品种钢前处理模板 | 12445 | 2024-07-01 | 2024-07-16 | 2 | 2024-07-20 03:24:33 | 2024-07-20 03:28:38 | 江苏东方九天新能源材料有限公司 | 198491 | 丁振 |  |  | 0.14 | 8350 | 610 | 1 | JL00240401321 | 镇海联航：（0.14）厚度公差：0.135-0.145mm,延伸＞30%，HV100-110,粗糙度≤0.2μM | 1 | A暗线印(来料多条暗线印，细划伤),Z振纹(来料振纹，搓伤),N粘钢折印(7800米后操边折印1-4CM，尾部150米不规律折印),H横辊印(来料横条印，) | 是 | 是 | 16697 | 3
最终平整 | JG12240502383 | JG12240502383 | 东方850平整 | 其他入库 | 协议品 | 甲 | 陈俊华,钱琨 | 1455 | 1450 | 0.9966 | 2770 | 0.1 | 710 | 平整 | K孔洞(2592.3-2665.7米传549.7-550MM7个1.08-4.19MM2) | 20500021 | 光亮卷半成品 | 0.4-SPCC | 30210015 | 光亮卷 | 0.1-SPCC |  | 60 | MO001299 | MO001299-001 | GLJ003 | 光亮卷前处理 模板 | 1600 | 2024-07-06 | 2024-07-06 | 2 | 2024-07-20 03:10:17 | 2024-07-20 03:12:09 | 江苏东方九天新能源材料有限公司 | 213357 | 陈俊华 |  |  | 0.1 | 2400 | 710 | 1 | JG12240502383 |  | 1 | K孔洞(2592.3-2665.7米传549.7-550MM7个1.08-4.19MM2) | 是 | 是 | 7906 | 1
最终平整 | JG12240601341 | JG1224060134 | 东方850平整 | 返工 | 返工 | 甲 | 陈俊华,钱琨 | 7710 | 7740 | 1.0039 | 13610 | 0.1 | 760 | 平整 | K孔洞(510.3米传747MM1.66；1314.8米传104.1MM2.6；4582.7米传478.6MM4.12；4587.米传284.2MM0.36MM2) | 20100142 | 轧硬 | 0.4*760-SPCC | 30210015 | 光亮卷 | 0.1-SPCC |  | 60 | MO000938 | MO000938-007-01 | KSFW001 | 东方小品种钢前处理 0.67（昆山富维 厚度公差：0.660-0.670mm,光泽度大于150GU（横向、纵向），粗糙度：Ra0.2-0.45um.硬度：HV80-110） | 13500 | 2024-06-24 | 2024-07-04 | 5 | 2024-07-20 02:48:15 | 2024-07-20 02:49:54 | 江苏东方九天新能源材料有限公司 | 192991 | 陈俊华 |  |  | 0.1 | 13510 | 760 | 1 | JG12240601341 | 轧0.1，米数控制在23100-23200米，脱脂分一包10400米。 | 0 | K孔洞(510.3米传747MM1.66；1314.8米传104.1MM2.6；4582.7米传478.6MM4.12；4587.米传284.2MM0.36MM2) |  |  | 4007 | 7
最终平整 | JG122405515122 | JG1224055151 | 东方850平整 | 合格 | 让步接收 | 甲 | 陈俊华,钱琨 | 1820 | 1820 | 1 | 3120 | 0.1 | 760 | 平整 | K孔洞(319.5米传749.9MM5.78；2216.9米传669.9MM0.22MM2) | 20100142 | 轧硬 | 0.4*760-SPCC | 30210015 | 光亮卷 | 0.1-SPCC |  | 60 | MO000767 | MO000767-009-02-02 | KSFW001 | 东方小品种钢前处理 0.67（昆山富维 厚度公差：0.660-0.670mm,光泽度大于150GU（横向、纵向），粗糙度：Ra0.2-0.45um.硬度：HV80-110） | 13825 | 2024-06-17 | 2024-06-27 | 5 | 2024-07-20 01:56:37 | 2024-07-20 02:02:43 | 江苏东方九天新能源材料有限公司 |  | 陈俊华 |  | 1 | 0.1 | 3120 | 760 | 1 | JG122405515122 | 轧0.1，米数控制在23700-23800米，脱脂分一包10500米。 | 1 | K孔洞(319.5米传749.9MM5.78；2216.9米传669.9MM0.22MM2) | 是 | 是 | 4411 | 9
最终平整 | JG122405515121 | JG1224055151 | 东方850平整 | 返工 | 返工 | 甲 | 陈俊华,钱琨 | 4920 | 4920 | 1 | 8580 | 0.1 | 760 | 平整 | K孔洞(201.7米传99.3MM0.29；380.4-386.9米传48.3-118.7MM3个0.14-0.36；551.1-563.6米传83.2-122.1MM5个0.14-1.08；697-米传122.3MM0.14；1118.1米传219.4MM0.07；1138.1米传60.7MM0.07MM2) | 20100142 | 轧硬 | 0.4*760-SPCC | 30210015 | 光亮卷 | 0.1-SPCC |  | 60 | MO000767 | MO000767-009-02-01 | KSFW001 | 东方小品种钢前处理 0.67（昆山富维 厚度公差：0.660-0.670mm,光泽度大于150GU（横向、纵向），粗糙度：Ra0.2-0.45um.硬度：HV80-110） | 13825 | 2024-06-17 | 2024-06-27 | 5 | 2024-07-20 01:56:37 | 2024-07-20 02:02:43 | 江苏东方九天新能源材料有限公司 |  | 陈俊华 |  | 1 | 0.1 | 8580 | 760 | 1 | JG122405515121 | 轧0.1，米数控制在23700-23800米，脱脂分一包10500米。 | 0 | K孔洞(201.7米传99.3MM0.29；380.4-386.9米传48.3-118.7MM3个0.14-0.36；551.1-563.6米传83.2-122.1MM5个0.14-1.08；697-米传122.3MM0.14；1118.1米传219.4MM0.07；1138.1米传60.7MM0.07MM2) |  |  | 4411 | 9
最终平整 | JG12240602561 | JG1224060256 | 东方850平整 | 合格 | 合格品 | 甲 | 陈俊华,钱琨 | 7680 | 7380 | 0.9609 | 12900 | 0.1 | 760 | 平整 |  | 20100142 | 轧硬 | 0.4*760-SPCC | 30210015 | 光亮卷 | 0.1-SPCC |  | 60 | MO000945 | MO000945-025-01 | KSFW001 | 东方小品种钢前处理 0.67（昆山富维 厚度公差：0.660-0.670mm,光泽度大于150GU（横向、纵向），粗糙度：Ra0.2-0.45um.硬度：HV80-110） | 13530 | 2024-06-25 | 2024-07-05 | 2 | 2024-07-20 01:42:46 | 2024-07-20 01:43:15 | 江苏东方九天新能源材料有限公司 | 193106 | 陈俊华 |  |  | 0.1 | 13300 | 760 | 1 | JG12240602561 | 轧0.1，米数控制在23100-23200米，脱脂分一包10400米。 | 1 |  | 是 | 是 | 3832 | 25
最终平整 | JL00240401312 | JL0024040131 | 东方750平整 | 合格 | 让步接收 | 甲 | 丁振 | 6160 | 6115 | 0.9927 | 9100 | 0.14 | 610 | 镇海联航：750平整用普光棍(Ra0.1-0.2um)平整、厚度公差：0.135-0.145mm、硬度100-110HV,延伸＞30%，粗糙度Ra≤0.2μm | A暗线印(来料多条暗线印),Z振纹(来料振纹，偶有细划伤),N粘钢折印(7500米后传边折印1-5CM，尾部200米不规律折印),H横辊印(来料横条印，搓伤) | 20100082 | 轧硬 | 0.6*610-SPCC | 31010009 | 小品种钢卷 | 0.14-SPCC |  | 60 | MO001078 | MO001078-001-02 | XPZG001 | 小品种钢前处理模板 | 12475 | 2024-07-01 | 2024-07-16 | 2 | 2024-07-20 01:09:18 | 2024-07-20 01:12:12 | 江苏东方九天新能源材料有限公司 | 198482 | 丁振 |  |  | 0.14 | 8600 | 610 | 1 | JL00240401312 | 镇海联航：（0.14）厚度公差：0.135-0.145mm,延伸＞30%，HV100-110,粗糙度≤0.2μM | 1 | A暗线印(来料多条暗线印),Z振纹(来料振纹，偶有细划伤),N粘钢折印(7500米后传边折印1-5CM，尾部200米不规律折印),H横辊印(来料横条印，搓伤) | 是 | 是 | 16666 | 1
最终平整 | JG12240602431 | JG1224060243 | 东方850平整 | 返工 | 返工 | 甲 | 陈俊华,钱琨 | 7265 | 7250 | 0.9979 | 12460 | 0.1 | 760 | 平整 | K孔洞(1574.5-1620.2米传348-347.5MM10个1.59-2.53MM2) | 20100142 | 轧硬 | 0.4*760-SPCC | 30210015 | 光亮卷 | 0.1-SPCC |  | 60 | MO000945 | MO000945-008-01 | KSFW001 | 东方小品种钢前处理 0.67（昆山富维 厚度公差：0.660-0.670mm,光泽度大于150GU（横向、纵向），粗糙度：Ra0.2-0.45um.硬度：HV80-110） | 13465 | 2024-06-25 | 2024-07-05 | 5 | 2024-07-20 00:36:33 | 2024-07-20 00:38:00 | 江苏东方九天新能源材料有限公司 | 193088 | 陈俊华 |  |  | 0.1 | 12400 | 760 | 1 | JG12240602431 | 轧0.1，米数控制在23100-23200米，脱脂分一包10400米。 | 0 | K孔洞(1574.5-1620.2米传348-347.5MM10个1.59-2.53MM2) |  |  | 3594 | 8
最终平整 | JG12240601262 | JG1224060126 | 东方850平整 | 合格 | 让步接收 | 甲 | 陈俊华,钱琨 | 6555 | 6540 | 0.9977 | 11300 | 0.1 | 760 | 平整 | 7332.2米传414.8MM孔洞0.07平方毫米；8071.9米处传297.3MM孔洞0.79平方毫米；8102.4米传221.3MM孔洞0.36平方毫米，内300米传25CM松花印(平后明显) | 20100142 | 轧硬 | 0.4*760-SPCC | 30210015 | 光亮卷 | 0.1-SPCC |  | 60 | MO000938 | MO000938-011-02 | KSFW001 | 东方小品种钢前处理 0.67（昆山富维 厚度公差：0.660-0.670mm,光泽度大于150GU（横向、纵向），粗糙度：Ra0.2-0.45um.硬度：HV80-110） | 13530 | 2024-06-24 | 2024-07-04 | 2 | 2024-07-19 23:39:25 | 2024-07-19 23:41:39 | 江苏东方九天新能源材料有限公司 | 192995 | 陈俊华 |  |  | 0.1 | 11250 | 760 | 1 | JG12240601262 | 轧0.1，米数控制在23100-23200米，脱脂分一包10400米。 | 0 | K孔洞(7332.2米传414.8MM0.07；8071.9米处传297.3MM0.79；8102.4米传221.3MM0.36MM2),S松花印(内300米传25CM，平后明显) | 是 | 是 | 3513 | 11
最终平整 | JG12240602642 | JG1224060264 | 东方850平整 | 合格 | 让步接收 | 甲 | 陈俊华,钱琨 | 5850 | 5840 | 0.9983 | 10070 | 0.1 | 760 | 平整 | 乳化斑(轻微) | 20100142 | 轧硬 | 0.4*760-SPCC | 30210015 | 光亮卷 | 0.1-SPCC |  | 60 | MO000947 | MO000947-014-02 | KSFW001 | 东方小品种钢前处理 0.67（昆山富维 厚度公差：0.660-0.670mm,光泽度大于150GU（横向、纵向），粗糙度：Ra0.2-0.45um.硬度：HV80-110） | 13050 | 2024-06-25 | 2024-07-05 | 2 | 2024-07-19 23:09:45 | 2024-07-19 23:10:27 | 江苏东方九天新能源材料有限公司 | 193151 | 陈俊华 |  |  | 0.1 | 10100 | 760 | 1 | JG12240602642 | 轧0.1，米数控制在22200-22300米，脱脂分一包9200米。 | 1 | R乳化斑(轻微) | 是 | 是 | 4420 | 14
最终平整 | JG12240601301 | JG1224060130 | 东方850平整 | 合格 | 让步接收 | 乙 | 鞠承,刘飞 | 7540 | 7540 | 1 | 13100 | 0.1 | 760 | 平整 | Z振纹(板面),R乳化斑(板面来料),K孔洞(2641米传27CM1.16/11044米传21CM0.29/12980米传35CM2.53) | 20100142 | 轧硬 | 0.4*760-SPCC | 30210015 | 光亮卷 | 0.1-SPCC |  | 60 | MO000938 | MO000938-009-01 | KSFW001 | 东方小品种钢前处理 0.67（昆山富维 厚度公差：0.660-0.670mm,光泽度大于150GU（横向、纵向），粗糙度：Ra0.2-0.45um.硬度：HV80-110） | 13470 | 2024-06-24 | 2024-07-04 | 5 | 2024-07-19 17:07:16 | 2024-07-19 17:08:32 | 江苏东方九天新能源材料有限公司 | 192993 | 鞠承 |  |  | 0.1 | 13100 | 760 | 1 | JG12240601301 | 轧0.1，米数控制在23100-23200米，脱脂分一包10400米。 | 1 | Z振纹(板面),R乳化斑(板面来料),K孔洞(2641米传27CM1.16/11044米传21CM0.29/12980米传35CM2.53) | 是 | 是 | 5659 | 9
最终平整 | JG12240602641 | JG1224060264 | 东方850平整 | 合格 | 让步接收 | 乙 | 鞠承,姚学禹 | 6990 | 6985 | 0.9993 | 12000 | 0.1 | 760 | 平整 | Z振纹(板面),T停机斑(50米处),K孔洞(9352米传 35CM1.66/11562米处15CM0.87) | 20100142 | 轧硬 | 0.4*760-SPCC | 30210015 | 光亮卷 | 0.1-SPCC |  | 60 | MO000947 | MO000947-014-01 | KSFW001 | 东方小品种钢前处理 0.67（昆山富维 厚度公差：0.660-0.670mm,光泽度大于150GU（横向、纵向），粗糙度：Ra0.2-0.45um.硬度：HV80-110） | 13050 | 2024-06-25 | 2024-07-05 | 2 | 2024-07-19 16:29:19 | 2024-07-19 16:30:42 | 江苏东方九天新能源材料有限公司 | 193151 | 鞠承 |  |  | 0.1 | 12000 | 760 | 1 | JG12240602641 | 轧0.1，米数控制在22200-22300米，脱脂分一包9200米。 | 1 | Z振纹(板面),T停机斑(50米处),K孔洞(9352米传 35CM1.66/11562米处15CM0.87) | 是 | 是 | 4420 | 14
最终平整 | JG12240601371 | JG1224060137 | 东方850平整 | 合格 | 合格品 | 乙 | 鞠承,刘飞 | 7200 | 7220 | 1.0028 | 12680 | 0.1 | 760 | 平整 | Z振纹(板面) | 20100142 | 轧硬 | 0.4*760-SPCC | 30210015 | 光亮卷 | 0.1-SPCC |  | 60 | MO000947 | MO000947-006-01 | KSFW001 | 东方小品种钢前处理 0.67（昆山富维 厚度公差：0.660-0.670mm,光泽度大于150GU（横向、纵向），粗糙度：Ra0.2-0.45um.硬度：HV80-110） | 12995 | 2024-06-25 | 2024-07-05 | 2 | 2024-07-19 15:55:35 | 2024-07-19 15:57:03 | 江苏东方九天新能源材料有限公司 | 193139 | 鞠承 |  |  | 0.1 | 12630 | 760 | 1 | JG12240601371 | 轧0.1，米数控制在22200-22300米，脱脂分一包9200米。 | 1 | Z振纹(板面),R乳化斑(板面) | 是 | 是 | 4391 | 6
最终平整 | JG1224060247112 | JG1224060247 | 东方850平整 | 其他入库 | 协议品 | 乙 | 鞠承,刘飞 | 460 | 460 | 1 | 840 | 0.1 | 760 | 平整 |  | 20100142 | 轧硬 | 0.4*760-SPCC | 30210015 | 光亮卷 | 0.1-SPCC |  | 60 | MO000945 | MO000945-024-01-01-02 | KSFW001 | 东方小品种钢前处理 0.67（昆山富维 厚度公差：0.660-0.670mm,光泽度大于150GU（横向、纵向），粗糙度：Ra0.2-0.45um.硬度：HV80-110） | 13530 | 2024-06-25 | 2024-07-05 | 2 | 2024-07-19 15:15:09 | 2024-07-19 15:16:23 | 江苏东方九天新能源材料有限公司 |  | 鞠承 |  | 1 | 0.1 | 840 | 760 | 1 | JG1224060247112 | 轧0.1，米数控制在23100-23200米，脱脂分一包10400米。 | 1 |  | 是 | 是 | 2943 | 24
最终平整 | JG1224060247111 | JG1224060247 | 东方850平整 | 合格 | 合格品 | 乙 | 鞠承,刘飞 | 6550 | 6550 | 1 | 11360 | 0.1 | 760 | 平整 |  | 20100142 | 轧硬 | 0.4*760-SPCC | 30210015 | 光亮卷 | 0.1-SPCC |  | 60 | MO000945 | MO000945-024-01-01-01 | KSFW001 | 东方小品种钢前处理 0.67（昆山富维 厚度公差：0.660-0.670mm,光泽度大于150GU（横向、纵向），粗糙度：Ra0.2-0.45um.硬度：HV80-110） | 13530 | 2024-06-25 | 2024-07-05 | 2 | 2024-07-19 15:15:09 | 2024-07-19 15:16:23 | 江苏东方九天新能源材料有限公司 |  | 鞠承 |  | 1 | 0.1 | 11360 | 760 | 1 | JG1224060247111 | 轧0.1，米数控制在23100-23200米，脱脂分一包10400米。 | 1 |  | 是 | 是 | 2943 | 24
最终平整 | JG122406024712 | JG1224060247 | 东方850平整 | 合格 | 让步接收 | 乙 | 鞠承,刘飞 | 3485 | 3510 | 1.0072 | 6100 | 0.1 | 760 | 平整 | K孔洞(194,米传13CM0.07/872米传17CM0.64/1949米传24CM1.98) | 20100142 | 轧硬 | 0.4*760-SPCC | 30210015 | 光亮卷 | 0.1-SPCC |  | 60 | MO000945 | MO000945-024-01-02 | KSFW001 | 东方小品种钢前处理 0.67（昆山富维 厚度公差：0.660-0.670mm,光泽度大于150GU（横向、纵向），粗糙度：Ra0.2-0.45um.硬度：HV80-110） | 13530 | 2024-06-25 | 2024-07-05 | 2 | 2024-07-19 13:34:12 | 2024-07-19 13:35:28 | 江苏东方九天新能源材料有限公司 | 193105 | 鞠承 |  |  | 0.1 | 6100 | 760 | 1 | JG122406024712 | 轧0.1，米数控制在23100-23200米，脱脂分一包10400米。 | 1 | K孔洞(194,米传13CM0.07/872米传17CM0.64/1949米传24CM1.98) | 是 | 是 | 2943 | 24
最终平整 | JG12240602472 | JG1224060247 | 东方850平整 | 合格 | 合格品 | 乙 | 鞠承,刘飞 | 2780 | 2740 | 0.9856 | 4770 | 0.1 | 760 | 平整 |  | 20100142 | 轧硬 | 0.4*760-SPCC | 30210015 | 光亮卷 | 0.1-SPCC |  | 60 | MO000945 | MO000945-024-02 | KSFW001 | 东方小品种钢前处理 0.67（昆山富维 厚度公差：0.660-0.670mm,光泽度大于150GU（横向、纵向），粗糙度：Ra0.2-0.45um.硬度：HV80-110） | 13530 | 2024-06-25 | 2024-07-05 | 2 | 2024-07-19 13:09:44 | 2024-07-19 13:10:22 | 江苏东方九天新能源材料有限公司 | 193105 | 鞠承 |  |  | 0.1 | 4800 | 760 | 1 | JG12240602472 | 轧0.1，米数控制在23100-23200米，脱脂分一包10400米。 | 1 |  | 是 | 是 | 2943 | 24
最终平整 | JG12240550651 | JG1224055065 | 东方850平整 | 合格 | 让步接收 | 乙 | 鞠承,刘飞 | 5100 | 5090 | 0.998 | 9000 | 0.1 | 760 | 平整 | K孔洞(242米操30CM3个0.14-0.28/1792米传61CM1.49/3854米传59CM0.21),S碎边(内131米操7个0.2CM) | 20100142 | 轧硬 | 0.4*760-SPCC | 30210015 | 光亮卷 | 0.1-SPCC |  | 60 | MO000770 | MO000770-001-01 | KSFW001 | 东方小品种钢前处理 0.67（昆山富维 厚度公差：0.660-0.670mm,光泽度大于150GU（横向、纵向），粗糙度：Ra0.2-0.45um.硬度：HV80-110） | 13425 | 2024-06-17 | 2024-06-27 | 2 | 2024-07-19 12:44:50 | 2024-07-19 12:47:01 | 江苏东方九天新能源材料有限公司 | 187645 | 鞠承 |  |  | 0.1 | 8980 | 760 | 1 | JG12240550651 | 轧0.1，米数控制在23200-23300米，脱脂分一包10400米。 | 1 | K孔洞(242米操30CM3个0.14-0.28/1792米传61CM1.49/3854米传59CM0.21),S碎边(内131米操7个0.2CM) | 是 | 是 | 3948 | 1
最终平整 | JG12240601251 | JG1224060125 | 东方850平整 | 合格 | 让步接收 | 乙 | 鞠承,刘飞 | 6600 | 6590 | 0.9985 | 10680 | 0.1 | 760 | 平整 | S松花印(夹纸内510米传15CM内松花印【退平整】),H花辊印(来料操15CM内轻微) | 20100142 | 轧硬 | 0.4*760-SPCC | 30210015 | 光亮卷 | 0.1-SPCC |  | 60 | MO000938 | MO000938-010-01 | KSFW001 | 东方小品种钢前处理 0.67（昆山富维 厚度公差：0.660-0.670mm,光泽度大于150GU（横向、纵向），粗糙度：Ra0.2-0.45um.硬度：HV80-110） | 13510 | 2024-06-24 | 2024-07-04 | 2 | 2024-07-19 12:16:13 | 2024-07-19 12:18:05 | 江苏东方九天新能源材料有限公司 | 192994 | 鞠承 |  |  | 0.1 | 11600 | 760 | 1 | JG12240601251 | 轧0.1，米数控制在23100-23200米，脱脂分一包10400米。 | 1 | S松花印(夹纸内510米传15CM内松花印【退平整】),H花辊印(来料操15CM内轻微) | 是 | 是 | 4770 | 10
最终平整 | JG12240601372 | JG1224060137 | 东方850平整 | 合格 | 让步接收 | 乙 | 鞠承,刘飞 | 5270 | 5270 | 1 | 9300 | 0.1 | 760 | 平整 | K孔洞(517-544米传15CM6个0.21-0.49/5738-5752米传58CM6个0.99-1.20) | 20100142 | 轧硬 | 0.4*760-SPCC | 30210015 | 光亮卷 | 0.1-SPCC |  | 60 | MO000947 | MO000947-006-02 | KSFW001 | 东方小品种钢前处理 0.67（昆山富维 厚度公差：0.660-0.670mm,光泽度大于150GU（横向、纵向），粗糙度：Ra0.2-0.45um.硬度：HV80-110） | 12995 | 2024-06-25 | 2024-07-05 | 2 | 2024-07-19 11:13:10 | 2024-07-19 11:14:16 | 江苏东方九天新能源材料有限公司 | 193139 | 鞠承 |  |  | 0.1 | 9220 | 760 | 1 | JG12240601372 | 轧0.1，米数控制在22200-22300米，脱脂分一包9200米。 | 1 | K孔洞(517-544米传15CM6个0.21-0.49/5738-5752米传58CM6个0.99-1.20) | 是 | 是 | 4391 | 6
最终平整 | JG12240602482 | JG1224060248 | 东方850平整 | 合格 | 合格品 | 乙 | 鞠承,刘飞 | 6050 | 6095 | 1.0074 | 10560 | 0.1 | 760 | 平整 |  | 20100142 | 轧硬 | 0.4*760-SPCC | 30210015 | 光亮卷 | 0.1-SPCC |  | 60 | MO000945 | MO000945-026-02 | KSFW001 | 东方小品种钢前处理 0.67（昆山富维 厚度公差：0.660-0.670mm,光泽度大于150GU（横向、纵向），粗糙度：Ra0.2-0.45um.硬度：HV80-110） | 13550 | 2024-06-25 | 2024-07-05 | 2 | 2024-07-19 10:44:57 | 2024-07-19 10:45:18 | 江苏东方九天新能源材料有限公司 | 193107 | 鞠承 |  |  | 0.1 | 10490 | 760 | 1 | JG12240602482 | 轧0.1，米数控制在23100-23200米，脱脂分一包10400米。 | 1 |  | 是 | 是 | 4071 | 26
最终平整 | JG12240602692 | JG1224060269 | 东方850平整 | 合格 | 让步接收 | 乙 | 鞠承,刘飞 | 5525 | 5520 | 0.9991 | 9680 | 0.1 | 760 | 平整 | K孔洞(341米传54CM0.49/1738-1792米传43CM5个0.14-1.13/9047米传55CM1.203),R乳化斑(板面) | 20100142 | 轧硬 | 0.4*760-SPCC | 30210015 | 光亮卷 | 0.1-SPCC |  | 60 | MO000947 | MO000947-003-02 | KSFW001 | 东方小品种钢前处理 0.67（昆山富维 厚度公差：0.660-0.670mm,光泽度大于150GU（横向、纵向），粗糙度：Ra0.2-0.45um.硬度：HV80-110） | 12955 | 2024-06-25 | 2024-07-05 | 2 | 2024-07-19 10:01:54 | 2024-07-19 10:03:32 | 江苏东方九天新能源材料有限公司 | 193134 | 鞠承 |  |  | 0.1 | 9700 | 760 | 1 | JG12240602692 | 轧0.1，米数控制在22200-22300米，脱脂分一包9200米。 | 1 | K孔洞(341米传54CM0.49/1738-1792米传43CM5个0.14-1.13/9047米传55CM1.203),R乳化斑(板面) | 是 | 是 | 3020 | 3
最终平整 | JG12240601392 | JG1224060139 | 东方850平整 | 合格 | 让步接收 | 乙 | 鞠承,刘飞 | 5870 | 5750 | 0.9796 | 9980 | 0.1 | 760 | 平整 | R乳化斑(板面),K孔洞(2547米传46CM0.35),S松花印(夹纸内150米传15CM内松花印【退平整】) | 20100142 | 轧硬 | 0.4*760-SPCC | 30210015 | 光亮卷 | 0.1-SPCC |  | 60 | MO000946 | MO000946-003-02 | KSFW001 | 东方小品种钢前处理 0.67（昆山富维 厚度公差：0.660-0.670mm,光泽度大于150GU（横向、纵向），粗糙度：Ra0.2-0.45um.硬度：HV80-110） | 13315 | 2024-06-25 | 2024-07-05 | 2 | 2024-07-19 09:29:59 | 2024-07-19 09:31:29 | 江苏东方九天新能源材料有限公司 | 193121 | 鞠承 |  |  | 0.1 | 10110 | 760 | 1 | JG12240601392 | 轧0.1，米数控制在22500-22600米，脱脂分一包9200米。 | 1 | R乳化斑(板面),K孔洞(2547米传46CM0.35),S松花印(夹纸内150米传15CM内松花印【退平整】) | 是 | 是 | 2636 | 3
最终平整 | JG122406026912 | JG1224060269 | 东方850平整 | 其他入库 | 协议品 | 甲 | 陈俊华,钱琨 | 480 | 480 | 1 | 870 | 0.1 | 760 | 平整 |  | 20100142 | 轧硬 | 0.4*760-SPCC | 30210015 | 光亮卷 | 0.1-SPCC |  | 60 | MO000947 | MO000947-003-01-02 | KSFW001 | 东方小品种钢前处理 0.67（昆山富维 厚度公差：0.660-0.670mm,光泽度大于150GU（横向、纵向），粗糙度：Ra0.2-0.45um.硬度：HV80-110） | 12955 | 2024-06-25 | 2024-07-05 | 2 | 2024-07-19 07:08:16 | 2024-07-19 07:09:03 | 江苏东方九天新能源材料有限公司 |  | 陈俊华 |  | 1 | 0.1 | 870 | 760 | 1 | JG122406026912 | 轧0.1，米数控制在22200-22300米，脱脂分一包9200米。 | 1 |  | 是 | 是 | 3020 | 3
最终平整 | JG122406026911 | JG1224060269 | 东方850平整 | 合格 | 合格品 | 甲 | 陈俊华,钱琨 | 6590 | 6590 | 1 | 11610 | 0.1 | 760 | 平整 |  | 20100142 | 轧硬 | 0.4*760-SPCC | 30210015 | 光亮卷 | 0.1-SPCC |  | 60 | MO000947 | MO000947-003-01-01 | KSFW001 | 东方小品种钢前处理 0.67（昆山富维 厚度公差：0.660-0.670mm,光泽度大于150GU（横向、纵向），粗糙度：Ra0.2-0.45um.硬度：HV80-110） | 12955 | 2024-06-25 | 2024-07-05 | 2 | 2024-07-19 07:08:16 | 2024-07-19 07:09:03 | 江苏东方九天新能源材料有限公司 |  | 陈俊华 |  | 1 | 0.1 | 11610 | 760 | 1 | JG122406026911 | 轧0.1，米数控制在22200-22300米，脱脂分一包9200米。 | 1 |  | 是 | 是 | 3020 | 3
最终平整 | JG122406014022 | JG1224060140 | 东方850平整 | 其他入库 | 协议品 | 甲 | 陈俊华,钱琨 | 400 | 400 | 1 | 680 | 0.1 | 760 | 平整 |  | 20100142 | 轧硬 | 0.4*760-SPCC | 30210015 | 光亮卷 | 0.1-SPCC |  | 60 | MO000946 | MO000946-004-02-02 | KSFW001 | 东方小品种钢前处理 0.67（昆山富维 厚度公差：0.660-0.670mm,光泽度大于150GU（横向、纵向），粗糙度：Ra0.2-0.45um.硬度：HV80-110） | 13325 | 2024-06-25 | 2024-07-05 | 2 | 2024-07-19 06:17:12 | 2024-07-19 06:18:45 | 江苏东方九天新能源材料有限公司 |  | 陈俊华 |  | 1 | 0.1 | 680 | 760 | 1 | JG122406014022 | 轧0.1，米数控制在22500-22600米，脱脂分一包9200米。 | 1 |  | 是 | 是 | 2801 | 4
最终平整 | JG122406014021 | JG1224060140 | 东方850平整 | 合格 | 合格品 | 甲 | 陈俊华,钱琨 | 5360 | 5360 | 1 | 9300 | 0.1 | 760 | 平整 |  | 20100142 | 轧硬 | 0.4*760-SPCC | 30210015 | 光亮卷 | 0.1-SPCC |  | 60 | MO000946 | MO000946-004-02-01 | KSFW001 | 东方小品种钢前处理 0.67（昆山富维 厚度公差：0.660-0.670mm,光泽度大于150GU（横向、纵向），粗糙度：Ra0.2-0.45um.硬度：HV80-110） | 13325 | 2024-06-25 | 2024-07-05 | 2 | 2024-07-19 06:17:12 | 2024-07-19 06:18:45 | 江苏东方九天新能源材料有限公司 |  | 陈俊华 |  | 1 | 0.1 | 9300 | 760 | 1 | JG122406014021 | 轧0.1，米数控制在22500-22600米，脱脂分一包9200米。 | 1 |  | 是 | 是 | 2801 | 4
最终平整 | JG12240602602 | JG1224060260 | 东方850平整 | 合格 | 让步接收 | 甲 | 陈俊华,钱琨 | 5400 | 5390 | 0.9981 | 9420 | 0.1 | 760 | 平整 | K孔洞(512.7-543.3米传89-89.5MM8个0.14-0.49平方毫米；2605.8米传335.9MM1.91MM2平方毫米 | 20100142 | 轧硬 | 0.4*760-SPCC | 30210015 | 光亮卷 | 0.1-SPCC |  | 60 | MO000947 | MO000947-018-02 | KSFW001 | 东方小品种钢前处理 0.67（昆山富维 厚度公差：0.660-0.670mm,光泽度大于150GU（横向、纵向），粗糙度：Ra0.2-0.45um.硬度：HV80-110） | 13095 | 2024-06-25 | 2024-07-05 | 2 | 2024-07-19 05:53:29 | 2024-07-19 05:55:01 | 江苏东方九天新能源材料有限公司 | 193157 | 陈俊华 |  |  | 0.1 | 9370 | 760 | 1 | JG12240602602 | 轧0.1，米数控制在22200-22300米，脱脂分一包9200米。 | 1 | K孔洞(512.7-543.3米传89-89.5MM8个0.14-0.49；2605.8米传335.9MM1.91MM2) | 是 | 是 | 3094 | 18
最终平整 | JG12240602352 | JG1224060235 | 东方850平整 | 合格 | 合格品 | 甲 | 陈俊华,钱琨 | 5730 | 5730 | 1 | 10060 | 0.1 | 760 | 平整 | R乳化斑(重) | 20100142 | 轧硬 | 0.4*760-SPCC | 30210015 | 光亮卷 | 0.1-SPCC |  | 60 | MO000945 | MO000945-009-02 | KSFW001 | 东方小品种钢前处理 0.67（昆山富维 厚度公差：0.660-0.670mm,光泽度大于150GU（横向、纵向），粗糙度：Ra0.2-0.45um.硬度：HV80-110） | 13470 | 2024-06-25 | 2024-07-05 | 2 | 2024-07-19 04:55:30 | 2024-07-19 04:56:12 | 江苏东方九天新能源材料有限公司 | 193089 | 陈俊华 |  |  | 0.1 | 9980 | 760 | 1 | JG12240602352 | 轧0.1，米数控制在23100-23200米，脱脂分一包10400米。 | 1 | R乳化斑(重) | 是 | 是 | 3407 | 9
最终平整 | JG12240602501 | JG1224060250 | 东方850平整 | 返工 | 返工 | 甲 | 陈俊华,钱琨 | 6170 | 6170 | 1 | 10750 | 0.1 | 760 | 平整 | K孔洞(894.8-930.6米传284.1-284.8MM9个0.35-0.71；2455.5米传256MM0.21；7035.8米传399MM0.07；10179.1米传605.2MM5.17MM2) | 20100142 | 轧硬 | 0.4*760-SPCC | 30210015 | 光亮卷 | 0.1-SPCC |  | 60 | MO000945 | MO000945-010-01 | KSFW001 | 东方小品种钢前处理 0.67（昆山富维 厚度公差：0.660-0.670mm,光泽度大于150GU（横向、纵向），粗糙度：Ra0.2-0.45um.硬度：HV80-110） | 13470 | 2024-06-25 | 2024-07-05 | 2 | 2024-07-19 03:18:48 | 2024-07-19 03:29:06 | 江苏东方九天新能源材料有限公司 | 193090 | 陈俊华 |  |  | 0.1 | 10650 | 760 | 1 | JG12240602501 | 轧0.1，米数控制在23100-23200米，脱脂分一包10400米。 | 0 | K孔洞(894.8-930.6米传284.1-284.8MM9个0.35-0.71；2455.5米传256MM0.21；7035.8米传399MM0.07；10179.1米传605.2MM5.17MM2) |  |  | 5589 | 10
最终平整 | JL00240401282 | JL0024040128 | 东方750平整 | 合格 | 让步接收 | 甲 | 丁振 | 4870 | 4840 | 0.9938 | 7320 | 0.14 | 610 | 苏州中意：750平整用普光棍（Ra≤0.2μm)平整厚度公差：0.135-0.145mm、硬度100-110HV、粗糙度Ra≤0.2μm、转分切 | X细划伤(来料多条划伤线印，传边5CM点辊印),Z振纹(来料振纹，横条印，细划伤),N粘钢折印(4000米后操边折印1-4CM，尾部300米不规律折印) | 20100082 | 轧硬 | 0.6*610-SPCC | 31010009 | 小品种钢卷 | 0.14-SPCC |  | 60 | MO001105 | MO001105-001-02 | XPZG001 | 小品种钢前处理模板 | 12140 | 2024-07-02 | 2024-07-15 | 2 | 2024-07-19 02:49:51 | 2024-07-19 02:51:53 | 江苏东方九天新能源材料有限公司 | 201009 | 丁振 |  |  | 0.14 | 6880 | 610 | 1 | JL00240401282 | 苏州中意（0.14）：厚度±0.005MM,HV100-110,C粗糙度≤0.2μ | 1 | X细划伤(来料多条划伤线印，传边5CM点辊印),Z振纹(来料振纹，横条印，细划伤),N粘钢折印(4000米后操边折印1-4CM，尾部300米不规律折印) | 是 | 是 | 12732 | 1
最终平整 | JG12240602502 | JG1224060250 | 东方850平整 | 合格 | 让步接收 | 甲 | 陈俊华,钱琨 | 7140 | 7140 | 1 | 12430 | 0.1 | 760 | 平整 | 内50米处停机斑(重)，878.6米传416.3MM孔洞0.14平方毫米，4678.3米传295MM孔洞0.28平方毫米 | 20100142 | 轧硬 | 0.4*760-SPCC | 30210015 | 光亮卷 | 0.1-SPCC |  | 60 | MO000945 | MO000945-010-02 | KSFW001 | 东方小品种钢前处理 0.67（昆山富维 厚度公差：0.660-0.670mm,光泽度大于150GU（横向、纵向），粗糙度：Ra0.2-0.45um.硬度：HV80-110） | 13470 | 2024-06-25 | 2024-07-05 | 2 | 2024-07-19 02:49:03 | 2024-07-19 02:50:30 | 江苏东方九天新能源材料有限公司 | 193090 | 陈俊华 |  |  | 0.1 | 12400 | 760 | 1 | JG12240602502 | 轧0.1，米数控制在23100-23200米，脱脂分一包10400米。 | 1 | T停机斑(内50米处，重),K孔洞(878.6米传416.3MM0.14；4678.3米传295MM0.28MM2) | 是 | 是 | 5589 | 10
最终平整 | JG122405024012 | JG1224050240 | 东方850平整 | 其他入库 | 协议品 | 甲 | 陈俊华,钱琨 | 250 | 250 | 1 | 450 | 0.1 | 760 | 平整 |  | 20100142 | 轧硬 | 0.4*760-SPCC | 30210015 | 光亮卷 | 0.1-SPCC |  | 60 | MO000943 | MO000943-001-01-02 | KSFW001 | 东方小品种钢前处理 0.67（昆山富维 厚度公差：0.660-0.670mm,光泽度大于150GU（横向、纵向），粗糙度：Ra0.2-0.45um.硬度：HV80-110） | 13765 | 2024-06-25 | 2024-07-05 | 5 | 2024-07-19 02:19:40 | 2024-07-19 02:24:08 | 江苏东方九天新能源材料有限公司 |  | 陈俊华 |  | 1 | 0.1 | 450 | 760 | 1 | JG122405024012 | 轧0.1，米数控制在23700-23800米，脱脂分一包10500米。 | 1 |  | 是 | 是 | 1584 | 1
最终平整 | JG122405024011 | JG1224050240 | 东方850平整 | 合格 | 让步接收 | 甲 | 陈俊华,钱琨 | 7240 | 7240 | 1 | 12280 | 0.1 | 760 | 平整 | 乳化斑(重)，传边部松花印(已夹纸) | 20100142 | 轧硬 | 0.4*760-SPCC | 30210015 | 光亮卷 | 0.1-SPCC |  | 60 | MO000943 | MO000943-001-01-01 | KSFW001 | 东方小品种钢前处理 0.67（昆山富维 厚度公差：0.660-0.670mm,光泽度大于150GU（横向、纵向），粗糙度：Ra0.2-0.45um.硬度：HV80-110） | 13765 | 2024-06-25 | 2024-07-05 | 5 | 2024-07-19 02:19:40 | 2024-07-19 02:24:08 | 江苏东方九天新能源材料有限公司 |  | 陈俊华 |  | 1 | 0.1 | 12280 | 760 | 1 | JG122405024011 | 轧0.1，米数控制在23700-23800米，脱脂分一包10500米。 | 1 | R乳化斑(重),S松花印(传边部，以夹纸) | 是 | 是 | 1584 | 1
最终平整 | JL00240401281 | JL0024040128 | 东方750平整 | 合格 | 让步接收 | 甲 | 丁振 | 5940 | 5905 | 0.9941 | 8950 | 0.14 | 610 | 苏州中意：750平整用普光棍（Ra≤0.2μm)平整厚度公差：0.135-0.145mm、硬度100-110HV、粗糙度Ra≤0.2μm、转分切 | X细划伤(来料整卷多条划伤线印),D点辊印(操边4.5CM线印),Z振纹(来料振纹，),H横辊印(来料横条印),N粘钢折印(5000米后操边折印1-4CM，尾部150米不规律折印),C擦伤(6800米后上表面划伤) | 20100082 | 轧硬 | 0.6*610-SPCC | 31010009 | 小品种钢卷 | 0.14-SPCC |  | 60 | MO001105 | MO001105-001-01 | XPZG001 | 小品种钢前处理模板 | 12140 | 2024-07-02 | 2024-07-15 | 2 | 2024-07-19 01:49:03 | 2024-07-19 01:52:40 | 江苏东方九天新能源材料有限公司 | 201009 | 丁振 |  |  | 0.14 | 8420 | 610 | 1 | JL00240401281 | 苏州中意（0.14）：厚度±0.005MM,HV100-110,C粗糙度≤0.2μ | 1 | X细划伤(来料整卷多条划伤线印),D点辊印(操边4.5CM线印),Z振纹(来料振纹，),H横辊印(来料横条印),N粘钢折印(5000米后操边折印1-4CM，尾部150米不规律折印),C擦伤(6800米后上表面划伤) | 是 | 是 | 12732 | 1
最终平整 | JG12240602481 | JG1224060248 | 东方850平整 | 合格 | 让步接收 | 甲 | 陈俊华,钱琨 | 7320 | 7340 | 1.0027 | 12770 | 0.1 | 760 | 平整 | 3933.8米传492.5MM孔洞0.21平方毫米 | 20100142 | 轧硬 | 0.4*760-SPCC | 30210015 | 光亮卷 | 0.1-SPCC |  | 60 | MO000945 | MO000945-026-01 | KSFW001 | 东方小品种钢前处理 0.67（昆山富维 厚度公差：0.660-0.670mm,光泽度大于150GU（横向、纵向），粗糙度：Ra0.2-0.45um.硬度：HV80-110） | 13550 | 2024-06-25 | 2024-07-05 | 2 | 2024-07-19 01:38:51 | 2024-07-19 01:39:53 | 江苏东方九天新能源材料有限公司 | 193107 | 陈俊华 |  |  | 0.1 | 12600 | 760 | 1 | JG12240602481 | 轧0.1，米数控制在23100-23200米，脱脂分一包10400米。 | 1 | K孔洞(3933.8米传492.5MM0.21MM2) | 是 | 是 | 4071 | 26
最终平整 | JG12240602721 | JG1224060272 | 东方850平整 | 合格 | 让步接收 | 甲 | 陈俊华,钱琨 | 6000 | 6000 | 1 | 10460 | 0.1 | 760 | 平整 | 锈点(偶有)，10283-10292.3米传576.7-576.9MM4个孔洞0.14-0.28平方毫米 | 20100142 | 轧硬 | 0.4*760-SPCC | 30210015 | 光亮卷 | 0.1-SPCC |  | 60 | MO000947 | MO000947-002-01 | KSFW001 | 东方小品种钢前处理 0.67（昆山富维 厚度公差：0.660-0.670mm,光泽度大于150GU（横向、纵向），粗糙度：Ra0.2-0.45um.硬度：HV80-110） | 12955 | 2024-06-25 | 2024-07-05 | 2 | 2024-07-19 01:04:20 | 2024-07-19 01:05:49 | 江苏东方九天新能源材料有限公司 | 193132 | 陈俊华 |  |  | 0.1 | 10400 | 760 | 1 | JG12240602721 | 轧0.1，米数控制在22200-22300米，脱脂分一包9200米。 | 1 | X锈点(偶有),K孔洞(10283-10292.3米传576.7-576.9MM4个0.14-0.28MM2),S色差(轻微) | 是 | 是 | 4732 | 2
最终平整 | JG12240602722 | JG1224060272 | 东方850平整 | 合格 | 让步接收 | 甲 | 陈俊华,钱琨 | 6460 | 6450 | 0.9985 | 11260 | 0.1 | 760 | 平整 | 内200米传有小缺口(已夹纸) | 20100142 | 轧硬 | 0.4*760-SPCC | 30210015 | 光亮卷 | 0.1-SPCC |  | 60 | MO000947 | MO000947-002-02 | KSFW001 | 东方小品种钢前处理 0.67（昆山富维 厚度公差：0.660-0.670mm,光泽度大于150GU（横向、纵向），粗糙度：Ra0.2-0.45um.硬度：HV80-110） | 12955 | 2024-06-25 | 2024-07-05 | 2 | 2024-07-19 00:35:42 | 2024-07-19 00:36:56 | 江苏东方九天新能源材料有限公司 | 193132 | 陈俊华 |  |  | 0.1 | 11200 | 760 | 1 | JG12240602722 | 轧0.1，米数控制在22200-22300米，脱脂分一包9200米。 | 1 | Q缺口(内200米传有小缺口，以夹纸) | 是 | 是 | 4732 | 2
最终平整 | JG12240601401 | JG1224060140 | 东方850平整 | 合格 | 让步接收 | 甲 | 陈俊华,钱琨 | 7385 | 7380 | 0.9993 | 12800 | 0.1 | 760 | 平整 | 偶有小锈点，乳化斑(重)，10138.7米传610.7MM孔洞0.21平方毫米，10458.6米传224.3MM孔洞0.07平方毫米 | 20100142 | 轧硬 | 0.4*760-SPCC | 30210015 | 光亮卷 | 0.1-SPCC |  | 60 | MO000946 | MO000946-004-01 | KSFW001 | 东方小品种钢前处理 0.67（昆山富维 厚度公差：0.660-0.670mm,光泽度大于150GU（横向、纵向），粗糙度：Ra0.2-0.45um.硬度：HV80-110） | 13325 | 2024-06-25 | 2024-07-05 | 2 | 2024-07-18 23:32:53 | 2024-07-18 23:34:38 | 江苏东方九天新能源材料有限公司 | 193123 | 陈俊华 |  |  | 0.1 | 12700 | 760 | 1 | JG12240601401 | 轧0.1，米数控制在22500-22600米，脱脂分一包9200米。 | 1 | X锈点(偶有小锈点),R乳化斑(重),K孔洞(10138.7米传610.7MM0.21；10458.6米传224.3MM0.07MM2) | 是 | 是 | 2801 | 4
最终平整 | JG122406025912 | JG1224060259 | 东方850平整 | 其他入库 | 协议品 | 甲 | 陈俊华,钱琨 | 300 | 300 | 1 | 550 | 0.1 | 760 | 平整 |  | 20100142 | 轧硬 | 0.4*760-SPCC | 30210015 | 光亮卷 | 0.1-SPCC |  | 60 | MO000947 | MO000947-016-01-02 | KSFW001 | 东方小品种钢前处理 0.67（昆山富维 厚度公差：0.660-0.670mm,光泽度大于150GU（横向、纵向），粗糙度：Ra0.2-0.45um.硬度：HV80-110） | 13075 | 2024-06-25 | 2024-07-05 | 2 | 2024-07-18 23:01:18 | 2024-07-18 23:05:12 | 江苏东方九天新能源材料有限公司 |  | 陈俊华 |  | 1 | 0.1 | 550 | 760 | 1 | JG122406025912 | 轧0.1，米数控制在22200-22300米，脱脂分一包9200米。 | 1 |  | 是 | 是 | 2686 | 16
最终平整 | JG122406025911 | JG1224060259 | 东方850平整 | 合格 | 让步接收 | 甲 | 陈俊华,钱琨 | 6740 | 6740 | 1 | 11930 | 0.1 | 760 | 平整 | 2157.9米传218.6MM孔洞0.07平方毫米；11614.9米传432.7MM孔洞0.35平方毫米,传10CM花辊印(轻微) | 20100142 | 轧硬 | 0.4*760-SPCC | 30210015 | 光亮卷 | 0.1-SPCC |  | 60 | MO000947 | MO000947-016-01-01 | KSFW001 | 东方小品种钢前处理 0.67（昆山富维 厚度公差：0.660-0.670mm,光泽度大于150GU（横向、纵向），粗糙度：Ra0.2-0.45um.硬度：HV80-110） | 13075 | 2024-06-25 | 2024-07-05 | 2 | 2024-07-18 23:01:18 | 2024-07-18 23:05:12 | 江苏东方九天新能源材料有限公司 |  | 陈俊华 |  | 1 | 0.1 | 11930 | 760 | 1 | JG122406025911 | 轧0.1，米数控制在22200-22300米，脱脂分一包9200米。 | 1 | K孔洞(2157.9米传218.6MM0.07；11614.9米传432.7MM0.35MM2),H花辊印(传10CM，轻微) | 是 | 是 | 2686 | 16
平整翻包 | JG122406026122 | JG1224060261 | 东方850平整 | 合格 | 合格品 | 甲 | 夏亚军 | 3761 | 3761 | 1 | 6490 | 0.1 | 760 | 内100米倒包剪去 | S色差(色差 条印 白斑 碱液斑 黄斑) | 20100142 | 轧硬 | 0.4*760-SPCC | 30210015 | 光亮卷 | 0.1-SPCC |  | 70 | MO000946 | MO000946-001-02-02 | KSFW001 | 东方小品种钢前处理 0.67（昆山富维 厚度公差：0.660-0.670mm,光泽度大于150GU（横向、纵向），粗糙度：Ra0.2-0.45um.硬度：HV80-110） | 13110 | 2024-06-25 | 2024-07-05 | 2 | 2024-07-18 19:59:19 | 2024-07-18 21:07:30 | 江苏东方九天新能源材料有限公司 |  | 孙槐兵 |  | 1 | 0.1 | 6490 | 760 | 1 | JG122406026122 | 轧0.1，米数控制在22500-22600米，脱脂分一包9200米。 | 1 | S色差(色差 条印 白斑振纹 碱液斑 黄斑) | 是 | 是 | 2083 | 1
平整翻包 | JG122406026121 | JG1224060261 | 东方850平整 | 合格 | 合格品 | 甲 | 夏亚军 | 2549 | 2549 | 1 | 4380 | 0.1 | 760 | 内100米倒包剪去 | S色差(色差 条印 白斑 碱液斑 黄斑) | 20100142 | 轧硬 | 0.4*760-SPCC | 30210015 | 光亮卷 | 0.1-SPCC |  | 70 | MO000946 | MO000946-001-02-01 | KSFW001 | 东方小品种钢前处理 0.67（昆山富维 厚度公差：0.660-0.670mm,光泽度大于150GU（横向、纵向），粗糙度：Ra0.2-0.45um.硬度：HV80-110） | 13110 | 2024-06-25 | 2024-07-05 | 2 | 2024-07-18 19:59:19 | 2024-07-18 21:07:30 | 江苏东方九天新能源材料有限公司 |  | 孙槐兵 |  | 1 | 0.1 | 4380 | 760 | 1 | JG122406026121 | 轧0.1，米数控制在22500-22600米，脱脂分一包9200米。 | 1 | S色差(色差 条印 白斑 振纹 碱液斑 黄斑) | 是 | 是 | 2083 | 1
最终平整 | JG122406013912 | JG1224060139 | 东方850平整 | 其他入库 | 协议品 | 乙 | 鞠承,姚学禹 | 650 | 650 | 1 | 1150 | 0.1 | 760 | 平整 |  | 20100142 | 轧硬 | 0.4*760-SPCC | 30210015 | 光亮卷 | 0.1-SPCC |  | 60 | MO000946 | MO000946-003-01-02 | KSFW001 | 东方小品种钢前处理 0.67（昆山富维 厚度公差：0.660-0.670mm,光泽度大于150GU（横向、纵向），粗糙度：Ra0.2-0.45um.硬度：HV80-110） | 13315 | 2024-06-25 | 2024-07-05 | 2 | 2024-07-18 17:30:50 | 2024-07-18 17:32:08 | 江苏东方九天新能源材料有限公司 |  | 鞠承 |  | 1 | 0.1 | 1150 | 760 | 1 | JG122406013912 | 轧0.1，米数控制在22500-22600米，脱脂分一包9200米。 | 1 |  | 是 | 是 | 2636 | 3
最终平整 | JG122406013911 | JG1224060139 | 东方850平整 | 合格 | 合格品 | 乙 | 鞠承,姚学禹 | 6540 | 6540 | 1 | 11300 | 0.1 | 760 | 平整 |  | 20100142 | 轧硬 | 0.4*760-SPCC | 30210015 | 光亮卷 | 0.1-SPCC |  | 60 | MO000946 | MO000946-003-01-01 | KSFW001 | 东方小品种钢前处理 0.67（昆山富维 厚度公差：0.660-0.670mm,光泽度大于150GU（横向、纵向），粗糙度：Ra0.2-0.45um.硬度：HV80-110） | 13315 | 2024-06-25 | 2024-07-05 | 2 | 2024-07-18 17:30:50 | 2024-07-18 17:32:08 | 江苏东方九天新能源材料有限公司 |  | 鞠承 |  | 1 | 0.1 | 11300 | 760 | 1 | JG122406013911 | 轧0.1，米数控制在22500-22600米，脱脂分一包9200米。 | 1 |  | 是 | 是 | 2636 | 3
最终平整 | JG12240602401 | JG1224060240 | 东方850平整 | 合格 | 让步接收 | 乙 | 鞠承,姚学禹 | 7515 | 7410 | 0.986 | 12870 | 0.1 | 760 | 平整 | Z振纹(板面),X锈点(板面锈斑点多)C挫伤(11450米来料松包挫伤重) | 20100142 | 轧硬 | 0.4*760-SPCC | 30210015 | 光亮卷 | 0.1-SPCC |  | 60 | MO000945 | MO000945-028-01 | KSFW001 | 东方小品种钢前处理 0.67（昆山富维 厚度公差：0.660-0.670mm,光泽度大于150GU（横向、纵向），粗糙度：Ra0.2-0.45um.硬度：HV80-110） | 13580 | 2024-06-25 | 2024-07-05 | 2 | 2024-07-18 16:51:36 | 2024-07-18 16:53:20 | 江苏东方九天新能源材料有限公司 | 193109 | 鞠承 |  |  | 0.1 | 13000 | 760 | 1 | JG12240602401 | 轧0.1，米数控制在23100-23200米，脱脂分一包10400米。 | 1 | Z振纹(板面),X锈点(板面锈斑点多)C挫伤(11450米来料松包挫伤重) | 是 | 是 | 4741 | 28
最终平整 | DL002405511222 | DL0024055112 | 东方850平整 | 合格 | 让步接收 | 乙 | 鞠承,姚学禹 | 3100 | 3100 | 1 | 1760 | 0.35 | 630 | 昆山宝必达：850平整建议用Ra1.2-1.5μm毛化辊厚度公差：0.34-0.36mm，硬度90-110HV，粗糙度0.7-1.0μm | Z振纹(板面),A暗线印(板面来料轻微) | 20100086 | 轧硬 | 0.6*630-SPCC | 31010036 | 小品种钢卷 | 0.35-SPCC |  | 50 | MO001546 | MO001546-001-02-02 | XPZG001 | 小品种钢前处理模板 | 12955 | 2024-07-12 | 2024-07-22 | 3 | 2024-07-18 16:00:49 | 2024-07-18 16:03:16 | 江苏东方九天新能源材料有限公司 |  | 鞠承 |  | 1 | 0.35 | 1760 | 630 | 1 | DL002405511222 | 昆山宝必达：（0.35*630）厚度±0.01mm，HV90-110,粗糙度0.7-1.0μM，卷重2-3吨 | 1 | Z振纹(板面),A暗线印(板面来料轻微) | 是 | 是 | 1896 | 1
最终平整 | DL002405511221 | DL0024055112 | 东方850平整 | 合格 | 让步接收 | 乙 | 鞠承,姚学禹 | 3160 | 3160 | 1 | 1800 | 0.35 | 630 | 昆山宝必达：850平整建议用Ra1.2-1.5μm毛化辊厚度公差：0.34-0.36mm，硬度90-110HV，粗糙度0.7-1.0μm | T停机斑(50米处轻微),Z振纹(板面)A暗线印(来料表面轻微) | 20100086 | 轧硬 | 0.6*630-SPCC | 31010036 | 小品种钢卷 | 0.35-SPCC |  | 50 | MO001546 | MO001546-001-02-01 | XPZG001 | 小品种钢前处理模板 | 12955 | 2024-07-12 | 2024-07-22 | 3 | 2024-07-18 16:00:49 | 2024-07-18 16:03:16 | 江苏东方九天新能源材料有限公司 |  | 鞠承 |  | 1 | 0.35 | 1800 | 630 | 1 | DL002405511221 | 昆山宝必达：（0.35*630）厚度±0.01mm，HV90-110,粗糙度0.7-1.0μM，卷重2-3吨 | 1 | T停机斑(50米处轻微),Z振纹(板面)A暗线印(来料表面轻微) | 是 | 是 | 1896 | 1
平整翻包 | JG122405024021 | JG1224050240 | 东方850平整 | 合格 | 合格品 | 乙 | 姚学禹 | 3700 | 3700 | 1 | 6320 | 0.1 | 760 | 内圈倒包确认有无叠带，6500米后倒包二级品 |  | 20100142 | 轧硬 | 0.4*760-SPCC | 30210015 | 光亮卷 | 0.1-SPCC |  | 70 | MO000943 | MO000943-001-02-01 | KSFW001 | 东方小品种钢前处理 0.67（昆山富维 厚度公差：0.660-0.670mm,光泽度大于150GU（横向、纵向），粗糙度：Ra0.2-0.45um.硬度：HV80-110） | 13765 | 2024-06-25 | 2024-07-05 | 5 | 2024-07-18 15:11:13 | 2024-07-18 15:13:05 | 江苏东方九天新能源材料有限公司 |  | 鞠承 |  | 1 | 0.1 | 6320 | 760 | 1 | JG122405024021 | 轧0.1，米数控制在23700-23800米，脱脂分一包10500米。 | 1 |  | 是 | 是 | 1584 | 1
平整翻包 | JG122405024022 | JG1224050240 | 东方850平整 | 返工 | 返工 | 乙 | 姚学禹 | 1840 | 1840 | 1 | 3100 | 0.1 | 760 | 内圈倒包确认有无叠带，6500米后倒包二级品 | S松花印(传20CM内重) | 20100142 | 轧硬 | 0.4*760-SPCC | 30210015 | 光亮卷 | 0.1-SPCC |  | 70 | MO000943 | MO000943-001-02-02 | KSFW001 | 东方小品种钢前处理 0.67（昆山富维 厚度公差：0.660-0.670mm,光泽度大于150GU（横向、纵向），粗糙度：Ra0.2-0.45um.硬度：HV80-110） | 13765 | 2024-06-25 | 2024-07-05 | 5 | 2024-07-18 15:11:13 | 2024-07-18 15:13:05 | 江苏东方九天新能源材料有限公司 |  | 鞠承 |  | 1 | 0.1 | 3100 | 760 | 1 | JG122405024022 | 轧0.1，米数控制在23700-23800米，脱脂分一包10500米。 | 0 | S松花印(传20CM内重) |  |  | 1584 | 1
最终平整 | DL00240551121 | DL0024055112 | 东方850平整 | 其他入库 | 半成品退库 | 乙 | 鞠承,姚学禹 | 6300 | 6230 | 0.9889 | 3530 | 0.35 | 630 | 昆山宝必达：850平整建议用Ra1.2-1.5μm毛化辊厚度公差：0.34-0.36mm，硬度90-110HV，粗糙度0.7-1.0μm | H厚薄公差(来料传0.361操0.368平后传0.35操0.362量0.362跳0.356-0.363偶有0.364) | 20100086 | 轧硬 | 0.6*630-SPCC | 20200034 | 小品种钢半成品 | 0.35-SPCC |  | 50 | MO001546 | MO001546-001-01 | XPZG001 | 小品种钢前处理模板 | 12955 | 2024-07-12 | 2024-07-22 | 3 | 2024-07-18 15:05:10 | 2024-07-18 15:06:57 | 江苏东方九天新能源材料有限公司 | 239377 | 鞠承 |  |  | 0.35 | 3600 | 630 | 1 | DL00240551121 | 昆山宝必达：（0.35*630）厚度±0.01mm，HV90-110,粗糙度0.7-1.0μM，卷重2-3吨 | 1 | H厚薄公差(来料传0.361操0.368平后传0.35操0.362量0.362跳0.356-0.363偶有0.364) | 是 | 是 | 1896 | 1
平整翻包 | JG122405023811 | JG1224050238 | 东方850平整 | 合格 | 让步接收 | 乙 | 鞠承,姚学禹 | 7220 | 7220 | 1 | 12450 | 0.1 | 760 | 翻包确认花辊印，内3500米转分剪切边 | K孔洞(11891米传28CM0.42)H花辊印(来料传20CM内) | 20100142 | 轧硬 | 0.4*760-SPCC | 30210015 | 光亮卷 | 0.1-SPCC |  | 70 | MO000943 | MO000943-003-01-01 | KSFW001 | 东方小品种钢前处理 0.67（昆山富维 厚度公差：0.660-0.670mm,光泽度大于150GU（横向、纵向），粗糙度：Ra0.2-0.45um.硬度：HV80-110） | 13880 | 2024-06-25 | 2024-07-05 | 2 | 2024-07-18 13:30:22 | 2024-07-18 13:34:11 | 江苏东方九天新能源材料有限公司 |  | 鞠承 |  | 1 | 0.1 | 12450 | 760 | 1 | JG122405023811 | 轧0.1，米数控制在23700-23800米，脱脂分一包10500米。 | 1 | K孔洞(11891米传28CM0.42)H花辊印(来料传20CM内) | 是 | 是 | 3027 | 3
平整翻包 | JG122405023812 | JG1224050238 | 东方850平整 | 返工 | 返工 | 乙 | 鞠承,姚学禹 | 1950 | 1950 | 1 | 3380 | 0.1 | 760 | 翻包确认花辊印，内3500米转分剪切边 | S松花印(传23CM内) | 20100142 | 轧硬 | 0.4*760-SPCC | 30210015 | 光亮卷 | 0.1-SPCC |  | 70 | MO000943 | MO000943-003-01-02 | KSFW001 | 东方小品种钢前处理 0.67（昆山富维 厚度公差：0.660-0.670mm,光泽度大于150GU（横向、纵向），粗糙度：Ra0.2-0.45um.硬度：HV80-110） | 13880 | 2024-06-25 | 2024-07-05 | 2 | 2024-07-18 13:30:22 | 2024-07-18 13:34:11 | 江苏东方九天新能源材料有限公司 |  | 鞠承 |  | 1 | 0.1 | 3380 | 760 | 1 | JG122405023812 | 轧0.1，米数控制在23700-23800米，脱脂分一包10500米。 | 0 | S松花印(传23CM内) |  |  | 3027 | 3
最终平整 | DL002405510612 | DL0024055106 | 东方850平整 | 合格 | 让步接收 | 乙 | 鞠承,姚学禹 | 2960 | 2960 | 1 | 1100 | 0.54 | 630 | 昆山宝必达：850平整用Ra1.3-1.5um毛化辊，厚度公差：0.53-0.55mm、硬度90-110HV、粗糙度Ra0.7-1.0μm | 尾部100米表面粘钢印平后不明显 | 20100086 | 轧硬 | 0.6*630-SPCC | 31010056 | 小品种钢卷 | 0.54-SPCC |  | 50 | MO001384 | MO001384-002-01-02 | XPZG001 | 小品种钢前处理模板 | 12675 | 2024-07-08 | 2024-07-23 | 5 | 2024-07-18 13:26:57 | 2024-07-18 13:29:32 | 江苏东方九天新能源材料有限公司 |  | 鞠承 |  | 1 | 0.54 | 1100 | 630 | 1 | DL002405510612 | 昆山宝必达（0.54*630）：厚度±0.01mm，HV90-110,粗糙度0.7-1.0μM，卷重2-3吨 | 1 | N粘钢折印(尾100米表面粘钢印平后不太明显) | 是 | 是 | 1722 | 2
最终平整 | DL002405510611 | DL0024055106 | 东方850平整 | 合格 | 让步接收 | 乙 | 鞠承,姚学禹 | 2960 | 2960 | 1 | 1100 | 0.54 | 630 | 昆山宝必达：850平整用Ra1.3-1.5um毛化辊，厚度公差：0.53-0.55mm、硬度90-110HV、粗糙度Ra0.7-1.0μm | T停机斑(80米传轻微来料),C虫斑(90米处来料1个) | 20100086 | 轧硬 | 0.6*630-SPCC | 31010056 | 小品种钢卷 | 0.54-SPCC |  | 50 | MO001384 | MO001384-002-01-01 | XPZG001 | 小品种钢前处理模板 | 12675 | 2024-07-08 | 2024-07-23 | 5 | 2024-07-18 13:26:57 | 2024-07-18 13:29:32 | 江苏东方九天新能源材料有限公司 |  | 鞠承 |  | 1 | 0.54 | 1100 | 630 | 1 | DL002405510611 | 昆山宝必达（0.54*630）：厚度±0.01mm，HV90-110,粗糙度0.7-1.0μM，卷重2-3吨 | 1 | T停机斑(80米传轻微来料),C虫斑(90米处来料1个) | 是 | 是 | 1722 | 2
最终平整 | DL002405510422 | DL0024055104 | 东方850平整 | 待判定 | 返工 | 乙 | 鞠承,姚学禹 | 2940 | 2940 | 1 | 1100 | 0.54 | 630 | 昆山宝必达：850平整用Ra1.3-1.5um毛化辊，厚度公差：0.53-0.55mm、硬度90-110HV、粗糙度Ra0.7-1.0μm | 公差偏高(0.552mm) | 20100086 | 轧硬 | 0.6*630-SPCC | 31010056 | 小品种钢卷 | 0.54-SPCC |  | 50 | MO001384 | MO001384-001-02-02 | XPZG001 | 小品种钢前处理模板 | 12616 | 2024-07-08 | 2024-07-23 | 2 | 2024-07-18 12:14:31 | 2024-07-18 12:16:04 | 江苏东方九天新能源材料有限公司 |  | 鞠承 |  | 1 | 0.54 | 1100 | 630 | 1 | DL002405510422 | 昆山宝必达（0.54*630）：厚度±0.01mm，HV90-110,粗糙度0.7-1.0μM，卷重2-3吨 | 1 |  |  |  | 1575 | 1
最终平整 | DL002405510421 | DL0024055104 | 东方850平整 | 合格 | 让步接收 | 乙 | 鞠承,姚学禹 | 3100 | 3100 | 1 | 1150 | 0.54 | 630 | 昆山宝必达：850平整用Ra1.3-1.5um毛化辊，厚度公差：0.53-0.55mm、硬度90-110HV、粗糙度Ra0.7-1.0μm | C虫斑(60米处80米处各1个虫斑) | 20100086 | 轧硬 | 0.6*630-SPCC | 31010056 | 小品种钢卷 | 0.54-SPCC |  | 50 | MO001384 | MO001384-001-02-01 | XPZG001 | 小品种钢前处理模板 | 12616 | 2024-07-08 | 2024-07-23 | 2 | 2024-07-18 12:14:31 | 2024-07-18 12:16:04 | 江苏东方九天新能源材料有限公司 |  | 鞠承 |  | 1 | 0.54 | 1150 | 630 | 1 | DL002405510421 | 昆山宝必达（0.54*630）：厚度±0.01mm，HV90-110,粗糙度0.7-1.0μM，卷重2-3吨 | 1 | C虫斑(60米处80米处各1个虫斑) | 是 | 是 | 1575 | 1
最终平整 | DL00240551062 | DL0024055106 | 东方850平整 | 其他入库 | 半成品退库 | 乙 | 鞠承,姚学禹 | 6215 | 6140 | 0.9879 | 2290 | 0.54 | 630 | 昆山宝必达：850平整用Ra1.3-1.5um毛化辊，厚度公差：0.53-0.55mm、硬度90-110HV、粗糙度Ra0.7-1.0μm | B爆辊印(来料下表面中间爆辊印平后明显),Y氧化边(两边),A暗线印(来料表面),Z振纹(表面),N粘钢折印(尾80米表面多处粘钢印重) | 20100086 | 轧硬 | 0.6*630-SPCC | 20200092 | 小品种钢半成品 | 0.54-SPCC |  | 50 | MO001384 | MO001384-002-02 | XPZG001 | 小品种钢前处理模板 | 12675 | 2024-07-08 | 2024-07-23 | 5 | 2024-07-18 10:43:57 | 2024-07-18 10:47:24 | 江苏东方九天新能源材料有限公司 | 228086 | 鞠承 |  |  | 0.54 | 2300 | 630 | 1 | DL00240551062 | 昆山宝必达（0.54*630）：厚度±0.01mm，HV90-110,粗糙度0.7-1.0μM，卷重2-3吨 | 1 | B爆辊印(来料下表面中间爆辊印平后明显),Y氧化边(两边),A暗线印(来料表面),Z振纹(表面),N粘钢折印(尾80米表面多处粘钢印重) | 是 | 是 | 1722 | 2
平整翻包 | JG12240602601 | JG1224060260 | 东方850平整 | 合格 | 让步接收 | 乙 | 鞠承 | 7550 | 7490 | 0.9921 | 13085 | 0.1 | 760 | 13090米后倒包剪去 | K孔洞(11077米传73CM1.98/12205米传4CM0.78) | 20100142 | 轧硬 | 0.4*760-SPCC | 30210015 | 光亮卷 | 0.1-SPCC |  | 70 | MO000947 | MO000947-018-01 | KSFW001 | 东方小品种钢前处理 0.67（昆山富维 厚度公差：0.660-0.670mm,光泽度大于150GU（横向、纵向），粗糙度：Ra0.2-0.45um.硬度：HV80-110） | 13095 | 2024-06-25 | 2024-07-05 | 2 | 2024-07-18 10:14:23 | 2024-07-18 10:15:51 | 江苏东方九天新能源材料有限公司 | 193157 | 鞠承 |  |  | 0.1 | 13180 | 760 | 1 | JG12240602601 | 轧0.1，米数控制在22200-22300米，脱脂分一包9200米。 | 1 | K孔洞(11077米传73CM1.98/12205米传4CM0.78) | 是 | 是 | 3094 | 18
最终平整 | DL002405510412 | DL0024055104 | 东方850平整 | 合格 | 合格品 | 乙 | 鞠承,姚学禹 | 2710 | 2710 | 1 | 1000 | 0.54 | 630 | 昆山宝必达：850平整用Ra1.3-1.5um毛化辊，厚度公差：0.53-0.55mm、硬度90-110HV、粗糙度Ra0.7-1.0μm |  | 20100086 | 轧硬 | 0.6*630-SPCC | 31010056 | 小品种钢卷 | 0.54-SPCC |  | 50 | MO001384 | MO001384-001-01-02 | XPZG001 | 小品种钢前处理模板 | 12616 | 2024-07-08 | 2024-07-23 | 2 | 2024-07-18 09:34:27 | 2024-07-18 10:07:02 | 江苏东方九天新能源材料有限公司 |  | 鞠承 |  | 1 | 0.54 | 1000 | 630 | 1 | DL002405510412 | 昆山宝必达（0.54*630）：厚度±0.01mm，HV90-110,粗糙度0.7-1.0μM，卷重2-3吨 | 1 |  | 是 | 是 | 1575 | 1
最终平整 | DL002405510411 | DL0024055104 | 东方850平整 | 合格 | 合格品 | 乙 | 鞠承,姚学禹 | 3090 | 3090 | 1 | 1150 | 0.54 | 630 | 昆山宝必达：850平整用Ra1.3-1.5um毛化辊，厚度公差：0.53-0.55mm、硬度90-110HV、粗糙度Ra0.7-1.0μm |  | 20100086 | 轧硬 | 0.6*630-SPCC | 31010056 | 小品种钢卷 | 0.54-SPCC |  | 50 | MO001384 | MO001384-001-01-01 | XPZG001 | 小品种钢前处理模板 | 12616 | 2024-07-08 | 2024-07-23 | 2 | 2024-07-18 09:34:27 | 2024-07-18 10:07:02 | 江苏东方九天新能源材料有限公司 |  | 鞠承 |  | 1 | 0.54 | 1150 | 630 | 1 | DL002405510411 | 昆山宝必达（0.54*630）：厚度±0.01mm，HV90-110,粗糙度0.7-1.0μM，卷重2-3吨 | 1 |  | 是 | 是 | 1575 | 1
平整改平 | JG1224060275112 | JG1224060275 | 东方850平整 | 合格 | 让步接收 | 甲 | 陈俊华,钱琨 | 1950 | 1940 | 0.9949 | 5380 | 0.1 | 475 | / |  | 20100142 | 轧硬 | 0.4*760-SPCC | 30210015 | 光亮卷 | 0.1-SPCC |  | 80 | MO000945 | MO000945-001-01-01-02 | KSFW001 | 东方小品种钢前处理 0.67（昆山富维 厚度公差：0.660-0.670mm,光泽度大于150GU（横向、纵向），粗糙度：Ra0.2-0.45um.硬度：HV80-110） | 13410 | 2024-06-25 | 2024-07-05 | 2 | 2024-07-18 07:35:32 | 2024-07-18 07:36:02 | 江苏东方九天新能源材料有限公司 |  | 陈俊华 |  | 1 | 0.1 | 5300 | 475 | 1 | JG1224060275112 | 轧0.1，米数控制在23100-23200米，脱脂分一包10400米。 | 1 |  | 是 | 是 | 1764 | 1
最终平整 | DL00240600152 | DL0024060015 | 东方850平整 | 合格 | 让步接收 | 甲 | 陈俊华,钱琨 | 5905 | 5860 | 0.9924 | 3090 | 0.4 | 610 | 浙江银帆：850平整用Ra1.0-1.2um毛化辊平整、厚度公差：0.39-0.4mm、硬度90-110HV、粗糙度0.5-0.7um、转分切 | 上下板面线印平后淡,轻微横辊印 | 20100082 | 轧硬 | 0.6*610-SPCC | 31010051 | 小品种钢卷 | 0.4-SPCC |  | 50 | MO001378 | MO001378-001-02 | XPZG001 | 小品种钢前处理模板 | 12285 | 2024-07-08 | 2024-07-20 | 2 | 2024-07-18 05:44:40 | 2024-07-18 05:49:14 | 江苏东方九天新能源材料有限公司 | 227879 | 陈俊华 |  |  | 0.4 | 3120 | 610 | 1 | DL00240600152 | 浙江银帆（0.4*610）：厚度-0.01MM,HV90-110,粗糙度0.5-0.7 | 1 | X线条印(上下板面，平后淡),H横辊印(轻微) | 是 | 是 | 3150 | 1
最终平整 | DL00240600131 | DL0024060013 | 东方850平整 | 其他入库 | 半成品退库 | 甲 | 陈俊华,钱琨 | 6110 | 5780 | 0.946 | 2510 | 0.49 | 610 | 昆山宝必达:850平整用Ra1.0-1.2μm毛化辊，厚度公差：0.48-0.50mm，硬度85-105HV，粗糙度0.5-0.8μm. | Z重划伤(内1900米传8CM内，下板面3条划伤重，平后明显),Z折印(尾150米板面中间),Y氧化边(两边),B白斑(1740-1780米板面中间，尾300米小白点多) | 20100082 | 轧硬 | 0.6*610-SPCC | 20200051 | 小品种钢半成品 | 0.49-SPCC |  | 50 | MO001280 | MO001280-001-01 | XPZG001 | 小品种钢前处理模板 | 12290 | 2024-07-06 | 2024-07-18 | 2 | 2024-07-18 03:45:34 | 2024-07-18 03:51:52 | 江苏东方九天新能源材料有限公司 | 208932 | 陈俊华 |  |  | 0.49 | 2550 | 610 | 1 | DL00240600131 | 昆山宝必达（0.49*610）厚度±0.01mm，HV85-105,粗糙度0.5-0.8μM，卷重2-3吨 | 1 | Z重划伤(内1900米传8CM内，下板面3条划伤重，平后明显),Z折印(尾150米板面中间),Y氧化边(两边),B白斑(1740-1780米板面中间，尾300米小白点多) | 是 | 是 | 1092 | 1
最终平整 | DL00240600102 | DL0024060010 | 东方850平整 | 其他入库 | 半成品退库 | 甲 | 陈俊华,钱琨 | 5900 | 5900 | 1 | 2400 | 0.51 | 610 | 昆山宝必达：850平整用Ra1.0-1.2um毛化辊，厚度公差：0.50-0.52mm，硬度85-105HV，粗糙度0.5-0.8μm. | Z折印(来料拱板尾330米整板面折印),Y氧化边(两边),X锈斑(内590米处下板面中间，平后淡),T停机斑(尾60米脱脂停机斑重),H横辊印(轻微),H黑斑(2250米处操10CM处),X细划伤(下板面操6.5CM处，正常光下能见，平后明显，2120米处划伤重) | 20100082 | 轧硬 | 0.6*610-SPCC | 20200053 | 小品种钢半成品 | 0.51-SPCC |  | 50 | MO001277 | MO001277-002-02 | XPZG001 | 小品种钢前处理模板 | 12225 | 2024-07-06 | 2024-07-18 | 2 | 2024-07-18 00:27:44 | 2024-07-18 00:36:50 | 江苏东方九天新能源材料有限公司 | 208910 | 陈俊华 |  |  | 0.51 | 2380 | 610 | 1 | DL00240600102 | 昆山宝必达（0.51*610）厚度±0.01mm，HV85-105,粗糙度0.5-0.8μM，卷重2-3吨 | 1 | Z折印(来料拱板尾330米整板面折印),Y氧化边(两边),X锈斑(内590米处下板面中间，平后淡),T停机斑(尾60米脱脂停机斑重),H横辊印(轻微),H黑斑(2250米处操10CM处),X细划伤(下板面操6.5CM处，正常光下能见，平后明显，2120米处划伤重) | 是 | 是 | 1443 | 2
平整改平 | JG1224060275111 | JG1224060275 | 东方850平整 | 合格 | 合格品 | 甲 | 陈俊华,钱琨 | 1950 | 1940 | 0.9949 | 5400 | 0.1 | 475 | / |  | 20100142 | 轧硬 | 0.4*760-SPCC | 30210015 | 光亮卷 | 0.1-SPCC |  | 80 | MO000945 | MO000945-001-01-01-01 | KSFW001 | 东方小品种钢前处理 0.67（昆山富维 厚度公差：0.660-0.670mm,光泽度大于150GU（横向、纵向），粗糙度：Ra0.2-0.45um.硬度：HV80-110） | 13410 | 2024-06-25 | 2024-07-05 | 2 | 2024-07-17 23:19:56 | 2024-07-17 23:20:33 | 江苏东方九天新能源材料有限公司 |  | 陈俊华 |  | 1 | 0.1 | 5300 | 475 | 1 | JG1224060275111 | 轧0.1，米数控制在23100-23200米，脱脂分一包10400米。 | 1 |  | 是 | 是 | 1764 | 1
平整翻包 | JG12240550432 | JG1224055043 | 东方850平整 | 合格 | 让步接收 | 乙 | 鞠承,姚学禹 | 6710 | 6390 | 0.9523 | 11200 | 0.1 | 760 | 11200米后倒包剪去 | 4663-4666米处24cm2个孔洞（0.14mm2) | 20100142 | 轧硬 | 0.4*760-SPCC | 30210015 | 光亮卷 | 0.1-SPCC |  | 70 | MO000578 | MO000578-003-02 | YG001 | 优钢前处理 | 13815 | 2024-05-31 | 2024-06-10 | 2 | 2024-07-17 16:28:43 | 2024-07-17 16:30:13 | 江苏东方九天新能源材料有限公司 | 155682 | 鞠承 |  |  | 0.1 | 11750 | 760 | 1 | JG12240550432 | 轧0.1，米数控制在23700-23800米，脱脂分一包10500米。 | 1 | K孔洞(4663-4666米处24CM2个0.14) | 是 | 是 | 5306 | 3
平整翻包 | DL002405511512 | DL0024055115 | 东方850平整 | 合格 | 合格品 | 乙 | 鞠承,姚学禹 | 3680 | 3680 | 1 | 4000 | 0.203 | 590 | 4000米后翻包涂油切宁波路润 |  | 20100077 | 轧硬 | 0.6*590-SPCC | 20600001 | 镍钝化卷半成品 | 0.203-SPCC |  | 70 | MO000993 | MO000993-002-01-02 | ZDY | 自定义 | 11865 | 2024-06-25 | 2024-07-03 | 2 | 2024-07-17 16:22:26 | 2024-07-17 16:28:26 | 江苏东方九天新能源材料有限公司 |  | 鞠承 |  | 1 | 0.203 | 4000 | 590 | 1 | DL002405511512 | 海金杜门:（0.203）厚度公差: 0.198-0.203mm、硬度: 90-100HV,粗粕度: Ra0.5-0.7um | 1 |  | 是 | 是 | 6834 | 2
平整翻包 | DL002405511511 | DL0024055115 | 东方850平整 | 合格 | 让步接收 | 乙 | 鞠承,姚学禹 | 2100 | 2100 | 1 | 2230 | 0.203 | 590 | 4000米后翻包涂油切宁波路润 | C挫伤(563-567米1230-1235米来料松包挫伤重) | 20100077 | 轧硬 | 0.6*590-SPCC | 20600001 | 镍钝化卷半成品 | 0.203-SPCC |  | 70 | MO000993 | MO000993-002-01-01 | ZDY | 自定义 | 11865 | 2024-06-25 | 2024-07-03 | 2 | 2024-07-17 16:22:26 | 2024-07-17 16:28:26 | 江苏东方九天新能源材料有限公司 |  | 鞠承 |  | 1 | 0.203 | 2230 | 590 | 1 | DL002405511511 | 海金杜门:（0.203）厚度公差: 0.198-0.203mm、硬度: 90-100HV,粗粕度: Ra0.5-0.7um | 1 | C挫伤(563-567米1230-1235米来料松包挫伤重) | 是 | 是 | 6834 | 2
最终平整 | DL00240600132 | DL0024060013 | 东方850平整 | 返工 | 半成品退库 | 乙 | 鞠承,姚学禹 | 6030 | 5960 | 0.9884 | 2510 | 0.49 | 610 | 昆山宝必达:850平整用Ra1.0-1.2μm毛化辊，厚度公差：0.48-0.50mm，硬度85-105HV，粗糙度0.5-0.8μm. | Z重划伤(内800米表面中间划伤重平后明显/整卷操3CM间断性划伤重),Z振纹(板面),N粘钢折印(尾50米表面10-30CM粘钢印重) | 20100082 | 轧硬 | 0.6*610-SPCC | 20200051 | 小品种钢半成品 | 0.49-SPCC |  | 50 | MO001280 | MO001280-001-02 | XPZG001 | 小品种钢前处理模板 | 12290 | 2024-07-06 | 2024-07-18 | 2 | 2024-07-17 15:32:30 | 2024-07-17 15:35:40 | 江苏东方九天新能源材料有限公司 | 208932 | 鞠承 |  |  | 0.49 | 2550 | 610 | 1 | DL00240600132 | 昆山宝必达（0.49*610）厚度±0.01mm，HV85-105,粗糙度0.5-0.8μM，卷重2-3吨 | 0 | Z重划伤(内800米表面中间划伤重平后明显/整卷操3CM间断性划伤重),Z振纹(板面),N粘钢折印(尾50米表面10-30CM粘钢印重) | 是 | 是 | 1092 | 1
最终平整 | DL002406001012 | DL0024060010 | 东方850平整 | 合格 | 让步接收 | 乙 | 鞠承,姚学禹 | 2650 | 2650 | 1 | 1080 | 0.51 | 610 | 昆山宝必达：850平整用Ra1.0-1.2um毛化辊，厚度公差：0.50-0.52mm，硬度85-105HV，粗糙度0.5-0.8μm. | Y氧化边(板面两边),N粘钢折印(尾100米表面轻微平后不明显),Z振纹(板面) | 20100082 | 轧硬 | 0.6*610-SPCC | 31010052 | 小品种钢卷 | 0.51-SPCC |  | 50 | MO001277 | MO001277-002-01-02 | XPZG001 | 小品种钢前处理模板 | 12225 | 2024-07-06 | 2024-07-18 | 2 | 2024-07-17 11:05:56 | 2024-07-17 13:30:31 | 江苏东方九天新能源材料有限公司 |  | 鞠承 |  | 1 | 0.51 | 1080 | 610 | 1 | DL002406001012 | 昆山宝必达（0.51*610）厚度±0.01mm，HV85-105,粗糙度0.5-0.8μM，卷重2-3吨 | 1 | Y氧化边(板面两边),N粘钢折印(尾100米表面轻微平后不明显),Z振纹(板面) | 是 | 是 | 1443 | 2
最终平整 | DL002406001011 | DL0024060010 | 东方850平整 | 合格 | 合格品 | 乙 | 鞠承,姚学禹 | 2980 | 2980 | 1 | 1200 | 0.51 | 610 | 昆山宝必达：850平整用Ra1.0-1.2um毛化辊，厚度公差：0.50-0.52mm，硬度85-105HV，粗糙度0.5-0.8μm. | Z振纹(板面),Y氧化边(两边) | 20100082 | 轧硬 | 0.6*610-SPCC | 31010052 | 小品种钢卷 | 0.51-SPCC |  | 50 | MO001277 | MO001277-002-01-01 | XPZG001 | 小品种钢前处理模板 | 12225 | 2024-07-06 | 2024-07-18 | 2 | 2024-07-17 11:05:56 | 2024-07-17 13:30:31 | 江苏东方九天新能源材料有限公司 |  | 鞠承 |  | 1 | 0.51 | 1200 | 610 | 1 | DL002406001011 | 昆山宝必达（0.51*610）厚度±0.01mm，HV85-105,粗糙度0.5-0.8μM，卷重2-3吨 | 1 | Z振纹(板面),Y氧化边(两边) | 是 | 是 | 1443 | 2
最终平整 | DL002406001422 | DL0024060014 | 东方850平整 | 合格 | 合格品 | 乙 | 鞠承,姚学禹 | 2830 | 2830 | 1 | 1150 | 0.51 | 610 | 昆山宝必达：850平整用Ra1.0-1.2um毛化辊，厚度公差：0.50-0.52mm，硬度85-105HV，粗糙度0.5-0.8μm. | Y氧化边(板面),Z振纹(板面) | 20100082 | 轧硬 | 0.6*610-SPCC | 31010052 | 小品种钢卷 | 0.51-SPCC |  | 50 | MO001277 | MO001277-001-02-02 | XPZG001 | 小品种钢前处理模板 | 12295 | 2024-07-06 | 2024-07-18 | 2 | 2024-07-17 11:07:43 | 2024-07-17 12:17:45 | 江苏东方九天新能源材料有限公司 |  | 鞠承 |  | 1 | 0.51 | 1150 | 610 | 1 | DL002406001422 | 昆山宝必达（0.51*610）厚度±0.01mm，HV85-105,粗糙度0.5-0.8μM，卷重2-3吨 | 1 | Y氧化边(板面),Z振纹(板面) | 是 | 是 | 1488 | 1
最终平整 | DL002406001421 | DL0024060014 | 东方850平整 | 合格 | 合格品 | 乙 | 鞠承,姚学禹 | 2970 | 2970 | 1 | 1200 | 0.51 | 610 | 昆山宝必达：850平整用Ra1.0-1.2um毛化辊，厚度公差：0.50-0.52mm，硬度85-105HV，粗糙度0.5-0.8μm. | Z振纹(板面),T停机斑(50米轻微，),S砂轮印(板面轻微),Y氧化边(两边) | 20100082 | 轧硬 | 0.6*610-SPCC | 31010052 | 小品种钢卷 | 0.51-SPCC |  | 50 | MO001277 | MO001277-001-02-01 | XPZG001 | 小品种钢前处理模板 | 12295 | 2024-07-06 | 2024-07-18 | 2 | 2024-07-17 11:07:43 | 2024-07-17 12:17:45 | 江苏东方九天新能源材料有限公司 |  | 鞠承 |  | 1 | 0.51 | 1200 | 610 | 1 | DL002406001421 | 昆山宝必达（0.51*610）厚度±0.01mm，HV85-105,粗糙度0.5-0.8μM，卷重2-3吨 | 1 | Z振纹(板面),T停机斑(50米轻微，),S砂轮印(板面轻微),Y氧化边(两边) | 是 | 是 | 1488 | 1
最终平整 | DL002406001412 | DL0024060014 | 东方850平整 | 合格 | 合格品 | 乙 | 鞠承,姚学禹 | 2700 | 2700 | 1 | 1110 | 0.51 | 610 | 昆山宝必达：850平整用Ra1.0-1.2um毛化辊，厚度公差：0.50-0.52mm，硬度85-105HV，粗糙度0.5-0.8μm. | Y氧化边(两边),Z振纹(板面) | 20100082 | 轧硬 | 0.6*610-SPCC | 31010052 | 小品种钢卷 | 0.51-SPCC |  | 50 | MO001277 | MO001277-001-01-02 | XPZG001 | 小品种钢前处理模板 | 12295 | 2024-07-06 | 2024-07-18 | 2 | 2024-07-17 10:14:59 | 2024-07-17 10:49:19 | 江苏东方九天新能源材料有限公司 |  | 鞠承 |  | 1 | 0.51 | 1110 | 610 | 1 | DL002406001412 | 昆山宝必达（0.51*610）厚度±0.01mm，HV85-105,粗糙度0.5-0.8μM，卷重2-3吨 | 1 | Y氧化边(两边),Z振纹(板面) | 是 | 是 | 1488 | 1
最终平整 | DL002406001411 | DL0024060014 | 东方850平整 | 返工 | 返工 | 乙 | 鞠承,姚学禹 | 2970 | 2970 | 1 | 1200 | 0.51 | 610 | 昆山宝必达：850平整用Ra1.0-1.2um毛化辊，厚度公差：0.50-0.52mm，硬度85-105HV，粗糙度0.5-0.8μm. | A暗线印(板面轻微),Z振纹(板面),H厚薄公差(内100米公差跳动0.511-0.525) | 20100082 | 轧硬 | 0.6*610-SPCC | 31010052 | 小品种钢卷 | 0.51-SPCC |  | 50 | MO001277 | MO001277-001-01-01 | XPZG001 | 小品种钢前处理模板 | 12295 | 2024-07-06 | 2024-07-18 | 2 | 2024-07-17 10:14:59 | 2024-07-17 10:49:19 | 江苏东方九天新能源材料有限公司 |  | 鞠承 |  | 1 | 0.51 | 1200 | 610 | 1 | DL002406001411 | 昆山宝必达（0.51*610）厚度±0.01mm，HV85-105,粗糙度0.5-0.8μM，卷重2-3吨 | 0 | A暗线印(板面轻微),Z振纹(板面),H厚薄公差(内100米公差跳动0.511-0.525) |  |  | 1488 | 1
最终平整 | DL00240600122 | DL0024060012 | 东方850平整 | 返工 | 返工 | 乙 | 姚学禹 | 6010 | 5940 | 0.9884 | 2270 | 0.54 | 610 | 昆山宝必达：850平整用Ra1.0-1.2um毛化辊，厚度公差：0.53-0.55mm、硬度85-105HV、粗糙度Ra0.5-0.8μm | H厚薄公差(来料传0.542操0.544平后传0.538操0.550量0.549跳0.545-0.552),N粘钢折印(尾50米表面多处粘钢印重) | 20100082 | 轧硬 | 0.6*610-SPCC | 31010056 | 小品种钢卷 | 0.54-SPCC |  | 50 | MO001279 | MO001279-002-02 | XPZG001 | 小品种钢前处理模板 | 12275 | 2024-07-06 | 2024-07-18 | 5 | 2024-07-17 10:00:58 | 2024-07-17 10:02:45 | 江苏东方九天新能源材料有限公司 | 208931 | 鞠承 |  |  | 0.54 | 2310 | 610 | 1 | DL00240600122 | 昆山宝必达（0.54*610）厚度±0.01mm，HV85-105,粗糙度0.5-0.8μM，卷重2-3吨 | 0 | H厚薄公差(来料传0.542操0.544平后传0.538操0.550量0.549跳0.545-0.552),N粘钢折印(尾50米表面多处粘钢印重) |  |  | 2568 | 2
平整翻包 | DL1224070002 | DL1224070002 | 东方750平整 | 合格 | 合格品 | 甲 | 丁振 | 4575 | 4575 | 1 | 1600 | 0.61 | 610 | 走一个翻包系统改重量 | A暗线印(.),Z振纹(.),H厚薄公差(来料公差高，要求0.6-0.62，平后高点0.612-0.623),H横辊印(重),S色差(双边色差),S色差条印(.) | 20100130 | 轧硬 | 1.2*610-SPCC | 31010063 | 小品种钢卷 | 0.61-SPCC |  | 70 | MO001149 | MO001149-003 | XPZG001 | 小品种钢前处理模板 | 5130 | 2024-07-03 | 2024-07-15 | 2 | 2024-07-17 09:47:06 | 2024-07-17 09:47:56 | 江苏东方九天新能源材料有限公司 | 202913 | 丁振 |  |  | 0.61 | 1600 | 610 | 1 | DL1224070002 | 上海仁杰（0.61）：厚度0.6-0.62mm，HV140-160，粗糙度0.7-0.9，卷重4.5-5吨；无黑斑、锈斑、压划伤、脱皮等缺陷。钢带平整度好：边浪、中浪＜2mm，不允许肉眼可见的扭曲； | 1 |  | 是 | 是 | 2698 | 3
最终平整 | DL1224060010 | DL1224060010 | 东方850平整 | 其他入库 | 成品退库 | 乙 | 鞠承,姚学禹 | 5570 | 5050 | 0.9066 | 1730 | 0.66 | 565 | / | X锈点(整卷锈点多) | 20200097 | 小品种钢半成品 | 0.66-SPCC | 31010066 | 小品种钢卷 | 0.66-SPCC |  | 60 | MO001624 | MO001624-001 | XPZG001 | 小品种钢前处理模板 | 5570 | 2024-07-15 | 2024-07-17 | 3 | 2024-07-17 09:07:29 | 2024-07-17 09:08:40 | 江苏东方九天新能源材料有限公司 | 243254 | 鞠承 |  |  | 0.66 | 0 | 565 | 1 | DL1224060010 | 昆山富维：（0.66*565）厚度公差：+0/-0.01mm，HV80-100,粗糙度0.5-0.7,卷重2-3吨，，取A4纸贴打包后贴外面 | 1 | X锈点(整卷锈点多) | 是 | 是 | 1 | 1
最终平整 | DL002406001212 | DL0024060012 | 东方850平整 | 其他入库 | 半成品退库 | 甲 | 陈俊华,钱琨 | 2950 | 2950 | 1 | 1130 | 0.54 | 610 | 昆山宝必达：850平整用Ra1.0-1.2um毛化辊，厚度公差：0.53-0.55mm、硬度85-105HV、粗糙度Ra0.5-0.8μm | H厚薄公差(0.547-0.551偶0.552),H横辊印(轻微),Z折印(来料拱板，尾280米整板面折印),X细划伤(790米处板面中间划伤脱皮，约60CM长) | 20100082 | 轧硬 | 0.6*610-SPCC | 20200092 | 小品种钢半成品 | 0.54-SPCC |  | 50 | MO001279 | MO001279-002-01-02 | XPZG001 | 小品种钢前处理模板 | 12275 | 2024-07-06 | 2024-07-18 | 5 | 2024-07-17 07:49:16 | 2024-07-17 07:56:58 | 江苏东方九天新能源材料有限公司 |  | 陈俊华 |  | 1 | 0.54 | 1130 | 610 | 1 | DL002406001212 | 昆山宝必达（0.54*610）厚度±0.01mm，HV85-105,粗糙度0.5-0.8μM，卷重2-3吨 | 1 | H厚薄公差(0.547-0.551偶0.552),H横辊印(轻微),Z折印(来料拱板，尾280米整板面折印),X细划伤(790米处板面中间划伤脱皮，约60CM长) | 是 | 是 | 2568 | 2
最终平整 | DL002406001211 | DL0024060012 | 东方850平整 | 合格 | 让步接收 | 甲 | 陈俊华,钱琨 | 3020 | 3020 | 1 | 1150 | 0.54 | 610 | 昆山宝必达：850平整用Ra1.0-1.2um毛化辊，厚度公差：0.53-0.55mm、硬度85-105HV、粗糙度Ra0.5-0.8μm | H厚薄公差(平前操0.550传0.554，平后操0.545传0.549；跳动0.547-0.551，偶跳0.552),X线条印(上板面操17CM处，平后淡),H横辊印(轻微) | 20100082 | 轧硬 | 0.6*610-SPCC | 31010056 | 小品种钢卷 | 0.54-SPCC |  | 50 | MO001279 | MO001279-002-01-01 | XPZG001 | 小品种钢前处理模板 | 12275 | 2024-07-06 | 2024-07-18 | 5 | 2024-07-17 07:49:16 | 2024-07-17 07:56:58 | 江苏东方九天新能源材料有限公司 |  | 陈俊华 |  | 1 | 0.54 | 1150 | 610 | 1 | DL002406001211 | 昆山宝必达（0.54*610）厚度±0.01mm，HV85-105,粗糙度0.5-0.8μM，卷重2-3吨 | 1 | H厚薄公差(平前操0.550传0.554，平后操0.545传0.549；跳动0.547-0.551，偶跳0.552),X线条印(上板面操17CM处，平后淡),H横辊印(轻微) | 是 | 是 | 2568 | 2
最终平整 | DL002406001112 | DL0024060011 | 东方850平整 | 其他入库 | 半成品退库 | 甲 | 陈俊华,钱琨 | 2650 | 2650 | 1 | 1020 | 0.54 | 610 | 昆山宝必达：850平整用Ra1.0-1.2um毛化辊，厚度公差：0.53-0.55mm、硬度85-105HV、粗糙度Ra0.5-0.8μm | H横辊印(轻微),C挫伤(650米处，重，平后明显),N粘钢折印(尾200米整板面) | 20100082 | 轧硬 | 0.6*610-SPCC | 20200092 | 小品种钢半成品 | 0.54-SPCC |  | 50 | MO001279 | MO001279-001-01-02 | XPZG001 | 小品种钢前处理模板 | 12270 | 2024-07-06 | 2024-07-18 | 2 | 2024-07-17 06:57:26 | 2024-07-17 07:01:37 | 江苏东方九天新能源材料有限公司 |  | 陈俊华 |  | 1 | 0.54 | 1020 | 610 | 1 | DL002406001112 | 昆山宝必达（0.54*610）厚度±0.01mm，HV85-105,粗糙度0.5-0.8μM，卷重2-3吨 | 1 | H横辊印(轻微),C挫伤(650米处，重，平后明显),N粘钢折印(尾200米整板面) | 是 | 是 | 1770 | 1
最终平整 | DL002406001111 | DL0024060011 | 东方850平整 | 其他入库 | 成品退库 | 甲 | 陈俊华,钱琨 | 3250 | 3250 | 1 | 1250 | 0.54 | 610 | 昆山宝必达：850平整用Ra1.0-1.2um毛化辊，厚度公差：0.53-0.55mm、硬度85-105HV、粗糙度Ra0.5-0.8μm | 内250米传侧5CM左右黑斑 | 20100082 | 轧硬 | 0.6*610-SPCC | 31010056 | 小品种钢卷 | 0.54-SPCC |  | 50 | MO001279 | MO001279-001-01-01 | XPZG001 | 小品种钢前处理模板 | 12270 | 2024-07-06 | 2024-07-18 | 2 | 2024-07-17 06:57:26 | 2024-07-17 07:01:37 | 江苏东方九天新能源材料有限公司 |  | 陈俊华 |  | 1 | 0.54 | 1250 | 610 | 1 | DL002406001111 | 昆山宝必达（0.54*610）厚度±0.01mm，HV85-105,粗糙度0.5-0.8μM，卷重2-3吨 | 1 | H横辊印(轻微),H黑斑(内250米传5CM) | 是 | 是 | 1770 | 1
最终平整 | DL00240600112 | DL0024060011 | 东方850平整 | 其他入库 | 成品退库 | 甲 | 陈俊华,钱琨 | 6020 | 5940 | 0.9867 | 2270 | 0.54 | 610 | 昆山宝必达：850平整用Ra1.0-1.2um毛化辊，厚度公差：0.53-0.55mm、硬度85-105HV、粗糙度Ra0.5-0.8μm | H厚薄公差(平前操0.554传0.558，平后操0.547传0.551，公差跳动0.548-0.555),N粘钢折印(尾150米整板面),X线条印(上板面操17CM处，平后淡),H横辊印(轻微) | 20100082 | 轧硬 | 0.6*610-SPCC | 31010056 | 小品种钢卷 | 0.54-SPCC |  | 50 | MO001279 | MO001279-001-02 | XPZG001 | 小品种钢前处理模板 | 12270 | 2024-07-06 | 2024-07-18 | 2 | 2024-07-17 06:01:12 | 2024-07-17 06:04:29 | 江苏东方九天新能源材料有限公司 | 208930 | 陈俊华 |  |  | 0.54 | 2300 | 610 | 1 | DL00240600112 | 昆山宝必达（0.54*610）厚度±0.01mm，HV85-105,粗糙度0.5-0.8μM，卷重2-3吨 | 1 | H厚薄公差(平前操0.554传0.558，平后操0.547传0.551，公差跳动0.548-0.555),N粘钢折印(尾150米整板面),X线条印(上板面操17CM处，平后淡),H横辊印(轻微) | 是 | 是 | 1770 | 1
最终平整 | DL1224070016 | DL1224070016 | 东方750平整 | 合格 | 让步接收 | 甲 | 丁振 | 5900 | 5580 | 0.9458 | 1640 | 0.762 | 570 | 海金杜门：750平整用普光辊Ra0.2-0.3μm平整，硬度185-235HV，粗糙度0.075-0.5μm，抗拉强度590-760MPa,厚度公差0.747-0.777μm，转脱脂 | Z振纹(来料振纹，横条印),S水锈斑(内900米水锈斑),W微边浪(来料版型差),X线条印(来料多条暗线印，搓伤细划伤) | 20100146 | 轧硬 | 1.2*570-SPCC | 31010073 | 小品种钢卷 | 0.762-SPCC |  | 30 | MO001541 | MO001541-001 | HJDM001 | 东方小品种钢前处理 0.762（海金杜门：硬度185-235HV，粗糙度0.075-0.5μm，抗拉强度590-760MPa,厚度公差0.747-0.777μm) | 5950 | 2024-07-12 | 2024-07-19 | 3 | 2024-07-17 03:22:18 | 2024-07-17 03:26:16 | 江苏东方九天新能源材料有限公司 | 234670 | 丁振 |  |  | 0.76 | 1870 | 570 | 1 | DL1224070016 | 海金杜门：（0.762*570）厚度公差：±0.015，HV185-235,粗糙度0.075-0.5μM，抗拉590-760MPA；按照新工艺生产 |  | Z振纹(来料振纹，横条印),S水锈斑(内900米水锈斑),W微边浪(来料版型差),X线条印(来料多条暗线印，搓伤细划伤) | 否 | 否 |  | 1
最终平整 | JL1224050008 | JL1224050008 | 东方750平整 | 其他入库 | 成品退库 | 甲 | 丁振 | 5700 | 5370 | 0.9421 | 1500 | 0.75 | 610 | 泰兴双永:750平整用Ra1.4-1.6μm毛化辊，厚度公差：0.73-0.76mm，硬度95-110，粗糙度0.7-0.9μm. | X锈斑(整卷锈斑) | 20100130 | 轧硬 | 1.2*610-SPCC | 31010072 | 小品种钢卷 | 0.75-SPCC |  | 50 | MO000798 | MO000798-003 | KSFW001 | 东方小品种钢前处理 0.67（昆山富维 厚度公差：0.660-0.670mm,光泽度大于150GU（横向、纵向），粗糙度：Ra0.2-0.45um.硬度：HV80-110） | 5915 | 2024-06-14 | 2024-06-22 | 2 | 2024-07-17 02:48:29 | 2024-07-17 02:49:22 | 江苏东方九天新能源材料有限公司 | 188617 | 丁振 |  |  | 0.75 | 1570 | 610 | 1 | JL1224050008 | 泰兴双永：（0.75）厚度+0.01/-0.02mm，HV90-110，粗糙度0.7-0.9μM,卷重2-3.5吨 | 1 | X锈斑(整卷锈斑) | 是 | 是 | 9747 | 3
平整翻包 | DL12240700102 | DL1224070010 | 东方850平整 | 合格 | 合格品 | 乙 | 鞠承,姚学禹 | 2430 | 2430 | 1 | 1000 | 0.54 | 565 | 尾30米剪掉，内250米剪掉，剩余平均一分二发货 |  | 20100125 | 轧硬 | 1.2*565-SPCC | 31010056 | 小品种钢卷 | 0.54-SPCC |  | 60 | MO001156 | MO001156-001-02 | XPZG001 | 小品种钢前处理模板 | 5905 | 2024-07-04 | 2024-07-13 | 2 | 2024-07-16 17:37:14 | 2024-07-16 17:38:06 | 江苏东方九天新能源材料有限公司 |  | 鞠承 |  | 1 | 0.54 | 1000 | 565 | 1 | DL12240700102 | 昆山富维（0.54）：厚度公差：+/-0.005mm，HV80-110,粗糙度0.5-0.7um,卷重2-3吨，取A4纸贴打包后贴外面 | 1 |  | 是 | 是 | 1368 | 1
平整翻包 | DL12240700101 | DL1224070010 | 东方850平整 | 合格 | 合格品 | 乙 | 鞠承,姚学禹 | 2410 | 2410 | 1 | 1000 | 0.54 | 565 | 尾30米剪掉，内250米剪掉，剩余平均一分二发货 |  | 20100125 | 轧硬 | 1.2*565-SPCC | 31010056 | 小品种钢卷 | 0.54-SPCC |  | 60 | MO001156 | MO001156-001-01 | XPZG001 | 小品种钢前处理模板 | 5905 | 2024-07-04 | 2024-07-13 | 2 | 2024-07-16 17:37:14 | 2024-07-16 17:38:06 | 江苏东方九天新能源材料有限公司 |  | 鞠承 |  | 1 | 0.54 | 1000 | 565 | 1 | DL12240700101 | 昆山富维（0.54）：厚度公差：+/-0.005mm，HV80-110,粗糙度0.5-0.7um,卷重2-3吨，取A4纸贴打包后贴外面 | 1 |  | 是 | 是 | 1368 | 1
最终平整 | DL12240600122 | DL1224060012 | 东方850平整 | 其他入库 | 成品退库 | 乙 | 鞠承,姚学禹 | 2320 | 2320 | 1 | 800 | 0.65 | 565 | 昆山富维：850平整用Ra1.2-1.4μm毛化辊，厚度公差：0.645-0.655mm，HV80-110,Ra0.65-1.0μm。 | H厚薄公差(0.642-0.65),N粘钢折印(尾120米表面10-50CM粘钢印重) | 20100125 | 轧硬 | 1.2*565-SPCC | 31010065 | 小品种钢卷 | 0.65-SPCC |  | 50 | MO001252 | MO001252-001-02 | XPZG001 | 小品种钢前处理模板 | 5720 | 2024-07-05 | 2024-07-15 | 2 | 2024-07-16 17:15:14 | 2024-07-16 17:23:50 | 江苏东方九天新能源材料有限公司 |  | 鞠承 |  | 1 | 0.65 | 800 | 565 | 1 | DL12240600122 | 昆山富维（0.65*565）厚度公差：+/-0.005mm，HV80-110,粗糙度0.65-1.0um,卷重2-3吨,取A4纸贴打包后贴外面 | 1 | H厚薄公差(0.642-0.65),N粘钢折印(尾120米表面10-50CM粘钢印重) | 是 | 是 | 1816 | 1
最终平整 | DL12240600121 | DL1224060012 | 东方850平整 | 合格 | 让步接收 | 乙 | 鞠承,姚学禹 | 2750 | 2750 | 1 | 950 | 0.65 | 565 | 昆山富维：850平整用Ra1.2-1.4μm毛化辊，厚度公差：0.645-0.655mm，HV80-110,Ra0.65-1.0μm。 | H厚薄公差(0.642-0.65) | 20100125 | 轧硬 | 1.2*565-SPCC | 31010065 | 小品种钢卷 | 0.65-SPCC |  | 50 | MO001252 | MO001252-001-01 | XPZG001 | 小品种钢前处理模板 | 5720 | 2024-07-05 | 2024-07-15 | 2 | 2024-07-16 17:15:14 | 2024-07-16 17:23:50 | 江苏东方九天新能源材料有限公司 |  | 鞠承 |  | 1 | 0.65 | 950 | 565 | 1 | DL12240600121 | 昆山富维（0.65*565）厚度公差：+/-0.005mm，HV80-110,粗糙度0.65-1.0um,卷重2-3吨,取A4纸贴打包后贴外面 | 1 | H厚薄公差(0.642-0.65) | 是 | 是 | 1816 | 1
最终平整 | DL1224060010 | DL1224060010 | 东方850平整 | 其他入库 | 成品退库 | 乙 | 鞠承,姚学禹 | 5570 | 5050 | 0.9066 | 1730 | 0.66 | 565 | 昆山富维：850平整用Ra0.4-0.5μm毛化辊，厚度公差：0.650-0.660mm，硬度80-110HV，粗糙度Ra≤0.6μm.,光泽度：横向纵向光泽度大于120GU. | X锈点(轧机板面锈斑点淡平后明显),N粘钢折印(尾120米表面10-50CM粘钢印重) | 20100125 | 轧硬 | 1.2*565-SPCC | 31010066 | 小品种钢卷 | 0.66-SPCC |  | 50 | MO001255 | MO001255-002 | XPZG001 | 小品种钢前处理模板 | 5785 | 2024-07-05 | 2024-07-15 | 2 | 2024-07-16 17:12:17 | 2024-07-16 17:14:39 | 江苏东方九天新能源材料有限公司 | 207442 | 鞠承 |  |  | 0.66 | 1930 | 565 | 1 | DL1224060010 | 昆山富维:(0.66)厚度公差：+0/-0.01mm，HV80-100,粗糙度Ra小于等于0.6um（细麻面）,卷重2-3吨，，取A4纸贴打包后贴外面 | 1 | X锈点(轧机板面锈斑点淡平后明显),N粘钢折印(尾120米表面10-50CM粘钢印重) | 是 | 是 | 2893 | 2
平整翻包 | DL002405509812 | DL0024055098 | 东方850平整 | 合格 | 合格品 | 乙 | 鞠承,姚学禹 | 3730 | 3730 | 1 | 4000 | 0.203 | 590 | 4000米后翻包涂油切宁波路润 |  | 20100077 | 轧硬 | 0.6*590-SPCC | 20600001 | 镍钝化卷半成品 | 0.203-SPCC |  | 70 | MO000993 | MO000993-003-01-02 | ZDY | 自定义 | 11865 | 2024-06-25 | 2024-07-03 | 2 | 2024-07-16 17:09:20 | 2024-07-16 17:11:19 | 江苏东方九天新能源材料有限公司 |  | 鞠承 |  | 1 | 0.203 | 4000 | 590 | 1 | DL002405509812 | 海金杜门:（0.203）厚度公差: 0.198-0.203mm、硬度: 90-100HV,粗粕度: Ra0.5-0.7um | 1 |  | 是 | 是 | 9269 | 3
平整翻包 | DL002405509811 | DL0024055098 | 东方850平整 | 合格 | 让步接收 | 乙 | 鞠承,姚学禹 | 1940 | 1940 | 1 | 2120 | 0.203 | 590 | 4000米后翻包涂油切宁波路润 | C挫伤(550-560米来料松包挫伤重) | 20100077 | 轧硬 | 0.6*590-SPCC | 20600001 | 镍钝化卷半成品 | 0.203-SPCC |  | 70 | MO000993 | MO000993-003-01-01 | ZDY | 自定义 | 11865 | 2024-06-25 | 2024-07-03 | 2 | 2024-07-16 17:09:20 | 2024-07-16 17:11:19 | 江苏东方九天新能源材料有限公司 |  | 鞠承 |  | 1 | 0.203 | 2120 | 590 | 1 | DL002405509811 | 海金杜门:（0.203）厚度公差: 0.198-0.203mm、硬度: 90-100HV,粗粕度: Ra0.5-0.7um | 1 | C挫伤(550-560米来料松包挫伤重) | 是 | 是 | 9269 | 3
最终平整 | DL12240600122 | DL1224060012 | 东方850平整 | 其他入库 | 半成品退库 | 乙 | 鞠承,姚学禹 | 2320 | 2320 | 1 | 800 | 0.65 | 565 | / | H厚薄公差(0.642-0.654),N粘钢折印(尾100米表面10-50CM粘钢印重) | 20200094 | 小品种钢半成品 | 0.65-SPCC | 20200094 | 小品种钢半成品 | 0.65-SPCC |  | 60 | MO001626 | MO001626-001-02 | XPZG001 | 小品种钢前处理模板 | 5565 | 2024-07-15 | 2024-07-17 | 3 | 2024-07-16 16:29:06 | 2024-07-16 16:43:04 | 江苏东方九天新能源材料有限公司 |  | 鞠承 |  | 1 | 0.65 | 800 | 565 | 1 | DL12240600122 | 昆山富维：（0.65*565）厚度公差：+/-0.005mm，HV80-110,粗糙度0.5-0.7um,卷重2-3吨,取A4纸贴打包后贴外面 | 1 | H厚薄公差(0.642-0.654),N粘钢折印(尾100米表面10-50CM粘钢印重) | 关闭 | 是 | 42 | 1
最终平整 | DL12240600121 | DL1224060012 | 东方850平整 | 其他入库 | 半成品退库 | 乙 | 鞠承,姚学禹 | 2750 | 2750 | 1 | 950 | 0.65 | 565 | / | H厚薄公差(来料传0.647传操0.656平后传0.642操0.649量0.649跳0.649-0.654) | 20200094 | 小品种钢半成品 | 0.65-SPCC | 20200094 | 小品种钢半成品 | 0.65-SPCC |  | 60 | MO001626 | MO001626-001-01 | XPZG001 | 小品种钢前处理模板 | 5565 | 2024-07-15 | 2024-07-17 | 3 | 2024-07-16 16:29:06 | 2024-07-16 16:43:04 | 江苏东方九天新能源材料有限公司 |  | 鞠承 |  | 1 | 0.65 | 950 | 565 | 1 | DL12240600121 | 昆山富维：（0.65*565）厚度公差：+/-0.005mm，HV80-110,粗糙度0.5-0.7um,卷重2-3吨,取A4纸贴打包后贴外面 | 1 | H厚薄公差(来料传0.647传操0.656平后传0.642操0.649量0.649跳0.649-0.654) | 是 | 是 | 42 | 1
平整翻包 | DL002407000121 | DL0024070001 | 东方850平整 | 合格 | 合格品 | 乙 | 鞠承,姚学禹 | 4240 | 4160 | 0.9811 | 5870 | 0.13 | 710 | 内103米传侧2-62cm9个孔洞（0.142-8.07mm2）倒包剪去 | Z振纹(板面),K孔洞(内103米传2-62CM9个0.142-8.07),L拉伸折印(来料传偶有拉伸折印3-5CM) | 20100097 | 轧硬 | 0.6*710-SPCC | 30210007 | 光亮卷 | 0.13-SPCC |  | 70 | MO001219 | MO001219-001-02-01 | GLJ003 | 光亮卷前处理 模板 | 14290 | 2024-07-05 | 2024-07-05 | 2 | 2024-07-16 15:49:17 | 2024-07-16 15:49:38 | 江苏东方九天新能源材料有限公司 |  | 鞠承 |  | 1 | 0.13 | 6000 | 710 | 1 | DL002407000121 | 无锡丰元：轧0.13，公差+/-0.005，卷重6-7吨，轧到0.13后脱脂平均分包，平整时涂油。 | 1 |  | 是 | 是 | 3629 | 1
平整翻包 | DL00240700011 | DL0024070001 | 东方850平整 | 合格 | 让步接收 | 乙 | 鞠承,姚学禹 | 7030 | 6970 | 0.9915 | 9760 | 0.13 | 710 | 9794米后翻包剪掉 | S色差条印(板面),Z振纹(来料表面),R乳化斑(表面),B白斑(表面多),K孔洞(9794-9900,米传21-54CM3个1.06-1.77) | 20100097 | 轧硬 | 0.6*710-SPCC | 30210007 | 光亮卷 | 0.13-SPCC |  | 70 | MO001219 | MO001219-001-01 | GLJ003 | 光亮卷前处理 模板 | 14290 | 2024-07-05 | 2024-07-05 | 2 | 2024-07-16 15:36:52 | 2024-07-16 15:37:20 | 江苏东方九天新能源材料有限公司 | 206485 | 鞠承 |  |  | 0.13 | 9910 | 710 | 1 | DL00240700011 | 无锡丰元：轧0.13，公差+/-0.005，卷重6-7吨，轧到0.13后脱脂平均分包，平整时涂油。 | 1 |  | 是 | 是 | 3629 | 1
最终平整 | DL12240700112 | DL1224070011 | 东方850平整 | 合格 | 让步接收 | 乙 | 鞠承,姚学禹 | 2970 | 2970 | 1 | 1500 | 0.45 | 565 | 昆山富维：850平整用Ra1.3-1.5μm毛化辊厚度公差：0.438-0.450mm，硬度80-120HV，粗糙度Ra0.8-1.0μm，光泽度80-150GU(纵向） | D顶伤(1000米传板中间3个顶伤粘钢印) | 20100125 | 轧硬 | 1.2*565-SPCC | 31010046 | 小品种钢卷 | 0.45-SPCC |  | 60 | MO001168 | MO001168-001-02 | XPZG001 | 小品种钢前处理模板 | 5865 | 2024-07-04 | 2024-07-13 | 2 | 2024-07-16 12:35:55 | 2024-07-16 12:38:51 | 江苏东方九天新能源材料有限公司 |  | 鞠承 |  | 1 | 0.45 | 1500 | 565 | 1 | DL12240700112 | 昆山富维（0.45）：厚度公差：+0/-0.012mm，HV80-120,粗糙度0.8-1.0um,光泽度80-150GU(纵向）卷重2-3吨，取A4纸贴打包后贴外面 | 1 | D顶伤(1000米传板中间3个顶伤粘钢印) | 是 | 是 | 2813 | 1
最终平整 | DL12240700111 | DL1224070011 | 东方850平整 | 合格 | 合格品 | 乙 | 鞠承,姚学禹 | 2390 | 2390 | 1 | 1250 | 0.45 | 565 | 昆山富维：850平整用Ra1.3-1.5μm毛化辊厚度公差：0.438-0.450mm，硬度80-120HV，粗糙度Ra0.8-1.0μm，光泽度80-150GU(纵向） | Z重划伤(内300米表面中间划伤重平后明显/),X锈斑(760米表面中间3个虫斑锈斑) | 20100125 | 轧硬 | 1.2*565-SPCC | 31010046 | 小品种钢卷 | 0.45-SPCC |  | 60 | MO001168 | MO001168-001-01 | XPZG001 | 小品种钢前处理模板 | 5865 | 2024-07-04 | 2024-07-13 | 2 | 2024-07-16 12:35:55 | 2024-07-16 12:38:51 | 江苏东方九天新能源材料有限公司 |  | 鞠承 |  | 1 | 0.45 | 1250 | 565 | 1 | DL12240700111 | 昆山富维（0.45）：厚度公差：+0/-0.012mm，HV80-120,粗糙度0.8-1.0um,光泽度80-150GU(纵向）卷重2-3吨，取A4纸贴打包后贴外面 | 1 | Z重划伤(内300米表面中间划伤重平后明显/),X锈斑(760米表面中间3个虫斑锈斑) | 是 | 是 | 2813 | 1
最终平整 | DL1224070005 | DL1224070005 | 东方750平整 | 合格 | 让步接收 | 甲 | 丁振 | 4850 | 4620 | 0.9526 | 1620 | 0.61 | 610 | 上海仁杰：750平整用Ra1.4-1.6μm毛化辊，厚度公差：0.60-0.62mm，硬度140-160HV，粗糙度0.7-0.9um. | A暗线印(.),S色差条印(.),Z振纹(.),H横辊印(来料重),S色差(双边色差3CM) | 20100130 | 轧硬 | 1.2*610-SPCC | 31010063 | 小品种钢卷 | 0.61-SPCC |  | 60 | MO001149 | MO001149-005 | XPZG001 | 小品种钢前处理模板 | 5060 | 2024-07-03 | 2024-07-15 | 2 | 2024-07-16 09:29:19 | 2024-07-16 09:33:45 | 江苏东方九天新能源材料有限公司 | 202914 | 丁振 |  |  | 0.61 | 1650 | 610 | 1 | DL1224070005 | 上海仁杰（0.61）：厚度0.6-0.62mm，HV140-160，粗糙度0.7-0.9，卷重4.5-5吨；无黑斑、锈斑、压划伤、脱皮等缺陷。钢带平整度好：边浪、中浪＜2mm，不允许肉眼可见的扭曲； | 1 | A暗线印(.),S色差条印(.),Z振纹(.),H横辊印(来料重),S色差(双边色差3CM) | 是 | 是 | 5391 | 5
最终平整 | DL1224070002 | DL1224070002 | 东方750平整 | 合格 | 让步接收 | 甲 | 丁振 | 4800 | 4575 | 0.9531 | 1600 | 0.61 | 610 | 上海仁杰：750平整用Ra1.4-1.6μm毛化辊，厚度公差：0.60-0.62mm，硬度140-160HV，粗糙度0.7-0.9um. | A暗线印(.),Z振纹(.),H厚薄公差(来料公差高，要求0.6-0.62，平后高点0.612-0.623),H横辊印(重),S色差(双边色差),S色差条印(.) | 20100130 | 轧硬 | 1.2*610-SPCC | 31010063 | 小品种钢卷 | 0.61-SPCC |  | 60 | MO001149 | MO001149-003 | XPZG001 | 小品种钢前处理模板 | 5130 | 2024-07-03 | 2024-07-15 | 2 | 2024-07-16 09:25:46 | 2024-07-16 09:29:06 | 江苏东方九天新能源材料有限公司 | 202913 | 丁振 |  |  | 0.61 | 1630 | 610 | 1 | DL1224070002 | 上海仁杰（0.61）：厚度0.6-0.62mm，HV140-160，粗糙度0.7-0.9，卷重4.5-5吨；无黑斑、锈斑、压划伤、脱皮等缺陷。钢带平整度好：边浪、中浪＜2mm，不允许肉眼可见的扭曲； | 0 | A暗线印(.),Z振纹(.),H厚薄公差(来料公差高，要求0.6-0.62，平后高点0.612-0.623),H横辊印(重),S色差(双边色差),S色差条印(.) | 是 | 是 | 2698 | 3
最终平整 | DL1224070006 | DL1224070006 | 东方750平整 | 其他入库 | 成品退库 | 甲 | 丁振 | 4800 | 4500 | 0.9375 | 1580 | 0.61 | 610 | 上海仁杰：750平整用Ra1.4-1.6μm毛化辊，厚度公差：0.60-0.62mm，硬度140-160HV，粗糙度0.7-0.9um. | S色差条印(.),Z振纹(来料),H厚薄公差(公差低，要求0.6-0.62，平后0.596-0.619),H横辊印(重),S色差(双边色差重3CM左右),A暗线印(.) | 20100130 | 轧硬 | 1.2*610-SPCC | 31010063 | 小品种钢卷 | 0.61-SPCC |  | 60 | MO001149 | MO001149-007 | XPZG001 | 小品种钢前处理模板 | 5055 | 2024-07-03 | 2024-07-15 | 2 | 2024-07-16 09:17:26 | 2024-07-16 09:25:16 | 江苏东方九天新能源材料有限公司 | 202915 | 丁振 |  |  | 0.61 | 1600 | 610 | 1 | DL1224070006 | 上海仁杰（0.61）：厚度0.6-0.62mm，HV140-160，粗糙度0.7-0.9，卷重4.5-5吨；无黑斑、锈斑、压划伤、脱皮等缺陷。钢带平整度好：边浪、中浪＜2mm，不允许肉眼可见的扭曲； | 1 | S色差条印(.),Z振纹(来料),H厚薄公差(公差低，要求0.6-0.62，平后0.596-0.619),H横辊印(重),S色差(双边色差重3CM左右),A暗线印(.) | 是 | 是 | 5373 | 7
最终平整 | DL1224070001 | DL1224070001 | 东方750平整 | 其他入库 | 半成品退库 | 甲 | 丁振 | 4900 | 4620 | 0.9429 | 1630 | 0.61 | 610 | 上海仁杰：750平整用Ra1.4-1.6μm毛化辊，厚度公差：0.60-0.62mm，硬度140-160HV，粗糙度0.7-0.9um. | S色差条印(.),B白条纹(.),K宽度公差(来料公差高，要求0.6-0.62，平后高点0.612-0.624),X锈斑(内60米 ),N粘钢折印(内600米整板面),Z振纹(来料) | 20100130 | 轧硬 | 1.2*610-SPCC | 20200062 | 小品种钢半成品 | 0.61-SPCC |  | 60 | MO001149 | MO001149-001 | XPZG001 | 小品种钢前处理模板 | 5135 | 2024-07-03 | 2024-07-15 | 2 | 2024-07-16 09:08:58 | 2024-07-16 09:16:50 | 江苏东方九天新能源材料有限公司 | 202912 | 丁振 |  |  | 0.61 | 1660 | 610 | 1 | DL1224070001 | 上海仁杰（0.61）：厚度0.6-0.62mm，HV140-160，粗糙度0.7-0.9，卷重4.5-5吨；无黑斑、锈斑、压划伤、脱皮等缺陷。钢带平整度好：边浪、中浪＜2mm，不允许肉眼可见的扭曲； | 1 | S色差条印(.),B白条纹(.),K宽度公差(来料公差高，要求0.6-0.62，平后高点0.612-0.624),X锈斑(内60米 ),N粘钢折印(内600米整板面),Z振纹(来料) | 是 | 是 | 5417 | 1
最终平整 | JG12240502402 | JG1224050240 | 东方850平整 | 返工 | 返工 | 甲 | 陈俊华,钱琨 | 5555 | 5550 | 0.9991 | 9430 | 0.1 | 760 | 平整 | K孔洞(8853.3米传417MM0.07MM2),D叠带(6500米后，来料操20CM松花印重，平后有叠带) | 20100142 | 轧硬 | 0.4*760-SPCC | 30210015 | 光亮卷 | 0.1-SPCC |  | 60 | MO000943 | MO000943-001-02 | KSFW001 | 东方小品种钢前处理 0.67（昆山富维 厚度公差：0.660-0.670mm,光泽度大于150GU（横向、纵向），粗糙度：Ra0.2-0.45um.硬度：HV80-110） | 13765 | 2024-06-25 | 2024-07-05 | 5 | 2024-07-16 05:25:01 | 2024-07-16 05:28:03 | 江苏东方九天新能源材料有限公司 | 193070 | 陈俊华 |  |  | 0.1 | 9400 | 760 | 1 | JG12240502402 | 轧0.1，米数控制在23700-23800米，脱脂分一包10500米。 | 1 | K孔洞(8853.3米传417MM0.07MM2),D叠带(6500米后，来料操20CM松花印重，平后有叠带) |  |  | 1584 | 1
最终平整 | JG12240602601 | JG1224060260 | 东方850平整 | 合格 | 让步接收 | 甲 | 陈俊华,钱琨 | 7550 | 7550 | 1 | 13180 | 0.1 | 760 | 平整 | K孔洞(11077.6米传735.3MM1.98；12205米传38.1MM0.78；13090.2米传33.1MM1.77MM2),R乳化斑(重) | 20100142 | 轧硬 | 0.4*760-SPCC | 30210015 | 光亮卷 | 0.1-SPCC |  | 60 | MO000947 | MO000947-018-01 | KSFW001 | 东方小品种钢前处理 0.67（昆山富维 厚度公差：0.660-0.670mm,光泽度大于150GU（横向、纵向），粗糙度：Ra0.2-0.45um.硬度：HV80-110） | 13095 | 2024-06-25 | 2024-07-05 | 2 | 2024-07-16 04:26:53 | 2024-07-16 04:28:31 | 江苏东方九天新能源材料有限公司 | 193157 | 陈俊华 |  |  | 0.1 | 13100 | 760 | 1 | JG12240602601 | 轧0.1，米数控制在22200-22300米，脱脂分一包9200米。 | 0 | K孔洞(11077.6米传735.3MM1.98；12205米传38.1MM0.78；13090.2米传33.1MM1.77MM2),R乳化斑(重) | 是 | 是 | 3094 | 18
最终平整 | JG122406023512 | JG1224060235 | 东方850平整 | 其他入库 | 协议品 | 甲 | 陈俊华,钱琨 | 340 | 340 | 1 | 600 | 0.1 | 760 | 平整 | R乳化斑(重),K孔洞(内100米传201.7-202.7MM9个1.06-1.7MM2),S色差(重) | 20100142 | 轧硬 | 0.4*760-SPCC | 30210015 | 光亮卷 | 0.1-SPCC |  | 60 | MO000945 | MO000945-009-01-02 | KSFW001 | 东方小品种钢前处理 0.67（昆山富维 厚度公差：0.660-0.670mm,光泽度大于150GU（横向、纵向），粗糙度：Ra0.2-0.45um.硬度：HV80-110） | 13470 | 2024-06-25 | 2024-07-05 | 2 | 2024-07-16 03:53:03 | 2024-07-16 03:56:15 | 江苏东方九天新能源材料有限公司 |  | 陈俊华 |  | 1 | 0.1 | 600 | 760 | 1 | JG122406023512 | 轧0.1，米数控制在23100-23200米，脱脂分一包10400米。 | 1 |  | 是 | 是 | 3407 | 9
最终平整 | JG122406023511 | JG1224060235 | 东方850平整 | 合格 | 让步接收 | 甲 | 陈俊华,钱琨 | 7060 | 7060 | 1 | 12400 | 0.1 | 760 | 平整 | 208.8米传752.5MM孔洞0.57平方毫米 | 20100142 | 轧硬 | 0.4*760-SPCC | 30210015 | 光亮卷 | 0.1-SPCC |  | 60 | MO000945 | MO000945-009-01-01 | KSFW001 | 东方小品种钢前处理 0.67（昆山富维 厚度公差：0.660-0.670mm,光泽度大于150GU（横向、纵向），粗糙度：Ra0.2-0.45um.硬度：HV80-110） | 13470 | 2024-06-25 | 2024-07-05 | 2 | 2024-07-16 03:53:03 | 2024-07-16 03:56:15 | 江苏东方九天新能源材料有限公司 |  | 陈俊华 |  | 1 | 0.1 | 12400 | 760 | 1 | JG122406023511 | 轧0.1，米数控制在23100-23200米，脱脂分一包10400米。 | 1 | ,S色差(重)K孔洞(208.8米传752.5MM0.57MM2) | 是 | 是 | 3407 | 9
最终平整 | JG12240602612 | JG1224060261 | 东方850平整 | 返工 | 让步接收 | 甲 | 陈俊华,钱琨 | 6420 | 6420 | 1 | 11080 | 0.1 | 760 | 平整 | 内100米传201.7-202.7mm9个1.06-1.7平方毫米 | 20100142 | 轧硬 | 0.4*760-SPCC | 30210015 | 光亮卷 | 0.1-SPCC |  | 60 | MO000946 | MO000946-001-02 | KSFW001 | 东方小品种钢前处理 0.67（昆山富维 厚度公差：0.660-0.670mm,光泽度大于150GU（横向、纵向），粗糙度：Ra0.2-0.45um.硬度：HV80-110） | 13110 | 2024-06-25 | 2024-07-05 | 2 | 2024-07-16 02:57:11 | 2024-07-16 02:58:31 | 江苏东方九天新能源材料有限公司 | 193118 | 陈俊华 |  |  | 0.1 | 11000 | 760 | 1 | JG12240602612 | 轧0.1，米数控制在22500-22600米，脱脂分一包9200米。 | 1 | R乳化斑(重),K孔洞(内100米传201.7-202.7MM9个1.06-1.7MM2),S色差(重) | 是 | 是 | 2083 | 1
最终平整 | JG12240602592 | JG1224060259 | 东方850平整 | 合格 | 合格品 | 甲 | 陈俊华,钱琨 | 5600 | 5590 | 0.9982 | 9900 | 0.1 | 760 | 平整 |  | 20100142 | 轧硬 | 0.4*760-SPCC | 30210015 | 光亮卷 | 0.1-SPCC |  | 60 | MO000947 | MO000947-016-02 | KSFW001 | 东方小品种钢前处理 0.67（昆山富维 厚度公差：0.660-0.670mm,光泽度大于150GU（横向、纵向），粗糙度：Ra0.2-0.45um.硬度：HV80-110） | 13075 | 2024-06-25 | 2024-07-05 | 2 | 2024-07-16 02:30:24 | 2024-07-16 02:31:29 | 江苏东方九天新能源材料有限公司 | 193154 | 陈俊华 |  |  | 0.1 | 9850 | 760 | 1 | JG12240602592 | 轧0.1，米数控制在22200-22300米，脱脂分一包9200米。 | 1 | S色差(重) | 是 | 是 | 2686 | 16
最终平整 | JG12240602402 | JG1224060240 | 东方850平整 | 合格 | 让步接收 | 甲 | 陈俊华,钱琨 | 5930 | 5900 | 0.9949 | 10250 | 0.1 | 760 | 平整 | 乳化斑(轻微),内101米传755.8mm孔洞1.34平方毫米 | 20100142 | 轧硬 | 0.4*760-SPCC | 30210015 | 光亮卷 | 0.1-SPCC |  | 60 | MO000945 | MO000945-028-02 | KSFW001 | 东方小品种钢前处理 0.67（昆山富维 厚度公差：0.660-0.670mm,光泽度大于150GU（横向、纵向），粗糙度：Ra0.2-0.45um.硬度：HV80-110） | 13580 | 2024-06-25 | 2024-07-05 | 2 | 2024-07-16 01:24:26 | 2024-07-16 01:25:44 | 江苏东方九天新能源材料有限公司 | 193109 | 陈俊华 |  |  | 0.1 | 10250 | 760 | 1 | JG12240602402 | 轧0.1，米数控制在23100-23200米，脱脂分一包10400米。 | 1 | R乳化斑(轻微),K孔洞(内101米传755.8MM1.34MM2) | 是 | 是 | 4741 | 28
最终平整 | DL1224070010 | DL1224070010 | 东方850平整 | 返工 | 返工 | 乙 | 鞠承,姚学禹 | 5535 | 5460 | 0.9864 | 2280 | 0.54 | 565 | 昆山富维：850平整用Ra1.0-1.2μm毛化辊，厚度公差：0.535-0.545mm，硬度80-110HV，粗糙度Ra0.5-0.7μm | A暗线印(来料表面轻微),Z振纹(板面),S水锈斑(内250米来料表面重),N粘钢折印(尾30米表面轻微) | 20100125 | 轧硬 | 1.2*565-SPCC | 31010056 | 小品种钢卷 | 0.54-SPCC |  | 50 | MO001156 | MO001156-001 | XPZG001 | 小品种钢前处理模板 | 5905 | 2024-07-04 | 2024-07-13 | 2 | 2024-07-15 17:03:57 | 2024-07-15 17:05:47 | 江苏东方九天新能源材料有限公司 | 204270 | 鞠承 |  |  | 0.54 | 2350 | 565 | 1 | DL1224070010 | 昆山富维（0.54）：厚度公差：+/-0.005mm，HV80-110,粗糙度0.5-0.7um,卷重2-3吨，取A4纸贴打包后贴外面 | 1 | A暗线印(来料表面轻微),Z振纹(板面),S水锈斑(内250米来料表面重),N粘钢折印(尾30米表面轻微) | 否 | 否 | 1368 | 1
最终平整 | DL00240550981 | DL0024055098 | 东方850平整 | 返工 | 返工 | 乙 | 鞠承,姚学禹 | 5750 | 5740 | 0.9983 | 6120 | 0.203 | 590 | 海金杜门：850平整用1.0-1.2μm细毛化辊平整、厚度公差：0.198-0.203mm、硬度90-100HV,粗糙度Ra0.5-0.7μm、抗拉＜355MPa（合格证上备注镍基带蓝色标签） | Z振纹(板面),B白斑(板面)C挫伤(5560-5570米来料松包挫伤重) | 20100077 | 轧硬 | 0.6*590-SPCC | 20600001 | 镍钝化卷半成品 | 0.203-SPCC |  | 60 | MO000993 | MO000993-003-01 | ZDY | 自定义 | 11865 | 2024-06-25 | 2024-07-03 | 2 | 2024-07-15 16:43:22 | 2024-07-15 16:46:08 | 江苏东方九天新能源材料有限公司 | 193863 | 鞠承 |  |  | 0.203 | 6180 | 590 | 1 | DL00240550981 | 海金杜门:（0.203）厚度公差: 0.198-0.203mm、硬度: 90-100HV,粗粕度: Ra0.5-0.7um | 1 | Z振纹(板面),B白斑(板面)C挫伤(5560-5570米来料松包挫伤重) | 否 | 否 | 9269 | 3
最终平整 | DL00240551151 | DL0024055115 | 东方850平整 | 返工 | 返工 | 乙 | 鞠承,姚学禹 | 5800 | 5940 | 1.0241 | 6120 | 0.203 | 590 | 海金杜门：850平整用1.0-1.2μm细毛化辊平整、厚度公差：0.198-0.203mm、硬度90-100HV,粗糙度Ra0.5-0.7μm、抗拉＜355MPa（合格证上备注镍基带蓝色标签） | Z振纹(板面),Y氧化边(两边),T停机斑(50米传),C挫伤(5560-5570米来料松包挫伤重) | 20100077 | 轧硬 | 0.6*590-SPCC | 20600001 | 镍钝化卷半成品 | 0.203-SPCC |  | 60 | MO000993 | MO000993-002-01 | ZDY | 自定义 | 11865 | 2024-06-25 | 2024-07-03 | 2 | 2024-07-15 11:23:20 | 2024-07-15 16:42:47 | 江苏东方九天新能源材料有限公司 | 194117 | 鞠承 |  |  | 0.203 | 6220 | 590 | 1 | DL00240551151 | 海金杜门:（0.203）厚度公差: 0.198-0.203mm、硬度: 90-100HV,粗粕度: Ra0.5-0.7um | 1 | Z振纹(板面),Y氧化边(两边),T停机斑(50米传),C挫伤(5560-5570米来料松包挫伤重) | 否 | 否 | 6834 | 2
最终平整 | 112447583-021 | 112447583-021 | 东方1150平整 | 合格 | 让步接收 | 甲 | 刘飞,宋红飞 | 4375 | 4120 | 0.9417 | 2300 | 0.25 | 903 | 凌力电池：东方1150平整Ra1.6μm粗糙度的电火花+电镀辊湿平整，建议0.8%恒延伸 （起带头确认性能）、HV0.2硬度 130-150，粗糙度Ra0.7-1.1um,抗拉＞340MPa,屈服＞190MPa,延伸＞36%,厚度公差0.24-0.26mm，静电涂镀镍钢带专用防锈油（100mg/m2），镍层测试保留小数点3位数，转分切 |  | 31310014 | 镍钝化卷 | 0.25-BDCK | 31310014 | 镍钝化卷 | 0.25-BDCK |  | 20 | MO001482 | MO001482-001 | NDH001 | 镍钝化模板 | 4375 | 2024-07-11 | 2024-07-15 | 3 | 2024-07-15 15:58:45 | 2024-07-15 16:04:07 | 江苏东方九天新能源材料有限公司 | 237007 | 宋红飞 |  |  | 0.25 | 0 | 903 | 1 | 112447583-021 | 凌力电池(0.25*886),退火后转平整 | 1 | 185米传边15CM虫斑，370米传边30CM虫斑，614米，1250米，1660米中间虫斑，1920米传边7CM虫斑 | 是 | 是 | 1892 | 1
最终平整 | DL12240600042 | DL1224060004 | 东方850平整 | 其他入库 | 成品退库 | 乙 | 鞠承,姚学禹 | 2160 | 2160 | 1 | 970 | 0.5 | 565 | 昆山富维：850平整用Ra0.4-0.5μm毛化辊，厚度公差：0.495-0.505mm，硬度80-110HV，粗糙度Ra0.2-0.5μmm，横向纵向光泽度大于140GU | Y氧化边(两边),B白斑(尾400米操半个板面发白/板面重平后明显),N粘钢折印(尾150米操1015CM重),Z重划伤(尾150米来料划伤/有记录) | 20100125 | 轧硬 | 1.2*565-SPCC | 31010062 | 小品种钢卷 | 0.5-SPCC |  | 50 | MO001295 | MO001295-001-02 | XPZG001 | 小品种钢前处理模板 | 5735 | 2024-07-06 | 2024-07-16 | 2 | 2024-07-15 15:13:07 | 2024-07-15 15:17:32 | 江苏东方九天新能源材料有限公司 |  | 鞠承 |  | 1 | 0.5 | 970 | 565 | 1 | DL12240600042 | 昆山富维(0.5*565)：厚度公差：+/-0.005mm，HV80-110,粗糙度0.2-0.5um，光泽度：横向光泽度大于140GU,卷重2-3吨，，取A4纸贴打包后贴外面 | 1 | Y氧化边(两边),B白斑(尾400米操半个板面发白/板面重平后明显),N粘钢折印(尾150米操1015CM重),Z重划伤(尾150米来料划伤/有记录) | 是 | 是 | 1370 | 1
最终平整 | DL12240600041 | DL1224060004 | 东方850平整 | 合格 | 让步接收 | 乙 | 鞠承,姚学禹 | 3120 | 3120 | 1 | 1400 | 0.5 | 565 | 昆山富维：850平整用Ra0.4-0.5μm毛化辊，厚度公差：0.495-0.505mm，硬度80-110HV，粗糙度Ra0.2-0.5μmm，横向纵向光泽度大于140GU | 板面轻微裂纹,白斑(板面),氧化边(板面两边) | 20100125 | 轧硬 | 1.2*565-SPCC | 31010062 | 小品种钢卷 | 0.5-SPCC |  | 50 | MO001295 | MO001295-001-01 | XPZG001 | 小品种钢前处理模板 | 5735 | 2024-07-06 | 2024-07-16 | 2 | 2024-07-15 15:13:07 | 2024-07-15 15:17:32 | 江苏东方九天新能源材料有限公司 |  | 鞠承 |  | 1 | 0.5 | 1400 | 565 | 1 | DL12240600041 | 昆山富维(0.5*565)：厚度公差：+/-0.005mm，HV80-110,粗糙度0.2-0.5um，光泽度：横向光泽度大于140GU,卷重2-3吨，，取A4纸贴打包后贴外面 | 1 | Z振纹(板面振纹/轻微裂纹),B白斑(板面),Y氧化边(板面两边) | 是 | 是 | 1370 | 1
最终平整 | DL002407000622 | DL0024070006 | 东方850平整 | 合格 | 让步接收 | 乙 | 鞠承,姚学禹 | 4875 | 4875 | 1 | 6900 | 0.13 | 710 | 无锡丰元：850平整用Ra1.0-1.2μm毛化辊平整.厚度公差：0.125-0.135mm、粗糙度：Ra0.5-0.8um,抗拉强度:310-380Mpa，延伸率:>35%, 表面涂油 | R乳化斑(来料表面),S水锈斑(来料传3CM，轻微水锈斑平后淡),Z振纹(板面)，分切银轮 | 20100097 | 轧硬 | 0.6*710-SPCC | 30210007 | 光亮卷 | 0.13-SPCC |  | 60 | MO001219 | MO001219-003-02-02 | GLJ003 | 光亮卷前处理 模板 | 14275 | 2024-07-05 | 2024-07-05 | 2 | 2024-07-15 10:22:46 | 2024-07-15 10:34:50 | 江苏东方九天新能源材料有限公司 |  | 鞠承 |  | 1 | 0.13 | 6900 | 710 | 1 | DL002407000622 | 无锡丰元：轧0.13，公差+/-0.005，卷重6-7吨，轧到0.13后脱脂平均分包，平整时涂油。 | 1 | R乳化斑(来料表面),S水锈斑(来料传3CM，轻微水锈斑平后淡),Z振纹(板面) | 是 | 是 | 5443 | 3
最终平整 | DL002407000621 | DL0024070006 | 东方850平整 | 合格 | 让步接收 | 乙 | 鞠承,姚学禹 | 2140 | 2140 | 1 | 3000 | 0.13 | 710 | 无锡丰元：850平整用Ra1.0-1.2μm毛化辊平整.厚度公差：0.125-0.135mm、粗糙度：Ra0.5-0.8um,抗拉强度:310-380Mpa，延伸率:>35%, 表面涂油 | Z振纹(板面),S水锈斑(传3CM轻微水锈斑平后淡),K孔洞(内100米3个60CM3个0.07-4.74) 分切银轮 |  |  |  | 30210007 | 光亮卷 | 0.13-SPCC |  | 60 | MO001219 | MO001219-003-02-01 | GLJ003 | 光亮卷前处理 模板 | 14275 | 2024-07-05 | 2024-07-05 | 2 | 2024-07-15 10:22:46 | 2024-07-15 10:34:50 | 江苏东方九天新能源材料有限公司 |  | 鞠承 |  | 1 | 0.13 | 3000 | 710 | 1 | DL002407000621 | 无锡丰元：轧0.13，公差+/-0.005，卷重6-7吨，轧到0.13后脱脂平均分包，平整时涂油。 | 1 | Z振纹(板面),S水锈斑(传3CM轻微水锈斑平后淡),K孔洞(内100米3个60CM3个0.07-4.74) | 是 | 是 | 5443 | 3
最终平整 | DL00240700081 | DL0024070008 | 东方850平整 | 合格 | 让步接收 | 乙 | 鞠承,姚学禹 | 7055 | 7030 | 0.9965 | 9930 | 0.13 | 710 | 无锡丰元：850平整用Ra1.0-1.2μm毛化辊平整.厚度公差：0.125-0.135mm、粗糙度：Ra0.5-0.8um,抗拉强度:310-380Mpa，延伸率:>35%, 表面涂油 | 色差条印，振纹，乳化斑(重) | 20100097 | 轧硬 | 0.6*710-SPCC | 30210007 | 光亮卷 | 0.13-SPCC |  | 60 | MO001219 | MO001219-004-01 | GLJ003 | 光亮卷前处理 模板 | 14280 | 2024-07-05 | 2024-07-05 | 2 | 2024-07-14 17:11:39 | 2024-07-14 17:13:01 | 江苏东方九天新能源材料有限公司 | 206481 | 鞠承 |  |  | 0.13 | 9900 | 710 | 1 | DL00240700081 | 无锡丰元：轧0.13，公差+/-0.005，卷重6-7吨，轧到0.13后脱脂平均分包，平整时涂油。 | 1 | S色差条印(板面),Z振纹(来料表面),R乳化斑(来料表面重) | 是 | 是 | 5488 | 4
最终平整 | DL00240700011 | DL0024070001 | 东方850平整 | 返工 | 返工 | 乙 | 鞠承,姚学禹 | 7035 | 7030 | 0.9993 | 9910 | 0.13 | 710 | 无锡丰元：850平整用Ra1.0-1.2μm毛化辊平整.厚度公差：0.125-0.135mm、粗糙度：Ra0.5-0.8um,抗拉强度:310-380Mpa，延伸率:>35%, 表面涂油 | S色差条印(板面),Z振纹(来料表面),R乳化斑(表面),B白斑(表面多),K孔洞(9794-9900,米传21-54CM3个1.06-1.77) | 20100097 | 轧硬 | 0.6*710-SPCC | 30210007 | 光亮卷 | 0.13-SPCC |  | 60 | MO001219 | MO001219-001-01 | GLJ003 | 光亮卷前处理 模板 | 14290 | 2024-07-05 | 2024-07-05 | 2 | 2024-07-14 16:18:42 | 2024-07-14 16:20:46 | 江苏东方九天新能源材料有限公司 | 206485 | 鞠承 |  |  | 0.13 | 9900 | 710 | 1 | DL00240700011 | 无锡丰元：轧0.13，公差+/-0.005，卷重6-7吨，轧到0.13后脱脂平均分包，平整时涂油。 | 1 | S色差条印(板面),Z振纹(来料表面),R乳化斑(表面),B白斑(表面多),K孔洞(9794-9900,米传21-54CM3个1.06-1.77) |  |  | 3629 | 1
最终平整 | DL12240700043 | DL1224070004 | 东方750平整 | 合格 | 让步接收 | 甲 | 丁振,龚政 | 2325 | 2325 | 1 | 1280 | 0.39 | 610 | 昆山宝必达：750平整用Ra1.4-1.6μm毛化辊，厚度公差：0.38-0.40mm，硬度150-170HV，粗糙度0.7-1.0μm | 双边色差3cm左右，板面暗线印，横条印 | 20100130 | 轧硬 | 1.2*610-SPCC | 31010040 | 小品种钢卷 | 0.39-SPCC |  | 60 | MO001152 | MO001152-003-03 | XPZG001 | 小品种钢前处理模板 | 7615 | 2024-07-03 | 2024-07-12 | 2 | 2024-07-14 16:00:36 | 2024-07-14 16:13:48 | 江苏东方九天新能源材料有限公司 |  | 丁振 |  | 1 | 0.39 | 1280 | 610 | 1 | DL12240700043 | 昆山宝必达（0.39）：厚度±0.01mm，HV150-170,粗糙度0.7-1.0μM，卷重2-3吨；表面要求毛化面，无夹杂、无严重色差,条印，无黑斑，锈斑，压划伤。不能有划伤、锈蚀、脱皮等缺陷。 | 1 | Z振纹(来料振纹，横条印),S色差(双边色差3CM，来料暗线印) | 是 | 是 | 1796 | 3
最终平整 | DL12240700042 | DL1224070004 | 东方750平整 | 合格 | 让步接收 | 甲 | 丁振,龚政 | 2380 | 2380 | 1 | 1300 | 0.39 | 610 | 昆山宝必达：750平整用Ra1.4-1.6μm毛化辊，厚度公差：0.38-0.40mm，硬度150-170HV，粗糙度0.7-1.0μm | 双边色差3cm左右，板面暗线印，横条印 | 20100130 | 轧硬 | 1.2*610-SPCC | 31010040 | 小品种钢卷 | 0.39-SPCC |  | 60 | MO001152 | MO001152-003-02 | XPZG001 | 小品种钢前处理模板 | 7615 | 2024-07-03 | 2024-07-12 | 2 | 2024-07-14 16:00:36 | 2024-07-14 16:13:48 | 江苏东方九天新能源材料有限公司 |  | 丁振 |  | 1 | 0.39 | 1300 | 610 | 1 | DL12240700042 | 昆山宝必达（0.39）：厚度±0.01mm，HV150-170,粗糙度0.7-1.0μM，卷重2-3吨；表面要求毛化面，无夹杂、无严重色差,条印，无黑斑，锈斑，压划伤。不能有划伤、锈蚀、脱皮等缺陷。 | 1 | S色差(双边色差3CM，来料暗线印),Z振纹(来料振纹，横条印) | 是 | 是 | 1796 | 3
最终平整 | DL12240700041 | DL1224070004 | 东方750平整 | 合格 | 让步接收 | 甲 | 丁振,龚政 | 2390 | 2390 | 1 | 1300 | 0.39 | 610 | 昆山宝必达：750平整用Ra1.4-1.6μm毛化辊，厚度公差：0.38-0.40mm，硬度150-170HV，粗糙度0.7-1.0μm | 双边色差3cm左右，板面暗线印，横条印 | 20100130 | 轧硬 | 1.2*610-SPCC | 31010040 | 小品种钢卷 | 0.39-SPCC |  | 60 | MO001152 | MO001152-003-01 | XPZG001 | 小品种钢前处理模板 | 7615 | 2024-07-03 | 2024-07-12 | 2 | 2024-07-14 16:00:36 | 2024-07-14 16:13:48 | 江苏东方九天新能源材料有限公司 |  | 丁振 |  | 1 | 0.39 | 1300 | 610 | 1 | DL12240700041 | 昆山宝必达（0.39）：厚度±0.01mm，HV150-170,粗糙度0.7-1.0μM，卷重2-3吨；表面要求毛化面，无夹杂、无严重色差,条印，无黑斑，锈斑，压划伤。不能有划伤、锈蚀、脱皮等缺陷。 | 1 | Z振纹(来料振纹，横条印),S色差(双倍色差3CM，来料暗线印) | 是 | 是 | 1796 | 3
最终平整 | DL00240700061 | DL0024070006 | 东方850平整 | 返工 | 5 | 乙 | 鞠承,姚学禹 | 7045 | 7030 | 0.9979 | 9860 | 0.13 | 710 | 无锡丰元：850平整用Ra1.0-1.2μm毛化辊平整.厚度公差：0.125-0.135mm、粗糙度：Ra0.5-0.8um,抗拉强度:310-380Mpa，延伸率:>35%, 表面涂油 | S色差条印(板面),R乳化斑(来料板面),L拉伸折印(来料大边边浪传偶有拉伸折印2-4CM),K孔洞(3640米传15CM4.17)T停机斑(40米处) | 20100097 | 轧硬 | 0.6*710-SPCC | 30210007 | 光亮卷 | 0.13-SPCC |  | 60 | MO001219 | MO001219-003-01 | GLJ003 | 光亮卷前处理 模板 | 14275 | 2024-07-05 | 2024-07-05 | 2 | 2024-07-14 15:18:21 | 2024-07-14 15:20:47 | 江苏东方九天新能源材料有限公司 | 206447 | 鞠承 |  |  | 0.13 | 9900 | 710 | 1 | DL00240700061 | 无锡丰元：轧0.13，公差+/-0.005，卷重6-7吨，轧到0.13后脱脂平均分包，平整时涂油。 | 1 | S色差条印(板面),R乳化斑(来料板面),L拉伸折印(来料大边边浪传偶有拉伸折印2-4CM),K孔洞(3640米传15CM4.17)T停机斑(40米处) |  |  | 5443 | 3
最终平整 | DL00240700082 | DL0024070008 | 东方850平整 | 合格 | 让步接收 | 乙 | 鞠承,姚学禹 | 7080 | 7050 | 0.9958 | 10000 | 0.13 | 710 | 无锡丰元：850平整用Ra1.0-1.2μm毛化辊平整.厚度公差：0.125-0.135mm、粗糙度：Ra0.5-0.8um,抗拉强度:310-380Mpa，延伸率:>35%, 表面涂油 | Y氧化边(两边),B白条纹(板面),B白斑(板面白斑多),R乳化斑(来料表面重) | 20100097 | 轧硬 | 0.6*710-SPCC | 30210007 | 光亮卷 | 0.13-SPCC |  | 60 | MO001219 | MO001219-004-02 | GLJ003 | 光亮卷前处理 模板 | 14280 | 2024-07-05 | 2024-07-05 | 2 | 2024-07-14 13:50:49 | 2024-07-14 13:52:37 | 江苏东方九天新能源材料有限公司 | 206481 | 鞠承 |  |  | 0.13 | 9950 | 710 | 1 | DL00240700082 | 无锡丰元：轧0.13，公差+/-0.005，卷重6-7吨，轧到0.13后脱脂平均分包，平整时涂油。 | 1 | Y氧化边(两边),B白条纹(板面),B白斑(板面白斑多),R乳化斑(来料表面重) | 是 | 是 | 5488 | 4
最终平整 | DL12240700033 | DL1224070003 | 东方750平整 | 合格 | 让步接收 | 甲 | 丁振,龚政 | 2410 | 2410 | 1 | 1320 | 0.39 | 610 | 昆山宝必达：750平整用Ra1.4-1.6μm毛化辊，厚度公差：0.38-0.40mm，硬度150-170HV，粗糙度0.7-1.0μm | 板面暗线印，双边色差3cm左右 | 20100130 | 轧硬 | 1.2*610-SPCC | 31010040 | 小品种钢卷 | 0.39-SPCC |  | 60 | MO001152 | MO001152-001-03 | XPZG001 | 小品种钢前处理模板 | 7620 | 2024-07-03 | 2024-07-12 | 2 | 2024-07-14 13:24:07 | 2024-07-14 13:29:56 | 江苏东方九天新能源材料有限公司 |  | 丁振 |  | 1 | 0.39 | 1320 | 610 | 1 | DL12240700033 | 昆山宝必达（0.39）：厚度±0.01mm，HV150-170,粗糙度0.7-1.0μM，卷重2-3吨；表面要求毛化面，无夹杂、无严重色差,条印，无黑斑，锈斑，压划伤。不能有划伤、锈蚀、脱皮等缺陷。 | 1 | S色差(双边色差3CM),Z振纹(来料振纹，横条印),A暗线印(来料暗线印) | 是 | 是 | 1784 | 1
最终平整 | DL12240700032 | DL1224070003 | 东方750平整 | 合格 | 让步接收 | 甲 | 丁振,龚政 | 2430 | 2430 | 1 | 1300 | 0.39 | 610 | 昆山宝必达：750平整用Ra1.4-1.6μm毛化辊，厚度公差：0.38-0.40mm，硬度150-170HV，粗糙度0.7-1.0μm | 板面暗线印，双边色差3cm左右 | 20100130 | 轧硬 | 1.2*610-SPCC | 31010040 | 小品种钢卷 | 0.39-SPCC |  | 60 | MO001152 | MO001152-001-02 | XPZG001 | 小品种钢前处理模板 | 7620 | 2024-07-03 | 2024-07-12 | 2 | 2024-07-14 13:24:07 | 2024-07-14 13:29:56 | 江苏东方九天新能源材料有限公司 |  | 丁振 |  | 1 | 0.39 | 1300 | 610 | 1 | DL12240700032 | 昆山宝必达（0.39）：厚度±0.01mm，HV150-170,粗糙度0.7-1.0μM，卷重2-3吨；表面要求毛化面，无夹杂、无严重色差,条印，无黑斑，锈斑，压划伤。不能有划伤、锈蚀、脱皮等缺陷。 | 1 | Z振纹(来料振纹，横条印),X线条印(来料暗线印)S色差(双边色差3CM) | 是 | 是 | 1784 | 1
最终平整 | DL12240700031 | DL1224070003 | 东方750平整 | 合格 | 让步接收 | 甲 | 丁振,龚政 | 2355 | 2355 | 1 | 1300 | 0.39 | 610 | 昆山宝必达：750平整用Ra1.4-1.6μm毛化辊，厚度公差：0.38-0.40mm，硬度150-170HV，粗糙度0.7-1.0μm | 板面暗线印，双边色差3cm左右 | 20100130 | 轧硬 | 1.2*610-SPCC | 31010040 | 小品种钢卷 | 0.39-SPCC |  | 60 | MO001152 | MO001152-001-01 | XPZG001 | 小品种钢前处理模板 | 7620 | 2024-07-03 | 2024-07-12 | 2 | 2024-07-14 13:24:07 | 2024-07-14 13:29:56 | 江苏东方九天新能源材料有限公司 |  | 丁振 |  | 1 | 0.39 | 1300 | 610 | 1 | DL12240700031 | 昆山宝必达（0.39）：厚度±0.01mm，HV150-170,粗糙度0.7-1.0μM，卷重2-3吨；表面要求毛化面，无夹杂、无严重色差,条印，无黑斑，锈斑，压划伤。不能有划伤、锈蚀、脱皮等缺陷。 | 1 | Z振纹(来料振纹，横条印),S色差条印(来料暗线印)S色差(双边色差3CM) | 是 | 是 | 1784 | 1
最终平整 | DL002407000122 | DL0024070001 | 东方850平整 | 合格 | 让步接收 | 乙 | 鞠承,姚学禹 | 2810 | 2810 | 1 | 3960 | 0.13 | 710 | 无锡丰元：850平整用Ra1.0-1.2μm毛化辊平整.厚度公差：0.125-0.135mm、粗糙度：Ra0.5-0.8um,抗拉强度:310-380Mpa，延伸率:>35%, 表面涂油 | L拉伸折印(来料传偶有拉伸折印),B白条纹(板面),S色差(板面) | 20100097 | 轧硬 | 0.6*710-SPCC | 30210007 | 光亮卷 | 0.13-SPCC |  | 60 | MO001219 | MO001219-001-02-02 | GLJ003 | 光亮卷前处理 模板 | 14290 | 2024-07-05 | 2024-07-05 | 2 | 2024-07-14 12:48:59 | 2024-07-14 12:52:00 | 江苏东方九天新能源材料有限公司 |  | 鞠承 |  | 1 | 0.13 | 3960 | 710 | 1 | DL002407000122 | 无锡丰元：轧0.13，公差+/-0.005，卷重6-7吨，轧到0.13后脱脂平均分包，平整时涂油。 | 1 | L拉伸折印(来料传偶有拉伸折印),B白条纹(板面),S色差(板面) | 是 | 是 | 3629 | 1
最终平整 | DL002407000121 | DL0024070001 | 东方850平整 | 返工 | 返工 | 乙 | 鞠承,姚学禹 | 4240 | 4240 | 1 | 6000 | 0.13 | 710 | 无锡丰元：850平整用Ra1.0-1.2μm毛化辊平整.厚度公差：0.125-0.135mm、粗糙度：Ra0.5-0.8um,抗拉强度:310-380Mpa，延伸率:>35%, 表面涂油 | Z振纹(板面),K孔洞(内103米传2-62CM9个0.142-8.07),L拉伸折印(来料传偶有拉伸折印3-5CM) | 20100097 | 轧硬 | 0.6*710-SPCC | 30210007 | 光亮卷 | 0.13-SPCC |  | 60 | MO001219 | MO001219-001-02-01 | GLJ003 | 光亮卷前处理 模板 | 14290 | 2024-07-05 | 2024-07-05 | 2 | 2024-07-14 12:48:59 | 2024-07-14 12:52:00 | 江苏东方九天新能源材料有限公司 |  | 鞠承 |  | 1 | 0.13 | 6000 | 710 | 1 | DL002407000121 | 无锡丰元：轧0.13，公差+/-0.005，卷重6-7吨，轧到0.13后脱脂平均分包，平整时涂油。 | 1 | Z振纹(板面),K孔洞(内103米传2-62CM9个0.142-8.07),L拉伸折印(来料传偶有拉伸折印3-5CM) |  |  | 3629 | 1
最终平整 | JL00240400692 | JL0024040069 | 东方750平整 | 合格 | 让步接收 | 甲 | 丁振,龚政 | 2790 | 2790 | 1 | 3160 | 0.19 | 610 | 昆山宝必达：750平整用Ra1.4-1.6μm毛化辊，厚度公差：0.18-0.20mm，硬度150-170HV，粗糙度0.7-1.0μm | 暗线印，横条印 | 20100023 | 轧硬 | 0.4*610-SPCC | 31010016 | 小品种钢卷 | 0.19-SPCC |  | 60 | MO001199 | MO001199-001-02 | XPZG001 | 小品种钢前处理模板 | 6090 | 2024-07-04 | 2024-07-12 | 2 | 2024-07-14 11:19:34 | 2024-07-14 11:51:38 | 江苏东方九天新能源材料有限公司 |  | 丁振 |  | 1 | 0.19 | 3160 | 610 | 1 | JL00240400692 | 昆山宝必达：（0.19）厚度±0.01mm，HV150-170,粗糙度0.7-1.0μM，卷重2-3吨 | 1 | Z振纹(),H横辊印(),S色差条印(),A暗线印() | 是 | 是 | 2740 | 1
最终平整 | JL00240400691 | JL0024040069 | 东方750平整 | 合格 | 让步接收 | 甲 | 丁振,龚政 | 2880 | 2880 | 1 | 3250 | 0.19 | 610 | 昆山宝必达：750平整用Ra1.4-1.6μm毛化辊，厚度公差：0.18-0.20mm，硬度150-170HV，粗糙度0.7-1.0μm | 横条印，暗线印，厚薄公差(0.193-0.2偶跳0.201mm) | 20100023 | 轧硬 | 0.4*610-SPCC | 31010016 | 小品种钢卷 | 0.19-SPCC |  | 60 | MO001199 | MO001199-001-01 | XPZG001 | 小品种钢前处理模板 | 6090 | 2024-07-04 | 2024-07-12 | 2 | 2024-07-14 11:19:34 | 2024-07-14 11:51:38 | 江苏东方九天新能源材料有限公司 |  | 丁振 |  | 1 | 0.19 | 3250 | 610 | 1 | JL00240400691 | 昆山宝必达：（0.19）厚度±0.01mm，HV150-170,粗糙度0.7-1.0μM，卷重2-3吨 | 1 | S色差条印(),Z振纹(),H横辊印()H厚薄公差(0.193-0.2偶跳0.201) | 是 | 是 | 2740 | 1
最终平整 | DL00240700031 | DL0024070003 | 东方850平整 | 合格 | 让步接收 | 乙 | 鞠承,姚学禹 | 7190 | 7130 | 0.9917 | 10020 | 0.13 | 710 | 无锡丰元：850平整用Ra1.0-1.2μm毛化辊平整.厚度公差：0.125-0.135mm、粗糙度：Ra0.5-0.8um,抗拉强度:310-380Mpa，延伸率:>35%, 表面涂油 | 内800米传侧大边浪拉伸折印5cm | 20100097 | 轧硬 | 0.6*710-SPCC | 30210007 | 光亮卷 | 0.13-SPCC |  | 60 | MO001219 | MO001219-002-01 | GLJ003 | 光亮卷前处理 模板 | 14615 | 2024-07-05 | 2024-07-05 | 2 | 2024-07-14 11:08:43 | 2024-07-14 11:10:37 | 江苏东方九天新能源材料有限公司 | 206406 | 鞠承 |  |  | 0.13 | 10050 | 710 | 1 | DL00240700031 | 无锡丰元：轧0.13，公差+/-0.005，卷重6-7吨，轧到0.13后脱脂平均分包，平整时涂油。 | 1 | S色差条印(板面),Z振纹(板面轻微),R乳化斑(来料表面),L拉伸折印(内800米传带大边浪拉伸折印5CM/) | 是 | 是 | 5376 | 2
最终平整 | DL00240700032 | DL0024070003 | 东方850平整 | 合格 | 让步接收 | 乙 | 鞠承,姚学禹 | 7270 | 7210 | 0.9917 | 10140 | 0.13 | 710 | 无锡丰元：850平整用Ra1.0-1.2μm毛化辊平整.厚度公差：0.125-0.135mm、粗糙度：Ra0.5-0.8um,抗拉强度:310-380Mpa，延伸率:>35%, 表面涂油 | 内1000米传侧大边浪拉伸折印2-5cm，白斑 | 20100097 | 轧硬 | 0.6*710-SPCC | 30210007 | 光亮卷 | 0.13-SPCC |  | 60 | MO001219 | MO001219-002-02 | GLJ003 | 光亮卷前处理 模板 | 14615 | 2024-07-05 | 2024-07-05 | 2 | 2024-07-14 10:07:22 | 2024-07-14 10:09:21 | 江苏东方九天新能源材料有限公司 | 206406 | 鞠承 |  |  | 0.13 | 10185 | 710 | 1 | DL00240700032 | 无锡丰元：轧0.13，公差+/-0.005，卷重6-7吨，轧到0.13后脱脂平均分包，平整时涂油。 | 1 | S色差条印(板面轻微),R乳化斑(来料表面),L拉伸折印(内1000米传大边浪拉伸折印2-5CM),B白斑(板面),B白条纹(板面轻微) | 是 | 是 | 5376 | 2
平整翻包 | JG12240602752 | JG1224060275 | 东方850平整 | 待判定 | 返工 | 乙 | 鞠承,姚学禹 | 6110 | 6100 | 0.9984 | 10560 | 0.1 | 760 | 翻包确认松花印 | S松花印(来料传35CM内松花印重【质检已确认】) | 20100142 | 轧硬 | 0.4*760-SPCC | 30210015 | 光亮卷 | 0.1-SPCC |  | 70 | MO000945 | MO000945-001-02 | KSFW001 | 东方小品种钢前处理 0.67（昆山富维 厚度公差：0.660-0.670mm,光泽度大于150GU（横向、纵向），粗糙度：Ra0.2-0.45um.硬度：HV80-110） | 13410 | 2024-06-25 | 2024-07-05 | 2 | 2024-07-13 22:42:05 | 2024-07-13 22:44:13 | 江苏东方九天新能源材料有限公司 | 193074 | 鞠承 |  |  | 0.1 | 10580 | 760 | 1 | JG12240602752 | 轧0.1，米数控制在23100-23200米，脱脂分一包10400米。 | 1 | S松花印(来料传35CM内松花印重【质检已确认】) |  |  | 1764 | 1
最终平整 | DL00240551131 | DL0024055113 | 东方850平整 | 合格 | 让步接收 | 乙 | 鞠承,姚学禹 | 5910 | 5900 | 0.9983 | 6330 | 0.203 | 590 | 海金杜门：850平整用1.0-1.2μm细毛化辊平整、厚度公差：0.198-0.203mm、硬度90-100HV,粗糙度Ra0.5-0.7μm、抗拉＜355MPa（合格证上备注镍基带蓝色标签） | 来料表面轻微暗线印，双边氧化边 | 20100077 | 轧硬 | 0.6*590-SPCC | 20600001 | 镍钝化卷半成品 | 0.203-SPCC |  | 60 | MO000993 | MO000993-001-01 | ZDY | 自定义 | 12135 | 2024-06-25 | 2024-07-03 | 2 | 2024-07-13 22:19:27 | 2024-07-13 22:21:11 | 江苏东方九天新能源材料有限公司 | 194116 | 鞠承 |  |  | 0.2 | 6320 | 590 | 1 | DL00240551131 | 海金杜门:（0.203）厚度公差: 0.198-0.203mm、硬度: 90-100HV,粗粕度: Ra0.5-0.7um | 1 | X线条印(来料表面轻微暗),Y氧化边(两边) | 是 | 是 | 6564 | 1
平整翻包 | JG12240602442 | JG1224060244 | 东方850平整 | 合格 | 让步接收 | 乙 | 鞠承,姚学禹 | 5765 | 5765 | 1 | 9950 | 0.1 | 760 | 内84m倒包剪去 | 夹纸内84米13个孔洞【剪下退平整】，4789-4794米传侧48CM2个孔洞（0.28-0.49mm2) | 20100142 | 轧硬 | 0.4*760-SPCC | 30210015 | 光亮卷 | 0.1-SPCC |  | 70 | MO000945 | MO000945-011-02 | KSFW001 | 东方小品种钢前处理 0.67（昆山富维 厚度公差：0.660-0.670mm,光泽度大于150GU（横向、纵向），粗糙度：Ra0.2-0.45um.硬度：HV80-110） | 13475 | 2024-06-25 | 2024-07-05 | 2 | 2024-07-13 20:13:16 | 2024-07-13 20:15:44 | 江苏东方九天新能源材料有限公司 | 193091 | 鞠承 |  |  | 0.1 | 9950 | 760 | 1 | JG12240602442 | 轧0.1，米数控制在23100-23200米，脱脂分一包10400米。 | 1 | K孔洞(夹纸内84米13个孔洞【退平整】/4789-4794米传48CM2个0.28-0.49) | 是 | 是 | 5330 | 11
最终平整 | DL00240551132 | DL0024055113 | 东方850平整 | 合格 | 让步接收 | 乙 | 鞠承,姚学禹 | 6030 | 5860 | 0.9718 | 6260 | 0.203 | 590 | 海金杜门：850平整用1.0-1.2μm细毛化辊平整、厚度公差：0.198-0.203mm、硬度90-100HV,粗糙度Ra0.5-0.7μm、抗拉＜355MPa（合格证上备注镍基带蓝色标签） | 50米处停机斑,板面轻微横辊印,表面多处暗线印（平后强光明显）,氧化边 | 20100077 | 轧硬 | 0.6*590-SPCC | 20600001 | 镍钝化卷半成品 | 0.203-SPCC |  | 60 | MO000993 | MO000993-001-02 | ZDY | 自定义 | 12135 | 2024-06-25 | 2024-07-03 | 2 | 2024-07-13 19:56:45 | 2024-07-13 19:58:24 | 江苏东方九天新能源材料有限公司 | 194116 | 鞠承 |  |  | 0.2 | 6300 | 590 | 1 | DL00240551132 | 海金杜门:（0.203）厚度公差: 0.198-0.203mm、硬度: 90-100HV,粗粕度: Ra0.5-0.7um | 1 | T停机斑(50米处),H横辊印(来料板面轻微),X线条印(来料表面多处暗平后强光明显),Y氧化边(两边) | 是 | 是 | 6564 | 1
最终平整 | DL00240550982 | DL0024055098 | 东方850平整 | 合格 | 让步接收 | 乙 | 鞠承,姚学禹 | 5785 | 5730 | 0.9905 | 6120 | 0.203 | 590 | 海金杜门：850平整用1.0-1.2μm细毛化辊平整、厚度公差：0.198-0.203mm、硬度90-100HV,粗糙度Ra0.5-0.7μm、抗拉＜355MPa（合格证上备注镍基带蓝色标签） | 表面轻微振纹,氧化边,表面轻微暗线印（平后淡) | 20100077 | 轧硬 | 0.6*590-SPCC | 20600001 | 镍钝化卷半成品 | 0.203-SPCC |  | 60 | MO000993 | MO000993-003-02 | ZDY | 自定义 | 11865 | 2024-06-25 | 2024-07-03 | 2 | 2024-07-13 19:09:19 | 2024-07-13 19:11:12 | 江苏东方九天新能源材料有限公司 | 193863 | 鞠承 |  |  | 0.2 | 6180 | 590 | 1 | DL00240550982 | 海金杜门:（0.203）厚度公差: 0.198-0.203mm、硬度: 90-100HV,粗粕度: Ra0.5-0.7um | 1 | Z振纹(来料表面轻微),Y氧化边(两边),X线条印(来料表面轻微暗平后淡) | 是 | 是 | 9269 | 3
最终平整 | JG122406024912 | JG1224060249 | 东方850平整 | 其他入库 | 协议品 | 乙 | 鞠承,姚学禹 | 530 | 530 | 1 | 940 | 0.1 | 760 | 平整 | 来料叠带 短带（协议品） | 20100142 | 轧硬 | 0.4*760-SPCC | 30210015 | 光亮卷 | 0.1-SPCC |  | 60 | MO000945 | MO000945-006-01-02 | KSFW001 | 东方小品种钢前处理 0.67（昆山富维 厚度公差：0.660-0.670mm,光泽度大于150GU（横向、纵向），粗糙度：Ra0.2-0.45um.硬度：HV80-110） | 13450 | 2024-06-25 | 2024-07-05 | 2 | 2024-07-13 18:17:57 | 2024-07-13 18:19:21 | 江苏东方九天新能源材料有限公司 |  | 鞠承 |  | 1 | 0.1 | 940 | 760 | 1 | JG122406024912 | 轧0.1，米数控制在23100-23200米，脱脂分一包10400米。 | 1 | D短带(来料叠带) | 是 | 是 | 4051 | 6
最终平整 | JG122406024911 | JG1224060249 | 东方850平整 | 合格 | 合格品 | 乙 | 鞠承,姚学禹 | 6270 | 6270 | 1 | 10750 | 0.1 | 760 | 平整 |  | 20100142 | 轧硬 | 0.4*760-SPCC | 30210015 | 光亮卷 | 0.1-SPCC |  | 60 | MO000945 | MO000945-006-01-01 | KSFW001 | 东方小品种钢前处理 0.67（昆山富维 厚度公差：0.660-0.670mm,光泽度大于150GU（横向、纵向），粗糙度：Ra0.2-0.45um.硬度：HV80-110） | 13450 | 2024-06-25 | 2024-07-05 | 2 | 2024-07-13 18:17:57 | 2024-07-13 18:19:21 | 江苏东方九天新能源材料有限公司 |  | 鞠承 |  | 1 | 0.1 | 10750 | 760 | 1 | JG122406024911 | 轧0.1，米数控制在23100-23200米，脱脂分一包10400米。 | 1 |  | 是 | 是 | 4051 | 6
最终平整 | DL1224070007 | DL1224070007 | 东方750平整 | 其他入库 | 半成品退库 | 甲 | 丁振,龚政 | 7350 | 7205 | 0.9803 | 3910 | 0.39 | 610 | 昆山宝必达：750平整用Ra1.4-1.6μm毛化辊，厚度公差：0.38-0.40mm，硬度150-170HV，粗糙度0.7-1.0μm | 3510米板面中间垃圾掉入,下表面传边4CM点辊印,公差跳动0.389-0.402mm,双边色差2CM左右，内100米操边碎边 | 20100130 | 轧硬 | 1.2*610-SPCC | 20200039 | 小品种钢半成品 | 0.39-SPCC |  | 60 | MO001152 | MO001152-005 | XPZG001 | 小品种钢前处理模板 | 7670 | 2024-07-03 | 2024-07-12 | 2 | 2024-07-13 17:20:23 | 2024-07-13 17:24:27 | 江苏东方九天新能源材料有限公司 | 202951 | 丁振 |  |  | 0.39 | 3900 | 610 | 1 | DL1224070007 | 昆山宝必达（0.39）：厚度±0.01mm，HV150-170,粗糙度0.7-1.0μM，卷重2-3吨；表面要求毛化面，无夹杂、无严重色差,条印，无黑斑，锈斑，压划伤。不能有划伤、锈蚀、脱皮等缺陷。 | 1 | Z振纹(来料振纹，横条印，3510米板面中间垃圾掉入),D点辊印(下表面传边4CM点辊印),H厚薄公差(0.389-0.402同板差0.004),S色差条印(双边色差2CM左右),L烂边(内100米操边烂边) | 是 | 是 | 5308 | 5
最终平整 | JG12240602492 | JG1224060249 | 东方850平整 | 合格 | 让步接收 | 甲 | 陈俊华,钱琨 | 6430 | 6410 | 0.9969 | 11050 | 0.1 | 760 | 平整 | 736.6米传侧244.8mm孔洞（0.07mm2），2727.3米传侧438.7mm孔洞（0.07mm2），5310.3米传侧299.8mm孔洞（0.07mm2) | 20100142 | 轧硬 | 0.4*760-SPCC | 30210015 | 光亮卷 | 0.1-SPCC |  | 60 | MO000945 | MO000945-006-02 | KSFW001 | 东方小品种钢前处理 0.67（昆山富维 厚度公差：0.660-0.670mm,光泽度大于150GU（横向、纵向），粗糙度：Ra0.2-0.45um.硬度：HV80-110） | 13450 | 2024-06-25 | 2024-07-05 | 2 | 2024-07-13 16:25:02 | 2024-07-13 16:27:38 | 江苏东方九天新能源材料有限公司 | 193086 | 陈俊华 |  |  | 0.1 | 11000 | 760 | 1 | JG12240602492 | 轧0.1，米数控制在23100-23200米，脱脂分一包10400米。 | 1 | K孔洞(736.6米传244.8MM0.07；2727.3米传438.7MM0.07；5310.3米处传299.8MM0.07MM2),L亮斑(偶有) | 是 | 是 | 4051 | 6
最终平整 | JG12240551023 | JG12240551023 | 东方850平整 | 合格 | 合格品 | 甲 | 陈俊华,钱琨 | 1840 | 1780 | 0.9674 | 4250 | 0.1 | 550 | 平整 |  | 20500018 | 光亮卷半成品 | 0.1-SPCC | 30210015 | 光亮卷 | 0.1-SPCC |  | 60 | MO001096 | MO001096-001 | GLJ003 | 光亮卷前处理 模板 | 2540 | 2024-07-01 | 2024-07-08 | 2 | 2024-07-13 16:03:29 | 2024-07-13 16:04:02 | 江苏东方九天新能源材料有限公司 | 200039 | 陈俊华 |  |  | 0.1 | 4350 | 550 | 1 | JG12240551023 | 松花印需切边 | 1 |  | 是 | 是 | 2438 | 1
平整翻包 | DL002406001812 | DL0024060018 | 东方750平整 | 合格 | 让步接收 | 甲 | 丁振,龚政 | 3000 | 2850 | 0.95 | 3280 | 0.19 | 610 | 尾150米放掉 |  | 20100082 | 轧硬 | 0.6*610-SPCC | 31010016 | 小品种钢卷 | 0.19-SPCC |  | 70 | MO001200 | MO001200-001-01-02 | XPZG001 | 小品种钢前处理模板 | 12290 | 2024-07-04 | 2024-07-04 | 2 | 2024-07-13 15:23:18 | 2024-07-13 15:23:58 | 江苏东方九天新能源材料有限公司 |  | 丁振 |  | 1 | 0.19 | 3430 | 610 | 1 | DL002406001812 | 第二次投料，东莞鸿力：厚度-0.01，HV90-110粗糙度≤0.15，卷重在2-3.5吨 | 1 |  | 是 | 是 | 1656 | 1
平整翻包 | JG12240601421 | JG1224060142 | 东方850平整 | 合格 | 让步接收 | 甲 | 陈俊华,钱琨 | 7230 | 7140 | 0.9876 | 12480 | 0.1 | 760 | 12482米后倒包剪去 | 10826.9米传63.3MM孔洞0.56平方毫米，10946.5米传699.7MM孔洞0.35平方毫米 | 20100142 | 轧硬 | 0.4*760-SPCC | 30210015 | 光亮卷 | 0.1-SPCC |  | 70 | MO000938 | MO000938-005-01 | KSFW001 | 东方小品种钢前处理 0.67（昆山富维 厚度公差：0.660-0.670mm,光泽度大于150GU（横向、纵向），粗糙度：Ra0.2-0.45um.硬度：HV80-110） | 13445 | 2024-06-24 | 2024-07-04 | 2 | 2024-07-13 11:16:49 | 2024-07-13 11:18:31 | 江苏东方九天新能源材料有限公司 | 192989 | 陈俊华 |  |  | 0.1 | 12620 | 760 | 1 | JG12240601421 | 轧0.1，米数控制在23100-23200米，脱脂分一包10400米。 | 1 | K孔洞(10826.9米传63.3MM0.56；10946.5米传699.7MM0.35MM2) | 是 | 是 | 6007 | 5
平整翻包 | JG122405512712 | JG1224055127 | 东方850平整 | 合格 | 让步接收 | 甲 | 陈俊华,钱琨 | 1890 | 1890 | 1 | 3200 | 0.1 | 760 | 翻包到3267米处分包取样 | 1457.5米传393.7MM孔洞0.07平方毫米，3116米传600.2MM孔洞2.33平方毫米 | 20100142 | 轧硬 | 0.4*760-SPCC | 30210015 | 光亮卷 | 0.1-SPCC |  | 70 | MO000774 | MO000774-001-01-02 | KSFW001 | 东方小品种钢前处理 0.67（昆山富维 厚度公差：0.660-0.670mm,光泽度大于150GU（横向、纵向），粗糙度：Ra0.2-0.45um.硬度：HV80-110） | 9630 | 2024-06-17 | 2024-06-27 | 2 | 2024-07-13 10:47:15 | 2024-07-13 10:49:53 | 江苏东方九天新能源材料有限公司 |  | 陈俊华 |  | 1 | 0.1 | 3200 | 760 | 1 | JG122405512712 | 轧0.1，米数控制在16500-16600米，脱脂分一包6200米 | 1 | K孔洞(1457.5米传393.7MM0.07；3116米传600.2MM2.33MM2) | 是 | 是 | 1534 | 1
平整翻包 | JG122405512711 | JG1224055127 | 东方850平整 | 合格 | 合格品 | 甲 | 陈俊华,钱琨 | 7060 | 7060 | 1 | 12160 | 0.1 | 760 | 翻包到3267米处分包取样 | 3567.3米传418.7MM孔洞3.82平方毫米 | 20100142 | 轧硬 | 0.4*760-SPCC | 30210015 | 光亮卷 | 0.1-SPCC |  | 70 | MO000774 | MO000774-001-01-01 | KSFW001 | 东方小品种钢前处理 0.67（昆山富维 厚度公差：0.660-0.670mm,光泽度大于150GU（横向、纵向），粗糙度：Ra0.2-0.45um.硬度：HV80-110） | 9630 | 2024-06-17 | 2024-06-27 | 2 | 2024-07-13 10:47:15 | 2024-07-13 10:49:53 | 江苏东方九天新能源材料有限公司 |  | 陈俊华 |  | 1 | 0.1 | 12160 | 760 | 1 | JG122405512711 | 轧0.1，米数控制在16500-16600米，脱脂分一包6200米 | 1 | K孔洞(3567.3米传418.7MM3.82MM2) | 是 | 是 | 1534 | 1
最终平整 | JG122405512822 | JG1224055128 | 东方850平整 | 合格 | 合格品 | 甲 | 陈俊华,钱琨 | 1770 | 1770 | 1 | 3060 | 0.1 | 760 | 平整 |  | 20100142 | 轧硬 | 0.4*760-SPCC | 30210015 | 光亮卷 | 0.1-SPCC |  | 60 | MO000774 | MO000774-002-02-02 | KSFW001 | 东方小品种钢前处理 0.67（昆山富维 厚度公差：0.660-0.670mm,光泽度大于150GU（横向、纵向），粗糙度：Ra0.2-0.45um.硬度：HV80-110） | 9650 | 2024-06-17 | 2024-06-27 | 2 | 2024-07-12 14:06:48 | 2024-07-13 10:46:51 | 江苏东方九天新能源材料有限公司 |  | 陈俊华 |  | 1 | 0.1 | 3060 | 760 | 1 | JG122405512822 | 轧0.1，米数控制在16500-16600米，脱脂分一包6200米 | 1 |  | 是 | 是 | 8732 | 2
最终平整 | JG122405512821 | JG1224055128 | 东方850平整 | 合格 | 让步接收 | 甲 | 陈俊华,钱琨 | 7610 | 7610 | 1 | 13160 | 0.1 | 760 | 平整 | 内100米公差高（已夹纸），2573.3米传侧497mm孔洞（0.14mm2），2889.3米传侧600.2mm孔洞（0.21mm2),11217.2米传侧534.8mm孔洞（1.13mm2），12579.2米传侧552.2mm孔洞（0.35mm2) | 20100142 | 轧硬 | 0.4*760-SPCC | 30210015 | 光亮卷 | 0.1-SPCC |  | 60 | MO000774 | MO000774-002-02-01 | KSFW001 | 东方小品种钢前处理 0.67（昆山富维 厚度公差：0.660-0.670mm,光泽度大于150GU（横向、纵向），粗糙度：Ra0.2-0.45um.硬度：HV80-110） | 9650 | 2024-06-17 | 2024-06-27 | 2 | 2024-07-12 14:06:48 | 2024-07-13 10:46:51 | 江苏东方九天新能源材料有限公司 |  | 陈俊华 |  | 1 | 0.1 | 13160 | 760 | 1 | JG122405512821 | 轧0.1，米数控制在16500-16600米，脱脂分一包6200米 | 1 | K孔洞(2573.3米传497MM0.14；2889.3米传600.2MM0.21；11217.2米传534.8MM1.13；12579.2米传552.2MM0.35MM2) | 是 | 是 | 8732 | 2
平整翻包 | JG1224055119222 | JG1224055119 | 东方850平整 | 其他入库 | 协议品 | 甲 | 陈俊华,钱琨 | 320 | 320 | 1 | 560 | 0.1 | 760 | 7683米后倒包短带 |  | 20100142 | 轧硬 | 0.4*760-SPCC | 30210015 | 光亮卷 | 0.1-SPCC |  | 70 | MO000664 | MO000664-005-02-02-02 | KSFW001 | 东方小品种钢前处理 0.67（昆山富维 厚度公差：0.660-0.670mm,光泽度大于150GU（横向、纵向），粗糙度：Ra0.2-0.45um.硬度：HV80-110） | 13735 | 2024-06-05 | 2024-06-15 | 2 | 2024-07-13 09:08:09 | 2024-07-13 09:11:08 | 江苏东方九天新能源材料有限公司 |  | 陈俊华 |  | 1 | 0.1 | 560 | 760 | 1 | JG1224055119222 | 轧0.1，米数控制在23700-23800米，脱脂分一包10500米。 | 1 |  | 是 | 是 | 1616 | 5
平整翻包 | JG1224055119221 | JG1224055119 | 东方850平整 | 合格 | 让步接收 | 甲 | 陈俊华,钱琨 | 4490 | 4490 | 1 | 7680 | 0.1 | 760 | 7683米后倒包短带 | 1575.3米传169.6mm孔洞0.14平方毫米，7326.8米传723.7mm孔洞0.64平方毫米 | 20100142 | 轧硬 | 0.4*760-SPCC | 30210015 | 光亮卷 | 0.1-SPCC |  | 70 | MO000664 | MO000664-005-02-02-01 | KSFW001 | 东方小品种钢前处理 0.67（昆山富维 厚度公差：0.660-0.670mm,光泽度大于150GU（横向、纵向），粗糙度：Ra0.2-0.45um.硬度：HV80-110） | 13735 | 2024-06-05 | 2024-06-15 | 2 | 2024-07-13 09:08:09 | 2024-07-13 09:11:08 | 江苏东方九天新能源材料有限公司 |  | 陈俊华 |  | 1 | 0.1 | 7680 | 760 | 1 | JG1224055119221 | 轧0.1，米数控制在23700-23800米，脱脂分一包10500米。 | 1 | K孔洞(1575.3米传169.6MM0.14；7326.8米传723.7MM0.64MM2) | 是 | 是 | 1616 | 5
平整翻包 | JG122405512522 | JG1224055125 | 东方850平整 | 其他入库 | 协议品 | 乙 | 鞠承,姚学禹 | 390 | 390 | 1 | 640 | 0.1 | 760 | 内623米倒包剪去 |  | 20100142 | 轧硬 | 0.4*760-SPCC | 30210015 | 光亮卷 | 0.1-SPCC |  | 70 | MO001032 | MO001032-001-02-02 | GLJ003 | 光亮卷前处理 模板 | 13800 | 2024-06-28 | 2024-07-06 | 2 | 2024-07-13 07:52:29 | 2024-07-13 07:56:12 | 江苏东方九天新能源材料有限公司 |  | 鞠承 |  | 1 | 0.1 | 640 | 760 | 1 | JG122405512522 | 轧0.1，米数控制在23700-23800米，脱脂分一包10500米。 | 1 |  | 是 | 是 | 1179 | 1
平整翻包 | JG122405512521 | JG1224055125 | 东方850平整 | 合格 | 让步接收 | 乙 | 鞠承,姚学禹 | 5680 | 5680 | 1 | 9700 | 0.1 | 760 | 内623米倒包剪去 | K孔洞(236米传31CM0.42/4954米传32CM0.14/8216米传56CM2.68/8579-9031米传16-40CM6个0.14-0.92) | 20100142 | 轧硬 | 0.4*760-SPCC | 30210015 | 光亮卷 | 0.1-SPCC |  | 70 | MO001032 | MO001032-001-02-01 | GLJ003 | 光亮卷前处理 模板 | 13800 | 2024-06-28 | 2024-07-06 | 2 | 2024-07-13 07:52:29 | 2024-07-13 07:56:12 | 江苏东方九天新能源材料有限公司 |  | 鞠承 |  | 1 | 0.1 | 9700 | 760 | 1 | JG122405512521 | 轧0.1，米数控制在23700-23800米，脱脂分一包10500米。 | 1 | K孔洞(236米传31CM0.42/4954米传32CM0.14/8216米传56CM2.68/8579-9031米传16-40CM6个0.14-0.92) | 是 | 是 | 1179 | 1
平整翻包 | JG122406012722 | JG1224060127 | 东方850平整 | 其他入库 | 协议品 | 乙 | 鞠承,姚学禹 | 430 | 430 | 1 | 740 | 0.1 | 760 | 内741米倒包剪去，尾部50米放掉 | D短带(孔洞分包) | 20100142 | 轧硬 | 0.4*760-SPCC | 30210015 | 光亮卷 | 0.1-SPCC |  | 70 | MO000938 | MO000938-012-02-02 | KSFW001 | 东方小品种钢前处理 0.67（昆山富维 厚度公差：0.660-0.670mm,光泽度大于150GU（横向、纵向），粗糙度：Ra0.2-0.45um.硬度：HV80-110） | 13445 | 2024-06-24 | 2024-07-04 | 2 | 2024-07-13 07:20:30 | 2024-07-13 07:22:15 | 江苏东方九天新能源材料有限公司 |  | 鞠承 |  | 1 | 0.1 | 740 | 760 | 1 | JG122406012722 | 轧0.1，米数控制在23100-23200米，脱脂分一包10400米。 | 1 | D短带(孔洞分包) | 是 | 是 | 1927 | 12
平整翻包 | JG122406012721 | JG1224060127 | 东方850平整 | 合格 | 合格品 | 乙 | 鞠承,姚学禹 | 5610 | 5610 | 1 | 9780 | 0.1 | 760 | 内741米倒包剪去，尾部50米放掉 |  | 20100142 | 轧硬 | 0.4*760-SPCC | 30210015 | 光亮卷 | 0.1-SPCC |  | 70 | MO000938 | MO000938-012-02-01 | KSFW001 | 东方小品种钢前处理 0.67（昆山富维 厚度公差：0.660-0.670mm,光泽度大于150GU（横向、纵向），粗糙度：Ra0.2-0.45um.硬度：HV80-110） | 13445 | 2024-06-24 | 2024-07-04 | 2 | 2024-07-13 07:20:30 | 2024-07-13 07:22:15 | 江苏东方九天新能源材料有限公司 |  | 鞠承 |  | 1 | 0.1 | 9780 | 760 | 1 | JG122406012721 | 轧0.1，米数控制在23100-23200米，脱脂分一包10400米。 | 1 |  | 是 | 是 | 1927 | 12
最终平整 | JG122406025713 | JG1224060257 | 东方850平整 | 其他入库 | 半成品退库 | 乙 | 鞠承,姚学禹 | 770 | 770 | 1 | 1300 | 0.1 | 760 | 平整 | D短带(来料叠带未平) | 20100142 | 轧硬 | 0.4*760-SPCC | 20500018 | 光亮卷半成品 | 0.1-SPCC |  | 60 | MO000945 | MO000945-002-01-03 | KSFW001 | 东方小品种钢前处理 0.67（昆山富维 厚度公差：0.660-0.670mm,光泽度大于150GU（横向、纵向），粗糙度：Ra0.2-0.45um.硬度：HV80-110） | 13425 | 2024-06-25 | 2024-07-05 | 2 | 2024-07-13 06:29:14 | 2024-07-13 06:32:43 | 江苏东方九天新能源材料有限公司 |  | 鞠承 |  | 1 | 0.1 | 1300 | 760 | 1 | JG122406025713 | 轧0.1，米数控制在23100-23200米，脱脂分一包10400米。 | 1 | D短带(来料叠带未平) | 是 | 是 | 2184 | 2
最终平整 | JG122406025712 | JG1224060257 | 东方850平整 | 合格 | 合格品 | 乙 | 鞠承,姚学禹 | 3800 | 3800 | 1 | 6550 | 0.1 | 760 | 平整 |  | 20100142 | 轧硬 | 0.4*760-SPCC | 30210015 | 光亮卷 | 0.1-SPCC |  | 60 | MO000945 | MO000945-002-01-02 | KSFW001 | 东方小品种钢前处理 0.67（昆山富维 厚度公差：0.660-0.670mm,光泽度大于150GU（横向、纵向），粗糙度：Ra0.2-0.45um.硬度：HV80-110） | 13425 | 2024-06-25 | 2024-07-05 | 2 | 2024-07-13 06:29:14 | 2024-07-13 06:32:43 | 江苏东方九天新能源材料有限公司 |  | 鞠承 |  | 1 | 0.1 | 6550 | 760 | 1 | JG122406025712 | 轧0.1，米数控制在23100-23200米，脱脂分一包10400米。 | 1 |  | 是 | 是 | 2184 | 2
最终平整 | JG122406025711 | JG1224060257 | 东方850平整 | 合格 | 让步接收 | 乙 | 鞠承,姚学禹 | 2940 | 2940 | 1 | 5070 | 0.1 | 760 | 平整 | 85米传60cm孔洞0.49平方毫米 | 20100142 | 轧硬 | 0.4*760-SPCC | 30210015 | 光亮卷 | 0.1-SPCC |  | 60 | MO000945 | MO000945-002-01-01 | KSFW001 | 东方小品种钢前处理 0.67（昆山富维 厚度公差：0.660-0.670mm,光泽度大于150GU（横向、纵向），粗糙度：Ra0.2-0.45um.硬度：HV80-110） | 13425 | 2024-06-25 | 2024-07-05 | 2 | 2024-07-13 06:29:14 | 2024-07-13 06:32:43 | 江苏东方九天新能源材料有限公司 |  | 鞠承 |  | 1 | 0.1 | 5070 | 760 | 1 | JG122406025711 | 轧0.1，米数控制在23100-23200米，脱脂分一包10400米。 | 1 | K孔洞(85米传60CM0.49) | 是 | 是 | 2184 | 2
最终平整 | JG12240602362 | JG1224060236 | 东方850平整 | 合格 | 合格品 | 乙 | 鞠承,姚学禹 | 6075 | 6000 | 0.9877 | 10420 | 0.1 | 760 | 平整 |  | 20100142 | 轧硬 | 0.4*760-SPCC | 30210015 | 光亮卷 | 0.1-SPCC |  | 60 | MO000945 | MO000945-015-02 | KSFW001 | 东方小品种钢前处理 0.67（昆山富维 厚度公差：0.660-0.670mm,光泽度大于150GU（横向、纵向），粗糙度：Ra0.2-0.45um.硬度：HV80-110） | 13495 | 2024-06-25 | 2024-07-05 | 2 | 2024-07-13 05:06:21 | 2024-07-13 05:06:48 | 江苏东方九天新能源材料有限公司 | 193095 | 鞠承 |  |  | 0.1 | 10450 | 760 | 1 | JG12240602362 | 轧0.1，米数控制在23100-23200米，脱脂分一包10400米。 | 1 |  | 是 | 是 | 5089 | 15
最终平整 | JG12240601442 | JG1224060144 | 东方850平整 | 合格 | 让步接收 | 乙 | 鞠承,姚学禹 | 5815 | 5850 | 1.006 | 10120 | 0.1 | 760 | 平整 | 21米传侧2.5CM处孔洞（1.06mm2），788米传侧51CM处孔洞（0.07mm2) | 20100142 | 轧硬 | 0.4*760-SPCC | 30210015 | 光亮卷 | 0.1-SPCC |  | 60 | MO000945 | MO000945-013-02 | KSFW001 | 东方小品种钢前处理 0.67（昆山富维 厚度公差：0.660-0.670mm,光泽度大于150GU（横向、纵向），粗糙度：Ra0.2-0.45um.硬度：HV80-110） | 13475 | 2024-06-25 | 2024-07-05 | 2 | 2024-07-13 04:18:14 | 2024-07-13 04:19:20 | 江苏东方九天新能源材料有限公司 | 193093 | 鞠承 |  |  | 0.1 | 10110 | 760 | 1 | JG12240601442 | 轧0.1，米数控制在23100-23200米，脱脂分一包10400米。 | 1 | K孔洞(21米传2.5CM1.06/788米传51CM0.07) | 是 | 是 | 4244 | 13
最终平整 | JG12240601441 | JG1224060144 | 东方850平整 | 合格 | 让步接收 | 乙 | 鞠承,姚学禹 | 7430 | 7430 | 1 | 12830 | 0.1 | 760 | 平整 | 4.7米传侧51CM处孔洞（0.07mm2），7242米传侧56CM处孔洞（0.64mm2) | 20100142 | 轧硬 | 0.4*760-SPCC | 30210015 | 光亮卷 | 0.1-SPCC |  | 60 | MO000945 | MO000945-013-01 | KSFW001 | 东方小品种钢前处理 0.67（昆山富维 厚度公差：0.660-0.670mm,光泽度大于150GU（横向、纵向），粗糙度：Ra0.2-0.45um.硬度：HV80-110） | 13475 | 2024-06-25 | 2024-07-05 | 2 | 2024-07-13 03:40:21 | 2024-07-13 03:41:33 | 江苏东方九天新能源材料有限公司 | 193093 | 鞠承 |  |  | 0.1 | 12760 | 760 | 1 | JG12240601441 | 轧0.1，米数控制在23100-23200米，脱脂分一包10400米。 | 1 | S色差条印(板面),K孔洞(4.7米传51CM0.07/7242米传56CM0.64) | 是 | 是 | 4244 | 13
最终平整 | JG12240602342 | JG1224060234 | 东方850平整 | 合格 | 让步接收 | 乙 | 鞠承,姚学禹 | 5825 | 5840 | 1.0026 | 10180 | 0.1 | 760 | 平整 | 2616米传侧34CM处孔洞（0.57mm2） | 20100142 | 轧硬 | 0.4*760-SPCC | 30210015 | 光亮卷 | 0.1-SPCC |  | 60 | MO000945 | MO000945-019-02 | KSFW001 | 东方小品种钢前处理 0.67（昆山富维 厚度公差：0.660-0.670mm,光泽度大于150GU（横向、纵向），粗糙度：Ra0.2-0.45um.硬度：HV80-110） | 13510 | 2024-06-25 | 2024-07-05 | 2 | 2024-07-13 03:06:25 | 2024-07-13 03:07:14 | 江苏东方九天新能源材料有限公司 | 193100 | 鞠承 |  |  | 0.1 | 10100 | 760 | 1 | JG12240602342 | 轧0.1，米数控制在23100-23200米，脱脂分一包10400米。 | 1 | K孔洞(2616米传34CM0.57) | 是 | 是 | 5302 | 19
最终平整 | JG122406025722 | JG1224060257 | 东方850平整 | 合格 | 让步接收 | 乙 | 鞠承,姚学禹 | 2530 | 2530 | 1 | 4360 | 0.1 | 760 | 平整 | 2757米传侧50CM处孔洞（0.99mm2),操侧35CM内轻微松花印 | 20100142 | 轧硬 | 0.4*760-SPCC | 30210015 | 光亮卷 | 0.1-SPCC |  | 60 | MO000945 | MO000945-002-02-02 | KSFW001 | 东方小品种钢前处理 0.67（昆山富维 厚度公差：0.660-0.670mm,光泽度大于150GU（横向、纵向），粗糙度：Ra0.2-0.45um.硬度：HV80-110） | 13425 | 2024-06-25 | 2024-07-05 | 2 | 2024-07-13 02:39:01 | 2024-07-13 02:46:10 | 江苏东方九天新能源材料有限公司 |  | 鞠承 |  | 1 | 0.1 | 4360 | 760 | 1 | JG122406025722 | 轧0.1，米数控制在23100-23200米，脱脂分一包10400米。 | 1 | K孔洞(2757米传50CM0.99),S松花印(来料操35CM内轻微松花印) | 是 | 是 | 2184 | 2
最终平整 | JG122406025721 | JG1224060257 | 东方850平整 | 其他入库 | 返工 | 乙 | 鞠承,姚学禹 | 2640 | 2640 | 1 | 4550 | 0.1 | 760 | 平整 | 夹纸内600米操侧35cm内松花印重，操侧35cm内轻微松花印，262米传侧20cm处孔洞（0.64mm2），900-1018米传侧38-55cm2个孔洞（1.27-3.04mm2），4537-4540米处55cm2个孔洞（0.21-0.49mm2),2320米操侧10cm处叠带 | 20100142 | 轧硬 | 0.4*760-SPCC | 30210015 | 光亮卷 | 0.1-SPCC |  | 60 | MO000945 | MO000945-002-02-01 | KSFW001 | 东方小品种钢前处理 0.67（昆山富维 厚度公差：0.660-0.670mm,光泽度大于150GU（横向、纵向），粗糙度：Ra0.2-0.45um.硬度：HV80-110） | 13425 | 2024-06-25 | 2024-07-05 | 2 | 2024-07-13 02:39:01 | 2024-07-13 02:46:10 | 江苏东方九天新能源材料有限公司 |  | 鞠承 |  | 1 | 0.1 | 4550 | 760 | 1 | JG122406025721 | 轧0.1，米数控制在23100-23200米，脱脂分一包10400米。 | 1 | S松花印(来料操35CM内轻微/夹纸内600米操35CM内松花印重),K孔洞(262米传20CM0.64/900-1018米传38-55CM2个1.27-3.04/4537-4540米处55CM2个0.21-0.49),D叠带(2320米操10CM处叠带) | 是 | 是 | 2184 | 2
最终平整 | JG122406023323 | JG1224060233 | 东方850平整 | 其他入库 | 协议品 | 乙 | 鞠承,姚学禹 | 620 | 620 | 1 | 1010 | 0.1 | 760 | 平整 | 松包打皱，短带（协议品） | 20100142 | 轧硬 | 0.4*760-SPCC | 30210015 | 光亮卷 | 0.1-SPCC |  | 60 | MO000945 | MO000945-017-02-03 | KSFW001 | 东方小品种钢前处理 0.67（昆山富维 厚度公差：0.660-0.670mm,光泽度大于150GU（横向、纵向），粗糙度：Ra0.2-0.45um.硬度：HV80-110） | 13500 | 2024-06-25 | 2024-07-05 | 2 | 2024-07-13 02:01:11 | 2024-07-13 02:05:40 | 江苏东方九天新能源材料有限公司 |  | 鞠承 |  | 1 | 0.1 | 1010 | 760 | 1 | JG122406023323 | 轧0.1，米数控制在23100-23200米，脱脂分一包10400米。 | 1 | D短带(来料松包打皱) | 是 | 是 | 3481 | 17
最终平整 | JG122406023322 | JG1224060233 | 东方850平整 | 其他入库 | 协议品 | 乙 | 鞠承,姚学禹 | 1200 | 1200 | 1 | 2060 | 0.1 | 760 | 平整 | 松包打皱，短带（协议品） | 20100142 | 轧硬 | 0.4*760-SPCC | 30210015 | 光亮卷 | 0.1-SPCC |  | 60 | MO000945 | MO000945-017-02-02 | KSFW001 | 东方小品种钢前处理 0.67（昆山富维 厚度公差：0.660-0.670mm,光泽度大于150GU（横向、纵向），粗糙度：Ra0.2-0.45um.硬度：HV80-110） | 13500 | 2024-06-25 | 2024-07-05 | 2 | 2024-07-13 02:01:11 | 2024-07-13 02:05:39 | 江苏东方九天新能源材料有限公司 |  | 鞠承 |  | 1 | 0.1 | 2060 | 760 | 1 | JG122406023322 | 轧0.1，米数控制在23100-23200米，脱脂分一包10400米。 | 1 |  | 是 | 是 | 3481 | 17
最终平整 | JG122406023321 | JG1224060233 | 东方850平整 | 合格 | 让步接收 | 乙 | 鞠承,姚学禹 | 2500 | 2500 | 1 | 4330 | 0.1 | 760 | 平整 | 2873米传侧18cm处孔洞（0.212mm2） | 20100142 | 轧硬 | 0.4*760-SPCC | 30210015 | 光亮卷 | 0.1-SPCC |  | 60 | MO000945 | MO000945-017-02-01 | KSFW001 | 东方小品种钢前处理 0.67（昆山富维 厚度公差：0.660-0.670mm,光泽度大于150GU（横向、纵向），粗糙度：Ra0.2-0.45um.硬度：HV80-110） | 13500 | 2024-06-25 | 2024-07-05 | 2 | 2024-07-13 02:01:11 | 2024-07-13 02:05:39 | 江苏东方九天新能源材料有限公司 |  | 鞠承 |  | 1 | 0.1 | 4330 | 760 | 1 | JG122406023321 | 轧0.1，米数控制在23100-23200米，脱脂分一包10400米。 | 1 | K孔洞(2873米传18CM0.212) | 是 | 是 | 3481 | 17
最终平整 | JG12240602331 | JG1224060233 | 东方850平整 | 合格 | 让步接收 | 乙 | 鞠承,姚学禹 | 3685 | 3670 | 0.9959 | 6360 | 0.1 | 760 | 平整 | 传20CM处爆辊印，5575米传侧37cm处孔洞（0.778mm2），夹纸内100米36个孔洞【退平整】 | 20100142 | 轧硬 | 0.4*760-SPCC | 30210015 | 光亮卷 | 0.1-SPCC |  | 60 | MO000945 | MO000945-017-01 | KSFW001 | 东方小品种钢前处理 0.67（昆山富维 厚度公差：0.660-0.670mm,光泽度大于150GU（横向、纵向），粗糙度：Ra0.2-0.45um.硬度：HV80-110） | 13500 | 2024-06-25 | 2024-07-05 | 2 | 2024-07-13 00:29:42 | 2024-07-13 00:32:39 | 江苏东方九天新能源材料有限公司 | 193097 | 鞠承 |  |  | 0.1 | 6350 | 760 | 1 | JG12240602331 | 轧0.1，米数控制在23100-23200米，脱脂分一包10400米。 | 1 | T停机斑(50米处),B爆辊印(来料传20CM处),K孔洞(5575米传37CM0.778/夹纸内100米36个孔洞【退平整】) | 是 | 是 | 3481 | 17
最终平整 | JG12240502392 | JG1224050239 | 东方850平整 | 合格 | 让步接收 | 甲 | 陈俊华,钱琨 | 9155 | 9150 | 0.9995 | 13370 | 0.125 | 760 | 平整 | 6173.5米传侧207.7mm孔洞(0.28MM2） | 20100142 | 轧硬 | 0.4*760-SPCC | 30210004 | 光亮卷 | 0.125-SPCC |  | 60 | MO001238 | MO001238-001-02 | GLJ003 | 光亮卷前处理 模板 | 13935 | 2024-07-05 | 2024-07-12 | 2 | 2024-07-12 18:05:11 | 2024-07-12 18:07:14 | 江苏东方九天新能源材料有限公司 | 193073 | 陈俊华 |  |  | 0.125 | 13200 | 760 | 1 | JG12240502392 | 轧0.125，厚度0.117-0.122mm，米数控制在19800-19900米，脱脂分一包6600米。 | 1 | K孔洞(6173.5米传207.7MM0.28MM2),A暗线印(板面，多条，重) | 是 | 是 | 3088 | 1
最终平整 | DL002406001812 | DL0024060018 | 东方750平整 | 返工 | 返工 | 甲 | 丁振,龚政 | 3000 | 3000 | 1 | 3430 | 0.19 | 610 | 东莞鸿力：750平整用超光棍(Ra<0.1μm）平整、厚度公差：0.18-0.19mm、硬度90-110HV,粗糙度Ra≤0.15μm, | 传边17cm点棍印粘钢，传边3cm内亮条印,操边折印1.5cm，2000米后传边折印1-5cm，尾部150米不规律折印,板面多条按线印，振纹，横条印，传边起筋 | 20100082 | 轧硬 | 0.6*610-SPCC | 31010016 | 小品种钢卷 | 0.19-SPCC |  | 60 | MO001200 | MO001200-001-01-02 | XPZG001 | 小品种钢前处理模板 | 12290 | 2024-07-04 | 2024-07-04 | 2 | 2024-07-12 17:08:16 | 2024-07-12 17:22:48 | 江苏东方九天新能源材料有限公司 |  | 丁振 |  | 1 | 0.19 | 3430 | 610 | 1 | DL002406001812 | 第二次投料，东莞鸿力：厚度-0.01，HV90-110粗糙度≤0.15，卷重在2-3.5吨 | 1 | X线条印(来料多条按线印，传边3CM内亮条印),N粘钢折印(操边折印1.5CM，2000米后传边折印1-5CM，尾部150米不规律折印),H横辊印(来料振纹，横条印，),Q起筋(传边起筋) | 是 | 是 | 1656 | 1
最终平整 | DL002406001811 | DL0024060018 | 东方750平整 | 合格 | 让步接收 | 甲 | 丁振,龚政 | 2985 | 2985 | 1 | 3400 | 0.19 | 610 | 东莞鸿力：750平整用超光棍(Ra<0.1μm）平整、厚度公差：0.18-0.19mm、硬度90-110HV,粗糙度Ra≤0.15μm, | 传边17cm点棍印粘钢,板面多条暗线印,振纹，传边起筋,横条印,操边折印1-4cm，传边3cm内亮条印 | 20100082 | 轧硬 | 0.6*610-SPCC | 31010016 | 小品种钢卷 | 0.19-SPCC |  | 60 | MO001200 | MO001200-001-01-01 | XPZG001 | 小品种钢前处理模板 | 12290 | 2024-07-04 | 2024-07-04 | 2 | 2024-07-12 17:08:16 | 2024-07-12 17:22:48 | 江苏东方九天新能源材料有限公司 |  | 丁振 |  | 1 | 0.19 | 3400 | 610 | 1 | DL002406001811 | 第二次投料，东莞鸿力：厚度-0.01，HV90-110粗糙度≤0.15，卷重在2-3.5吨 | 1 | D点辊印(传边17CM点棍印粘钢),A暗线印(来料多条暗线印),Z振纹(来料振纹，传边起筋),H横辊印(来料横条印),N粘钢折印(操边折印1-4CM，传边3CM内亮条印) | 是 | 是 | 1656 | 1
最终平整 | DL002406001822 | DL0024060018 | 东方750平整 | 其他入库 | 半成品退库 | 甲 | 丁振,龚政 | 2990 | 2990 | 1 | 3420 | 0.19 | 610 | 东莞鸿力：750平整用超光棍(Ra<0.1μm）平整、厚度公差：0.18-0.19mm、硬度90-110HV,粗糙度Ra≤0.15μm, | 整卷双边20CM内敲棍印划伤明显，来料振纹，横条印，多条暗线印，2850米后板面不规律折印，2500米后传边折印1-3CM，硬度高113【HV：90-110】 | 20100082 | 轧硬 | 0.6*610-SPCC | 20200010 | 小品种钢半成品 | 0.19-SPCC |  | 60 | MO001200 | MO001200-001-02-02 | XPZG001 | 小品种钢前处理模板 | 12290 | 2024-07-04 | 2024-07-04 | 2 | 2024-07-12 15:28:30 | 2024-07-12 15:35:51 | 江苏东方九天新能源材料有限公司 |  | 丁振 |  | 1 | 0.19 | 3420 | 610 | 1 | DL002406001822 | 第二次投料，东莞鸿力：厚度-0.01，HV90-110粗糙度≤0.15，卷重在2-3.5吨 | 1 | X细划伤(双边20CM内敲棍印划伤明显),Z振纹(来料振纹，横条印，多条暗线印),N粘钢折印(2850米后板面不规律折印，2500米后传边折印1-3CM) | 是 | 是 | 1656 | 1
最终平整 | DL002406001821 | DL0024060018 | 东方750平整 | 合格 | 让步接收 | 甲 | 丁振,龚政 | 2925 | 2925 | 1 | 3350 | 0.19 | 610 | 东莞鸿力：750平整用超光棍(Ra<0.1μm）平整、厚度公差：0.18-0.19mm、硬度90-110HV,粗糙度Ra≤0.15μm, | 整卷双边20CM内敲棍印划伤明显，上下表面多条划伤线印，来料暗线印，振纹，横条印，传边起筋，硬度高112【HV：90-110】 | 20100082 | 轧硬 | 0.6*610-SPCC | 31010016 | 小品种钢卷 | 0.19-SPCC |  | 60 | MO001200 | MO001200-001-02-01 | XPZG001 | 小品种钢前处理模板 | 12290 | 2024-07-04 | 2024-07-04 | 2 | 2024-07-12 15:28:30 | 2024-07-12 15:35:51 | 江苏东方九天新能源材料有限公司 |  | 丁振 |  | 1 | 0.19 | 3350 | 610 | 1 | DL002406001821 | 第二次投料，东莞鸿力：厚度-0.01，HV90-110粗糙度≤0.15，卷重在2-3.5吨 | 1 | X细划伤(整卷双边20CM内敲棍印划伤明显，上下表面多条划伤线印),A暗线印(来料暗线印),Z振纹(来料振纹，横条印),Q起筋(传边起筋) | 是 | 是 | 1656 | 1
最终平整 | JG12240602372 | JG1224060237 | 东方850平整 | 其他入库 | 半成品退库 | 甲 | 陈俊华 | 6125 | 6125 | 1 | 10500 | 0.1 | 760 | 平整 |  | 20100142 | 轧硬 | 0.4*760-SPCC | 20500018 | 光亮卷半成品 | 0.1-SPCC |  | 60 | MO000945 | MO000945-014-02 | KSFW001 | 东方小品种钢前处理 0.67（昆山富维 厚度公差：0.660-0.670mm,光泽度大于150GU（横向、纵向），粗糙度：Ra0.2-0.45um.硬度：HV80-110） | 13490 | 2024-06-25 | 2024-07-05 | 2 | 2024-07-12 15:28:30 | 2024-07-12 15:28:37 | 江苏东方九天新能源材料有限公司 | 193094 | 陈俊华 |  |  | 0.1 | 10500 | 760 | 1 | JG12240602372 | 轧0.1，米数控制在23100-23200米，脱脂分一包10400米。 | 1 |  | 是 | 是 | 5228 | 14
最终平整 | JG12240602371 | JG1224060237 | 东方850平整 | 其他入库 | 半成品退库 | 甲 | 陈俊华 | 7220 | 7220 | 1 | 12300 | 0.1 | 760 | 平整 |  | 20100142 | 轧硬 | 0.4*760-SPCC | 20500018 | 光亮卷半成品 | 0.1-SPCC |  | 60 | MO000945 | MO000945-014-01 | KSFW001 | 东方小品种钢前处理 0.67（昆山富维 厚度公差：0.660-0.670mm,光泽度大于150GU（横向、纵向），粗糙度：Ra0.2-0.45um.硬度：HV80-110） | 13490 | 2024-06-25 | 2024-07-05 | 2 | 2024-07-12 15:28:14 | 2024-07-12 15:28:23 | 江苏东方九天新能源材料有限公司 | 193094 | 陈俊华 |  |  | 0.1 | 12300 | 760 | 1 | JG12240602371 | 轧0.1，米数控制在23100-23200米，脱脂分一包10400米。 | 1 |  | 是 | 是 | 5228 | 14
最终平整 | JG12240602391 | JG1224060239 | 东方850平整 | 其他入库 | 半成品退库 | 甲 | 陈俊华 | 7515 | 7515 | 1 | 13000 | 0.1 | 760 | 平整 |  | 20100142 | 轧硬 | 0.4*760-SPCC | 20500018 | 光亮卷半成品 | 0.1-SPCC |  | 60 | MO000945 | MO000945-027-01 | KSFW001 | 东方小品种钢前处理 0.67（昆山富维 厚度公差：0.660-0.670mm,光泽度大于150GU（横向、纵向），粗糙度：Ra0.2-0.45um.硬度：HV80-110） | 13555 | 2024-06-25 | 2024-07-05 | 2 | 2024-07-12 15:27:52 | 2024-07-12 15:28:05 | 江苏东方九天新能源材料有限公司 | 193108 | 陈俊华 |  |  | 0.1 | 13000 | 760 | 1 | JG12240602391 | 轧0.1，米数控制在23100-23200米，脱脂分一包10400米。 | 1 |  | 是 | 是 | 4137 | 27
最终平整 | JG12240602361 | JG1224060236 | 东方850平整 | 其他入库 | 半成品退库 | 甲 | 陈俊华 | 7230 | 7230 | 1 | 12550 | 0.1 | 760 | 平整 |  | 20100142 | 轧硬 | 0.4*760-SPCC | 20500018 | 光亮卷半成品 | 0.1-SPCC |  | 60 | MO000945 | MO000945-015-01 | KSFW001 | 东方小品种钢前处理 0.67（昆山富维 厚度公差：0.660-0.670mm,光泽度大于150GU（横向、纵向），粗糙度：Ra0.2-0.45um.硬度：HV80-110） | 13495 | 2024-06-25 | 2024-07-05 | 2 | 2024-07-12 15:27:29 | 2024-07-12 15:27:43 | 江苏东方九天新能源材料有限公司 | 193095 | 陈俊华 |  |  | 0.1 | 12550 | 760 | 1 | JG12240602361 | 轧0.1，米数控制在23100-23200米，脱脂分一包10400米。 | 1 |  | 是 | 是 | 5089 | 15
最终平整 | JG12240602392 | JG1224060239 | 东方850平整 | 其他入库 | 半成品退库 | 甲 | 陈俊华 | 5915 | 5915 | 1 | 10220 | 0.1 | 760 | 平整 |  | 20100142 | 轧硬 | 0.4*760-SPCC | 20500018 | 光亮卷半成品 | 0.1-SPCC |  | 60 | MO000945 | MO000945-027-02 | KSFW001 | 东方小品种钢前处理 0.67（昆山富维 厚度公差：0.660-0.670mm,光泽度大于150GU（横向、纵向），粗糙度：Ra0.2-0.45um.硬度：HV80-110） | 13555 | 2024-06-25 | 2024-07-05 | 2 | 2024-07-12 15:27:10 | 2024-07-12 15:27:19 | 江苏东方九天新能源材料有限公司 | 193108 | 陈俊华 |  |  | 0.1 | 10220 | 760 | 1 | JG12240602392 | 轧0.1，米数控制在23100-23200米，脱脂分一包10400米。 | 1 |  | 是 | 是 | 4137 | 27
最终平整 | JG12240602341 | JG1224060234 | 东方850平整 | 其他入库 | 半成品退库 | 甲 | 陈俊华 | 7495 | 7495 | 1 | 13000 | 0.1 | 760 | 平整 |  | 20100142 | 轧硬 | 0.4*760-SPCC | 20500018 | 光亮卷半成品 | 0.1-SPCC |  | 60 | MO000945 | MO000945-019-01 | KSFW001 | 东方小品种钢前处理 0.67（昆山富维 厚度公差：0.660-0.670mm,光泽度大于150GU（横向、纵向），粗糙度：Ra0.2-0.45um.硬度：HV80-110） | 13510 | 2024-06-25 | 2024-07-05 | 2 | 2024-07-12 15:26:36 | 2024-07-12 15:26:57 | 江苏东方九天新能源材料有限公司 | 193100 | 陈俊华 |  |  | 0.1 | 13000 | 760 | 1 | JG12240602341 | 轧0.1，米数控制在23100-23200米，脱脂分一包10400米。 | 1 |  | 是 | 是 | 5302 | 19
最终平整 | JG12240502391 | JG1224050239 | 东方850平整 | 合格 | 合格品 | 甲 | 陈俊华,钱琨 | 4600 | 4570 | 0.9935 | 6550 | 0.125 | 760 | 平整 |  | 20100142 | 轧硬 | 0.4*760-SPCC | 30210004 | 光亮卷 | 0.125-SPCC |  | 60 | MO001238 | MO001238-001-01 | GLJ003 | 光亮卷前处理 模板 | 13935 | 2024-07-05 | 2024-07-12 | 2 | 2024-07-12 14:16:10 | 2024-07-12 14:16:43 | 江苏东方九天新能源材料有限公司 | 193073 | 陈俊华 |  |  | 0.125 | 6610 | 760 | 1 | JG12240502391 | 轧0.125，厚度0.117-0.122mm，米数控制在19800-19900米，脱脂分一包6600米。 | 1 |  | 是 | 是 | 3088 | 1
最终平整 | DL00240600092 | DL0024060009 | 东方850平整 | 其他入库 | 半成品退库 | 甲 | 陈俊华,钱琨 | 5940 | 5880 | 0.9899 | 2160 | 0.57 | 610 | 昆山宝必达：850平整用Ra1.0-1.2μm毛化辊，厚度公差：0.56-0.58mm，硬度85-105HV，粗糙度0.5-0.8μm | 来料传18CM处线条印(平后强光能见),横辊印(轻微),来料操大边浪平后传拉伸折印1-5CM、1600米后整板面拉伸折印【未取样】 | 20100082 | 轧硬 | 0.6*610-SPCC | 20200093 | 小品种钢半成品 | 0.57-SPCC |  | 50 | MO001113 | MO001113-001-02 | XPZG001 | 小品种钢前处理模板 | 12220 | 2024-07-02 | 2024-07-12 | 2 | 2024-07-12 13:45:29 | 2024-07-12 13:49:01 | 江苏东方九天新能源材料有限公司 | 201469 | 陈俊华 |  |  | 0.57 | 2150 | 610 | 1 | DL00240600092 | 昆山宝必达：（0.57）厚度±0.01mm，HV85-105,粗糙度0.5-0.8μM，卷重2-3吨；表面要求毛化面，无夹杂、无严重色差,条印，无黑斑，锈斑，压划伤。不能有划伤、锈蚀、脱皮等缺陷。 | 1 | X线条印(来料传18CM处，平后强光能见),H横辊印(轻微),L拉伸折印(来料操大边浪，传1-5CM，1600米后整吧，板面【整卷】) | 是 | 是 | 1741 | 1
最终平整 | DL002406000912 | DL0024060009 | 东方850平整 | 其他入库 | 半成品退库 | 甲 | 陈俊华,钱琨 | 2890 | 2890 | 1 | 1060 | 0.57 | 610 | 昆山宝必达：850平整用Ra1.0-1.2μm毛化辊，厚度公差：0.56-0.58mm，硬度85-105HV，粗糙度0.5-0.8μm | 来料传18CM处线条印(平后强光能见),来料拱板600米后整板面折印 | 20100082 | 轧硬 | 0.6*610-SPCC | 20200093 | 小品种钢半成品 | 0.57-SPCC |  | 50 | MO001113 | MO001113-001-01-02 | XPZG001 | 小品种钢前处理模板 | 12220 | 2024-07-02 | 2024-07-12 | 2 | 2024-07-12 13:41:05 | 2024-07-12 13:45:01 | 江苏东方九天新能源材料有限公司 |  | 陈俊华 |  | 1 | 0.57 | 1060 | 610 | 1 | DL002406000912 | 昆山宝必达：（0.57）厚度±0.01mm，HV85-105,粗糙度0.5-0.8μM，卷重2-3吨；表面要求毛化面，无夹杂、无严重色差,条印，无黑斑，锈斑，压划伤。不能有划伤、锈蚀、脱皮等缺陷。 | 1 | X线条印(来料传18CM处，平后强光能见),L拉伸折印(来料拱板，600米后整板面折印) | 是 | 是 | 1741 | 1
最终平整 | DL002406000911 | DL0024060009 | 东方850平整 | 合格 | 让步接收 | 甲 | 陈俊华,钱琨 | 3010 | 3010 | 1 | 1100 | 0.57 | 610 | 昆山宝必达：850平整用Ra1.0-1.2μm毛化辊，厚度公差：0.56-0.58mm，硬度85-105HV，粗糙度0.5-0.8μm | 来料传18CM处线条印(平后强光能见) | 20100082 | 轧硬 | 0.6*610-SPCC | 31010081 | 小品种钢卷 | 0.57-SPCC |  | 50 | MO001113 | MO001113-001-01-01 | XPZG001 | 小品种钢前处理模板 | 12220 | 2024-07-02 | 2024-07-12 | 2 | 2024-07-12 13:41:05 | 2024-07-12 13:45:01 | 江苏东方九天新能源材料有限公司 |  | 陈俊华 |  | 1 | 0.57 | 1100 | 610 | 1 | DL002406000911 | 昆山宝必达：（0.57）厚度±0.01mm，HV85-105,粗糙度0.5-0.8μM，卷重2-3吨；表面要求毛化面，无夹杂、无严重色差,条印，无黑斑，锈斑，压划伤。不能有划伤、锈蚀、脱皮等缺陷。 | 1 | X线条印(来料传18CM处，平后强光能见) | 是 | 是 | 1741 | 1
平整改平 | JG12240502383 | JG12240502383 | 东方850平整 | 合格 | 合格品 | 乙 | 鞠承,姚学禹 | 1515 | 1515 | 1 | 680 | 0.4 | 710 | / |  | 20500021 | 光亮卷半成品 | 0.4-SPCC | 30210015 | 光亮卷 | 0.1-SPCC |  | 20 | MO001299 | MO001299-001 | GLJ003 | 光亮卷前处理 模板 | 1600 | 2024-07-06 | 2024-07-06 | 2 | 2024-07-12 11:35:06 | 2024-07-12 11:35:22 | 江苏东方九天新能源材料有限公司 | 213357 | 鞠承 |  |  | 0.4 | 680 | 710 | 1 | JG12240502383 |  |  |  | 否 | 否 | 7906 | 1
平整改平 | JG12240502382 | JG12240502382 | 东方850平整 | 合格 | 合格品 | 乙 | 鞠承,姚学禹 | 1545 | 1545 | 1 | 3750 | 0.1 | 533 | / |  | 20500018 | 光亮卷半成品 | 0.1-SPCC | 30210015 | 光亮卷 | 0.1-SPCC |  | 20 | MO001298 | MO001298-001 | GLJ003 | 光亮卷前处理 模板 | 2200 | 2024-07-06 | 2024-07-06 | 2 | 2024-07-12 11:32:29 | 2024-07-12 11:33:29 | 江苏东方九天新能源材料有限公司 | 213356 | 鞠承 |  |  | 0.1 | 3730 | 533 | 1 | JG12240502382 |  |  |  | 否 | 否 | 7690 | 1
最终平整 | JG12240551511 | JG1224055151 | 东方850平整 | 合格 | 合格品 | 乙 | 鞠承,姚学禹 | 6615 | 6430 | 0.972 | 11380 | 0.1 | 760 | 平整 | 色差条印 | 20100142 | 轧硬 | 0.4*760-SPCC | 30210015 | 光亮卷 | 0.1-SPCC |  | 60 | MO000767 | MO000767-009-01 | KSFW001 | 东方小品种钢前处理 0.67（昆山富维 厚度公差：0.660-0.670mm,光泽度大于150GU（横向、纵向），粗糙度：Ra0.2-0.45um.硬度：HV80-110） | 13825 | 2024-06-17 | 2024-06-27 | 5 | 2024-07-11 20:46:50 | 2024-07-11 20:48:03 | 江苏东方九天新能源材料有限公司 | 187635 | 鞠承 |  |  | 0.1 | 11620 | 760 | 1 | JG12240551511 | 轧0.1，米数控制在23700-23800米，脱脂分一包10500米。 | 1 | S色差条印(.) | 是 | 是 | 4411 | 9
最终平整 | JG12240551232 | JG1224055123 | 东方850平整 | 合格 | 让步接收 | 乙 | 鞠承 | 6150 | 6140 | 0.9984 | 10760 | 0.1 | 760 | 平整 | 1232-2934米传66-72cm4个孔洞0.214-1.2平方毫米，10060米表面中间来料锈斑4个 | 20100142 | 轧硬 | 0.4*760-SPCC | 30210015 | 光亮卷 | 0.1-SPCC |  | 60 | MO001068 | MO001068-006-02 | GLJ003 | 光亮卷前处理 模板 | 13700 | 2024-07-01 | 2024-07-08 | 2 | 2024-07-11 15:53:31 | 2024-07-11 15:53:52 | 江苏东方九天新能源材料有限公司 | 187632 | 鞠承 |  |  | 0.1 | 10700 | 760 | 1 | JG12240551232 | 轧0.1，米数控制在23700-23800米，脱脂分一包10500米。 | 1 |  | 是 | 是 | 10 | 6
最终平整 | JG122405512312 | JG1224055123 | 东方850平整 | 其他入库 | 协议品 | 甲 | 鞠承 | 390 | 390 | 1 | 690 | 0.1 | 760 | 平整 | 短带【协议品】 | 20100142 | 轧硬 | 0.4*760-SPCC | 30210015 | 光亮卷 | 0.1-SPCC |  | 60 | MO001068 | MO001068-006-01-02 | GLJ003 | 光亮卷前处理 模板 | 13700 | 2024-07-01 | 2024-07-08 | 2 | 2024-07-11 15:44:24 | 2024-07-11 15:53:19 | 江苏东方九天新能源材料有限公司 |  | 鞠承 |  | 1 | 0.1 | 690 | 760 | 1 | JG122405512312 | 轧0.1，米数控制在23700-23800米，脱脂分一包10500米。 | 1 |  | 是 | 是 | 10 | 6
最终平整 | JG122405512311 | JG1224055123 | 东方850平整 | 合格 | 让步接收 | 甲 | 鞠承 | 6770 | 6770 | 1 | 11820 | 0.1 | 760 | 平整 | 712米传14cm孔洞0.14平方毫米，10183米传67cm孔洞0.07平方毫米 | 20100142 | 轧硬 | 0.4*760-SPCC | 30210015 | 光亮卷 | 0.1-SPCC |  | 60 | MO001068 | MO001068-006-01-01 | GLJ003 | 光亮卷前处理 模板 | 13700 | 2024-07-01 | 2024-07-08 | 2 | 2024-07-11 15:44:24 | 2024-07-11 15:53:19 | 江苏东方九天新能源材料有限公司 |  | 鞠承 |  | 1 | 0.1 | 11820 | 760 | 1 | JG122405512311 | 轧0.1，米数控制在23700-23800米，脱脂分一包10500米。 | 1 |  | 是 | 是 | 10 | 6
最终平整 | JG12240551672 | JG1224055167 | 东方850平整 | 合格 | 让步接收 | 甲 | 陈俊华 | 6035 | 6040 | 1.0008 | 10600 | 0.1 | 760 | 平整 | 内100米传207.7-208.9mm4个孔洞0.28-0.42平方毫米，尾2000米板面轻微碱液斑 | 20100142 | 轧硬 | 0.4*760-SPCC | 30210015 | 光亮卷 | 0.1-SPCC |  | 60 | MO001068 | MO001068-008-02 | GLJ003 | 光亮卷前处理 模板 | 13880 | 2024-07-01 | 2024-07-08 | 2 | 2024-07-11 15:27:59 | 2024-07-11 15:28:28 | 江苏东方九天新能源材料有限公司 | 178265 | 陈俊华 |  |  | 0.1 | 10550 | 760 | 1 | JG12240551672 | 轧0.1，米数控制在23700-23800米，脱脂分一包10500米。 | 1 |  | 是 | 是 | 4 | 8
最终平整 | JG12240551671 | JG1224055167 | 东方850平整 | 合格 | 让步接收 | 乙 | 鞠承 | 7480 | 7460 | 0.9973 | 13080 | 0.1 | 760 | 平整 | 1183米传31cm孔洞0.92平方毫米 | 20100142 | 轧硬 | 0.4*760-SPCC | 30210015 | 光亮卷 | 0.1-SPCC |  | 60 | MO001068 | MO001068-008-01 | GLJ003 | 光亮卷前处理 模板 | 13880 | 2024-07-01 | 2024-07-08 | 2 | 2024-07-11 15:27:06 | 2024-07-11 15:27:37 | 江苏东方九天新能源材料有限公司 | 178265 | 鞠承 |  |  | 0.1 | 13000 | 760 | 1 | JG12240551671 | 轧0.1，米数控制在23700-23800米，脱脂分一包10500米。 | 1 |  | 是 | 是 | 4 | 8
一次平整 | FM240703004-2 | FM240703004-2 | 东方750平整 | 合格 | 让步接收 | 甲 | 丁振,刘飞 | 3220 | 3000 | 0.9317 | 570 | 1.3 | 560 | 昆山富维:750一次平整（建议Ra0.8-1.2μm毛化辊），厚度公差：1.238-1.243mm,Ra0.6-0.8μm | C挫伤(偶有挫伤),X细划伤(细划伤),Z振纹(振纹) | 31010090 | 小品种钢卷 | 1.3-DC04 | 31010090 | 小品种钢卷 | 1.3-DC04 |  | 10 | MO001455 | MO001455-002 | XPZG001 | 小品种钢前处理模板 | 3220 | 2024-07-10 | 2024-07-22 | 3 | 2024-07-11 12:59:10 | 2024-07-11 13:04:39 | 江苏东方九天新能源材料有限公司 | 234716 | 丁振 |  |  | 1.3 | 0 | 560 | 1 | FM240703004-2 | 昆山富维: (1.3*560)厚度公差：1.22-1.23mm,粗糙度0.6-0.8um； （外加工料 废料全部给客户） | 1 | C挫伤(偶有挫伤),X细划伤(细划伤),Z振纹(振纹) | 是 | 是 | 5 | 2
一次平整 | FM240703004-1 | FM240703004-1 | 东方750平整 | 合格 | 让步接收 | 甲 | 丁振,刘飞 | 3220 | 3000 | 0.9317 | 570 | 1.3 | 560 | 昆山富维:750一次平整（建议Ra0.8-1.2μm毛化辊），厚度公差：1.238-1.243mm,Ra0.6-0.8μm | 振纹，细划伤,尾部50米挫伤,条印重 | 31010090 | 小品种钢卷 | 1.3-DC04 | 31010090 | 小品种钢卷 | 1.3-DC04 |  | 10 | MO001455 | MO001455-001 | XPZG001 | 小品种钢前处理模板 | 3220 | 2024-07-10 | 2024-07-22 | 3 | 2024-07-11 12:29:14 | 2024-07-11 12:44:12 | 江苏东方九天新能源材料有限公司 | 234715 | 丁振 |  |  | 1.3 | 0 | 560 | 1 | FM240703004-1 | 昆山富维: (1.3*560)厚度公差：1.22-1.23mm,粗糙度0.6-0.8um； （外加工料 废料全部给客户） | 1 | Z振纹(振纹，细划伤),C挫伤(尾部50米搓伤，条印重) | 是 | 是 | 15 | 1
平整改平 | JG122405505711 | JG122405505711 | 东方850平整 | 合格 | 让步接收 | 乙 | 鞠承,姚学禹 | 1685 | 1680 | 0.997 | 4230 | 0.1 | 533 | 改切，改平 | Y油斑(改切料板面油斑),X锈斑(表面锈斑点) | 20500018 | 光亮卷半成品 | 0.1-SPCC | 30210015 | 光亮卷 | 0.1-SPCC |  | 20 | MO001198 | MO001198-002 | GLJ003 | 光亮卷前处理 模板 | 2390 | 2024-07-04 | 2024-07-05 | 2 | 2024-07-11 07:20:23 | 2024-07-11 07:22:22 | 江苏东方九天新能源材料有限公司 | 205738 | 鞠承 |  |  | 0.1 | 4230 | 533 | 1 | JG122405505711 | 改切，改平 | 1 | Y油斑(改切料板面油斑),X锈斑(表面锈斑点) | 关闭 | 是 | 2 | 2
平整改平 | JG122405025122 | JG122405025122 | 东方850平整 | 合格 | 合格品 | 乙 | 鞠承,姚学禹 | 1260 | 1260 | 1 | 3120 | 0.1 | 533 | 改切，改平 |  | 30210015 | 光亮卷 | 0.1-SPCC | 30210015 | 光亮卷 | 0.1-SPCC |  | 20 | MO001198 | MO001198-001 | GLJ003 | 光亮卷前处理 模板 | 1780 | 2024-07-04 | 2024-07-05 | 2 | 2024-07-11 06:25:50 | 2024-07-11 06:26:34 | 江苏东方九天新能源材料有限公司 | 205708 | 鞠承 |  |  | 0.1 | 3100 | 533 | 1 | JG122405025122 | 改切，改平 | 1 |  | 是 | 是 | 3 | 1
最终平整 | JG122405509312 | JG1224055093 | 东方850平整 | 其他入库 | 协议品 | 乙 | 鞠承,姚学禹 | 990 | 990 | 1 | 1780 | 0.1 | 760 | 平整 | 来料操15CM内多处叠带剪下--短带【协议品】 | 20100142 | 轧硬 | 0.4*760-SPCC | 30210015 | 光亮卷 | 0.1-SPCC |  | 60 | MO000769 | MO000769-001-01-02 | KSFW001 | 东方小品种钢前处理 0.67（昆山富维 厚度公差：0.660-0.670mm,光泽度大于150GU（横向、纵向），粗糙度：Ra0.2-0.45um.硬度：HV80-110） | 12985 | 2024-06-17 | 2024-06-27 | 2 | 2024-07-11 05:41:56 | 2024-07-11 05:44:04 | 江苏东方九天新能源材料有限公司 |  | 鞠承 |  | 1 | 0.1 | 1780 | 760 | 1 | JG122405509312 | 轧0.1，米数控制在22200-22300米，脱脂分一包9200米。 | 1 | D叠带(来料操15CM内多处叠带) | 是 | 是 | 5404 | 1
最终平整 | JG122405509311 | JG1224055093 | 东方850平整 | 返工 | 返工 | 乙 | 鞠承,姚学禹 | 4850 | 4850 | 1 | 8700 | 0.1 | 760 | 平整 | 来料操15CM内花辊印重 | 20100142 | 轧硬 | 0.4*760-SPCC | 30210015 | 光亮卷 | 0.1-SPCC |  | 60 | MO000769 | MO000769-001-01-01 | KSFW001 | 东方小品种钢前处理 0.67（昆山富维 厚度公差：0.660-0.670mm,光泽度大于150GU（横向、纵向），粗糙度：Ra0.2-0.45um.硬度：HV80-110） | 12985 | 2024-06-17 | 2024-06-27 | 2 | 2024-07-11 05:41:56 | 2024-07-11 05:44:04 | 江苏东方九天新能源材料有限公司 |  | 鞠承 |  | 1 | 0.1 | 8700 | 760 | 1 | JG122405509311 | 轧0.1，米数控制在22200-22300米，脱脂分一包9200米。 | 1 | H花辊印(来料操15CM内花辊印重) | 是 | 是 | 5404 | 1
最终平整 | JG12240601351 | JG1224060135 | 东方850平整 | 合格 | 让步接收 | 乙 | 鞠承,姚学禹 | 5820 | 5820 | 1 | 10120 | 0.1 | 760 | 平整 | 色差条印,振纹 | 20100142 | 轧硬 | 0.4*760-SPCC | 30210015 | 光亮卷 | 0.1-SPCC |  | 60 | MO000937 | MO000937-001-01 | KSFW001 | 东方小品种钢前处理 0.67（昆山富维 厚度公差：0.660-0.670mm,光泽度大于150GU（横向、纵向），粗糙度：Ra0.2-0.45um.硬度：HV80-110） | 13440 | 2024-06-24 | 2024-07-04 | 2 | 2024-07-11 04:26:14 | 2024-07-11 04:26:58 | 江苏东方九天新能源材料有限公司 | 192980 | 鞠承 |  |  | 0.1 | 10050 | 760 | 1 | JG12240601351 | 轧0.1，米数控制在23100-23200米，脱脂分一包10400米。 | 1 | S色差条印(板面),Z振纹(板面) | 是 | 是 | 5598 | 1
最终平整 | JG12240602532 | JG1224060253 | 东方850平整 | 合格 | 让步接收 | 乙 | 鞠承,姚学禹 | 5735 | 5720 | 0.9974 | 9960 | 0.1 | 760 | 平整 | 振纹(板面),停机斑(50米处),64-83米传25cm5个0.28-0.57/470米传52CM0.14,色差条印，厚薄公差(夹纸内120米公差高0.105-0.110退【平整】) | 20100142 | 轧硬 | 0.4*760-SPCC | 30210015 | 光亮卷 | 0.1-SPCC |  | 60 | MO000945 | MO000945-018-02 | KSFW001 | 东方小品种钢前处理 0.67（昆山富维 厚度公差：0.660-0.670mm,光泽度大于150GU（横向、纵向），粗糙度：Ra0.2-0.45um.硬度：HV80-110） | 13500 | 2024-06-25 | 2024-07-05 | 2 | 2024-07-11 03:49:34 | 2024-07-11 03:52:18 | 江苏东方九天新能源材料有限公司 | 193099 | 鞠承 |  |  | 0.1 | 9900 | 760 | 1 | JG12240602532 | 轧0.1，米数控制在23100-23200米，脱脂分一包10400米。 | 1 | Z振纹(板面),T停机斑(50米处),K孔洞(64-83米传25CM5个0.28-0.57/470米传52CM0.14),S色差条印()H厚薄公差(夹纸内120米公差高0.105-0.110退【平整】) | 是 | 是 | 5723 | 18
最终平整 | JG12240602441 | JG1224060244 | 东方850平整 | 合格 | 合格品 | 乙 | 鞠承,姚学禹 | 7580 | 7480 | 0.9868 | 12870 | 0.1 | 760 | 平整 |  | 20100142 | 轧硬 | 0.4*760-SPCC | 30210015 | 光亮卷 | 0.1-SPCC |  | 60 | MO000945 | MO000945-011-01 | KSFW001 | 东方小品种钢前处理 0.67（昆山富维 厚度公差：0.660-0.670mm,光泽度大于150GU（横向、纵向），粗糙度：Ra0.2-0.45um.硬度：HV80-110） | 13475 | 2024-06-25 | 2024-07-05 | 2 | 2024-07-11 03:22:49 | 2024-07-11 03:23:22 | 江苏东方九天新能源材料有限公司 | 193091 | 鞠承 |  |  | 0.1 | 13000 | 760 | 1 | JG12240602441 | 轧0.1，米数控制在23100-23200米，脱脂分一包10400米。 | 1 |  | 是 | 是 | 5330 | 11
最终平整 | JG12240602442 | JG1224060244 | 东方850平整 | 待判定 | 返工 | 乙 | 鞠承,姚学禹 | 5770 | 5765 | 0.9991 | 9950 | 0.1 | 760 | 平整 | S色差条印(板面),Z振纹(板面),K孔洞(60-84米处19CM13个0.28-0.781个1.27/4789-4794米传48CM2个0.28-0.49) | 20100142 | 轧硬 | 0.4*760-SPCC | 30210015 | 光亮卷 | 0.1-SPCC |  | 60 | MO000945 | MO000945-011-02 | KSFW001 | 东方小品种钢前处理 0.67（昆山富维 厚度公差：0.660-0.670mm,光泽度大于150GU（横向、纵向），粗糙度：Ra0.2-0.45um.硬度：HV80-110） | 13475 | 2024-06-25 | 2024-07-05 | 2 | 2024-07-11 02:44:48 | 2024-07-11 02:46:43 | 江苏东方九天新能源材料有限公司 | 193091 | 鞠承 |  |  | 0.1 | 9900 | 760 | 1 | JG12240602442 | 轧0.1，米数控制在23100-23200米，脱脂分一包10400米。 | 1 | S色差条印(板面),Z振纹(板面),K孔洞(60-84米处19CM13个0.28-0.781个1.27/4789-4794米传48CM2个0.28-0.49) |  |  | 5330 | 11
最终平整 | JG122405511812 | JG1224055118 | 东方850平整 | 其他入库 | 协议品 | 乙 | 鞠承,姚学禹 | 430 | 430 | 1 | 720 | 0.1 | 760 | 平整 | D短带(松包打皱) | 20100142 | 轧硬 | 0.4*760-SPCC | 30210015 | 光亮卷 | 0.1-SPCC |  | 60 | MO000767 | MO000767-006-01-02 | KSFW001 | 东方小品种钢前处理 0.67（昆山富维 厚度公差：0.660-0.670mm,光泽度大于150GU（横向、纵向），粗糙度：Ra0.2-0.45um.硬度：HV80-110） | 13730 | 2024-06-17 | 2024-06-27 | 2 | 2024-07-11 02:12:10 | 2024-07-11 02:15:11 | 江苏东方九天新能源材料有限公司 |  | 鞠承 |  | 1 | 0.1 | 720 | 760 | 1 | JG122405511812 | 轧0.1，米数控制在23700-23800米，脱脂分一包10500米。 | 1 | D短带(松包打皱) | 是 | 是 | 9135 | 6
最终平整 | JG122405511811 | JG1224055118 | 东方850平整 | 合格 | 让步接收 | 乙 | 鞠承,姚学禹 | 6820 | 6820 | 1 | 11510 | 0.1 | 760 | 平整 | 厚薄公差(整卷0.105-0.107) | 20100142 | 轧硬 | 0.4*760-SPCC | 30210015 | 光亮卷 | 0.1-SPCC |  | 60 | MO000767 | MO000767-006-01-01 | KSFW001 | 东方小品种钢前处理 0.67（昆山富维 厚度公差：0.660-0.670mm,光泽度大于150GU（横向、纵向），粗糙度：Ra0.2-0.45um.硬度：HV80-110） | 13730 | 2024-06-17 | 2024-06-27 | 2 | 2024-07-11 02:12:10 | 2024-07-11 02:15:11 | 江苏东方九天新能源材料有限公司 |  | 鞠承 |  | 1 | 0.1 | 11510 | 760 | 1 | JG122405511811 | 轧0.1，米数控制在23700-23800米，脱脂分一包10500米。 | 1 | H厚薄公差(整卷0.105-0.107) | 是 | 是 | 9135 | 6
最终平整 | JG12240551182 | JG1224055118 | 东方850平整 | 合格 | 让步接收 | 乙 | 鞠承,姚学禹 | 5835 | 5830 | 0.9991 | 9850 | 0.1 | 760 | 平整 | 振纹,停机斑,6682米传29CM1.06,厚薄公差(夹纸内110米公差0.105-0.11【退平整】整卷公差0.105-0.107 | 20100142 | 轧硬 | 0.4*760-SPCC | 30210015 | 光亮卷 | 0.1-SPCC |  | 60 | MO000767 | MO000767-006-02 | KSFW001 | 东方小品种钢前处理 0.67（昆山富维 厚度公差：0.660-0.670mm,光泽度大于150GU（横向、纵向），粗糙度：Ra0.2-0.45um.硬度：HV80-110） | 13730 | 2024-06-17 | 2024-06-27 | 2 | 2024-07-11 01:14:37 | 2024-07-11 01:16:54 | 江苏东方九天新能源材料有限公司 | 187629 | 鞠承 |  |  | 0.1 | 9800 | 760 | 1 | JG12240551182 | 轧0.1，米数控制在23700-23800米，脱脂分一包10500米。 | 1 | Z振纹(),T停机斑(),K孔洞(6682米传29CM1.06),H厚薄公差(夹纸内110米公差0.105-0.11【退平整】整卷公差0.105-0.107) | 是 | 是 | 9135 | 6
最终平整 | JG12240602712 | JG1224060271 | 东方850平整 | 合格 | 合格品 | 乙 | 鞠承,姚学禹 | 9680 | 5210 | 0.5382 | 9180 | 0.1 | 760 | 平整 |  | 20100142 | 轧硬 | 0.4*760-SPCC | 30210015 | 光亮卷 | 0.1-SPCC |  | 60 | MO000947 | MO000947-001-02 | KSFW001 | 东方小品种钢前处理 0.67（昆山富维 厚度公差：0.660-0.670mm,光泽度大于150GU（横向、纵向），粗糙度：Ra0.2-0.45um.硬度：HV80-110） | 12935 | 2024-06-25 | 2024-07-05 | 2 | 2024-07-11 00:41:28 | 2024-07-11 00:44:10 | 江苏东方九天新能源材料有限公司 | 193129 | 鞠承 |  |  | 0.1 | 9680 | 760 | 1 | JG12240602712 | 轧0.1，米数控制在22200-22300米，脱脂分一包9200米。 | 1 |  | 是 | 是 | 4753 | 1
最终平整 | JG12240601252 | JG1224060125 | 东方850平整 | 合格 | 让步接收 | 乙 | 鞠承,姚学禹 | 6650 | 6610 | 0.994 | 11530 | 0.1 | 760 | 平整 | 停机斑(50米处),72-92米传8-24CM9个0.071-0.35/11515米传45CM1.557 | 20100142 | 轧硬 | 0.4*760-SPCC | 30210015 | 光亮卷 | 0.1-SPCC |  | 60 | MO000938 | MO000938-010-02 | KSFW001 | 东方小品种钢前处理 0.67（昆山富维 厚度公差：0.660-0.670mm,光泽度大于150GU（横向、纵向），粗糙度：Ra0.2-0.45um.硬度：HV80-110） | 13510 | 2024-06-24 | 2024-07-04 | 2 | 2024-07-11 00:15:15 | 2024-07-11 00:17:25 | 江苏东方九天新能源材料有限公司 | 192994 | 鞠承 |  |  | 0.1 | 11500 | 760 | 1 | JG12240601252 | 轧0.1，米数控制在23100-23200米，脱脂分一包10400米。 | 1 | T停机斑(50米处),K孔洞(72-92米传8-24CM9个0.071-0.35/11515米传45CM1.557) | 是 | 是 | 4770 | 10
最终平整 | JG122406027512 | JG1224060275 | 东方850平整 | 其他入库 | 协议品 | 甲 | 陈俊华,钱琨 | 920 | 920 | 1 | 1650 | 0.1 | 760 | 平整 | S松花印(整卷，重) | 20100142 | 轧硬 | 0.4*760-SPCC | 30210015 | 光亮卷 | 0.1-SPCC |  | 60 | MO000945 | MO000945-001-01-02 | KSFW001 | 东方小品种钢前处理 0.67（昆山富维 厚度公差：0.660-0.670mm,光泽度大于150GU（横向、纵向），粗糙度：Ra0.2-0.45um.硬度：HV80-110） | 13410 | 2024-06-25 | 2024-07-05 | 2 | 2024-07-10 18:02:48 | 2024-07-10 18:04:53 | 江苏东方九天新能源材料有限公司 |  | 陈俊华 |  | 1 | 0.1 | 1650 | 760 | 1 | JG122406027512 | 轧0.1，米数控制在23100-23200米，脱脂分一包10400米。 | 1 | S松花印(整卷，重) | 是 | 是 | 1764 | 1
最终平整 | JG122406027511 | JG1224060275 | 东方850平整 | 返工 | 返工 | 甲 | 陈俊华,钱琨 | 6180 | 6180 | 1 | 10720 | 0.1 | 760 | 平整 | S松花印(来料整卷操25CM，平后明显),D叠带(尾150米操3CM) | 20100142 | 轧硬 | 0.4*760-SPCC | 30210015 | 光亮卷 | 0.1-SPCC |  | 60 | MO000945 | MO000945-001-01-01 | KSFW001 | 东方小品种钢前处理 0.67（昆山富维 厚度公差：0.660-0.670mm,光泽度大于150GU（横向、纵向），粗糙度：Ra0.2-0.45um.硬度：HV80-110） | 13410 | 2024-06-25 | 2024-07-05 | 2 | 2024-07-10 18:02:48 | 2024-07-10 18:04:53 | 江苏东方九天新能源材料有限公司 |  | 陈俊华 |  | 1 | 0.1 | 10720 | 760 | 1 | JG122406027511 | 轧0.1，米数控制在23100-23200米，脱脂分一包10400米。 | 1 | S松花印(来料整卷操25CM，平后明显),D叠带(尾150米操3CM) |  |  | 1764 | 1
最终平整 | JG12240502381 | JG1224050238 | 东方850平整 | 返工 | 返工 | 甲 | 陈俊华,钱琨 | 9225 | 9170 | 0.994 | 15950 | 0.1 | 760 | 平整 | K孔洞(4057.1米传486.5MM0.42MM2),H花辊印(来料操20CM轻微),S松花印(内3500米传15CM，重) | 20100142 | 轧硬 | 0.4*760-SPCC | 30210015 | 光亮卷 | 0.1-SPCC |  | 60 | MO000943 | MO000943-003-01 | KSFW001 | 东方小品种钢前处理 0.67（昆山富维 厚度公差：0.660-0.670mm,光泽度大于150GU（横向、纵向），粗糙度：Ra0.2-0.45um.硬度：HV80-110） | 13880 | 2024-06-25 | 2024-07-05 | 2 | 2024-07-10 17:28:36 | 2024-07-10 17:30:44 | 江苏东方九天新能源材料有限公司 | 193072 | 陈俊华 |  |  | 0.1 | 15850 | 760 | 1 | JG12240502381 | 轧0.1，米数控制在23700-23800米，脱脂分一包10500米。 | 1 | K孔洞(4057.1米传486.5MM0.42MM2),H花辊印(来料操20CM轻微),S松花印(内3500米传15CM，重) |  |  | 3027 | 3
最终平整 | JG12240601282 | JG1224060128 | 东方850平整 | 合格 | 让步接收 | 甲 | 陈俊华,钱琨 | 5880 | 5870 | 0.9983 | 10340 | 0.1 | 760 | 平整 | 7389.2-7397米传463.7-464.9MM3个0.28-0.71MM2孔洞,松花印(内250米，以夹纸),下道工序剪下退平整，传碎边多 | 20100142 | 轧硬 | 0.4*760-SPCC | 30210015 | 光亮卷 | 0.1-SPCC |  | 60 | MO000938 | MO000938-013-02 | KSFW001 | 东方小品种钢前处理 0.67（昆山富维 厚度公差：0.660-0.670mm,光泽度大于150GU（横向、纵向），粗糙度：Ra0.2-0.45um.硬度：HV80-110） | 13460 | 2024-06-24 | 2024-07-04 | 2 | 2024-07-10 16:25:35 | 2024-07-10 16:28:36 | 江苏东方九天新能源材料有限公司 | 192997 | 陈俊华 |  |  | 0.1 | 10250 | 760 | 1 | JG12240601282 | 轧0.1，米数控制在23100-23200米，脱脂分一包10400米。 | 1 | K孔洞(7389.2-7397米传463.7-464.9MM3个0.28-0.71MM2),S松花印(内250米，以夹纸),S碎边(传碎边多) | 是 | 是 | 6842 | 13
最终平整 | JG12240601352 | JG1224060135 | 东方850平整 | 合格 | 合格品 | 甲 | 陈俊华,钱琨 | 7450 | 7450 | 1 | 13000 | 0.1 | 760 | 平整 | 9127.3米传697.3MM0.42MM2孔洞 | 20100142 | 轧硬 | 0.4*760-SPCC | 30210015 | 光亮卷 | 0.1-SPCC |  | 60 | MO000937 | MO000937-001-02 | KSFW001 | 东方小品种钢前处理 0.67（昆山富维 厚度公差：0.660-0.670mm,光泽度大于150GU（横向、纵向），粗糙度：Ra0.2-0.45um.硬度：HV80-110） | 13440 | 2024-06-24 | 2024-07-04 | 2 | 2024-07-10 15:49:31 | 2024-07-10 15:50:18 | 江苏东方九天新能源材料有限公司 | 192980 | 陈俊华 |  |  | 0.1 | 12900 | 760 | 1 | JG12240601352 | 轧0.1，米数控制在23100-23200米，脱脂分一包10400米。 | 1 | K孔洞(9127.3米传697.3MM0.42MM2) | 是 | 是 | 5598 | 1
最终平整 | JG12240551621 | JG1224055162 | 东方850平整 | 合格 | 合格品 | 甲 | 陈俊华,钱琨 | 5915 | 5910 | 0.9992 | 10350 | 0.1 | 760 | 平整 |  | 20100142 | 轧硬 | 0.4*760-SPCC | 30210015 | 光亮卷 | 0.1-SPCC |  | 60 | MO000772 | MO000772-004-01 | KSFW001 | 东方小品种钢前处理 0.67（昆山富维 厚度公差：0.660-0.670mm,光泽度大于150GU（横向、纵向），粗糙度：Ra0.2-0.45um.硬度：HV80-110） | 12010 | 2024-06-17 | 2024-06-27 | 2 | 2024-07-10 13:58:23 | 2024-07-10 13:59:05 | 江苏东方九天新能源材料有限公司 | 187674 | 陈俊华 |  |  | 0.1 | 10300 | 760 | 1 | JG12240551621 | 轧0.1，米数控制在20700-20800米，脱脂平均分包 | 1 |  | 是 | 是 | 4619 | 4
最终平整 | JG12240602542 | JG1224060254 | 东方850平整 | 合格 | 让步接收 | 甲 | 陈俊华,钱琨 | 5910 | 5930 | 1.0034 | 10350 | 0.1 | 760 | 平整 | 949.3米传173.4mm孔洞0.57平方毫米 | 20100142 | 轧硬 | 0.4*760-SPCC | 30210015 | 光亮卷 | 0.1-SPCC |  | 60 | MO000945 | MO000945-023-02 | KSFW001 | 东方小品种钢前处理 0.67（昆山富维 厚度公差：0.660-0.670mm,光泽度大于150GU（横向、纵向），粗糙度：Ra0.2-0.45um.硬度：HV80-110） | 13520 | 2024-06-25 | 2024-07-05 | 2 | 2024-07-10 13:28:18 | 2024-07-10 13:29:22 | 江苏东方九天新能源材料有限公司 | 193104 | 陈俊华 |  |  | 0.1 | 10200 | 760 | 1 | JG12240602542 | 轧0.1，米数控制在23100-23200米，脱脂分一包10400米。 | 1 | K孔洞(949.3米传173.4MM0.57MM2) | 是 | 是 | 5692 | 23
最终平整 | JG12240602422 | JG1224060242 | 东方850平整 | 合格 | 合格品 | 甲 | 陈俊华,钱琨 | 5785 | 5780 | 0.9991 | 10070 | 0.1 | 760 | 平整 |  | 20100142 | 轧硬 | 0.4*760-SPCC | 30210015 | 光亮卷 | 0.1-SPCC |  | 60 | MO000945 | MO000945-021-02 | KSFW001 | 东方小品种钢前处理 0.67（昆山富维 厚度公差：0.660-0.670mm,光泽度大于150GU（横向、纵向），粗糙度：Ra0.2-0.45um.硬度：HV80-110） | 13520 | 2024-06-25 | 2024-07-05 | 2 | 2024-07-10 12:59:25 | 2024-07-10 12:59:48 | 江苏东方九天新能源材料有限公司 | 193102 | 陈俊华 |  |  | 0.1 | 10000 | 760 | 1 | JG12240602422 | 轧0.1，米数控制在23100-23200米，脱脂分一包10400米。 | 1 |  | 是 | 是 | 4183 | 21
最终平整 | JG12240602711 | JG1224060271 | 东方850平整 | 合格 | 合格品 | 甲 | 陈俊华,钱琨 | 7200 | 7220 | 1.0028 | 12620 | 0.1 | 760 | 平整 |  | 20100142 | 轧硬 | 0.4*760-SPCC | 30210015 | 光亮卷 | 0.1-SPCC |  | 60 | MO000947 | MO000947-001-01 | KSFW001 | 东方小品种钢前处理 0.67（昆山富维 厚度公差：0.660-0.670mm,光泽度大于150GU（横向、纵向），粗糙度：Ra0.2-0.45um.硬度：HV80-110） | 12935 | 2024-06-25 | 2024-07-05 | 2 | 2024-07-10 12:31:14 | 2024-07-10 12:31:48 | 江苏东方九天新能源材料有限公司 | 193129 | 陈俊华 |  |  | 0.1 | 12550 | 760 | 1 | JG12240602711 | 轧0.1，米数控制在22200-22300米，脱脂分一包9200米。 | 1 |  | 是 | 是 | 4753 | 1
最终平整 | JG12240550932 | JG1224055093 | 东方850平整 | 合格 | 让步接收 | 甲 | 陈俊华,钱琨 | 5850 | 5830 | 0.9966 | 10330 | 0.1 | 760 | 平整 | 乳化斑(重) | 20100142 | 轧硬 | 0.4*760-SPCC | 30210015 | 光亮卷 | 0.1-SPCC |  | 60 | MO000769 | MO000769-001-02 | KSFW001 | 东方小品种钢前处理 0.67（昆山富维 厚度公差：0.660-0.670mm,光泽度大于150GU（横向、纵向），粗糙度：Ra0.2-0.45um.硬度：HV80-110） | 12985 | 2024-06-17 | 2024-06-27 | 2 | 2024-07-10 11:16:10 | 2024-07-10 11:16:56 | 江苏东方九天新能源材料有限公司 | 187639 | 陈俊华 |  |  | 0.1 | 10270 | 760 | 1 | JG12240550932 | 轧0.1，米数控制在22200-22300米，脱脂分一包9200米。 | 1 | R乳化斑(重) | 是 | 是 | 5404 | 1
最终平整 | JG12240602531 | JG1224060253 | 东方850平整 | 合格 | 合格品 | 甲 | 陈俊华,钱琨 | 7175 | 7160 | 0.9979 | 12510 | 0.1 | 760 | 平整 |  | 20100142 | 轧硬 | 0.4*760-SPCC | 30210015 | 光亮卷 | 0.1-SPCC |  | 60 | MO000945 | MO000945-018-01 | KSFW001 | 东方小品种钢前处理 0.67（昆山富维 厚度公差：0.660-0.670mm,光泽度大于150GU（横向、纵向），粗糙度：Ra0.2-0.45um.硬度：HV80-110） | 13500 | 2024-06-25 | 2024-07-05 | 2 | 2024-07-10 10:46:37 | 2024-07-10 10:47:12 | 江苏东方九天新能源材料有限公司 | 193099 | 陈俊华 |  |  | 0.1 | 12400 | 760 | 1 | JG12240602531 | 轧0.1，米数控制在23100-23200米，脱脂分一包10400米。 | 1 |  | 是 | 是 | 5723 | 18
最终平整 | JG12240551591 | JG1224055159 | 东方850平整 | 其他入库 | 返工 | 甲 | 陈俊华,钱琨 | 4620 | 4610 | 0.9978 | 6720 | 0.125 | 760 | 平整 | 5480米后传35CM内松花印重，尾600米操10-40CM缩芯印 | 20100142 | 轧硬 | 0.4*760-SPCC | 30210004 | 光亮卷 | 0.125-SPCC |  | 60 | MO001241 | MO001241-001-01 | GLJ003 | 光亮卷前处理 模板 | 13780 | 2024-07-05 | 2024-07-12 | 5 | 2024-07-10 09:45:56 | 2024-07-10 09:48:42 | 江苏东方九天新能源材料有限公司 | 187625 | 陈俊华 |  |  | 0.125 | 6650 | 760 | 1 | JG12240551591 | 轧0.125，厚度0.117-0.122mm，米数控制在19700-19800米，脱脂分一包6500米。 | 0 | S松花印(5480米后传35CM内，重),S缩芯(尾600米操10-40CM缩芯印) | 关闭 | 是 | 2101 | 1
最终平整 | JG122405506322 | JG1224055063 | 东方850平整 | 合格 | 合格品 | 甲 | 陈俊华,钱琨 | 6570 | 4300 | 0.6545 | 7510 | 0.1 | 760 | 平整 | K孔洞(1616.8-1637.2米传420.8-421.1MM3个0.14-0.35；2663.5-2810.6米传207.9-389.7MM3个0.14-0.42；4556.4米传590.7MM0.99；5771.7米传356.1MM0.28；7617.6米传337.3MM0.35；10035.5米传457.7MM1.56MM2) | 20100142 | 轧硬 | 0.4*760-SPCC | 30210015 | 光亮卷 | 0.1-SPCC |  | 60 | MO000769 | MO000769-005-02-02 | KSFW001 | 东方小品种钢前处理 0.67（昆山富维 厚度公差：0.660-0.670mm,光泽度大于150GU（横向、纵向），粗糙度：Ra0.2-0.45um.硬度：HV80-110） | 12860 | 2024-06-17 | 2024-06-27 | 2 | 2024-07-10 09:10:29 | 2024-07-10 09:11:48 | 江苏东方九天新能源材料有限公司 |  | 陈俊华 |  | 1 | 0.1 | 11400 | 760 | 1 | JG12240550632 | 轧0.1，米数控制在22200-22300米，脱脂分一包9200米。 | 1 |  | 是 | 是 | 8726 | 5
最终平整 | JG12240602752 | JG1224060275 | 东方850平整 | 待判定 | 返工 | 乙 | 鞠承,姚学禹 | 6150 | 6110 | 0.9935 | 10580 | 0.1 | 760 | 平整 | S松花印(操35CM内松花印重)S松花印(来料整卷35CM内松花印重) | 20100142 | 轧硬 | 0.4*760-SPCC | 30210015 | 光亮卷 | 0.1-SPCC |  | 60 | MO000945 | MO000945-001-02 | KSFW001 | 东方小品种钢前处理 0.67（昆山富维 厚度公差：0.660-0.670mm,光泽度大于150GU（横向、纵向），粗糙度：Ra0.2-0.45um.硬度：HV80-110） | 13410 | 2024-06-25 | 2024-07-05 | 2 | 2024-07-10 06:22:31 | 2024-07-10 06:24:00 | 江苏东方九天新能源材料有限公司 | 193074 | 鞠承 |  |  | 0.1 | 10600 | 760 | 1 | JG12240602752 | 轧0.1，米数控制在23100-23200米，脱脂分一包10400米。 | 1 | S松花印(来料整卷35CM内松花印重) |  |  | 1764 | 1
最终平整 | JG122406024112 | JG1224060241 | 东方850平整 | 其他入库 | 协议品 | 乙 | 鞠承,姚学禹 | 2360 | 2360 | 1 | 4120 | 0.1 | 760 | 平整 | D叠带(2100-2130米传22CM内叠带5米未平打皱/3720-3990米传20CM内叠带/传20CM偶有松花印) | 20100142 | 轧硬 | 0.4*760-SPCC | 30210015 | 光亮卷 | 0.1-SPCC |  | 60 | MO000945 | MO000945-016-01-02 | KSFW001 | 东方小品种钢前处理 0.67（昆山富维 厚度公差：0.660-0.670mm,光泽度大于150GU（横向、纵向），粗糙度：Ra0.2-0.45um.硬度：HV80-110） | 13500 | 2024-06-25 | 2024-07-05 | 2 | 2024-07-10 05:07:21 | 2024-07-10 05:14:30 | 江苏东方九天新能源材料有限公司 |  | 鞠承 |  | 1 | 0.1 | 13500 | 760 | 1 | JG122406024112 | 轧0.1，米数控制在23100-23200米，脱脂分一包10400米。 | 1 | D叠带(2100-2130米传22CM内叠带5米未平打皱/3720-3990米传20CM内叠带/传20CM偶有松花印) | 是 | 是 | 2355 | 16
最终平整 | JG122406024111 | JG1224060241 | 东方850平整 | 合格 | 合格品 | 乙 | 鞠承,姚学禹 | 7745 | 5360 | 0.6921 | 9380 | 0.1 | 760 | 平整 |  | 20100142 | 轧硬 | 0.4*760-SPCC | 30210015 | 光亮卷 | 0.1-SPCC |  | 60 | MO000945 | MO000945-016-01-01 | KSFW001 | 东方小品种钢前处理 0.67（昆山富维 厚度公差：0.660-0.670mm,光泽度大于150GU（横向、纵向），粗糙度：Ra0.2-0.45um.硬度：HV80-110） | 13500 | 2024-06-25 | 2024-07-05 | 2 | 2024-07-10 05:07:21 | 2024-07-10 05:14:30 | 江苏东方九天新能源材料有限公司 |  | 鞠承 |  | 1 | 0.1 | 13500 | 760 | 1 | JG122406024111 | 轧0.1，米数控制在23100-23200米，脱脂分一包10400米。 | 1 |  | 是 | 是 | 2355 | 16
一次平整 | JG12240551023 | JG12240551023 | 东方850平整 | 合格 | 合格品 | 甲 | 陈俊华,钱琨 | 1860 | 1840 | 0.9892 | 4350 | 0.1 | 550 | / |  | 20500018 | 光亮卷半成品 | 0.1-SPCC | 30210015 | 光亮卷 | 0.1-SPCC |  | 20 | MO001096 | MO001096-001 | GLJ003 | 光亮卷前处理 模板 | 2540 | 2024-07-01 | 2024-07-08 | 2 | 2024-07-10 05:00:39 | 2024-07-10 05:01:19 | 江苏东方九天新能源材料有限公司 | 200039 | 陈俊华 |  |  | 0.1 | 4350 | 550 | 1 | JG12240551023 | 松花印需切边 |  |  | 否 | 否 | 2438 | 1
最终平整 | JG12240601292 | JG1224060129 | 东方850平整 | 合格 | 让步接收 | 乙 | 鞠承,姚学禹 | 5845 | 5850 | 1.0009 | 10240 | 0.1 | 760 | 平整 | 1221米传14cm孔洞（0.14mm2），1395米传48cm孔洞（1.13mm2），2269米传35cm孔洞（0.85mm2) | 20100142 | 轧硬 | 0.4*760-SPCC | 30210015 | 光亮卷 | 0.1-SPCC |  | 60 | MO000938 | MO000938-008-02 | KSFW001 | 东方小品种钢前处理 0.67（昆山富维 厚度公差：0.660-0.670mm,光泽度大于150GU（横向、纵向），粗糙度：Ra0.2-0.45um.硬度：HV80-110） | 13450 | 2024-06-24 | 2024-07-04 | 2 | 2024-07-10 03:47:37 | 2024-07-10 03:49:08 | 江苏东方九天新能源材料有限公司 | 192992 | 鞠承 |  |  | 0.1 | 10200 | 760 | 1 | JG12240601292 | 轧0.1，米数控制在23100-23200米，脱脂分一包10400米。 | 1 | R乳化斑(板面),K孔洞(1221米传14CM0.14/1395米传48CM1.13/2269米传35传35CM0.85) | 是 | 是 | 5996 | 8
最终平整 | JG12240602412 | JG1224060241 | 东方850平整 | 合格 | 让步接收 | 乙 | 鞠承,姚学禹 | 5880 | 5900 | 1.0034 | 10340 | 0.1 | 760 | 平整 | 乳化斑，停机斑 | 20100142 | 轧硬 | 0.4*760-SPCC | 30210015 | 光亮卷 | 0.1-SPCC |  | 60 | MO000945 | MO000945-016-02 | KSFW001 | 东方小品种钢前处理 0.67（昆山富维 厚度公差：0.660-0.670mm,光泽度大于150GU（横向、纵向），粗糙度：Ra0.2-0.45um.硬度：HV80-110） | 13500 | 2024-06-25 | 2024-07-05 | 2 | 2024-07-10 03:18:07 | 2024-07-10 03:19:12 | 江苏东方九天新能源材料有限公司 | 193096 | 鞠承 |  |  | 0.1 | 10270 | 760 | 1 | JG12240602412 | 轧0.1，米数控制在23100-23200米，脱脂分一包10400米。 | 1 | R乳化斑(板面),T停机斑(50米尾30米处) | 是 | 是 | 2355 | 16
最终平整 | JG12240602541 | JG1224060254 | 东方850平整 | 合格 | 让步接收 | 乙 | 鞠承,姚学禹 | 7465 | 7460 | 0.9993 | 13020 | 0.1 | 760 | 平整 | 白斑，乳化斑 | 20100142 | 轧硬 | 0.4*760-SPCC | 30210015 | 光亮卷 | 0.1-SPCC |  | 60 | MO000945 | MO000945-023-01 | KSFW001 | 东方小品种钢前处理 0.67（昆山富维 厚度公差：0.660-0.670mm,光泽度大于150GU（横向、纵向），粗糙度：Ra0.2-0.45um.硬度：HV80-110） | 13520 | 2024-06-25 | 2024-07-05 | 2 | 2024-07-10 02:39:35 | 2024-07-10 02:40:32 | 江苏东方九天新能源材料有限公司 | 193104 | 鞠承 |  |  | 0.1 | 12940 | 760 | 1 | JG12240602541 | 轧0.1，米数控制在23100-23200米，脱脂分一包10400米。 | 1 | B白斑(板面),R乳化斑(板面) | 是 | 是 | 5692 | 23
最终平整 | JG12240602421 | JG1224060242 | 东方850平整 | 合格 | 让步接收 | 乙 | 鞠承,姚学禹 | 7540 | 7560 | 1.0027 | 13150 | 0.1 | 760 | 平整 | 7509米传23cm孔洞（0.14mm2），10017米传39cm孔洞（0.07mm2），11279米传40cm孔洞（0.21mm2 ) | 20100142 | 轧硬 | 0.4*760-SPCC | 30210015 | 光亮卷 | 0.1-SPCC |  | 60 | MO000945 | MO000945-021-01 | KSFW001 | 东方小品种钢前处理 0.67（昆山富维 厚度公差：0.660-0.670mm,光泽度大于150GU（横向、纵向），粗糙度：Ra0.2-0.45um.硬度：HV80-110） | 13520 | 2024-06-25 | 2024-07-05 | 2 | 2024-07-10 02:08:01 | 2024-07-10 02:10:01 | 江苏东方九天新能源材料有限公司 | 193102 | 鞠承 |  |  | 0.1 | 13050 | 760 | 1 | JG12240602421 | 轧0.1，米数控制在23100-23200米，脱脂分一包10400米。 | 1 | Z振纹(表面),T停机斑(50米30米处),R乳化斑(板面),K孔洞(7509米传23CM0.14/10017米传39CM0.07/11279米传40CM0.21 ) | 是 | 是 | 4183 | 21
最终平整 | JG12240551521 | JG1224055152 | 东方850平整 | 合格 | 让步接收 | 乙 | 鞠承,姚学禹 | 4535 | 4530 | 0.9989 | 6550 | 0.125 | 760 | 平整 | 6420米传侧38cm一个孔洞（0.35mm2) | 20100142 | 轧硬 | 0.4*760-SPCC | 30210004 | 光亮卷 | 0.125-SPCC |  | 60 | MO001139 | MO001139-002-01 | GLJ003 | 光亮卷前处理 模板 | 13810 | 2024-07-03 | 2024-07-08 | 2 | 2024-07-09 07:14:12 | 2024-07-09 20:26:49 | 江苏东方九天新能源材料有限公司 | 178262 | 鞠承 |  |  | 0.125 | 6500 | 760 | 1 | JG12240551521 | 轧0.125，厚度0.117-0.122mm，米数控制在19700-19800米，脱脂分一包6500米。 | 1 | S色差条印(.),K孔洞(6420米处传38CM一个0.35平方毫米) | 是 | 是 | 3100 | 2
最终平整 | JG12240551451 | JG1224055145 | 东方850平整 | 其他入库 | 返工 | 乙 | 鞠承,姚学禹 | 4500 | 4500 | 1 | 6590 | 0.125 | 760 | 平整 | 1328-1361米传侧10cm9个孔洞（1.49-2.18mm2) | 20100142 | 轧硬 | 0.4*760-SPCC | 30210004 | 光亮卷 | 0.125-SPCC |  | 60 | MO001139 | MO001139-001-01 | GLJ003 | 光亮卷前处理 模板 | 13735 | 2024-07-03 | 2024-07-08 | 2 | 2024-07-09 05:21:21 | 2024-07-09 20:24:47 | 江苏东方九天新能源材料有限公司 | 161510 | 鞠承 |  |  | 0.125 | 6550 | 760 | 1 | JG12240551451 | 轧0.125，厚度0.117-0.122mm，米数控制在19700-19800米，脱脂分一包6500米。 | 1 | S色差条印(.),R乳化斑(.),K孔洞(1328-1361米传10CM9个孔洞1.49-2.18) | 是 | 是 | 3967 | 1
最终平整 | JG12240550371 | JG1224055037 | 东方850平整 | 合格 | 让步接收 | 乙 | 鞠承,姚学禹 | 4590 | 4280 | 0.9325 | 6220 | 0.125 | 760 | 平整 | 尾800米操边5-15CM折印 | 20100142 | 轧硬 | 0.4*760-SPCC | 30210004 | 光亮卷 | 0.125-SPCC |  | 60 | MO001137 | MO001137-001-01 | GLJ003 | 光亮卷前处理 模板 | 13930 | 2024-07-03 | 2024-07-03 | 2 | 2024-07-08 00:28:53 | 2024-07-09 20:15:27 | 江苏东方九天新能源材料有限公司 | 178269 | 鞠承 |  |  | 0.125 | 6600 | 760 | 1 | JG12240550371 | 轧0.125，厚度0.117-0.122mm，米数控制在19800-19900米，脱脂分一包6600米。 | 1 | N粘钢折印(尾800米操边5-15CM),S色差条印(.),H横辊印(.),R乳化斑(.) | 是 | 是 | 4640 | 1
最终平整 | JG12240551592 | JG1224055159 | 东方850平整 | 合格 | 让步接收 | 甲 | 陈俊华,钱琨 | 9020 | 9020 | 1 | 13120 | 0.125 | 760 | 平整 | 105.8米传102.3MM孔洞0.85平方毫米 | 20100142 | 轧硬 | 0.4*760-SPCC | 30210004 | 光亮卷 | 0.125-SPCC |  | 60 | MO001241 | MO001241-001-02 | GLJ003 | 光亮卷前处理 模板 | 13780 | 2024-07-05 | 2024-07-12 | 5 | 2024-07-09 13:18:20 | 2024-07-09 13:19:12 | 江苏东方九天新能源材料有限公司 | 187625 | 陈俊华 |  |  | 0.125 | 13020 | 760 | 1 | JG12240551592 | 轧0.125，厚度0.117-0.122mm，米数控制在19700-19800米，脱脂分一包6500米。 | 1 | K孔洞(105.8米传102.3MM0.85MM2) | 是 | 是 | 2101 | 1
最终平整 | JG12240601422 | JG1224060142 | 东方850平整 | 合格 | 让步接收 | 甲 | 陈俊华,钱琨 | 6100 | 6090 | 0.9984 | 10690 | 0.1 | 760 | 平整 | 乳化斑(重)，1125.3-1156.6米传251.7-252.7MM7个孔洞0.21-0.42平方毫米 | 20100142 | 轧硬 | 0.4*760-SPCC | 30210015 | 光亮卷 | 0.1-SPCC |  | 60 | MO000938 | MO000938-005-02 | KSFW001 | 东方小品种钢前处理 0.67（昆山富维 厚度公差：0.660-0.670mm,光泽度大于150GU（横向、纵向），粗糙度：Ra0.2-0.45um.硬度：HV80-110） | 13445 | 2024-06-24 | 2024-07-04 | 2 | 2024-07-09 12:20:56 | 2024-07-09 12:22:26 | 江苏东方九天新能源材料有限公司 | 192989 | 陈俊华 |  |  | 0.1 | 10600 | 760 | 1 | JG12240601422 | 轧0.1，米数控制在23100-23200米，脱脂分一包10400米。 | 1 | R乳化斑(重),K孔洞(1125.3-1156.6米传251.7-252.7MM7个0.21-0.42MM2) | 是 | 是 | 6007 | 5
最终平整 | JG12240551652 | JG1224055165 | 东方850平整 | 合格 | 合格品 | 甲 | 陈俊华,钱琨 | 5715 | 5690 | 0.9956 | 9950 | 0.1 | 760 | 平整 |  | 20100142 | 轧硬 | 0.4*760-SPCC | 30210015 | 光亮卷 | 0.1-SPCC |  | 60 | MO000693 | MO000693-002-02 | KSFW001 | 东方小品种钢前处理 0.67（昆山富维 厚度公差：0.660-0.670mm,光泽度大于150GU（横向、纵向），粗糙度：Ra0.2-0.45um.硬度：HV80-110） | 13500 | 2024-06-07 | 2024-06-17 | 2 | 2024-07-09 11:05:50 | 2024-07-09 11:06:12 | 江苏东方九天新能源材料有限公司 | 178283 | 陈俊华 |  |  | 0.1 | 9900 | 760 | 1 | JG12240551652 | 轧0.1，米数控制在23200-23300米，脱脂分一包10400米。 | 1 |  | 是 | 是 | 13232 | 2
最终平整 | JG12240551651 | JG1224055165 | 东方850平整 | 合格 | 合格品 | 甲 | 陈俊华,钱琨 | 7515 | 7510 | 0.9993 | 13200 | 0.1 | 760 | 平整 |  | 20100142 | 轧硬 | 0.4*760-SPCC | 30210015 | 光亮卷 | 0.1-SPCC |  | 60 | MO000693 | MO000693-002-01 | KSFW001 | 东方小品种钢前处理 0.67（昆山富维 厚度公差：0.660-0.670mm,光泽度大于150GU（横向、纵向），粗糙度：Ra0.2-0.45um.硬度：HV80-110） | 13500 | 2024-06-07 | 2024-06-17 | 2 | 2024-07-09 10:36:13 | 2024-07-09 10:36:45 | 江苏东方九天新能源材料有限公司 | 178283 | 陈俊华 |  |  | 0.1 | 13100 | 760 | 1 | JG12240551651 | 轧0.1，米数控制在23200-23300米，脱脂分一包10400米。 | 1 |  | 是 | 是 | 13232 | 2
最终平整 | JG12240601281 | JG1224060128 | 东方850平整 | 合格 | 让步接收 | 甲 | 陈俊华,钱琨 | 7365 | 7360 | 0.9993 | 12950 | 0.1 | 760 | 平整 | 乳化斑(重) | 20100142 | 轧硬 | 0.4*760-SPCC | 30210015 | 光亮卷 | 0.1-SPCC |  | 60 | MO000938 | MO000938-013-01 | KSFW001 | 东方小品种钢前处理 0.67（昆山富维 厚度公差：0.660-0.670mm,光泽度大于150GU（横向、纵向），粗糙度：Ra0.2-0.45um.硬度：HV80-110） | 13460 | 2024-06-24 | 2024-07-04 | 2 | 2024-07-09 10:06:01 | 2024-07-09 10:06:49 | 江苏东方九天新能源材料有限公司 | 192997 | 陈俊华 |  |  | 0.1 | 12830 | 760 | 1 | JG12240601281 | 轧0.1，米数控制在23100-23200米，脱脂分一包10400米。 | 1 | R乳化斑(重) | 是 | 是 | 6842 | 13
最终平整 | JG12240550372 | JG1224055037 | 东方850平整 | 合格 | 让步接收 | 乙 | 鞠承 | 9230 | 9220 | 0.9989 | 13340 | 0.125 | 760 | 平整 | 443米传侧36cm处孔洞（0.42mm2） | 20100142 | 轧硬 | 0.4*760-SPCC | 30210004 | 光亮卷 | 0.125-SPCC |  | 60 | MO001137 | MO001137-001-02 | GLJ003 | 光亮卷前处理 模板 | 13930 | 2024-07-03 | 2024-07-03 | 2 | 2024-07-08 01:05:02 | 2024-07-09 09:49:45 | 江苏东方九天新能源材料有限公司 | 178269 | 鞠承 |  |  | 0.125 | 13340 | 760 | 1 | JG12240550372 | 轧0.125，厚度0.117-0.122mm，米数控制在19800-19900米，脱脂分一包6600米。 | 1 | S色差条印(),R乳化斑() | 是 | 是 | 4640 | 1
最终平整 | JG12240551522 | JG1224055152 | 东方850平整 | 合格 | 让步接收 | 乙 | 鞠承 | 9100 | 9100 | 1 | 13190 | 0.125 | 760 | 平整 | 乳化斑 | 20100142 | 轧硬 | 0.4*760-SPCC | 30210004 | 光亮卷 | 0.125-SPCC |  | 60 | MO001139 | MO001139-002-02 | GLJ003 | 光亮卷前处理 模板 | 13810 | 2024-07-03 | 2024-07-08 | 2 | 2024-07-09 09:45:16 | 2024-07-09 09:46:21 | 江苏东方九天新能源材料有限公司 | 178262 | 鞠承 |  |  | 0.125 | 13100 | 760 | 1 | JG12240551522 | 轧0.125，厚度0.117-0.122mm，米数控制在19700-19800米，脱脂分一包6500米。 | 1 | S色差条印(),R乳化斑() | 是 | 是 | 3100 | 2
最终平整 | JG12240551452 | JG1224055145 | 东方850平整 | 合格 | 让步接收 | 乙 | 鞠承 | 9115 | 9110 | 0.9995 | 13390 | 0.125 | 760 | 平整 | 夹纸内100米松花印重(剪下退平整)，10381米传侧35cm2个孔洞（0.007、2.27mm2） | 20100142 | 轧硬 | 0.4*760-SPCC | 30210004 | 光亮卷 | 0.125-SPCC |  | 60 | MO001139 | MO001139-001-02 | GLJ003 | 光亮卷前处理 模板 | 13735 | 2024-07-03 | 2024-07-08 | 2 | 2024-07-08 20:19:28 | 2024-07-09 09:44:38 | 江苏东方九天新能源材料有限公司 | 161510 | 鞠承 |  |  | 0.125 | 13300 | 760 | 1 | JG12240551452 | 轧0.125，厚度0.117-0.122mm，米数控制在19700-19800米，脱脂分一包6500米。 | 1 | S松花印(夹纸内100米松花印重),R乳化斑(),B白条纹() | 是 | 是 | 3967 | 1
最终平整 | JG12240602462 | JG1224060246 | 东方850平整 | 合格 | 让步接收 | 乙 | 鞠承,姚学禹 | 6000 | 5990 | 0.9983 | 10480 | 0.1 | 760 | 平整 | 夹纸内220米操10cm 来料松花印【退平整】,1542米传43CM孔洞0.07平方毫米，内500米表面亮条印重 | 20100142 | 轧硬 | 0.4*760-SPCC | 30210015 | 光亮卷 | 0.1-SPCC |  | 60 | MO000945 | MO000945-007-02 | KSFW001 | 东方小品种钢前处理 0.67（昆山富维 厚度公差：0.660-0.670mm,光泽度大于150GU（横向、纵向），粗糙度：Ra0.2-0.45um.硬度：HV80-110） | 13450 | 2024-06-25 | 2024-07-05 | 2 | 2024-07-09 06:51:43 | 2024-07-09 06:54:05 | 江苏东方九天新能源材料有限公司 | 193087 | 鞠承 |  |  | 0.1 | 10450 | 760 | 1 | JG12240602462 | 轧0.1，米数控制在23100-23200米，脱脂分一包10400米。 | 1 | S松花印(夹纸内220米操10出门来料松花印【退平整】】),K孔洞(1542米传43CM0.07),L亮斑(年500米表面亮条印重) | 是 | 是 | 4942 | 7
最终平整 | JG12240551532 | JG1224055153 | 东方850平整 | 合格 | 合格品 | 乙 | 鞠承,姚学禹 | 6010 | 6000 | 0.9983 | 10360 | 0.1 | 760 | 平整 |  | 20100142 | 轧硬 | 0.4*760-SPCC | 30210015 | 光亮卷 | 0.1-SPCC |  | 60 | MO000664 | MO000664-008-02 | KSFW001 | 东方小品种钢前处理 0.67（昆山富维 厚度公差：0.660-0.670mm,光泽度大于150GU（横向、纵向），粗糙度：Ra0.2-0.45um.硬度：HV80-110） | 13730 | 2024-06-05 | 2024-06-15 | 2 | 2024-07-09 06:29:14 | 2024-07-09 06:29:43 | 江苏东方九天新能源材料有限公司 | 161507 | 鞠承 |  |  | 0.1 | 10300 | 760 | 1 | JG12240551532 | 轧0.1，米数控制在23700-23800米，脱脂分一包10500米。 | 1 |  | 是 | 是 | 6403 | 8
最终平整 | JG122405506321 | JG1224055063 | 东方850平整 | 合格 | 合格品 | 甲 | 陈俊华,钱琨 | 2220 | 2220 | 1 | 3880 | 0.1 | 760 | 平整 | K孔洞(1724米传74.7MM1.13MM2) | 20100142 | 轧硬 | 0.4*760-SPCC | 30210015 | 光亮卷 | 0.1-SPCC |  | 60 | MO000769 | MO000769-005-02-01 | KSFW001 | 东方小品种钢前处理 0.67（昆山富维 厚度公差：0.660-0.670mm,光泽度大于150GU（横向、纵向），粗糙度：Ra0.2-0.45um.硬度：HV80-110） | 12860 | 2024-06-17 | 2024-06-27 | 2 | 2024-07-02 07:11:18 | 2024-07-09 05:44:52 | 江苏东方九天新能源材料有限公司 |  | 陈俊华 |  | 1 | 0.1 | 11400 | 760 | 1 | JG12240550632 | 轧0.1，米数控制在22200-22300米，脱脂分一包9200米。 | 1 |  | 是 | 是 | 8726 | 5
最终平整 | JG12240601312 | JG1224060131 | 东方850平整 | 合格 | 合格品 | 乙 | 鞠承,姚学禹 | 5840 | 5820 | 0.9966 | 10130 | 0.1 | 760 | 平整 |  | 20100142 | 轧硬 | 0.4*760-SPCC | 30210015 | 光亮卷 | 0.1-SPCC |  | 60 | MO000938 | MO000938-002-02 | KSFW001 | 东方小品种钢前处理 0.67（昆山富维 厚度公差：0.660-0.670mm,光泽度大于150GU（横向、纵向），粗糙度：Ra0.2-0.45um.硬度：HV80-110） | 13490 | 2024-06-24 | 2024-07-04 | 2 | 2024-07-09 04:50:55 | 2024-07-09 04:51:27 | 江苏东方九天新能源材料有限公司 | 192986 | 鞠承 |  |  | 0.1 | 10100 | 760 | 1 | JG12240601312 | 轧0.1，米数控制在23100-23200米，脱脂分一包10400米。 | 1 |  | 是 | 是 | 3962 | 2
最终平整 | JG12240601291 | JG1224060129 | 东方850平整 | 合格 | 让步接收 | 乙 | 鞠承,姚学禹 | 7475 | 7480 | 1.0007 | 13080 | 0.1 | 760 | 平整 | 4759米传45CM孔洞0.283平方毫米 | 20100142 | 轧硬 | 0.4*760-SPCC | 30210015 | 光亮卷 | 0.1-SPCC |  | 60 | MO000938 | MO000938-008-01 | KSFW001 | 东方小品种钢前处理 0.67（昆山富维 厚度公差：0.660-0.670mm,光泽度大于150GU（横向、纵向），粗糙度：Ra0.2-0.45um.硬度：HV80-110） | 13450 | 2024-06-24 | 2024-07-04 | 2 | 2024-07-09 04:17:35 | 2024-07-09 04:18:26 | 江苏东方九天新能源材料有限公司 | 192992 | 鞠承 |  |  | 0.1 | 13000 | 760 | 1 | JG12240601291 | 轧0.1，米数控制在23100-23200米，脱脂分一包10400米。 | 1 | K孔洞(4759米传45CM0.283) | 是 | 是 | 5996 | 8
最终平整 | JG12240601272 | JG1224060127 | 东方850平整 | 合格 | 让步接收 | 乙 | 鞠承,姚学禹 | 6040 | 6060 | 1.0033 | 10570 | 0.1 | 760 | 平整 | T停机斑(50米处尾30米处),K孔洞(87米传54CM0.21/741米传26CM6.44) | 20100142 | 轧硬 | 0.4*760-SPCC | 30210015 | 光亮卷 | 0.1-SPCC |  | 60 | MO000938 | MO000938-012-02 | KSFW001 | 东方小品种钢前处理 0.67（昆山富维 厚度公差：0.660-0.670mm,光泽度大于150GU（横向、纵向），粗糙度：Ra0.2-0.45um.硬度：HV80-110） | 13445 | 2024-06-24 | 2024-07-04 | 2 | 2024-07-09 03:43:11 | 2024-07-09 03:44:29 | 江苏东方九天新能源材料有限公司 | 192996 | 鞠承 |  |  | 0.1 | 10510 | 760 | 1 | JG12240601272 | 轧0.1，米数控制在23100-23200米，脱脂分一包10400米。 | 1 | T停机斑(50米处尾30米处),K孔洞(87米传54CM0.21/741米传26CM6.44) | 是 | 是 | 1927 | 12
最终平整 | JG12240602461 | JG1224060246 | 东方850平整 | 合格 | 让步接收 | 乙 | 鞠承,姚学禹 | 7215 | 7210 | 0.9993 | 12600 | 0.1 | 760 | 平整 | 13米传17CM1.70/11612米传28CM0.21mm2孔洞,表面色差条印重 | 20100142 | 轧硬 | 0.4*760-SPCC | 30210015 | 光亮卷 | 0.1-SPCC |  | 60 | MO000945 | MO000945-007-01 | KSFW001 | 东方小品种钢前处理 0.67（昆山富维 厚度公差：0.660-0.670mm,光泽度大于150GU（横向、纵向），粗糙度：Ra0.2-0.45um.硬度：HV80-110） | 13450 | 2024-06-25 | 2024-07-05 | 2 | 2024-07-09 03:15:05 | 2024-07-09 03:16:29 | 江苏东方九天新能源材料有限公司 | 193087 | 鞠承 |  |  | 0.1 | 12540 | 760 | 1 | JG12240602461 | 轧0.1，米数控制在23100-23200米，脱脂分一包10400米。 | 1 | K孔洞(13米传17CM1.70/11612米传28CM0.21),S色差条印(表面色差条印重) | 是 | 是 | 4942 | 7
最终平整 | JG12240551641 | JG1224055164 | 东方850平整 | 合格 | 让步接收 | 乙 | 鞠承,姚学禹 | 6055 | 6040 | 0.9975 | 10530 | 0.1 | 760 | 平整 | 色差条印(表面),1834米传45CM2.83/6543-6876米传25-32CM3个0.07-2.62/8073-9801米传28-33CM3个0.14-0.28，1个2.62mm2孔洞 | 20100142 | 轧硬 | 0.4*760-SPCC | 30210015 | 光亮卷 | 0.1-SPCC |  | 60 | MO000771 | MO000771-002-01 | KSFW001 | 东方小品种钢前处理 0.67（昆山富维 厚度公差：0.660-0.670mm,光泽度大于150GU（横向、纵向），粗糙度：Ra0.2-0.45um.硬度：HV80-110） | 12290 | 2024-06-17 | 2024-06-27 | 2 | 2024-07-09 02:18:00 | 2024-07-09 02:20:10 | 江苏东方九天新能源材料有限公司 | 187670 | 鞠承 |  |  | 0.1 | 10500 | 760 | 1 | JG12240551641 | 轧0.1，米数控制在21100-21200米，脱脂平均分包 | 1 | S色差条印(表面),K孔洞(1834米 传45CM2.83/6543-6876米传25-32CM3个0.07-2.62/8073-9801米传28-33CM3个0.14-0.28/1个2.62) | 是 | 是 | 8241 | 2
最终平整 | JG12240601322 | JG1224060132 | 东方850平整 | 合格 | 让步接收 | 乙 | 鞠承,姚学禹 | 5995 | 5890 | 0.9825 | 10250 | 0.1 | 760 | 平整 | 326米传23CM0.42mm2孔洞,停机斑(尾30米),色差条印(表面) | 20100142 | 轧硬 | 0.4*760-SPCC | 30210015 | 光亮卷 | 0.1-SPCC |  | 60 | MO000938 | MO000938-003-02 | KSFW001 | 东方小品种钢前处理 0.67（昆山富维 厚度公差：0.660-0.670mm,光泽度大于150GU（横向、纵向），粗糙度：Ra0.2-0.45um.硬度：HV80-110） | 13510 | 2024-06-24 | 2024-07-04 | 2 | 2024-07-09 01:35:34 | 2024-07-09 01:36:41 | 江苏东方九天新能源材料有限公司 | 192987 | 鞠承 |  |  | 0.1 | 10440 | 760 | 1 | JG12240601322 | 轧0.1，米数控制在23100-23200米，脱脂分一包10400米。 | 1 | K孔洞(326米传23CM0.42),T停机斑(尾30米),S色差条印(表面) | 是 | 是 | 5592 | 3
最终平整 | JG12240551491 | JG1224055149 | 东方850平整 | 合格 | 让步接收 | 乙 | 鞠承,姚学禹 | 6840 | 6540 | 0.9561 | 11420 | 0.1 | 760 | 平整 | 乳化斑(表面),56-86米传21-33CM8个0.071-0.78mm2孔洞 | 20100142 | 轧硬 | 0.4*760-SPCC | 30210015 | 光亮卷 | 0.1-SPCC |  | 60 | MO000692 | MO000692-002-01 | KSFW001 | 东方小品种钢前处理 0.67（昆山富维 厚度公差：0.660-0.670mm,光泽度大于150GU（横向、纵向），粗糙度：Ra0.2-0.45um.硬度：HV80-110） | 13840 | 2024-06-07 | 2024-06-17 | 2 | 2024-07-09 01:07:54 | 2024-07-09 01:09:01 | 江苏东方九天新能源材料有限公司 | 178261 | 鞠承 |  |  | 0.1 | 11850 | 760 | 1 | JG12240551491 | 轧0.1，米数控制在23700-23800米，脱脂分一包10500米。 | 1 | R乳化斑(表面),K孔洞(56-86米传21-33CM8个0.071-0.78) | 是 | 是 | 4772 | 2
最终平整 | JG12240551642 | JG1224055164 | 东方850平整 | 合格 | 让步接收 | 乙 | 鞠承,姚学禹 | 6130 | 6110 | 0.9967 | 10660 | 0.1 | 760 | 平整 | 10277米传37CM2.76/1710米传27CM0.07mm2孔洞,停机斑(50米处),乳化斑(表面) | 20100142 | 轧硬 | 0.4*760-SPCC | 30210015 | 光亮卷 | 0.1-SPCC |  | 60 | MO000771 | MO000771-002-02 | KSFW001 | 东方小品种钢前处理 0.67（昆山富维 厚度公差：0.660-0.670mm,光泽度大于150GU（横向、纵向），粗糙度：Ra0.2-0.45um.硬度：HV80-110） | 12290 | 2024-06-17 | 2024-06-27 | 2 | 2024-07-09 00:16:51 | 2024-07-09 00:18:37 | 江苏东方九天新能源材料有限公司 | 187670 | 鞠承 |  |  | 0.1 | 10640 | 760 | 1 | JG12240551642 | 轧0.1，米数控制在21100-21200米，脱脂平均分包 | 1 | K孔洞(10277米传37CM2.76/1710米传27CM0.07),T停机斑(50米处),R乳化斑(来料表面) | 是 | 是 | 8241 | 2
平整翻包 | JG122405504522 | JG12240550452 | 东方850平整 | 其他入库 | 协议品 | 乙 | 鞠承,姚学禹 | 1550 | 1550 | 1 | 2700 | 0.1 | 760 | JG12240550452 内2700米并包短带； JG12240550302 5190-5203米处分包 | S松花印(500米表面中间) | 30210015 | 光亮卷 | 0.1-SPCC | 30210015 | 光亮卷 | 0.1-SPCC |  | 10 | MO001197 | MO001197-001-02 | GLJ003 | 光亮卷前处理 模板 | 6080 | 2024-07-04 | 2024-07-05 | 2 | 2024-07-09 00:12:50 | 2024-07-09 00:15:02 | 江苏东方九天新能源材料有限公司 |  | 鞠承 |  | 1 | 0.1 | 10580 | 710 | 1 | JG122405504522 | JG12240550452 内2700米并包短带；JG12240550302 5190-5203米处分包 | 1 | S松花印(500米表面中间) | 是 | 是 | 4 | 1
平整翻包 | JG122405504521 | JG12240550452 | 东方850平整 | 合格 | 合格品 | 乙 | 鞠承,姚学禹 | 6080 | 4530 | 0.7451 | 7880 | 0.1 | 760 | JG12240550452 内2700米并包短带； JG12240550302 5190-5203米处分包 |  | 30210015 | 光亮卷 | 0.1-SPCC | 30210015 | 光亮卷 | 0.1-SPCC |  | 10 | MO001197 | MO001197-001-01 | GLJ003 | 光亮卷前处理 模板 | 6080 | 2024-07-04 | 2024-07-05 | 2 | 2024-07-09 00:12:50 | 2024-07-09 00:15:02 | 江苏东方九天新能源材料有限公司 |  | 鞠承 |  | 1 | 0.1 | 10580 | 710 | 1 | JG122405504521 | JG12240550452 内2700米并包短带；JG12240550302 5190-5203米处分包 | 1 |  | 是 | 是 | 4 | 1
最终平整 | JG12240551531 | JG1224055153 | 东方850平整 | 合格 | 让步接收 | 甲 | 陈俊华,钱琨 | 7435 | 7420 | 0.998 | 12840 | 0.1 | 760 | 平整 | 乳化斑(重) | 20100142 | 轧硬 | 0.4*760-SPCC | 30210015 | 光亮卷 | 0.1-SPCC |  | 60 | MO000664 | MO000664-008-01 | KSFW001 | 东方小品种钢前处理 0.67（昆山富维 厚度公差：0.660-0.670mm,光泽度大于150GU（横向、纵向），粗糙度：Ra0.2-0.45um.硬度：HV80-110） | 13730 | 2024-06-05 | 2024-06-15 | 2 | 2024-07-08 16:43:51 | 2024-07-08 17:02:11 | 江苏东方九天新能源材料有限公司 | 161507 | 陈俊华 |  |  | 0.1 | 12740 | 760 | 1 | JG12240551531 | 轧0.1，米数控制在23700-23800米，脱脂分一包10500米。 | 1 | R乳化斑(重) | 是 | 是 | 6403 | 8
最终平整 | JL00240300411 | JL0024030041 | 东方850平整 | 合格 | 让步接收 | 甲 | 陈俊华 | 6530 | 6470 | 0.9908 | 5250 | 0.254 | 630 | 海金杜门：850平整用1.0-1.2μm细毛化辊平整、厚度公差：0.250-0.255mm、硬度90-100HV,粗糙度Ra0.5-0.7μm（合格证上备注镍基带蓝色标签） | X线条印(下板面，平后淡)X线条印(两边，重) | 20100086 | 轧硬 | 0.6*630-SPCC | 20600002 | 镍钝化卷半成品 | 0.254-SPCC |  | 50 | MO000994 | MO000994-002-01 | ZDY | 自定义 | 13280 | 2024-06-25 | 2024-06-27 | 2 | 2024-07-08 16:41:26 | 2024-07-08 16:42:44 | 江苏东方九天新能源材料有限公司 | 194124 | 陈俊华 |  |  | 0.254 | 5250 | 630 | 1 | JL00240300411 | 海金杜门:（0.254）厚度公差：0.250-0.255mm、硬度：90-100HV,粗糙度：Ra0.5-0.7μm | 1 | X线条印(下板面，平后淡)X线条印(两边) | 是 | 是 | 7 | 2
最终平整 | JL00240100812 | JL0024010081 | 东方850平整 | 合格 | 让步接收 | 甲 | 陈俊华 | 5440 | 5400 | 0.9926 | 4380 | 0.254 | 630 | 海金杜门：850平整用1.0-1.2μm细毛化辊平整、厚度公差：0.250-0.255mm、硬度90-100HV,粗糙度Ra0.5-0.7μm（合格证上备注镍基带蓝色标签） | X线条印(下板面，平后淡)X线条印(两边，重) | 20100086 | 轧硬 | 0.6*630-SPCC | 20600002 | 镍钝化卷半成品 | 0.254-SPCC |  | 50 | MO000994 | MO000994-001-02 | ZDY | 自定义 | 11370 | 2024-06-25 | 2024-06-27 | 2 | 2024-07-08 16:38:41 | 2024-07-08 16:40:55 | 江苏东方九天新能源材料有限公司 | 194122 | 陈俊华 |  |  | 0.254 | 4280 | 630 | 1 | JL00240100812 | 海金杜门:（0.254）厚度公差：0.250-0.255mm、硬度：90-100HV,粗糙度：Ra0.5-0.7μm | 1 | X线条印(下板面，平后淡)X线条印(两边，重) | 是 | 是 | 11 | 1
最终平整 | JL00240100811 | JL0024010081 | 东方850平整 | 合格 | 让步接收 | 甲 | 陈俊华 | 5700 | 5570 | 0.9772 | 4500 | 0.254 | 630 | 海金杜门：850平整用1.0-1.2μm细毛化辊平整、厚度公差：0.250-0.255mm、硬度90-100HV,粗糙度Ra0.5-0.7μm（合格证上备注镍基带蓝色标签） | Y氧化边(两边)X线条印(上下板面，平后淡) | 20100086 | 轧硬 | 0.6*630-SPCC | 20600002 | 镍钝化卷半成品 | 0.254-SPCC |  | 50 | MO000994 | MO000994-001-01 | ZDY | 自定义 | 11370 | 2024-06-25 | 2024-06-27 | 2 | 2024-07-08 16:33:43 | 2024-07-08 16:37:49 | 江苏东方九天新能源材料有限公司 | 194122 | 陈俊华 |  |  | 0.254 | 4500 | 630 | 1 | JL00240100811 | 海金杜门:（0.254）厚度公差：0.250-0.255mm、硬度：90-100HV,粗糙度：Ra0.5-0.7μm | 1 | Y氧化边(两边)X线条印(上下板面，平后淡) | 是 | 是 | 11 | 1
最终平整 | JG12240601321 | JG1224060132 | 东方850平整 | 合格 | 合格品 | 甲 | 陈俊华,钱琨 | 7385 | 7370 | 0.998 | 12870 | 0.1 | 760 | 平整 |  | 20100142 | 轧硬 | 0.4*760-SPCC | 30210015 | 光亮卷 | 0.1-SPCC |  | 60 | MO000938 | MO000938-003-01 | KSFW001 | 东方小品种钢前处理 0.67（昆山富维 厚度公差：0.660-0.670mm,光泽度大于150GU（横向、纵向），粗糙度：Ra0.2-0.45um.硬度：HV80-110） | 13510 | 2024-06-24 | 2024-07-04 | 2 | 2024-07-08 15:59:06 | 2024-07-08 15:59:58 | 江苏东方九天新能源材料有限公司 | 192987 | 陈俊华 |  |  | 0.1 | 12800 | 760 | 1 | JG12240601321 | 轧0.1，米数控制在23100-23200米，脱脂分一包10400米。 | 1 |  | 是 | 是 | 5592 | 3
最终平整 | JG12240601421 | JG1224060142 | 东方850平整 | 待判定 | 返工 | 甲 | 陈俊华,钱琨 | 7250 | 7230 | 0.9972 | 12620 | 0.1 | 760 | 平整 | K孔洞(10826.9米传63.3MM0.56；10946.5米传699.7MM0.35；12482-12495.7米传721.8-725.1MM5个0.85；4个2.33-4.46MM2) | 20100142 | 轧硬 | 0.4*760-SPCC | 30210015 | 光亮卷 | 0.1-SPCC |  | 60 | MO000938 | MO000938-005-01 | KSFW001 | 东方小品种钢前处理 0.67（昆山富维 厚度公差：0.660-0.670mm,光泽度大于150GU（横向、纵向），粗糙度：Ra0.2-0.45um.硬度：HV80-110） | 13445 | 2024-06-24 | 2024-07-04 | 2 | 2024-07-08 15:29:08 | 2024-07-08 15:31:28 | 江苏东方九天新能源材料有限公司 | 192989 | 陈俊华 |  |  | 0.1 | 12600 | 760 | 1 | JG12240601421 | 轧0.1，米数控制在23100-23200米，脱脂分一包10400米。 | 1 | K孔洞(10826.9米传63.3MM0.56；10946.5米传699.7MM0.35；12482-12495.7米传721.8-725.1MM5个0.85；4个2.33-4.46MM2) | 否 | 否 | 6007 | 5
最终平整 | JG12240601361 | JG1224060136 | 东方850平整 | 合格 | 让步接收 | 甲 | 陈俊华,钱琨 | 7500 | 7490 | 0.9987 | 13070 | 0.1 | 760 | 平整 | 2359.3米、2375.6米传132.3mm处各1个孔洞0.07、0.14平方毫米，乳化斑(重) | 20100142 | 轧硬 | 0.4*760-SPCC | 30210015 | 光亮卷 | 0.1-SPCC |  | 60 | MO000938 | MO000938-001-01 | KSFW001 | 东方小品种钢前处理 0.67（昆山富维 厚度公差：0.660-0.670mm,光泽度大于150GU（横向、纵向），粗糙度：Ra0.2-0.45um.硬度：HV80-110） | 13460 | 2024-06-24 | 2024-07-04 | 2 | 2024-07-08 13:58:56 | 2024-07-08 14:01:48 | 江苏东方九天新能源材料有限公司 | 192985 | 陈俊华 |  |  | 0.1 | 13000 | 760 | 1 | JG12240601361 | 轧0.1，米数控制在23100-23200米，脱脂分一包10400米。 | 1 | K孔洞(2359.3米，2375.6米传132.3MM处各1个0.07；0.14MM2)R乳化斑(重),K孔洞(2359.3米，2375.6米传132.3MM各1个，0.07；0.14MM2) | 是 | 是 | 3812 | 1
最终平整 | JG122406012712 | JG1224060127 | 东方850平整 | 其他入库 | 协议品 | 甲 | 陈俊华,钱琨 | 400 | 400 | 1 | 680 | 0.1 | 760 | 平整 |  | 20100142 | 轧硬 | 0.4*760-SPCC | 30210015 | 光亮卷 | 0.1-SPCC |  | 60 | MO000938 | MO000938-012-01-02 | KSFW001 | 东方小品种钢前处理 0.67（昆山富维 厚度公差：0.660-0.670mm,光泽度大于150GU（横向、纵向），粗糙度：Ra0.2-0.45um.硬度：HV80-110） | 13445 | 2024-06-24 | 2024-07-04 | 2 | 2024-07-08 13:29:56 | 2024-07-08 13:33:35 | 江苏东方九天新能源材料有限公司 |  | 陈俊华 |  | 1 | 0.1 | 12640 | 760 | 1 | JG122406012712 | 轧0.1，米数控制在23100-23200米，脱脂分一包10400米。 | 1 |  | 是 | 是 | 1927 | 12
最终平整 | JG122406012711 | JG1224060127 | 东方850平整 | 合格 | 合格品 | 甲 | 陈俊华,钱琨 | 7280 | 6900 | 0.9478 | 12020 | 0.1 | 760 | 平整 |  | 20100142 | 轧硬 | 0.4*760-SPCC | 30210015 | 光亮卷 | 0.1-SPCC |  | 60 | MO000938 | MO000938-012-01-01 | KSFW001 | 东方小品种钢前处理 0.67（昆山富维 厚度公差：0.660-0.670mm,光泽度大于150GU（横向、纵向），粗糙度：Ra0.2-0.45um.硬度：HV80-110） | 13445 | 2024-06-24 | 2024-07-04 | 2 | 2024-07-08 13:29:56 | 2024-07-08 13:33:35 | 江苏东方九天新能源材料有限公司 |  | 陈俊华 |  | 1 | 0.1 | 12640 | 760 | 1 | JG122406012711 | 轧0.1，米数控制在23100-23200米，脱脂分一包10400米。 | 1 |  | 是 | 是 | 1927 | 12
最终平整 | JG122406013112 | JG1224060131 | 东方850平整 | 其他入库 | 协议品 | 甲 | 陈俊华,钱琨 | 610 | 610 | 1 | 1050 | 0.1 | 760 | 平整 | H黄斑(下板面传20CM淡黄斑；内800米左右有垃圾掉入),R乳化斑(重) | 20100142 | 轧硬 | 0.4*760-SPCC | 30210015 | 光亮卷 | 0.1-SPCC |  | 60 | MO000938 | MO000938-002-01-02 | KSFW001 | 东方小品种钢前处理 0.67（昆山富维 厚度公差：0.660-0.670mm,光泽度大于150GU（横向、纵向），粗糙度：Ra0.2-0.45um.硬度：HV80-110） | 13490 | 2024-06-24 | 2024-07-04 | 2 | 2024-07-08 12:24:42 | 2024-07-08 12:36:36 | 江苏东方九天新能源材料有限公司 |  | 陈俊华 |  | 1 | 0.1 | 13100 | 760 | 1 | JG122406013112 | 轧0.1，米数控制在23100-23200米，脱脂分一包10400米。 | 1 | H黄斑(下板面传20CM淡黄斑；内800米左右有垃圾掉入),R乳化斑(重) | 是 | 是 | 3962 | 2
最终平整 | JG122406013111 | JG1224060131 | 东方850平整 | 合格 | 让步接收 | 甲 | 陈俊华,钱琨 | 7560 | 6930 | 0.9167 | 12120 | 0.1 | 760 | 平整 | H黄斑(下板面传20CM淡黄斑；内800米左右有垃圾掉入),R乳化斑(重) | 20100142 | 轧硬 | 0.4*760-SPCC | 30210015 | 光亮卷 | 0.1-SPCC |  | 60 | MO000938 | MO000938-002-01-01 | KSFW001 | 东方小品种钢前处理 0.67（昆山富维 厚度公差：0.660-0.670mm,光泽度大于150GU（横向、纵向），粗糙度：Ra0.2-0.45um.硬度：HV80-110） | 13490 | 2024-06-24 | 2024-07-04 | 2 | 2024-07-08 12:24:42 | 2024-07-08 12:36:36 | 江苏东方九天新能源材料有限公司 |  | 陈俊华 |  | 1 | 0.1 | 13100 | 760 | 1 | JG122406013111 | 轧0.1，米数控制在23100-23200米，脱脂分一包10400米。 | 1 | H黄斑(下板面传20CM淡黄斑；内800米左右有垃圾掉入),R乳化斑(重) | 是 | 是 | 3962 | 2
平整翻包 | JG122406014123 | JG12240601412 | 东方850平整 | 合格 | 合格品 | 乙 | 鞠承 | 3030 | 3030 | 1 | 5300 | 0.1 | 760 | JG12240601412 外圈翻包到6605米分一包，5301-6605米并包短带； JG12240550111 内1259米并包短带； |  | 30210015 | 光亮卷 | 0.1-SPCC | 30210015 | 光亮卷 | 0.1-SPCC |  | 10 | MO001194 | MO001194-001-03 | GLJ003 | 光亮卷前处理 模板 | 7580 | 2024-07-04 | 2024-07-05 | 2 | 2024-07-08 07:04:00 | 2024-07-08 07:05:37 | 江苏东方九天新能源材料有限公司 |  | 鞠承 |  | 1 | 0.1 | 13250 | 760 | 1 | JG122406014123 | JG12240601412 外圈翻包到6605米分一包，5301-6605米并包短带；JG12240550111 内1259米并包短带； | 1 |  | 是 | 是 | 1 | 1
平整翻包 | JG122406014122 | JG12240601412 | 东方850平整 | 其他入库 | 协议品 | 乙 | 鞠承 | 760 | 760 | 1 | 1300 | 0.1 | 760 | JG12240601412 外圈翻包到6605米分一包，5301-6605米并包短带； JG12240550111 内1259米并包短带； | 短带 | 30210015 | 光亮卷 | 0.1-SPCC | 30210015 | 光亮卷 | 0.1-SPCC |  | 10 | MO001194 | MO001194-001-02 | GLJ003 | 光亮卷前处理 模板 | 7580 | 2024-07-04 | 2024-07-05 | 2 | 2024-07-08 07:04:00 | 2024-07-08 07:05:37 | 江苏东方九天新能源材料有限公司 |  | 鞠承 |  | 1 | 0.1 | 13250 | 760 | 1 | JG122406014122 | JG12240601412 外圈翻包到6605米分一包，5301-6605米并包短带；JG12240550111 内1259米并包短带； | 1 |  | 是 | 是 | 1 | 1
平整翻包 | JG122406014121 | JG12240601412 | 东方850平整 | 合格 | 让步接收 | 乙 | 鞠承 | 3790 | 3790 | 1 | 6650 | 0.1 | 760 | JG12240601412 外圈翻包到6605米分一包，5301-6605米并包短带； JG12240550111 内1259米并包短带； | K孔洞(3118米传40CM0.07) | 30210015 | 光亮卷 | 0.1-SPCC | 30210015 | 光亮卷 | 0.1-SPCC |  | 10 | MO001194 | MO001194-001-01 | GLJ003 | 光亮卷前处理 模板 | 7580 | 2024-07-04 | 2024-07-05 | 2 | 2024-07-08 07:04:00 | 2024-07-08 07:05:37 | 江苏东方九天新能源材料有限公司 |  | 鞠承 |  | 1 | 0.1 | 13250 | 760 | 1 | JG122406014121 | JG12240601412 外圈翻包到6605米分一包，5301-6605米并包短带；JG12240550111 内1259米并包短带； | 1 | K孔洞(3118米传40CM0.07) | 是 | 是 | 1 | 1
平整翻包 | JG1224050251212 | JG122405025121 | 东方850平整 | 其他入库 | 协议品 | 乙 | 鞠承,姚学禹 | 350 | 350 | 1 | 620 | 0.1 | 760 | JG122405025121 (内600米并包短带)； JG1224051401 (11920米后翻包短带) | 短带 | 30210015 | 光亮卷 | 0.1-SPCC | 30210015 | 光亮卷 | 0.1-SPCC |  | 10 | MO001195 | MO001195-001-02 | GLJ003 | 光亮卷前处理 模板 | 5990 | 2024-07-04 | 2024-07-05 | 2 | 2024-07-08 05:47:29 | 2024-07-08 05:48:36 | 江苏东方九天新能源材料有限公司 |  | 鞠承 |  | 1 | 0.1 | 10430 | 760 | 1 | JG1224050251212 | JG122405025121 (内600米并包短带)；JG1224051401 (11920米后翻包短带) | 1 |  | 是 | 是 | 1 | 1
平整翻包 | JG1224050251211 | JG122405025121 | 东方850平整 | 合格 | 合格品 | 乙 | 鞠承,姚学禹 | 5990 | 5640 | 0.9416 | 9800 | 0.1 | 760 | JG122405025121 (内600米并包短带)； JG1224051401 (11920米后翻包短带) |  | 30210015 | 光亮卷 | 0.1-SPCC | 30210015 | 光亮卷 | 0.1-SPCC |  | 10 | MO001195 | MO001195-001-01 | GLJ003 | 光亮卷前处理 模板 | 5990 | 2024-07-04 | 2024-07-05 | 2 | 2024-07-08 05:47:29 | 2024-07-08 05:48:36 | 江苏东方九天新能源材料有限公司 |  | 鞠承 |  | 1 | 0.1 | 10430 | 760 | 1 | JG1224050251211 | JG122405025121 (内600米并包短带)；JG1224051401 (11920米后翻包短带) | 1 |  | 是 | 是 | 1 | 1
平整翻包 | JG12240551022 | JG12240551022 | 东方850平整 | 合格 | 让步接收 | 乙 | 鞠承,姚学禹 | 1980 | 1860 | 0.9394 | 3200 | 0.1 | 760 | JG12240551022 内132米倒包剪去 ； JG12240550232 翻包喊质检确认 | K孔洞(258米传41CM1.13/1287-1298米传25CM2个0.21/2879米传16CM5.59/3028米传53CM0.21) | 30210015 | 光亮卷 | 0.1-SPCC | 30210015 | 光亮卷 | 0.1-SPCC |  | 10 | MO001193 | MO001193-001 | GLJ003 | 光亮卷前处理 模板 | 1980 | 2024-07-04 | 2024-07-05 | 2 | 2024-07-08 05:22:07 | 2024-07-08 05:23:46 | 江苏东方九天新能源材料有限公司 | 205272 | 鞠承 |  |  | 0.1 | 3370 | 760 | 1 | JG12240551022 | JG12240551022 内132米倒包剪去 ；JG12240550232 翻包喊质检确认 | 1 | K孔洞(258米传41CM1.13/1287-1298米传25CM2个0.21/2879米传16CM5.59/3028米传53CM0.21) | 是 | 是 | 1 | 1
最终平整 | JG12240551252 | JG1224055125 | 东方850平整 | 待判定 | 5 | 乙 | 鞠承,姚学禹 | 6070 | 6070 | 1 | 10340 | 0.1 | 760 | 平整 | 299-632米传侧32-63cm7个孔洞（0.142-0.708mm2），1600-2130米传侧18-58cm7个孔洞（0.07-1.84mm2），5391米传侧42cm孔洞（0.14mm2），10166米传侧43cm孔洞（0.28mm2) | 20100142 | 轧硬 | 0.4*760-SPCC | 30210015 | 光亮卷 | 0.1-SPCC |  | 60 | MO001032 | MO001032-001-02 | GLJ003 | 光亮卷前处理 模板 | 13800 | 2024-06-28 | 2024-07-06 | 2 | 2024-07-08 02:54:27 | 2024-07-08 02:58:55 | 江苏东方九天新能源材料有限公司 | 161502 | 鞠承 |  |  | 0.1 | 10270 | 760 | 1 | JG12240551252 | 轧0.1，米数控制在23700-23800米，脱脂分一包10500米。 | 0 | H厚薄公差(整卷公差0.104-0.107),K孔洞(299-632米传32-63CM7个0.142-0.708/1600-2130米传18-58CM7个0.07-1.84/5391米传42CM0.14/10166米传43CM0.28) | 是 | 是 | 1179 | 1
最终平整 | JG12240551412 | JG1224055141 | 东方850平整 | 合格 | 让步接收 | 乙 | 鞠承,姚学禹 | 5695 | 5690 | 0.9991 | 9960 | 0.1 | 760 | 平整 | 乳化斑 | 20100142 | 轧硬 | 0.4*760-SPCC | 30210015 | 光亮卷 | 0.1-SPCC |  | 60 | MO001035 | MO001035-001-02 | GLJ003 | 光亮卷前处理 模板 | 13780 | 2024-06-28 | 2024-07-06 | 2 | 2024-07-08 02:18:33 | 2024-07-08 02:19:06 | 江苏东方九天新能源材料有限公司 | 161511 | 鞠承 |  |  | 0.1 | 9950 | 760 | 1 | JG12240551412 | 轧0.1，米数控制在23700-23800米，脱脂分一包10500米。 | 1 |  | 是 | 是 | 2819 | 1
最终平整 | JL00240300412 | JL0024030041 | 东方850平整 | 合格 | 合格品 | 甲 | 陈俊华,钱琨 | 6430 | 6400 | 0.9953 | 5200 | 0.254 | 630 | 海金杜门：850平整用1.0-1.2μm细毛化辊平整、厚度公差：0.250-0.255mm、硬度90-100HV,粗糙度Ra0.5-0.7μm（合格证上备注镍基带蓝色标签） |  | 20100086 | 轧硬 | 0.6*630-SPCC | 20600002 | 镍钝化卷半成品 | 0.254-SPCC |  | 50 | MO000994 | MO000994-002-02 | ZDY | 自定义 | 13280 | 2024-06-25 | 2024-06-27 | 2 | 2024-07-07 20:28:39 | 2024-07-07 20:29:19 | 江苏东方九天新能源材料有限公司 | 194124 | 陈俊华 |  |  | 0.254 | 5200 | 630 | 1 | JL00240300412 | 海金杜门:（0.254）厚度公差：0.250-0.255mm、硬度：90-100HV,粗糙度：Ra0.5-0.7μm | 1 |  | 是 | 是 | 7 | 2
最终平整 | DU6624060008 | DU6624060008 | 东方750平整 | 合格 | 让步接收 | 甲 | 丁振 | 7640 | 7365 | 0.964 | 2420 | 0.68 | 575 | 南通光阳SK95：750平整用超光辊Ra<0.1μm平整，厚度公差0.67-0.69mm，HV230-250，粗糙度Ra≤0.1，转分切 | 厚薄公差(纵向跳动0.681-0.687设高点同板差0.013)，单边浪，来料细划伤，挫伤，氧化边，传边缺口1-2CM，操边缺口1CM | 11050004 | 优钢原料 | 2.3-SK95 | 31110011 | 优钢卷 | 0.68-SK95 |  | 70 | MO000830 | MO000830-002 | YG001 | 优钢前处理模板 | 8745 | 2024-06-19 | 2024-07-14 | 2 | 2024-07-07 20:26:11 | 2024-07-07 20:27:05 | 江苏东方九天新能源材料有限公司 | 189826 | 丁振 |  |  | 0.68 | 2350 | 575 | 1 | DU6624060008 | 南通光阳：（0.68）厚度±0.01，HV230-250,粗糙度小于0.1μM；表面光洁，无划伤，无碎边，无生锈，辊印，麻点 | 1 |  | 是 | 是 | 2104 | 2
最终平整 | JG12240551241 | JG1224055124 | 东方850平整 | 合格 | 让步接收 | 甲 | 陈俊华,钱琨 | 6215 | 6070 | 0.9767 | 10500 | 0.1 | 760 | 平整 | 色差条印,乳化斑,4147米传95.6mm孔洞0.99平方毫米 | 20100142 | 轧硬 | 0.4*760-SPCC | 30210015 | 光亮卷 | 0.1-SPCC |  | 60 | MO000767 | MO000767-008-01 | KSFW001 | 东方小品种钢前处理 0.67（昆山富维 厚度公差：0.660-0.670mm,光泽度大于150GU（横向、纵向），粗糙度：Ra0.2-0.45um.硬度：HV80-110） | 13720 | 2024-06-17 | 2024-06-27 | 2 | 2024-07-07 20:08:54 | 2024-07-07 20:16:52 | 江苏东方九天新能源材料有限公司 | 187633 | 陈俊华 |  |  | 0.1 | 10700 | 760 | 1 | JG12240551241 | 轧0.1，米数控制在23700-23800米，脱脂分一包10500米。 | 1 | S色差条印(.),R乳化斑(.),K孔洞(4147米处传95.6mm处一个0.99平方毫米的孔洞) | 是 | 是 | 6800 | 8
最终平整 | JG12240502412 | JG1224050241 | 东方850平整 | 合格 | 让步接收 | 甲 | 陈俊华,钱琨 | 6375 | 6370 | 0.9992 | 11270 | 0.1 | 760 | 平整 | 7561.2米传229.6MM孔洞0.14平方毫米 | 20100142 | 轧硬 | 0.4*760-SPCC | 30210015 | 光亮卷 | 0.1-SPCC |  | 60 | MO000943 | MO000943-002-02 | KSFW001 | 东方小品种钢前处理 0.67（昆山富维 厚度公差：0.660-0.670mm,光泽度大于150GU（横向、纵向），粗糙度：Ra0.2-0.45um.硬度：HV80-110） | 13790 | 2024-06-25 | 2024-07-05 | 2 | 2024-07-07 15:29:27 | 2024-07-07 15:30:27 | 江苏东方九天新能源材料有限公司 | 193071 | 陈俊华 |  |  | 0.1 | 11200 | 760 | 1 | JG12240502412 | 轧0.1，米数控制在23700-23800米，脱脂分一包10500米。 | 1 | K孔洞(7561.2米传229.6MM0.14MM2) | 是 | 是 | 3432 | 2
最终平整 | JG12240602381 | JG1224060238 | 东方850平整 | 合格 | 合格品 | 甲 | 陈俊华,钱琨 | 7165 | 6870 | 0.9588 | 11980 | 0.1 | 760 | 平整 |  | 20100142 | 轧硬 | 0.4*760-SPCC | 30210015 | 光亮卷 | 0.1-SPCC |  | 60 | MO000945 | MO000945-022-01 | KSFW001 | 东方小品种钢前处理 0.67（昆山富维 厚度公差：0.660-0.670mm,光泽度大于150GU（横向、纵向），粗糙度：Ra0.2-0.45um.硬度：HV80-110） | 13520 | 2024-06-25 | 2024-07-05 | 2 | 2024-07-07 15:25:09 | 2024-07-07 15:25:41 | 江苏东方九天新能源材料有限公司 | 193103 | 陈俊华 |  |  | 0.1 | 12400 | 760 | 1 | JG12240602381 | 轧0.1，米数控制在23100-23200米，脱脂分一包10400米。 | 1 |  | 是 | 是 | 4471 | 22
最终平整 | JG12240602382 | JG1224060238 | 东方850平整 | 合格 | 让步接收 | 甲 | 陈俊华,钱琨 | 5625 | 5610 | 0.9973 | 9750 | 0.1 | 760 | 平整 | 5519.2米传304.8MM孔洞0.28平方毫米，尾2000米传3-5CM粘钢折印，色差(重)，内150米松花印(已夹纸)钝化剪下退平整 | 20100142 | 轧硬 | 0.4*760-SPCC | 30210015 | 光亮卷 | 0.1-SPCC |  | 60 | MO000945 | MO000945-022-02 | KSFW001 | 东方小品种钢前处理 0.67（昆山富维 厚度公差：0.660-0.670mm,光泽度大于150GU（横向、纵向），粗糙度：Ra0.2-0.45um.硬度：HV80-110） | 13520 | 2024-06-25 | 2024-07-05 | 2 | 2024-07-07 15:22:45 | 2024-07-07 15:24:57 | 江苏东方九天新能源材料有限公司 | 193103 | 陈俊华 |  |  | 0.1 | 9750 | 760 | 1 | JG12240602382 | 轧0.1，米数控制在23100-23200米，脱脂分一包10400米。 | 1 | K孔洞(5519.2米传304.8MM0.28MM2),N粘钢折印(尾2000米传3-5CM),S松花印(内150米，夹纸内),S色差(重) | 是 | 是 | 4471 | 22
最终平整 | JG12240601362 | JG1224060136 | 东方850平整 | 合格 | 让步接收 | 甲 | 陈俊华,钱琨 | 5860 | 5840 | 0.9966 | 10170 | 0.1 | 760 | 平整 | 乳化斑(轻微) | 20100142 | 轧硬 | 0.4*760-SPCC | 30210015 | 光亮卷 | 0.1-SPCC |  | 60 | MO000938 | MO000938-001-02 | KSFW001 | 东方小品种钢前处理 0.67（昆山富维 厚度公差：0.660-0.670mm,光泽度大于150GU（横向、纵向），粗糙度：Ra0.2-0.45um.硬度：HV80-110） | 13460 | 2024-06-24 | 2024-07-04 | 2 | 2024-07-07 15:21:27 | 2024-07-07 15:22:25 | 江苏东方九天新能源材料有限公司 | 192985 | 陈俊华 |  |  | 0.1 | 10100 | 760 | 1 | JG12240601362 | 轧0.1，米数控制在23100-23200米，脱脂分一包10400米。 | 1 | R乳化斑(轻微) | 是 | 是 | 3812 | 1
最终平整 | JG12240551582 | JG1224055158 | 东方850平整 | 合格 | 让步接收 | 甲 | 陈俊华,钱琨 | 5935 | 5930 | 0.9992 | 10140 | 0.1 | 760 | 平整 | 乳化斑(轻微) | 20100142 | 轧硬 | 0.4*760-SPCC | 30210015 | 光亮卷 | 0.1-SPCC |  | 60 | MO001068 | MO001068-007-02 | GLJ003 | 光亮卷前处理 模板 | 13765 | 2024-07-01 | 2024-07-08 | 2 | 2024-07-07 11:18:02 | 2024-07-07 11:18:45 | 江苏东方九天新能源材料有限公司 | 187624 | 陈俊华 |  |  | 0.1 | 10050 | 760 | 1 | JG12240551582 | 轧0.1，米数控制在23700-23800米，脱脂分一包10500米。 | 1 | R乳化斑(轻微) | 是 | 是 | 3132 | 7
最终平整 | JG12240502442 | JG1224050244 | 东方850平整 | 合格 | 让步接收 | 甲 | 陈俊华,钱琨 | 5925 | 5910 | 0.9975 | 10190 | 0.1 | 760 | 平整 | K孔洞(533.3-557米传411.1-412MM5个0.07-0.42；2113.8-2146.8米传98.7-99.2MM8个0.71-0.92),R乳化斑(重) | 20100142 | 轧硬 | 0.4*760-SPCC | 30210015 | 光亮卷 | 0.1-SPCC |  | 60 | MO001068 | MO001068-004-02 | GLJ003 | 光亮卷前处理 模板 | 13760 | 2024-07-01 | 2024-07-08 | 2 | 2024-07-07 10:44:18 | 2024-07-07 10:45:54 | 江苏东方九天新能源材料有限公司 | 161508 | 陈俊华 |  |  | 0.1 | 10200 | 760 | 1 | JG12240502442 | 轧0.1，米数控制在23700-23800米，脱脂分一包10500米。 | 1 | K孔洞(533.3-557米传411.1-412MM5个0.07-0.42；2113.8-2146.8米传98.7-99.2MM8个0.71-0.92),R乳化斑(重) | 是 | 是 | 3018 | 4
最终平整 | JG12240602452 | JG1224060245 | 东方850平整 | 合格 | 让步接收 | 甲 | 陈俊华,鞠承 | 5840 | 5840 | 1 | 10230 | 0.1 | 760 | 平整 | 乳化斑(重),内100米传412.5-481.3MM11个孔洞0.14-0.78平方毫米；1248.9米传233.4MM孔洞1.81平方毫米 | 20100142 | 轧硬 | 0.4*760-SPCC | 30210015 | 光亮卷 | 0.1-SPCC |  | 60 | MO000945 | MO000945-003-02 | KSFW001 | 东方小品种钢前处理 0.67（昆山富维 厚度公差：0.660-0.670mm,光泽度大于150GU（横向、纵向），粗糙度：Ra0.2-0.45um.硬度：HV80-110） | 13430 | 2024-06-25 | 2024-07-05 | 2 | 2024-07-07 10:18:06 | 2024-07-07 10:19:54 | 江苏东方九天新能源材料有限公司 | 193083 | 陈俊华 |  |  | 0.1 | 10200 | 760 | 1 | JG12240602452 | 轧0.1，米数控制在23100-23200米，脱脂分一包10400米。 | 1 | R乳化斑(重),K孔洞(内100米传412.5-481.3MM11个0.14-0.78；1248.9米传233.4MM1.81MM2) | 是 | 是 | 4991 | 3
最终平整 | JG12240502411 | JG1224050241 | 东方850平整 | 合格 | 让步接收 | 甲 | 陈俊华,钱琨 | 5700 | 5690 | 0.9982 | 10070 | 0.1 | 760 | 平整 | 944.9-964.1米传317.1-317.6MM4个k孔洞0.28-0.42平方毫米，3318.1米传257.4MM孔洞0.21平方毫米，乳化斑(重) | 20100142 | 轧硬 | 0.4*760-SPCC | 30210015 | 光亮卷 | 0.1-SPCC |  | 60 | MO000943 | MO000943-002-01 | KSFW001 | 东方小品种钢前处理 0.67（昆山富维 厚度公差：0.660-0.670mm,光泽度大于150GU（横向、纵向），粗糙度：Ra0.2-0.45um.硬度：HV80-110） | 13790 | 2024-06-25 | 2024-07-05 | 2 | 2024-07-07 09:46:54 | 2024-07-07 09:48:27 | 江苏东方九天新能源材料有限公司 | 193071 | 陈俊华 |  |  | 0.1 | 10000 | 760 | 1 | JG12240502411 | 轧0.1，米数控制在23700-23800米，脱脂分一包10500米。 | 1 | K孔洞(944.9-964.1米传317.1-317.6MM4个0.28-0.42；3318.1米传257.4MM0.21MM2),R乳化斑(重) | 是 | 是 | 3432 | 2
最终平整 | JG12240502441 | JG1224050244 | 东方850平整 | 合格 | 让步接收 | 甲 | 陈俊华,钱琨 | 7605 | 7580 | 0.9967 | 13080 | 0.1 | 760 | 平整 | 9824.6M传300.7MM孔洞1.06平方毫米 | 20100142 | 轧硬 | 0.4*760-SPCC | 30210015 | 光亮卷 | 0.1-SPCC |  | 60 | MO001068 | MO001068-004-01 | GLJ003 | 光亮卷前处理 模板 | 13760 | 2024-07-01 | 2024-07-08 | 2 | 2024-07-07 09:21:21 | 2024-07-07 09:22:30 | 江苏东方九天新能源材料有限公司 | 161508 | 陈俊华 |  |  | 0.1 | 13000 | 760 | 1 | JG12240502441 | 轧0.1，米数控制在23700-23800米，脱脂分一包10500米。 | 1 | K孔洞(9824.6M传300.7MM1.06MM2) | 是 | 是 | 3018 | 4
最终平整 | JG12240551251 | JG1224055125 | 东方850平整 | 合格 | 让步接收 | 甲 | 陈俊华,钱琨 | 7580 | 7580 | 1 | 12920 | 0.1 | 760 | 平整 | 6041.7米传侧506.5mm处孔洞（2.55mm2），6049米传侧506.7mm处孔洞（0.28mm2） | 20100142 | 轧硬 | 0.4*760-SPCC | 30210015 | 光亮卷 | 0.1-SPCC |  | 60 | MO001032 | MO001032-001-01 | GLJ003 | 光亮卷前处理 模板 | 13800 | 2024-06-28 | 2024-07-06 | 2 | 2024-07-07 00:17:25 | 2024-07-07 00:18:37 | 江苏东方九天新能源材料有限公司 | 161502 | 陈俊华 |  |  | 0.1 | 12840 | 760 | 1 | JG12240551251 | 轧0.1，米数控制在23700-23800米，脱脂分一包10500米。 | 1 | K孔洞(6041.7米传506.5MM2.55；6049米传506.7MM0.28MM2) | 是 | 是 | 1179 | 1
最终平整 | JG12240551581 | JG1224055158 | 东方850平整 | 合格 | 合格品 | 甲 | 陈俊华,钱琨 | 7400 | 7380 | 0.9973 | 12630 | 0.1 | 760 | 平整 | 3946.7米传侧535.8mm孔洞（1.56mm2），6671.8米传侧692.5mm孔洞（0.49mm2) | 20100142 | 轧硬 | 0.4*760-SPCC | 30210015 | 光亮卷 | 0.1-SPCC |  | 60 | MO001068 | MO001068-007-01 | GLJ003 | 光亮卷前处理 模板 | 13765 | 2024-07-01 | 2024-07-08 | 2 | 2024-07-06 23:49:34 | 2024-07-06 23:54:01 | 江苏东方九天新能源材料有限公司 | 187624 | 陈俊华 |  |  | 0.1 | 12520 | 760 | 1 | JG12240551581 | 轧0.1，米数控制在23700-23800米，脱脂分一包10500米。 | 1 | K孔洞(3946.7米传535.8MM1.56；6671.8米传692.5MM0.49MM2) | 是 | 是 | 3132 | 7
最终平整 | JG12240551572 | JG1224055157 | 东方850平整 | 合格 | 合格品 | 甲 | 陈俊华,钱琨 | 6065 | 6060 | 0.9992 | 10630 | 0.1 | 760 | 平整 | R乳化斑(轻微) | 20100142 | 轧硬 | 0.4*760-SPCC | 30210015 | 光亮卷 | 0.1-SPCC |  | 60 | MO001068 | MO001068-005-02 | GLJ003 | 光亮卷前处理 模板 | 13730 | 2024-07-01 | 2024-07-08 | 2 | 2024-07-06 23:18:20 | 2024-07-06 23:19:12 | 江苏东方九天新能源材料有限公司 | 187621 | 陈俊华 |  |  | 0.1 | 10600 | 760 | 1 | JG12240551572 | 轧0.1，米数控制在23700-23800米，脱脂分一包10500米。 | 1 | R乳化斑(轻微) | 是 | 是 | 2195 | 5
最终平整 | JG12240550662 | JG1224055066 | 东方850平整 | 合格 | 合格品 | 甲 | 陈俊华,钱琨 | 5490 | 5480 | 0.9982 | 9440 | 0.1 | 760 | 平整 | 300.1米传侧338.8mm孔洞（0.99mm2），2839.9-2846.8米传侧244.4-271.2mm3个孔洞（0.07-0.21mm2),尾部800米传侧折印5cm左右 | 20100142 | 轧硬 | 0.4*760-SPCC | 30210015 | 光亮卷 | 0.1-SPCC |  | 60 | MO001072 | MO001072-001-02 | GLJ003 | 光亮卷前处理 模板 | 13425 | 2024-07-01 | 2024-07-08 | 2 | 2024-07-06 22:50:29 | 2024-07-06 22:53:08 | 江苏东方九天新能源材料有限公司 | 187646 | 陈俊华 |  |  | 0.1 | 9450 | 760 | 1 | JG12240550662 | 轧0.1，米数控制在23200-23300米，脱脂分一包10400米。 | 1 | K孔洞(300.1米传338.8MM0.99；2839.9-2846.8米传244.4-271.2MM3个0.07-0.21MM2),N粘钢折印(尾800米传5CM) | 是 | 是 | 2194 | 1
最终平整 | JG12240551411 | JG1224055141 | 东方850平整 | 合格 | 让步接收 | 甲 | 陈俊华,钱琨 | 7090 | 7100 | 1.0014 | 12380 | 0.1 | 760 | 平整 | 尾部200米板面水锈斑 | 20100142 | 轧硬 | 0.4*760-SPCC | 30210015 | 光亮卷 | 0.1-SPCC |  | 60 | MO001035 | MO001035-001-01 | GLJ003 | 光亮卷前处理 模板 | 13780 | 2024-06-28 | 2024-07-06 | 2 | 2024-07-06 22:20:23 | 2024-07-06 22:22:34 | 江苏东方九天新能源材料有限公司 | 161511 | 陈俊华 |  |  | 0.1 | 12300 | 760 | 1 | JG12240551411 | 轧0.1，米数控制在23700-23800米，脱脂分一包10500米。 | 1 | S色差(重),S水锈斑(尾200米) | 是 | 是 | 2819 | 1
最终平整 | DU66240600031 | DU6624060003 | 东方750平整 | 合格 | 让步接收 | 甲 | 丁振,刘飞 | 1490 | 1235 | 0.8289 | 370 | 0.755 | 575 | 南通光阳SK4：750平整用超光辊Ra<0.1μm平整，厚度公差0.745-0.765mm，HV230-250，粗糙度Ra≤0.1，转分切 |  | 11050004 | 优钢原料 | 2.3-SK95 | 31110016 | 优钢卷 | 0.755-SK95 |  | 70 | MO000806 | MO000806-003-01 | YG001 | 优钢前处理模板 | 8785 | 2024-06-19 | 2024-07-14 | 2 | 2024-07-06 13:38:32 | 2024-07-06 13:38:55 | 江苏东方九天新能源材料有限公司 | 189216 | 丁振 |  |  | 0.755 | 450 | 575 | 1 | DU66240600031 | 南通光阳：（0.755）厚度±0.01，HV230-250,粗糙度小于0.1μM | 1 |  | 是 | 是 | 1322 | 3
最终平整 | DU66240600022 | DU6624060002 | 东方750平整 | 合格 | 让步接收 | 甲 | 丁振,刘飞 | 2960 | 2700 | 0.9122 | 810 | 0.755 | 575 | 南通光阳SK4：750平整用超光辊Ra<0.1μm平整，厚度公差0.745-0.765mm，HV230-250，粗糙度Ra≤0.1，转分切 |  | 11050004 | 优钢原料 | 2.3-SK95 | 31110016 | 优钢卷 | 0.755-SK95 |  | 70 | MO000806 | MO000806-002-02 | YG001 | 优钢前处理模板 | 8765 | 2024-06-19 | 2024-07-14 | 2 | 2024-07-06 13:15:30 | 2024-07-06 13:16:04 | 江苏东方九天新能源材料有限公司 | 189215 | 丁振 |  |  | 0.755 | 830 | 575 | 1 | DU66240600022 | 南通光阳：（0.755）厚度±0.01，HV230-250,粗糙度小于0.1μM | 1 |  | 是 | 是 | 2642 | 2
最终平整 | DU66240600032 | DU6624060003 | 东方750平整 | 合格 | 让步接收 | 甲 | 丁振,刘飞 | 5780 | 5460 | 0.9446 | 1620 | 0.755 | 575 | 南通光阳SK4：750平整用超光辊Ra<0.1μm平整，厚度公差0.745-0.765mm，HV230-250，粗糙度Ra≤0.1，转分切 |  | 11050004 | 优钢原料 | 2.3-SK95 | 31110016 | 优钢卷 | 0.755-SK95 |  | 70 | MO000806 | MO000806-003-02 | YG001 | 优钢前处理模板 | 8785 | 2024-06-19 | 2024-07-14 | 2 | 2024-07-06 12:30:50 | 2024-07-06 12:31:19 | 江苏东方九天新能源材料有限公司 | 189216 | 丁振 |  |  | 0.755 | 1650 | 575 | 1 | DU66240600032 | 南通光阳：（0.755）厚度±0.01，HV230-250,粗糙度小于0.1μM | 1 |  | 是 | 是 | 1322 | 3
最终平整 | DU6624060001 | DU6624060001 | 东方750平整 | 合格 | 让步接收 | 甲 | 丁振 | 7800 | 7430 | 0.9526 | 2200 | 0.755 | 575 | 南通光阳SK4：750平整用超光辊Ra<0.1μm平整，厚度公差0.745-0.765mm，HV230-250，粗糙度Ra≤0.1，转分切 |  | 11050004 | 优钢原料 | 2.3-SK95 | 31110016 | 优钢卷 | 0.755-SK95 |  | 70 | MO000806 | MO000806-001 | YG001 | 优钢前处理模板 | 8785 | 2024-06-19 | 2024-07-14 | 2 | 2024-07-06 08:20:34 | 2024-07-06 08:21:04 | 江苏东方九天新能源材料有限公司 | 189214 | 丁振 |  |  | 0.755 | 2200 | 575 | 1 | DU6624060001 | 南通光阳：（0.755）厚度±0.01，HV230-250,粗糙度小于0.1μM | 1 |  | 是 | 是 | 2046 | 1
最终平整 | DU6624060005 | DU6624060005 | 东方750平整 | 合格 | 合格品 | 甲 | 关颜伟,徐炜 | 7800 | 7440 | 0.9538 | 2250 | 0.72 | 575 | 南通光阳SK4：750平整用超光辊Ra<0.1μm平整，厚度公差0.71-0.73mm，HV230-250，粗糙度Ra≤0.1，转分切 | C挫伤(),X细划伤(),S色差(),Z振纹(),N粘钢折印() | 11050004 | 优钢原料 | 2.3-SK95 | 31110013 | 优钢卷 | 0.72-SK95 |  | 70 | MO000826 | MO000826-003 | YG001 | 优钢前处理模板 | 8395 | 2024-06-19 | 2024-07-14 | 2 | 2024-07-06 07:40:19 | 2024-07-06 07:41:03 | 江苏东方九天新能源材料有限公司 | 189226 | 关颜伟 |  |  | 0.755 | 2250 | 575 | 1 | DU6624060005 | 南通光阳：（0.72）厚度±0.01，HV230-250,粗糙度小于0.1μM；表面光洁，无划伤，无碎边，无生锈，辊印，麻点 | 1 | C挫伤(),X细划伤(),S色差(),Z振纹(),N粘钢折印() | 是 | 是 | 2056 | 3
最终平整 | DU6624060007 | DU6624060007 | 东方750平整 | 合格 | 合格品 | 甲 | 丁振 | 7750 | 7500 | 0.9677 | 2450 | 0.68 | 575 | 南通光阳SK95：750平整用超光辊Ra<0.1μm平整，厚度公差0.67-0.69mm，HV230-250，粗糙度Ra≤0.1，转分切 |  | 11050004 | 优钢原料 | 2.3-SK95 | 31110011 | 优钢卷 | 0.68-SK95 |  | 70 | MO000830 | MO000830-001 | YG001 | 优钢前处理模板 | 8775 | 2024-06-19 | 2024-07-14 | 2 | 2024-07-06 06:07:13 | 2024-07-06 06:07:53 | 江苏东方九天新能源材料有限公司 | 189825 | 丁振 |  |  | 0.68 | 2650 | 575 | 1 | DU6624060007 | 南通光阳：（0.68）厚度±0.01，HV230-250,粗糙度小于0.1μM；表面光洁，无划伤，无碎边，无生锈，辊印，麻点 | 1 |  | 是 | 是 | 2042 | 1
最终平整 | DU6624060004 | DU6624060004 | 东方750平整 | 待判定 | 5 | 甲 | 丁振 | 8200 | 7620 | 0.9293 | 2360 | 0.72 | 575 | 南通光阳SK4：750平整用超光辊Ra<0.1μm平整，厚度公差0.71-0.73mm，HV230-250，粗糙度Ra≤0.1，转分切 | 厚薄公差(纵向跳动0.717-0.728设高点同板差0.012)，单边浪，来料细划伤，雪花纹，整卷间断性挫伤，内1000米传边粘钢折印 | 11050004 | 优钢原料 | 2.3-SK95 | 31110013 | 优钢卷 | 0.72-SK95 |  | 70 | MO000826 | MO000826-001 | YG001 | 优钢前处理模板 | 8755 | 2024-06-19 | 2024-07-14 | 2 | 2024-07-06 06:05:57 | 2024-07-06 06:06:46 | 江苏东方九天新能源材料有限公司 | 189225 | 丁振 |  |  | 0.72 | 2380 | 575 | 1 | DU6624060004 | 南通光阳：（0.72）厚度±0.01，HV230-250,粗糙度小于0.1μM；表面光洁，无划伤，无碎边，无生锈，辊印，麻点 | 1 |  | 否 | 否 |  | 1
最终平整 | DU6624060006 | DU6624060006 | 东方750平整 | 待判定 | 5 | 甲 | 丁振 | 7400 | 7130 | 0.9635 | 2200 | 0.72 | 575 | 南通光阳SK4：750平整用超光辊Ra<0.1μm平整，厚度公差0.71-0.73mm，HV230-250，粗糙度Ra≤0.1，转分切 | 厚薄公差(纵向跳动0.717-0.726设高点同板差0.01)，单边浪，来料细划伤，氧化边，挫伤，雪花纹，操边缺口1-3CM，传边缺口1CM | 11050004 | 优钢原料 | 2.3-SK95 | 31110013 | 优钢卷 | 0.72-SK95 |  | 70 | MO000826 | MO000826-005 | YG001 | 优钢前处理模板 | 8465 | 2024-06-19 | 2024-07-14 | 2 | 2024-07-06 06:04:08 | 2024-07-06 06:05:26 | 江苏东方九天新能源材料有限公司 | 189227 | 丁振 |  |  | 0.72 | 2200 | 575 | 1 | DU6624060006 | 南通光阳：（0.72）厚度±0.01，HV230-250,粗糙度小于0.1μM；表面光洁，无划伤，无碎边，无生锈，辊印，麻点 | 1 |  | 否 | 否 |  | 5
最终平整 | JG12240602451.4 | JG1224060245 | 东方850平整 | 合格 | 让步接收 | 甲 | 陈俊华,钱琨 | 7485 | 7480 | 0.9993 | 13140 | 0.1 | 760 | 平整 | 2732.4米传604MM孔洞0.07平方毫米 | 20100142 | 轧硬 | 0.4*760-SPCC | 30210015 | 光亮卷 | 0.1-SPCC |  | 60 | MO000945 | MO000945-003-01 | KSFW001 | 东方小品种钢前处理 0.67（昆山富维 厚度公差：0.660-0.670mm,光泽度大于150GU（横向、纵向），粗糙度：Ra0.2-0.45um.硬度：HV80-110） | 13430 | 2024-06-25 | 2024-07-05 | 2 | 2024-07-06 02:13:30 | 2024-07-06 02:14:43 | 江苏东方九天新能源材料有限公司 | 193083 | 陈俊华 |  |  | 0.1 | 13000 | 760 | 1 | JG12240602451.4 | 轧0.1，米数控制在23100-23200米，脱脂分一包10400米。 | 1 | K孔洞(2732.4m传604MM0.07MM2) | 是 | 是 | 4991 | 3
最终平整 | DU66240600021 | DU6624060002 | 东方750平整 | 合格 | 让步接收 | 甲 | 丁振 | 3640 | 3380 | 0.9286 | 1010 | 0.755 | 575 | 南通光阳SK4：750平整用超光辊Ra<0.1μm平整，厚度公差0.745-0.765mm，HV230-250，粗糙度Ra≤0.1，转分切 | X细划伤(来料细划伤，搓伤，氧化边，雪花纹，下表面多条细划伤),Z折印(传边粘钢折印),X线辊印(传边4CM线印),H厚薄公差(0.75-0.759同板差0.01),D单边浪(来料版型差)Q缺口(操边缺口1-2CM传边缺口1CM) | 11050004 | 优钢原料 | 2.3-SK95 | 31110016 | 优钢卷 | 0.755-SK95 |  | 70 | MO000806 | MO000806-002-01 | YG001 | 优钢前处理模板 | 8765 | 2024-06-19 | 2024-07-14 | 2 | 2024-07-05 19:23:11 | 2024-07-05 19:28:05 | 江苏东方九天新能源材料有限公司 | 189215 | 丁振 |  |  | 0.755 | 1030 | 575 | 1 | DU66240600021 | 南通光阳：（0.755）厚度±0.01，HV230-250,粗糙度小于0.1μM | 1 | X细划伤(来料细划伤，搓伤，氧化边，雪花纹，下表面多条细划伤),Z折印(传边粘钢折印),X线辊印(传边4CM线印),H厚薄公差(0.75-0.759同板差0.01),D单边浪(来料版型差)Q缺口(操边缺口1-2CM传边缺口1CM) | 是 | 是 | 2642 | 2
最终平整 | JG12240550661 | JG1224055066 | 东方850平整 | 合格 | 让步接收 | 乙 | 鞠承,姚学禹 | 7615 | 7590 | 0.9967 | 13040 | 0.1 | 760 | 平整 | 112-139米传36CM5个孔洞0.28-0.64平方毫米 | 20100142 | 轧硬 | 0.4*760-SPCC | 30210015 | 光亮卷 | 0.1-SPCC |  | 60 | MO001072 | MO001072-001-01 | GLJ003 | 光亮卷前处理 模板 | 13425 | 2024-07-01 | 2024-07-08 | 2 | 2024-07-05 17:19:02 | 2024-07-05 17:20:13 | 江苏东方九天新能源材料有限公司 | 187646 | 鞠承 |  |  | 0.1 | 13000 | 760 | 1 | JG12240550661 | 轧0.1，米数控制在23200-23300米，脱脂分一包10400米。 | 1 | K孔洞(112-139米传36CM5个0.28-0.64) | 是 | 是 | 2194 | 1
最终平整 | JG12240551571 | JG1224055157 | 东方850平整 | 合格 | 让步接收 | 乙 | 鞠承,姚学禹 | 7495 | 7470 | 0.9967 | 13080 | 0.1 | 760 | 平整 | 2986米传10CM2个孔洞0.07-2.69平方毫米 | 20100142 | 轧硬 | 0.4*760-SPCC | 30210015 | 光亮卷 | 0.1-SPCC |  | 60 | MO001068 | MO001068-005-01 | GLJ003 | 光亮卷前处理 模板 | 13730 | 2024-07-01 | 2024-07-08 | 2 | 2024-07-05 16:57:51 | 2024-07-05 16:58:39 | 江苏东方九天新能源材料有限公司 | 187621 | 鞠承 |  |  | 0.1 | 13000 | 760 | 1 | JG12240551571 | 轧0.1，米数控制在23700-23800米，脱脂分一包10500米。 | 1 | K孔洞(2986米传10CM2个0.07-2.69) | 是 | 是 | 2195 | 5
平整翻包 | JG12240514012 | JG1224051401 | 东方850平整 | 合格 | 协议品 | 乙 | 鞠承,姚学禹 | 390 | 390 | 1 | 680 | 0.1 | 760 | JG122405025121 (内600米并包短带)； JG1224051401 (11920米后翻包短带) | 松花印短带（协议品） | 30210015 | 光亮卷 | 0.1-SPCC | 30210015 | 光亮卷 | 0.1-SPCC |  | 10 | MO001195 | MO001195-002-02 | GLJ003 | 光亮卷前处理 模板 | 7220 | 2024-07-04 | 2024-07-05 | 2 | 2024-07-05 16:06:25 | 2024-07-05 16:21:09 | 江苏东方九天新能源材料有限公司 |  | 鞠承 |  | 1 | 0.1 | 12600 | 760 | 1 | JG12240514012 | JG122405025121 (内600米并包短带)；JG1224051401 (11920米后翻包短带) | 1 |  | 是 | 是 | 22 | 2
平整翻包 | JG12240514011 | JG1224051401 | 东方850平整 | 合格 | 合格品 | 乙 | 鞠承,姚学禹 | 7220 | 6830 | 0.946 | 11920 | 0.1 | 760 | JG122405025121 (内600米并包短带)； JG1224051401 (11920米后翻包短带) |  | 30210015 | 光亮卷 | 0.1-SPCC | 30210015 | 光亮卷 | 0.1-SPCC |  | 10 | MO001195 | MO001195-002-01 | GLJ003 | 光亮卷前处理 模板 | 7220 | 2024-07-04 | 2024-07-05 | 2 | 2024-07-05 16:06:25 | 2024-07-05 16:21:09 | 江苏东方九天新能源材料有限公司 |  | 鞠承 |  | 1 | 0.1 | 12600 | 760 | 1 | JG12240514011 | JG122405025121 (内600米并包短带)；JG1224051401 (11920米后翻包短带) | 1 |  | 是 | 是 | 22 | 2
平整翻包 | JG122405513912 | JG12240551391 | 东方850平整 | 合格 | 协议品 | 乙 | 鞠承,姚学禹 | 460 | 460 | 1 | 760 | 0.1 | 760 | 12100米后翻包当短带 | 松花印短带（协议品） | 30210015 | 光亮卷 | 0.1-SPCC | 30210015 | 光亮卷 | 0.1-SPCC |  | 10 | MO001190 | MO001190-001-02 | GLJ003 | 光亮卷前处理 模板 | 7520 | 2024-07-04 | 2024-07-05 | 2 | 2024-07-05 15:57:05 | 2024-07-05 16:06:02 | 江苏东方九天新能源材料有限公司 |  | 鞠承 |  | 1 | 0.1 | 0 | 760 | 1 | JG122405513912 | 12100米后翻包当短带 | 1 |  | 是 | 是 | 13 | 1
平整翻包 | JG122405513911 | JG12240551391 | 东方850平整 | 合格 | 让步接收 | 乙 | 鞠承,姚学禹 | 7520 | 7060 | 0.9388 | 12100 | 0.1 | 760 | 12100米后翻包当短带 | 3804-4607米传侧25-37cm3个孔洞（0.21-0.92mm2），7808米传侧54cm孔洞（0.07mm2) | 30210015 | 光亮卷 | 0.1-SPCC | 30210015 | 光亮卷 | 0.1-SPCC |  | 10 | MO001190 | MO001190-001-01 | GLJ003 | 光亮卷前处理 模板 | 7520 | 2024-07-04 | 2024-07-05 | 2 | 2024-07-05 15:57:05 | 2024-07-05 16:06:02 | 江苏东方九天新能源材料有限公司 |  | 鞠承 |  | 1 | 0.1 | 0 | 760 | 1 | JG122405513911 | 12100米后翻包当短带 | 1 | K孔洞(3804-4607米传25-37CM3个0.21-0.92/7808米传54CM0.07/) | 是 | 是 | 13 | 1
平整翻包 | JG122405505222 | JG1224055052 | 东方850平整 | 合格 | 协议品 | 乙 | 鞠承,姚学禹 | 470 | 470 | 1 | 810 | 0.1 | 760 | 内800米并包短带 | 孔洞短带（协议品） | 20100142 | 轧硬 | 0.4*760-SPCC | 30210015 | 光亮卷 | 0.1-SPCC |  | 70 | MO000691 | MO000691-003-02-02 | KSFW001 | 东方小品种钢前处理 0.67（昆山富维 厚度公差：0.660-0.670mm,光泽度大于150GU（横向、纵向），粗糙度：Ra0.2-0.45um.硬度：HV80-110） | 13270 | 2024-06-07 | 2024-06-17 | 2 | 2024-07-05 15:55:10 | 2024-07-05 15:56:46 | 江苏东方九天新能源材料有限公司 |  | 鞠承 |  | 1 | 0.1 | 10490 | 760 | 1 | JG122405505222 | 轧0.1，米数控制在22800-22900米，脱脂分一包9300米。 | 1 |  | 是 | 是 | 2897 | 3
平整翻包 | JG122405505221 | JG1224055052 | 东方850平整 | 合格 | 让步接收 | 乙 | 鞠承,姚学禹 | 6000 | 5530 | 0.9217 | 9580 | 0.1 | 760 | 内800米并包短带 | 5850米传侧60cm孔洞（1.274mm2） | 20100142 | 轧硬 | 0.4*760-SPCC | 30210015 | 光亮卷 | 0.1-SPCC |  | 70 | MO000691 | MO000691-003-02-01 | KSFW001 | 东方小品种钢前处理 0.67（昆山富维 厚度公差：0.660-0.670mm,光泽度大于150GU（横向、纵向），粗糙度：Ra0.2-0.45um.硬度：HV80-110） | 13270 | 2024-06-07 | 2024-06-17 | 2 | 2024-07-05 15:55:10 | 2024-07-05 15:56:46 | 江苏东方九天新能源材料有限公司 |  | 鞠承 |  | 1 | 0.1 | 10490 | 760 | 1 | JG122405505221 | 轧0.1，米数控制在22800-22900米，脱脂分一包9300米。 | 1 | K孔洞(5850米传60CM1.274)K孔洞(5850米传60CM1.274) | 是 | 是 | 2897 | 3
平整翻包 | JG122405501112 | JG12240550111 | 东方850平整 | 合格 | 协议品 | 乙 | 鞠承,姚学禹 | 690 | 690 | 1 | 1290 | 0.1 | 710 | JG12240601412 外圈翻包到6605米分一包，5301-6605米并包短带； JG12240550111 内1259米并包短带； | 松花印短带（协议品） | 30210015 | 光亮卷 | 0.1-SPCC | 30210015 | 光亮卷 | 0.1-SPCC/ |  | 10 | MO001194 | MO001194-002-02 | GLJ003 | 光亮卷前处理 模板 | 6750 | 2024-07-04 | 2024-07-05 | 2 | 2024-07-05 15:16:51 | 2024-07-05 15:20:06 | 江苏东方九天新能源材料有限公司 |  | 鞠承 |  | 1 | 0.1 | 0 | 760 | 1 | JG122405501112 | JG12240601412 外圈翻包到6605米分一包，5301-6605米并包短带；JG12240550111 内1259米并包短带； | 1 |  | 是 | 是 | 6 | 2
平整翻包 | JG122405501111 | JG12240550111 | 东方850平整 | 合格 | 让步接收 | 乙 | 鞠承,姚学禹 | 6750 | 6060 | 0.8978 | 11360 | 0.1 | 710 | JG12240601412 外圈翻包到6605米分一包，5301-6605米并包短带； JG12240550111 内1259米并包短带； | X锈点(板面锈斑点多) | 30210015 | 光亮卷 | 0.1-SPCC | 30210015 | 光亮卷 | 0.1-SPCC |  | 10 | MO001194 | MO001194-002-01 | GLJ003 | 光亮卷前处理 模板 | 6750 | 2024-07-04 | 2024-07-05 | 2 | 2024-07-05 15:16:51 | 2024-07-05 15:20:06 | 江苏东方九天新能源材料有限公司 |  | 鞠承 |  | 1 | 0.1 | 0 | 760 | 1 | JG122405501111 | JG12240601412 外圈翻包到6605米分一包，5301-6605米并包短带；JG12240550111 内1259米并包短带； | 1 | X锈点(板面锈斑点多) | 是 | 是 | 6 | 2
最终平整 | JG12240551602 | JG1224055160 | 东方850平整 | 合格 | 合格品 | 甲 | 陈俊华,钱琨 | 5960 | 5960 | 1 | 10560 | 0.1 | 760 | 平整 | R乳化斑(轻微) | 20100142 | 轧硬 | 0.4*760-SPCC | 30210015 | 光亮卷 | 0.1-SPCC |  | 60 | MO001068 | MO001068-002-02 | GLJ003 | 光亮卷前处理 模板 | 13795 | 2024-07-01 | 2024-07-08 | 2 | 2024-07-05 05:49:22 | 2024-07-05 05:50:21 | 江苏东方九天新能源材料有限公司 | 187626 | 陈俊华 |  |  | 0.1 | 10500 | 760 | 1 | JG12240551602 | 轧0.1，米数控制在23700-23800米，脱脂分一包10500米。 | 1 | R乳化斑(轻微) | 是 | 是 | 2255 | 2
最终平整 | JG122405514621 | JG1224055146 | 东方850平整 | 合格 | 合格品 | 甲 | 陈俊华,钱琨 | 2650 | 2650 | 1 | 4650 | 0.1 | 760 | 平整 |  | 20100142 | 轧硬 | 0.4*760-SPCC | 30210015 | 光亮卷 | 0.1-SPCC |  | 60 | MO001068 | MO001068-003-02-01 | GLJ003 | 光亮卷前处理 模板 | 13800 | 2024-07-01 | 2024-07-08 | 2 | 2024-07-05 05:46:51 | 2024-07-05 05:49:05 | 江苏东方九天新能源材料有限公司 |  | 陈俊华 |  | 1 | 0.1 | 11300 | 760 | 1 | JG122405514621 | 轧0.1，米数控制在23700-23800米，脱脂分一包10500米。 | 1 |  | 是 | 是 | 1767 | 3
最终平整 | JG122405514622 | JG1224055146 | 东方850平整 | 合格 | 合格品 | 甲 | 陈俊华,钱琨 | 6500 | 3830 | 0.5892 | 6720 | 0.1 | 760 | 平整 | 6472.7米传侧341.9mm孔洞（0.07mm2） | 20100142 | 轧硬 | 0.4*760-SPCC | 30210015 | 光亮卷 | 0.1-SPCC |  | 60 | MO001068 | MO001068-003-02-02 | GLJ003 | 光亮卷前处理 模板 | 13800 | 2024-07-01 | 2024-07-08 | 2 | 2024-07-05 05:46:51 | 2024-07-05 05:49:05 | 江苏东方九天新能源材料有限公司 |  | 陈俊华 |  | 1 | 0.1 | 11300 | 760 | 1 | JG122405514622 | 轧0.1，米数控制在23700-23800米，脱脂分一包10500米。 | 1 | K孔洞(6472.7米传341.9MM0.07MM2) | 是 | 是 | 1767 | 3
最终平整 | JG12240551601 | JG1224055160 | 东方850平整 | 合格 | 让步接收 | 甲 | 陈俊华,钱琨 | 7275 | 7270 | 0.9993 | 12850 | 0.1 | 760 | 平整 | 1444.6米传463.4MM孔洞0.07平方毫米 | 20100142 | 轧硬 | 0.4*760-SPCC | 30210015 | 光亮卷 | 0.1-SPCC |  | 60 | MO001068 | MO001068-002-01 | GLJ003 | 光亮卷前处理 模板 | 13795 | 2024-07-01 | 2024-07-08 | 2 | 2024-07-05 04:28:00 | 2024-07-05 04:28:59 | 江苏东方九天新能源材料有限公司 | 187626 | 陈俊华 |  |  | 0.1 | 12800 | 760 | 1 | JG12240551601 | 轧0.1，米数控制在23700-23800米，脱脂分一包10500米。 | 1 | K孔洞(1444.6米传463.4MM0.07MM2) | 是 | 是 | 2255 | 2
最终平整 | JG12240502452 | JG1224050245 | 东方850平整 | 合格 | 让步接收 | 甲 | 陈俊华,钱琨 | 6055 | 6070 | 1.0025 | 10600 | 0.1 | 760 | 平整 | 462.5米传389.9MM孔洞0.07平方毫米 | 20100142 | 轧硬 | 0.4*760-SPCC | 30210015 | 光亮卷 | 0.1-SPCC |  | 60 | MO001068 | MO001068-001-02 | GLJ003 | 光亮卷前处理 模板 | 13780 | 2024-07-01 | 2024-07-08 | 2 | 2024-07-05 03:53:32 | 2024-07-05 03:54:30 | 江苏东方九天新能源材料有限公司 | 187637 | 陈俊华 |  |  | 0.1 | 10520 | 760 | 1 | JG12240502452 | 轧0.1，米数控制在23700-23800米，脱脂分一包10500米。 | 1 | K孔洞(462.5米传389.9MM0.07MM2) | 是 | 是 | 2537 | 1
最终平整 | JG122405511921 | JG1224055119 | 东方850平整 | 其他入库 | 协议品 | 甲 | 陈俊华,钱琨 | 1427.34 | 1440 | 1.0089 | 2470 | 0.1 | 760 | 平整 | 来料叠带分包-短带 | 20100142 | 轧硬 | 0.4*760-SPCC | 30210015 | 光亮卷 | 0.1-SPCC |  | 60 | MO000664 | MO000664-005-02-01 | KSFW001 | 东方小品种钢前处理 0.67（昆山富维 厚度公差：0.660-0.670mm,光泽度大于150GU（横向、纵向），粗糙度：Ra0.2-0.45um.硬度：HV80-110） | 13735 | 2024-06-05 | 2024-06-15 | 2 | 2024-07-05 03:17:16 | 2024-07-05 03:21:04 | 江苏东方九天新能源材料有限公司 |  | 陈俊华 |  | 1 | 0.1 | 11500 | 760 | 1 | JG122405511921 | 轧0.1，米数控制在23700-23800米，脱脂分一包10500米。 | 1 |  | 是 | 是 | 1616 | 5
最终平整 | JG122405511923 | JG1224055119 | 东方850平整 | 合格 | 协议品 | 甲 | 陈俊华,钱琨 | 475.78 | 480 | 1.0089 | 790 | 0.1 | 760 | 平整 | 松包打皱剪下-短带 | 20100142 | 轧硬 | 0.4*760-SPCC | 30210015 | 光亮卷 | 0.1-SPCC |  | 60 | MO000664 | MO000664-005-02-03 | KSFW001 | 东方小品种钢前处理 0.67（昆山富维 厚度公差：0.660-0.670mm,光泽度大于150GU（横向、纵向），粗糙度：Ra0.2-0.45um.硬度：HV80-110） | 13735 | 2024-06-05 | 2024-06-15 | 2 | 2024-07-05 03:17:16 | 2024-07-05 03:21:04 | 江苏东方九天新能源材料有限公司 |  | 陈俊华 |  | 1 | 0.1 | 11500 | 760 | 1 | JG122405511923 | 轧0.1，米数控制在23700-23800米，脱脂分一包10500米。 | 1 |  | 是 | 是 | 1616 | 5
最终平整 | JG122405511922 | JG1224055119 | 东方850平整 | 合格 | 让步接收 | 甲 | 陈俊华,钱琨 | 6765 | 4810 | 0.711 | 8240 | 0.1 | 760 | 平整 | K孔洞(1575.3米传169.6MM0.14；7326.8米传723.7MM0.64；7683米传448.2MM4.53MM2) | 20100142 | 轧硬 | 0.4*760-SPCC | 30210015 | 光亮卷 | 0.1-SPCC |  | 60 | MO000664 | MO000664-005-02-02 | KSFW001 | 东方小品种钢前处理 0.67（昆山富维 厚度公差：0.660-0.670mm,光泽度大于150GU（横向、纵向），粗糙度：Ra0.2-0.45um.硬度：HV80-110） | 13735 | 2024-06-05 | 2024-06-15 | 2 | 2024-07-05 03:17:16 | 2024-07-05 03:21:04 | 江苏东方九天新能源材料有限公司 |  | 陈俊华 |  | 1 | 0.1 | 11500 | 760 | 1 | JG122405511922 | 轧0.1，米数控制在23700-23800米，脱脂分一包10500米。 | 1 | K孔洞(1575.3米传169.6MM0.14；7326.8米传723.7MM0.64；7683米传448.2MM4.53MM2) | 是 | 是 | 1616 | 5
平整翻包 | JG122405503021 | JG12240550302 | 东方850平整 | 合格 | 合格品 | 甲 | 陈俊华,钱琨 | 2669.77 | 2660 | 0.9963 | 4900 | 0.1 | 710 | JG12240550452 内2700米并包短带； JG12240550302 5190-5203米处分包 |  | 30210015 | 光亮卷 | 0.1-SPCC | 30210015 | 光亮卷 | 0.1-SPCC |  | 10 | MO001197 | MO001197-002-01 | GLJ003 | 光亮卷前处理 模板 | 5460 | 2024-07-04 | 2024-07-05 | 2 | 2024-07-05 02:23:24 | 2024-07-05 02:25:18 | 江苏东方九天新能源材料有限公司 |  | 陈俊华 |  | 1 | 0.1 | 10160 | 710 | 1 | JG122405503021 | JG12240550452 内2700米并包短带；JG12240550302 5190-5203米处分包 | 1 |  | 是 | 是 | 3 | 2
平整翻包 | JG122405503022 | JG12240550302 | 东方850平整 | 合格 | 合格品 | 甲 | 陈俊华,钱琨 | 2790.22 | 2780 | 0.9963 | 5230 | 0.1 | 710 | JG12240550452 内2700米并包短带； JG12240550302 5190-5203米处分包 |  | 30210015 | 光亮卷 | 0.1-SPCC | 30210015 | 光亮卷 | 0.1-SPCC |  | 10 | MO001197 | MO001197-002-02 | GLJ003 | 光亮卷前处理 模板 | 5460 | 2024-07-04 | 2024-07-05 | 2 | 2024-07-05 02:23:24 | 2024-07-05 02:25:18 | 江苏东方九天新能源材料有限公司 |  | 陈俊华 |  | 1 | 0.1 | 10160 | 710 | 1 | JG122405503022 | JG12240550452 内2700米并包短带；JG12240550302 5190-5203米处分包 | 1 |  | 是 | 是 | 3 | 2
平整翻包 | JG122405502321 | JG12240550232 | 东方850平整 | 合格 | 让步接收 | 甲 | 陈俊华,钱琨 | 5870 | 5240 | 0.8927 | 9160 | 0.1 | 760 | JG12240551022 内132米倒包剪去 ； JG12240550232 翻包喊质检确认 | 乳化斑重，轻微色差 | 30210015 | 光亮卷 | 0.1-SPCC | 30210015 | 光亮卷 | 0.1-SPCC |  | 10 | MO001193 | MO001193-002-01 | GLJ003 | 光亮卷前处理 模板 | 5870 | 2024-07-04 | 2024-07-05 | 2 | 2024-07-05 01:33:27 | 2024-07-05 01:37:03 | 江苏东方九天新能源材料有限公司 |  | 陈俊华 |  | 1 | 0.1 | 10250 | 760 | 1 | JG122405502321 | JG12240551022 内132米倒包剪去 ；JG12240550232 翻包喊质检确认 | 1 | R乳化斑(重),S色差(轻微) | 是 | 是 | 6 | 2
平整翻包 | JG122405502322 | JG12240550232 | 东方850平整 | 合格 | 协议品 | 甲 | 陈俊华,钱琨 | 603.08 | 600 | 0.9949 | 1060 | 0.1 | 760 | JG12240551022 内132米倒包剪去 ； JG12240550232 翻包喊质检确认 | 大孔洞多剪下-短带 | 30210015 | 光亮卷 | 0.1-SPCC | 30210015 | 光亮卷 | 0.1-SPCC |  | 10 | MO001193 | MO001193-002-02 | GLJ003 | 光亮卷前处理 模板 | 5870 | 2024-07-04 | 2024-07-05 | 2 | 2024-07-05 01:33:27 | 2024-07-05 01:37:03 | 江苏东方九天新能源材料有限公司 |  | 陈俊华 |  | 1 | 0.1 | 10250 | 760 | 1 | JG122405502322 | JG12240551022 内132米倒包剪去 ；JG12240550232 翻包喊质检确认 | 1 |  | 是 | 是 | 6 | 2
最终平整 | JG12240551461 | JG1224055146 | 东方850平整 | 合格 | 让步接收 | 乙 | 鞠承,姚学禹 | 7180 | 7200 | 1.0028 | 12580 | 0.1 | 760 | 平整 | 10604米传33CM孔洞0.28平方毫米 | 20100142 | 轧硬 | 0.4*760-SPCC | 30210015 | 光亮卷 | 0.1-SPCC |  | 60 | MO001068 | MO001068-003-01 | GLJ003 | 光亮卷前处理 模板 | 13800 | 2024-07-01 | 2024-07-08 | 2 | 2024-07-04 17:22:46 | 2024-07-04 17:24:03 | 江苏东方九天新能源材料有限公司 | 161509 | 鞠承 |  |  | 0.1 | 12500 | 760 | 1 | JG12240551461 | 轧0.1，米数控制在23700-23800米，脱脂分一包10500米。 | 1 | K孔洞(10604米传33CM0.28) | 是 | 是 | 1767 | 3
最终平整 | JG12240502451 | JG1224050245 | 东方850平整 | 合格 | 让步接收 | 乙 | 鞠承,姚学禹 | 7490 | 7470 | 0.9973 | 13070 | 0.1 | 760 | 平整 | 1919-1940米传侧47cm3个孔洞（0.21-0.35mm2），操侧15cm内轻微花辊印 | 20100142 | 轧硬 | 0.4*760-SPCC | 30210015 | 光亮卷 | 0.1-SPCC |  | 60 | MO001068 | MO001068-001-01 | GLJ003 | 光亮卷前处理 模板 | 13780 | 2024-07-01 | 2024-07-08 | 2 | 2024-07-04 16:13:32 | 2024-07-04 16:15:06 | 江苏东方九天新能源材料有限公司 | 187637 | 鞠承 |  |  | 0.1 | 13000 | 760 | 1 | JG12240502451 | 轧0.1，米数控制在23700-23800米，脱脂分一包10500米。 | 1 | K孔洞(1919-1940米传47CM3个0.21-0.35)H花辊印(来料操15CM内轻微) | 是 | 是 | 2537 | 1
最终平整 | JG12240550912 | JG1224055091 | 东方850平整 | 合格 | 让步接收 | 乙 | 鞠承,姚学禹 | 6000 | 5980 | 0.9967 | 10520 | 0.1 | 760 | 平整 | 313-379米传侧32-51cm2个孔洞（2.05-0.42mm2），1100米传侧34cm处孔洞（0.49mm2） | 20100142 | 轧硬 | 0.4*760-SPCC | 30210015 | 光亮卷 | 0.1-SPCC |  | 60 | MO001072 | MO001072-002-02 | GLJ003 | 光亮卷前处理 模板 | 13455 | 2024-07-01 | 2024-07-08 | 2 | 2024-07-04 15:44:16 | 2024-07-04 15:46:35 | 江苏东方九天新能源材料有限公司 | 187647 | 鞠承 |  |  | 0.1 | 10450 | 760 | 1 | JG12240550912 | 轧0.1，米数控制在23200-23300米，脱脂分一包10400米。 | 1 | K孔洞(313-379m传32-51CM2个2.05-0.42/1100米传34CM0.49) | 是 | 是 | 2618 | 2
最终平整 | JG122406014111 | JG1224060141 | 东方850平整 | 其他入库 | 协议品 | 甲 | 陈俊华,钱琨 | 840 | 840 | 1 | 1480 | 0.1 | 760 | 平整 |  | 20100142 | 轧硬 | 0.4*760-SPCC | 30210015 | 光亮卷 | 0.1-SPCC |  | 60 | MO000938 | MO000938-004-01-01 | KSFW001 | 东方小品种钢前处理 0.67（昆山富维 厚度公差：0.660-0.670mm,光泽度大于150GU（横向、纵向），粗糙度：Ra0.2-0.45um.硬度：HV80-110） | 13450 | 2024-06-24 | 2024-07-04 | 2 | 2024-07-04 03:36:20 | 2024-07-04 08:39:34 | 江苏东方九天新能源材料有限公司 |  | 陈俊华 |  | 1 | 0.1 | 10600 | 760 | 1 | JG122406014111 | 轧0.1，米数控制在23100-23200米，脱脂分一包10400米。 | 1 |  | 是 | 是 | 5176 | 4
最终平整 | JG122406014112 | JG1224060141 | 东方850平整 | 合格 | 合格品 | 甲 | 陈俊华,钱琨 | 6090 | 5230 | 0.8588 | 9130 | 0.1 | 760 | 平整 |  | 20100142 | 轧硬 | 0.4*760-SPCC | 30210015 | 光亮卷 | 0.1-SPCC |  | 60 | MO000938 | MO000938-004-01-02 | KSFW001 | 东方小品种钢前处理 0.67（昆山富维 厚度公差：0.660-0.670mm,光泽度大于150GU（横向、纵向），粗糙度：Ra0.2-0.45um.硬度：HV80-110） | 13450 | 2024-06-24 | 2024-07-04 | 2 | 2024-07-04 03:36:20 | 2024-07-04 08:39:34 | 江苏东方九天新能源材料有限公司 |  | 陈俊华 |  | 1 | 0.1 | 10600 | 760 | 1 | JG122406014112 | 轧0.1，米数控制在23100-23200米，脱脂分一包10400米。 | 1 |  | 关闭 | 是 | 5176 | 4
最终平整 | JG122405506521 | JG1224055065 | 东方850平整 | 合格 | 合格品 | 甲 | 陈俊华,钱琨 | 7810 | 7320 | 0.9373 | 12500 | 0.1 | 760 | 平整 |  | 20100142 | 轧硬 | 0.4*760-SPCC | 30210015 | 光亮卷 | 0.1-SPCC |  | 60 | MO000770 | MO000770-001-02-01 | KSFW001 | 东方小品种钢前处理 0.67（昆山富维 厚度公差：0.660-0.670mm,光泽度大于150GU（横向、纵向），粗糙度：Ra0.2-0.45um.硬度：HV80-110） | 13425 | 2024-06-17 | 2024-06-27 | 2 | 2024-07-04 03:47:28 | 2024-07-04 08:38:20 | 江苏东方九天新能源材料有限公司 |  | 陈俊华 |  | 1 | 0.1 | 13250 | 760 | 1 | JG122405506521 | 轧0.1，米数控制在23200-23300米，脱脂分一包10400米。 | 1 |  | 是 | 是 | 3948 | 1
最终平整 | JG122405506522 | JG1224055065 | 东方850平整 | 其他入库 | 协议品 | 甲 | 陈俊华,钱琨 | 462.01 | 470 | 1.0173 | 800 | 0.1 | 760 | 平整 |  | 20100142 | 轧硬 | 0.4*760-SPCC | 30210015 | 光亮卷 | 0.1-SPCC |  | 60 | MO000770 | MO000770-001-02-02 | KSFW001 | 东方小品种钢前处理 0.67（昆山富维 厚度公差：0.660-0.670mm,光泽度大于150GU（横向、纵向），粗糙度：Ra0.2-0.45um.硬度：HV80-110） | 13425 | 2024-06-17 | 2024-06-27 | 2 | 2024-07-04 03:47:28 | 2024-07-04 08:38:20 | 江苏东方九天新能源材料有限公司 |  | 陈俊华 |  | 1 | 0.1 | 13250 | 760 | 1 | JG122405506522 | 轧0.1，米数控制在23200-23300米，脱脂分一包10400米。 | 1 |  | 是 | 是 | 3948 | 1
最终平整 | JG12240551272 | JG1224055127 | 东方850平整 | 返工 | 协议品 | 甲 | 陈俊华,钱琨 | 9510 | 530 | 0.0557 | 910 | 0.1 | 760 | 平整 |  | 20100142 | 轧硬 | 0.4*760-SPCC | 30210015 | 光亮卷 | 0.1-SPCC |  | 60 | MO000774 | MO000774-001-02 | KSFW001 | 东方小品种钢前处理 0.67（昆山富维 厚度公差：0.660-0.670mm,光泽度大于150GU（横向、纵向），粗糙度：Ra0.2-0.45um.硬度：HV80-110） | 9630 | 2024-06-17 | 2024-06-27 | 2 | 2024-07-04 05:47:32 | 2024-07-04 05:53:59 | 江苏东方九天新能源材料有限公司 |  | 陈俊华 |  | 1 | 0.1 | 16150 | 760 | 1 | JG12240551272 | 轧0.1，米数控制在16500-16600米，脱脂分一包6200米 | 1 |  | 是 | 是 | 1534 | 1
最终平整 | JG12240551271 | JG1224055127 | 东方850平整 | 合格 | 让步接收 | 甲 | 陈俊华,钱琨 | 9510 | 8980 | 0.9443 | 15410 | 0.1 | 760 | 平整 | K孔洞(137.6米传147MM2.27；3267.7米传104.9MM6.3；10297米传111.8MM0.28；11787.9米传327.6MM3.19MM2) | 20100142 | 轧硬 | 0.4*760-SPCC | 30210015 | 光亮卷 | 0.1-SPCC |  | 60 | MO000774 | MO000774-001-01 | KSFW001 | 东方小品种钢前处理 0.67（昆山富维 厚度公差：0.660-0.670mm,光泽度大于150GU（横向、纵向），粗糙度：Ra0.2-0.45um.硬度：HV80-110） | 9630 | 2024-06-17 | 2024-06-27 | 2 | 2024-07-04 05:47:32 | 2024-07-04 05:53:59 | 江苏东方九天新能源材料有限公司 |  | 陈俊华 |  | 1 | 0.1 | 16150 | 760 | 1 | JG12240551271 | 轧0.1，米数控制在16500-16600米，脱脂分一包6200米 | 1 | K孔洞(137.6米传147MM2.27；3267.7米传104.9MM6.3；10297米传111.8MM0.28；11787.9米传327.6MM3.19MM2) | 是 | 是 | 1534 | 1
最终平整 | JG12240550911 | JG1224055091 | 东方850平整 | 合格 | 合格品 | 甲 | 陈俊华,钱琨 | 7355 | 7360 | 1.0007 | 12900 | 0.1 | 760 | 平整 | S色差(轻微) | 20100142 | 轧硬 | 0.4*760-SPCC | 30210015 | 光亮卷 | 0.1-SPCC |  | 60 | MO001072 | MO001072-002-01 | GLJ003 | 光亮卷前处理 模板 | 13455 | 2024-07-01 | 2024-07-08 | 2 | 2024-07-04 04:49:54 | 2024-07-04 04:51:24 | 江苏东方九天新能源材料有限公司 | 187647 | 陈俊华 |  |  | 0.1 | 12800 | 760 | 1 | JG12240550911 | 轧0.1，米数控制在23200-23300米，脱脂分一包10400米。 | 1 | S色差(轻微) | 是 | 是 | 2618 | 2
最终平整 | JG12240551172 | JG1224055117 | 东方850平整 | 合格 | 让步接收 | 乙 | 鞠承,姚学禹 | 6085 | 6060 | 0.9959 | 10550 | 0.1 | 760 | 平整 | K孔洞(86米传57CM3个0.07-0.14/249米传20CM0.14/2857-4829米传20-56CM12个0.07-4.46/6303米传23CM0.57) | 20100142 | 轧硬 | 0.4*760-SPCC | 30210015 | 光亮卷 | 0.1-SPCC |  | 60 | MO001030 | MO001030-001-02 | GLJ003 | 光亮卷前处理 模板 | 13715 | 2024-06-28 | 2024-07-06 | 2 | 2024-07-03 15:03:04 | 2024-07-03 17:25:10 | 江苏东方九天新能源材料有限公司 | 187628 | 鞠承 |  |  | 0.1 | 10550 | 760 | 1 | JG12240551172 | 轧0.1，米数控制在23700-23800米，脱脂分一包10500米。 | 1 | K孔洞(86米传57CM3个0.07-0.14/249米传20CM0.14/2857-4829米传20-56CM12个0.07-4.46/6303米传23CM0.57) | 是 | 是 | 3697 | 1
最终平整 | JG12240601412 | JG1224060141 | 东方850平整 | 合格 | 让步接收 | 乙 | 鞠承,姚学禹 | 7585 | 7580 | 0.9993 | 13250 | 0.1 | 760 | 平整 | 传边轻微起筋，5301-6605米传30-37CM6个孔洞0.28-1.98平方毫米 | 20100142 | 轧硬 | 0.4*760-SPCC | 30210015 | 光亮卷 | 0.1-SPCC |  | 60 | MO000938 | MO000938-004-02 | KSFW001 | 东方小品种钢前处理 0.67（昆山富维 厚度公差：0.660-0.670mm,光泽度大于150GU（横向、纵向），粗糙度：Ra0.2-0.45um.硬度：HV80-110） | 13450 | 2024-06-24 | 2024-07-04 | 2 | 2024-07-03 16:59:17 | 2024-07-03 17:01:17 | 江苏东方九天新能源材料有限公司 | 192988 | 鞠承 |  |  | 0.1 | 13200 | 760 | 1 | JG12240601412 | 轧0.1，米数控制在23100-23200米，脱脂分一包10400米。 | 1 | Q起筋(来料传平后轻微),K孔洞(5301-6605米传30-37CM6个0.28-1.98) | 是 | 是 | 5176 | 4
最终平整 | JG12240551232 | JG1224055123 | 东方850平整 | 合格 | 让步接收 | 乙 | 鞠承,姚学禹 | 6150 | 6140 | 0.9984 | 10760 | 0.1 | 760 | 平整 | K孔洞(1232-2934米传66-72CM4个0.214-1.20),X锈斑(10060米表面中间来料锈斑4个) | 20100142 | 轧硬 | 0.4*760-SPCC | 30210011 | 光亮卷 | 0.15-SPCC |  | 60 | MO000997 | MO000997-011-02 | GLJ003 | 光亮卷前处理 模板 | 13700 | 2024-06-27 | 2024-07-04 | 2 | 2024-07-02 17:24:29 | 2024-07-03 16:25:48 | 江苏东方九天新能源材料有限公司 | 187632 | 鞠承 |  |  | 0.1 | 10700 | 760 | 1 | JG12240551232 | 轧0.15，厚度+/-0.005mm，按照0.15的标准控制，轧8600-8700米，后续不轧的半包分卷待判定。 | 1 | K孔洞(1232-2934米传66-72CM4个0.214-1.20),X锈斑(10060米表面中间来料锈斑4个) | 是 | 是 | 2056 | 11
最终平整 | JG12240551622 | JG1224055162 | 东方850平整 | 合格 | 让步接收 | 乙 | 鞠承,姚学禹 | 5975 | 5970 | 0.9992 | 10430 | 0.1 | 760 | 平整 | 3343-3371米传侧25cm7个孔洞（0.21-0.71mm2） | 20100142 | 轧硬 | 0.4*760-SPCC | 30210015 | 光亮卷 | 0.1-SPCC |  | 60 | MO000772 | MO000772-004-02 | KSFW001 | 东方小品种钢前处理 0.67（昆山富维 厚度公差：0.660-0.670mm,光泽度大于150GU（横向、纵向），粗糙度：Ra0.2-0.45um.硬度：HV80-110） | 12010 | 2024-06-17 | 2024-06-27 | 2 | 2024-07-03 15:48:15 | 2024-07-03 15:49:33 | 江苏东方九天新能源材料有限公司 | 187674 | 鞠承 |  |  | 0.1 | 10400 | 760 | 1 | JG12240551622 | 轧0.1，米数控制在20700-20800米，脱脂平均分包 | 1 | K孔洞(3343-3371米传25CM7个0.21-0.71) | 是 | 是 | 4619 | 4
最终平整 | JG12240551171 | JG1224055117 | 东方850平整 | 合格 | 让步接收 | 乙 | 鞠承,姚学禹 | 7535 | 7460 | 0.99 | 13000 | 0.1 | 760 | 平整 | 夹纸内110米粘钢印重平后松花印1-2CM（其中有7处孔洞）【退平整】 | 20100142 | 轧硬 | 0.4*760-SPCC | 30210015 | 光亮卷 | 0.1-SPCC |  | 60 | MO001030 | MO001030-001-01 | GLJ003 | 光亮卷前处理 模板 | 13715 | 2024-06-28 | 2024-07-06 | 2 | 2024-07-03 14:58:39 | 2024-07-03 15:01:53 | 江苏东方九天新能源材料有限公司 | 187628 | 鞠承 |  |  | 0.1 | 13100 | 760 | 1 | JG12240551171 | 轧0.1，米数控制在23700-23800米，脱脂分一包10500米。 | 1 | S松花印(夹纸内内110米来料粘钢印重平后松花印1-2CM【退平整】】) | 是 | 是 | 3697 | 1
最终平整 | JG12240550432 | JG1224055043 | 东方850平整 | 合格 | 让步接收 | 乙 | 鞠承,姚学禹 | 6725 | 6710 | 0.9978 | 11750 | 0.1 | 760 | 850平整用Ra0.8-1.0μm毛化辊平整.厚度公差：0.095-0.105mm | T停机斑(50米处重/板面白条印),K孔洞(4663-4666米传24CM2个0.14/11200米传66CM5.095) | 20100142 | 轧硬 | 0.4*760-SPCC | 30210015 | 光亮卷 | 0.1-SPCC |  | 60 | MO000578 | MO000578-003-02 | YG001 | 优钢前处理 | 13815 | 2024-05-31 | 2024-06-10 | 2 | 2024-07-03 13:31:01 | 2024-07-03 13:33:22 | 江苏东方九天新能源材料有限公司 | 155682 | 鞠承 |  |  | 0.1 | 11700 | 760 | 1 | JG12240550432 | 轧0.1，米数控制在23700-23800米，脱脂分一包10500米。 | 1 | T停机斑(50米处重/板面白条印),K孔洞(4663-4666米传24CM2个0.14/11200米传66CM5.095) | 是 | 是 | 5306 | 3
最终平整 | JG12240551631 | JG1224055163 | 东方850平整 | 合格 | 让步接收 | 乙 | 鞠承,姚学禹 | 5710 | 5730 | 1.0035 | 10030 | 0.1 | 760 | 平整 | 6483-6574米传侧19-35cm2个孔洞（0.42-2.05mm2），9494-9497米传侧24-31cm2个孔洞（0.07-0.28mm2) | 20100142 | 轧硬 | 0.4*760-SPCC | 30210015 | 光亮卷 | 0.1-SPCC |  | 60 | MO000771 | MO000771-001-01 | KSFW001 | 东方小品种钢前处理 0.67（昆山富维 厚度公差：0.660-0.670mm,光泽度大于150GU（横向、纵向），粗糙度：Ra0.2-0.45um.硬度：HV80-110） | 12320 | 2024-06-17 | 2024-06-27 | 2 | 2024-07-03 12:55:18 | 2024-07-03 12:57:20 | 江苏东方九天新能源材料有限公司 | 187669 | 鞠承 |  |  | 0.1 | 10000 | 760 | 1 | JG12240551631 | 轧0.1，米数控制在21100-21200米，脱脂平均分包 | 1 | K孔洞(6483-6574米传19-35CM2个0.42-2.05/9494-9477米传24-31CM2个0.07-0.28),T停机斑(50米处) | 是 | 是 | 4954 | 1
最终平整 | JG12240513211 | JG122405132 | 东方850平整 | 合格 | 让步接收 | 乙 | 鞠承,姚学禹 | 8400 | 5750 | 0.6845 | 10000 | 0.1 | 760 | 平整 | 4524-4660米传侧28-45cm3个孔洞(0.071-0.99mm2) | 20100142 | 轧硬 | 0.4*760-SPCC | 30210015 | 光亮卷 | 0.1-SPCC |  | 60 | MO000773 | MO000773-001-01-01 | KSFW001 | 东方小品种钢前处理 0.67（昆山富维 厚度公差：0.660-0.670mm,光泽度大于150GU（横向、纵向），粗糙度：Ra0.2-0.45um.硬度：HV80-110） | 14280 | 2024-06-17 | 2024-06-27 | 2 | 2024-07-03 12:26:30 | 2024-07-03 12:28:45 | 江苏东方九天新能源材料有限公司 |  | 鞠承 |  | 1 | 0.1 | 14600 | 760 | 1 | JG12240513211 | 轧0.1，米数控制在24600-24700米，脱脂平均分包 | 1 | S色差条印(板面),Z振纹(板面),K孔洞(4524-4660米传28-45CM3个0.071-0.99) | 是 | 是 | 5717 | 1
最终平整 | JG12240513212 | JG122405132 | 东方850平整 | 合格 | 合格品 | 乙 | 鞠承,姚学禹 | 2640 | 2640 | 1 | 4630 | 0.1 | 760 | 平整 |  | 20100142 | 轧硬 | 0.4*760-SPCC | 30210015 | 光亮卷 | 0.1-SPCC |  | 60 | MO000773 | MO000773-001-01-02 | KSFW001 | 东方小品种钢前处理 0.67（昆山富维 厚度公差：0.660-0.670mm,光泽度大于150GU（横向、纵向），粗糙度：Ra0.2-0.45um.硬度：HV80-110） | 14280 | 2024-06-17 | 2024-06-27 | 2 | 2024-07-03 12:26:30 | 2024-07-03 12:28:45 | 江苏东方九天新能源材料有限公司 |  | 鞠承 |  | 1 | 0.1 | 14600 | 760 | 1 | JG12240513212 | 轧0.1，米数控制在24600-24700米，脱脂平均分包 | 1 |  | 是 | 是 | 5717 | 1
最终平整 | JG12240551612 | JG1224055161 | 东方850平整 | 合格 | 让步接收 | 乙 | 鞠承,姚学禹 | 5880 | 5880 | 1 | 10160 | 0.1 | 760 | 平整 |  | 20100142 | 轧硬 | 0.4*760-SPCC | 30210015 | 光亮卷 | 0.1-SPCC |  | 60 | MO000772 | MO000772-003-02 | KSFW001 | 东方小品种钢前处理 0.67（昆山富维 厚度公差：0.660-0.670mm,光泽度大于150GU（横向、纵向），粗糙度：Ra0.2-0.45um.硬度：HV80-110） | 12010 | 2024-06-17 | 2024-06-27 | 2 | 2024-07-03 11:01:42 | 2024-07-03 11:03:21 | 江苏东方九天新能源材料有限公司 | 187673 | 鞠承 |  |  | 0.1 | 10100 | 760 | 1 | JG12240551612 | 轧0.1，米数控制在20700-20800米，脱脂平均分包 | 1 | S色差条印(板面),T停机斑(50米处),),H花辊印(来料操10-30CM内轻微)L亮斑(板面),S色差条印(板面) | 是 | 是 | 5272 | 3
最终平整 | JG12240551611 | JG1224055161 | 东方850平整 | 合格 | 让步接收 | 乙 | 鞠承,姚学禹 | 5835 | 5810 | 0.9957 | 10020 | 0.1 | 760 | 平整 | 8719米传侧42cm孔洞（0.566mm2）,操10-30CM内轻微花辊印 | 20100142 | 轧硬 | 0.4*760-SPCC | 30210015 | 光亮卷 | 0.1-SPCC |  | 60 | MO000772 | MO000772-003-01 | KSFW001 | 东方小品种钢前处理 0.67（昆山富维 厚度公差：0.660-0.670mm,光泽度大于150GU（横向、纵向），粗糙度：Ra0.2-0.45um.硬度：HV80-110） | 12010 | 2024-06-17 | 2024-06-27 | 2 | 2024-07-03 10:34:12 | 2024-07-03 10:36:27 | 江苏东方九天新能源材料有限公司 | 187673 | 鞠承 |  |  | 0.1 | 10020 | 760 | 1 | JG12240551611 | 轧0.1，米数控制在20700-20800米，脱脂平均分包 | 1 | S色差条印(板面),T停机斑(50米处),K孔洞(8719米传42CM0.566),H花辊印(来料操10-30CM内轻微) | 是 | 是 | 5272 | 3
最终平整 | JG12240550941 | JG1224055094 | 东方850平整 | 合格 | 让步接收 | 乙 | 鞠承,姚学禹 | 7100 | 7090 | 0.9986 | 12350 | 0.1 | 760 | 平整 | 1183米传侧31cm孔洞（0.92mm2)，24米传侧66cm孔洞（0.99mm2） | 20100142 | 轧硬 | 0.4*760-SPCC | 30210015 | 光亮卷 | 0.1-SPCC |  | 60 | MO000769 | MO000769-002-01 | KSFW001 | 东方小品种钢前处理 0.67（昆山富维 厚度公差：0.660-0.670mm,光泽度大于150GU（横向、纵向），粗糙度：Ra0.2-0.45um.硬度：HV80-110） | 13000 | 2024-06-17 | 2024-06-27 | 2 | 2024-07-03 10:03:46 | 2024-07-03 10:05:44 | 江苏东方九天新能源材料有限公司 | 187640 | 鞠承 |  |  | 0.1 | 12300 | 760 | 1 | JG12240550941 | 轧0.1，米数控制在22200-22300米，脱脂分一包9200米。 | 1 | K孔洞(24，米传66CM0.99),S色差条印(板面) | 是 | 是 | 4803 | 2
最终平整 | JG1224051322 | JG122405132 | 东方850平整 | 合格 | 让步接收 | 乙 | 鞠承,姚学禹 | 5735 | 5710 | 0.9956 | 9980 | 0.1 | 760 | 平整 | 色差，条印，2686-2722米传72CM9个孔洞0.354-1.06平方毫米，50米处尾30米处停机斑 | 20100142 | 轧硬 | 0.4*760-SPCC | 30210015 | 光亮卷 | 0.1-SPCC |  | 60 | MO000773 | MO000773-001-02 | KSFW001 | 东方小品种钢前处理 0.67（昆山富维 厚度公差：0.660-0.670mm,光泽度大于150GU（横向、纵向），粗糙度：Ra0.2-0.45um.硬度：HV80-110） | 14280 | 2024-06-17 | 2024-06-27 | 2 | 2024-07-02 17:26:46 | 2024-07-02 17:28:47 | 江苏东方九天新能源材料有限公司 | 187677 | 鞠承 |  |  | 0.1 | 9950 | 760 | 1 | JG1224051322 | 轧0.1，米数控制在24600-24700米，脱脂平均分包 | 1 | K孔洞(2686-2722米传72CM9个0.354-1.06),T停机斑(50米我是30米处),S色差条印(板面)S色差条印(板面 ),K孔洞(2686-2722米传72CM9个0.354-),T停机斑(50米处尾30米处) | 是 | 是 | 5717 | 1
最终平整 | JG122405512312 | JG1224055123 | 东方850平整 | 合格 | 让步接收 | 乙 | 鞠承,姚学禹 | 7470 | 390 | 0.0522 | 680 | 0.1 | 760 | 平整 |  | 20100142 | 轧硬 | 0.4*760-SPCC | 30210011 | 光亮卷 | 0.15-SPCC |  | 60 | MO000997 | MO000997-011-01-02 | GLJ003 | 光亮卷前处理 模板 | 13700 | 2024-06-27 | 2024-07-04 | 2 | 2024-07-02 17:02:24 | 2024-07-02 17:05:38 | 江苏东方九天新能源材料有限公司 |  | 鞠承 |  | 1 | 0.1 | 13000 | 760 | 1 | JG122405512312 | 轧0.15，厚度+/-0.005mm，按照0.15的标准控制，轧8600-8700米，后续不轧的半包分卷待判定。 | 1 |  | 是 | 是 | 2056 | 11
最终平整 | JG122405512311 | JG1224055123 | 东方850平整 | 合格 | 让步接收 | 乙 | 鞠承,姚学禹 | 7470 | 6770 | 0.9063 | 11820 | 0.1 | 760 | 平整 | S色差条印(操15CM处),K孔洞(712米传14CM0.14/10183米传67CM0.07) | 20100142 | 轧硬 | 0.4*760-SPCC | 30210011 | 光亮卷 | 0.15-SPCC |  | 60 | MO000997 | MO000997-011-01-01 | GLJ003 | 光亮卷前处理 模板 | 13700 | 2024-06-27 | 2024-07-04 | 2 | 2024-07-02 17:02:24 | 2024-07-02 17:05:38 | 江苏东方九天新能源材料有限公司 |  | 鞠承 |  | 1 | 0.1 | 13000 | 760 | 1 | JG122405512311 | 轧0.15，厚度+/-0.005mm，按照0.15的标准控制，轧8600-8700米，后续不轧的半包分卷待判定。 | 1 | S色差条印(操15CM处),K孔洞(712米传14CM0.14/10183米传67CM0.07) | 是 | 是 | 2056 | 11
最终平整 | JG12240550942 | JG1224055094 | 东方850平整 | 合格 | 合格品 | 乙 | 鞠承,姚学禹 | 5660 | 5630 | 0.9947 | 9800 | 0.1 | 760 | 平整 |  | 20100142 | 轧硬 | 0.4*760-SPCC | 30210015 | 光亮卷 | 0.1-SPCC |  | 60 | MO000769 | MO000769-002-02 | KSFW001 | 东方小品种钢前处理 0.67（昆山富维 厚度公差：0.660-0.670mm,光泽度大于150GU（横向、纵向），粗糙度：Ra0.2-0.45um.硬度：HV80-110） | 13000 | 2024-06-17 | 2024-06-27 | 2 | 2024-07-02 10:54:33 | 2024-07-02 13:46:52 | 江苏东方九天新能源材料有限公司 | 187640 | 鞠承 |  |  | 0.1 | 9850 | 760 | 1 | JG12240550942 | 轧0.1，米数控制在22200-22300米，脱脂分一包9200米。 | 1 |  | 是 | 是 | 4803 | 2
最终平整 | JG12240551022 | JG1224055102 | 东方850平整 | 合格 | 让步接收 | 乙 | 鞠承,姚学禹 | 2055 | 1980 | 0.9635 | 3370 | 0.1 | 760 | 平整 | 9395米传28CM0.21，132米传58CM5.31，1718-1722米传48CM2个0.21-0.42，2550米传33CM1.06mm2孔洞 | 20100142 | 轧硬 | 0.4*760-SPCC | 30210015 | 光亮卷 | 0.1-SPCC |  | 60 | MO000769 | MO000769-004-02 | KSFW001 | 东方小品种钢前处理 0.67（昆山富维 厚度公差：0.660-0.670mm,光泽度大于150GU（横向、纵向），粗糙度：Ra0.2-0.45um.硬度：HV80-110） | 12965 | 2024-06-17 | 2024-06-27 | 2 | 2024-07-02 10:17:07 | 2024-07-02 10:18:39 | 江苏东方九天新能源材料有限公司 | 187642 | 鞠承 |  |  | 0.1 | 3400 | 760 | 1 | JG12240551022 | 轧0.1，米数控制在22200-22300米，脱脂分一包9200米。 | 1 | K孔洞(9395米传28CM0.21)K孔洞(132米传58CM5.31/1718-1722米传48CM2个0.21-0.42/2550米传33CM1.06) | 是 | 是 | 3504 | 4
最终平整 | JG12240551301 | JG1224055130 | 东方850平整 | 合格 | 让步接收 | 乙 | 鞠承,姚学禹 | 5775 | 5750 | 0.9957 | 10000 | 0.1 | 760 | 平整 | 9395米传28CM0.21mm2孔洞 | 20100142 | 轧硬 | 0.4*760-SPCC | 30210015 | 光亮卷 | 0.1-SPCC |  | 60 | MO000772 | MO000772-002-01 | KSFW001 | 东方小品种钢前处理 0.67（昆山富维 厚度公差：0.660-0.670mm,光泽度大于150GU（横向、纵向），粗糙度：Ra0.2-0.45um.硬度：HV80-110） | 12065 | 2024-06-17 | 2024-06-27 | 2 | 2024-07-02 09:53:27 | 2024-07-02 09:54:36 | 江苏东方九天新能源材料有限公司 | 187672 | 鞠承 |  |  | 0.1 | 10000 | 760 | 1 | JG12240551301 | 轧0.1，米数控制在20700-20800米，脱脂平均分包 | 1 | K孔洞(9395米传28CM0.21) | 是 | 是 | 4162 | 2
最终平整 | JG12240551632 | JG1224055163 | 东方850平整 | 合格 | 让步接收 | 甲 | 陈俊华,钱琨 | 6230 | 6220 | 0.9984 | 10920 | 0.1 | 760 | 平整 | 2193.7-2407.1米传207-359.9MM3个1.06,2.69,0.14MM2孔洞 | 20100142 | 轧硬 | 0.4*760-SPCC | 30210015 | 光亮卷 | 0.1*760*10920 |  | 60 | MO000771 | MO000771-001-02 | KSFW001 | 东方小品种钢前处理 0.67（昆山富维 厚度公差：0.660-0.670mm,光泽度大于150GU（横向、纵向），粗糙度：Ra0.2-0.45um.硬度：HV80-110） | 12320 | 2024-06-17 | 2024-06-27 | 2 | 2024-07-02 07:41:35 | 2024-07-02 07:43:09 | 江苏东方九天新能源材料有限公司 | 187669 | 陈俊华 |  |  | 0.1 | 10850 | 760 | 1 | JG12240551632 | 轧0.1，米数控制在21100-21200米，脱脂平均分包 | 1 | K孔洞(2193.7-2407.1米传207-359.9MM3个1.06,2.69,0.14MM2) | 是 | 是 | 4954 | 1
最终平整 | JG12240551291 | JG1224055129 | 东方850平整 | 合格 | 合格品 | 甲 | 陈俊华,钱琨 | 6035 | 6030 | 0.9992 | 10440 | 0.1 | 760 | 平整 |  | 20100142 | 轧硬 | 0.4*760-SPCC | 30210015 | 光亮卷 | 0.1*760*10440 |  | 60 | MO000772 | MO000772-001-01 | KSFW001 | 东方小品种钢前处理 0.67（昆山富维 厚度公差：0.660-0.670mm,光泽度大于150GU（横向、纵向），粗糙度：Ra0.2-0.45um.硬度：HV80-110） | 12080 | 2024-06-17 | 2024-06-27 | 2 | 2024-07-02 06:24:59 | 2024-07-02 06:25:46 | 江苏东方九天新能源材料有限公司 | 187671 | 陈俊华 |  |  | 0.1 | 10340 | 760 | 1 | JG12240551291 | 轧0.1，米数控制在20700-20800米，脱脂平均分包 | 1 |  | 是 | 是 | 6726 | 1
最终平整 | JG12240551302 | JG1224055130 | 东方850平整 | 合格 | 合格品 | 甲 | 陈俊华,钱琨 | 5600 | 5600 | 1 | 9820 | 0.1 | 760 | 平整 |  | 20100142 | 轧硬 | 0.4*760-SPCC | 30210015 | 光亮卷 | 0.1*760*9820 |  | 60 | MO000772 | MO000772-002-02 | KSFW001 | 东方小品种钢前处理 0.67（昆山富维 厚度公差：0.660-0.670mm,光泽度大于150GU（横向、纵向），粗糙度：Ra0.2-0.45um.硬度：HV80-110） | 12065 | 2024-06-17 | 2024-06-27 | 2 | 2024-07-02 06:23:58 | 2024-07-02 06:24:34 | 江苏东方九天新能源材料有限公司 | 187672 | 陈俊华 |  |  | 0.1 | 9720 | 760 | 1 | JG12240551302 | 轧0.1，米数控制在20700-20800米，脱脂平均分包 | 1 |  | 是 | 是 | 4162 | 2
最终平整 | JG12240551021 | JG1224055102 | 东方850平整 | 合格 | 让步接收 | 甲 | 陈俊华,钱琨 | 6940 | 6920 | 0.9971 | 12120 | 0.1 | 760 | 平整 | 1616.8-1637.2米传420.8-421.1MM3个0.14-0.35；2663.5-2810.6米传207.9-389.7MM3个0.14-0.42；4556.4米传590.7MM0.99；5771.7米传356.1MM0.28；7617.6米传337.3MM0.35；10035.5米传457.7MM1.56MM2孔洞 | 20100142 | 轧硬 | 0.4*760-SPCC | 30210015 | 光亮卷 | 0.1*760*12120 |  | 60 | MO000769 | MO000769-004-01 | KSFW001 | 东方小品种钢前处理 0.67（昆山富维 厚度公差：0.660-0.670mm,光泽度大于150GU（横向、纵向），粗糙度：Ra0.2-0.45um.硬度：HV80-110） | 12965 | 2024-06-17 | 2024-06-27 | 2 | 2024-07-02 06:03:25 | 2024-07-02 06:23:39 | 江苏东方九天新能源材料有限公司 | 187642 | 陈俊华 |  |  | 0.1 | 12037 | 760 | 1 | JG12240551021 | 轧0.1，米数控制在22200-22300米，脱脂分一包9200米。 | 1 | K孔洞(1616.8-1637.2米传420.8-421.1MM3个0.14-0.35；2663.5-2810.6米传207.9-389.7MM3个0.14-0.42；4556.4米传590.7MM0.99；5771.7米传356.1MM0.28；7617.6米传337.3MM0.35；10035.5米传457.7MM1.56MM2) | 是 | 是 | 3504 | 4
最终平整 | JL1224050007 | JL1224050007 | 东方750平整 | 待判定 | 5 | 甲 | 丁振 | 5685 | 5610 | 0.9868 | 1580 | 0.75 | 610 | 泰兴双永:750平整用Ra1.4-1.6μm毛化辊，厚度公差：0.73-0.76mm，硬度95-110，粗糙度0.7-0.9μm. | X锈点(整卷不规律) | 20100130 | 轧硬 | 1.2*610-SPCC | 31010072 | 小品种钢卷 | 0.75-SPCC |  | 50 | MO000798 | MO000798-002 | KSFW001 | 东方小品种钢前处理 0.67（昆山富维 厚度公差：0.660-0.670mm,光泽度大于150GU（横向、纵向），粗糙度：Ra0.2-0.45um.硬度：HV80-110） | 5910 | 2024-06-14 | 2024-06-22 | 2 | 2024-07-02 00:22:08 | 2024-07-02 00:23:24 | 江苏东方九天新能源材料有限公司 | 188616 | 丁振 |  |  | 0.75 | 1530 | 610 | 1 | JL1224050007 | 泰兴双永：（0.75）厚度+0.01/-0.02mm，HV90-110，粗糙度0.7-0.9μM,卷重2-3.5吨 | 1 | X锈点(整卷不规律) | 否 | 否 |  | 2
最终平整 | JG12240550302 | JG12240550302 | 东方850平整 | 合格 | 让步接收 | 甲 | 陈俊华 | 5485 | 5460 | 0.9954 | 10160 | 0.1 | 710 | 平整 | 5190米传510.5MM0.28；5203.1米传511MM7.78MM2孔洞 | 20500018 | 光亮卷半成品 | 0.1-SPCC | 30210015 | 光亮卷 | 0.1*710*10160 |  | 60 | MO000865 | MO000865-001 | GLJ003 | 光亮卷前处理 模板 | 5880 | 2024-06-21 | 2024-06-28 | 2 | 2024-07-01 07:56:58 | 2024-07-01 07:58:36 | 江苏东方九天新能源材料有限公司 | 190479 | 陈俊华 |  |  | 0.1 | 10060 | 710 | 1 | JG12240550302 | 轧0.1，起筋切边 | 1 | K孔洞(5190米传510.5MM0.28；5203.1米传511MM7.78MM2) | 是 | 是 | 2540 | 1
最终平整 | JG12240551292 | JG1224055129 | 东方850平整 | 合格 | 让步接收 | 甲 | 陈俊华 | 5935 | 5910 | 0.9958 | 10250 | 0.1 | 760 | 平整 | 乳化斑(轻微),内100米传203.9-204.1MM7个0.49-0.85；1087.1米传723.7MM1.13；3042.7米传660.2MM1.2MM2孔洞,色差(轻微) | 20100142 | 轧硬 | 0.4*760-SPCC | 30210015 | 光亮卷 | 0.1*760*10250 |  | 60 | MO000772 | MO000772-001-02 | KSFW001 | 东方小品种钢前处理 0.67（昆山富维 厚度公差：0.660-0.670mm,光泽度大于150GU（横向、纵向），粗糙度：Ra0.2-0.45um.硬度：HV80-110） | 12080 | 2024-06-17 | 2024-06-27 | 2 | 2024-07-01 07:18:45 | 2024-07-01 07:21:04 | 江苏东方九天新能源材料有限公司 | 187671 | 陈俊华 |  |  | 0.1 | 10200 | 760 | 1 | JG12240551292 | 轧0.1，米数控制在20700-20800米，脱脂平均分包 | 1 | R乳化斑(轻微),K孔洞(内100米传203.9-204.1MM7个0.49-0.85；1087.1米传723.7MM1.13；3042.7米传660.2MM1.2MM2),S色差(轻微) | 是 | 是 | 6726 | 1
最终平整 | JG12240550641 | JG1224055064 | 东方850平整 | 合格 | 合格品 | 甲 | 陈俊华 | 6320 | 6310 | 0.9984 | 11110 | 0.1 | 760 | 平整 | 色差(下板面，重),花辊印(来料操15CM；传20CM，轻微) | 20100142 | 轧硬 | 0.4*760-SPCC | 30210015 | 光亮卷 | 0.1*760*11110 |  | 60 | MO000769 | MO000769-006-01 | KSFW001 | 东方小品种钢前处理 0.67（昆山富维 厚度公差：0.660-0.670mm,光泽度大于150GU（横向、纵向），粗糙度：Ra0.2-0.45um.硬度：HV80-110） | 12880 | 2024-06-17 | 2024-06-27 | 2 | 2024-07-01 06:25:46 | 2024-07-01 06:27:12 | 江苏东方九天新能源材料有限公司 | 187644 | 陈俊华 |  |  | 0.1 | 11100 | 760 | 1 | JG12240550641 | 轧0.1，米数控制在22200-22300米，脱脂分一包9200米。 | 1 | S色差(下板面，重),H横辊印(来料操15CM；传20CM，轻微) | 是 | 是 | 4589 | 6
最终平整 | JG12240550631 | JG1224055063 | 东方850平整 | 合格 | 合格品 | 甲 | 陈俊华 | 6120 | 6120 | 1 | 10730 | 0.1 | 760 | 平整 | 传侧偶有黄斑,色差(轻微) | 20100142 | 轧硬 | 0.4*760-SPCC | 30210015 | 光亮卷 | 0.1*760*10730 |  | 60 | MO000769 | MO000769-005-01 | KSFW001 | 东方小品种钢前处理 0.67（昆山富维 厚度公差：0.660-0.670mm,光泽度大于150GU（横向、纵向），粗糙度：Ra0.2-0.45um.硬度：HV80-110） | 12860 | 2024-06-17 | 2024-06-27 | 2 | 2024-07-01 05:49:31 | 2024-07-01 05:50:38 | 江苏东方九天新能源材料有限公司 | 187643 | 陈俊华 |  |  | 0.1 | 10700 | 760 | 1 | JG12240550631 | 轧0.1，米数控制在22200-22300米，脱脂分一包9200米。 | 1 | H黄斑(传偶有黄斑),S色差(轻微) | 是 | 是 | 8726 | 5
最终平整 | JG12240550642 | JG1224055064 | 东方850平整 | 合格 | 合格品 | 甲 | 陈俊华 | 6340 | 6320 | 0.9968 | 11100 | 0.1 | 760 | 平整 | 色差(下表面，重),花辊印(操15CM；传20CM，轻微) | 20100142 | 轧硬 | 0.4*760-SPCC | 30210015 | 光亮卷 | 0.1*760*11100 |  | 60 | MO000769 | MO000769-006-02 | KSFW001 | 东方小品种钢前处理 0.67（昆山富维 厚度公差：0.660-0.670mm,光泽度大于150GU（横向、纵向），粗糙度：Ra0.2-0.45um.硬度：HV80-110） | 12880 | 2024-06-17 | 2024-06-27 | 2 | 2024-07-01 05:10:15 | 2024-07-01 05:11:42 | 江苏东方九天新能源材料有限公司 | 187644 | 陈俊华 |  |  | 0.1 | 11030 | 760 | 1 | JG12240550642 | 轧0.1，米数控制在22200-22300米，脱脂分一包9200米。 | 1 | S色差(下表面，重),H花辊印(来料操15CM；传20CM，轻微) | 是 | 是 | 4589 | 6
最终平整 | JG12240551311 | JG1224055131 | 东方850平整 | 合格 | 让步接收 | 甲 | 陈俊华 | 7045 | 7080 | 1.005 | 12390 | 0.1 | 760 | 平整 | 8407.6米传517.9MM处，一个1.77mm2的孔洞，8418.2米传529.3MM处一个1.56MM2的孔洞，乳化斑重，色差 | 20100142 | 轧硬 | 0.4*760-SPCC | 30210015 | 光亮卷 | 0.1-SPCC |  | 60 | MO000773 | MO000773-002-01 | KSFW001 | 东方小品种钢前处理 0.67（昆山富维 厚度公差：0.660-0.670mm,光泽度大于150GU（横向、纵向），粗糙度：Ra0.2-0.45um.硬度：HV80-110） | 14295 | 2024-06-17 | 2024-06-27 | 2 | 2024-07-01 02:46:29 | 2024-07-01 02:48:34 | 江苏东方九天新能源材料有限公司 | 187678 | 陈俊华 |  |  | 0.1 | 12300 | 760 | 1 | JG12240551311 | 轧0.1，米数控制在24600-24700米，脱脂平均分包 | 1 | K孔洞(8407.6米传517.9MM1.77；8418.2米传529.3MM1.56MM2),R乳化斑(重),S色差(重) | 是 | 是 | 4783 | 2
最终平整 | JG12240551242 | JG1224055124 | 东方850平整 | 合格 | 合格品 | 甲 | 陈俊华 | 6635 | 6620 | 0.9977 | 11260 | 0.1 | 760 | 平整 | 乳化斑重，3502.2米传98.7MM处，一个0.92MM2的孔洞 | 20100142 | 轧硬 | 0.4*760-SPCC | 30210015 | 光亮卷 | 0.1-SPCC |  | 60 | MO000767 | MO000767-008-02 | KSFW001 | 东方小品种钢前处理 0.67（昆山富维 厚度公差：0.660-0.670mm,光泽度大于150GU（横向、纵向），粗糙度：Ra0.2-0.45um.硬度：HV80-110） | 13720 | 2024-06-17 | 2024-06-27 | 2 | 2024-07-01 01:58:20 | 2024-07-01 02:00:50 | 江苏东方九天新能源材料有限公司 | 187633 | 陈俊华 |  |  | 0.1 | 11200 | 760 | 1 | JG12240551242 | 轧0.1，米数控制在23700-23800米，脱脂分一包10500米。 | 1 | R乳化斑(重),K孔洞(3502.2米传98.7MM0.92MM2) | 是 | 是 | 6800 | 8
最终平整 | JG12240550512 | JG1224055051 | 东方850平整 | 合格 | 合格品 | 甲 | 陈俊华 | 5515 | 5500 | 0.9973 | 9430 | 0.1 | 760 | 平整 | R乳化斑(重) | 20100142 | 轧硬 | 0.4*760-SPCC | 30210015 | 光亮卷 | 0.1-SPCC |  | 60 | MO000691 | MO000691-004-02 | KSFW001 | 东方小品种钢前处理 0.67（昆山富维 厚度公差：0.660-0.670mm,光泽度大于150GU（横向、纵向），粗糙度：Ra0.2-0.45um.硬度：HV80-110） | 13250 | 2024-06-07 | 2024-06-17 | 2 | 2024-07-01 01:15:40 | 2024-07-01 01:16:38 | 江苏东方九天新能源材料有限公司 | 178253 | 陈俊华 |  |  | 0.1 | 9400 | 760 | 1 | JG12240550512 | 轧0.1，米数控制在22800-22900米，脱脂分一包9300米。 | 1 | R乳化斑(重) | 是 | 是 | 4434 | 4
最终平整 | JG12240551312 | JG1224055131 | 东方850平整 | 合格 | 让步接收 | 乙 | 鞠承,姚学禹 | 7085 | 7070 | 0.9979 | 12400 | 0.1 | 760 | 平整 | 50米处停机斑,板面乳化斑,49-62米传25CM2个0.07-0.28MM2的孔洞。1052米传2CM一个大小0.07mm2的针眼孔洞 | 20100142 | 轧硬 | 0.4*760-SPCC | 30210015 | 光亮卷 | 0.1-SPCC |  | 60 | MO000773 | MO000773-002-02 | KSFW001 | 东方小品种钢前处理 0.67（昆山富维 厚度公差：0.660-0.670mm,光泽度大于150GU（横向、纵向），粗糙度：Ra0.2-0.45um.硬度：HV80-110） | 14295 | 2024-06-17 | 2024-06-27 | 2 | 2024-06-30 17:18:22 | 2024-06-30 17:19:49 | 江苏东方九天新能源材料有限公司 | 187678 | 鞠承 |  |  | 0.1 | 12350 | 760 | 1 | JG12240551312 | 轧0.1，米数控制在24600-24700米，脱脂平均分包 | 1 | T停机斑(50米处),R乳化斑(来料板面),K孔洞(49-62米传25CM2个0.07-0.28/1052米传2CM0.07) | 是 | 是 | 4783 | 2
最终平整 | JG12240550541 | JG1224055054 | 东方850平整 | 合格 | 让步接收 | 乙 | 鞠承,姚学禹 | 7375 | 7050 | 0.9559 | 12040 | 0.1 | 760 | 平整 | 5.4CM传37CM一个0.14mm2的孔洞，10553-10946米传29-35CM9个0.472-1.42mm2的孔洞，板面乳化斑，50米传停机斑重 | 20100142 | 轧硬 | 0.4*760-SPCC | 30210015 | 光亮卷 | 0.1-SPCC |  | 60 | MO000691 | MO000691-001-01 | KSFW001 | 东方小品种钢前处理 0.67（昆山富维 厚度公差：0.660-0.670mm,光泽度大于150GU（横向、纵向），粗糙度：Ra0.2-0.45um.硬度：HV80-110） | 13360 | 2024-06-07 | 2024-06-17 | 2 | 2024-06-30 16:52:25 | 2024-06-30 16:54:32 | 江苏东方九天新能源材料有限公司 | 178258 | 鞠承 |  |  | 0.1 | 12500 | 760 | 1 | JG12240550541 | 轧0.1，米数控制在22800-22900米，脱脂分一包9300米。 | 1 | K孔洞(5.4CM传37CM0.14/10553-10946米传29-35CM9个0.472-1.42),R乳化斑(来料板面),T停机斑(50米传重) | 是 | 是 | 4404 | 1
最终平整 | JG122405510111 | JG1224055101 | 东方850平整 | 合格 | 合格品 | 乙 | 鞠承,姚学禹 | 7200 | 5320 | 0.7389 | 9380 | 0.1 | 760 | 平整 | R乳化斑(来料板面) | 20100142 | 轧硬 | 0.4*760-SPCC | 30210015 | 光亮卷 | 0.1*760*9380 |  | 60 | MO000769 | MO000769-003-01-01 | KSFW001 | 东方小品种钢前处理 0.67（昆山富维 厚度公差：0.660-0.670mm,光泽度大于150GU（横向、纵向），粗糙度：Ra0.2-0.45um.硬度：HV80-110） | 12950 | 2024-06-17 | 2024-06-27 | 2 | 2024-06-30 16:10:39 | 2024-06-30 16:12:51 | 江苏东方九天新能源材料有限公司 |  | 鞠承 |  | 1 | 0.1 | 12600 | 760 | 1 | JG122405510111 | 轧0.1，米数控制在22200-22300米，脱脂分一包9200米。 | 1 | R乳化斑(来料板面) | 是 | 是 | 4630 | 3
最终平整 | JG122405510112 | JG1224055101 | 东方850平整 | 合格 | 让步接收 | 乙 | 鞠承,姚学禹 | 1872.6 | 1870 | 0.9986 | 3280 | 0.1 | 760 | 平整 | 2220米传75CM2.69mm2孔洞,乳化斑(板面) | 20100142 | 轧硬 | 0.4*760-SPCC | 30210015 | 光亮卷 | 0.1*760*3280 |  | 60 | MO000769 | MO000769-003-01-02 | KSFW001 | 东方小品种钢前处理 0.67（昆山富维 厚度公差：0.660-0.670mm,光泽度大于150GU（横向、纵向），粗糙度：Ra0.2-0.45um.硬度：HV80-110） | 12950 | 2024-06-17 | 2024-06-27 | 2 | 2024-06-30 16:10:39 | 2024-06-30 16:12:51 | 江苏东方九天新能源材料有限公司 |  | 鞠承 |  | 1 | 0.1 | 12600 | 760 | 1 | JG122405510112 | 轧0.1，米数控制在22200-22300米，脱脂分一包9200米。 | 1 | K孔洞(2220米传75CM2.69),R乳化斑(板面) | 是 | 是 | 4630 | 3
最终平整 | JG12240551431 | JG1224055143 | 东方850平整 | 合格 | 让步接收 | 乙 | 鞠承,姚学禹 | 7460 | 7440 | 0.9973 | 12960 | 0.1 | 760 | 平整 | 9156米传40CM0.354mm2孔洞,乳化斑(板面) | 20100142 | 轧硬 | 0.4*760-SPCC | 30210015 | 光亮卷 | 0.1*760*12960 |  | 60 | MO000692 | MO000692-008-01 | KSFW001 | 东方小品种钢前处理 0.67（昆山富维 厚度公差：0.660-0.670mm,光泽度大于150GU（横向、纵向），粗糙度：Ra0.2-0.45um.硬度：HV80-110） | 13930 | 2024-06-07 | 2024-06-17 | 2 | 2024-06-30 15:20:26 | 2024-06-30 15:21:24 | 江苏东方九天新能源材料有限公司 | 178267 | 鞠承 |  |  | 0.1 | 12930 | 760 | 1 | JG12240551431 | 轧0.1，米数控制在23700-23800米，脱脂分一包10500米。 | 1 | K孔洞(9156米传40CM0.354),R乳化斑(板面) | 是 | 是 | 5089 | 8
最终平整 | JG12240550542 | JG1224055054 | 东方850平整 | 合格 | 让步接收 | 乙 | 鞠承,姚学禹 | 5895 | 5880 | 0.9975 | 10070 | 0.1 | 760 | 平整 | 停机斑(50米处),1781-1837米传31CM14个1.77-2.19/2937-2940米传2个0.14-3.04/4264米传42CM0.35/7212米传37CM0.14/9354米传23CM0.07mm2孔洞 | 20100142 | 轧硬 | 0.4*760-SPCC | 30210015 | 光亮卷 | 0.1*760*10070 |  | 60 | MO000691 | MO000691-001-02 | KSFW001 | 东方小品种钢前处理 0.67（昆山富维 厚度公差：0.660-0.670mm,光泽度大于150GU（横向、纵向），粗糙度：Ra0.2-0.45um.硬度：HV80-110） | 13360 | 2024-06-07 | 2024-06-17 | 2 | 2024-06-30 14:51:25 | 2024-06-30 14:53:40 | 江苏东方九天新能源材料有限公司 | 178258 | 鞠承 |  |  | 0.1 | 10050 | 760 | 1 | JG12240550542 | 轧0.1，米数控制在22800-22900米，脱脂分一包9300米。 | 1 | T停机斑(50米处),K孔洞(1781-1837米传31CM14个1.77-2.19/2937-2940米传2个0.14-3.04/4264米传42CM0.35/7212米传37CM0.14/9354米传23CM0.07) | 是 | 是 | 4404 | 1
最终平整 | JG12240551432 | JG1224055143 | 东方850平整 | 合格 | 让步接收 | 乙 | 鞠承,姚学禹 | 6100 | 6110 | 1.0016 | 10640 | 0.1 | 760 | 平整 | 停机斑(50米处重),3436米传40CM0.14mm2孔洞 | 20100142 | 轧硬 | 0.4*760-SPCC | 30210015 | 光亮卷 | 0.1*760*10640 |  | 60 | MO000692 | MO000692-008-02 | KSFW001 | 东方小品种钢前处理 0.67（昆山富维 厚度公差：0.660-0.670mm,光泽度大于150GU（横向、纵向），粗糙度：Ra0.2-0.45um.硬度：HV80-110） | 13930 | 2024-06-07 | 2024-06-17 | 2 | 2024-06-30 13:11:36 | 2024-06-30 13:12:35 | 江苏东方九天新能源材料有限公司 | 178267 | 鞠承 |  |  | 0.1 | 10600 | 760 | 1 | JG12240551432 | 轧0.1，米数控制在23700-23800米，脱脂分一包10500米。 | 1 | T停机斑(50米处重),K孔洞(3436米传40CM0.14) | 是 | 是 | 5089 | 8
最终平整 | JG12240550382 | JG1224055038 | 东方850平整 | 合格 | 让步接收 | 乙 | 鞠承,姚学禹 | 6060 | 6055 | 0.9992 | 10550 | 0.1 | 760 | 平整 | 花辊印(来料操20CM轻微),停机斑(50米处) | 20100142 | 轧硬 | 0.4*760-SPCC | 30210015 | 光亮卷 | 0.1*760*10550 |  | 60 | MO000692 | MO000692-011-02 | KSFW001 | 东方小品种钢前处理 0.67（昆山富维 厚度公差：0.660-0.670mm,光泽度大于150GU（横向、纵向），粗糙度：Ra0.2-0.45um.硬度：HV80-110） | 13975 | 2024-06-07 | 2024-06-17 | 2 | 2024-06-30 12:09:10 | 2024-06-30 12:10:20 | 江苏东方九天新能源材料有限公司 | 178270 | 鞠承 |  |  | 0.1 | 10500 | 760 | 1 | JG12240550382 | 轧0.1，米数控制在23700-23800米，脱脂分一包10500米。 | 1 | H花辊印(来料操20CM轻微),T停机斑(50米处) | 是 | 是 | 4173 | 11
最终平整 | JG12240551012 | JG1224055101 | 东方850平整 | 合格 | 合格品 | 乙 | 鞠承,姚学禹 | 5445 | 5440 | 0.9991 | 9600 | 0.1 | 760 | 平整 | R乳化斑(板面),S色差条印(板面) | 20100142 | 轧硬 | 0.4*760-SPCC | 30210015 | 光亮卷 | 0.1*760*9600 |  | 60 | MO000769 | MO000769-003-02 | KSFW001 | 东方小品种钢前处理 0.67（昆山富维 厚度公差：0.660-0.670mm,光泽度大于150GU（横向、纵向），粗糙度：Ra0.2-0.45um.硬度：HV80-110） | 12950 | 2024-06-17 | 2024-06-27 | 2 | 2024-06-30 10:50:27 | 2024-06-30 10:51:49 | 江苏东方九天新能源材料有限公司 | 187641 | 鞠承 |  |  | 0.1 | 9550 | 760 | 1 | JG12240551012 | 轧0.1，米数控制在22200-22300米，脱脂分一包9200米。 | 1 | R乳化斑(板面),S色差条印(板面) | 是 | 是 | 4630 | 3
最终平整 | JG12240550381 | JG1224055038 | 东方850平整 | 合格 | 让步接收 | 乙 | 鞠承,姚学禹 | 7540 | 7520 | 0.9973 | 13160 | 0.1 | 760 | 平整 | 停机斑(50米尾30米处),1730米传33CM0.07/5659米传64CM0.35/13050米传39CM0.495,粘钢折印(尾500米操缩芯折印10-30CM) | 20100142 | 轧硬 | 0.4*760-SPCC | 30210015 | 光亮卷 | 0.1*760*13160 |  | 60 | MO000692 | MO000692-011-01 | KSFW001 | 东方小品种钢前处理 0.67（昆山富维 厚度公差：0.660-0.670mm,光泽度大于150GU（横向、纵向），粗糙度：Ra0.2-0.45um.硬度：HV80-110） | 13975 | 2024-06-07 | 2024-06-17 | 2 | 2024-06-30 10:17:19 | 2024-06-30 10:19:26 | 江苏东方九天新能源材料有限公司 | 178270 | 鞠承 |  |  | 0.1 | 13100 | 760 | 1 | JG12240550381 | 轧0.1，米数控制在23700-23800米，脱脂分一包10500米。 | 1 | T停机斑(50米尾30米处),K孔洞(1730米传33CM0.07/5659米传64CM0.35/13050米传39CM0.495),N粘钢折印(尾500米操缩芯折印10-30CM) | 是 | 是 | 4173 | 11
最终平整 | JG12240550511 | JG1224055051 | 东方850平整 | 合格 | 让步接收 | 乙 | 鞠承,姚学禹 | 7175 | 7140 | 0.9951 | 12200 | 0.1 | 760 | 平整 | 停机斑(尾30米处),7328米传9CM0.28 | 20100142 | 轧硬 | 0.4*760-SPCC | 30210015 | 光亮卷 | 0.1*760*12200 |  | 60 | MO000691 | MO000691-004-01 | KSFW001 | 东方小品种钢前处理 0.67（昆山富维 厚度公差：0.660-0.670mm,光泽度大于150GU（横向、纵向），粗糙度：Ra0.2-0.45um.硬度：HV80-110） | 13250 | 2024-06-07 | 2024-06-17 | 2 | 2024-06-30 09:48:47 | 2024-06-30 09:50:14 | 江苏东方九天新能源材料有限公司 | 178253 | 鞠承 |  |  | 0.1 | 12200 | 760 | 1 | JG12240550511 | 轧0.1，米数控制在22800-22900米，脱脂分一包9300米。 | 1 | T停机斑(尾30米处),K孔洞(7328米传9CM0.28) | 是 | 是 | 4434 | 4
最终平整 | JG12240550531 | JG1224055053 | 东方850平整 | 其他入库 | 半成品退库 | 乙 | 鞠承 | 7540 | 7540 | 1 | 13100 | 0.1 | 760 | 平整 |  | 20100142 | 轧硬 | 0.4*760-SPCC | 20500018 | 光亮卷半成品 | 0.1-SPCC |  | 60 | MO000691 | MO000691-002-01 | KSFW001 | 东方小品种钢前处理 0.67（昆山富维 厚度公差：0.660-0.670mm,光泽度大于150GU（横向、纵向），粗糙度：Ra0.2-0.45um.硬度：HV80-110） | 13345 | 2024-06-07 | 2024-06-17 | 2 | 2024-06-30 08:38:33 | 2024-06-30 08:38:44 | 江苏东方九天新能源材料有限公司 | 178257 | 鞠承 |  |  | 0.1 | 13100 | 760 | 1 | JG12240550531 | 轧0.1，米数控制在22800-22900米，脱脂分一包9300米。 | 1 |  | 是 | 是 | 2947 | 2
最终平整 | JG12240551551 | JG1224055155 | 东方850平整 | 其他入库 | 半成品退库 | 乙 | 鞠承 | 6365 | 6365 | 1 | 11170 | 0.1 | 760 | 平整 |  | 20100142 | 轧硬 | 0.4*760-SPCC | 20500018 | 光亮卷半成品 | 0.1-SPCC |  | 60 | MO000693 | MO000693-007-01 | KSFW001 | 东方小品种钢前处理 0.67（昆山富维 厚度公差：0.660-0.670mm,光泽度大于150GU（横向、纵向），粗糙度：Ra0.2-0.45um.硬度：HV80-110） | 13515 | 2024-06-07 | 2024-06-17 | 2 | 2024-06-30 08:38:11 | 2024-06-30 08:38:23 | 江苏东方九天新能源材料有限公司 | 178288 | 鞠承 |  |  | 0.1 | 11170 | 760 | 1 | JG12240551551 | 轧0.1，米数控制在23200-23300米，脱脂分一包10400米。 | 1 |  | 是 | 是 | 4274 | 7
最终平整 | JG12240551162 | JG1224055116 | 东方850平整 | 其他入库 | 半成品退库 | 乙 | 鞠承 | 7560 | 7560 | 1 | 13100 | 0.1 | 760 | 平整 |  | 20100142 | 轧硬 | 0.4*760-SPCC | 20500018 | 光亮卷半成品 | 0.1-SPCC |  | 60 | MO000693 | MO000693-005-02 | KSFW001 | 东方小品种钢前处理 0.67（昆山富维 厚度公差：0.660-0.670mm,光泽度大于150GU（横向、纵向），粗糙度：Ra0.2-0.45um.硬度：HV80-110） | 13560 | 2024-06-07 | 2024-06-17 | 2 | 2024-06-30 08:37:27 | 2024-06-30 08:37:39 | 江苏东方九天新能源材料有限公司 | 178286 | 鞠承 |  |  | 0.1 | 13100 | 760 | 1 | JG12240551162 | 轧0.1，米数控制在23200-23300米，脱脂分一包10400米。 | 1 |  | 是 | 是 | 4167 | 5
最终平整 | JG12240551561 | JG1224055156 | 东方850平整 | 其他入库 | 半成品退库 | 乙 | 鞠承 | 7575 | 7575 | 1 | 13050 | 0.1 | 760 | 平整 |  | 20100142 | 轧硬 | 0.4*760-SPCC | 20500018 | 光亮卷半成品 | 0.1-SPCC |  | 60 | MO000693 | MO000693-006-01 | KSFW001 | 东方小品种钢前处理 0.67（昆山富维 厚度公差：0.660-0.670mm,光泽度大于150GU（横向、纵向），粗糙度：Ra0.2-0.45um.硬度：HV80-110） | 13535 | 2024-06-07 | 2024-06-17 | 2 | 2024-06-30 08:36:39 | 2024-06-30 08:36:55 | 江苏东方九天新能源材料有限公司 | 178287 | 鞠承 |  |  | 0.1 | 13050 | 760 | 1 | JG12240551561 | 轧0.1，米数控制在23200-23300米，脱脂分一包10400米。 | 1 |  | 是 | 是 | 4004 | 6
最终平整 | JG12240550301 | JG12240550301 | 东方850平整 | 合格 | 合格品 | 乙 | 鞠承,姚学禹 | 6835 | 6830 | 0.9993 | 12620 | 0.1 | 710 | 平整 |  | 20500018 | 光亮卷半成品 | 0.1-SPCC | 30210015 | 光亮卷 | 0.1-SPCC |  | 60 | MO000865 | MO000865-002 | GLJ003 | 光亮卷前处理 模板 | 7295 | 2024-06-21 | 2024-06-28 | 2 | 2024-06-29 22:45:06 | 2024-06-29 22:46:04 | 江苏东方九天新能源材料有限公司 | 190487 | 鞠承 |  |  | 0.1 | 12550 | 710 | 1 | JG12240550301 | 轧0.1，起筋切边 | 1 |  | 是 | 是 | 2336 | 2
最终平整 | JG12240550522 | JG1224055052 | 东方850平整 | 待判定 | 返工 | 乙 | 鞠承,姚学禹 | 6000 | 6000 | 1 | 10490 | 0.1 | 760 | 平整 | Z振纹(板面轻微),T停机斑(50米处重),K孔洞(762-807米传58CM9个1.769-2.97/4630米传15CM1.63/9114米传16CM1.20) | 20100142 | 轧硬 | 0.4*760-SPCC | 30210015 | 光亮卷 | 0.1-SPCC |  | 60 | MO000691 | MO000691-003-02 | KSFW001 | 东方小品种钢前处理 0.67（昆山富维 厚度公差：0.660-0.670mm,光泽度大于150GU（横向、纵向），粗糙度：Ra0.2-0.45um.硬度：HV80-110） | 13270 | 2024-06-07 | 2024-06-17 | 2 | 2024-06-29 21:34:49 | 2024-06-29 21:36:55 | 江苏东方九天新能源材料有限公司 | 178256 | 鞠承 |  |  | 0.1 | 10450 | 760 | 1 | JG12240550522 | 轧0.1，米数控制在22800-22900米，脱脂分一包9300米。 | 1 | Z振纹(板面轻微),T停机斑(50米处重),K孔洞(762-807米传58CM9个1.769-2.97/4630米传15CM1.63/9114米传16CM1.20) | 否 | 否 | 2897 | 3
最终平整 | JG12240551562 | JG1224055156 | 东方850平整 | 合格 | 让步接收 | 乙 | 鞠承,姚学禹 | 5825 | 5810 | 0.9974 | 10050 | 0.1 | 760 | 平整 | 64-76米操50-69CM4个0.07-0.42MM2,板面乳化斑,50米处尾30米处停机斑 | 20100142 | 轧硬 | 0.4*760-SPCC | 30210015 | 光亮卷 | 0.1-SPCC |  | 60 | MO000693 | MO000693-006-02 | KSFW001 | 东方小品种钢前处理 0.67（昆山富维 厚度公差：0.660-0.670mm,光泽度大于150GU（横向、纵向），粗糙度：Ra0.2-0.45um.硬度：HV80-110） | 13535 | 2024-06-07 | 2024-06-17 | 2 | 2024-06-29 20:52:17 | 2024-06-29 20:53:49 | 江苏东方九天新能源材料有限公司 | 178287 | 鞠承 |  |  | 0.1 | 10000 | 760 | 1 | JG12240551562 | 轧0.1，米数控制在23200-23300米，脱脂分一包10400米。 | 1 | K孔洞(64-76米操50-69CM4个0.07-0.42),R乳化斑(来料板面),T停机斑(50米处尾30米处) | 是 | 是 | 4004 | 6
最终平整 | JG12240550521 | JG1224055052 | 东方850平整 | 合格 | 让步接收 | 乙 | 鞠承,姚学禹 | 5800 | 5710 | 0.9845 | 9980 | 0.1 | 760 | 平整 | 粘钢折印(尾500米操5-10CM重),770米传40CM0.21,2782-2785米传38CM2个0.14-0.28,6054米传68CM0.21mm2孔洞 | 20100142 | 轧硬 | 0.4*760-SPCC | 30210015 | 光亮卷 | 0.1*760*9980 |  | 60 | MO000691 | MO000691-003-01 | KSFW001 | 东方小品种钢前处理 0.67（昆山富维 厚度公差：0.660-0.670mm,光泽度大于150GU（横向、纵向），粗糙度：Ra0.2-0.45um.硬度：HV80-110） | 13270 | 2024-06-07 | 2024-06-17 | 2 | 2024-06-29 20:17:44 | 2024-06-29 20:20:13 | 江苏东方九天新能源材料有限公司 | 178256 | 鞠承 |  |  | 0.1 | 10100 | 760 | 1 | JG12240550521 | 轧0.1，米数控制在22800-22900米，脱脂分一包9300米。 | 1 | R乳化斑(板面),N粘钢折印(尾500米操5-10CM重),K孔洞(770米传40CM0.21/2782-2785米传38CM2个0.14-0.28/6054米传68CM0.21) | 是 | 是 | 2897 | 3
最终平整 | JG12240551501 | JG1224055150 | 东方850平整 | 合格 | 合格品 | 乙 | 鞠承,姚学禹 | 5170 | 5110 | 0.9884 | 8930 | 0.1 | 760 | 平整 | S色差(板面),R乳化斑(板面) | 20100142 | 轧硬 | 0.4*760-SPCC | 30210015 | 光亮卷 | 0.1*760*8930 |  | 60 | MO000692 | MO000692-001-01 | KSFW001 | 东方小品种钢前处理 0.67（昆山富维 厚度公差：0.660-0.670mm,光泽度大于150GU（横向、纵向），粗糙度：Ra0.2-0.45um.硬度：HV80-110） | 13860 | 2024-06-07 | 2024-06-17 | 2 | 2024-06-29 19:18:35 | 2024-06-29 19:19:39 | 江苏东方九天新能源材料有限公司 | 178260 | 鞠承 |  |  | 0.1 | 8900 | 760 | 1 | JG12240551501 | 轧0.1，米数控制在23700-23800米，脱脂分一包10500米。 | 1 | S色差(板面),R乳化斑(板面) | 是 | 是 | 6897 | 1
最终平整 | JG12240551161 | JG1224055116 | 东方850平整 | 合格 | 让步接收 | 乙 | 鞠承,姚学禹 | 5555 | 5550 | 0.9991 | 9750 | 0.1 | 760 | 平整 | 6903米传侧60CM0.354mm2孔洞 | 20100142 | 轧硬 | 0.4*760-SPCC | 30210015 | 光亮卷 | 0.1*760*9750 |  | 60 | MO000693 | MO000693-005-01 | KSFW001 | 东方小品种钢前处理 0.67（昆山富维 厚度公差：0.660-0.670mm,光泽度大于150GU（横向、纵向），粗糙度：Ra0.2-0.45um.硬度：HV80-110） | 13560 | 2024-06-07 | 2024-06-17 | 2 | 2024-06-29 18:49:42 | 2024-06-29 18:50:30 | 江苏东方九天新能源材料有限公司 | 178286 | 鞠承 |  |  | 0.1 | 9700 | 760 | 1 | JG12240551161 | 轧0.1，米数控制在23200-23300米，脱脂分一包10400米。 | 1 | S色差(板面),K孔洞(6903米重60CM0.354) | 是 | 是 | 4167 | 5
最终平整 | JG12240551191 | JG1224055119 | 东方850平整 | 合格 | 合格品 | 乙 | 鞠承,姚学禹 | 6825 | 6810 | 0.9978 | 11950 | 0.1 | 760 | 平整 | S色差(板面) | 20100142 | 轧硬 | 0.4*760-SPCC | 30210015 | 光亮卷 | 0.1*760*11950 |  | 60 | MO000664 | MO000664-005-01 | KSFW001 | 东方小品种钢前处理 0.67（昆山富维 厚度公差：0.660-0.670mm,光泽度大于150GU（横向、纵向），粗糙度：Ra0.2-0.45um.硬度：HV80-110） | 13735 | 2024-06-05 | 2024-06-15 | 2 | 2024-06-29 18:06:21 | 2024-06-29 18:07:12 | 江苏东方九天新能源材料有限公司 | 161504 | 鞠承 |  |  | 0.1 | 11900 | 760 | 1 | JG12240551191 | 轧0.1，米数控制在23700-23800米，脱脂分一包10500米。 | 1 | S色差(板面) | 是 | 是 | 1616 | 5
最终平整 | JG12240551552 | JG1224055155 | 东方850平整 | 合格 | 让步接收 | 乙 | 鞠承,姚学禹 | 6320 | 6315 | 0.9992 | 11150 | 0.1 | 760 | 平整 | 148米传54CM0.14，3911米传23CM0.35，4495米传58CM2.05mm2孔洞 | 20100142 | 轧硬 | 0.4*760-SPCC | 30210015 | 光亮卷 | 0.1*760*11150 |  | 60 | MO000693 | MO000693-007-02 | KSFW001 | 东方小品种钢前处理 0.67（昆山富维 厚度公差：0.660-0.670mm,光泽度大于150GU（横向、纵向），粗糙度：Ra0.2-0.45um.硬度：HV80-110） | 13515 | 2024-06-07 | 2024-06-17 | 2 | 2024-06-29 17:32:17 | 2024-06-29 17:34:09 | 江苏东方九天新能源材料有限公司 | 178288 | 鞠承 |  |  | 0.1 | 11100 | 760 | 1 | JG12240551552 | 轧0.1，米数控制在23200-23300米，脱脂分一包10400米。 | 1 | S色差(板面),K孔洞(148米传54CM0.14/3911米传23CM0.35/4495米传58CM2.05),R乳化斑(板面) | 是 | 是 | 4274 | 7
最终平整 | JG122405505321 | JG1224055053 | 东方850平整 | 合格 | 合格品 | 甲 | 陈俊华,钱琨 | 5690 | 5340 | 0.9385 | 9350 | 0.1 | 760 | 平整 |  | 20100142 | 轧硬 | 0.4*760-SPCC | 30210015 | 光亮卷 | 0.1*760*9350 |  | 60 | MO000691 | MO000691-002-02-01 | KSFW001 | 东方小品种钢前处理 0.67（昆山富维 厚度公差：0.660-0.670mm,光泽度大于150GU（横向、纵向），粗糙度：Ra0.2-0.45um.硬度：HV80-110） | 13345 | 2024-06-07 | 2024-06-17 | 2 | 2024-06-29 16:27:18 | 2024-06-29 16:30:38 | 江苏东方九天新能源材料有限公司 |  | 陈俊华 |  | 1 | 0.1 | 9900 | 760 | 1 | JG122405505321 | 轧0.1，米数控制在22800-22900米，脱脂分一包9300米。 | 1 |  | 是 | 是 | 2947 | 2
最终平整 | JG122405505322 | JG1224055053 | 东方850平整 | 合格 | 协议品 | 甲 | 陈俊华,钱琨 | 340.59 | 340 | 0.9983 | 600 | 0.1 | 760 | 平整 | 短带，并入二级品 | 20100142 | 轧硬 | 0.4*760-SPCC | 30210015 | 光亮卷 | 0.1*760*690 |  | 60 | MO000691 | MO000691-002-02-02 | KSFW001 | 东方小品种钢前处理 0.67（昆山富维 厚度公差：0.660-0.670mm,光泽度大于150GU（横向、纵向），粗糙度：Ra0.2-0.45um.硬度：HV80-110） | 13345 | 2024-06-07 | 2024-06-17 | 2 | 2024-06-29 16:27:18 | 2024-06-29 16:30:38 | 江苏东方九天新能源材料有限公司 |  | 陈俊华 |  | 1 | 0.1 | 9900 | 760 | 1 | JG122405505322 | 轧0.1，米数控制在22800-22900米，脱脂分一包9300米。 | 1 |  | 是 | 是 | 2947 | 2
平整翻包 | JG122405507421 | JG12240550742 | 东方850平整 | 合格 | 合格品 | 甲 | 陈俊华,钱琨 | 6145 | 3560 | 0.5793 | 6200 | 0.1 | 760 | 翻包确认有无叠带 |  | 30210015 | 光亮卷 | 0.1-SPCC | 30210015 | 光亮卷 | 0.1*760*6200 |  | 10 | MO000988 | MO000988-001-01 | GLJ006 | 光亮卷翻包 | 6145 | 2024-06-26 | 2024-06-27 | 2 | 2024-06-29 16:23:55 | 2024-06-29 16:26:54 | 江苏东方九天新能源材料有限公司 |  | 陈俊华 |  | 1 | 0.1 | 10700 | 760 | 1 | JG122405507421 | 翻包确认有无叠带 | 1 |  | 是 | 是 | 4 | 1
平整翻包 | JG122405507422 | JG12240550742 | 东方850平整 | 合格 | 让步接收 | 甲 | 陈俊华,钱琨 | 2558.73 | 2540 | 0.9927 | 4500 | 0.1 | 760 | 翻包确认有无叠带 | 内2500米来料传45CM松花印重，平后叠带，尾2000米松花印轻微,未取样测性能 | 30210015 | 光亮卷 | 0.1-SPCC | 30210015 | 光亮卷 | 0.1*760*4500 |  | 10 | MO000988 | MO000988-001-02 | GLJ006 | 光亮卷翻包 | 6145 | 2024-06-26 | 2024-06-27 | 2 | 2024-06-29 16:23:55 | 2024-06-29 16:26:54 | 江苏东方九天新能源材料有限公司 |  | 陈俊华 |  | 1 | 0.1 | 10700 | 760 | 1 | JG122405507422 | 翻包确认有无叠带 | 1 | D叠带(内2500米来料传45CM松花印重，尾2000米松花印轻微) | 是 | 是 | 4 | 1
最终平整 | JG1224051402 | JG122405140 | 东方850平整 | 合格 | 让步接收 | 乙 | 鞠承,姚学禹 | 5760 | 5740 | 0.9965 | 10050 | 0.1 | 760 | 平整 | 984米传38cm0.28mm2孔洞 | 20100142 | 轧硬 | 0.4*760-SPCC | 30210015 | 光亮卷 | 0.1*760*10050 |  | 60 | MO000664 | MO000664-001-02 | KSFW001 | 东方小品种钢前处理 0.67（昆山富维 厚度公差：0.660-0.670mm,光泽度大于150GU（横向、纵向），粗糙度：Ra0.2-0.45um.硬度：HV80-110） | 13825 | 2024-06-05 | 2024-06-15 | 2 | 2024-06-29 04:05:25 | 2024-06-29 04:06:50 | 江苏东方九天新能源材料有限公司 | 161499 | 鞠承 |  |  | 0.1 | 10000 | 760 | 1 | JG1224051402 | 轧0.1，米数控制在23700-23800米，脱脂分一包10500米。 | 1 | K孔洞(984米传38cm0.28) | 是 | 是 | 4704 | 1
最终平整 | JG12240551372 | JG1224055137 | 东方850平整 | 合格 | 让步接收 | 乙 | 鞠承,姚学禹 | 6200 | 6200 | 1 | 10720 | 0.1 | 760 | 平整 | 164米传32CM0.78，573米传20CM0.07，6152米传18CM0.21mm2孔洞 | 20100142 | 轧硬 | 0.4*760-SPCC | 30210015 | 光亮卷 | 0.1*760*10720 |  | 60 | MO000692 | MO000692-004-02 | KSFW001 | 东方小品种钢前处理 0.67（昆山富维 厚度公差：0.660-0.670mm,光泽度大于150GU（横向、纵向），粗糙度：Ra0.2-0.45um.硬度：HV80-110） | 13835 | 2024-06-07 | 2024-06-17 | 2 | 2024-06-29 03:24:12 | 2024-06-29 03:25:28 | 江苏东方九天新能源材料有限公司 | 178263 | 鞠承 |  |  | 0.1 | 10600 | 760 | 1 | JG12240551372 | 轧0.1，米数控制在23700-23800米，脱脂分一包10500米。 | 1 | K孔洞(164米长32CM0.78/573米处20CM0.07/6152米传18CM0.21) | 是 | 是 | 4629 | 4
最终平整 | JG1224051401 | JG122405140 | 东方850平整 | 其他入库 | 返工 | 乙 | 鞠承,姚学禹 | 7230 | 7220 | 0.9986 | 12600 | 0.1 | 760 | 平整 | 11920米板面中间打皱松花印1米长) | 20100142 | 轧硬 | 0.4*760-SPCC | 30210015 | 光亮卷 | 0.1*760*12600 |  | 60 | MO000664 | MO000664-001-01 | KSFW001 | 东方小品种钢前处理 0.67（昆山富维 厚度公差：0.660-0.670mm,光泽度大于150GU（横向、纵向），粗糙度：Ra0.2-0.45um.硬度：HV80-110） | 13825 | 2024-06-05 | 2024-06-15 | 2 | 2024-06-29 02:48:07 | 2024-06-29 02:50:04 | 江苏东方九天新能源材料有限公司 | 161499 | 鞠承 |  |  | 0.1 | 12540 | 760 | 1 | JG1224051401 | 轧0.1，米数控制在23700-23800米，脱脂分一包10500米。 | 1 | S松花印(11920米板面中间打皱松花印1米长) | 是 | 是 | 4704 | 1
最终平整 | JG12240550582 | JG1224055058 | 东方850平整 | 合格 | 让步接收 | 乙 | 鞠承,姚学禹 | 5820 | 5840 | 1.0034 | 10210 | 0.1 | 760 | 平整 | 停机斑(50米尾30米处),271米传19CM0.42，1748米传46CM0.07mm2孔洞,传10CM内色差条印 | 20100142 | 轧硬 | 0.4*760-SPCC | 30210015 | 光亮卷 | 0.1*760*10210 |  | 60 | MO000589 | MO000589-002-02 | YG001 | 优钢前处理 | 13490 | 2024-06-01 | 2024-06-11 | 2 | 2024-06-29 00:24:45 | 2024-06-29 00:27:00 | 江苏东方九天新能源材料有限公司 | 159540 | 鞠承 |  |  | 0.1 | 10200 | 760 | 1 | JG12240550582 | 轧0.1，米数控制在23200-23300米，脱脂分一包10400米。 | 1 | T停机斑(50米尾30米处),K孔洞(271米传19CM0.42/1748米处46CM0.07),S色差(传10CM内色差条印) | 是 | 是 | 4555 | 2
最终平整 | JG122405516821 | JG1224055168 | 东方850平整 | 合格 | 让步接收 | 乙 | 鞠承,姚学禹 | 2180.9 | 2170 | 0.995 | 3760 | 0.1 | 760 | 平整 | 停机斑(50米处重) | 20100142 | 轧硬 | 0.4*760-SPCC | 30210015 | 光亮卷 | 0.1*760*3760 |  | 60 | MO000692 | MO000692-007-02-01 | KSFW001 | 东方小品种钢前处理 0.67（昆山富维 厚度公差：0.660-0.670mm,光泽度大于150GU（横向、纵向），粗糙度：Ra0.2-0.45um.硬度：HV80-110） | 13910 | 2024-06-07 | 2024-06-17 | 2 | 2024-06-28 23:17:21 | 2024-06-28 23:49:39 | 江苏东方九天新能源材料有限公司 |  | 鞠承 |  | 1 | 0.1 | 10400 | 760 | 1 | JG122405516821 | 轧0.1，米数控制在23700-23800米，脱脂分一包10500米。 | 1 | T停机斑(50米处重) | 是 | 是 | 2931 | 7
最终平整 | JG122405516822 | JG1224055168 | 东方850平整 | 合格 | 让步接收 | 乙 | 鞠承,姚学禹 | 6000 | 3800 | 0.6333 | 6600 | 0.1 | 760 | 平整 | T停机斑(50米处),K孔洞(5040-5078米处10CM2个3.04-4.39) | 20100142 | 轧硬 | 0.4*760-SPCC | 30210015 | 光亮卷 | 0.1-SPCC |  | 60 | MO000692 | MO000692-007-02-02 | KSFW001 | 东方小品种钢前处理 0.67（昆山富维 厚度公差：0.660-0.670mm,光泽度大于150GU（横向、纵向），粗糙度：Ra0.2-0.45um.硬度：HV80-110） | 13910 | 2024-06-07 | 2024-06-17 | 2 | 2024-06-28 23:17:21 | 2024-06-28 23:49:39 | 江苏东方九天新能源材料有限公司 |  | 鞠承 |  | 1 | 0.1 | 10400 | 760 | 1 | JG122405516822 | 轧0.1，米数控制在23700-23800米，脱脂分一包10500米。 | 1 | T停机斑(50米处),K孔洞(5040-5078米处10CM2个3.04-4.39) | 是 | 是 | 2931 | 7
最终平整 | JG12240551502 | JG1224055150 | 东方850平整 | 合格 | 合格品 | 乙 | 鞠承,姚学禹 | 8400 | 8420 | 1.0024 | 14750 | 0.1 | 760 | 平整 |  | 20100142 | 轧硬 | 0.4*760-SPCC | 30210015 | 光亮卷 | 0.1*760*14750 |  | 60 | MO000692 | MO000692-001-02 | KSFW001 | 东方小品种钢前处理 0.67（昆山富维 厚度公差：0.660-0.670mm,光泽度大于150GU（横向、纵向），粗糙度：Ra0.2-0.45um.硬度：HV80-110） | 13860 | 2024-06-07 | 2024-06-17 | 2 | 2024-06-28 23:01:59 | 2024-06-28 23:02:36 | 江苏东方九天新能源材料有限公司 | 178260 | 鞠承 |  |  | 0.1 | 14640 | 760 | 1 | JG12240551502 | 轧0.1，米数控制在23700-23800米，脱脂分一包10500米。 | 1 |  | 是 | 是 | 6897 | 1
最终平整 | JG122405513711 | JG1224055137 | 东方850平整 | 合格 | 让步接收 | 乙 | 鞠承,姚学禹 | 2281.51 | 2280 | 0.9993 | 3920 | 0.1 | 760 | 平整 | 两侧各20CM内轻微花辊印 | 20100142 | 轧硬 | 0.4*760-SPCC | 30210015 | 光亮卷 | 0.1*760*3920 |  | 60 | MO000692 | MO000692-004-01-01 | KSFW001 | 东方小品种钢前处理 0.67（昆山富维 厚度公差：0.660-0.670mm,光泽度大于150GU（横向、纵向），粗糙度：Ra0.2-0.45um.硬度：HV80-110） | 13835 | 2024-06-07 | 2024-06-17 | 2 | 2024-06-28 22:06:29 | 2024-06-28 23:01:44 | 江苏东方九天新能源材料有限公司 |  | 鞠承 |  | 1 | 0.1 | 12900 | 760 | 1 | JG122405513711 | 轧0.1，米数控制在23700-23800米，脱脂分一包10500米。 | 1 | H花辊印(来料两侧各20CM内轻微) | 是 | 是 | 4629 | 4
最终平整 | JG122405513712 | JG1224055137 | 东方850平整 | 合格 | 让步接收 | 乙 | 鞠承,姚学禹 | 7505 | 5220 | 0.6955 | 9000 | 0.1 | 760 | 平整 | 两侧各20CM内轻微花辊印 | 20100142 | 轧硬 | 0.4*760-SPCC | 30210015 | 光亮卷 | 0.1*760*9000 |  | 60 | MO000692 | MO000692-004-01-02 | KSFW001 | 东方小品种钢前处理 0.67（昆山富维 厚度公差：0.660-0.670mm,光泽度大于150GU（横向、纵向），粗糙度：Ra0.2-0.45um.硬度：HV80-110） | 13835 | 2024-06-07 | 2024-06-17 | 2 | 2024-06-28 22:06:29 | 2024-06-28 23:01:44 | 江苏东方九天新能源材料有限公司 |  | 鞠承 |  | 1 | 0.1 | 12900 | 760 | 1 | JG122405513712 | 轧0.1，米数控制在23700-23800米，脱脂分一包10500米。 | 1 | H花辊印(来料两侧各20CM内轻微) | 是 | 是 | 4629 | 4
最终平整 | JG12240551442 | JG1224055144 | 东方850平整 | 合格 | 让步接收 | 乙 | 鞠承,姚学禹 | 6020 | 5950 | 0.9884 | 10360 | 0.1 | 760 | 平整 | 6619米传23CM0.07，10071米传24CM3.25mm2孔洞 | 20100142 | 轧硬 | 0.4*760-SPCC | 30210015 | 光亮卷 | 0.1*760*10360 |  | 60 | MO000692 | MO000692-009-02 | KSFW001 | 东方小品种钢前处理 0.67（昆山富维 厚度公差：0.660-0.670mm,光泽度大于150GU（横向、纵向），粗糙度：Ra0.2-0.45um.硬度：HV80-110） | 13950 | 2024-06-07 | 2024-06-17 | 2 | 2024-06-28 21:22:58 | 2024-06-28 21:24:34 | 江苏东方九天新能源材料有限公司 | 178268 | 鞠承 |  |  | 0.1 | 10420 | 760 | 1 | JG12240551442 | 轧0.1，米数控制在23700-23800米，脱脂分一包10500米。 | 1 | ,K孔洞(6619米重23CM0.07/10071米重24CM3.25) | 是 | 是 | 4142 | 9
最终平整 | JG12240550922 | JG1224055092 | 东方850平整 | 合格 | 合格品 | 甲 | 陈俊华,钱琨 | 6500 | 6440 | 0.9908 | 11160 | 0.1 | 760 | 平整 | 色差(轻微) | 20100142 | 轧硬 | 0.4*760-SPCC | 30210015 | 光亮卷 | 0.1*760*11160 |  | 60 | MO000693 | MO000693-003-02 | KSFW001 | 东方小品种钢前处理 0.67（昆山富维 厚度公差：0.660-0.670mm,光泽度大于150GU（横向、纵向），粗糙度：Ra0.2-0.45um.硬度：HV80-110） | 13490 | 2024-06-07 | 2024-06-17 | 2 | 2024-06-28 17:28:29 | 2024-06-28 17:29:19 | 江苏东方九天新能源材料有限公司 | 178284 | 陈俊华 |  |  | 0.1 | 11190 | 760 | 1 | JG12240550922 | 轧0.1，米数控制在23200-23300米，脱脂分一包10400米。 | 1 | S色差(轻微) | 是 | 是 | 4798 | 3
最终平整 | JG12240551262 | JG1224055126 | 东方850平整 | 合格 | 合格品 | 甲 | 陈俊华,钱琨 | 5945 | 5780 | 0.9722 | 10200 | 0.1 | 760 | 平整 | 尾200米传20CM轻微花辊印 | 20100142 | 轧硬 | 0.4*760-SPCC | 30210015 | 光亮卷 | 0.1*760*10200 |  | 60 | MO000664 | MO000664-004-02 | KSFW001 | 东方小品种钢前处理 0.67（昆山富维 厚度公差：0.660-0.670mm,光泽度大于150GU（横向、纵向），粗糙度：Ra0.2-0.45um.硬度：HV80-110） | 13820 | 2024-06-05 | 2024-06-15 | 2 | 2024-06-28 16:27:39 | 2024-06-28 16:28:57 | 江苏东方九天新能源材料有限公司 | 161503 | 陈俊华 |  |  | 0.1 | 10400 | 760 | 1 | JG12240551262 | 轧0.1，米数控制在23700-23800米，脱脂分一包10500米。 | 1 | H花辊印(尾200米传20CM轻微) | 是 | 是 | 7279 | 4
最终平整 | JG12240550921 | JG1224055092 | 东方850平整 | 合格 | 合格品 | 甲 | 陈俊华,钱琨 | 6465 | 6480 | 1.0023 | 11250 | 0.1 | 760 | 平整 | 1744.4米传343.5MM一个0.21mm2的孔洞；5262.8米传3.25.5MM一个0.28MM2的孔洞 | 20100142 | 轧硬 | 0.4*760-SPCC | 30210015 | 光亮卷 | 0.1-SPCC |  | 60 | MO000693 | MO000693-003-01 | KSFW001 | 东方小品种钢前处理 0.67（昆山富维 厚度公差：0.660-0.670mm,光泽度大于150GU（横向、纵向），粗糙度：Ra0.2-0.45um.硬度：HV80-110） | 13490 | 2024-06-07 | 2024-06-17 | 2 | 2024-06-28 15:13:43 | 2024-06-28 15:15:54 | 江苏东方九天新能源材料有限公司 | 178284 | 陈俊华 |  |  | 0.1 | 11130 | 760 | 1 | JG12240550921 | 轧0.1，米数控制在23200-23300米，脱脂分一包10400米。 | 1 | K孔洞(1744.4米传343.5MM0.21；5262.8米传3.25.5MM0.28MM2) | 是 | 是 | 4798 | 3
最终平整 | JG12240551261 | JG1224055126 | 东方850平整 | 合格 | 合格品 | 甲 | 陈俊华,钱琨 | 6830 | 6850 | 1.0029 | 11800 | 0.1 | 760 | 平整 | (926.8米传370.4MM一个0.49mm2的孔洞；11142.1米传489.6MM一个0.85MM2的孔洞 | 20100142 | 轧硬 | 0.4*760-SPCC | 30210015 | 光亮卷 | 0.1-SPCC |  | 60 | MO000664 | MO000664-004-01 | KSFW001 | 东方小品种钢前处理 0.67（昆山富维 厚度公差：0.660-0.670mm,光泽度大于150GU（横向、纵向），粗糙度：Ra0.2-0.45um.硬度：HV80-110） | 13820 | 2024-06-05 | 2024-06-15 | 2 | 2024-06-28 13:42:43 | 2024-06-28 13:44:35 | 江苏东方九天新能源材料有限公司 | 161503 | 陈俊华 |  |  | 0.1 | 11710 | 760 | 1 | JG12240551261 | 轧0.1，米数控制在23700-23800米，脱脂分一包10500米。 | 1 | K孔洞(926.8米传370.4MM0.49；11142.1米传489.6MM0.85MM2) | 是 | 是 | 7279 | 4
最终平整 | JG12240550761 | JG1224055076 | 东方850平整 | 其他入库 | 半成品退库 | 甲 | 陈俊华 | 7495 | 7495 | 1 | 13000 | 0.1 | 760 | 平整 |  | 20100142 | 轧硬 | 0.4*760-SPCC | 20500018 | 光亮卷半成品 | 0.1-SPCC |  | 60 | MO000588 | MO000588-004-01 | YG001 | 优钢前处理 | 13795 | 2024-06-01 | 2024-06-11 | 2 | 2024-06-28 09:44:09 | 2024-06-28 09:44:24 | 江苏东方九天新能源材料有限公司 | 159512 | 陈俊华 |  |  | 0.1 | 13000 | 760 | 1 | JG12240550761 | 轧0.1，米数控制在23700-23800米，脱脂分一包10500米。 | 1 |  | 是 | 是 | 4730 | 4
最终平整 | JG12240551202 | JG1224055120 | 东方850平整 | 其他入库 | 半成品退库 | 甲 | 陈俊华 | 6090 | 6090 | 1 | 10500 | 0.1 | 760 | 平整 |  | 20100142 | 轧硬 | 0.4*760-SPCC | 20500018 | 光亮卷半成品 | 0.1-SPCC |  | 60 | MO000664 | MO000664-006-02 | KSFW001 | 东方小品种钢前处理 0.67（昆山富维 厚度公差：0.660-0.670mm,光泽度大于150GU（横向、纵向），粗糙度：Ra0.2-0.45um.硬度：HV80-110） | 13750 | 2024-06-05 | 2024-06-15 | 2 | 2024-06-28 09:43:26 | 2024-06-28 09:43:43 | 江苏东方九天新能源材料有限公司 | 161505 | 陈俊华 |  |  | 0.1 | 10500 | 760 | 1 | JG12240551202 | 轧0.1，米数控制在23700-23800米，脱脂分一包10500米。 | 1 |  | 是 | 是 | 6888 | 6
最终平整 | JG12240550762 | JG1224055076 | 东方850平整 | 其他入库 | 半成品退库 | 甲 | 陈俊华 | 6145 | 6145 | 1 | 10700 | 0.1 | 760 | 平整 |  | 20100142 | 轧硬 | 0.4*760-SPCC | 20500018 | 光亮卷半成品 | 0.1-SPCC |  | 60 | MO000588 | MO000588-004-02 | YG001 | 优钢前处理 | 13795 | 2024-06-01 | 2024-06-11 | 2 | 2024-06-28 09:42:21 | 2024-06-28 09:42:43 | 江苏东方九天新能源材料有限公司 | 159512 | 陈俊华 |  |  | 0.1 | 10700 | 760 | 1 | JG12240550762 | 轧0.1，米数控制在23700-23800米，脱脂分一包10500米。 | 1 |  | 是 | 是 | 4730 | 4
最终平整 | JG12240551031 | JG1224055103 | 东方850平整 | 其他入库 | 半成品退库 | 甲 | 陈俊华 | 7365 | 7365 | 1 | 12500 | 0.1 | 760 | 平整 |  | 20100142 | 轧硬 | 0.4*760-SPCC | 20500018 | 光亮卷半成品 | 0.1-SPCC |  | 60 | MO000693 | MO000693-004-01 | KSFW001 | 东方小品种钢前处理 0.67（昆山富维 厚度公差：0.660-0.670mm,光泽度大于150GU（横向、纵向），粗糙度：Ra0.2-0.45um.硬度：HV80-110） | 13540 | 2024-06-07 | 2024-06-17 | 2 | 2024-06-28 09:41:22 | 2024-06-28 09:41:41 | 江苏东方九天新能源材料有限公司 | 178285 | 陈俊华 |  |  | 0.1 | 12500 | 760 | 1 | JG12240551031 | 轧0.1，米数控制在23200-23300米，脱脂分一包10400米。 | 1 |  | 是 | 是 | 4884 | 4
最终平整 | JG12240551681 | JG1224055168 | 东方850平整 | 其他入库 | 半成品退库 | 甲 | 陈俊华 | 7695 | 7695 | 1 | 13300 | 0.1 | 760 | 平整 |  | 20100142 | 轧硬 | 0.4*760-SPCC | 20500018 | 光亮卷半成品 | 0.1-SPCC |  | 60 | MO000692 | MO000692-007-01 | KSFW001 | 东方小品种钢前处理 0.67（昆山富维 厚度公差：0.660-0.670mm,光泽度大于150GU（横向、纵向），粗糙度：Ra0.2-0.45um.硬度：HV80-110） | 13910 | 2024-06-07 | 2024-06-17 | 2 | 2024-06-28 09:40:48 | 2024-06-28 09:41:00 | 江苏东方九天新能源材料有限公司 | 178266 | 陈俊华 |  |  | 0.1 | 13300 | 760 | 1 | JG12240551681 | 轧0.1，米数控制在23700-23800米，脱脂分一包10500米。 | 1 |  | 是 | 是 | 2931 | 7
最终平整 | JG12240551201 | JG1224055120 | 东方850平整 | 其他入库 | 半成品退库 | 甲 | 陈俊华 | 7500 | 7500 | 1 | 13000 | 0.1 | 760 | 平整 |  | 20100142 | 轧硬 | 0.4*760-SPCC | 20500018 | 光亮卷半成品 | 0.1-SPCC |  | 60 | MO000664 | MO000664-006-01 | KSFW001 | 东方小品种钢前处理 0.67（昆山富维 厚度公差：0.660-0.670mm,光泽度大于150GU（横向、纵向），粗糙度：Ra0.2-0.45um.硬度：HV80-110） | 13750 | 2024-06-05 | 2024-06-15 | 2 | 2024-06-28 09:40:10 | 2024-06-28 09:40:26 | 江苏东方九天新能源材料有限公司 | 161505 | 陈俊华 |  |  | 0.1 | 13000 | 760 | 1 | JG12240551201 | 轧0.1，米数控制在23700-23800米，脱脂分一包10500米。 | 1 |  | 是 | 是 | 6888 | 6
最终平整 | JG12240551441 | JG1224055144 | 东方850平整 | 其他入库 | 半成品退库 | 甲 | 陈俊华 | 7505 | 7505 | 1 | 13000 | 0.1 | 760 | 平整 |  | 20100142 | 轧硬 | 0.4*760-SPCC | 20500018 | 光亮卷半成品 | 0.1-SPCC |  | 60 | MO000692 | MO000692-009-01 | KSFW001 | 东方小品种钢前处理 0.67（昆山富维 厚度公差：0.660-0.670mm,光泽度大于150GU（横向、纵向），粗糙度：Ra0.2-0.45um.硬度：HV80-110） | 13950 | 2024-06-07 | 2024-06-17 | 2 | 2024-06-28 09:39:35 | 2024-06-28 09:39:54 | 江苏东方九天新能源材料有限公司 | 178268 | 陈俊华 |  |  | 0.1 | 13000 | 760 | 1 | JG12240551441 | 轧0.1，米数控制在23700-23800米，脱脂分一包10500米。 | 1 |  | 是 | 是 | 4142 | 9
最终平整 | JG12240550682 | JG1224055068 | 东方850平整 | 其他入库 | 半成品退库 | 甲 | 陈俊华 | 6315 | 6315 | 1 | 11000 | 0.1 | 760 | 平整 |  | 20100142 | 轧硬 | 0.4*760-SPCC | 20500018 | 光亮卷半成品 | 0.1-SPCC |  | 60 | MO000591 | MO000591-002-02 | YG001 | 优钢前处理 | 12845 | 2024-06-01 | 2024-06-11 | 2 | 2024-06-28 09:38:38 | 2024-06-28 09:39:07 | 江苏东方九天新能源材料有限公司 | 159548 | 陈俊华 |  |  | 0.1 | 11000 | 760 | 1 | JG12240550682 | 轧0.1，米数控制在22000-22100米，脱脂分一包9100米。 | 1 |  | 是 | 是 | 4459 | 2
最终平整 | JG12240551032 | JG1224055103 | 东方850平整 | 其他入库 | 半成品退库 | 甲 | 陈俊华 | 6010 | 6010 | 1 | 10200 | 0.1 | 760 | 平整 |  | 20100142 | 轧硬 | 0.4*760-SPCC | 20500018 | 光亮卷半成品 | 0.1-SPCC |  | 60 | MO000693 | MO000693-004-02 | KSFW001 | 东方小品种钢前处理 0.67（昆山富维 厚度公差：0.660-0.670mm,光泽度大于150GU（横向、纵向），粗糙度：Ra0.2-0.45um.硬度：HV80-110） | 13540 | 2024-06-07 | 2024-06-17 | 2 | 2024-06-28 09:37:39 | 2024-06-28 09:38:09 | 江苏东方九天新能源材料有限公司 | 178285 | 陈俊华 |  |  | 0.1 | 10200 | 760 | 1 | JG12240551032 | 轧0.1，米数控制在23200-23300米，脱脂分一包10400米。 | 1 |  | 是 | 是 | 4884 | 4
平整翻包 | JG122405502722 | JG12240550272 | 东方850平整 | 其他入库 | 协议品 | 乙 | 鞠承,姚学禹 | 920 | 920 | 1 | 1610 | 0.1 | 760 | 内1610米翻包，短带并包。 |  | 30210015 | 光亮卷 | 0.1-SPCC | 30210015 | 光亮卷 | 0.1-SPCC |  | 10 | MO000924 | MO000924-001-02 | GLJ006 | 光亮卷翻包 | 6040 | 2024-06-24 | 2024-06-24 | 2 | 2024-06-28 07:18:17 | 2024-06-28 07:20:11 | 江苏东方九天新能源材料有限公司 |  | 鞠承 |  | 1 | 0.1 | 10590 | 760 | 1 | JG122405502722 | 内1610米翻包，短带并包。 | 1 |  | 是 | 是 | 3 | 1
平整翻包 | JG122405502721 | JG12240550272 | 东方850平整 | 合格 | 合格品 | 乙 | 鞠承,姚学禹 | 6040 | 5120 | 0.8477 | 8980 | 0.1 | 760 | 内1610米翻包，短带并包。 | J碱液斑(板面轻微) | 30210015 | 光亮卷 | 0.1-SPCC | 30210015 | 光亮卷 | 0.1-SPCC |  | 10 | MO000924 | MO000924-001-01 | GLJ006 | 光亮卷翻包 | 6040 | 2024-06-24 | 2024-06-24 | 2 | 2024-06-28 07:18:17 | 2024-06-28 07:20:11 | 江苏东方九天新能源材料有限公司 |  | 鞠承 |  | 1 | 0.1 | 10590 | 760 | 1 | JG122405502721 | 内1610米翻包，短带并包。 | 1 | J碱液斑(板面轻微) | 是 | 是 | 3 | 1
平整翻包 | JG122405505712 | JG12240550571 | 东方850平整 | 合格 | 合格品 | 乙 | 鞠承,姚学禹 | 6990 | 4600 | 0.6581 | 8000 | 0.1 | 760 | 8000米后翻包转分剪 |  | 30210015 | 光亮卷 | 0.1-SPCC | 30210015 | 光亮卷 | 0.1-SPCC |  | 10 | MO000987 | MO000987-001-02 | GLJ006 | 光亮卷翻包 | 6990 | 2024-06-26 | 2024-06-26 | 2 | 2024-06-28 06:32:32 | 2024-06-28 06:34:47 | 江苏东方九天新能源材料有限公司 |  | 鞠承 |  | 1 | 0.1 | 12230 | 760 | 1 | JG122405505712 | 8000米后翻包转分剪 | 1 |  | 是 | 是 | 3 | 1
平整翻包 | JG122405505711 | JG12240550571 | 东方850平整 | 其他入库 | 半成品退库 | 乙 | 鞠承,姚学禹 | 2390 | 2390 | 1 | 4230 | 0.1 | 760 | 8000米后翻包转分剪 | S松花印(传22CM内松花印) | 30210015 | 光亮卷 | 0.1-SPCC | 20500018 | 光亮卷半成品 | 0.1-SPCC |  | 10 | MO000987 | MO000987-001-01 | GLJ006 | 光亮卷翻包 | 6990 | 2024-06-26 | 2024-06-26 | 2 | 2024-06-28 06:32:32 | 2024-06-28 06:34:47 | 江苏东方九天新能源材料有限公司 |  | 鞠承 |  | 1 | 0.1 | 12230 | 760 | 1 | JG122405505711 | 8000米后翻包转分剪 | 1 | S松花印(传22CM内松花印) | 是 | 是 | 3 | 1
最终平整 | JG12240551392 | JG1224055139 | 东方850平整 | 其他入库 | 半成品退库 | 甲 | 周爱东 | 6155 | 6155 | 1 | 10450 | 0.1 | 760 | 平整 |  | 20100142 | 轧硬 | 0.4*760-SPCC | 20500018 | 光亮卷半成品 | 0.1-SPCC |  | 60 | MO000664 | MO000664-002-02 | KSFW001 | 东方小品种钢前处理 0.67（昆山富维 厚度公差：0.660-0.670mm,光泽度大于150GU（横向、纵向），粗糙度：Ra0.2-0.45um.硬度：HV80-110） | 13810 | 2024-06-05 | 2024-06-15 | 2 | 2024-06-27 14:31:24 | 2024-06-27 14:31:39 | 江苏东方九天新能源材料有限公司 | 161500 | 周爱东 |  |  | 0.1 | 10450 | 760 | 1 | JG12240551392 | 轧0.1，米数控制在23700-23800米，脱脂分一包10500米。 | 1 |  | 是 | 是 | 4172 | 2
最终平整 | JG12240502362 | JG1224050236 | 东方850平整 | 其他入库 | 半成品退库 | 甲 | 周爱东 | 6130 | 6130 | 1 | 10680 | 0.1 | 760 | 平整 |  | 20100142 | 轧硬 | 0.4*760-SPCC | 20500018 | 光亮卷半成品 | 0.1-SPCC |  | 60 | MO000590 | MO000590-001-02 | YG001 | 优钢前处理 | 12250 | 2024-06-01 | 2024-06-11 | 2 | 2024-06-27 14:30:41 | 2024-06-27 14:30:59 | 江苏东方九天新能源材料有限公司 | 159545 | 周爱东 |  |  | 0.1 | 10680 | 760 | 1 | JG12240502362 | 轧0.1，米数控制在21100-21200米，脱脂平均分包。 | 1 |  | 是 | 是 | 4303 | 1
最终平整 | JG12240550581 | JG1224055058 | 东方850平整 | 其他入库 | 半成品退库 | 甲 | 陈俊华 | 7185 | 7185 | 1 | 12500 | 0.1 | 760 | 平整 |  | 20100142 | 轧硬 | 0.4*760-SPCC | 20500018 | 光亮卷半成品 | 0.1-SPCC |  | 60 | MO000589 | MO000589-002-01 | YG001 | 优钢前处理 | 13490 | 2024-06-01 | 2024-06-11 | 2 | 2024-06-27 14:30:20 | 2024-06-27 14:30:48 | 江苏东方九天新能源材料有限公司 | 159540 | 陈俊华 |  |  | 0.1 | 12500 | 760 | 1 | JG12240550581 | 轧0.1，米数控制在23200-23300米，脱脂分一包10400米。 | 1 |  | 是 | 是 | 4555 | 2
最终平整 | JG12240550681 | JG1224055068 | 东方850平整 | 其他入库 | 半成品退库 | 甲 | 周爱东 | 6315 | 6315 | 1 | 11000 | 0.1 | 760 | 平整 |  | 20100142 | 轧硬 | 0.4*760-SPCC | 20500018 | 光亮卷半成品 | 0.1-SPCC |  | 60 | MO000591 | MO000591-002-01 | YG001 | 优钢前处理 | 12845 | 2024-06-01 | 2024-06-11 | 2 | 2024-06-27 14:29:53 | 2024-06-27 14:30:15 | 江苏东方九天新能源材料有限公司 | 159548 | 周爱东 |  |  | 0.1 | 11000 | 760 | 1 | JG12240550681 | 轧0.1，米数控制在22000-22100米，脱脂分一包9100米。 | 1 |  | 是 | 是 | 4459 | 2
最终平整 | JG12240551342 | JG1224055134 | 东方850平整 | 其他入库 | 半成品退库 | 甲 | 周爱东 | 6140 | 6140 | 1 | 10700 | 0.1 | 760 | 平整 |  | 20100142 | 轧硬 | 0.4*760-SPCC | 20500018 | 光亮卷半成品 | 0.1-SPCC |  | 60 | MO000588 | MO000588-009-02 | YG001 | 优钢前处理 | 13820 | 2024-06-01 | 2024-06-11 | 2 | 2024-06-27 14:29:02 | 2024-06-27 14:29:27 | 江苏东方九天新能源材料有限公司 | 159517 | 周爱东 |  |  | 0.1 | 10700 | 760 | 1 | JG12240551342 | 轧0.1，米数控制在23700-23800米，脱脂分一包10500米。 | 1 |  | 是 | 是 | 3934 | 9
最终平整 | JG12240551341 | JG1224055134 | 东方850平整 | 其他入库 | 半成品退库 | 甲 | 周爱东 | 7570 | 7570 | 1 | 13180 | 0.1 | 760 | 平整 |  | 20100142 | 轧硬 | 0.4*760-SPCC | 20500018 | 光亮卷半成品 | 0.1-SPCC |  | 60 | MO000588 | MO000588-009-01 | YG001 | 优钢前处理 | 13820 | 2024-06-01 | 2024-06-11 | 2 | 2024-06-27 14:25:13 | 2024-06-27 14:26:09 | 江苏东方九天新能源材料有限公司 | 159517 | 周爱东 |  |  | 0.1 | 13180 | 760 | 1 | JG12240551341 | 轧0.1，米数控制在23700-23800米，脱脂分一包10500米。 | 1 |  | 是 | 是 | 3934 | 9
最终平整 | JL122405000421 | JL1224050004 | 东方750平整 | 待判定 |  | 甲 | 丁振,龚政 | 2699.94 | 2670 | 0.9889 | 750 | 0.75 | 610 | 泰兴双永:750平整用Ra1.4-1.6μm毛化辊，厚度公差：0.73-0.76mm，硬度95-110，粗糙度0.7-0.9μm. | L亮点(颗粒粗小黑点),H横辊印(来料横条印),Z振纹(来料振纹重) | 20100130 | 轧硬 | 1.2*610-SPCC | 31010072 | 小品种钢卷 | 0.75-SPCC |  | 50 | MO000798 | MO000798-001-02-01 | KSFW001 | 东方小品种钢前处理 0.67（昆山富维 厚度公差：0.660-0.670mm,光泽度大于150GU（横向、纵向），粗糙度：Ra0.2-0.45um.硬度：HV80-110） | 11105 | 2024-06-14 | 2024-06-22 | 2 | 2024-06-27 12:40:04 | 2024-06-27 12:46:05 | 江苏东方九天新能源材料有限公司 |  | 丁振 |  | 1 | 0.75 | 1500 | 610 | 1 | JL122405000421 | 泰兴双永：（0.75）厚度+0.01/-0.02mm，HV90-110，粗糙度0.7-0.9μM,卷重2-3.5吨 | 1 | L亮点(颗粒粗小黑点),H横辊印(来料横条印),Z振纹(来料振纹重) | 否 | 否 | 9768 | 1
最终平整 | JL122405000422 | JL1224050004 | 东方750平整 | 合格 | 让步接收 | 甲 | 丁振,龚政 | 2710.05 | 2680 | 0.9889 | 750 | 0.75 | 610 | 泰兴双永:750平整用Ra1.4-1.6μm毛化辊，厚度公差：0.73-0.76mm，硬度95-110，粗糙度0.7-0.9μm. | Z振纹(来料振纹重),Z折印(480米后板面折印重),H横辊印(来料横条印) | 20100130 | 轧硬 | 1.2*610-SPCC | 31010072 | 小品种钢卷 | 0.75-SPCC |  | 50 | MO000798 | MO000798-001-02-02 | KSFW001 | 东方小品种钢前处理 0.67（昆山富维 厚度公差：0.660-0.670mm,光泽度大于150GU（横向、纵向），粗糙度：Ra0.2-0.45um.硬度：HV80-110） | 11105 | 2024-06-14 | 2024-06-22 | 2 | 2024-06-27 12:40:04 | 2024-06-27 12:46:05 | 江苏东方九天新能源材料有限公司 |  | 丁振 |  | 1 | 0.75 | 1500 | 610 | 1 | JL122405000422 | 泰兴双永：（0.75）厚度+0.01/-0.02mm，HV90-110，粗糙度0.7-0.9μM,卷重2-3.5吨 | 1 | Z振纹(来料振纹重),Z折印(480米后板面折印重),H横辊印(来料横条印) | 是 | 是 | 9768 | 1
最终平整 | JL122405000411 | JL1224050004 | 东方750平整 | 待判定 |  | 甲 | 丁振,龚政 | 2592.26 | 2545 | 0.9818 | 720 | 0.75 | 610 | 泰兴双永:750平整用Ra1.4-1.6μm毛化辊，厚度公差：0.73-0.76mm，硬度95-110，粗糙度0.7-0.9μm. | L亮点(颗粒粗小黑点),T脱皮(330米操边15CM脱皮),Z振纹(来料振纹重),H横辊印(来料横条印重，氧化边) | 20100130 | 轧硬 | 1.2*610-SPCC | 31010072 | 小品种钢卷 | 0.75-SPCC |  | 50 | MO000798 | MO000798-001-01-01 | KSFW001 | 东方小品种钢前处理 0.67（昆山富维 厚度公差：0.660-0.670mm,光泽度大于150GU（横向、纵向），粗糙度：Ra0.2-0.45um.硬度：HV80-110） | 11105 | 2024-06-14 | 2024-06-22 | 2 | 2024-06-27 12:09:51 | 2024-06-27 12:17:23 | 江苏东方九天新能源材料有限公司 |  | 丁振 |  | 1 | 0.75 | 1430 | 610 | 1 | JL122405000411 | 泰兴双永：（0.75）厚度+0.01/-0.02mm，HV90-110，粗糙度0.7-0.9μM,卷重2-3.5吨 | 1 | L亮点(颗粒粗小黑点),T脱皮(330米操边15CM脱皮),Z振纹(来料振纹重),H横辊印(来料横条印重，氧化边) | 否 | 否 | 9768 | 1
最终平整 | JL122405000412 | JL1224050004 | 东方750平整 | 合格 | 让步接收 | 甲 | 丁振,龚政 | 2617.73 | 2570 | 0.9818 | 730 | 0.75 | 610 | 泰兴双永:750平整用Ra1.4-1.6μm毛化辊，厚度公差：0.73-0.76mm，硬度95-110，粗糙度0.7-0.9μm. | Z折印(450米后板面折印),Z振纹(来料振纹重),Y氧化边(来料氧化边),T脱皮(480米操边15CM脱皮),H横辊印(来横条印重，颗粒粗，小黑点) | 20100130 | 轧硬 | 1.2*610-SPCC | 31010072 | 小品种钢卷 | 0.75-SPCC |  | 50 | MO000798 | MO000798-001-01-02 | KSFW001 | 东方小品种钢前处理 0.67（昆山富维 厚度公差：0.660-0.670mm,光泽度大于150GU（横向、纵向），粗糙度：Ra0.2-0.45um.硬度：HV80-110） | 11105 | 2024-06-14 | 2024-06-22 | 2 | 2024-06-27 12:09:51 | 2024-06-27 12:17:23 | 江苏东方九天新能源材料有限公司 |  | 丁振 |  | 1 | 0.75 | 1430 | 610 | 1 | JL122405000412 | 泰兴双永：（0.75）厚度+0.01/-0.02mm，HV90-110，粗糙度0.7-0.9μM,卷重2-3.5吨 | 1 | Z折印(450米后板面折印),Z振纹(来料振纹重),Y氧化边(来料氧化边),T脱皮(480米操边15CM脱皮),H横辊印(来横条印重，颗粒粗，小黑点) | 是 | 是 | 9768 | 1
一次平整 | JG12240550302 | JG12240550302 | 东方850平整 | 合格 | 合格品 | 乙 | 鞠承 | 5515 | 5515 | 1 | 10100 | 0.1 | 710 | 平整 |  | 20500018 | 光亮卷半成品 | 0.1-SPCC | 30210015 | 光亮卷 | 0.1-SPCC |  | 20 | MO000865 | MO000865-001 | GLJ003 | 光亮卷前处理 模板 | 5880 | 2024-06-21 | 2024-06-28 | 2 | 2024-06-27 10:04:40 | 2024-06-27 10:05:09 | 江苏东方九天新能源材料有限公司 | 190479 | 鞠承 |  |  | 0.1 | 10080 | 710 | 1 | JG12240550302 | 轧0.1，起筋切边 |  |  | 否 | 否 | 2540 | 1
一次平整 | JG12240550301 | JG12240550301 | 东方850平整 | 合格 | 合格品 | 乙 | 鞠承 | 6835 | 6835 | 1 | 12550 | 0.1 | 710 | 平整 |  | 20500018 | 光亮卷半成品 | 0.1-SPCC | 30210015 | 光亮卷 | 0.1-SPCC |  | 20 | MO000865 | MO000865-002 | GLJ003 | 光亮卷前处理 模板 | 7295 | 2024-06-21 | 2024-06-28 | 2 | 2024-06-27 10:03:48 | 2024-06-27 10:04:27 | 江苏东方九天新能源材料有限公司 | 190487 | 鞠承 |  |  | 0.1 | 12520 | 710 | 1 | JG12240550301 | 轧0.1，起筋切边 |  |  | 否 | 否 | 2336 | 2
最终平整 | JG12240551391 | JG1224055139 | 东方850平整 | 其他入库 | 返工 | 乙 | 鞠承,姚学禹 | 7520 | 7520 | 1 | 12860 | 0.1 | 760 | 平整 | 3804-4607米传25-37cm3个0.21-0.92/7808米传54cm0.07/12680米差43cm1.91MM2的孔洞，12100米板面中间打皱松花印1米长 | 20100142 | 轧硬 | 0.4*760-SPCC | 30210015 | 光亮卷 | 0.1-SPCC |  | 60 | MO000664 | MO000664-002-01 | KSFW001 | 东方小品种钢前处理 0.67（昆山富维 厚度公差：0.660-0.670mm,光泽度大于150GU（横向、纵向），粗糙度：Ra0.2-0.45um.硬度：HV80-110） | 13810 | 2024-06-05 | 2024-06-15 | 2 | 2024-06-27 05:39:58 | 2024-06-27 05:43:48 | 江苏东方九天新能源材料有限公司 | 161500 | 鞠承 |  |  | 0.1 | 12800 | 760 | 1 | JG12240551391 | 轧0.1，米数控制在23700-23800米，脱脂分一包10500米。 | 1 | K孔洞(3804-4607米传25-37cm3个0.21-0.92/7808米传54cm0.07/12680米差43cm1.91),S色差(板面色差条印),Z振纹(板面),S松花印(12100米板面中间打皱松花印1米长) | 是 | 是 | 4172 | 2
最终平整 | JG12240551221 | JG1224055122 | 东方850平整 | 合格 | 让步接收 | 乙 | 鞠承,姚学禹 | 6885 | 6850 | 0.9949 | 11960 | 0.1 | 760 | 平整 | 158米传24cm0.49,548米传71cm3.82,2144米传35cm0.99mm2孔洞 | 20100142 | 轧硬 | 0.4*760-SPCC | 30210015 | 光亮卷 | 0.1*760*11960 |  | 60 | MO000588 | MO000588-011-01 | YG001 | 优钢前处理 | 13880 | 2024-06-01 | 2024-06-11 | 2 | 2024-06-27 03:43:11 | 2024-06-27 03:45:10 | 江苏东方九天新能源材料有限公司 | 159519 | 鞠承 |  |  | 0.1 | 11930 | 760 | 1 | JG12240551221 | 轧0.1，米数控制在23700-23800米，脱脂分一包10500米。 | 1 | K孔洞(158米传24cm0.49/548米传71cm3.82/2144,米传35cm0.99) | 是 | 是 | 4789 | 11
最终平整 | JG12240502361 | JG1224050236 | 东方850平整 | 合格 | 让步接收 | 乙 | 鞠承,姚学禹 | 6050 | 6030 | 0.9967 | 10560 | 0.1 | 760 | 平整 | 停机斑(50米尾30米),色差(板面),乳化斑(板面) | 20100142 | 轧硬 | 0.4*760-SPCC | 30210015 | 光亮卷 | 0.1*760*10560 |  | 60 | MO000590 | MO000590-001-01 | YG001 | 优钢前处理 | 12250 | 2024-06-01 | 2024-06-11 | 2 | 2024-06-27 03:40:35 | 2024-06-27 03:42:51 | 江苏东方九天新能源材料有限公司 | 159545 | 鞠承 |  |  | 0.1 | 10530 | 760 | 1 | JG12240502361 | 轧0.1，米数控制在21100-21200米，脱脂平均分包。 | 1 | T停机斑(50米尾30米),S色差(板面),R乳化斑(板面) | 是 | 是 | 4303 | 1
最终平整 | JG12240551351 | JG1224055135 | 东方850平整 | 合格 | 合格品 | 甲 | 陈俊华,钱琨 | 7400 | 7400 | 1 | 12940 | 0.1 | 760 | 平整 |  | 20100142 | 轧硬 | 0.4*760-SPCC | 30210015 | 光亮卷 | 0.1*760*12940 |  | 60 | MO000589 | MO000589-004-01 | YG001 | 优钢前处理 | 13570 | 2024-06-01 | 2024-06-11 | 2 | 2024-06-26 16:38:21 | 2024-06-26 16:38:50 | 江苏东方九天新能源材料有限公司 | 159542 | 陈俊华 |  |  | 0.1 | 12800 | 760 | 1 | JG12240551351 | 轧0.1，米数控制在23200-23300米，脱脂分一包10400米。 | 1 |  | 是 | 是 | 4088 | 4
最终平整 | JG12240551352 | JG1224055135 | 东方850平整 | 合格 | 合格品 | 甲 | 陈俊华,钱琨 | 6000 | 6020 | 1.0033 | 10540 | 0.1 | 760 | 平整 | 尾500米传缩芯印15CM | 20100142 | 轧硬 | 0.4*760-SPCC | 30210015 | 光亮卷 | 0.1*760*10540 |  | 60 | MO000589 | MO000589-004-02 | YG001 | 优钢前处理 | 13570 | 2024-06-01 | 2024-06-11 | 2 | 2024-06-26 16:31:05 | 2024-06-26 16:32:53 | 江苏东方九天新能源材料有限公司 | 159542 | 陈俊华 |  |  | 0.1 | 10470 | 760 | 1 | JG12240551352 | 轧0.1，米数控制在23200-23300米，脱脂分一包10400米。 | 1 | R乳化斑(轻),S缩芯(尾500米传缩芯印15CM) | 是 | 是 | 4088 | 4
最终平整 | JG12240502482 | JG1224050248 | 东方850平整 | 合格 | 合格品 | 甲 | 陈俊华,钱琨 | 6120 | 6100 | 0.9967 | 10690 | 0.1 | 760 | 平整 |  | 20100142 | 轧硬 | 0.4*760-SPCC | 30210015 | 光亮卷 | 0.1*760*10690 |  | 60 | MO000588 | MO000588-001-02 | YG001 | 优钢前处理 | 13765 | 2024-06-01 | 2024-06-11 | 2 | 2024-06-26 15:28:31 | 2024-06-26 15:29:01 | 江苏东方九天新能源材料有限公司 | 159509 | 陈俊华 |  |  | 0.1 | 10640 | 760 | 1 | JG12240502482 | 轧0.1，米数控制在23700-23800米，脱脂分一包10500米。 | 1 |  | 是 | 是 | 4125 | 1
最终平整 | JG12240550891 | JG1224055089 | 东方850平整 | 合格 | 合格品 | 甲 | 陈俊华,钱琨 | 7355 | 7100 | 0.9653 | 12400 | 0.1 | 760 | 平整 | 偶有小亮点 | 20100142 | 轧硬 | 0.4*760-SPCC | 30210015 | 光亮卷 | 0.1*760*12400 |  | 60 | MO000589 | MO000589-005-01 | YG001 | 优钢前处理 | 13490 | 2024-06-01 | 2024-06-11 | 2 | 2024-06-26 15:05:09 | 2024-06-26 15:05:41 | 江苏东方九天新能源材料有限公司 | 159543 | 陈俊华 |  |  | 0.1 | 12710 | 760 | 1 | JG12240550891 | 轧0.1，米数控制在23200-23300米，脱脂分一包10400米。 | 1 | L亮点(偶有小亮点) | 是 | 是 | 3935 | 5
最终平整 | JG12240502371 | JG1224050237 | 东方850平整 | 合格 | 合格品 | 甲 | 陈俊华,钱琨 | 6100 | 6120 | 1.0033 | 10770 | 0.1 | 760 | 平整 | 偶有小亮点 | 20100142 | 轧硬 | 0.4*760-SPCC | 30210015 | 光亮卷 | 0.1-SPCC |  | 60 | MO000590 | MO000590-002-01 | YG001 | 优钢前处理 | 12270 | 2024-06-01 | 2024-06-11 | 2 | 2024-06-26 14:16:12 | 2024-06-26 14:17:44 | 江苏东方九天新能源材料有限公司 | 159546 | 陈俊华 |  |  | 0.1 | 10680 | 760 | 1 | JG12240502371 | 轧0.1，米数控制在21100-21200米，脱脂平均分包。 | 1 | L亮点(偶有小亮点) | 是 | 是 | 4231 | 2
最终平整 | JG12240502372 | JG1224050237 | 东方850平整 | 合格 | 让步接收 | 甲 | 陈俊华,钱琨 | 6050 | 6050 | 1 | 10630 | 0.1 | 760 | 平整 | 1184.9米传550.3MM处，一个0.35mm2的针眼孔洞，3268.3米传527.4MM处，一个大小4..39mm2的针眼孔洞；6989.3米传651.6MM处，一个大小1.13MM2的针眼孔洞 | 20100142 | 轧硬 | 0.4*760-SPCC | 30210015 | 光亮卷 | 0.1-SPCC |  | 60 | MO000590 | MO000590-002-02 | YG001 | 优钢前处理 | 12270 | 2024-06-01 | 2024-06-11 | 2 | 2024-06-26 13:35:36 | 2024-06-26 13:37:05 | 江苏东方九天新能源材料有限公司 | 159546 | 陈俊华 |  |  | 0.1 | 10550 | 760 | 1 | JG12240502372 | 轧0.1，米数控制在21100-21200米，脱脂平均分包。 | 1 | K孔洞(1184.9米传550.3MM0.35；3268.3米传527.4MM4..39；6989.3米传651.6MM1.13MM2) | 是 | 是 | 4231 | 2
最终平整 | JG12240551662 | JG1224055166 | 东方850平整 | 合格 | 合格品 | 甲 | 陈俊华,钱琨 | 4275 | 4260 | 0.9965 | 7450 | 0.1 | 760 | 平整 | 7335.4-7339.1米传侧158.7-158.9mm3个孔洞0.78,0.92,1.27mm2 | 20100142 | 轧硬 | 0.4*760-SPCC | 30210015 | 光亮卷 | 0.1*760*7450 |  | 60 | MO000693 | MO000693-001-02 | KSFW001 | 东方小品种钢前处理 0.67（昆山富维 厚度公差：0.660-0.670mm,光泽度大于150GU（横向、纵向），粗糙度：Ra0.2-0.45um.硬度：HV80-110） | 13505 | 2024-06-07 | 2024-06-17 | 2 | 2024-06-22 07:27:05 | 2024-06-26 13:25:26 | 江苏东方九天新能源材料有限公司 | 178282 | 陈俊华 |  |  | 0.1 | 7400 | 760 | 1 | JG12240551662 | 轧0.1，米数控制在23200-23300米，脱脂分一包10400米。 | 1 |  | 是 | 是 | 9595 | 1
最终平整 | JG12240502502 | JG1224050250 | 东方850平整 | 合格 | 合格品 | 甲 | 陈俊华,钱琨 | 6130 | 6130 | 1 | 10720 | 0.1 | 760 | 平整 | 1491.8米传654.2MM处，一个1.2MM2的孔洞，色差 | 20100142 | 轧硬 | 0.4*760-SPCC | 30210015 | 光亮卷 | 0.1-SPCC |  | 60 | MO000588 | MO000588-005-02 | YG001 | 优钢前处理 | 13795 | 2024-06-01 | 2024-06-11 | 2 | 2024-06-26 13:08:26 | 2024-06-26 13:10:10 | 江苏东方九天新能源材料有限公司 | 159513 | 陈俊华 |  |  | 0.1 | 10640 | 760 | 1 | JG12240502502 | 轧0.1，米数控制在23700-23800米，脱脂分一包10500米。 | 1 | S色差(轻微),K孔洞(1491.8米传654.2MM1.2MM2) | 是 | 是 | 4338 | 5
最终平整 | JG12240550892 | JG1224055089 | 东方850平整 | 合格 | 合格品 | 甲 | 陈俊华,钱琨 | 5915 | 5910 | 0.9992 | 10370 | 0.1 | 760 | 平整 | 来料传30CM内轻微，尾600米操5-15CM，乳化斑 | 20100142 | 轧硬 | 0.4*760-SPCC | 30210015 | 光亮卷 | 0.1-SPCC |  | 60 | MO000589 | MO000589-005-02 | YG001 | 优钢前处理 | 13490 | 2024-06-01 | 2024-06-11 | 2 | 2024-06-26 12:44:32 | 2024-06-26 12:46:35 | 江苏东方九天新能源材料有限公司 | 159543 | 陈俊华 |  |  | 0.1 | 10260 | 760 | 1 | JG12240550892 | 轧0.1，米数控制在23200-23300米，脱脂分一包10400米。 | 1 | H花辊印(来料传30CM内轻微),N粘钢折印(尾600米操5-15CM),R乳化斑(轻微) | 是 | 是 | 3935 | 5
最终平整 | JG12240550591 | JG1224055059 | 东方850平整 | 合格 | 合格品 | 甲 | 陈俊华,钱琨 | 7250 | 7110 | 0.9807 | 12260 | 0.1 | 760 | 平整 | 色差条印,乳化斑,6361米传452.2MM,一个2.33MM2的孔洞 | 20100142 | 轧硬 | 0.4*760-SPCC | 30210015 | 光亮卷 | 0.1-SPCC |  | 60 | MO000585 | MO000585-001-01 | YG001 | 优钢前处理 | 13455 | 2024-05-31 | 2024-06-10 | 2 | 2024-06-26 09:57:27 | 2024-06-26 09:59:22 | 江苏东方九天新能源材料有限公司 | 155697 | 陈俊华 |  |  | 0.1 | 12600 | 760 | 1 | JG12240550591 | 轧0.1，米数控制在23200-23300米，脱脂分一包10400米。 | 1 | S色差条印(轻微),R乳化斑(轻微),K孔洞(6361米传452.2MM2.33MM2) | 是 | 是 | 3731 | 1
最终平整 | JG12240502501 | JG1224050250 | 东方850平整 | 合格 | 让步接收 | 乙 | 鞠承,姚学禹 | 7515 | 7510 | 0.9993 | 13100 | 0.1 | 760 | 平整 | 夹纸内100米传粘钢印重平后松花印1-2CM【退平整】振纹 | 20100142 | 轧硬 | 0.4*760-SPCC | 30210015 | 光亮卷 | 0.1-SPCC |  | 60 | MO000588 | MO000588-005-01 | YG001 | 优钢前处理 | 13795 | 2024-06-01 | 2024-06-11 | 2 | 2024-06-26 07:17:55 | 2024-06-26 07:20:11 | 江苏东方九天新能源材料有限公司 | 159513 | 鞠承 |  |  | 0.1 | 13030 | 760 | 1 | JG12240502501 | 轧0.1，米数控制在23700-23800米，脱脂分一包10500米。 | 1 | S松花印(夹纸内100米传粘钢印重平后松花印1-2CM【退平整】),Z振纹(来料板面) | 是 | 是 | 4338 | 5
最终平整 | JG122405513611 | JG1224055136 | 东方850平整 | 合格 | 让步接收 | 乙 | 鞠承,姚学禹 | 7270 | 5615 | 0.7724 | 9750 | 0.1 | 760 | 平整 | 8806米传0.5CM一个6.86MM2的孔洞/8843米传10CM一个6.72MM2的孔洞 | 20100142 | 轧硬 | 0.4*760-SPCC | 30210015 | 光亮卷 | 0.1-SPCC |  | 60 | MO000589 | MO000589-003-01-01 | YG001 | 优钢前处理 | 13565 | 2024-06-01 | 2024-06-11 | 2 | 2024-06-26 06:41:49 | 2024-06-26 06:44:16 | 江苏东方九天新能源材料有限公司 |  | 鞠承 |  | 1 | 0.1 | 12600 | 760 | 1 | JG122405513611 | 轧0.1，米数控制在23200-23300米，脱脂分一包10400米。 | 1 | K孔洞(8806米传0.5CM6.86/8843米传10CM6.72) | 是 | 是 | 2900 | 3
最终平整 | JG122405513612 | JG1224055136 | 东方850平整 | 合格 | 让步接收 | 乙 | 鞠承,姚学禹 | 1651.13 | 1650 | 0.9993 | 2870 | 0.1 | 760 | 平整 | 212米传0.7CM处一个8.78mm2的孔洞/1146米传6CM一个1.77mm2 的孔洞 | 20100142 | 轧硬 | 0.4*760-SPCC | 30210015 | 光亮卷 | 0.1-SPCC |  | 60 | MO000589 | MO000589-003-01-02 | YG001 | 优钢前处理 | 13565 | 2024-06-01 | 2024-06-11 | 2 | 2024-06-26 06:41:49 | 2024-06-26 06:44:16 | 江苏东方九天新能源材料有限公司 |  | 鞠承 |  | 1 | 0.1 | 12600 | 760 | 1 | JG122405513612 | 轧0.1，米数控制在23200-23300米，脱脂分一包10400米。 | 1 | K孔洞(212米传0.7CM8.78/1146米传6CM1.77) | 是 | 是 | 2900 | 3
最终平整 | JG12240551542 | JG1224055154 | 东方850平整 | 合格 | 让步接收 | 乙 | 鞠承,姚学禹 | 6020 | 6010 | 0.9983 | 10470 | 0.1 | 760 | 平整 | 夹纸内200米传20CM偶有松花印,振纹(表面) | 20100142 | 轧硬 | 0.4*760-SPCC | 30210015 | 光亮卷 | 0.1*760*10470 |  | 60 | MO000664 | MO000664-007-02 | KSFW001 | 东方小品种钢前处理 0.67（昆山富维 厚度公差：0.660-0.670mm,光泽度大于150GU（横向、纵向），粗糙度：Ra0.2-0.45um.硬度：HV80-110） | 13750 | 2024-06-05 | 2024-06-15 | 2 | 2024-06-26 02:52:08 | 2024-06-26 02:53:30 | 江苏东方九天新能源材料有限公司 | 161506 | 鞠承 |  |  | 0.1 | 10470 | 760 | 1 | JG12240551542 | 轧0.1，米数控制在23700-23800米，脱脂分一包10500米。 | 1 | S松花印(夹纸内200米传20CM偶有松花印),Z振纹(来料表面) | 是 | 是 | 6182 | 7
最终平整 | JG12240550692 | JG1224055069 | 东方850平整 | 合格 | 让步接收 | 乙 | 鞠承,姚学禹 | 6120 | 6120 | 1 | 10700 | 0.1 | 760 | 850平整用Ra0.8-1.0μm毛化辊平整.厚度公差：0.095-0.105mm | 3607米传68CM1.77，10384米传4CM0.14mm2孔洞 | 20100142 | 轧硬 | 0.4*760-SPCC | 30210015 | 光亮卷 | 0.1*760*10700 |  | 60 | MO000578 | MO000578-005-02 | YG001 | 优钢前处理 | 13970 | 2024-05-31 | 2024-06-10 | 2 | 2024-06-26 01:48:07 | 2024-06-26 01:50:52 | 江苏东方九天新能源材料有限公司 | 155684 | 鞠承 |  |  | 0.1 | 10670 | 760 | 1 | JG12240550692 | 轧0.1，米数控制在23700-23800米，脱脂分一包10500米。 | 1 | K孔洞(3607米传68CM1.77/10384米传4CM0.14) | 是 | 是 | 4275 | 5
最终平整 | JG12240551362 | JG1224055136 | 东方850平整 | 合格 | 让步接收 | 乙 | 鞠承,姚学禹 | 6090 | 6085 | 0.9992 | 10590 | 0.1 | 760 | 平整 | 145-167米传7-56CM4个【0.21/1.20/4.25/5.17mm2】孔洞，1161米传11CM2.55，2108米传7CM0.07mm2孔洞,线条印(表面),停机斑(50米处),夹纸内60米公差高退平整 | 20100142 | 轧硬 | 0.4*760-SPCC | 30210015 | 光亮卷 | 0.1*760*10590 |  | 60 | MO000589 | MO000589-003-02 | YG001 | 优钢前处理 | 13565 | 2024-06-01 | 2024-06-11 | 2 | 2024-06-26 00:59:06 | 2024-06-26 01:03:35 | 江苏东方九天新能源材料有限公司 | 159541 | 鞠承 |  |  | 0.1 | 10550 | 760 | 1 | JG12240551362 | 轧0.1，米数控制在23200-23300米，脱脂分一包10400米。 | 1 | K孔洞(145-167米传7-56CM4个0【0.21/1.20/4.25/5.17】/1161米传11CM2.55/2108米传7CM0.07),X线条印(表面),T停机斑(50米处),K宽度公差(夹纸内60米公差高退平整) | 是 | 是 | 2900 | 3
最终平整 | JG12240550592 | JG1224055059 | 东方850平整 | 合格 | 让步接收 | 乙 | 鞠承,姚学禹 | 5930 | 5930 | 1 | 10340 | 0.1 | 760 | 平整 | 暗线印(下表面),振纹,水锈斑(操偶有),乳化斑(表面) | 20100142 | 轧硬 | 0.4*760-SPCC | 30210015 | 光亮卷 | 0.1*760*10340 |  | 60 | MO000585 | MO000585-001-02 | YG001 | 优钢前处理 | 13455 | 2024-05-31 | 2024-06-10 | 2 | 2024-06-26 00:25:01 | 2024-06-26 00:27:07 | 江苏东方九天新能源材料有限公司 | 155697 | 鞠承 |  |  | 0.1 | 10300 | 760 | 1 | JG12240550592 | 轧0.1，米数控制在23200-23300米，脱脂分一包10400米。 | 1 | A暗线印(下表面),Z振纹(来料),S水锈斑(操偶有),R乳化斑(来料表面) | 是 | 是 | 3731 | 1
最终平整 | JG12240502481 | JG1224050248 | 东方850平整 | 合格 | 让步接收 | 甲 | 陈俊华,钱琨 | 7555 | 7550 | 0.9993 | 13260 | 0.1 | 760 | 平整 | 板面线辊印【有记录】,乳化斑重,12517.4米传214.6MM0.64MM2孔洞 | 20100142 | 轧硬 | 0.4*760-SPCC | 30210015 | 光亮卷 | 0.1*760*13260 |  | 60 | MO000588 | MO000588-001-01 | YG001 | 优钢前处理 | 13765 | 2024-06-01 | 2024-06-11 | 2 | 2024-06-25 17:41:04 | 2024-06-25 17:42:52 | 江苏东方九天新能源材料有限公司 | 159509 | 陈俊华 |  |  | 0.1 | 13120 | 760 | 1 | JG12240502481 | 轧0.1，米数控制在23700-23800米，脱脂分一包10500米。 | 1 | X线辊印(来料板面线辊印【有记录】),R乳化斑(重),K孔洞(12517.4米传214.6MM0.64MM2) | 是 | 是 | 4125 | 1
最终平整 | JG12240550691 | JG1224055069 | 东方850平整 | 合格 | 让步接收 | 甲 | 陈俊华,钱琨 | 7755 | 7750 | 0.9994 | 13620 | 0.1 | 760 | 850平整用Ra0.8-1.0μm毛化辊平整.厚度公差：0.095-0.105mm | 7336.9米传435.1MM0.07；13505.4米传644.5MM0.57MM2孔洞,乳化斑重,板面点辊印【有记录】 | 20100142 | 轧硬 | 0.4*760-SPCC | 30210015 | 光亮卷 | 0.1*760*13620 |  | 60 | MO000578 | MO000578-005-01 | YG001 | 优钢前处理 | 13970 | 2024-05-31 | 2024-06-10 | 2 | 2024-06-25 17:15:15 | 2024-06-25 17:17:38 | 江苏东方九天新能源材料有限公司 | 155684 | 陈俊华 |  |  | 0.1 | 13500 | 760 | 1 | JG12240550691 | 轧0.1，米数控制在23700-23800米，脱脂分一包10500米。 | 1 | K孔洞(7336.9米传435.1MM0.07；13505.4米传644.5MM0.57MM2),R乳化斑(重),X线辊印(来料板面点辊印【有记录】) | 是 | 是 | 4275 | 5
最终平整 | JG12240502511 | JG1224050251 | 东方850平整 | 合格 | 合格品 | 甲 | 陈俊华,钱琨 | 5515 | 5520 | 1.0009 | 9700 | 0.1 | 760 | 平整 | 4694.8米传123.5MM处，一个0.64MM2的孔洞 | 20100142 | 轧硬 | 0.4*760-SPCC | 30210015 | 光亮卷 | 0.1-SPCC |  | 60 | MO000588 | MO000588-006-01 | YG001 | 优钢前处理 | 13815 | 2024-06-01 | 2024-06-11 | 2 | 2024-06-25 13:43:05 | 2024-06-25 13:44:15 | 江苏东方九天新能源材料有限公司 | 159514 | 陈俊华 |  |  | 0.1 | 9600 | 760 | 1 | JG12240502511 | 轧0.1，米数控制在23700-23800米，脱脂分一包10500米。 | 1 | K孔洞(4694.8米传123.5MM0.64MM2) | 是 | 是 | 3960 | 6
最终平整 | JG12240550451 | JG1224055045 | 东方850平整 | 合格 | 合格品 | 甲 | 陈俊华,钱琨 | 7475 | 7470 | 0.9993 | 13100 | 0.1 | 760 | 850平整用Ra0.8-1.0μm毛化辊平整.厚度公差：0.095-0.105mm | 11956.8米传155.6MM，一个0.07MM2的孔洞 | 20100142 | 轧硬 | 0.4*760-SPCC | 30210015 | 光亮卷 | 0.1-SPCC |  | 60 | MO000539 | MO000539-007-01 | YG001 | 优钢前处理 | 13730 | 2024-05-28 | 2024-06-07 | 2 | 2024-06-25 10:08:33 | 2024-06-25 10:11:08 | 江苏东方九天新能源材料有限公司 | 154989 | 陈俊华 |  |  | 0.1 | 13000 | 760 | 1 | JG12240550451 | 轧0.1，米数控制在23700-23800米，脱脂分一包10500米。 | 1 | K孔洞(11956.8米传155.6MM0.07MM2) | 是 | 是 | 5587 | 7
最终平整 | JG122405516612 | JG1224055166 | 东方850平整 | 合格 | 让步接收 | 甲 | 陈俊华,钱琨 | 8115 | 8120 | 1.0006 | 14120 | 0.1 | 760 | 平整 | 花辊印(操10CM，轻微),内100米传202.2-307.3MM18个0.21-0.57；2257.1米传354.9MM0.14MM2孔洞 | 20100142 | 轧硬 | 0.4*760-SPCC | 30210015 | 光亮卷 | 0.1*760*14120 |  | 60 | MO000693 | MO000693-001-01-02 | KSFW001 | 东方小品种钢前处理 0.67（昆山富维 厚度公差：0.660-0.670mm,光泽度大于150GU（横向、纵向），粗糙度：Ra0.2-0.45um.硬度：HV80-110） | 13505 | 2024-06-07 | 2024-06-17 | 2 | 2024-06-24 18:02:30 | 2024-06-24 18:05:50 | 江苏东方九天新能源材料有限公司 | 178282 | 陈俊华 |  |  | 0.1 | 14000 | 760 | 1 | JG122405516612 | 轧0.1，米数控制在23200-23300米，脱脂分一包10400米。 | 1 | S色差(来料，重),H花辊印(来料操10CM，轻微),K孔洞(内100米传202.2-307.3MM18个0.21-0.57；2257.1米传354.9MM0.14MM2) | 是 | 是 | 9595 | 1
最终平整 | JL0024040025021 | JL002404002502 | 东方850平整 | 合格 | 合格品 | 甲 | 陈俊华,钱琨 | 3208.49 | 3120 | 0.9724 | 1700 | 0.38 | 610 | 泰兴双永:850平整用Ra1.3-1.5μm毛化辊，厚度公差：0.37-0.39mm，硬度95-110HV，粗糙度Ra0.8-1.0μm | H黑斑(内40米处传1.5CM小黑斑1个) | 20100082 | 轧硬 | 0.6*610-SPCC | 31010039 | 小品种钢卷 | 0.38-SPCC |  | 50 | MO000799 | MO000799-001-01 | KSFW001 | 东方小品种钢前处理 0.67（昆山富维 厚度公差：0.660-0.670mm,光泽度大于150GU（横向、纵向），粗糙度：Ra0.2-0.45um.硬度：HV80-110） | 6510 | 2024-06-14 | 2024-06-22 | 2 | 2024-06-24 17:41:58 | 2024-06-24 17:45:37 | 江苏东方九天新能源材料有限公司 |  | 陈俊华 |  | 1 | 0.38 | 3430 | 610 | 1 | JL0024040025021 | 泰兴双永：（0.38）厚度±0.01mm，HV90-110，粗糙度0.8-1.0μM,卷重2-3.5吨 | 1 | H黑斑(内40米处传1.5CM小黑斑1个) | 是 | 是 | 4 | 1
最终平整 | JL0024040025022 | JL002404002502 | 东方850平整 | 其他入库 | 成品退库 | 甲 | 陈俊华,钱琨 | 3136.5 | 3050 | 0.9724 | 1700 | 0.38 | 610 | 泰兴双永:850平整用Ra1.3-1.5μm毛化辊，厚度公差：0.37-0.39mm，硬度95-110HV，粗糙度Ra0.8-1.0μm | C挫伤(980米后多处松包挫伤重),N粘钢折印(尾300米整板面粘钢印) | 20100082 | 轧硬 | 0.6*610-SPCC | 31010039 | 小品种钢卷 | 0.38-SPCC |  | 50 | MO000799 | MO000799-001-02 | KSFW001 | 东方小品种钢前处理 0.67（昆山富维 厚度公差：0.660-0.670mm,光泽度大于150GU（横向、纵向），粗糙度：Ra0.2-0.45um.硬度：HV80-110） | 6510 | 2024-06-14 | 2024-06-22 | 2 | 2024-06-24 17:41:58 | 2024-06-24 17:45:37 | 江苏东方九天新能源材料有限公司 |  | 陈俊华 |  | 1 | 0.38 | 3430 | 610 | 1 | JL0024040025022 | 泰兴双永：（0.38）厚度±0.01mm，HV90-110，粗糙度0.8-1.0μM,卷重2-3.5吨 | 1 | C挫伤(980米后多处松包挫伤重),N粘钢折印(尾300米整板面粘钢印) | 是 | 是 | 4 | 1
最终平整 | JG12240550291 | JG1224055029 | 东方850平整 | 合格 | 合格品 | 甲 | 陈俊华,钱琨 | 7180 | 7180 | 1 | 12550 | 0.1 | 760 | 850平整用Ra0.8-1.0μm毛化辊平整.厚度公差：0.095-0.105mm | S色差(轻微),R乳化斑(轻微) | 20100142 | 轧硬 | 0.4*760-SPCC | 30210015 | 光亮卷 | 0.1*760*12550 |  | 60 | MO000519 | MO000519-005-01 | YG001 | 优钢前处理 | 13360 | 2024-05-27 | 2024-06-06 | 2 | 2024-06-24 17:38:57 | 2024-06-24 17:40:32 | 江苏东方九天新能源材料有限公司 | 154207 | 陈俊华 |  |  | 0.1 | 12500 | 760 | 1 | JG12240550291 | 轧0.1，米数控制在23200-23300米，脱脂分一包10400米。 | 1 | S色差(轻微),R乳化斑(轻微) | 是 | 是 | 4634 | 5
最终平整 | DL1224060003 | DL1224060003 | 东方850平整 | 待判定 |  | 甲 | 陈俊华,钱琨 | 5435 | 5340 | 0.9825 | 1860 | 0.65 | 565 | 850平整用Ra1.2-1.4μm毛化辊，厚度公差：0.645-0.655mm，HV80-110,Ra0.65-1.0μm。 | Y氧化边(重),X锈点(整卷偶有),X线条印(来料上表面有，平后淡),Z折印(尾300米整板面折印) | 20100125 | 轧硬 | 1.2*565-SPCC | 31010065 | 小品种钢卷 | 0.65-SPCC |  | 50 | MO000698 | MO000698-001 | KSFW001 | 东方小品种钢前处理 0.67（昆山富维 厚度公差：0.660-0.670mm,光泽度大于150GU（横向、纵向），粗糙度：Ra0.2-0.45um.硬度：HV80-110） | 5735 | 2024-06-11 | 2024-06-21 | 2 | 2024-06-24 14:52:54 | 2024-06-24 15:04:03 | 江苏东方九天新能源材料有限公司 | 178995 | 陈俊华 |  |  | 0.65 | 1790 | 565 | 1 | DL1224060003 | 昆山富维：（0.65）厚度公差：+/-0.005mm，HV80-110,粗糙度0.65-1.0um | 1 | Y氧化边(重),X锈点(整卷偶有),X线条印(来料上表面有，平后淡),Z折印(尾300米整板面折印) | 否 | 否 |  | 1
最终平整 | JG12240550711 | JG1224055071 | 东方850平整 | 合格 | 合格品 | 甲 | 陈俊华,钱琨 | 7190 | 7190 | 1 | 12610 | 0.1 | 760 | 平整 | S色差条印(轻微) | 20100142 | 轧硬 | 0.4*760-SPCC | 30210015 | 光亮卷 | 0.1-SPCC |  | 60 | MO000585 | MO000585-005-01 | YG001 | 优钢前处理 | 13365 | 2024-05-31 | 2024-06-10 | 2 | 2024-06-24 12:18:57 | 2024-06-24 12:19:55 | 江苏东方九天新能源材料有限公司 | 155698 | 陈俊华 |  |  | 0.1 | 12500 | 760 | 1 | JG12240550711 | 轧0.1，米数控制在23200-23300米，脱脂分一包10400米。 | 1 | S色差条印(轻微) | 是 | 是 | 4557 | 5
最终平整 | JG12240550611 | JG1224055061 | 东方850平整 | 合格 | 合格品 | 甲 | 陈俊华,钱琨 | 6020 | 6010 | 0.9983 | 10520 | 0.1 | 760 | 平整 | 轻微色差,854米传107mm，一个0.07mm2 的针眼孔洞 | 20100142 | 轧硬 | 0.4*760-SPCC | 30210015 | 光亮卷 | 0.1 |  | 60 | MO000585 | MO000585-003-01 | YG001 | 优钢前处理 | 13290 | 2024-05-31 | 2024-06-10 | 2 | 2024-06-24 12:13:15 | 2024-06-24 12:14:56 | 江苏东方九天新能源材料有限公司 | 155695 | 陈俊华 |  |  | 0.1 | 10410 | 760 | 1 | JG12240550611 | 轧0.1，米数控制在23200-23300米，脱脂分一包10400米。 | 1 | S色差(轻微色差) | 是 | 是 | 3885 | 3
最终平整 | JG12240550712 | JG1224055071 | 东方850平整 | 合格 | 让步接收 | 乙 | 鞠承,姚学禹 | 6030 | 6020 | 0.9983 | 10520 | 0.1 | 760 | 平整 | 夹纸内41米传46CM5个9.62-22.15mm2孔洞,表面色差条印 | 20100142 | 轧硬 | 0.4*760-SPCC | 30210015 | 光亮卷 | 0.1*760*10520 |  | 60 | MO000585 | MO000585-005-02 | YG001 | 优钢前处理 | 13365 | 2024-05-31 | 2024-06-10 | 2 | 2024-06-24 06:36:46 | 2024-06-24 06:38:42 | 江苏东方九天新能源材料有限公司 | 155698 | 鞠承 |  |  | 0.1 | 10480 | 760 | 1 | JG12240550712 | 轧0.1，米数控制在23200-23300米，脱脂分一包10400米。 | 1 | ,K孔洞(夹纸内41米传46CM5个9.62-22.15),S色差(表面色差条印) | 是 | 是 | 4557 | 5
最终平整 | JG12240550422 | JG1224055042 | 东方850平整 | 合格 | 让步接收 | 乙 | 鞠承,姚学禹 | 6120 | 6120 | 1 | 10680 | 0.1 | 760 | 850平整用Ra0.8-1.0μm毛化辊平整.厚度公差：0.095-0.105mm | 亮斑,2602米传70CM0.99/6560米传20CM0.35mm2/50米处停机斑重 | 20100142 | 轧硬 | 0.4*760-SPCC | 30210015 | 光亮卷 | 0.1*760*10680 |  | 60 | MO000578 | MO000578-002-02 | YG001 | 优钢前处理 | 13745 | 2024-05-31 | 2024-06-10 | 2 | 2024-06-24 06:09:38 | 2024-06-24 06:11:48 | 江苏东方九天新能源材料有限公司 | 155681 | 鞠承 |  |  | 0.1 | 10640 | 760 | 1 | JG12240550422 | 轧0.1，米数控制在23700-23800米，脱脂分一包10500米。 | 1 | L亮斑(板面),K孔洞(2602米传70CM0.99/6560米传20CM0.35),T停机斑(50米处重) | 是 | 是 | 4368 | 2
最终平整 | JG12240550202 | JG1224055020 | 东方850平整 | 合格 | 合格品 | 乙 | 鞠承,姚学禹 | 6715 | 6710 | 0.9993 | 11700 | 0.1 | 760 | 850平整用Ra0.8-1.0μm毛化辊平整.厚度公差：0.095-0.105mm | 50米尾30米处停机斑,乳化斑 | 20100142 | 轧硬 | 0.4*760-SPCC | 30210015 | 光亮卷 | 0.1*760*11700 |  | 60 | MO000519 | MO000519-002-02 | YG001 | 优钢前处理 | 13590 | 2024-05-27 | 2024-06-06 | 2 | 2024-06-24 05:37:14 | 2024-06-24 05:38:45 | 江苏东方九天新能源材料有限公司 | 154204 | 鞠承 |  |  | 0.1 | 11650 | 760 | 1 | JG12240550202 | 轧0.1，米数控制在23200-23300米，脱脂分一包10400米。 | 1 | T停机斑(50米尾30米处),R乳化斑(板面) | 是 | 是 | 5732 | 2
最终平整 | JG12240550751 | JG1224055075 | 东方850平整 | 合格 | 合格品 | 乙 | 鞠承,姚学禹 | 7490 | 7480 | 0.9987 | 13040 | 0.1 | 760 | 平整 |  | 20100142 | 轧硬 | 0.4*760-SPCC | 30210015 | 光亮卷 | 0.1*760*13040 |  | 60 | MO000588 | MO000588-002-01 | YG001 | 优钢前处理 | 13775 | 2024-06-01 | 2024-06-11 | 2 | 2024-06-24 05:08:26 | 2024-06-24 05:09:00 | 江苏东方九天新能源材料有限公司 | 159510 | 鞠承 |  |  | 0.1 | 13000 | 760 | 1 | JG12240550751 | 轧0.1，米数控制在23700-23800米，脱脂分一包10500米。 | 1 |  | 是 | 是 | 4078 | 2
最终平整 | JG12240550752 | JG1224055075 | 东方850平整 | 合格 | 让步接收 | 乙 | 鞠承,姚学禹 | 6185 | 6180 | 0.9992 | 10780 | 0.1 | 760 | 平整 | 18米传46CM2个3.11-25.76mm2孔洞/2263米传66CM0.85mm2孔洞/5866米传16CM0.78mm2孔洞,色差,50米尾30米处停机斑 | 20100142 | 轧硬 | 0.4*760-SPCC | 30210015 | 光亮卷 | 0.1*760*10780 |  | 60 | MO000588 | MO000588-002-02 | YG001 | 优钢前处理 | 13775 | 2024-06-01 | 2024-06-11 | 2 | 2024-06-24 04:27:14 | 2024-06-24 04:29:23 | 江苏东方九天新能源材料有限公司 | 159510 | 鞠承 |  |  | 0.1 | 10750 | 760 | 1 | JG12240550752 | 轧0.1，米数控制在23700-23800米，脱脂分一包10500米。 | 1 | K孔洞(18米传46CM2个3.11-25.76/2263米传66CM0.85/5866米传16CM0.78),S色差(表面),T停机斑(50米尾30米处) | 是 | 是 | 4078 | 2
最终平整 | JG12240551541 | JG1224055154 | 东方850平整 | 合格 | 合格品 | 乙 | 鞠承,姚学禹 | 7495 | 7490 | 0.9993 | 13050 | 0.1 | 760 | 平整 | 停机斑(50米尾30米处重),振纹(板面) | 20100142 | 轧硬 | 0.4*760-SPCC | 30210015 | 光亮卷 | 0.1*760*13050 |  | 60 | MO000664 | MO000664-007-01 | KSFW001 | 东方小品种钢前处理 0.67（昆山富维 厚度公差：0.660-0.670mm,光泽度大于150GU（横向、纵向），粗糙度：Ra0.2-0.45um.硬度：HV80-110） | 13750 | 2024-06-05 | 2024-06-15 | 2 | 2024-06-24 03:38:16 | 2024-06-24 03:39:22 | 江苏东方九天新能源材料有限公司 | 161506 | 鞠承 |  |  | 0.1 | 13000 | 760 | 1 | JG12240551541 | 轧0.1，米数控制在23700-23800米，脱脂分一包10500米。 | 1 | T停机斑(50米尾30米处重),Z振纹(板面) | 是 | 是 | 6182 | 7
最终平整 | JG12240550612 | JG1224055061 | 东方850平整 | 合格 | 让步接收 | 乙 | 鞠承,姚学禹 | 7165 | 7160 | 0.9993 | 12500 | 0.1 | 760 | 平整 | 内25米传37cm4个0.21-2.19mm2孔洞,振纹(板面),停机斑(50米处) | 20100142 | 轧硬 | 0.4*760-SPCC | 30210015 | 光亮卷 | 0.1-SPCC |  | 60 | MO000585 | MO000585-003-02 | YG001 | 优钢前处理 | 13290 | 2024-05-31 | 2024-06-10 | 2 | 2024-06-24 03:07:45 | 2024-06-24 03:09:08 | 江苏东方九天新能源材料有限公司 | 155695 | 鞠承 |  |  | 0.1 | 12420 | 760 | 1 | JG12240550612 | 轧0.1，米数控制在23200-23300米，脱脂分一包10400米。 | 1 | K孔洞(内25米传37CM4个0.21-02.19),Z振纹(板面),T停机斑(50米处) | 是 | 是 | 3885 | 3
最终平整 | JG12240551492 | JG1224055149 | 东方850平整 | 合格 | 让步接收 | 乙 | 鞠承,姚学禹 | 6525 | 6520 | 0.9992 | 11400 | 0.1 | 760 | 平整 | 79米传5cm0.07mm2孔洞 | 20100142 | 轧硬 | 0.4*760-SPCC | 30210015 | 光亮卷 | 0.1*760*11400 |  | 60 | MO000692 | MO000692-002-02 | KSFW001 | 东方小品种钢前处理 0.67（昆山富维 厚度公差：0.660-0.670mm,光泽度大于150GU（横向、纵向），粗糙度：Ra0.2-0.45um.硬度：HV80-110） | 13840 | 2024-06-07 | 2024-06-17 | 2 | 2024-06-24 02:20:48 | 2024-06-24 02:22:11 | 江苏东方九天新能源材料有限公司 | 178261 | 鞠承 |  |  | 0.1 | 11320 | 760 | 1 | JG12240551492 | 轧0.1，米数控制在23700-23800米，脱脂分一包10500米。 | 1 | K孔洞(79米传5CM0.07) | 是 | 是 | 4772 | 2
最终平整 | JG12240550492 | JG1224055049 | 东方850平整 | 合格 | 让步接收 | 乙 | 鞠承,姚学禹 | 5970 | 5960 | 0.9983 | 10370 | 0.1 | 760 | 850平整用Ra0.8-1.0μm毛化辊平整.厚度公差：0.095-0.105mm | 乳化斑(表面),叠带(夹纸内110米传侧叠带/8个孔洞【退平整】),板面色差条印 | 20100142 | 轧硬 | 0.4*760-SPCC | 30210015 | 光亮卷 | 0.1*760*10370 |  | 60 | MO000539 | MO000539-011-02 | YG001 | 优钢前处理 | 13730 | 2024-05-28 | 2024-06-07 | 2 | 2024-06-24 01:49:55 | 2024-06-24 01:52:29 | 江苏东方九天新能源材料有限公司 | 154994 | 鞠承 |  |  | 0.1 | 10360 | 760 | 1 | JG12240550492 | 轧0.1，米数控制在23700-23800米，脱脂分一包10500米。 | 1 | R乳化斑(表面),D叠带(夹纸内110米传来料叠带/8个孔洞【退平整】),S色差(板面色差条印) | 是 | 是 | 4175 | 11
最终平整 | JG12240550292 | JG1224055029 | 东方850平整 | 合格 | 让步接收 | 乙 | 鞠承,姚学禹 | 6030 | 6020 | 0.9983 | 10520 | 0.1 | 760 | 850平整用Ra0.8-1.0μm毛化辊平整.厚度公差：0.095-0.105mm | 粘钢折印(尾200米传5-10CM),乳化斑(板面) | 20100142 | 轧硬 | 0.4*760-SPCC | 30210015 | 光亮卷 | 0.1*760*10520 |  | 60 | MO000519 | MO000519-005-02 | YG001 | 优钢前处理 | 13360 | 2024-05-27 | 2024-06-06 | 2 | 2024-06-24 01:16:08 | 2024-06-24 01:18:16 | 江苏东方九天新能源材料有限公司 | 154207 | 鞠承 |  |  | 0.1 | 10450 | 760 | 1 | JG12240550292 | 轧0.1，米数控制在23200-23300米，脱脂分一包10400米。 | 1 | B白条纹(来料板面包条),N粘钢折印(尾200米传5-10CM),R乳化斑(板面) | 是 | 是 | 4634 | 5
最终平整 | JG12240550571 | JG1224055057 | 东方850平整 | 合格 | 让步接收 | 乙 | 鞠承,姚学禹 | 7000 | 6990 | 0.9986 | 12230 | 0.1 | 760 | 平整 | 8000米后操20CM内松花印（有记录2000米）,传10CM色差条印2条) | 20100142 | 轧硬 | 0.4*760-SPCC | 30210015 | 光亮卷 | 0.1*760*12230 |  | 60 | MO000589 | MO000589-001-01 | YG001 | 优钢前处理 | 13475 | 2024-06-01 | 2024-06-11 | 2 | 2024-06-24 00:21:15 | 2024-06-24 00:24:04 | 江苏东方九天新能源材料有限公司 | 159539 | 鞠承 |  |  | 0.1 | 12200 | 760 | 1 | JG12240550571 | 轧0.1，米数控制在23200-23300米，脱脂分一包10400米。 | 1 | S松花印(8000米后操20CM内松花印/【】有记录2000米】),S色差(来料传10CM色差条印2条) | 是 | 是 | 4195 | 1
最终平整 | JG12240550421 | JG1224055042 | 东方850平整 | 合格 | 合格品 | 甲 | 陈俊华,钱琨 | 7425 | 7440 | 1.002 | 13030 | 0.1 | 760 | 850平整用Ra0.8-1.0μm毛化辊平整.厚度公差：0.095-0.105mm | S色差(轻微) | 20100142 | 轧硬 | 0.4*760-SPCC | 30210015 | 光亮卷 | 0.1*760*13030 |  | 60 | MO000578 | MO000578-002-01 | YG001 | 优钢前处理 | 13745 | 2024-05-31 | 2024-06-10 | 2 | 2024-06-23 09:24:04 | 2024-06-23 09:28:26 | 江苏东方九天新能源材料有限公司 | 155681 | 陈俊华 |  |  | 0.1 | 12910 | 760 | 1 | JG12240550421 | 轧0.1，米数控制在23700-23800米，脱脂分一包10500米。 | 1 | S色差(轻微)乳化斑 | 是 | 是 | 4368 | 2
最终平整 | JG12240550491 | JG1224055049 | 东方850平整 | 合格 | 让步接收 | 甲 | 陈俊华,钱琨 | 7625 | 7600 | 0.9967 | 13310 | 0.1 | 760 | 850平整用Ra0.8-1.0μm毛化辊平整.厚度公差：0.095-0.105mm | 3847.1米传327.8MM,0.21；10915.7米传625MM1.42；11804.9米传475.8mm,0.42；12424.4米传597.8MM0.07；12427.2米传80.9MM0.49MM2 | 20100142 | 轧硬 | 0.4*760-SPCC | 30210015 | 光亮卷 | 0.1*760*13310 |  | 60 | MO000539 | MO000539-011-01 | YG001 | 优钢前处理 | 13730 | 2024-05-28 | 2024-06-07 | 2 | 2024-06-23 08:47:08 | 2024-06-23 08:51:15 | 江苏东方九天新能源材料有限公司 | 154994 | 陈俊华 |  |  | 0.1 | 13200 | 760 | 1 | JG12240550491 | 轧0.1，米数控制在23700-23800米，脱脂分一包10500米。 | 1 | K孔洞(3847.1米传327.8MM0.21；10915.7米传625MM1.42；11804.9米传475.8密码0.42；12424.4米传597.8MM0.07；12427.2米传80.9MM0.49MM2) | 是 | 是 | 4175 | 11
最终平整 | JG12240551211 | JG1224055121 | 东方850平整 | 合格 | 合格品 | 甲 | 陈俊华 | 7510 | 7490 | 0.9973 | 13120 | 0.1 | 760 | 平整 |  | 20100142 | 轧硬 | 0.4*760-SPCC | 30210015 | 光亮卷 | 0.1*760*13120 |  | 60 | MO000588 | MO000588-010-01 | YG001 | 优钢前处理 | 13865 | 2024-06-01 | 2024-06-11 | 2 | 2024-06-23 00:20:22 | 2024-06-23 00:21:57 | 江苏东方九天新能源材料有限公司 | 159518 | 陈俊华 |  |  | 0.1 | 13000 | 760 | 1 | JG12240551211 | 轧0.1，米数控制在23700-23800米，脱脂分一包10500米。 | 1 | S色差(轻微色差)乳化斑 | 是 | 是 | 4150 | 10
最终平整 | JG12240550742 | JG1224055074 | 东方850平整 | 合格 | 让步接收 | 甲 | 陈俊华,钱琨 | 6145 | 6145 | 1 | 10700 | 0.1 | 760 | 平整 | 内4500米有不规律性松花印，平后明显（前道有记录） | 20100142 | 轧硬 | 0.4*760-SPCC | 30210015 | 光亮卷 | 0.1*760*10700 |  | 60 | MO000585 | MO000585-008-02 | YG001 | 优钢前处理 | 13605 | 2024-05-31 | 2024-06-10 | 2 | 2024-06-22 23:38:01 | 2024-06-22 23:42:22 | 江苏东方九天新能源材料有限公司 | 155701 | 陈俊华 |  |  | 0.1 | 10700 | 760 | 1 | JG12240550742 | 轧0.1，米数控制在23200-23300米，脱脂分一包10400米。 | 1 | S松花印(来料内4500米有不规律性松花印，平后明显)，轻微色差，乳化斑重 | 是 | 是 | 4243 | 8
最终平整 | JG12240550741 | JG1224055074 | 东方850平整 | 合格 | 合格品 | 甲 | 陈俊华,钱琨 | 7500 | 7440 | 0.992 | 13030 | 0.1 | 760 | 平整 | 11262.7米传557.6MM0.28；12666.7米传465.1MM0.64MM2孔洞 | 20100142 | 轧硬 | 0.4*760-SPCC | 30210015 | 光亮卷 | 0.1*760*13030 |  | 60 | MO000585 | MO000585-008-01 | YG001 | 优钢前处理 | 13605 | 2024-05-31 | 2024-06-10 | 2 | 2024-06-22 20:47:42 | 2024-06-22 21:33:07 | 江苏东方九天新能源材料有限公司 | 155701 | 陈俊华 |  |  | 0.1 | 13000 | 760 | 1 | JG12240550741 | 轧0.1，米数控制在23200-23300米，脱脂分一包10400米。 | 1 | H黄斑(轻微),K孔洞(11262.7米传557.6MM0.28；12666.7米传465.1MM0.64MM2),R乳化斑(重) | 是 | 是 | 4243 | 8
最终平整 | JG12240550572 | JG1224055057 | 东方850平整 | 合格 | 合格品 | 甲 | 陈俊华,钱琨 | 5260 | 5250 | 0.9981 | 9210 | 0.1 | 760 | 平整 | 色差(轻微),黄斑(轻微),乳化斑(轻微),水锈斑(边部) | 20100142 | 轧硬 | 0.4*760-SPCC | 30210015 | 光亮卷 | 0.1*760*9210 |  | 60 | MO000589 | MO000589-001-02 | YG001 | 优钢前处理 | 13475 | 2024-06-01 | 2024-06-11 | 2 | 2024-06-22 20:38:54 | 2024-06-22 20:45:43 | 江苏东方九天新能源材料有限公司 | 159539 | 陈俊华 |  |  | 0.1 | 9150 | 760 | 1 | JG12240550572 | 轧0.1，米数控制在23200-23300米，脱脂分一包10400米。 | 1 | S色差(轻微),H黄斑(来料，轻微),R乳化斑(轻微),S水锈斑(边部) | 是 | 是 | 4195 | 1
最终平整 | JG12240550482 | JG1224055048 | 东方850平整 | 合格 | 让步接收 | 乙 | 鞠承,姚学禹 | 5960 | 5955 | 0.9992 | 10370 | 0.1 | 760 | 850平整用Ra0.8-1.0μm毛化辊平整.厚度公差：0.095-0.105mm | 来料传10CM内花辊印，165米传58CM一个0.07mm2的孔洞 | 20100142 | 轧硬 | 0.4*760-SPCC | 30210015 | 光亮卷 | 0.1*760*10370 |  | 60 | MO000539 | MO000539-010-02 | YG001 | 优钢前处理 | 13950 | 2024-05-28 | 2024-06-07 | 2 | 2024-06-22 16:02:43 | 2024-06-22 16:04:14 | 江苏东方九天新能源材料有限公司 | 154993 | 鞠承 |  |  | 0.1 | 10350 | 760 | 1 | JG12240550482 | 轧0.1，米数控制在23700-23800米，脱脂分一包10500米。 | 1 | H花辊印(来料传10CM内),K孔洞(165米传58CM0.07) | 是 | 是 | 2218 | 10
最终平整 | JG12240551212 | JG1224055121 | 东方850平整 | 合格 | 让步接收 | 乙 | 鞠承,姚学禹 | 5990 | 5985 | 0.9992 | 10430 | 0.1 | 760 | 平整 | 传10CM内花辊印，表面白条印 | 20100142 | 轧硬 | 0.4*760-SPCC | 30210015 | 光亮卷 | 0.1*760*10430 |  | 60 | MO000588 | MO000588-010-02 | YG001 | 优钢前处理 | 13865 | 2024-06-01 | 2024-06-11 | 2 | 2024-06-22 15:34:00 | 2024-06-22 15:36:48 | 江苏东方九天新能源材料有限公司 | 159518 | 鞠承 |  |  | 0.1 | 10400 | 760 | 1 | JG12240551212 | 轧0.1，米数控制在23700-23800米，脱脂分一包10500米。 | 1 | H花辊印(来料传10CM内),B白条纹(表面) | 是 | 是 | 4150 | 10
最终平整 | JG122405504811 | JG1224055048 | 东方850平整 | 合格 | 让步接收 | 乙 | 鞠承,姚学禹 | 7360 | 4140 | 0.5625 | 7220 | 0.1 | 760 | 850平整用Ra0.8-1.0μm毛化辊平整.厚度公差：0.095-0.105mm | 来料传20CM内花辊印/有记录 | 20100142 | 轧硬 | 0.4*760-SPCC | 30210015 | 光亮卷 | 0.1*760*7220 |  | 60 | MO000539 | MO000539-010-01-01 | YG001 | 优钢前处理 | 13950 | 2024-05-28 | 2024-06-07 | 2 | 2024-06-22 14:56:54 | 2024-06-22 15:00:30 | 江苏东方九天新能源材料有限公司 |  | 鞠承 |  | 1 | 0.1 | 12800 | 760 | 1 | JG122405504811 | 轧0.1，米数控制在23700-23800米，脱脂分一包10500米。 | 1 | H花辊印(来料传20CM内花辊印/有记录) | 是 | 是 | 2218 | 10
最终平整 | JG122405504812 | JG1224055048 | 东方850平整 | 其他入库 | 返工 | 乙 | 鞠承,姚学禹 | 3220 | 3220 | 1 | 5610 | 0.1 | 760 | 850平整用Ra0.8-1.0μm毛化辊平整.厚度公差：0.095-0.105mm | 两边传20CM操15CM花辊印，1100米传15CM叠带，1220米传15CM叠带/已夹纸 | 20100142 | 轧硬 | 0.4*760-SPCC | 30210015 | 光亮卷 | 0.1*760*5610 |  | 60 | MO000539 | MO000539-010-01-02 | YG001 | 优钢前处理 | 13950 | 2024-05-28 | 2024-06-07 | 2 | 2024-06-22 14:56:54 | 2024-06-22 15:00:30 | 江苏东方九天新能源材料有限公司 |  | 鞠承 |  | 1 | 0.1 | 12800 | 760 | 1 | JG122405504812 | 轧0.1，米数控制在23700-23800米，脱脂分一包10500米。 | 1 | H花辊印(两边传20CM操15CM花辊印),D叠带(1100米传15CM1220米传15CM叠带/已夹纸) | 是 | 是 | 2218 | 10
最终平整 | JG122405506221 | JG1224055062 | 东方850平整 | 合格 | 让步接收 | 乙 | 鞠承,姚学禹 | 1509.35 | 1500 | 0.9938 | 2640 | 0.1 | 760 | 平整 | 483米传10CM处，一个0.21mm2孔洞 | 20100142 | 轧硬 | 0.4*760-SPCC | 30210015 | 光亮卷 | 0.1*760*2640 |  | 60 | MO000585 | MO000585-004-02-01 | YG001 | 优钢前处理 | 13310 | 2024-05-31 | 2024-06-10 | 2 | 2024-06-22 13:01:15 | 2024-06-22 13:31:40 | 江苏东方九天新能源材料有限公司 |  | 鞠承 |  | 1 | 0.1 | 9830 | 760 | 1 | JG122405506221 | 轧0.1，米数控制在23200-23300米，脱脂分一包10400米。 | 1 | K孔洞(483米传10CM0.21) | 是 | 是 | 1470 | 4
最终平整 | JG122405506222 | JG1224055062 | 东方850平整 | 合格 | 让步接收 | 乙 | 鞠承,姚学禹 | 5645 | 4110 | 0.7281 | 7220 | 0.1 | 760 | 平整 | 尾500米传2-5CM粘钢折印 | 20100142 | 轧硬 | 0.4*760-SPCC | 30210015 | 光亮卷 | 0.1*760*7220 |  | 60 | MO000585 | MO000585-004-02-02 | YG001 | 优钢前处理 | 13310 | 2024-05-31 | 2024-06-10 | 2 | 2024-06-22 13:01:15 | 2024-06-22 13:31:40 | 江苏东方九天新能源材料有限公司 |  | 鞠承 |  | 1 | 0.1 | 9830 | 760 | 1 | JG122405506222 | 轧0.1，米数控制在23200-23300米，脱脂分一包10400米。 | 1 | N粘钢折印(尾500米传2-5CM) | 是 | 是 | 1470 | 4
最终平整 | JG122405025121 | JG1224050251 | 东方850平整 | 合格 | 让步接收 | 乙 | 姚学禹,鞠承 | 7775 | 5990 | 0.7704 | 10430 | 0.1 | 760 | 平整 | 夹纸内600米操12-CM粘钢印重平后偶有松花印,内214米13个4.105-21.73. | 20100142 | 轧硬 | 0.4*760-SPCC | 30210015 | 光亮卷 | 0.1-SPCC |  | 60 | MO000588 | MO000588-006-02-01 | YG001 | 优钢前处理 | 13815 | 2024-06-01 | 2024-06-11 | 2 | 2024-06-22 12:17:18 | 2024-06-22 12:52:28 | 江苏东方九天新能源材料有限公司 |  | 鞠承 |  | 1 | 0.1 | 13500 | 760 | 1 | JG122405025121 | 轧0.1，米数控制在23700-23800米，脱脂分一包10500米。 | 1 | S松花印(夹纸内600米操12-CM粘钢印重平后偶有松花印),K孔洞(内214米13个4.105-21.73) | 是 | 是 | 3960 | 6
最终平整 | JG122405025122 | JG1224050251 | 东方850平整 | 合格 | 让步接收 | 乙 | 姚学禹,鞠承 | 1781.14 | 1780 | 0.9994 | 3100 | 0.1 | 760 | 平整 | 236-1241米操17CM内叠带穿孔 | 20100142 | 轧硬 | 0.4*760-SPCC | 30210015 | 光亮卷 | 0.1*760*3100 |  | 60 | MO000588 | MO000588-006-02-02 | YG001 | 优钢前处理 | 13815 | 2024-06-01 | 2024-06-11 | 2 | 2024-06-22 12:17:18 | 2024-06-22 12:52:28 | 江苏东方九天新能源材料有限公司 |  | 鞠承 |  | 1 | 0.1 | 13500 | 760 | 1 | JG122405025122 | 轧0.1，米数控制在23700-23800米，脱脂分一包10500米。 | 1 | D叠带(1236-1241米操17CM内叠带穿孔) | 是 | 是 | 3960 | 6
最终平整 | JG12240550672 | JG1224055067 | 东方850平整 | 合格 | 让步接收 | 甲 | 陈俊华,钱琨 | 5335 | 5335 | 1 | 9350 | 0.1 | 760 | 平整 | 8567.7米传侧334.7mm1.49mm2孔洞 | 20100142 | 轧硬 | 0.4*760-SPCC | 30210015 | 光亮卷 | 0.1*760*9350 |  | 60 | MO000591 | MO000591-001-02 | YG001 | 优钢前处理 | 12825 | 2024-06-01 | 2024-06-11 | 2 | 2024-06-22 07:10:38 | 2024-06-22 07:12:07 | 江苏东方九天新能源材料有限公司 | 159547 | 陈俊华 |  |  | 0.1 | 9350 | 760 | 1 | JG12240550672 | 轧0.1，米数控制在22000-22100米，脱脂分一包9100米。 | 1 | 轻微色差，乳化斑，8567.3米传334.7MM1.49MM2 | 是 | 是 | 4274 | 1
最终平整 | JG12240550721 | JG1224055072 | 东方850平整 | 合格 | 合格品 | 甲 | 陈俊华,钱琨 | 6090 | 5950 | 0.977 | 10300 | 0.1 | 760 | 平整 | 2166米传402.8mm0.07mm2孔洞 | 20100142 | 轧硬 | 0.4*760-SPCC | 30210015 | 光亮卷 | 0.1*760*10300 |  | 60 | MO000585 | MO000585-006-01 | YG001 | 优钢前处理 | 13380 | 2024-05-31 | 2024-06-10 | 2 | 2024-06-22 06:38:11 | 2024-06-22 06:40:11 | 江苏东方九天新能源材料有限公司 | 155699 | 陈俊华 |  |  | 0.1 | 10430 | 760 | 1 | JG12240550721 | 轧0.1，米数控制在23200-23300米，脱脂分一包10400米。 | 1 | 轻微色差，乳化斑，2166米传402.8MM0.07MM2 | 是 | 是 | 4111 | 6
最终平整 | JG12240550722 | JG1224055072 | 东方850平整 | 合格 | 合格品 | 甲 | 陈俊华,钱琨 | 7135 | 7130 | 0.9993 | 12370 | 0.1 | 760 | 平整 | 传动侧边部水锈斑 | 20100142 | 轧硬 | 0.4*760-SPCC | 30210015 | 光亮卷 | 0.1*760*12570 |  | 60 | MO000585 | MO000585-006-02 | YG001 | 优钢前处理 | 13380 | 2024-05-31 | 2024-06-10 | 2 | 2024-06-22 06:01:26 | 2024-06-22 06:02:23 | 江苏东方九天新能源材料有限公司 | 155699 | 陈俊华 |  |  | 0.1 | 12250 | 760 | 1 | JG12240550722 | 轧0.1，米数控制在23200-23300米，脱脂分一包10400米。 | 1 | 轻微色差，乳化斑，传边部水锈斑 | 是 | 是 | 4111 | 6
最终平整 | JG12240550621 | JG1224055062 | 东方850平整 | 合格 | 合格品 | 甲 | 陈俊华,钱琨 | 7460 | 7460 | 1 | 13100 | 0.1 | 760 | 平整 |  | 20100142 | 轧硬 | 0.4*760-SPCC | 30210015 | 光亮卷 | 0.1*760*13100 |  | 60 | MO000585 | MO000585-004-01 | YG001 | 优钢前处理 | 13310 | 2024-05-31 | 2024-06-10 | 2 | 2024-06-22 05:30:54 | 2024-06-22 05:31:38 | 江苏东方九天新能源材料有限公司 | 155696 | 陈俊华 |  |  | 0.1 | 13000 | 760 | 1 | JG12240550621 | 轧0.1，米数控制在23200-23300米，脱脂分一包10400米。 | 1 | 轻微色差，乳化斑 | 是 | 是 | 1470 | 4
最终平整 | JG12240550181 | JG1224055018 | 东方850平整 | 合格 | 合格品 | 甲 | 陈俊华,钱琨 | 7195 | 7200 | 1.0007 | 12600 | 0.1 | 760 | 850平整用Ra0.8-1.0μm毛化辊平整.厚度公差：0.095-0.105mm | 尾12266米传364mm，一个0.21mm2的孔洞 | 20100142 | 轧硬 | 0.4*760-SPCC | 30210015 | 光亮卷 | 0.1*760*12600 |  | 60 | MO000518 | MO000518-004-01 | YG001 | 优钢前处理 | 13875 | 2024-05-27 | 2024-06-06 | 2 | 2024-06-22 02:21:20 | 2024-06-22 02:23:49 | 江苏东方九天新能源材料有限公司 | 154184 | 陈俊华 |  |  | 0.1 | 12500 | 760 | 1 | JG12240550181 | 轧0.1，米数控制在23700-23800米，脱脂分一包10500米。 | 1 | 轻微色差，乳化斑，白条印，12266.3米传364.9MM0.21MM2；尾500米水锈斑 | 是 | 是 | 2130 | 4
最终平整 | JG12240550182 | JG1224055018 | 东方850平整 | 合格 | 合格品 | 甲 | 陈俊华,钱琨 | 5830 | 5780 | 0.9914 | 10130 | 0.1 | 760 | 850平整用Ra0.8-1.0μm毛化辊平整.厚度公差：0.095-0.105mm | 1997米传边396mm，一个0.21mm2的孔洞 | 20100142 | 轧硬 | 0.4*760-SPCC | 30210015 | 光亮卷 | 0.1*760*10130 |  | 60 | MO000518 | MO000518-004-02 | YG001 | 优钢前处理 | 13875 | 2024-05-27 | 2024-06-06 | 2 | 2024-06-22 01:45:58 | 2024-06-22 01:47:56 | 江苏东方九天新能源材料有限公司 | 154184 | 陈俊华 |  |  | 0.1 | 10150 | 760 | 1 | JG12240550182 | 轧0.1，米数控制在23700-23800米，脱脂分一包10500米。 | 1 | 轻微色差，乳化斑，白条印，1997米传396.8MM0.21MM2 | 是 | 是 | 2130 | 4
最终平整 | JG12240550192 | JG1224055019 | 东方850平整 | 合格 | 让步接收 | 甲 | 陈俊华,钱琨 | 5910 | 5870 | 0.9932 | 10230 | 0.1 | 760 | 850平整用Ra0.8-1.0μm毛化辊平整.厚度公差：0.095-0.105mm | 836米传一个307mm处，一个0.07mm2的孔洞，1157米处一个222mm，一个14.58mm2的孔洞 | 20100142 | 轧硬 | 0.4*760-SPCC | 30210015 | 光亮卷 | 0.1*760*10230 |  | 60 | MO000519 | MO000519-001-02 | YG001 | 优钢前处理 | 13565 | 2024-05-27 | 2024-06-06 | 2 | 2024-06-22 01:24:44 | 2024-06-22 01:26:35 | 江苏东方九天新能源材料有限公司 | 154203 | 陈俊华 |  |  | 0.1 | 10230 | 760 | 1 | JG12240550192 | 轧0.1，米数控制在23200-23300米，脱脂分一包10400米。 | 1 | 轻微色差，黄斑，乳化斑重；836.6米传307.1MM0.07；1157.7米传222MM14.58MM2 | 是 | 是 | 4148 | 1
最终平整 | JG12240550601 | JG1224055060 | 东方850平整 | 合格 | 让步接收 | 乙 | 鞠承,姚学禹 | 5520 | 5530 | 1.0018 | 9620 | 0.1 | 760 | 平整 | 表面白条印，1042米传22CM0.07，9450米传侧20CM1.34mm2孔洞 | 20100142 | 轧硬 | 0.4*760-SPCC | 30210015 | 光亮卷 | 0.1*760*9620 |  | 60 | MO000585 | MO000585-002-01 | YG001 | 优钢前处理 | 13470 | 2024-05-31 | 2024-06-10 | 2 | 2024-06-21 16:05:45 | 2024-06-21 16:06:46 | 江苏东方九天新能源材料有限公司 | 155694 | 鞠承 |  |  | 0.1 | 9600 | 760 | 1 | JG12240550601 | 轧0.1，米数控制在23200-23300米，脱脂分一包10400米。 | 1 | S色差,B白条纹,K孔洞 | 是 | 是 | 3353 | 2
最终平整 | DL00240551072 | DL0024055107 | 东方850平整 | 合格 | 合格品 | 乙 | 鞠承 | 5765 | 5750 | 0.9974 | 6210 | 0.203 | 590 | 850平整用1.0-1.2μm细毛化辊平整、厚度公差：0.198-0.203mm、硬度90-100HV,粗糙度Ra0.5-0.7μm（合格证上备注镍基带蓝色标签） |  | 20100077 | 轧硬 | 0.6*590-SPCC | 20600001 | 镍钝化卷半成品 | 0.203*590*6210 |  | 60 | MO000612 | MO000612-002-02 | KSFW001 | 东方小品种钢前处理 0.67（昆山富维 厚度公差：0.660-0.670mm,光泽度大于150GU（横向、纵向），粗糙度：Ra0.2-0.45um.硬度：HV80-110） | 11860 | 2024-06-03 | 2024-06-13 | 2 | 2024-06-21 15:57:54 | 2024-06-21 15:58:29 | 江苏东方九天新能源材料有限公司 | 160414 | 鞠承 |  |  | 0.203 | 6230 | 590 | 1 | DL00240551072 | 海金杜门: 厚度公差: 0.198-0.203mm、硬度: 90-100HV,粗粕度: Ra0.5-0.7um | 1 |  | 是 | 是 | 18984 | 2
最终平整 | DL00240551071 | DL0024055107 | 东方850平整 | 合格 | 合格品 | 乙 | 鞠承 | 5840 | 5830 | 0.9983 | 6210 | 0.203 | 590 | 850平整用1.0-1.2μm细毛化辊平整、厚度公差：0.198-0.203mm、硬度90-100HV,粗糙度Ra0.5-0.7μm（合格证上备注镍基带蓝色标签） |  | 20100077 | 轧硬 | 0.6*590-SPCC | 20600001 | 镍钝化卷半成品 | 0.203*590*6210 |  | 60 | MO000612 | MO000612-002-01 | KSFW001 | 东方小品种钢前处理 0.67（昆山富维 厚度公差：0.660-0.670mm,光泽度大于150GU（横向、纵向），粗糙度：Ra0.2-0.45um.硬度：HV80-110） | 11860 | 2024-06-03 | 2024-06-13 | 2 | 2024-06-21 15:56:29 | 2024-06-21 15:57:38 | 江苏东方九天新能源材料有限公司 | 160414 | 鞠承 |  |  | 0.203 | 6230 | 590 | 1 | DL00240551071 | 海金杜门: 厚度公差: 0.198-0.203mm、硬度: 90-100HV,粗粕度: Ra0.5-0.7um | 1 |  | 是 | 是 | 18984 | 2
最终平整 | JG12240550452 | JG1224055045 | 东方850平整 | 其他入库 | 返工 | 乙 | 鞠承,姚学禹 | 6085 | 6080 | 0.9992 | 10580 | 0.1 | 760 | 850平整用Ra0.8-1.0μm毛化辊平整.厚度公差：0.095-0.105mm | 表面白条印，500米处板面中间打皱印重/2700米传10CM叠带（前道有记录），2个孔洞0.07-1.34mm2 | 20100142 | 轧硬 | 0.4*760-SPCC | 30210015 | 光亮卷 | 0.1*760*10580 |  | 60 | MO000539 | MO000539-007-02 | YG001 | 优钢前处理 | 13730 | 2024-05-28 | 2024-06-07 | 2 | 2024-06-21 15:27:52 | 2024-06-21 15:30:11 | 江苏东方九天新能源材料有限公司 | 154989 | 鞠承 |  |  | 0.1 | 10550 | 760 | 1 | JG12240550452 | 轧0.1，米数控制在23700-23800米，脱脂分一包10500米。 | 1 | S色差,B白条纹,K孔洞,D叠带 | 是 | 是 | 5587 | 7
最终平整 | JG12240550172 | JG1224055017 | 东方850平整 | 合格 | 让步接收 | 乙 | 鞠承,姚学禹 | 6055 | 6010 | 0.9926 | 10500 | 0.1 | 760 | 850平整用Ra0.8-1.0μm毛化辊平整.厚度公差：0.095-0.105mm | 981米传30CM1.49mm2孔洞，表面白条印 | 20100142 | 轧硬 | 0.4*760-SPCC | 30210015 | 光亮卷 | 0.1*760*10500 |  | 60 | MO000518 | MO000518-003-02 | YG001 | 优钢前处理 | 13860 | 2024-05-27 | 2024-06-06 | 2 | 2024-06-21 14:41:19 | 2024-06-21 14:43:08 | 江苏东方九天新能源材料有限公司 | 154183 | 鞠承 |  |  | 0.1 | 10450 | 760 | 1 | JG12240550172 | 轧0.1，米数控制在23700-23800米，脱脂分一包10500米。 | 1 | S色差,B白条纹,K孔洞 | 是 | 是 | 4246 | 3
最终平整 | JG12240550322 | JG1224055032 | 东方850平整 | 合格 | 合格品 | 乙 | 鞠承 | 7215 | 7210 | 0.9993 | 12450 | 0.1 | 760 | 平整 |  | 20100142 | 轧硬 | 0.4*760-SPCC | 30210015 | 光亮卷 | 0.1-SPCC |  | 70 | MO000735 | MO000735-001-02 | KSFW001 | 东方小品种钢前处理 0.67（昆山富维 厚度公差：0.660-0.670mm,光泽度大于150GU（横向、纵向），粗糙度：Ra0.2-0.45um.硬度：HV80-110） | 13790 | 2024-06-14 | 2024-06-14 | 2 | 2024-06-21 14:20:51 | 2024-06-21 14:21:25 | 江苏东方九天新能源材料有限公司 | 154186 | 鞠承 |  |  | 0.1 | 12450 | 760 | 1 | JG12240550322 | 轧0.1，米数控制在23700-23800米，脱脂分一包10500米。 | 1 |  | 是 | 是 | 6 | 1
最终平整 | JG12240550321 | JG1224055032 | 东方850平整 | 合格 | 合格品 | 甲 | 陈俊华,钱琨 | 5835 | 5820 | 0.9974 | 10110 | 0.1 | 760 | 平整 |  | 20100142 | 轧硬 | 0.4*760-SPCC | 30210015 | 光亮卷 | 0.1-SPCC |  | 70 | MO000735 | MO000735-001-01 | KSFW001 | 东方小品种钢前处理 0.67（昆山富维 厚度公差：0.660-0.670mm,光泽度大于150GU（横向、纵向），粗糙度：Ra0.2-0.45um.硬度：HV80-110） | 13790 | 2024-06-14 | 2024-06-14 | 2 | 2024-06-21 14:19:24 | 2024-06-21 14:20:24 | 江苏东方九天新能源材料有限公司 | 154186 | 陈俊华 |  |  | 0.1 | 10000 | 760 | 1 | JG12240550321 | 轧0.1，米数控制在23700-23800米，脱脂分一包10500米。 | 1 |  | 是 | 是 | 6 | 1
最终平整 | JG12240550412 | JG1224055041 | 东方850平整 | 合格 | 让步接收 | 乙 | 鞠承,姚学禹 | 6080 | 6080 | 1 | 10520 | 0.1 | 760 | 850平整用Ra0.8-1.0μm毛化辊平整.厚度公差：0.095-0.105mm | 9504米传21CM0.283mm2孔洞，板面白条印 | 20100142 | 轧硬 | 0.4*760-SPCC | 30210015 | 光亮卷 | 0.1*760*10520 |  | 60 | MO000578 | MO000578-001-02 | YG001 | 优钢前处理 | 13725 | 2024-05-31 | 2024-06-10 | 2 | 2024-06-21 14:06:42 | 2024-06-21 14:07:36 | 江苏东方九天新能源材料有限公司 | 155680 | 鞠承 |  |  | 0.1 | 10500 | 760 | 1 | JG12240550412 | 轧0.1，米数控制在23700-23800米，脱脂分一包10500米。 | 1 | B白条纹,S色差条印,K孔洞 | 是 | 是 | 4220 | 1
最终平整 | JG12240550671 | JG1224055067 | 东方850平整 | 合格 | 让步接收 | 乙 | 鞠承,姚学禹 | 7280 | 7280 | 1 | 12680 | 0.1 | 760 | 平整 | 11273米传24CM0.21mm2孔洞，白条印 | 20100142 | 轧硬 | 0.4*760-SPCC | 30210015 | 光亮卷 | 0.1*760*12680 |  | 60 | MO000591 | MO000591-001-01 | YG001 | 优钢前处理 | 12825 | 2024-06-01 | 2024-06-11 | 2 | 2024-06-21 13:37:45 | 2024-06-21 13:38:46 | 江苏东方九天新能源材料有限公司 | 159547 | 鞠承 |  |  | 0.1 | 12650 | 760 | 1 | JG12240550671 | 轧0.1，米数控制在22000-22100米，脱脂分一包9100米。 | 1 | B白条纹,S色差条印,K孔洞 | 是 | 是 | 4274 | 1
最终平整 | JG12240550472 | JG1224055047 | 东方850平整 | 合格 | 让步接收 | 乙 | 姚学禹,鞠承 | 6090 | 6100 | 1.0016 | 10550 | 0.1 | 760 | 850平整用Ra0.8-1.0μm毛化辊平整.厚度公差：0.095-0.105mm | 709米传58CM1.2,10402米传24CM0.07mm2孔洞，传侧轻微起筋 | 20100142 | 轧硬 | 0.4*760-SPCC | 30210015 | 光亮卷 | 0.1*760*10550 |  | 60 | MO000539 | MO000539-009-02 | YG001 | 优钢前处理 | 13925 | 2024-05-28 | 2024-06-07 | 2 | 2024-06-21 13:03:54 | 2024-06-21 13:05:15 | 江苏东方九天新能源材料有限公司 | 154992 | 鞠承 |  |  | 0.1 | 10550 | 760 | 1 | JG12240550472 | 轧0.1，米数控制在23700-23800米，脱脂分一包10500米。 | 1 | B白条纹,S色差条印,K孔洞 | 是 | 是 | 4010 | 9
最终平整 | JG12240550272 | JG1224055027 | 东方850平整 | 合格 | 让步接收 | 乙 | 鞠承,姚学禹 | 6045 | 6040 | 0.9992 | 10590 | 0.1 | 760 | 850平整用Ra0.8-1.0μm毛化辊平整.厚度公差：0.095-0.105mm | 86-98米传25CM3个0.14-0.35mm2孔洞，表面白条印，1610米传20cm处中浪大打皱印重，传30CM内松花印有点重【前道有记录300米820米】 | 20100142 | 轧硬 | 0.4*760-SPCC | 30210015 | 光亮卷 | 0.1*760*10590 |  | 60 | MO000518 | MO000518-009-02 | YG001 | 优钢前处理 | 13890 | 2024-05-27 | 2024-06-06 | 2 | 2024-06-21 12:33:56 | 2024-06-21 12:36:45 | 江苏东方九天新能源材料有限公司 | 154177 | 鞠承 |  |  | 0.1 | 10550 | 760 | 1 | JG12240550272 | 轧0.1，米数控制在23700-23800米，脱脂分一包10500米。 | 1 | B白条纹,S色差条印,K孔洞,S松花印 | 是 | 是 | 3660 | 9
最终平整 | JG12240550702 | JG1224055070 | 东方850平整 | 合格 | 让步接收 | 乙 | 鞠承,姚学禹 | 6100 | 6100 | 1 | 10620 | 0.1 | 760 | 850平整用Ra0.8-1.0μm毛化辊平整.厚度公差：0.095-0.105mm | 490米传26CM0.42mm2孔洞，表面白条印 | 20100142 | 轧硬 | 0.4*760-SPCC | 30210015 | 光亮卷 | 0.1*760*10620 |  | 60 | MO000578 | MO000578-006-02 | YG001 | 优钢前处理 | 13995 | 2024-05-31 | 2024-06-10 | 2 | 2024-06-21 11:10:52 | 2024-06-21 11:12:20 | 江苏东方九天新能源材料有限公司 | 155685 | 鞠承 |  |  | 0.1 | 10570 | 760 | 1 | JG12240550702 | 轧0.1，米数控制在23700-23800米，脱脂分一包10500米。 | 1 | B白条纹,S色差条印,K孔洞 | 是 | 是 | 5952 | 6
最终平整 | JG12240551381 | JG1224055138 | 东方850平整 | 合格 | 合格品 | 乙 | 鞠承,姚学禹 | 5760 | 5680 | 0.9861 | 9900 | 0.1 | 760 | 平整 |  | 20100142 | 轧硬 | 0.4*760-SPCC | 30210015 | 光亮卷 | 0.1*760*9900 |  | 60 | MO000692 | MO000692-005-01 | KSFW001 | 东方小品种钢前处理 0.67（昆山富维 厚度公差：0.660-0.670mm,光泽度大于150GU（横向、纵向），粗糙度：Ra0.2-0.45um.硬度：HV80-110） | 13835 | 2024-06-07 | 2024-06-17 | 2 | 2024-06-21 10:34:42 | 2024-06-21 10:36:20 | 江苏东方九天新能源材料有限公司 | 178264 | 鞠承 |  |  | 0.1 | 10000 | 760 | 1 | JG12240551381 | 轧0.1，米数控制在23700-23800米，脱脂分一包10500米。 | 1 | B白条纹,S色差条印 | 是 | 是 | 6629 | 5
最终平整 | JG12240550331 | JG1224055033 | 东方850平整 | 合格 | 让步接收 | 甲 | 陈俊华,钱琨 | 7725 | 7750 | 1.0032 | 13600 | 0.1 | 760 | 850平整用Ra0.8-1.0μm毛化辊平整.厚度公差：0.095-0.105mm | 轻微色差，乳化斑重,4678米传45.2MM1.42,13552.9米传684.7MM3.19MM2 | 20100142 | 轧硬 | 0.4*760-SPCC | 30210015 | 光亮卷 | 0.1*760*13600 |  | 60 | MO000518 | MO000518-007-01 | YG001 | 优钢前处理 | 13990 | 2024-05-27 | 2024-06-06 | 2 | 2024-06-21 07:05:28 | 2024-06-21 07:06:35 | 江苏东方九天新能源材料有限公司 | 154179 | 陈俊华 |  |  | 0.1 | 13500 | 760 | 1 | JG12240550331 | 轧0.1，米数控制在23700-23800米，脱脂分一包10500米。 | 1 | S色差 | 是 | 是 | 3341 | 7
最终平整 | JG12240550701 | JG1224055070 | 东方850平整 | 合格 | 合格品 | 甲 | 陈俊华,钱琨 | 7780 | 7780 | 1 | 13600 | 0.1 | 760 | 850平整用Ra0.8-1.0μm毛化辊平整.厚度公差：0.095-0.105mm | 轻微色差，乳化斑重 | 20100142 | 轧硬 | 0.4*760-SPCC | 30210015 | 光亮卷 | 0.1*760*13600 |  | 60 | MO000578 | MO000578-006-01 | YG001 | 优钢前处理 | 13995 | 2024-05-31 | 2024-06-10 | 2 | 2024-06-21 06:35:54 | 2024-06-21 06:36:48 | 江苏东方九天新能源材料有限公司 | 155685 | 陈俊华 |  |  | 0.1 | 13480 | 760 | 1 | JG12240550701 | 轧0.1，米数控制在23700-23800米，脱脂分一包10500米。 | 1 | S色差 | 是 | 是 | 5952 | 6
最终平整 | JG12240551382 | JG1224055138 | 东方850平整 | 合格 | 合格品 | 甲 | 陈俊华,钱琨 | 7800 | 7750 | 0.9936 | 13550 | 0.1 | 760 | 平整 | 轻微色差，乳化斑重 | 20100142 | 轧硬 | 0.4*760-SPCC | 30210015 | 光亮卷 | 0.1*760*13550 |  | 60 | MO000692 | MO000692-005-02 | KSFW001 | 东方小品种钢前处理 0.67（昆山富维 厚度公差：0.660-0.670mm,光泽度大于150GU（横向、纵向），粗糙度：Ra0.2-0.45um.硬度：HV80-110） | 13835 | 2024-06-07 | 2024-06-17 | 2 | 2024-06-21 05:56:47 | 2024-06-21 05:58:11 | 江苏东方九天新能源材料有限公司 | 178264 | 陈俊华 |  |  | 0.1 | 13500 | 760 | 1 | JG12240551382 | 轧0.1，米数控制在23700-23800米，脱脂分一包10500米。 | 1 | S色差 | 是 | 是 | 6629 | 5
最终平整 | JG12240550342 | JG1224055034 | 东方850平整 | 合格 | 合格品 | 甲 | 陈俊华,钱琨 | 6065 | 6070 | 1.0008 | 10560 | 0.1 | 760 | 平整 | 轻微色差，乳化斑重 | 20100142 | 轧硬 | 0.4*760-SPCC | 30210015 | 光亮卷 | 0.1*710*10560 |  | 60 | MO000790 | MO000790-001-02 | KSFW001 | 东方小品种钢前处理 0.67（昆山富维 厚度公差：0.660-0.670mm,光泽度大于150GU（横向、纵向），粗糙度：Ra0.2-0.45um.硬度：HV80-110） | 13985 | 2024-06-18 | 2024-06-18 | 2 | 2024-06-21 03:57:48 | 2024-06-21 03:58:36 | 江苏东方九天新能源材料有限公司 | 154180 | 陈俊华 |  |  | 0.1 | 10485 | 760 | 1 | JG12240550342 | 轧0.1，米数控制在23700-23800米，脱脂分一包10500米。 | 1 | S色差 | 是 | 是 | 1872 | 1
最终平整 | JG12240550411 | JG1224055041 | 东方850平整 | 合格 | 合格品 | 甲 | 陈俊华,钱琨 | 7400 | 7400 | 1 | 12850 | 0.1 | 760 | 850平整用Ra0.8-1.0μm毛化辊平整.厚度公差：0.095-0.105mm | 轻微色差，429.7米传579.3MM1.27；6086..9米传677.1MM0.42；8444.3米传441.8MM0.42MM2 | 20100142 | 轧硬 | 0.4*760-SPCC | 30210015 | 光亮卷 | 0.1*760*12850 |  | 60 | MO000578 | MO000578-001-01 | YG001 | 优钢前处理 | 13725 | 2024-05-31 | 2024-06-10 | 2 | 2024-06-21 03:21:54 | 2024-06-21 03:23:27 | 江苏东方九天新能源材料有限公司 | 155680 | 陈俊华 |  |  | 0.1 | 12730 | 760 | 1 | JG12240550411 | 轧0.1，米数控制在23700-23800米，脱脂分一包10500米。 | 1 | S色差 | 是 | 是 | 4220 | 1
最终平整 | JG12240550341 | JG1224055034 | 东方850平整 | 合格 | 合格品 | 甲 | 陈俊华,钱琨 | 7515 | 7510 | 0.9993 | 13100 | 0.1 | 760 | 平整 | 轻微色差，乳化斑；1607.3-1608.6米传327.8-328.5MM4个0.21-0.35；12510.6米传607.1MM0.92MM2 | 20100142 | 轧硬 | 0.4*760-SPCC | 30210015 | 光亮卷 | 0.1*760*13100 |  | 60 | MO000790 | MO000790-001-01 | KSFW001 | 东方小品种钢前处理 0.67（昆山富维 厚度公差：0.660-0.670mm,光泽度大于150GU（横向、纵向），粗糙度：Ra0.2-0.45um.硬度：HV80-110） | 13985 | 2024-06-18 | 2024-06-18 | 2 | 2024-06-21 02:40:24 | 2024-06-21 02:42:21 | 江苏东方九天新能源材料有限公司 | 154180 | 陈俊华 |  |  | 0.1 | 13000 | 760 | 1 | JG12240550341 | 轧0.1，米数控制在23700-23800米，脱脂分一包10500米。 | 1 | S色差 | 是 | 是 | 1872 | 1
最终平整 | JG12240550471 | JG1224055047 | 东方850平整 | 合格 | 合格品 | 甲 | 陈俊华,钱琨 | 7690 | 7700 | 1.0013 | 13400 | 0.1 | 760 | 850平整用Ra0.8-1.0μm毛化辊平整.厚度公差：0.095-0.105mm | 轻微色差，乳化斑，尾300米板面白斑点多，4601.7-4609.3米传184.4-185.1MM3个0.21；13360.8米传71.1MM0.99MM2 | 20100142 | 轧硬 | 0.4*760-SPCC | 30210015 | 光亮卷 | 0.1*760*13400 |  | 60 | MO000539 | MO000539-009-01 | YG001 | 优钢前处理 | 13925 | 2024-05-28 | 2024-06-07 | 2 | 2024-06-21 02:09:41 | 2024-06-21 02:11:37 | 江苏东方九天新能源材料有限公司 | 154992 | 陈俊华 |  |  | 0.1 | 13300 | 760 | 1 | JG12240550471 | 轧0.1，米数控制在23700-23800米，脱脂分一包10500米。 | 1 | S色差 | 是 | 是 | 4010 | 9
最终平整 | JG12240550602 | JG1224055060 | 东方850平整 | 合格 | 合格品 | 甲 | 陈俊华,钱琨 | 7310 | 7310 | 1 | 12750 | 0.1 | 760 | 平整 | 轻微色差，乳化斑，内100米操5CM轻微花辊印 | 20100142 | 轧硬 | 0.4*760-SPCC | 30210015 | 光亮卷 | 0.1*760*12750 |  | 60 | MO000585 | MO000585-002-02 | YG001 | 优钢前处理 | 13470 | 2024-05-31 | 2024-06-10 | 2 | 2024-06-21 01:28:43 | 2024-06-21 01:30:07 | 江苏东方九天新能源材料有限公司 | 155694 | 陈俊华 |  |  | 0.1 | 12650 | 760 | 1 | JG12240550602 | 轧0.1，米数控制在23200-23300米，脱脂分一包10400米。 | 1 | S色差 | 是 | 是 | 3353 | 2
最终平整 | JG12240550232 | JG1224055023 | 东方850平整 | 其他入库 | 返工 | 甲 | 陈俊华,钱琨 | 5890 | 5870 | 0.9966 | 10250 | 0.1 | 760 | 850平整用Ra0.8-1.0μm毛化辊平整.厚度公差：0.095-0.105mm | 1001.9-1067.7米传423-423.2MM共16个，0.35-0.99【4个】，1.13-1.34【12个】，2403.5米传133.9MM0.07MM2；轻微色差，乳化斑重 | 20100142 | 轧硬 | 0.4*760-SPCC | 30210015 | 光亮卷 | 0.1*760*10250 |  | 60 | MO000518 | MO000518-001-02 | YG001 | 优钢前处理 | 13810 | 2024-05-27 | 2024-06-06 | 2 | 2024-06-21 00:55:06 | 2024-06-21 00:58:49 | 江苏东方九天新能源材料有限公司 | 154181 | 陈俊华 |  |  | 0.1 | 10200 | 760 | 1 | JG12240550232 | 轧0.1，米数控制在23700-23800米，脱脂分一包10500米。 | 1 | S色差,K孔洞 | 是 | 是 | 4274 | 1
最终平整 | JG1224050901 | JG122405090 | 东方850平整 | 合格 | 合格品 | 甲 | 陈俊华,钱琨 | 6385 | 6390 | 1.0008 | 11020 | 0.1 | 760 | 平整 | 轻微色差，乳化斑 | 20100142 | 轧硬 | 0.4*760-SPCC | 30210015 | 光亮卷 | 0.1*760*11020 |  | 60 | MO000589 | MO000589-006-01 | YG001 | 优钢前处理 | 13510 | 2024-06-01 | 2024-06-11 | 2 | 2024-06-21 00:27:17 | 2024-06-21 00:28:26 | 江苏东方九天新能源材料有限公司 | 159544 | 陈俊华 |  |  | 0.1 | 10950 | 760 | 1 | JG1224050901 | 轧0.1，米数控制在23200-23300米，脱脂分一包10400米。 | 1 | S色差 | 是 | 是 | 4474 | 6
最终平整 | JL11240300731 | JL1124030073 | 东方850平整 | 合格 | 让步接收 | 乙 | 鞠承,姚学禹 | 5470 | 5510 | 1.0073 | 3700 | 0.3 | 650 | 850平整用Ra1.0-1.2μm毛化辊，厚度公差：0.293-0.303mm，HV90-110，粗糙度0.5-0.8μm，抗拉310-360Mpa | 尾50米表面中间5-30CM粘钢印/来料表面暗线条印/氧化边 | 20100026 | 轧硬 | 0.4*650-SPCC | 31010041 | 小品种钢卷 | 0.3*650*3700 |  | 50 | MO000653 | MO000653-001-01 | KSFW001 | 东方小品种钢前处理 0.67（昆山富维 厚度公差：0.660-0.670mm,光泽度大于150GU（横向、纵向），粗糙度：Ra0.2-0.45um.硬度：HV80-110） | 11030 | 2024-06-05 | 2024-06-13 | 2 | 2024-06-20 13:51:36 | 2024-06-20 13:52:26 | 江苏东方九天新能源材料有限公司 | 161219 | 鞠承 |  |  | 0.3 | 3700 | 650 | 1 | JL11240300731 | 摩丁普信：厚度+0.003/-0.007，HV90-110,粗度0.5-0.8 | 1 | S色差,B白斑,N粘钢折印,A暗线印 | 是 | 是 | 3032 | 1
最终平整 | JL1224030156 | JL1224030156 | 东方850平整 | 合格 | 让步接收 | 乙 | 鞠承,姚学禹 | 5360 | 5190 | 0.9683 | 3520 | 0.3 | 650 | 850平整用Ra1.0-1.2μm毛化辊，厚度公差：0.293-0.303mm，HV90-110，粗糙度0.5-0.8μm，抗拉310-360Mpa | 尾80米表面中间10-30CM粘钢印/来料表面暗线条印/氧化边 | 20100026 | 轧硬 | 0.4*650-SPCC | 31010041 | 小品种钢卷 | 0.3*650*3520 |  | 50 | MO000653 | MO000653-007 | KSFW001 | 东方小品种钢前处理 0.67（昆山富维 厚度公差：0.660-0.670mm,光泽度大于150GU（横向、纵向），粗糙度：Ra0.2-0.45um.硬度：HV80-110） | 5460 | 2024-06-05 | 2024-06-13 | 2 | 2024-06-20 12:51:42 | 2024-06-20 12:53:31 | 江苏东方九天新能源材料有限公司 | 161222 | 鞠承 |  |  | 0.3 | 3600 | 650 | 1 | JL1224030156 | 摩丁普信：厚度+0.003/-0.007，HV90-110,粗度0.5-0.8 | 1 | S色差,B白斑,N粘钢折印,A暗线印 | 是 | 是 | 74 | 7
最终平整 | DL00240551051 | DL0024055105 | 东方850平整 | 合格 | 合格品 | 甲 | 陈俊华 | 5920 | 5890 | 0.9949 | 5160 | 0.254 | 590 | 850平整用1.0-1.2μm细毛化辊平整、厚度公差：0.250-0.255mm、硬度90-100HV,粗糙度Ra0.5-0.7μm（合格证上备注镍基带蓝色标签） |  | 20100077 | 轧硬 | 0.6*590-SPCC | 20600002 | 镍钝化卷半成品 | 0.254-SPCC |  | 50 | MO000697 | MO000697-002-01 | KSFW001 | 东方小品种钢前处理 0.67（昆山富维 厚度公差：0.660-0.670mm,光泽度大于150GU（横向、纵向），粗糙度：Ra0.2-0.45um.硬度：HV80-110） | 11815 | 2024-06-11 | 2024-06-21 | 2 | 2024-06-20 11:30:44 | 2024-06-20 11:31:21 | 江苏东方九天新能源材料有限公司 | 178891 | 陈俊华 |  |  | 0.254 | 5150 | 590 | 1 | DL00240551051 | 海金杜门：（0.254）厚度公差: 0.250-0.255mm，硬度:90-100HV.粗稳度: Ra0.5-0.7um | 1 |  | 是 | 是 | 4898 | 2
最终平整 | JL1224030160 | JL1224030160 | 东方850平整 | 合格 | 合格品 | 甲 | 陈俊华 | 5270 | 5200 | 0.9867 | 3490 | 0.3 | 650 | 850平整用Ra1.0-1.2μm毛化辊，厚度公差：0.293-0.303mm，HV90-110，粗糙度0.5-0.8μm，抗拉310-360Mpa |  | 20100026 | 轧硬 | 0.4*650-SPCC | 31010041 | 小品种钢卷 | 0.3-SPCC |  | 50 | MO000653 | MO000653-015 | KSFW001 | 东方小品种钢前处理 0.67（昆山富维 厚度公差：0.660-0.670mm,光泽度大于150GU（横向、纵向），粗糙度：Ra0.2-0.45um.硬度：HV80-110） | 5345 | 2024-06-05 | 2024-06-13 | 2 | 2024-06-20 11:29:11 | 2024-06-20 11:29:48 | 江苏东方九天新能源材料有限公司 | 161232 | 陈俊华 |  |  | 0.3 | 3470 | 650 | 1 | JL1224030160 | 摩丁普信：厚度+0.003/-0.007，HV90-110,粗度0.5-0.8 | 1 |  | 是 | 是 | 88 | 15
最终平整 | JL1224030158 | JL1224030158 | 东方850平整 | 合格 | 让步接收 | 甲 | 陈俊华 | 5340 | 5320 | 0.9963 | 3540 | 0.3 | 650 | 850平整用Ra1.0-1.2μm毛化辊，厚度公差：0.293-0.303mm，HV90-110，粗糙度0.5-0.8μm，抗拉310-360Mpa |  | 20100026 | 轧硬 | 0.4*650-SPCC | 31010041 | 小品种钢卷 | 0.3-SPCC |  | 50 | MO000653 | MO000653-011 | KSFW001 | 东方小品种钢前处理 0.67（昆山富维 厚度公差：0.660-0.670mm,光泽度大于150GU（横向、纵向），粗糙度：Ra0.2-0.45um.硬度：HV80-110） | 5460 | 2024-06-05 | 2024-06-13 | 2 | 2024-06-20 11:28:22 | 2024-06-20 11:28:55 | 江苏东方九天新能源材料有限公司 | 161230 | 陈俊华 |  |  | 0.3 | 3600 | 650 | 1 | JL1224030158 | 摩丁普信：厚度+0.003/-0.007，HV90-110,粗度0.5-0.8 | 1 |  | 是 | 是 | 47 | 11
最终平整 | JL1224030150 | JL1224030150 | 东方850平整 | 合格 | 让步接收 | 甲 | 陈俊华 | 5205 | 5180 | 0.9952 | 3480 | 0.3 | 650 | 850平整用Ra1.0-1.2μm毛化辊，厚度公差：0.293-0.303mm，HV90-110，粗糙度0.5-0.8μm，抗拉310-360Mpa |  | 20100026 | 轧硬 | 0.4*650-SPCC | 31010041 | 小品种钢卷 | 0.3-SPCC |  | 50 | MO000653 | MO000653-003 | KSFW001 | 东方小品种钢前处理 0.67（昆山富维 厚度公差：0.660-0.670mm,光泽度大于150GU（横向、纵向），粗糙度：Ra0.2-0.45um.硬度：HV80-110） | 5335 | 2024-06-05 | 2024-06-13 | 2 | 2024-06-20 11:27:28 | 2024-06-20 11:28:00 | 江苏东方九天新能源材料有限公司 | 161220 | 陈俊华 |  |  | 0.3 | 3470 | 650 | 1 | JL1224030150 | 摩丁普信：厚度+0.003/-0.007，HV90-110,粗度0.5-0.8 | 1 |  | 是 | 是 | 10 | 3
最终平整 | JL11240300732 | JL1124030073 | 东方850平整 | 合格 | 让步接收 | 甲 | 陈俊华 | 5720 | 5670 | 0.9913 | 3810 | 0.3 | 650 | 850平整用Ra1.0-1.2μm毛化辊，厚度公差：0.293-0.303mm，HV90-110，粗糙度0.5-0.8μm，抗拉310-360Mpa |  | 20100026 | 轧硬 | 0.4*650-SPCC | 31010041 | 小品种钢卷 | 0.3-SPCC |  | 50 | MO000653 | MO000653-001-02 | KSFW001 | 东方小品种钢前处理 0.67（昆山富维 厚度公差：0.660-0.670mm,光泽度大于150GU（横向、纵向），粗糙度：Ra0.2-0.45um.硬度：HV80-110） | 11030 | 2024-06-05 | 2024-06-13 | 2 | 2024-06-20 11:26:02 | 2024-06-20 11:27:11 | 江苏东方九天新能源材料有限公司 | 161219 | 陈俊华 |  |  | 0.3 | 3815 | 650 | 1 | JL11240300732 | 摩丁普信：厚度+0.003/-0.007，HV90-110,粗度0.5-0.8 | 1 |  | 关闭 | 是 | 3032 | 1
最终平整 | JG12240550271 | JG1224055027 | 东方850平整 | 合格 | 合格品 | 甲 | 陈俊华,钱琨 | 7745 | 7250 | 0.9361 | 13600 | 0.1 | 760 | 850平整用Ra0.8-1.0μm毛化辊平整.厚度公差：0.095-0.105mm |  | 20100142 | 轧硬 | 0.4*760-SPCC | 30210015 | 光亮卷 | 0.1*760*13600 |  | 60 | MO000518 | MO000518-009-01 | YG001 | 优钢前处理 | 13890 | 2024-05-27 | 2024-06-06 | 2 | 2024-06-20 10:57:25 | 2024-06-20 10:58:58 | 江苏东方九天新能源材料有限公司 | 154177 | 陈俊华 |  |  | 0.1 | 13500 | 760 | 1 | JG12240550271 | 轧0.1，米数控制在23700-23800米，脱脂分一包10500米。 | 1 |  | 是 | 是 | 3660 | 9
最终平整 | JG12240550191 | JG1224055019 | 东方850平整 | 合格 | 让步接收 | 乙 | 鞠承,姚学禹 | 7530 | 7530 | 1 | 13000 | 0.1 | 760 | 850平整用Ra0.8-1.0μm毛化辊平整.厚度公差：0.095-0.105mm | 表面来料色差条印,白条印重,振纹,1285米传58CM9.34mm 2,6100米板面大块黑斑 | 20100142 | 轧硬 | 0.4*760-SPCC | 30210015 | 光亮卷 | 0.1*760*13000 |  | 60 | MO000519 | MO000519-001-01 | YG001 | 优钢前处理 | 13565 | 2024-05-27 | 2024-06-06 | 2 | 2024-06-20 10:15:51 | 2024-06-20 10:17:32 | 江苏东方九天新能源材料有限公司 | 154203 | 鞠承 |  |  | 0.1 | 13000 | 760 | 1 | JG12240550191 | 轧0.1，米数控制在23200-23300米，脱脂分一包10400米。 | 1 | B白条纹,K孔洞,R乳化斑,S色差条印 | 是 | 是 | 4148 | 1
最终平整 | JG12240550171 | JG1224055017 | 东方850平整 | 合格 | 让步接收 | 乙 | 鞠承,姚学禹 | 7670 | 7650 | 0.9974 | 13330 | 0.1 | 760 | 850平整用Ra0.8-1.0μm毛化辊平整.厚度公差：0.095-0.105mm | 12302米传29CM1.49，13248米传13CM3个1.13-8.63mm2孔洞，表面来料色差条印/白条印 | 20100142 | 轧硬 | 0.4*760-SPCC | 30210015 | 光亮卷 | 0.1*760*13330 |  | 60 | MO000518 | MO000518-003-01 | YG001 | 优钢前处理 | 13860 | 2024-05-27 | 2024-06-06 | 2 | 2024-06-20 09:37:47 | 2024-06-20 09:41:13 | 江苏东方九天新能源材料有限公司 | 154183 | 鞠承 |  |  | 0.1 | 13300 | 760 | 1 | JG12240550171 | 轧0.1，米数控制在23700-23800米，脱脂分一包10500米。 | 1 | B白条纹,K孔洞,R乳化斑,S色差条印 | 是 | 是 | 4246 | 3
最终平整 | JG1224050902 | JG122405090 | 东方850平整 | 合格 | 合格品 | 甲 | 陈俊华,钱琨 | 6375 | 6360 | 0.9976 | 10980 | 0.1 | 760 | 平整 | 来料轻微色差 | 20100142 | 轧硬 | 0.4*760-SPCC | 30210015 | 光亮卷 | 0.1*760*10980 |  | 60 | MO000589 | MO000589-006-02 | YG001 | 优钢前处理 | 13510 | 2024-06-01 | 2024-06-11 | 2 | 2024-06-20 07:24:09 | 2024-06-20 07:25:07 | 江苏东方九天新能源材料有限公司 | 159544 | 陈俊华 |  |  | 0.1 | 10900 | 760 | 1 | JG1224050902 | 轧0.1，米数控制在23200-23300米，脱脂分一包10400米。 | 1 | S色差 | 是 | 是 | 4474 | 6
最终平整 | JG12240550332 | JG1224055033 | 东方850平整 | 合格 | 让步接收 | 甲 | 陈俊华,钱琨 | 10630 | 6110 | 0.5748 | 10720 | 0.1 | 760 | 850平整用Ra0.8-1.0μm毛化辊平整.厚度公差：0.095-0.105mm | 乳化斑重，尾1500米板面轻微碱液斑，100米传517.2MM0.21；8099.8米传497.2MM0.42MM2 | 20100142 | 轧硬 | 0.4*760-SPCC | 30210015 | 光亮卷 | 0.1*760*10720 |  | 60 | MO000518 | MO000518-007-02 | YG001 | 优钢前处理 | 13990 | 2024-05-27 | 2024-06-06 | 2 | 2024-06-20 06:32:50 | 2024-06-20 06:35:53 | 江苏东方九天新能源材料有限公司 | 154179 | 陈俊华 |  |  | 0.1 | 6115 | 760 | 1 | JG12240550332 | 轧0.1，米数控制在23700-23800米，脱脂分一包10500米。 | 1 | S色差,R乳化斑 | 是 | 是 | 3341 | 7
最终平整 | JG12240550231 | JG1224055023 | 东方850平整 | 合格 | 让步接收 | 甲 | 陈俊华,钱琨 | 7780 | 7770 | 0.9987 | 13520 | 0.1 | 760 | 850平整用Ra0.8-1.0μm毛化辊平整.厚度公差：0.095-0.105mm | 色差，乳化斑重 | 20100142 | 轧硬 | 0.4*760-SPCC | 30210015 | 光亮卷 | 0.1*760*13520 |  | 60 | MO000518 | MO000518-001-01 | YG001 | 优钢前处理 | 13810 | 2024-05-27 | 2024-06-06 | 2 | 2024-06-20 06:04:49 | 2024-06-20 06:06:12 | 江苏东方九天新能源材料有限公司 | 154181 | 陈俊华 |  |  | 0.1 | 13400 | 760 | 1 | JG12240550231 | 轧0.1，米数控制在23700-23800米，脱脂分一包10500米。 | 1 | S色差,R乳化斑 | 是 | 是 | 4274 | 1
最终平整 | JG1124055079 | JG1124055079 | 东方850平整 | 待判定 | 返工 | 甲 | 陈俊华,钱琨 | 4376 | 4360 | 0.9963 | 8250 | 0.13 | 533 | 浙江银轮：850平整用Ra1.0-1.2μm毛化辊，厚度公差：0.12-0.14mm，HV90-110，粗糙度0.5-0.7μm. | 来料轻微色差，振纹，氧化边，细划伤，来料板面偶有小亮点；尾600米操缩芯印5-30CM，内5000米传垫铁变型粘钢印1-1.5CM，7550米后水锈斑重 | 20200003 | 小品种钢半成品 | 0.13-SPCC | 31010007 | 小品种钢卷 | 0.13-SPCC |  | 20 | MO000791 | MO000791-003 | KSFW001 | 东方小品种钢前处理 0.67（昆山富维 厚度公差：0.660-0.670mm,光泽度大于150GU（横向、纵向），粗糙度：Ra0.2-0.45um.硬度：HV80-110） | 4376 | 2024-06-18 | 2024-06-23 | 2 | 2024-06-20 05:01:27 | 2024-06-20 05:03:52 | 江苏东方九天新能源材料有限公司 | 188213 | 陈俊华 |  |  | 0.13 | 0 | 533 | 1 | JG1124055079 | 浙江银轮：(0.13)厚度公差±0.005，HV90-110,粗糙度0.5-0.7 | 1 | S色差,Y氧化边,Z振纹,L亮点 | 否 | 否 |  | 3
最终平整 | JG1124055085 | JG1124055085 | 东方850平整 | 合格 | 合格品 | 甲 | 陈俊华,钱琨 | 4360 | 4350 | 0.9977 | 8250 | 0.13 | 533 | 浙江银轮：850平整用Ra1.0-1.2μm毛化辊，厚度公差：0.12-0.14mm，HV90-110，粗糙度0.5-0.7μm. | 来料轻微色差，振纹，氧化边，细划伤，来料板面小亮点多；尾600米操缩芯印5-15CM | 20200003 | 小品种钢半成品 | 0.13-SPCC | 31010007 | 小品种钢卷 | 0.13-SPCC |  | 20 | MO000791 | MO000791-009 | KSFW001 | 东方小品种钢前处理 0.67（昆山富维 厚度公差：0.660-0.670mm,光泽度大于150GU（横向、纵向），粗糙度：Ra0.2-0.45um.硬度：HV80-110） | 4360 | 2024-06-18 | 2024-06-23 | 2 | 2024-06-20 04:58:59 | 2024-06-20 05:01:08 | 江苏东方九天新能源材料有限公司 | 188220 | 陈俊华 |  |  | 0.13 | 0 | 533 | 1 | JG1124055085 | 浙江银轮：(0.13)厚度公差±0.005，HV90-110,粗糙度0.5-0.7 | 1 | S色差,Y氧化边,Z振纹,L亮点 | 是 | 是 | 1016 | 9
最终平整 | JG1124055083 | JG1124055083 | 东方850平整 | 合格 | 合格品 | 甲 | 陈俊华,钱琨 | 4340 | 4330 | 0.9977 | 8160 | 0.13 | 533 | 浙江银轮：850平整用Ra1.0-1.2μm毛化辊，厚度公差：0.12-0.14mm，HV90-110，粗糙度0.5-0.7μm. | 来料轻微色差，振纹，氧化边，细划伤，来料板面小亮点 | 20200003 | 小品种钢半成品 | 0.13-SPCC | 31010007 | 小品种钢卷 | 0.13-SPCC |  | 20 | MO000791 | MO000791-007 | KSFW001 | 东方小品种钢前处理 0.67（昆山富维 厚度公差：0.660-0.670mm,光泽度大于150GU（横向、纵向），粗糙度：Ra0.2-0.45um.硬度：HV80-110） | 4340 | 2024-06-18 | 2024-06-23 | 2 | 2024-06-20 02:53:35 | 2024-06-20 02:55:32 | 江苏东方九天新能源材料有限公司 | 188218 | 陈俊华 |  |  | 0.13 | 0 | 533 | 1 | JG1124055083 | 浙江银轮：(0.13)厚度公差±0.005，HV90-110,粗糙度0.5-0.7 | 1 | S色差,Y氧化边,Z振纹,L亮点 | 是 | 是 | 1015 | 7
最终平整 | JG1124055082 | JG1124055082 | 东方850平整 | 合格 | 合格品 | 甲 | 陈俊华,钱琨 | 4440 | 4410 | 0.9932 | 8380 | 0.13 | 533 | 浙江银轮：850平整用Ra1.0-1.2μm毛化辊，厚度公差：0.12-0.14mm，HV90-110，粗糙度0.5-0.7μm. | 来料轻微色差，振纹，氧化边，内2750-2850米传5CM内松花印 | 20200003 | 小品种钢半成品 | 0.13-SPCC | 31010007 | 小品种钢卷 | 0.13-SPCC |  | 20 | MO000791 | MO000791-006 | KSFW001 | 东方小品种钢前处理 0.67（昆山富维 厚度公差：0.660-0.670mm,光泽度大于150GU（横向、纵向），粗糙度：Ra0.2-0.45um.硬度：HV80-110） | 4440 | 2024-06-18 | 2024-06-23 | 2 | 2024-06-20 01:56:26 | 2024-06-20 01:59:22 | 江苏东方九天新能源材料有限公司 | 188217 | 陈俊华 |  |  | 0.13 | 0 | 533 | 1 | JG1124055082 | 浙江银轮：(0.13)厚度公差±0.005，HV90-110,粗糙度0.5-0.7 | 1 | S松花印,S色差,Z振纹,Y氧化边 | 是 | 是 | 1016 | 6
最终平整 | JG12240550122 | JG1224055012 | 东方850平整 | 合格 | 合格品 | 甲 | 丁振 | 6715 | 6680 | 0.9948 | 12650 | 0.1 | 710 | 平整 |  | 20100028 | 轧硬 | 0.4*710-SPCC | 30210015 | 光亮卷 | 0.1*710*12650 |  | 60 | MO000587 | MO000587-007-02 | YG001 | 优钢前处理 | 13580 | 2024-06-01 | 2024-06-11 | 2 | 2024-06-20 01:34:08 | 2024-06-20 01:35:03 | 江苏东方九天新能源材料有限公司 | 159508 | 丁振 |  |  | 0.1 | 12500 | 710 | 1 | JG12240550122 | 轧0.1，米数控制在25100-25200米，脱脂平均分包。 | 1 |  | 是 | 是 | 4181 | 7
最终平整 | DL00240551001 | DL0024055100 | 东方850平整 | 合格 | 让步接收 | 乙 | 姚学禹,鞠承 | 5645 | 5600 | 0.992 | 4820 | 0.254 | 590 | 850平整用1.0-1.2μm细毛化辊平整、厚度公差：0.250-0.255mm、硬度90-100HV,粗糙度Ra0.5-0.7μm（合格证上备注镍基带蓝色标签） | 来料板面暗线条印/板面白斑/振纹/氧化边尾30米粘钢印 | 20100077 | 轧硬 | 0.6*590-SPCC | 20600002 | 镍钝化卷半成品 | 0.254-SPCC |  | 50 | MO000697 | MO000697-001-01 | KSFW001 | 东方小品种钢前处理 0.67（昆山富维 厚度公差：0.660-0.670mm,光泽度大于150GU（横向、纵向），粗糙度：Ra0.2-0.45um.硬度：HV80-110） | 11730 | 2024-06-11 | 2024-06-21 | 2 | 2024-06-19 17:05:22 | 2024-06-19 17:06:40 | 江苏东方九天新能源材料有限公司 | 178890 | 鞠承 |  |  | 0.254 | 4850 | 590 | 1 | DL00240551001 | 海金杜门：（0.254）厚度公差: 0.250-0.255mm，硬度:90-100HV.粗稳度: Ra0.5-0.7um | 1 | Y氧化边,X线条印,B白斑,N粘钢折印 | 关闭 | 是 |  | 1
最终平整 | DL00240551002 | DL0024055100 | 东方850平整 | 合格 | 让步接收 | 乙 | 鞠承,姚学禹 | 5610 | 5620 | 1.0018 | 4890 | 0.254 | 590 | 850平整用1.0-1.2μm细毛化辊平整、厚度公差：0.250-0.255mm、硬度90-100HV,粗糙度Ra0.5-0.7μm（合格证上备注镍基带蓝色标签） | 来料板面暗线条印/板面白斑/振纹/氧化边尾30米粘钢印 | 20100077 | 轧硬 | 0.6*590-SPCC | 20600002 | 镍钝化卷半成品 | 0.254-SPCC |  | 50 | MO000697 | MO000697-001-02 | KSFW001 | 东方小品种钢前处理 0.67（昆山富维 厚度公差：0.660-0.670mm,光泽度大于150GU（横向、纵向），粗糙度：Ra0.2-0.45um.硬度：HV80-110） | 11730 | 2024-06-11 | 2024-06-21 | 2 | 2024-06-19 16:18:56 | 2024-06-19 16:20:33 | 江苏东方九天新能源材料有限公司 | 178890 | 鞠承 |  |  | 0.254 | 4870 | 590 | 1 | DL00240551002 | 海金杜门：（0.254）厚度公差: 0.250-0.255mm，硬度:90-100HV.粗稳度: Ra0.5-0.7um | 1 | Y氧化边,X线条印,B白斑,N粘钢折印 | 关闭 | 是 |  | 1
最终平整 | DL00240551052 | DL0024055105 | 东方850平整 | 待判定 | 返工 | 乙 | 鞠承,姚学禹 | 5550 | 5510 | 0.9928 | 4760 | 0.254 | 590 | 850平整用1.0-1.2μm细毛化辊平整、厚度公差：0.250-0.255mm、硬度90-100HV,粗糙度Ra0.5-0.7μm（合格证上备注镍基带蓝色标签） | 来料表面上线条印/3690-3692米操2CM划伤脱皮/3860-3880米来料松包挫伤重 | 20100077 | 轧硬 | 0.6*590-SPCC | 20600002 | 镍钝化卷半成品 | 0.254-SPCC |  | 50 | MO000697 | MO000697-002-02 | KSFW001 | 东方小品种钢前处理 0.67（昆山富维 厚度公差：0.660-0.670mm,光泽度大于150GU（横向、纵向），粗糙度：Ra0.2-0.45um.硬度：HV80-110） | 11815 | 2024-06-11 | 2024-06-21 | 2 | 2024-06-19 15:42:36 | 2024-06-19 15:45:16 | 江苏东方九天新能源材料有限公司 | 178891 | 鞠承 |  |  | 0.254 | 4770 | 590 | 1 | DL00240551052 | 海金杜门：（0.254）厚度公差: 0.250-0.255mm，硬度:90-100HV.粗稳度: Ra0.5-0.7um | 1 | Y氧化边,X线条印,B白斑,N粘钢折印,T脱皮,C挫伤 | 否 | 否 | 4898 | 2
最终平整 | JG1124055077 | JG1124055077 | 东方850平整 | 合格 | 让步接收 | 乙 | 鞠承,姚学禹 | 4412 | 4360 | 0.9882 | 8240 | 0.13 | 533 | 浙江银轮：850平整用Ra1.0-1.2μm毛化辊，厚度公差：0.12-0.14mm，HV90-110，粗糙度0.5-0.7μm. | 板面振纹，砂轮印，氧化边，白斑 | 20200003 | 小品种钢半成品 | 0.13-SPCC | 31010007 | 小品种钢卷 | 0.13*533*8240 |  | 20 | MO000791 | MO000791-001 | KSFW001 | 东方小品种钢前处理 0.67（昆山富维 厚度公差：0.660-0.670mm,光泽度大于150GU（横向、纵向），粗糙度：Ra0.2-0.45um.硬度：HV80-110） | 4412 | 2024-06-18 | 2024-06-23 | 2 | 2024-06-19 14:58:27 | 2024-06-19 15:00:39 | 江苏东方九天新能源材料有限公司 | 188196 | 鞠承 |  |  | 0.13 | 0 | 533 | 1 | JG1124055077 | 浙江银轮：(0.13)厚度公差±0.005，HV90-110,粗糙度0.5-0.7 | 1 | S色差,Y氧化边,L亮斑,S砂轮印 | 是 | 是 | 4 | 1
最终平整 | JG1124055088 | JG1124055088 | 东方850平整 | 合格 | 让步接收 | 乙 | 鞠承,宋红飞 | 4386 | 4410 | 1.0055 | 8230 | 0.13 | 533 | 浙江银轮：850平整用Ra1.0-1.2μm毛化辊，厚度公差：0.12-0.14mm，HV90-110，粗糙度0.5-0.7μm. | 表面振纹，尾30米振纹重，氧化边，砂轮印，表面不规则亮斑 | 20200003 | 小品种钢半成品 | 0.13-SPCC | 31010007 | 小品种钢卷 | 0.13*533*8230 |  | 20 | MO000791 | MO000791-012 | KSFW001 | 东方小品种钢前处理 0.67（昆山富维 厚度公差：0.660-0.670mm,光泽度大于150GU（横向、纵向），粗糙度：Ra0.2-0.45um.硬度：HV80-110） | 4386 | 2024-06-18 | 2024-06-23 | 2 | 2024-06-19 13:15:57 | 2024-06-19 13:17:38 | 江苏东方九天新能源材料有限公司 | 188223 | 鞠承 |  |  | 0.13 | 0 | 533 | 1 | JG1124055088 | 浙江银轮：(0.13)厚度公差±0.005，HV90-110,粗糙度0.5-0.7 | 1 | S色差,Y氧化边,N粘钢折印,B白斑,L亮斑,Z振纹 | 是 | 是 | 3 | 12
最终平整 | JG1124055084 | JG1124055084 | 东方850平整 | 合格 | 让步接收 | 乙 | 鞠承,姚学禹 | 4430 | 4410 | 0.9955 | 8290 | 0.13 | 533 | 浙江银轮：850平整用Ra1.0-1.2μm毛化辊，厚度公差：0.12-0.14mm，HV90-110，粗糙度0.5-0.7μm. | 尾200米操10-20CM缩芯折印，尾50米表面振纹重，氧化边，砂轮印，表面偶有不规则亮斑 | 20200003 | 小品种钢半成品 | 0.13-SPCC | 31010007 | 小品种钢卷 | 0.13*533*8290 |  | 20 | MO000791 | MO000791-008 | KSFW001 | 东方小品种钢前处理 0.67（昆山富维 厚度公差：0.660-0.670mm,光泽度大于150GU（横向、纵向），粗糙度：Ra0.2-0.45um.硬度：HV80-110） | 4430 | 2024-06-18 | 2024-06-23 | 2 | 2024-06-19 12:15:44 | 2024-06-19 12:20:03 | 江苏东方九天新能源材料有限公司 | 188219 | 鞠承 |  |  | 0.13 | 0 | 533 | 1 | JG1124055084 | 浙江银轮：(0.13)厚度公差±0.005，HV90-110,粗糙度0.5-0.7 | 1 | S色差,Y氧化边,N粘钢折印,B白斑,K孔洞,L亮斑,Z振纹 | 是 | 是 | 6 | 8
最终平整 | JG1124055078 | JG1124055078 | 东方850平整 | 合格 | 让步接收 | 乙 | 鞠承,姚学禹 | 4316 | 4290 | 0.994 | 8030 | 0.13 | 533 | 浙江银轮：850平整用Ra1.0-1.2μm毛化辊，厚度公差：0.12-0.14mm，HV90-110，粗糙度0.5-0.7μm. | 内200米传侧缩芯折印10-20CM， 尾50米板面振纹重，表面偶有不规则亮斑，表面砂轮印 | 20200003 | 小品种钢半成品 | 0.13-SPCC | 31010007 | 小品种钢卷 | 0.13*533*8030 |  | 20 | MO000791 | MO000791-002 | KSFW001 | 东方小品种钢前处理 0.67（昆山富维 厚度公差：0.660-0.670mm,光泽度大于150GU（横向、纵向），粗糙度：Ra0.2-0.45um.硬度：HV80-110） | 4316 | 2024-06-18 | 2024-06-23 | 2 | 2024-06-19 10:46:32 | 2024-06-19 10:50:56 | 江苏东方九天新能源材料有限公司 | 188205 | 鞠承 |  |  | 0.13 | 0 | 533 | 1 | JG1124055078 | 浙江银轮：(0.13)厚度公差±0.005，HV90-110,粗糙度0.5-0.7 | 1 | Y氧化边,S色差,L亮斑,S砂轮印,Z振纹,N粘钢折印 | 是 | 是 | 6 | 2
最终平整 | JG1124055087 | JG1124055087 | 东方850平整 | 合格 | 合格品 | 甲 | 陈俊华,钱琨 | 4402 | 4380 | 0.995 | 8250 | 0.13 | 533 | 浙江银轮：850平整用Ra1.0-1.2μm毛化辊，厚度公差：0.12-0.14mm，HV90-110，粗糙度0.5-0.7μm. | 轻微色差，振纹重，氧化边重，偶有细划伤 | 20200003 | 小品种钢半成品 | 0.13-SPCC | 31010007 | 小品种钢卷 | 0.13*533*8250 |  | 20 | MO000791 | MO000791-011 | KSFW001 | 东方小品种钢前处理 0.67（昆山富维 厚度公差：0.660-0.670mm,光泽度大于150GU（横向、纵向），粗糙度：Ra0.2-0.45um.硬度：HV80-110） | 4402 | 2024-06-18 | 2024-06-23 | 2 | 2024-06-19 06:40:37 | 2024-06-19 06:42:13 | 江苏东方九天新能源材料有限公司 | 188222 | 陈俊华 |  |  | 0.13 | 0 | 533 | 1 | JG1124055087 | 浙江银轮：(0.13)厚度公差±0.005，HV90-110,粗糙度0.5-0.7 | 1 | Z振纹,Y氧化边,X细划伤 | 是 | 是 | 3 | 11
最终平整 | JG1124055080 | JG1124055080 | 东方850平整 | 合格 | 合格品 | 甲 | 陈俊华,钱琨 | 4386 | 4370 | 0.9964 | 8260 | 0.13 | 533 | 浙江银轮：850平整用Ra1.0-1.2μm毛化辊，厚度公差：0.12-0.14mm，HV90-110，粗糙度0.5-0.7μm. | 振纹重，轻微色差，板面小亮点，氧化边，偶有细划伤；偶有小亮点 | 20200003 | 小品种钢半成品 | 0.13-SPCC | 31010007 | 小品种钢卷 | 0.13*533*8260 |  | 20 | MO000791 | MO000791-004 | KSFW001 | 东方小品种钢前处理 0.67（昆山富维 厚度公差：0.660-0.670mm,光泽度大于150GU（横向、纵向），粗糙度：Ra0.2-0.45um.硬度：HV80-110） | 4386 | 2024-06-18 | 2024-06-23 | 2 | 2024-06-19 05:56:07 | 2024-06-19 05:57:21 | 江苏东方九天新能源材料有限公司 | 188214 | 陈俊华 |  |  | 0.13 | 0 | 533 | 1 | JG1124055080 | 浙江银轮：(0.13)厚度公差±0.005，HV90-110,粗糙度0.5-0.7 | 1 | Z振纹,Y氧化边,X细划伤 | 是 | 是 | 3 | 4
最终平整 | JG1124055086 | JG1124055086 | 东方850平整 | 合格 | 合格品 | 甲 | 陈俊华,钱琨 | 4320 | 4300 | 0.9954 | 8150 | 0.13 | 533 | 浙江银轮：850平整用Ra1.0-1.2μm毛化辊，厚度公差：0.12-0.14mm，HV90-110，粗糙度0.5-0.7μm. | 振纹重，轻微色差，板面小亮点，氧化边，偶有细划伤；尾500米传缩芯印5-20CM | 20200003 | 小品种钢半成品 | 0.13-SPCC | 31010007 | 小品种钢卷 | 0.13*533*8150 |  | 20 | MO000791 | MO000791-010 | KSFW001 | 东方小品种钢前处理 0.67（昆山富维 厚度公差：0.660-0.670mm,光泽度大于150GU（横向、纵向），粗糙度：Ra0.2-0.45um.硬度：HV80-110） | 4320 | 2024-06-18 | 2024-06-23 | 2 | 2024-06-19 05:20:25 | 2024-06-19 05:22:42 | 江苏东方九天新能源材料有限公司 | 188221 | 陈俊华 |  |  | 0.13 | 0 | 533 | 1 | JG1124055086 | 浙江银轮：(0.13)厚度公差±0.005，HV90-110,粗糙度0.5-0.7 | 1 | Z振纹,Y氧化边,X细划伤 | 是 | 是 | 3 | 10
最终平整 | JG1124055081 | JG1124055081 | 东方850平整 | 合格 | 合格品 | 甲 | 陈俊华,钱琨 | 4480 | 4390 | 0.9799 | 8300 | 0.13 | 533 | 浙江银轮：850平整用Ra1.0-1.2μm毛化辊，厚度公差：0.12-0.14mm，HV90-110，粗糙度0.5-0.7μm. | 板面偶有细划伤，振纹重，氧化边，轻微色差 | 20200003 | 小品种钢半成品 | 0.13-SPCC | 31010007 | 小品种钢卷 | 0.13*533*8300 |  | 20 | MO000791 | MO000791-005 | KSFW001 | 东方小品种钢前处理 0.67（昆山富维 厚度公差：0.660-0.670mm,光泽度大于150GU（横向、纵向），粗糙度：Ra0.2-0.45um.硬度：HV80-110） | 4480 | 2024-06-18 | 2024-06-23 | 2 | 2024-06-19 03:52:10 | 2024-06-19 04:21:50 | 江苏东方九天新能源材料有限公司 | 188216 | 陈俊华 |  |  | 0.13 | 0 | 533 | 1 | JG1124055081 | 浙江银轮：(0.13)厚度公差±0.005，HV90-110,粗糙度0.5-0.7 | 1 | Z振纹,Y氧化边,X细划伤 | 是 | 是 | 31 | 5
最终平整 | JG12240550092 | JG1224055009 | 东方850平整 | 合格 | 让步接收 | 甲 | 陈俊华,钱琨 | 5680 | 5680 | 1 | 10450 | 0.1 | 710 | 850平整用Ra0.8-1.0μm毛化辊平整.厚度公差：0.095-0.105mm | 来料轻微色差，乳化斑，操7CM处亮点，操10CM内轻微花辊印 | 20100028 | 轧硬 | 0.4*710-SPCC | 30210015 | 光亮卷 | 0.1*710*10450 |  | 60 | MO000581 | MO000581-001-02 | YG001 | 优钢前处理 | 12905 | 2024-05-31 | 2024-06-10 | 2 | 2024-06-18 23:14:53 | 2024-06-18 23:16:27 | 江苏东方九天新能源材料有限公司 | 155905 | 陈俊华 |  |  | 0.1 | 10450 | 710 | 1 | JG12240550092 | 轧0.1，米数控制在23700-23800米，脱脂分一包10500米。 | 1 | S色差,H花辊印,L亮点 | 是 | 是 | 3585 | 1
最终平整 | JG12240550121 | JG1224055012 | 东方850平整 | 合格 | 让步接收 | 乙 | 鞠承,姚学禹 | 6770 | 6750 | 0.997 | 12590 | 0.1 | 710 | 平整 | 16米传33CM处，一个0.14mm2的针眼孔洞/来料表面白条印 | 20100028 | 轧硬 | 0.4*710-SPCC | 30210015 | 光亮卷 | 0.1*710*12590 |  | 60 | MO000587 | MO000587-007-01 | YG001 | 优钢前处理 | 13580 | 2024-06-01 | 2024-06-11 | 2 | 2024-06-18 18:35:12 | 2024-06-18 18:37:09 | 江苏东方九天新能源材料有限公司 | 159508 | 鞠承 |  |  | 0.1 | 12550 | 710 | 1 | JG12240550121 | 轧0.1，米数控制在25100-25200米，脱脂平均分包。 | 1 | S色差,B白条纹,B白斑,K孔洞,R乳化斑 | 是 | 是 | 4181 | 7
最终平整 | JG12240550111 | JG1224055011 | 东方850平整 | 其他入库 | 返工 | 乙 | 鞠承,姚学禹 | 6785 | 6750 | 0.9948 | 12650 | 0.1 | 710 | 平整 | 800-1100米传粘钢印重平后1-2CM松花印/1259米传18CM处，一个0.14mm2的针眼孔洞/表面白条印 | 20100028 | 轧硬 | 0.4*710-SPCC | 30210015 | 光亮卷 | 0.1*710*12650 |  | 60 | MO000587 | MO000587-005-01 | YG001 | 优钢前处理 | 13565 | 2024-06-01 | 2024-06-11 | 2 | 2024-06-18 18:03:57 | 2024-06-18 18:05:35 | 江苏东方九天新能源材料有限公司 | 159507 | 鞠承 |  |  | 0.1 | 12600 | 710 | 1 | JG12240550111 | 轧0.1，米数控制在25100-25200米，脱脂平均分包。 | 1 | S松花印,B白斑,B白条纹,N粘钢折印 | 是 | 是 | 4313 | 5
最终平整 | JG12240550112 | JG1224055011 | 东方850平整 | 合格 | 让步接收 | 乙 | 鞠承,姚学禹 | 6650 | 6640 | 0.9985 | 12450 | 0.1 | 710 | 平整 | 夹纸内100米传来料松花印重【退平整】来料操15CM内白条印重平后明显/振纹】 | 20100028 | 轧硬 | 0.4*710-SPCC | 30210015 | 光亮卷 | 0.1*710*12450 |  | 60 | MO000587 | MO000587-005-02 | YG001 | 优钢前处理 | 13565 | 2024-06-01 | 2024-06-11 | 2 | 2024-06-18 17:23:18 | 2024-06-18 17:29:41 | 江苏东方九天新能源材料有限公司 | 159507 | 鞠承 |  |  | 0.1 | 12400 | 710 | 1 | JG12240550112 | 轧0.1，米数控制在25100-25200米，脱脂平均分包。 | 1 | S松花印,B白斑,B白条纹,N粘钢折印 | 是 | 是 | 4313 | 5
最终平整 | JG12240550011 | JG1224055001 | 东方850平整 | 合格 | 让步接收 | 乙 | 鞠承,姚学禹 | 6680 | 6680 | 1 | 12580 | 0.1 | 710 | 平整 | 来料操15CM内白条印平后明显/6343米传33CM处，一个0.07mm2的针眼孔洞/振纹 | 20100028 | 轧硬 | 0.4*710-SPCC | 30210015 | 光亮卷 | 0.1*710*12580 |  | 60 | MO000587 | MO000587-001-01 | YG001 | 优钢前处理 | 13520 | 2024-06-01 | 2024-06-11 | 2 | 2024-06-18 16:42:00 | 2024-06-18 16:43:50 | 江苏东方九天新能源材料有限公司 | 159505 | 鞠承 |  |  | 0.1 | 12500 | 710 | 1 | JG12240550011 | 轧0.1，米数控制在25100-25200米，脱脂平均分包。 | 1 | S色差,B白条纹,T停机斑,Z振纹,S色差条印,R乳化斑 | 是 | 是 | 4056 | 1
最终平整 | JG12240550012 | JG1224055001 | 东方850平整 | 合格 | 让步接收 | 乙 | 鞠承,姚学禹 | 6690 | 6560 | 0.9806 | 12360 | 0.1 | 710 | 平整 | 夹纸内500米传粘钢印平后1-2CM松花印【退平整】/来料操10CM内白条印/尾500米传缩芯折印10-20CM】,镀铬线剪下退平整 | 20100028 | 轧硬 | 0.4*710-SPCC | 30210015 | 光亮卷 | 0.1*710*12360 |  | 60 | MO000587 | MO000587-001-02 | YG001 | 优钢前处理 | 13520 | 2024-06-01 | 2024-06-11 | 2 | 2024-06-18 15:54:20 | 2024-06-18 15:57:41 | 江苏东方九天新能源材料有限公司 | 159505 | 鞠承 |  |  | 0.1 | 12500 | 710 | 1 | JG12240550012 | 轧0.1，米数控制在25100-25200米，脱脂平均分包。 | 1 | S色差,B白条纹,T停机斑,Z振纹,S色差条印,R乳化斑 | 是 | 是 | 4056 | 1
最终平整 | JG12240550221 | JG1224055022 | 东方850平整 | 合格 | 合格品 | 甲 | 陈俊华 | 9500 | 9410 | 0.9905 | 16410 | 0.1 | 760 | 平整 |  | 20100142 | 轧硬 | 0.4*760-SPCC | 30210015 | 光亮卷 | 0.1*760*16410 |  | 60 | MO000787 | MO000787-001-01 | KSFW001 | 东方小品种钢前处理 0.67（昆山富维 厚度公差：0.660-0.670mm,光泽度大于150GU（横向、纵向），粗糙度：Ra0.2-0.45um.硬度：HV80-110） | 13815 | 2024-06-18 | 2024-06-18 | 2 | 2024-06-18 15:53:59 | 2024-06-18 15:54:52 | 江苏东方九天新能源材料有限公司 | 154971 | 陈俊华 |  |  | 0.1 | 16150 | 760 | 1 | JG12240550221 | 轧0.1，米数控制在23700-23800米，脱脂分一包10500米。 | 1 |  | 是 | 是 | 11 | 1
最终平整 | JG12240550222 | JG12240550222 | 东方850平整 | 合格 | 合格品 | 乙 | 鞠承 | 3370 | 3350 | 0.9941 | 6350 | 0.1 | 710 | 平整 | 1240-2614米传14-43cm3个0.49-1.49,3741-4876米传21-68cm3个0.28,5.02,0.85,1204米传14cm1.49mm2孔洞 | 20500005 | 光亮卷半成品 | 0.125-SPCC | 30210015 | 光亮卷 | 0.1*710*6350 |  | 60 | MO000792 | MO000792-001 | KSFW001 | 东方小品种钢前处理 0.67（昆山富维 厚度公差：0.660-0.670mm,光泽度大于150GU（横向、纵向），粗糙度：Ra0.2-0.45um.硬度：HV80-110） | 3600 | 2024-06-18 | 2024-06-18 | 2 | 2024-06-18 15:52:50 | 2024-06-18 15:53:29 | 江苏东方九天新能源材料有限公司 | 188203 | 鞠承 |  |  | 0.1 | 6300 | 710 | 1 | JG12240550222 | 轧0.1，改切710 | 1 |  | 是 | 是 | 4 | 1
最终平整 | JG12240550952 | JG1224055095 | 东方850平整 | 合格 | 让步接收 | 乙 | 姚学禹,鞠承 | 6255 | 6250 | 0.9992 | 7140 | 0.15 | 760 | 平整 | 来料操10CM处色差亮条印重平后明显/1701米传37CM0.14 | 20100142 | 轧硬 | 0.4*760-SPCC | 30210011 | 光亮卷 | 0.15*760*7140 |  | 60 | MO000663 | MO000663-001-02 | KSFW001 | 东方小品种钢前处理 0.67（昆山富维 厚度公差：0.660-0.670mm,光泽度大于150GU（横向、纵向），粗糙度：Ra0.2-0.45um.硬度：HV80-110） | 12800 | 2024-06-05 | 2024-06-15 | 2 | 2024-06-18 14:04:43 | 2024-06-18 14:50:12 | 江苏东方九天新能源材料有限公司 | 161393 | 鞠承 |  |  | 0.15 | 7100 | 760 | 1 | JG12240550952 | 轧0.15(+/-0.01mm)，米数控制在14300-14500米，脱脂平均分包 | 1 | S色差条印,H黄斑,K孔洞,R乳化斑 | 是 | 是 | 3881 | 1
最终平整 | JG12240550951 | JG1224055095 | 东方850平整 | 合格 | 让步接收 | 乙 | 鞠承,姚学禹 | 6370 | 6340 | 0.9953 | 7250 | 0.15 | 760 | 平整 | 54-66米传59CM2个0.14-0.28，6595米传42CM0.14，操10CM处色差亮条印重平后明显 | 20100142 | 轧硬 | 0.4*760-SPCC | 30210011 | 光亮卷 | 0.15*760*7250 |  | 60 | MO000663 | MO000663-001-01 | KSFW001 | 东方小品种钢前处理 0.67（昆山富维 厚度公差：0.660-0.670mm,光泽度大于150GU（横向、纵向），粗糙度：Ra0.2-0.45um.硬度：HV80-110） | 12800 | 2024-06-05 | 2024-06-15 | 2 | 2024-06-18 13:20:58 | 2024-06-18 14:03:28 | 江苏东方九天新能源材料有限公司 | 161393 | 鞠承 |  |  | 0.15 | 7200 | 760 | 1 | JG12240550951 | 轧0.15(+/-0.01mm)，米数控制在14300-14500米，脱脂平均分包 | 1 | H厚薄公差,S色差条印,H黄斑,K孔洞,R乳化斑 | 是 | 是 | 3881 | 1
一次平整 | JG12240550222 | JG12240550222 | 东方850平整 | 合格 | 合格品 | 甲 | 陈俊华 | 3385 | 3385 | 1 | 5000 | 0.125 | 710 | 平整 |  | 20500005 | 光亮卷半成品 | 0.125-SPCC | 30210015 | 光亮卷 | 0.1-SPCC |  | 20 | MO000792 | MO000792-001 | NDHJ001 | 预镀镍模板 | 3600 | 2024-06-18 | 2024-06-18 | 2 | 2024-06-18 13:03:57 | 2024-06-18 13:04:28 | 江苏东方九天新能源材料有限公司 | 188203 | 陈俊华 |  |  | 0.125 | 5000 | 710 | 1 | JG12240550222 | 轧0.1，改切710 |  |  | 否 | 否 | 4 | 1
最终平整 | DL00240600041 | DL0024060004 | 东方850平整 | 合格 | 让步接收 | 乙 | 鞠承,姚学禹 | 5455 | 2270 | 0.4161 | 1050 | 0.5 | 565 | 850平整用Ra0.4-0.6μm毛化辊，厚度公差：0.495-0.505mm，硬度80-110HV，粗糙度Ra0.2-0.5μm，纵向、横向光泽度大于160GU. | 来料传0.501操0.507平后传0.494传0.499量0.499跳动0.498-0.501/操30CM处亮点 | 20100072 | 轧硬 | 0.6*565-SPCC | 31010062 | 小品种钢卷 | 0.5-SPCC |  | 50 | MO000667 | MO000667-002-01 | KSFW001 | 东方小品种钢前处理 0.67（昆山富维 厚度公差：0.660-0.670mm,光泽度大于150GU（横向、纵向），粗糙度：Ra0.2-0.45um.硬度：HV80-110） | 5610 | 2024-06-06 | 2024-06-16 | 2 | 2024-06-18 12:46:58 | 2024-06-18 12:53:04 | 江苏东方九天新能源材料有限公司 |  | 鞠承 |  | 1 | 0.5 | 2470 | 565 | 1 | DL00240600041 | 昆山富维：（0.5）厚度公差：+/-0.005mm，HV80-110,粗糙度0.2-0.5um，细毛化面，光泽度纵向大于170GU，光泽度横向大于160GU，卷重2-3吨，取A4纸贴打包后贴外面 | 1 | L亮斑,H厚薄公差 | 关闭 | 是 |  | 2
最终平整 | DL00240600042 | DL0024060004 | 东方850平整 | 待判定 |  | 乙 | 鞠承,姚学禹 | 5455 | 2160 | 0.396 | 860 | 0.5 | 565 | 850平整用Ra0.4-0.6μm毛化辊，厚度公差：0.495-0.505mm，硬度80-110HV，粗糙度Ra0.2-0.5μm，纵向、横向光泽度大于160GU. | 来料传0.501操0.507平后传0.494传0.499量0.499跳动0.498-0.501尾160米粘钢印10-56CM | 20100072 | 轧硬 | 0.6*565-SPCC | 31010062 | 小品种钢卷 | 0.5-SPCC |  | 50 | MO000667 | MO000667-002-02 | KSFW001 | 东方小品种钢前处理 0.67（昆山富维 厚度公差：0.660-0.670mm,光泽度大于150GU（横向、纵向），粗糙度：Ra0.2-0.45um.硬度：HV80-110） | 5610 | 2024-06-06 | 2024-06-16 | 2 | 2024-06-18 12:46:58 | 2024-06-18 12:53:04 | 江苏东方九天新能源材料有限公司 |  | 鞠承 |  | 1 | 0.5 | 2470 | 565 | 1 | DL00240600042 | 昆山富维：（0.5）厚度公差：+/-0.005mm，HV80-110,粗糙度0.2-0.5um，细毛化面，光泽度纵向大于170GU，光泽度横向大于160GU，卷重2-3吨，取A4纸贴打包后贴外面 | 1 | N粘钢折印,H厚薄公差 | 否 | 否 |  | 2
最终平整 | JG12240550102 | JG1224055010 | 东方850平整 | 合格 | 合格品 | 甲 | 陈俊华,钱琨 | 5795 | 5800 | 1.0009 | 10880 | 0.1 | 710 | 850平整用Ra0.8-1.0μm毛化辊平整.厚度公差：0.095-0.105mm | 轻微色差，乳化斑，操7CM处亮点 | 20100028 | 轧硬 | 0.4*710-SPCC | 30210015 | 光亮卷 | 0.1*710*10880 |  | 60 | MO000581 | MO000581-003-02 | YG001 | 优钢前处理 | 12925 | 2024-05-31 | 2024-06-10 | 2 | 2024-06-18 07:02:29 | 2024-06-18 07:03:39 | 江苏东方九天新能源材料有限公司 | 155906 | 陈俊华 |  |  | 0.1 | 10800 | 710 | 1 | JG12240550102 | 轧0.1，米数控制在23700-23800米，脱脂分一包10500米。 | 1 | S色差,R乳化斑 | 是 | 是 | 4490 | 3
最终平整 | JG12240550031 | JG1224055003 | 东方750平整 | 合格 | 合格品 | 甲 | 丁振,龚政 | 6785 | 6770 | 0.9978 | 12700 | 0.1 | 710 | 850平整用Ra0.8-1.0μm毛化辊平整.厚度公差：0.095-0.105mm |  | 20100028 | 轧硬 | 0.4*710-SPCC | 30210015 | 光亮卷 | 0.1*710*12700 |  | 60 | MO000583 | MO000583-001-01 | YG001 | 优钢前处理 | 13700 | 2024-05-31 | 2024-06-10 | 2 | 2024-06-18 07:01:19 | 2024-06-18 07:01:54 | 江苏东方九天新能源材料有限公司 | 155934 | 丁振 |  |  | 0.1 | 12500 | 710 | 1 | JG12240550031 | 轧0.1，米数控制在25100-25200米，脱脂平均分包 | 1 |  | 是 | 是 | 5891 | 1
最终平整 | JG122405500421 | JG1224055004 | 东方850平整 | 合格 | 合格品 | 甲 | 陈俊华,钱琨 | 2260 | 2260 | 1 | 4250 | 0.1 | 710 | 850平整用Ra0.8-1.0μm毛化辊平整.厚度公差：0.095-0.105mm | 轻微色差，乳化斑，内50米处脱脂停机斑；804.1米传414.4MM0.92MM2 | 20100028 | 轧硬 | 0.4*710-SPCC | 30210015 | 光亮卷 | 0.1*710*4250 |  | 60 | MO000583 | MO000583-003-02-01 | YG001 | 优钢前处理 | 13715 | 2024-05-31 | 2024-06-10 | 2 | 2024-06-18 06:04:55 | 2024-06-18 06:07:13 | 江苏东方九天新能源材料有限公司 |  | 陈俊华 |  | 1 | 0.1 | 12620 | 710 | 1 | JG122405500421 | 轧0.1，米数控制在25100-25200米，脱脂平均分包 | 1 | S色差,R乳化斑 | 是 | 是 | 4208 | 3
最终平整 | JG122405500422 | JG1224055004 | 东方850平整 | 合格 | 合格品 | 甲 | 陈俊华,钱琨 | 6770 | 4510 | 0.6662 | 8500 | 0.1 | 710 | 850平整用Ra0.8-1.0μm毛化辊平整.厚度公差：0.095-0.105mm | 轻微色差，乳化斑，操7CM处亮点 | 20100028 | 轧硬 | 0.4*710-SPCC | 30210015 | 光亮卷 | 0.1*710*8500 |  | 60 | MO000583 | MO000583-003-02-02 | YG001 | 优钢前处理 | 13715 | 2024-05-31 | 2024-06-10 | 2 | 2024-06-18 06:04:55 | 2024-06-18 06:07:13 | 江苏东方九天新能源材料有限公司 |  | 陈俊华 |  | 1 | 0.1 | 12620 | 710 | 1 | JG122405500422 | 轧0.1，米数控制在25100-25200米，脱脂平均分包 | 1 | S色差,R乳化斑 | 是 | 是 | 4208 | 3
最终平整 | JG12240550032 | JG1224055003 | 东方850平整 | 合格 | 合格品 | 甲 | 陈俊华,钱琨 | 6705 | 6700 | 0.9993 | 12480 | 0.1 | 710 | 850平整用Ra0.8-1.0μm毛化辊平整.厚度公差：0.095-0.105mm | 轻微色差，乳化斑 | 20100028 | 轧硬 | 0.4*710-SPCC | 30210015 | 光亮卷 | 0.1*710*12480 |  | 60 | MO000583 | MO000583-001-02 | YG001 | 优钢前处理 | 13700 | 2024-05-31 | 2024-06-10 | 2 | 2024-06-18 04:59:05 | 2024-06-18 05:00:04 | 江苏东方九天新能源材料有限公司 | 155934 | 陈俊华 |  |  | 0.1 | 12370 | 710 | 1 | JG12240550032 | 轧0.1，米数控制在25100-25200米，脱脂平均分包 | 1 | S色差,R乳化斑 | 是 | 是 | 5891 | 1
最终平整 | JG12240550091 | JG1224055009 | 东方850平整 | 合格 | 让步接收 | 甲 | 陈俊华,钱琨 | 7095 | 7090 | 0.9993 | 13150 | 0.1 | 710 | 850平整用Ra0.8-1.0μm毛化辊平整.厚度公差：0.095-0.105mm | 轻微色差，乳化斑，边部白条印，操10CM内轻微花辊印 | 20100028 | 轧硬 | 0.4*710-SPCC | 30210015 | 光亮卷 | 0.1*710*13150 |  | 60 | MO000581 | MO000581-001-01 | YG001 | 优钢前处理 | 12905 | 2024-05-31 | 2024-06-10 | 2 | 2024-06-18 00:31:57 | 2024-06-18 00:33:58 | 江苏东方九天新能源材料有限公司 | 155905 | 陈俊华 |  |  | 0.1 | 13030 | 710 | 1 | JG12240550091 | 轧0.1，米数控制在23700-23800米，脱脂分一包10500米。 | 1 | S色差,R乳化斑,H花辊印 | 是 | 是 | 3585 | 1
最终平整 | JG12240550041 | JG1224055004 | 东方750平整 | 合格 | 让步接收 | 甲 | 丁振,龚政 | 6710 | 6705 | 0.9993 | 12690 | 0.1 | 710 | 850平整用Ra0.8-1.0μm毛化辊平整.厚度公差：0.095-0.105mm | 内1500米传边垫铁折印 | 20100028 | 轧硬 | 0.4*710-SPCC | 30210015 | 光亮卷 | 0.1*710*12690 |  | 60 | MO000583 | MO000583-003-01 | YG001 | 优钢前处理 | 13715 | 2024-05-31 | 2024-06-10 | 2 | 2024-06-18 00:25:11 | 2024-06-18 00:26:13 | 江苏东方九天新能源材料有限公司 | 155935 | 丁振 |  |  | 0.1 | 12510 | 710 | 1 | JG12240550041 | 轧0.1，米数控制在25100-25200米，脱脂平均分包 | 1 | Z折印 | 是 | 是 | 4208 | 3
最终平整 | JG12240550101 | JG1224055010 | 东方850平整 | 合格 | 让步接收 | 甲 | 陈俊华,钱琨 | 7035 | 7020 | 0.9979 | 13210 | 0.1 | 710 | 850平整用Ra0.8-1.0μm毛化辊平整.厚度公差：0.095-0.105mm | 轻微色差，乳化斑；3640.3米传402.1MM处，一个5.52MM2的针眼孔洞 | 20100028 | 轧硬 | 0.4*710-SPCC | 30210015 | 光亮卷 | 0.1*710*13210 |  | 60 | MO000581 | MO000581-003-01 | YG001 | 优钢前处理 | 12925 | 2024-05-31 | 2024-06-10 | 2 | 2024-06-17 23:49:43 | 2024-06-17 23:51:06 | 江苏东方九天新能源材料有限公司 | 155906 | 陈俊华 |  |  | 0.1 | 13100 | 710 | 1 | JG12240550101 | 轧0.1，米数控制在23700-23800米，脱脂分一包10500米。 | 1 | S色差,R乳化斑,K孔洞 | 是 | 是 | 4490 | 3
最终平整 | JG12240550142 | JG1224055014 | 东方850平整 | 合格 | 合格品 | 甲 | 陈俊华,钱琨 | 6720 | 6710 | 0.9985 | 12600 | 0.1 | 710 | 850平整用Ra0.8-1.0μm毛化辊平整.厚度公差：0.095-0.105mm | 轻微色差，乳化斑，尾500米操粘钢印3CM左右 | 20100028 | 轧硬 | 0.4*710-SPCC | 30210015 | 光亮卷 | 0.1*710*12600 |  | 60 | MO000583 | MO000583-015-02 | YG001 | 优钢前处理 | 13670 | 2024-05-31 | 2024-06-10 | 2 | 2024-06-17 23:18:28 | 2024-06-17 23:49:17 | 江苏东方九天新能源材料有限公司 | 155941 | 陈俊华 |  |  | 0.1 | 12500 | 710 | 1 | JG12240550142 | 轧0.1，米数控制在25100-25200米，脱脂平均分包 | 1 | S色差,R乳化斑,N粘钢折印 | 是 | 是 | 5036 | 15
最终平整 | JG12240550072 | JG1224055007 | 东方750平整 | 合格 | 让步接收 | 甲 | 丁振,龚政 | 6600 | 6595 | 0.9992 | 12540 | 0.1 | 710 | 850平整用Ra0.8-1.0μm毛化辊平整.厚度公差：0.095-0.105mm | 内50米脱脂停机斑，62-88米15个孔洞0.14-0.27,8000米后传边粘钢折印 | 20100028 | 轧硬 | 0.4*710-SPCC | 30210015 | 光亮卷 | 0.1*710*12540 |  | 60 | MO000583 | MO000583-009-02 | YG001 | 优钢前处理 | 13585 | 2024-05-31 | 2024-06-10 | 2 | 2024-06-17 23:30:52 | 2024-06-17 23:32:46 | 江苏东方九天新能源材料有限公司 | 155938 | 丁振 |  |  | 0.1 | 12330 | 710 | 1 | JG12240550072 | 轧0.1，米数控制在25100-25200米，脱脂平均分包 | 1 | Z折印,T停机斑,K孔洞 | 是 | 是 | 5479 | 9
最终平整 | JG12240550071 | JG1224055007 | 东方850平整 | 合格 | 让步接收 | 甲 | 陈俊华,钱琨 | 6700 | 6700 | 1 | 12560 | 0.1 | 710 | 850平整用Ra0.8-1.0μm毛化辊平整.厚度公差：0.095-0.105mm | 11928.5米传362.1MM处，一个1.49mm2的针眼孔洞；12456.2米传340MM处，一个4.53MM2的针眼孔洞 | 20100028 | 轧硬 | 0.4*710-SPCC | 30210015 | 光亮卷 | 0.1*710*12560 |  | 60 | MO000583 | MO000583-009-01 | YG001 | 优钢前处理 | 13585 | 2024-05-31 | 2024-06-10 | 2 | 2024-06-17 22:47:33 | 2024-06-17 22:48:49 | 江苏东方九天新能源材料有限公司 | 155938 | 陈俊华 |  |  | 0.1 | 12440 | 710 | 1 | JG12240550071 | 轧0.1，米数控制在25100-25200米，脱脂平均分包 | 1 | K孔洞 | 是 | 是 | 5479 | 9
最终平整 | JG12240550212 | JG1224055021 | 东方850平整 | 合格 | 合格品 | 甲 | 陈俊华,钱琨 | 5560 | 5540 | 0.9964 | 9720 | 0.1 | 760 | 850平整用Ra0.8-1.0μm毛化辊平整.厚度公差：0.095-0.105mm | 内50米处脱脂停机斑 | 20100142 | 轧硬 | 0.4*760-SPCC | 30210015 | 光亮卷 | 0.1*760*9720 |  | 60 | MO000539 | MO000539-001-02 | YG001 | 优钢前处理 | 13795 | 2024-05-28 | 2024-06-07 | 2 | 2024-06-17 22:20:02 | 2024-06-17 22:21:12 | 江苏东方九天新能源材料有限公司 | 154968 | 陈俊华 |  |  | 0.1 | 9700 | 760 | 1 | JG12240550212 | 轧0.1，米数控制在23700-23800米，脱脂分一包10500米。 | 1 | T停机斑 | 是 | 是 | 4530 | 1
最终平整 | JG12240550141 | JG1224055014 | 东方750平整 | 合格 | 合格品 | 甲 | 丁振,龚政 | 6730 | 6710 | 0.997 | 12690 | 0.1 | 710 | 850平整用Ra0.8-1.0μm毛化辊平整.厚度公差：0.095-0.105mm |  | 20100028 | 轧硬 | 0.4*710-SPCC | 30210015 | 光亮卷 | 0.1*710*12690 |  | 60 | MO000583 | MO000583-015-01 | YG001 | 优钢前处理 | 13670 | 2024-05-31 | 2024-06-10 | 2 | 2024-06-17 22:09:49 | 2024-06-17 22:10:39 | 江苏东方九天新能源材料有限公司 | 155941 | 丁振 |  |  | 0.1 | 12500 | 710 | 1 | JG12240550141 | 轧0.1，米数控制在25100-25200米，脱脂平均分包 | 1 |  | 是 | 是 | 5036 | 15
最终平整 | JL1224030157 | JL1224030157 | 东方850平整 | 合格 | 让步接收 | 乙 | 鞠承,姚学禹 | 6900 | 6840 | 0.9913 | 4600 | 0.3 | 650 | 850平整用Ra1.0-1.2μm毛化辊，厚度公差：0.293-0.303mm，HV90-110，粗糙度0.5-0.8μm，抗拉310-360Mpa | 来料表面多处暗/尾250米传1-2CM粘钢印 | 20100026 | 轧硬 | 0.4*650-SPCC | 31010041 | 小品种钢卷 | 0.3-SPCC |  | 50 | MO000653 | MO000653-009 | KSFW001 | 东方小品种钢前处理 0.67（昆山富维 厚度公差：0.660-0.670mm,光泽度大于150GU（横向、纵向），粗糙度：Ra0.2-0.45um.硬度：HV80-110） | 7075 | 2024-06-05 | 2024-06-13 | 2 | 2024-06-17 19:50:59 | 2024-06-17 19:53:07 | 江苏东方九天新能源材料有限公司 | 161229 | 鞠承 |  |  | 0.3 | 4600 | 650 | 1 | JL1224030157 | 摩丁普信：厚度+0.003/-0.007，HV90-110,粗度0.5-0.8 | 1 | S色差,Y氧化边,N粘钢折印,A暗线印,Z振纹,B白斑 | 是 | 是 | 3159 | 9
最终平整 | JL1224030161 | JL1224030161 | 东方850平整 | 合格 | 让步接收 | 乙 | 鞠承,姚学禹 | 6925 | 6950 | 1.0036 | 4660 | 0.3 | 650 | 850平整用Ra1.0-1.2μm毛化辊，厚度公差：0.293-0.303mm，HV90-110，粗糙度0.5-0.8μm，抗拉310-360Mpa | 来料板面多处暗线条印/尾50米表面多处粘钢印 | 20100026 | 轧硬 | 0.4*650-SPCC | 31010041 | 小品种钢卷 | 0.3-SPCC |  | 50 | MO000653 | MO000653-017 | KSFW001 | 东方小品种钢前处理 0.67（昆山富维 厚度公差：0.660-0.670mm,光泽度大于150GU（横向、纵向），粗糙度：Ra0.2-0.45um.硬度：HV80-110） | 7080 | 2024-06-05 | 2024-06-13 | 2 | 2024-06-17 19:22:04 | 2024-06-17 19:23:30 | 江苏东方九天新能源材料有限公司 | 161234 | 鞠承 |  |  | 0.3 | 4650 | 650 | 1 | JL1224030161 | 摩丁普信：厚度+0.003/-0.007，HV90-110,粗度0.5-0.8 | 1 | S色差,Y氧化边,N粘钢折印,A暗线印,Z振纹 | 是 | 是 | 3499 | 17
最终平整 | JL1224030151 | JL1224030151 | 东方850平整 | 合格 | 让步接收 | 乙 | 姚学禹,鞠承 | 7040 | 7020 | 0.9972 | 4710 | 0.3 | 650 | 850平整用Ra1.0-1.2μm毛化辊，厚度公差：0.293-0.303mm，HV90-110，粗糙度0.5-0.8μm，抗拉310-360Mpa | 尾50米板面中间10-30cm粘钢印/来料表面多处暗平后明显 | 20100026 | 轧硬 | 0.4*650-SPCC | 31010041 | 小品种钢卷 | 0.3-SPCC |  | 50 | MO000653 | MO000653-005 | KSFW001 | 东方小品种钢前处理 0.67（昆山富维 厚度公差：0.660-0.670mm,光泽度大于150GU（横向、纵向），粗糙度：Ra0.2-0.45um.硬度：HV80-110） | 7145 | 2024-06-05 | 2024-06-13 | 2 | 2024-06-17 18:49:39 | 2024-06-17 18:51:03 | 江苏东方九天新能源材料有限公司 | 161221 | 鞠承 |  |  | 0.3 | 4680 | 650 | 1 | JL1224030151 | 摩丁普信：厚度+0.003/-0.007，HV90-110,粗度0.5-0.8 | 1 | S色差,Y氧化边,N粘钢折印,A暗线印 | 是 | 是 | 3223 | 5
最终平整 | JL1224030159 | JL1224030159 | 东方850平整 | 合格 | 让步接收 | 乙 | 鞠承,姚学禹 | 7260 | 7115 | 0.98 | 4750 | 0.3 | 650 | 850平整用Ra1.0-1.2μm毛化辊，厚度公差：0.293-0.303mm，HV90-110，粗糙度0.5-0.8μm，抗拉310-360Mpa | 800-1500米传粘钢印1-2CM/尾50米传3CM/来料表面暗平后强光明显 | 20100026 | 轧硬 | 0.4*650-SPCC | 31010041 | 小品种钢卷 | 0.3-SPCC |  | 50 | MO000653 | MO000653-013 | KSFW001 | 东方小品种钢前处理 0.67（昆山富维 厚度公差：0.660-0.670mm,光泽度大于150GU（横向、纵向），粗糙度：Ra0.2-0.45um.硬度：HV80-110） | 7360 | 2024-06-05 | 2024-06-13 | 2 | 2024-06-17 18:18:01 | 2024-06-17 18:20:08 | 江苏东方九天新能源材料有限公司 | 161231 | 鞠承 |  |  | 0.3 | 4830 | 650 | 1 | JL1224030159 | 摩丁普信：厚度+0.003/-0.007，HV90-110,粗度0.5-0.8 | 1 | S色差,Y氧化边,N粘钢折印,A暗线印 | 是 | 是 | 3145 | 13
最终平整 | JG12240550021 | JG1224055002 | 东方850平整 | 合格 | 让步接收 | 乙 | 姚学禹,鞠承 | 6665 | 6660 | 0.9992 | 12480 | 0.1 | 710 | 平整 | 6863米传31CM处，一个0.14mm2的孔洞 | 20100028 | 轧硬 | 0.4*710-SPCC | 30210015 | 光亮卷 | 0.1*710*12480 |  | 60 | MO000587 | MO000587-003-01 | YG001 | 优钢前处理 | 13540 | 2024-06-01 | 2024-06-11 | 2 | 2024-06-17 14:54:19 | 2024-06-17 14:55:20 | 江苏东方九天新能源材料有限公司 | 159506 | 鞠承 |  |  | 0.1 | 12400 | 710 | 1 | JG12240550021 | 轧0.1，米数控制在25100-25200米，脱脂平均分包。 | 1 | R乳化斑,S色差条印,K孔洞,L亮点 | 是 | 是 | 3637 | 3
最终平整 | JG122405500621 | JG1224055006 | 东方850平整 | 合格 | 让步接收 | 乙 | 鞠承,姚学禹 | 3694.76 | 3670 | 0.9933 | 6880 | 0.1 | 710 | 850平整用Ra0.8-1.0μm毛化辊平整.厚度公差：0.095-0.105mm | 夹纸内300米传10CM内叠带孔洞【退平整】】下道工序注意 | 20100028 | 轧硬 | 0.4*710-SPCC | 30210015 | 光亮卷 | 0.1*710*6880 |  | 60 | MO000583 | MO000583-007-02-01 | YG001 | 优钢前处理 | 13600 | 2024-05-31 | 2024-06-10 | 2 | 2024-06-17 14:18:54 | 2024-06-17 14:22:15 | 江苏东方九天新能源材料有限公司 |  | 鞠承 |  | 1 | 0.1 | 12500 | 710 | 1 | JG122405500621 | 轧0.1，米数控制在25100-25200米，脱脂平均分包 | 1 | R乳化斑,S色差条印,K孔洞,L亮点,D叠带 | 是 | 是 | 3771 | 7
最终平整 | JG122405500622 | JG1224055006 | 东方850平整 | 合格 | 合格品 | 乙 | 鞠承,姚学禹 | 3020.23 | 3000 | 0.9933 | 5600 | 0.1 | 710 | 850平整用Ra0.8-1.0μm毛化辊平整.厚度公差：0.095-0.105mm |  | 20100028 | 轧硬 | 0.4*710-SPCC | 30210015 | 光亮卷 | 0.1*710*5600 |  | 60 | MO000583 | MO000583-007-02-02 | YG001 | 优钢前处理 | 13600 | 2024-05-31 | 2024-06-10 | 2 | 2024-06-17 14:18:54 | 2024-06-17 14:22:15 | 江苏东方九天新能源材料有限公司 |  | 鞠承 |  | 1 | 0.1 | 12500 | 710 | 1 | JG122405500622 | 轧0.1，米数控制在25100-25200米，脱脂平均分包 | 1 | R乳化斑,S色差条印,L亮点 | 是 | 是 | 3771 | 7
最终平整 | JG12240550022 | JG1224055002 | 东方850平整 | 合格 | 让步接收 | 乙 | 鞠承,姚学禹 | 6740 | 6740 | 1 | 12620 | 0.1 | 710 | 平整 | 内68米传41-43CM，11个0.142-0.749mm2的孔洞 | 20100028 | 轧硬 | 0.4*710-SPCC | 30210015 | 光亮卷 | 0.1*710*12620 |  | 60 | MO000587 | MO000587-003-02 | YG001 | 优钢前处理 | 13540 | 2024-06-01 | 2024-06-11 | 2 | 2024-06-17 13:05:11 | 2024-06-17 13:06:30 | 江苏东方九天新能源材料有限公司 | 159506 | 鞠承 |  |  | 0.1 | 12560 | 710 | 1 | JG12240550022 | 轧0.1，米数控制在25100-25200米，脱脂平均分包。 | 1 | R乳化斑,S色差条印,K孔洞,L亮点 | 是 | 是 | 3637 | 3
最终平整 | JG12240550051 | JG1224055005 | 东方850平整 | 合格 | 让步接收 | 乙 | 鞠承,姚学禹 | 6765 | 6760 | 0.9993 | 12670 | 0.1 | 710 | 850平整用Ra0.8-1.0μm毛化辊平整.厚度公差：0.095-0.105mm | 10700-10780米来料木耳边重，粘钢印0.5CM起口 | 20100028 | 轧硬 | 0.4*710-SPCC | 30210015 | 光亮卷 | 0.1*710*12670 |  | 60 | MO000583 | MO000583-005-01 | YG001 | 优钢前处理 | 13585 | 2024-05-31 | 2024-06-10 | 2 | 2024-06-17 12:23:11 | 2024-06-17 12:25:42 | 江苏东方九天新能源材料有限公司 | 155936 | 鞠承 |  |  | 0.1 | 12600 | 710 | 1 | JG12240550051 | 轧0.1，米数控制在25100-25200米，脱脂平均分包 | 1 | Q缺口,R乳化斑,S色差条印 | 是 | 是 | 4699 | 5
最终平整 | JL0024040084 | JL0024040084 | 东方850平整 | 合格 | 合格品 | 甲 | 陈俊华 | 5430 | 5420 | 0.9982 | 7860 | 0.15 | 610 | 昆山泰德通:850平整用Ra1.0-1.2um毛化辊平整、厚度公差：0.145-0.155mm、硬度90-110HV、粗糙度0.5-0.7um、转镀镍（合格证上备注镍基带） |  | 20100023 | 轧硬 | 0.4*610-SPCC | 31010010 | 小品种钢卷 | 0.15-SPCC |  | 60 | MO000315 | MO000315-011 | YG001 | 优钢前处理 | 5570 | 2024-05-14 | 2024-05-14 | 2 | 2024-06-17 10:49:52 | 2024-06-17 10:50:36 | 江苏东方九天新能源材料有限公司 | 148505 | 陈俊华 |  |  | 0.15 | 7800 | 610 | 1 | JL0024040084 | 昆山泰德通：厚度±0.005，HV90-110,粗糙度0.5-0.7 | 1 |  | 是 | 是 | 3 | 11
最终平整 | JL002404011221 | JL0024040112 | 东方750平整 | 合格 | 让步接收 | 甲 | 丁振 | 3032.2 | 3005 | 0.991 | 3250 | 0.2 | 610 | 750平整用超光棍Ra<0.1μm平整、厚度公差：0.19-0.2mm、硬度90-110HV,粗糙度Ra≤0.15μm | 内300米公差0.192-0.195同板差0.003，公差低0.189。整卷传边20CM内间断性敲棍印划伤明显。横条印重。振纹，横条印，白斑，多条暗线印 | 20100082 | 轧硬 | 0.6*610-SPCC | 31010030 | 小品种钢卷 | 0.2-SPCC |  | 60 | MO000485 | MO000485-005-02-01 | YG001 | 优钢前处理 | 12420 | 2024-05-22 | 2024-05-31 | 2 | 2024-06-17 10:45:18 | 2024-06-17 10:46:09 | 江苏东方九天新能源材料有限公司 |  | 丁振 |  | 1 | 0.6 | 6350 | 610 | 1 | JL002404011221 | 东莞鸿力：厚度-0.01，HV90-110粗糙度≤0.15，卷重在2-3.5吨，脱脂备注平均分包 | 1 |  | 关闭 | 是 |  | 5
最终平整 | JL002404011222 | JL0024040112 | 东方750平整 | 合格 | 让步接收 | 甲 | 丁振 | 3097.79 | 3070 | 0.991 | 3350 | 0.2 | 610 | 750平整用超光棍Ra<0.1μm平整、厚度公差：0.19-0.2mm、硬度90-110HV,粗糙度Ra≤0.15μm | 偶有搓伤，划伤，振纹，白斑。尾部粘钢折印，横条印重 | 20100082 | 轧硬 | 0.6*610-SPCC | 31010030 | 小品种钢卷 | 0.2-SPCC |  | 60 | MO000485 | MO000485-005-02-02 | YG001 | 优钢前处理 | 12420 | 2024-05-22 | 2024-05-31 | 2 | 2024-06-17 10:45:18 | 2024-06-17 10:46:09 | 江苏东方九天新能源材料有限公司 |  | 丁振 |  | 1 | 0.6 | 6350 | 610 | 1 | JL002404011222 | 东莞鸿力：厚度-0.01，HV90-110粗糙度≤0.15，卷重在2-3.5吨，脱脂备注平均分包 | 1 |  | 关闭 | 是 |  | 5
最终平整 | JL002404011211 | JL0024040112 | 东方750平整 | 合格 | 让步接收 | 乙 | 龚政 | 3138.78 | 3080 | 0.9813 | 3250 | 0.2 | 610 | 750平整用超光棍Ra<0.1μm平整、厚度公差：0.19-0.2mm、硬度90-110HV,粗糙度Ra≤0.15μm |  | 20100082 | 轧硬 | 0.6*610-SPCC | 31010030 | 小品种钢卷 | 0.2-SPCC |  | 60 | MO000485 | MO000485-005-01-01 | YG001 | 优钢前处理 | 12420 | 2024-05-22 | 2024-05-31 | 2 | 2024-06-17 10:43:55 | 2024-06-17 10:44:45 | 江苏东方九天新能源材料有限公司 |  | 龚政 |  | 1 | 0.6 | 6350 | 610 | 1 | JL002404011211 | 东莞鸿力：厚度-0.01，HV90-110粗糙度≤0.15，卷重在2-3.5吨，脱脂备注平均分包 | 1 |  | 关闭 | 是 |  | 5
最终平整 | JL002404011212 | JL0024040112 | 东方750平整 | 合格 | 让步接收 | 乙 | 龚政 | 3001.21 | 2945 | 0.9813 | 3240 | 0.2 | 610 | 750平整用超光棍Ra<0.1μm平整、厚度公差：0.19-0.2mm、硬度90-110HV,粗糙度Ra≤0.15μm |  | 20100082 | 轧硬 | 0.6*610-SPCC | 31010030 | 小品种钢卷 | 0.2-SPCC |  | 60 | MO000485 | MO000485-005-01-02 | YG001 | 优钢前处理 | 12420 | 2024-05-22 | 2024-05-31 | 2 | 2024-06-17 10:43:55 | 2024-06-17 10:44:45 | 江苏东方九天新能源材料有限公司 |  | 龚政 |  | 1 | 0.6 | 6350 | 610 | 1 | JL002404011212 | 东莞鸿力：厚度-0.01，HV90-110粗糙度≤0.15，卷重在2-3.5吨，脱脂备注平均分包 | 1 |  | 关闭 | 是 |  | 5
最终平整 | JL002404011121 | JL0024040111 | 东方750平整 | 合格 | 让步接收 | 乙 | 龚政 | 3070.32 | 2990 | 0.9738 | 3250 | 0.2 | 610 | 750平整用超光棍Ra<0.1μm平整、厚度公差：0.19-0.2mm、硬度90-110HV,粗糙度Ra≤0.15μm | 偶有搓伤、划伤，上下表面多条色差线印、下表面传边20cm左右处一条明显，内300米操3-5cm左右拉伸折印 | 20100082 | 轧硬 | 0.6*610-SPCC | 31010030 | 小品种钢卷 | 0.2-SPCC |  | 60 | MO000485 | MO000485-003-02-01 | YG001 | 优钢前处理 | 12415 | 2024-05-22 | 2024-05-31 | 2 | 2024-06-17 10:42:28 | 2024-06-17 10:43:16 | 江苏东方九天新能源材料有限公司 |  | 龚政 |  | 1 | 0.6 | 6150 | 610 | 1 | JL002404011121 | 东莞鸿力：厚度-0.01，HV90-110粗糙度≤0.15，卷重在2-3.5吨，脱脂备注平均分包 | 1 |  | 关闭 | 是 |  | 3
最终平整 | JL002404011122 | JL0024040111 | 东方750平整 | 合格 | 让步接收 | 乙 | 龚政 | 2854.67 | 2780 | 0.9738 | 3000 | 0.2 | 610 | 750平整用超光棍Ra<0.1μm平整、厚度公差：0.19-0.2mm、硬度90-110HV,粗糙度Ra≤0.15μm | 偶有搓伤，划伤，传边粘钢折印3-5cm左右，上下表面多条色差线印，下表面传边20cm左右处色差线印明显，尾300米左右操边拉伸折印1-3cm | 20100082 | 轧硬 | 0.6*610-SPCC | 31010030 | 小品种钢卷 | 0.2-SPCC |  | 60 | MO000485 | MO000485-003-02-02 | YG001 | 优钢前处理 | 12415 | 2024-05-22 | 2024-05-31 | 2 | 2024-06-17 10:42:28 | 2024-06-17 10:43:16 | 江苏东方九天新能源材料有限公司 |  | 龚政 |  | 1 | 0.6 | 6150 | 610 | 1 | JL002404011122 | 东莞鸿力：厚度-0.01，HV90-110粗糙度≤0.15，卷重在2-3.5吨，脱脂备注平均分包 | 1 |  | 关闭 | 是 |  | 3
最终平整 | JL002404011111 | JL0024040111 | 东方750平整 | 合格 | 让步接收 | 甲 | 丁振 | 2967.46 | 2965 | 0.9992 | 3200 | 0.2 | 610 | 750平整用超光棍Ra<0.1μm平整、厚度公差：0.19-0.2mm、硬度90-110HV,粗糙度Ra≤0.15μm |  | 20100082 | 轧硬 | 0.6*610-SPCC | 31010030 | 小品种钢卷 | 0.2-SPCC |  | 60 | MO000485 | MO000485-003-01-01 | YG001 | 优钢前处理 | 12415 | 2024-05-22 | 2024-05-31 | 2 | 2024-06-17 10:41:00 | 2024-06-17 10:41:56 | 江苏东方九天新能源材料有限公司 |  | 丁振 |  | 1 | 0.6 | 6300 | 610 | 1 | JL002404011111 | 东莞鸿力：厚度-0.01，HV90-110粗糙度≤0.15，卷重在2-3.5吨，脱脂备注平均分包 | 1 |  | 关闭 | 是 |  | 3
最终平整 | JL002404011112 | JL0024040111 | 东方750平整 | 合格 | 让步接收 | 甲 | 丁振 | 3042.53 | 3040 | 0.9992 | 3290 | 0.2 | 610 | 750平整用超光棍Ra<0.1μm平整、厚度公差：0.19-0.2mm、硬度90-110HV,粗糙度Ra≤0.15μm |  | 20100082 | 轧硬 | 0.6*610-SPCC | 31010030 | 小品种钢卷 | 0.2-SPCC |  | 60 | MO000485 | MO000485-003-01-02 | YG001 | 优钢前处理 | 12415 | 2024-05-22 | 2024-05-31 | 2 | 2024-06-17 10:41:00 | 2024-06-17 10:41:56 | 江苏东方九天新能源材料有限公司 |  | 丁振 |  | 1 | 0.6 | 6300 | 610 | 1 | JL002404011112 | 东莞鸿力：厚度-0.01，HV90-110粗糙度≤0.15，卷重在2-3.5吨，脱脂备注平均分包 | 1 |  | 关闭 | 是 |  | 3
最终平整 | JL002404011021 | JL0024040110 | 东方750平整 | 合格 | 让步接收 | 甲 | 丁振 | 3032.31 | 3010 | 0.9926 | 3250 | 0.2 | 610 | 750平整用超光棍Ra<0.1μm平整、厚度公差：0.19-0.2mm、硬度90-110HV,粗糙度Ra≤0.15μm |  | 20100082 | 轧硬 | 0.6*610-SPCC | 31010030 | 小品种钢卷 | 0.2-SPCC |  | 60 | MO000485 | MO000485-001-02-01 | YG001 | 优钢前处理 | 12450 | 2024-05-22 | 2024-05-31 | 2 | 2024-06-17 10:37:13 | 2024-06-17 10:38:32 | 江苏东方九天新能源材料有限公司 |  | 丁振 |  | 1 | 0.6 | 6300 | 610 | 1 | JL002404011021 | 东莞鸿力：厚度-0.01，HV90-110粗糙度≤0.15，卷重在2-3.5吨，脱脂备注平均分包 | 1 |  | 关闭 | 是 |  | 1
最终平整 | JL002404011022 | JL0024040110 | 东方750平整 | 合格 | 让步接收 | 甲 | 丁振 | 3082.68 | 3060 | 0.9926 | 3310 | 0.2 | 610 | 750平整用超光棍Ra<0.1μm平整、厚度公差：0.19-0.2mm、硬度90-110HV,粗糙度Ra≤0.15μm |  | 20100082 | 轧硬 | 0.6*610-SPCC | 31010030 | 小品种钢卷 | 0.2-SPCC |  | 60 | MO000485 | MO000485-001-02-02 | YG001 | 优钢前处理 | 12450 | 2024-05-22 | 2024-05-31 | 2 | 2024-06-17 10:37:13 | 2024-06-17 10:38:32 | 江苏东方九天新能源材料有限公司 |  | 丁振 |  | 1 | 0.6 | 6300 | 610 | 1 | JL002404011022 | 东莞鸿力：厚度-0.01，HV90-110粗糙度≤0.15，卷重在2-3.5吨，脱脂备注平均分包 | 1 |  | 关闭 | 是 |  | 1
最终平整 | JL002404011011 | JL0024040110 | 东方750平整 | 合格 | 让步接收 | 乙 | 龚政 | 3017.35 | 2960 | 0.981 | 3200 | 0.2 | 610 | 750平整用超光棍Ra<0.1μm平整、厚度公差：0.19-0.2mm、硬度90-110HV,粗糙度Ra≤0.15μm |  | 20100082 | 轧硬 | 0.6*610-SPCC | 31010030 | 小品种钢卷 | 0.2-SPCC |  | 60 | MO000485 | MO000485-001-01-01 | YG001 | 优钢前处理 | 12450 | 2024-05-22 | 2024-05-31 | 2 | 2024-06-17 10:33:44 | 2024-06-17 10:34:54 | 江苏东方九天新能源材料有限公司 |  | 龚政 |  | 1 | 0.6 | 6270 | 610 | 1 | JL002404011011 | 东莞鸿力：厚度-0.01，HV90-110粗糙度≤0.15，卷重在2-3.5吨，脱脂备注平均分包 | 1 |  | 关闭 | 是 |  | 1
最终平整 | JL002404011012 | JL0024040110 | 东方750平整 | 合格 | 让步接收 | 乙 | 龚政 | 3032.64 | 2975 | 0.981 | 3220 | 0.2 | 610 | 750平整用超光棍Ra<0.1μm平整、厚度公差：0.19-0.2mm、硬度90-110HV,粗糙度Ra≤0.15μm |  | 20100082 | 轧硬 | 0.6*610-SPCC | 31010030 | 小品种钢卷 | 0.2-SPCC |  | 60 | MO000485 | MO000485-001-01-02 | YG001 | 优钢前处理 | 12450 | 2024-05-22 | 2024-05-31 | 2 | 2024-06-17 10:33:44 | 2024-06-17 10:34:54 | 江苏东方九天新能源材料有限公司 |  | 龚政 |  | 1 | 0.6 | 6270 | 610 | 1 | JL002404011012 | 东莞鸿力：厚度-0.01，HV90-110粗糙度≤0.15，卷重在2-3.5吨，脱脂备注平均分包 | 1 |  | 关闭 | 是 |  | 1
最终平整 | JL002404002501 | JL002404002501 | 东方750平整 | 合格 | 让步接收 | 乙 | 龚政,钱琨 | 6330 | 6255 | 0.9882 | 8770 | 0.15 | 610 | 750平整用普光棍Ra0.2-0.3μm平整、厚度公差0.14-0.16mm、硬度90-120HV,延伸＞30粗糙度Ra0.2-0.4μm |  | 20100082 | 轧硬 | 0.6*610-SPCC | 31010010 | 小品种钢卷 | 0.15-SPCC |  | 60 | MO000495 | MO000495-001 | YG001 | 优钢前处理 | 6480 | 2024-05-23 | 2024-05-30 | 2 | 2024-06-17 10:31:50 | 2024-06-17 10:32:44 | 江苏东方九天新能源材料有限公司 | 153879 | 龚政 |  |  | 0.6 | 8280 | 610 | 1 | JL002404002501 | 苏州高质行：厚度公差：+/-0.01MM，HV90-120,粗糙度0.2-0.4μM,单卷重量740-880KG,平整后转分剪 | 1 |  | 是 | 是 | 12 | 1
最终平整 | JL002404012311 | JL0024040123 | 东方750平整 | 合格 | 让步接收 | 乙 | 龚政 | 2836.94 | 2760 | 0.9729 | 4050 | 0.15 | 610 | 东莞鸿力：750平整用超光棍Ra<0.1μm平整、厚度公差：0.14-0.15mm、硬度90-110HV,粗糙度Ra≤0.15μm |  | 20100082 | 轧硬 | 0.6*610-SPCC | 31010010 | 小品种钢卷 | 0.15-SPCC |  | 60 | MO000433 | MO000433-003-01-01 | YG001 | 优钢前处理 | 12010 | 2024-05-23 | 2024-05-23 | 2 | 2024-06-17 10:29:03 | 2024-06-17 10:30:48 | 江苏东方九天新能源材料有限公司 |  | 龚政 |  | 1 | 0.15 | 7980 | 610 | 1 | JL002404012311 | 东莞鸿力：厚度-0.01，HV90-110粗糙度≤0.15，卷重在2-3.5吨 | 1 |  | 关闭 | 是 | 45 | 3
最终平整 | JL002404012312 | JL0024040123 | 东方750平整 | 合格 | 让步接收 | 乙 | 龚政 | 2878.05 | 2800 | 0.9729 | 4100 | 0.15 | 610 | 东莞鸿力：750平整用超光棍Ra<0.1μm平整、厚度公差：0.14-0.15mm、硬度90-110HV,粗糙度Ra≤0.15μm |  | 20100082 | 轧硬 | 0.6*610-SPCC | 31010010 | 小品种钢卷 | 0.15-SPCC |  | 60 | MO000433 | MO000433-003-01-02 | YG001 | 优钢前处理 | 12010 | 2024-05-23 | 2024-05-23 | 2 | 2024-06-17 10:29:03 | 2024-06-17 10:30:48 | 江苏东方九天新能源材料有限公司 |  | 龚政 |  | 1 | 0.15 | 7980 | 610 | 1 | JL002404012312 | 东莞鸿力：厚度-0.01，HV90-110粗糙度≤0.15，卷重在2-3.5吨 | 1 |  | 关闭 | 是 | 45 | 3
最终平整 | JG12240550081 | JG1224055008 | 东方850平整 | 合格 | 让步接收 | 乙 | 鞠承,姚学禹 | 6555 | 6530 | 0.9962 | 12250 | 0.1 | 710 | 850平整用Ra0.8-1.0μm毛化辊平整.厚度公差：0.095-0.105mm | 尾1000米操缩芯折印重 | 20100028 | 轧硬 | 0.4*710-SPCC | 30210015 | 光亮卷 | 0.1*710*12250 |  | 60 | MO000583 | MO000583-011-01 | YG001 | 优钢前处理 | 13600 | 2024-05-31 | 2024-06-10 | 2 | 2024-06-17 10:00:02 | 2024-06-17 10:01:39 | 江苏东方九天新能源材料有限公司 | 155939 | 鞠承 |  |  | 0.1 | 12200 | 710 | 1 | JG12240550081 | 轧0.1，米数控制在25100-25200米，脱脂平均分包 | 1 | S松花印,N粘钢折印,R乳化斑 | 是 | 是 | 2916 | 11
最终平整 | JG12240550052 | JG1224055005 | 东方850平整 | 合格 | 合格品 | 甲 | 丁振,龚政 | 6775 | 6660 | 0.983 | 12600 | 0.1 | 710 | 850平整用Ra0.8-1.0μm毛化辊平整.厚度公差：0.095-0.105mm | 288米传边13cm孔洞0.27mm2 | 20100028 | 轧硬 | 0.4*710-SPCC | 30210015 | 光亮卷 | 0.1*710*12600 |  | 60 | MO000583 | MO000583-005-02 | YG001 | 优钢前处理 | 13585 | 2024-05-31 | 2024-06-10 | 2 | 2024-06-17 09:29:52 | 2024-06-17 09:31:11 | 江苏东方九天新能源材料有限公司 | 155936 | 丁振 |  |  | 0.1 | 12450 | 710 | 1 | JG12240550052 | 轧0.1，米数控制在25100-25200米，脱脂平均分包 | 1 |  | 是 | 是 | 4699 | 5
最终平整 | JG122405500821 | JG1224055008 | 东方850平整 | 合格 | 让步接收 | 甲 | 陈俊华,钱琨 | 1452.36 | 1420 | 0.9777 | 2650 | 0.1 | 710 | 850平整用Ra0.8-1.0μm毛化辊平整.厚度公差：0.095-0.105mm | 来料轻微乳化斑 | 20100028 | 轧硬 | 0.4*710-SPCC | 30210015 | 光亮卷 | 0.1*710*2650 |  | 60 | MO000583 | MO000583-011-02-01 | YG001 | 优钢前处理 | 13600 | 2024-05-31 | 2024-06-10 | 2 | 2024-06-17 08:16:44 | 2024-06-17 08:19:02 | 江苏东方九天新能源材料有限公司 |  | 陈俊华 |  | 1 | 0.1 | 12750 | 710 | 1 | JG122405500821 | 轧0.1，米数控制在25100-25200米，脱脂平均分包 | 1 | R乳化斑 | 是 | 是 | 2916 | 11
最终平整 | JG122405500822 | JG1224055008 | 东方850平整 | 合格 | 合格品 | 甲 | 陈俊华,钱琨 | 6955 | 5380 | 0.7735 | 10120 | 0.1 | 710 | 850平整用Ra0.8-1.0μm毛化辊平整.厚度公差：0.095-0.105mm | 来料轻微乳化斑;内170米操10CM内有亮点 | 20100028 | 轧硬 | 0.4*710-SPCC | 30210015 | 光亮卷 | 0.1*710*10120 |  | 60 | MO000583 | MO000583-011-02-02 | YG001 | 优钢前处理 | 13600 | 2024-05-31 | 2024-06-10 | 2 | 2024-06-17 08:16:44 | 2024-06-17 08:19:02 | 江苏东方九天新能源材料有限公司 |  | 陈俊华 |  | 1 | 0.1 | 12750 | 710 | 1 | JG122405500822 | 轧0.1，米数控制在25100-25200米，脱脂平均分包 | 1 | R乳化斑 | 是 | 是 | 2916 | 11
最终平整 | JG12240550061 | JG1224055006 | 东方850平整 | 合格 | 合格品 | 甲 | 陈俊华,钱琨 | 6755 | 6750 | 0.9993 | 12670 | 0.1 | 710 | 850平整用Ra0.8-1.0μm毛化辊平整.厚度公差：0.095-0.105mm | 来料轻微乳化斑 | 20100028 | 轧硬 | 0.4*710-SPCC | 30210015 | 光亮卷 | 0.1*710*12670 |  | 60 | MO000583 | MO000583-007-01 | YG001 | 优钢前处理 | 13600 | 2024-05-31 | 2024-06-10 | 2 | 2024-06-17 08:14:35 | 2024-06-17 08:16:09 | 江苏东方九天新能源材料有限公司 | 155937 | 陈俊华 |  |  | 0.1 | 12600 | 710 | 1 | JG12240550061 | 轧0.1，米数控制在25100-25200米，脱脂平均分包 | 1 | R乳化斑 | 是 | 是 | 3771 | 7
最终平整 | JG122405502011 | JG1224055020 | 东方850平整 | 其他入库 | 协议品 | 甲 | 陈俊华,钱琨 | 780 | 780 | 1 | 1340 | 0.1 | 760 | 850平整用Ra0.8-1.0μm毛化辊平整.厚度公差：0.095-0.105mm |  | 20100142 | 轧硬 | 0.4*760-SPCC | 30210015 | 光亮卷 | 0.1-SPCC |  | 60 | MO000519 | MO000519-002-01-01 | YG001 | 优钢前处理 | 13590 | 2024-05-27 | 2024-06-06 | 2 | 2024-06-17 01:42:53 | 2024-06-17 01:45:53 | 江苏东方九天新能源材料有限公司 |  | 陈俊华 |  | 1 | 0.1 | 11550 | 760 | 1 | JG122405502011 | 轧0.1，米数控制在23200-23300米，脱脂分一包10400米。 | 1 |  | 是 | 是 | 5732 | 2
最终平整 | JG122405502012 | JG1224055020 | 东方850平整 | 合格 | 合格品 | 甲 | 陈俊华,钱琨 | 6660 | 5880 | 0.8829 | 10300 | 0.1 | 760 | 850平整用Ra0.8-1.0μm毛化辊平整.厚度公差：0.095-0.105mm | 来料轻微色差，乳化斑；8705.8米传580.5MM,一个1.2MM2孔洞 | 20100142 | 轧硬 | 0.4*760-SPCC | 30210015 | 光亮卷 | 0.1*760*10300 |  | 60 | MO000519 | MO000519-002-01-02 | YG001 | 优钢前处理 | 13590 | 2024-05-27 | 2024-06-06 | 2 | 2024-06-17 01:42:53 | 2024-06-17 01:45:52 | 江苏东方九天新能源材料有限公司 |  | 陈俊华 |  | 1 | 0.1 | 11550 | 760 | 1 | JG122405502012 | 轧0.1，米数控制在23200-23300米，脱脂分一包10400米。 | 1 | S色差,R乳化斑,K孔洞 | 是 | 是 | 5732 | 2
最终平整 | JG12240551222 | JG1224055122 | 东方850平整 | 合格 | 合格品 | 甲 | 陈俊华,钱琨 | 6795 | 6780 | 0.9978 | 11880 | 0.1 | 760 | 平整 | 来料轻微色差，乳化斑；135.1米传31.6MM，一个0.28MM2孔洞 | 20100142 | 轧硬 | 0.4*760-SPCC | 30210015 | 光亮卷 | 0.1*760*11880 |  | 60 | MO000588 | MO000588-011-02 | YG001 | 优钢前处理 | 13880 | 2024-06-01 | 2024-06-11 | 2 | 2024-06-17 01:01:44 | 2024-06-17 01:03:19 | 江苏东方九天新能源材料有限公司 | 159519 | 陈俊华 |  |  | 0.1 | 11800 | 760 | 1 | JG12240551222 | 轧0.1，米数控制在23700-23800米，脱脂分一包10500米。 | 1 | S色差,K孔洞,R乳化斑 | 是 | 是 | 4789 | 11
最终平整 | JG12240550431 | JG1224055043 | 东方850平整 | 合格 | 合格品 | 甲 | 陈俊华,钱琨 | 6900 | 6910 | 1.0014 | 12130 | 0.1 | 760 | 850平整用Ra0.8-1.0μm毛化辊平整.厚度公差：0.095-0.105mm | 来料轻微色差，乳化斑；尾300米操粘钢印3CM，操10CM内轻微花辊印；289.3-306.4米传7.6-8.6MM4个0.14-0.35MM2 | 20100142 | 轧硬 | 0.4*760-SPCC | 30210015 | 光亮卷 | 0.1*760*12130 |  | 60 | MO000578 | MO000578-003-01 | YG001 | 优钢前处理 | 13815 | 2024-05-31 | 2024-06-10 | 2 | 2024-06-16 23:43:22 | 2024-06-16 23:45:45 | 江苏东方九天新能源材料有限公司 | 155682 | 陈俊华 |  |  | 0.1 | 12010 | 760 | 1 | JG12240550431 | 轧0.1，米数控制在23700-23800米，脱脂分一包10500米。 | 1 | S色差,R乳化斑,K孔洞,H花辊印 | 是 | 是 | 5306 | 3
最终平整 | JG12240550962 | JG12240550962 | 东方850平整 | 合格 | 合格品 | 甲 | 陈俊华,钱琨 | 6290 | 6300 | 1.0016 | 7350 | 0.15 | 760 | 平整 | 来料色差，乳化斑，重，内80米处脱脂停机斑重 | 20100142 | 轧硬 | 0.4*760-SPCC | 30210011 | 光亮卷 | 0.15*760*7350 |  | 50 | MO000680 | MO000680-002 | KSFW001 | 东方小品种钢前处理 0.67（昆山富维 厚度公差：0.660-0.670mm,光泽度大于150GU（横向、纵向），粗糙度：Ra0.2-0.45um.硬度：HV80-110） | 6330 | 2024-06-07 | 2024-06-15 | 2 | 2024-06-16 23:12:20 | 2024-06-16 23:13:08 | 江苏东方九天新能源材料有限公司 | 177982 | 陈俊华 |  |  | 0.15 | 7255 | 760 | 1 | JG12240550962 | 0.4轧0.15，米数控制在7200-7250米， | 1 | S色差,R乳化斑 | 是 | 是 | 9355 | 2
最终平整 | JG12240550961 | JG12240550961 | 东方850平整 | 合格 | 合格品 | 甲 | 陈俊华,钱琨 | 6355 | 6350 | 0.9992 | 7300 | 0.15 | 760 | 平整 | 来料色差，乳化斑，重，内80米处脱脂停机斑重 | 20100142 | 轧硬 | 0.4*760-SPCC | 30210011 | 光亮卷 | 0.15*760*7300 |  | 50 | MO000680 | MO000680-001 | KSFW001 | 东方小品种钢前处理 0.67（昆山富维 厚度公差：0.660-0.670mm,光泽度大于150GU（横向、纵向），粗糙度：Ra0.2-0.45um.硬度：HV80-110） | 6445 | 2024-06-07 | 2024-06-15 | 2 | 2024-06-16 22:30:35 | 2024-06-16 22:33:39 | 江苏东方九天新能源材料有限公司 | 177981 | 陈俊华 |  |  | 0.15 | 7220 | 760 | 1 | JG12240550961 | 0.4轧0.15，米数控制在7200-7250米， | 1 | S色差,R乳化斑,T停机斑 | 是 | 是 | 9360 | 1
最终平整 | JG12240550211 | JG1224055021 | 东方850平整 | 合格 | 让步接收 | 乙 | 姚学禹,鞠承 | 8100 | 7880 | 0.9728 | 13770 | 0.1 | 760 | 850平整用Ra0.8-1.0μm毛化辊平整.厚度公差：0.095-0.105mm | 尾300米传5CM粘钢印 | 20100142 | 轧硬 | 0.4*760-SPCC | 30210015 | 光亮卷 | 0.1*760*13770 |  | 60 | MO000539 | MO000539-001-01 | YG001 | 优钢前处理 | 13795 | 2024-05-28 | 2024-06-07 | 2 | 2024-06-16 17:01:14 | 2024-06-16 17:02:29 | 江苏东方九天新能源材料有限公司 | 154968 | 鞠承 |  |  | 0.1 | 14000 | 760 | 1 | JG12240550211 | 轧0.1，米数控制在23700-23800米，脱脂分一包10500米。 | 1 | R乳化斑,S色差,S色差条印,Z振纹 | 是 | 是 | 4530 | 1
最终平整 | JG12240550461 | JG1224055046 | 东方850平整 | 合格 | 合格品 | 乙 | 鞠承,姚学禹 | 6780 | 6720 | 0.9912 | 11700 | 0.1 | 760 | 850平整用Ra0.8-1.0μm毛化辊平整.厚度公差：0.095-0.105mm | 板面 色差条印/夹纸内100米传粘钢印重平后松花印【退平整】 | 20100142 | 轧硬 | 0.4*760-SPCC | 30210015 | 光亮卷 | 0.1*760*11700 |  | 60 | MO000539 | MO000539-008-01 | YG001 | 优钢前处理 | 13750 | 2024-05-28 | 2024-06-07 | 2 | 2024-06-16 15:52:29 | 2024-06-16 15:54:25 | 江苏东方九天新能源材料有限公司 | 154990 | 鞠承 |  |  | 0.1 | 11760 | 760 | 1 | JG12240550461 | 轧0.1，米数控制在23700-23800米，脱脂分一包10500米。 | 1 | R乳化斑,S色差,S色差条印,Z振纹 | 是 | 是 | 4640 | 8
最终平整 | JG12240550462 | JG1224055046 | 东方850平整 | 合格 | 合格品 | 乙 | 鞠承,姚学禹 | 6615 | 6600 | 0.9977 | 11520 | 0.1 | 760 | 850平整用Ra0.8-1.0μm毛化辊平整.厚度公差：0.095-0.105mm | 表面色差条印/振纹/来料下表面操10CM 处点辊印 | 20100142 | 轧硬 | 0.4*760-SPCC | 30210015 | 光亮卷 | 0.1*760*11520 |  | 60 | MO000539 | MO000539-008-02 | YG001 | 优钢前处理 | 13750 | 2024-05-28 | 2024-06-07 | 2 | 2024-06-16 15:05:44 | 2024-06-16 15:08:01 | 江苏东方九天新能源材料有限公司 | 154990 | 鞠承 |  |  | 0.1 | 11450 | 760 | 1 | JG12240550462 | 轧0.1，米数控制在23700-23800米，脱脂分一包10500米。 | 1 | R乳化斑,S色差,S色差条印,Z振纹,D点辊印 | 是 | 是 | 4640 | 8
最终平整 | JG12240550152 | JG1224055015 | 东方850平整 | 合格 | 合格品 | 乙 | 姚学禹,鞠承 | 6100 | 6090 | 0.9984 | 10590 | 0.1 | 760 | 850平整用Ra0.8-1.0μm毛化辊平整.厚度公差：0.095-0.105mm | 表面色差条印 | 20100142 | 轧硬 | 0.4*760-SPCC | 30210015 | 光亮卷 | 0.1*760*10590 |  | 60 | MO000539 | MO000539-003-02 | YG001 | 优钢前处理 | 13970 | 2024-05-28 | 2024-06-07 | 2 | 2024-06-16 14:18:48 | 2024-06-16 14:19:28 | 江苏东方九天新能源材料有限公司 | 154973 | 鞠承 |  |  | 0.1 | 10530 | 760 | 1 | JG12240550152 | 轧0.1，米数控制在23700-23800米，脱脂分一包10500米。 | 1 | R乳化斑,S色差,S色差条印 | 是 | 是 | 3109 | 3
最终平整 | JG122405501511 | JG1224055015 | 东方850平整 | 合格 | 合格品 | 乙 | 鞠承,姚学禹 | 7765 | 6700 | 0.8628 | 11740 | 0.1 | 760 | 850平整用Ra0.8-1.0μm毛化辊平整.厚度公差：0.095-0.105mm | 表面色差条印/来料两边10CM内轻微花辊印 | 20100142 | 轧硬 | 0.4*760-SPCC | 30210015 | 光亮卷 | 0.1*760*11740 |  | 60 | MO000539 | MO000539-003-01-01 | YG001 | 优钢前处理 | 13970 | 2024-05-28 | 2024-06-07 | 2 | 2024-06-16 13:48:09 | 2024-06-16 13:52:38 | 江苏东方九天新能源材料有限公司 |  | 鞠承 |  | 1 | 0.1 | 13500 | 760 | 1 | JG122405501511 | 轧0.1，米数控制在23700-23800米，脱脂分一包10500米。 | 1 | R乳化斑,S色差,S色差条印 | 是 | 是 | 3109 | 3
最终平整 | JG122405501512 | JG1224055015 | 东方850平整 | 其他入库 | 协议品 | 乙 | 鞠承,姚学禹 | 1060.68 | 1060 | 0.9994 | 1840 | 0.1 | 760 | 850平整用Ra0.8-1.0μm毛化辊平整.厚度公差：0.095-0.105mm | 表面色差条印/1420米松包打皱松花印印重，未取样测性能 | 20100142 | 轧硬 | 0.4*760-SPCC | 30210015 | 光亮卷 | 0.1-SPCC |  | 60 | MO000539 | MO000539-003-01-02 | YG001 | 优钢前处理 | 13970 | 2024-05-28 | 2024-06-07 | 2 | 2024-06-16 13:48:09 | 2024-06-16 13:52:38 | 江苏东方九天新能源材料有限公司 |  | 鞠承 |  | 1 | 0.1 | 13500 | 760 | 1 | JG122405501512 | 轧0.1，米数控制在23700-23800米，脱脂分一包10500米。 | 1 | R乳化斑,S色差,S色差条印,S松花印 | 是 | 是 | 3109 | 3
最终平整 | JG12240502492 | JG1224050249 | 东方850平整 | 合格 | 合格品 | 乙 | 姚学禹,鞠承 | 5785 | 5720 | 0.9888 | 9930 | 0.1 | 760 | 平整 | 表面色差条印 | 20100142 | 轧硬 | 0.4*760-SPCC | 30210015 | 光亮卷 | 0.1*760*9930 |  | 60 | MO000588 | MO000588-003-02 | YG001 | 优钢前处理 | 13785 | 2024-06-01 | 2024-06-11 | 2 | 2024-06-16 12:56:02 | 2024-06-16 12:57:35 | 江苏东方九天新能源材料有限公司 | 159511 | 鞠承 |  |  | 0.1 | 10000 | 760 | 1 | JG12240502492 | 轧0.1，米数控制在23700-23800米，脱脂分一包10500米。 | 1 | R乳化斑,S色差,S色差条印 | 是 | 是 | 4256 | 3
最终平整 | JG12240550731 | JG1224055073 | 东方850平整 | 合格 | 合格品 | 乙 | 鞠承,姚学禹 | 7300 | 7200 | 0.9863 | 12600 | 0.1 | 760 | 平整 | 来料操起筋重平后轻微/尾300米传3-5CM粘钢印 | 20100142 | 轧硬 | 0.4*760-SPCC | 30210015 | 光亮卷 | 0.1*760*12600 |  | 60 | MO000585 | MO000585-007-01 | YG001 | 优钢前处理 | 13575 | 2024-05-31 | 2024-06-10 | 2 | 2024-06-16 09:41:38 | 2024-06-16 09:45:05 | 江苏东方九天新能源材料有限公司 | 155700 | 鞠承 |  |  | 0.1 | 12750 | 760 | 1 | JG12240550731 | 轧0.1，米数控制在23200-23300米，脱脂分一包10400米。 | 1 | S色差,N粘钢折印,Q起筋 | 是 | 是 | 4082 | 7
最终平整 | JG12240550732 | JG1224055073 | 东方850平整 | 合格 | 合格品 | 乙 | 鞠承 | 5940 | 5940 | 1 | 10420 | 0.1 | 760 | 平整 |  | 20100142 | 轧硬 | 0.4*760-SPCC | 30210015 | 光亮卷 | 0.1*760*10420 |  | 60 | MO000585 | MO000585-007-02 | YG001 | 优钢前处理 | 13575 | 2024-05-31 | 2024-06-10 | 2 | 2024-06-15 23:56:40 | 2024-06-15 23:57:32 | 江苏东方九天新能源材料有限公司 | 155700 | 鞠承 |  |  | 0.1 | 10350 | 760 | 1 | JG12240550732 | 轧0.1，米数控制在23200-23300米，脱脂分一包10400米。 | 1 |  | 是 | 是 | 4082 | 7
最终平整 | JG12240550362 | JG1224055036 | 东方850平整 | 合格 | 让步接收 | 乙 | 鞠承,姚学禹 | 5730 | 5750 | 1.0035 | 10080 | 0.1 | 760 | 850平整用Ra0.8-1.0μm毛化辊平整.厚度公差：0.095-0.105mm | 5726米传36CM0.14 | 20100142 | 轧硬 | 0.4*760-SPCC | 30210015 | 光亮卷 | 0.1*760*10080 |  | 60 | MO000539 | MO000539-006-02 | YG001 | 优钢前处理 | 13900 | 2024-05-28 | 2024-06-07 | 2 | 2024-06-15 22:54:47 | 2024-06-15 22:55:53 | 江苏东方九天新能源材料有限公司 | 154985 | 鞠承 |  |  | 0.1 | 10000 | 760 | 1 | JG12240550362 | 轧0.1，米数控制在23700-23800米，脱脂分一包10500米。 | 1 | S色差,N粘钢折印,Z振纹,K孔洞 | 是 | 是 | 4284 | 6
最终平整 | JG12240502422 | JG1224050242 | 东方850平整 | 合格 | 合格品 | 乙 | 姚学禹,鞠承 | 4530 | 4480 | 0.989 | 6400 | 0.125 | 760 | 平整 |  | 20100142 | 轧硬 | 0.4*760-SPCC | 30210004 | 光亮卷 | 0.125*760*6400 |  | 60 | MO000628 | MO000628-001-02 | KSFW001 | 东方小品种钢前处理 0.67（昆山富维 厚度公差：0.660-0.670mm,光泽度大于150GU（横向、纵向），粗糙度：Ra0.2-0.45um.硬度：HV80-110） | 13810 | 2024-06-04 | 2024-06-14 | 2 | 2024-06-15 22:21:14 | 2024-06-15 22:22:27 | 江苏东方九天新能源材料有限公司 | 160994 | 鞠承 |  |  | 0.125 | 6450 | 760 | 1 | JG12240502422 | 轧0.125mm，公差要求+0/-0.01mm，米数控制在19200-19400米，脱脂分一包13000米 | 1 | S色差,N粘钢折印,Z振纹 | 是 | 是 | 5761 | 1
最终平整 | JG12240550562 | JG1224055056 | 东方850平整 | 合格 | 让步接收 | 乙 | 姚学禹,鞠承 | 4420 | 4410 | 0.9977 | 6280 | 0.125 | 760 | 平整 | 尾500米传10-30CM粘钢印 | 20100142 | 轧硬 | 0.4*760-SPCC | 30210004 | 光亮卷 | 0.125*760*6280 |  | 60 | MO000628 | MO000628-005-02 | KSFW001 | 东方小品种钢前处理 0.67（昆山富维 厚度公差：0.660-0.670mm,光泽度大于150GU（横向、纵向），粗糙度：Ra0.2-0.45um.硬度：HV80-110） | 13820 | 2024-06-04 | 2024-06-14 | 2 | 2024-06-15 21:52:34 | 2024-06-15 21:53:52 | 江苏东方九天新能源材料有限公司 | 160998 | 鞠承 |  |  | 0.125 | 6250 | 760 | 1 | JG12240550562 | 轧0.125mm，公差要求+0/-0.01mm，米数控制在19200-19400米，脱脂分一包13000米 | 1 | S色差,N粘钢折印,Z振纹 | 是 | 是 | 4282 | 5
最终平整 | JG12240502432 | JG1224050243 | 东方850平整 | 合格 | 合格品 | 乙 | 鞠承,姚学禹 | 4410 | 4400 | 0.9977 | 6270 | 0.125 | 760 | 平整 |  | 20100142 | 轧硬 | 0.4*760-SPCC | 30210004 | 光亮卷 | 0.125*760*6270 |  | 60 | MO000628 | MO000628-002-02 | KSFW001 | 东方小品种钢前处理 0.67（昆山富维 厚度公差：0.660-0.670mm,光泽度大于150GU（横向、纵向），粗糙度：Ra0.2-0.45um.硬度：HV80-110） | 13830 | 2024-06-04 | 2024-06-14 | 2 | 2024-06-15 21:13:35 | 2024-06-15 21:17:19 | 江苏东方九天新能源材料有限公司 | 160995 | 鞠承 |  |  | 0.125 | 6250 | 760 | 1 | JG12240502432 | 轧0.125mm，公差要求+0/-0.01mm，米数控制在19200-19400米，脱脂分一包13000米 | 1 | B白条纹,S色差,B白斑 | 是 | 是 | 4724 | 2
最终平整 | JG12240551421 | JG1224055142 | 东方850平整 | 合格 | 让步接收 | 乙 | 鞠承,姚学禹 | 4435 | 4430 | 0.9989 | 6300 | 0.125 | 760 | 平整 | 6019米传30CM处，一个6.93mm2的针眼孔洞/来料操10CM2条白条印重 | 20100142 | 轧硬 | 0.4*760-SPCC | 30210004 | 光亮卷 | 0.125*760*6300 |  | 60 | MO000628 | MO000628-007-01 | KSFW001 | 东方小品种钢前处理 0.67（昆山富维 厚度公差：0.660-0.670mm,光泽度大于150GU（横向、纵向），粗糙度：Ra0.2-0.45um.硬度：HV80-110） | 13820 | 2024-06-04 | 2024-06-14 | 2 | 2024-06-15 20:49:10 | 2024-06-15 20:50:30 | 江苏东方九天新能源材料有限公司 | 161000 | 鞠承 |  |  | 0.125 | 6250 | 760 | 1 | JG12240551421 | 轧0.125mm，公差要求+0/-0.01mm，米数控制在19200-19400米，脱脂分一包13000米 | 1 | B白条纹,S色差,B白斑,N粘钢折印,K孔洞 | 是 | 是 | 4563 | 7
最终平整 | JG12240550552 | JG1224055055 | 东方850平整 | 合格 | 合格品 | 乙 | 鞠承,姚学禹 | 4375 | 4390 | 1.0034 | 6190 | 0.125 | 760 | 平整 | 来料操10CM内2条白条印重/内1000米传20-30CM缩芯折印 | 20100142 | 轧硬 | 0.4*760-SPCC | 30210004 | 光亮卷 | 0.125*760*6190 |  | 60 | MO000628 | MO000628-006-02 | KSFW001 | 东方小品种钢前处理 0.67（昆山富维 厚度公差：0.660-0.670mm,光泽度大于150GU（横向、纵向），粗糙度：Ra0.2-0.45um.硬度：HV80-110） | 13800 | 2024-06-04 | 2024-06-14 | 2 | 2024-06-15 20:27:03 | 2024-06-15 20:28:33 | 江苏东方九天新能源材料有限公司 | 160999 | 鞠承 |  |  | 0.125 | 6140 | 760 | 1 | JG12240550552 | 轧0.125mm，公差要求+0/-0.01mm，米数控制在19200-19400米，脱脂分一包13000米 | 1 | B白条纹,S色差,B白斑,N粘钢折印 | 是 | 是 | 4280 | 6
最终平整 | JG12240550391 | JG1224055039 | 东方850平整 | 合格 | 合格品 | 乙 | 姚学禹,鞠承 | 4540 | 4500 | 0.9912 | 6450 | 0.125 | 760 | 平整 | 来料操10CM内2条白条印重 | 20100142 | 轧硬 | 0.4*760-SPCC | 30210004 | 光亮卷 | 0.125*760*6450 |  | 60 | MO000628 | MO000628-003-01 | KSFW001 | 东方小品种钢前处理 0.67（昆山富维 厚度公差：0.660-0.670mm,光泽度大于150GU（横向、纵向），粗糙度：Ra0.2-0.45um.硬度：HV80-110） | 13800 | 2024-06-04 | 2024-06-14 | 2 | 2024-06-15 20:04:28 | 2024-06-15 20:06:53 | 江苏东方九天新能源材料有限公司 | 160996 | 鞠承 |  |  | 0.125 | 6450 | 760 | 1 | JG12240550391 | 轧0.125mm，公差要求+0/-0.01mm，米数控制在19200-19400米，脱脂分一包13000米 | 1 | B白条纹,S色差,B白斑 | 是 | 是 | 6218 | 3
最终平整 | JG12240551422 | JG1224055142 | 东方850平整 | 合格 | 合格品 | 甲 | 陈俊华,钱琨 | 9245 | 9240 | 0.9995 | 13200 | 0.125 | 760 | 平整 | 来料板面色差印 | 20100142 | 轧硬 | 0.4*760-SPCC | 30210004 | 光亮卷 | 0.125*760*13200 |  | 60 | MO000628 | MO000628-007-02 | KSFW001 | 东方小品种钢前处理 0.67（昆山富维 厚度公差：0.660-0.670mm,光泽度大于150GU（横向、纵向），粗糙度：Ra0.2-0.45um.硬度：HV80-110） | 13820 | 2024-06-04 | 2024-06-14 | 2 | 2024-06-15 15:32:09 | 2024-06-15 15:33:44 | 江苏东方九天新能源材料有限公司 | 161000 | 陈俊华 |  |  | 0.125 | 13060 | 760 | 1 | JG12240551422 | 轧0.125mm，公差要求+0/-0.01mm，米数控制在19200-19400米，脱脂分一包13000米 | 1 | S色差 | 是 | 是 | 4563 | 7
最终平整 | JG12240502431 | JG1224050243 | 东方850平整 | 合格 | 合格品 | 甲 | 陈俊华,钱琨 | 9205 | 9210 | 1.0005 | 13140 | 0.125 | 760 | 平整 | 来料操色差印，偶有黄斑。白斑点多，13058.6米传630.2MM1.91MM2 | 20100142 | 轧硬 | 0.4*760-SPCC | 30210004 | 光亮卷 | 0.125*760*13140 |  | 60 | MO000628 | MO000628-002-01 | KSFW001 | 东方小品种钢前处理 0.67（昆山富维 厚度公差：0.660-0.670mm,光泽度大于150GU（横向、纵向），粗糙度：Ra0.2-0.45um.硬度：HV80-110） | 13830 | 2024-06-04 | 2024-06-14 | 2 | 2024-06-15 13:46:32 | 2024-06-15 13:48:30 | 江苏东方九天新能源材料有限公司 | 160995 | 陈俊华 |  |  | 0.125 | 13000 | 760 | 1 | JG12240502431 | 轧0.125mm，公差要求+0/-0.01mm，米数控制在19200-19400米，脱脂分一包13000米 | 1 | S色差,H黄斑,B白斑,K孔洞 | 是 | 是 | 4724 | 2
最终平整 | JG12240550551 | JG1224055055 | 东方850平整 | 合格 | 合格品 | 甲 | 陈俊华,钱琨 | 9240 | 9260 | 1.0022 | 13100 | 0.125 | 760 | 平整 | 来料版型差，尾500米操粘钢印3CM，尾300米白斑点多，色差重；737.9-771.1米传9.3-10.2MM6个，其中3个0.28-0.64,3个1.06-1.56MM2 | 20100142 | 轧硬 | 0.4*760-SPCC | 30210004 | 光亮卷 | 0.125*760*13100 |  | 60 | MO000628 | MO000628-006-01 | KSFW001 | 东方小品种钢前处理 0.67（昆山富维 厚度公差：0.660-0.670mm,光泽度大于150GU（横向、纵向），粗糙度：Ra0.2-0.45um.硬度：HV80-110） | 13800 | 2024-06-04 | 2024-06-14 | 2 | 2024-06-15 12:58:30 | 2024-06-15 13:02:18 | 江苏东方九天新能源材料有限公司 | 160999 | 陈俊华 |  |  | 0.125 | 12960 | 760 | 1 | JG12240550551 | 轧0.125mm，公差要求+0/-0.01mm，米数控制在19200-19400米，脱脂分一包13000米 | 1 | K孔洞,N粘钢折印,B白斑,S色差 | 是 | 是 | 4280 | 6
最终平整 | JG12240550392 | JG1224055039 | 东方850平整 | 合格 | 合格品 | 甲 | 陈俊华,钱琨 | 9140 | 9140 | 1 | 13150 | 0.125 | 760 | 平整 | 来料色差，平后明显；内250米左右松花印重，已夹纸 | 20100142 | 轧硬 | 0.4*760-SPCC | 30210004 | 光亮卷 | 0.125*760*13150 |  | 60 | MO000628 | MO000628-003-02 | KSFW001 | 东方小品种钢前处理 0.67（昆山富维 厚度公差：0.660-0.670mm,光泽度大于150GU（横向、纵向），粗糙度：Ra0.2-0.45um.硬度：HV80-110） | 13800 | 2024-06-04 | 2024-06-14 | 2 | 2024-06-15 11:24:02 | 2024-06-15 11:27:00 | 江苏东方九天新能源材料有限公司 | 160996 | 陈俊华 |  |  | 0.125 | 13000 | 760 | 1 | JG12240550392 | 轧0.125mm，公差要求+0/-0.01mm，米数控制在19200-19400米，脱脂分一包13000米 | 1 | S色差,S松花印 | 是 | 是 | 6218 | 3
最终平整 | JG12240550361 | JG1224055036 | 东方850平整 | 合格 | 合格品 | 甲 | 陈俊华,钱琨 | 7225 | 7210 | 0.9979 | 12660 | 0.1 | 760 | 850平整用Ra0.8-1.0μm毛化辊平整.厚度公差：0.095-0.105mm | 来料轻微色差，偶有黄斑 | 20100142 | 轧硬 | 0.4*760-SPCC | 30210015 | 光亮卷 | 0.1*760*12660 |  | 60 | MO000539 | MO000539-006-01 | YG001 | 优钢前处理 | 13900 | 2024-05-28 | 2024-06-07 | 2 | 2024-06-15 10:28:52 | 2024-06-15 10:30:36 | 江苏东方九天新能源材料有限公司 | 154985 | 陈俊华 |  |  | 0.1 | 12580 | 760 | 1 | JG12240550361 | 轧0.1，米数控制在23700-23800米，脱脂分一包10500米。 | 1 | S色差,H黄斑 | 是 | 是 | 4284 | 6
最终平整 | JG122405504411 | JG1224055044 | 东方850平整 | 合格 | 合格品 | 甲 | 陈俊华,钱琨 | 7600 | 5760 | 0.7579 | 10000 | 0.1 | 760 | 850平整用Ra0.8-1.0μm毛化辊平整.厚度公差：0.095-0.105mm | 轻微色差；1829.3米传495.8MM0.42MM2 | 20100142 | 轧硬 | 0.4*760-SPCC | 30210015 | 光亮卷 | 0.1*760*10000 |  | 60 | MO000578 | MO000578-004-01-01 | YG001 | 优钢前处理 | 13830 | 2024-05-31 | 2024-06-10 | 2 | 2024-06-15 09:57:41 | 2024-06-15 10:00:34 | 江苏东方九天新能源材料有限公司 |  | 陈俊华 |  | 1 | 0.1 | 13100 | 760 | 1 | JG122405504411 | 轧0.1，米数控制在23700-23800米，脱脂分一包10500米。 | 1 | S色差,K孔洞 | 是 | 是 | 4308 | 4
最终平整 | JG122405504412 | JG1224055044 | 东方850平整 | 合格 | 合格品 | 甲 | 陈俊华,钱琨 | 1832.41 | 1830 | 0.9987 | 3200 | 0.1 | 760 | 850平整用Ra0.8-1.0μm毛化辊平整.厚度公差：0.095-0.105mm | 轻微色差，尾500米操5CM粘钢印 | 20100142 | 轧硬 | 0.4*760-SPCC | 30210015 | 光亮卷 | 0.1*760*3200 |  | 60 | MO000578 | MO000578-004-01-02 | YG001 | 优钢前处理 | 13830 | 2024-05-31 | 2024-06-10 | 2 | 2024-06-15 09:57:41 | 2024-06-15 10:00:34 | 江苏东方九天新能源材料有限公司 |  | 陈俊华 |  | 1 | 0.1 | 13100 | 760 | 1 | JG122405504412 | 轧0.1，米数控制在23700-23800米，脱脂分一包10500米。 | 1 | S色差 | 是 | 是 | 4308 | 4
一次平整 | JG1224055032 | JG1224055032 | 东方850平整 | 合格 | 合格品 | 乙 | 鞠承,姚学禹 | 13400 | 13350 | 0.9963 | 22670 | 0.4 | 760 | 改平 |  | 20100142 | 轧硬 | 0.4*760-SPCC | 30210015 | 光亮卷 | 0.1-SPCC |  | 40 | MO000735 | MO000735-001 | NDHJ001 | 预镀镍模板 | 13790 | 2024-06-14 | 2024-06-14 | 2 | 2024-06-15 07:59:51 | 2024-06-15 08:00:38 | 江苏东方九天新能源材料有限公司 | 154186 | 鞠承 |  |  | 0.4 | 22670 | 760 | 1 | JG1224055032 | 轧0.1，米数控制在23700-23800米，脱脂分一包10500米。 |  |  | 否 | 否 | 6 | 1
最终平整 | JG12240502421 | JG1224050242 | 东方850平整 | 合格 | 合格品 | 乙 | 鞠承,姚学禹 | 9135 | 9135 | 1 | 13000 | 0.125 | 760 | 平整 | 操20CM处色差条印重 | 20100142 | 轧硬 | 0.4*760-SPCC | 30210004 | 光亮卷 | 0.125*760*13000 |  | 60 | MO000628 | MO000628-001-01 | KSFW001 | 东方小品种钢前处理 0.67（昆山富维 厚度公差：0.660-0.670mm,光泽度大于150GU（横向、纵向），粗糙度：Ra0.2-0.45um.硬度：HV80-110） | 13810 | 2024-06-04 | 2024-06-14 | 2 | 2024-06-15 07:21:13 | 2024-06-15 07:23:17 | 江苏东方九天新能源材料有限公司 | 160994 | 鞠承 |  |  | 0.125 | 13000 | 760 | 1 | JG12240502421 | 轧0.125mm，公差要求+0/-0.01mm，米数控制在19200-19400米，脱脂分一包13000米 | 1 | B白条纹,B白斑,S色差条印,Z振纹 | 是 | 是 | 5761 | 1
最终平整 | JL12240500051 | JL1224050005 | 东方850平整 | 待判定 | 返工 | 乙 | 鞠承,姚学禹 | 2925.67 | 2890 | 0.9878 | 900 | 0.67 | 610 | 850平整用Ra1.0-1.2μm毛化辊，厚度公差：0.660-0.680mm，硬度85-105HV，粗糙度0.5-0.8μm. | 50米传脱脂停机斑 | 20100130 | 轧硬 | 1.2*610-SPCC | 31010082 | 小品种钢卷 | 0.67-SPCC |  | 50 | MO000683 | MO000683-001-01 | KSFW001 | 东方小品种钢前处理 0.67（昆山富维 厚度公差：0.660-0.670mm,光泽度大于150GU（横向、纵向），粗糙度：Ra0.2-0.45um.硬度：HV80-110） | 6000 | 2024-06-07 | 2024-06-17 | 2 | 2024-06-15 07:17:18 | 2024-06-15 07:20:36 | 江苏东方九天新能源材料有限公司 |  | 鞠承 |  | 1 | 0.67 | 1800 | 610 | 1 | JL12240500051 | 昆山宝必达：（0.67）厚度±0.01mm，HV85-105,粗糙度0.5-0.8μM，卷重2-3吨 | 1 | S色差,X线条印,T停机斑 | 否 | 否 |  | 1
最终平整 | JL12240500052 | JL1224050005 | 东方850平整 | 其他入库 | 半成品退库 | 乙 | 鞠承,姚学禹 | 2814.32 | 2780 | 0.9878 | 860 | 0.67 | 610 | 850平整用Ra1.0-1.2μm毛化辊，厚度公差：0.660-0.680mm，硬度85-105HV，粗糙度0.5-0.8μm. | 580米后整板面粘钢印重 | 20100130 | 轧硬 | 1.2*610-SPCC | 20200098 | 小品种钢半成品 | 0.67-SPCC |  | 50 | MO000683 | MO000683-001-02 | KSFW001 | 东方小品种钢前处理 0.67（昆山富维 厚度公差：0.660-0.670mm,光泽度大于150GU（横向、纵向），粗糙度：Ra0.2-0.45um.硬度：HV80-110） | 6000 | 2024-06-07 | 2024-06-17 | 2 | 2024-06-15 07:17:18 | 2024-06-15 07:20:36 | 江苏东方九天新能源材料有限公司 |  | 鞠承 |  | 1 | 0.67 | 1800 | 610 | 1 | JL12240500052 | 昆山宝必达：（0.67）厚度±0.01mm，HV85-105,粗糙度0.5-0.8μM，卷重2-3吨 | 1 | S色差,X线条印,N粘钢折印 | 关闭 | 是 |  | 1
最终平整 | JG12240502491 | JG1224050249 | 东方850平整 | 合格 | 让步接收 | 乙 | 鞠承,姚学禹 | 7400 | 7410 | 1.0014 | 12900 | 0.1 | 760 | 平整 | 来料板面2条白条印重平后明显/夹纸内100米操粘钢缺口【退平整】】 | 20100142 | 轧硬 | 0.4*760-SPCC | 30210015 | 光亮卷 | 0.1*760*12900 |  | 60 | MO000588 | MO000588-003-01 | YG001 | 优钢前处理 | 13785 | 2024-06-01 | 2024-06-11 | 2 | 2024-06-15 06:01:02 | 2024-06-15 06:03:38 | 江苏东方九天新能源材料有限公司 | 159511 | 鞠承 |  |  | 0.1 | 12800 | 760 | 1 | JG12240502491 | 轧0.1，米数控制在23700-23800米，脱脂分一包10500米。 | 1 | S色差,B白条纹,R乳化斑 | 是 | 是 | 4256 | 3
最终平整 | JG12240550442 | JG1224055044 | 东方850平整 | 合格 | 让步接收 | 乙 | 鞠承,姚学禹 | 6040 | 6020 | 0.9967 | 10520 | 0.1 | 760 | 850平整用Ra0.8-1.0μm毛化辊平整.厚度公差：0.095-0.105mm | 8898米传22CM0.12/10473-10478米传68CM3个0.21-0.85/尾300米传3-10CM粘钢印 | 20100142 | 轧硬 | 0.4*760-SPCC | 30210015 | 光亮卷 | 0.1*760*10520 |  | 60 | MO000578 | MO000578-004-02 | YG001 | 优钢前处理 | 13830 | 2024-05-31 | 2024-06-10 | 2 | 2024-06-15 05:11:12 | 2024-06-15 05:12:59 | 江苏东方九天新能源材料有限公司 | 155683 | 鞠承 |  |  | 0.1 | 10485 | 760 | 1 | JG12240550442 | 轧0.1，米数控制在23700-23800米，脱脂分一包10500米。 | 1 | S色差,B白条纹,N粘钢折印,K孔洞 | 是 | 是 | 4308 | 4
最终平整 | JL112404000421 | JL11240400042 | 东方850平整 | 待判定 | 返工 | 乙 | 鞠承,姚学禹 | 2791.93 | 2730 | 0.9778 | 850 | 0.67 | 610 | 850平整用Ra1.0-1.2μm毛化辊，厚度公差：0.660-0.680mm，硬度85-105HV，粗糙度0.5-0.8μm. | 来料传0.68操0.669平后传0.67操0.661跳动0.671-0.679 | 20100130 | 轧硬 | 1.2*610-SPCC | 31010082 | 小品种钢卷 |  |  | 50 | MO000683 | MO000683-002-01 | KSFW001 | 东方小品种钢前处理 0.67（昆山富维 厚度公差：0.660-0.670mm,光泽度大于150GU（横向、纵向），粗糙度：Ra0.2-0.45um.硬度：HV80-110） | 5905 | 2024-06-07 | 2024-06-17 | 2 | 2024-06-14 22:48:56 | 2024-06-14 23:18:54 | 江苏东方九天新能源材料有限公司 |  | 鞠承 |  | 1 | 0.67 | 1750 | 610 | 1 | JL112404000421 | 昆山宝必达：（0.67）厚度±0.01mm，HV85-105,粗糙度0.5-0.8μM，卷重2-3吨 | 1 | S色差,X线条印,Y氧化边,B白斑,H厚薄公差 | 否 | 否 |  | 2
最终平整 | JL112404000422 | JL11240400042 | 东方850平整 | 其他入库 | 半成品退库 | 乙 | 鞠承,姚学禹 | 2843.06 | 2780 | 0.9778 | 860 | 0.67 | 610 | 850平整用Ra1.0-1.2μm毛化辊，厚度公差：0.660-0.680mm，硬度85-105HV，粗糙度0.5-0.8μm. | 550米后整表面粘钢印 | 20100130 | 轧硬 | 1.2*610-SPCC | 20200098 | 小品种钢半成品 | 0.67-SPCC |  | 50 | MO000683 | MO000683-002-02 | KSFW001 | 东方小品种钢前处理 0.67（昆山富维 厚度公差：0.660-0.670mm,光泽度大于150GU（横向、纵向），粗糙度：Ra0.2-0.45um.硬度：HV80-110） | 5905 | 2024-06-07 | 2024-06-17 | 2 | 2024-06-14 22:48:56 | 2024-06-14 23:18:54 | 江苏东方九天新能源材料有限公司 |  | 鞠承 |  | 1 | 0.67 | 1750 | 610 | 1 | JL112404000422 | 昆山宝必达：（0.67）厚度±0.01mm，HV85-105,粗糙度0.5-0.8μM，卷重2-3吨 | 1 | S色差,Y氧化边,X线条印,N粘钢折印 | 关闭 | 是 |  | 2
最终平整 | DL00240600032 | DL0024060003 | 东方850平整 | 合格 | 让步接收 | 甲 | 陈俊华,钱琨 | 2347.8 | 2150 | 0.9158 | 1000 | 0.5 | 565 | 850平整用Ra0.4-0.6μm毛化辊，厚度公差：0.495-0.505mm，硬度80-110HV，粗糙度Ra0.2-0.5μm，纵向、横向光泽度大于160GU. | 上板面中间细划伤，平后强光下能见；下板面中间点辊印 | 20100072 | 轧硬 | 0.6*565-SPCC | 31010062 | 小品种钢卷 | 0.5-SPCC |  | 50 | MO000667 | MO000667-001-02 | KSFW001 | 东方小品种钢前处理 0.67（昆山富维 厚度公差：0.660-0.670mm,光泽度大于150GU（横向、纵向），粗糙度：Ra0.2-0.45um.硬度：HV80-110） | 5615 | 2024-06-06 | 2024-06-16 | 2 | 2024-06-14 20:05:14 | 2024-06-14 20:10:15 | 江苏东方九天新能源材料有限公司 |  | 陈俊华 |  | 1 | 0.5 | 2480 | 565 | 1 | DL00240600032 | 昆山富维：（0.5）厚度公差：+/-0.005mm，HV80-110,粗糙度0.2-0.5um，细毛化面，光泽度纵向大于170GU，光泽度横向大于160GU，卷重2-3吨，取A4纸贴打包后贴外面 | 1 | X细划伤,D点辊印 | 是 | 是 | 3572 | 1
最终平整 | DL00240600031 | DL0024060003 | 东方850平整 | 其他入库 | 半成品退库 | 甲 | 陈俊华,钱琨 | 3112.19 | 2850 | 0.9158 | 1280 | 0.5 | 565 | 850平整用Ra0.4-0.6μm毛化辊，厚度公差：0.495-0.505mm，硬度80-110HV，粗糙度Ra0.2-0.5μm，纵向、横向光泽度大于160GU. | 来料上板面中间细划伤，平后强光下能见；下板面中间点辊印 | 20100072 | 轧硬 | 0.6*565-SPCC | 20200061 | 小品种钢半成品 | 0.5-SPCC |  | 50 | MO000667 | MO000667-001-01 | KSFW001 | 东方小品种钢前处理 0.67（昆山富维 厚度公差：0.660-0.670mm,光泽度大于150GU（横向、纵向），粗糙度：Ra0.2-0.45um.硬度：HV80-110） | 5615 | 2024-06-06 | 2024-06-16 | 2 | 2024-06-14 20:05:14 | 2024-06-14 20:10:15 | 江苏东方九天新能源材料有限公司 |  | 陈俊华 |  | 1 | 0.5 | 2480 | 565 | 1 | DL00240600031 | 昆山富维：（0.5）厚度公差：+/-0.005mm，HV80-110,粗糙度0.2-0.5um，细毛化面，光泽度纵向大于170GU，光泽度横向大于160GU，卷重2-3吨，取A4纸贴打包后贴外面 | 1 | X细划伤,D点辊印 | 是 | 是 | 3572 | 1
最终平整 | JL002404012211 | JL0024040122 | 东方750平整 | 合格 | 让步接收 | 乙 | 龚政 | 3017.53 | 2975 | 0.9859 | 4350 | 0.15 | 610 | 东莞鸿力：750平整用超光棍Ra<0.1μm平整、厚度公差：0.14-0.15mm、硬度90-110HV,粗糙度Ra≤0.15μm |  | 20100082 | 轧硬 | 0.6*610-SPCC | 31010010 | 小品种钢卷 | 0.15-SPCC |  | 60 | MO000433 | MO000433-001-01-01 | YG001 | 优钢前处理 | 12480 | 2024-05-23 | 2024-05-23 | 2 | 2024-06-13 12:22:53 | 2024-06-14 15:55:25 | 江苏东方九天新能源材料有限公司 |  | 龚政 |  | 1 | 0.15 | 8400 | 610 | 1 | JL002404012211 | 东莞鸿力：厚度-0.01，HV90-110粗糙度≤0.15，卷重在2-3.5吨 | 1 |  | 关闭 | 是 | 13090 | 1
最终平整 | JL002404012212 | JL0024040122 | 东方750平整 | 合格 | 让步接收 | 乙 | 龚政 | 3012.46 | 2970 | 0.9859 | 4310 | 0.15 | 610 | 东莞鸿力：750平整用超光棍Ra<0.1μm平整、厚度公差：0.14-0.15mm、硬度90-110HV,粗糙度Ra≤0.15μm |  | 20100082 | 轧硬 | 0.6*610-SPCC | 31010010 | 小品种钢卷 | 0.15-SPCC |  | 60 | MO000433 | MO000433-001-01-02 | YG001 | 优钢前处理 | 12480 | 2024-05-23 | 2024-05-23 | 2 | 2024-06-13 12:22:53 | 2024-06-14 15:55:24 | 江苏东方九天新能源材料有限公司 |  | 龚政 |  | 1 | 0.15 | 8400 | 610 | 1 | JL002404012212 | 东莞鸿力：厚度-0.01，HV90-110粗糙度≤0.15，卷重在2-3.5吨 | 1 |  | 关闭 | 是 | 13090 | 1
最终平整 | JG12240550132 | JG1224055013 | 东方750平整 | 合格 | 合格品 | 甲 | 丁振,龚政 | 6740 | 6730 | 0.9985 | 12690 | 0.1 | 710 | 850平整用Ra0.8-1.0μm毛化辊平整.厚度公差：0.095-0.105mm |  | 20100028 | 轧硬 | 0.4*710-SPCC | 30210015 | 光亮卷 | 0.1*710*12690 |  | 60 | MO000583 | MO000583-013-02 | YG001 | 优钢前处理 | 13650 | 2024-05-31 | 2024-06-10 | 2 | 2024-06-13 19:47:28 | 2024-06-14 09:57:08 | 江苏东方九天新能源材料有限公司 | 155940 | 丁振 |  |  | 0.1 | 12500 | 710 | 1 | JG12240550132 | 轧0.1，米数控制在25100-25200米，脱脂平均分包 | 1 |  | 是 | 是 | 5340 | 13
最终平整 | JG12240550131 | JG1224055013 | 东方750平整 | 合格 | 合格品 | 甲 | 丁振,龚政 | 6835 | 6805 | 0.9956 | 12880 | 0.1 | 710 | 850平整用Ra0.8-1.0μm毛化辊平整.厚度公差：0.095-0.105mm |  | 20100028 | 轧硬 | 0.4*710-SPCC | 30210015 | 光亮卷 | 0.1*710*12880 |  | 60 | MO000583 | MO000583-013-01 | YG001 | 优钢前处理 | 13650 | 2024-05-31 | 2024-06-10 | 2 | 2024-06-13 19:44:14 | 2024-06-14 09:56:35 | 江苏东方九天新能源材料有限公司 | 155940 | 丁振 |  |  | 0.1 | 12670 | 710 | 1 | JG12240550131 | 轧0.1，米数控制在25100-25200米，脱脂平均分包 | 1 | K孔洞 | 是 | 是 | 5340 | 13
最终平整 | JG12240550401 | JG1224055040 | 东方850平整 | 合格 | 让步接收 | 乙 | 鞠承,姚学禹 | 9215 | 9215 | 1 | 13100 | 0.125 | 760 | 平整 | 4624米传64CM0.57 | 20100142 | 轧硬 | 0.4*760-SPCC | 30210004 | 光亮卷 | 0.125*760*13100 |  | 60 | MO000628 | MO000628-004-01 | KSFW001 | 东方小品种钢前处理 0.67（昆山富维 厚度公差：0.660-0.670mm,光泽度大于150GU（横向、纵向），粗糙度：Ra0.2-0.45um.硬度：HV80-110） | 13820 | 2024-06-04 | 2024-06-14 | 2 | 2024-06-14 06:40:03 | 2024-06-14 07:30:06 | 江苏东方九天新能源材料有限公司 | 160997 | 鞠承 |  |  | 0.125 | 13000 | 760 | 1 | JG12240550401 | 轧0.125mm，公差要求+0/-0.01mm，米数控制在19200-19400米，脱脂分一包13000米 | 1 | B白条纹,R乳化斑,S色差条印,K孔洞 | 是 | 是 | 6266 | 4
最终平整 | JG12240550402 | JG1224055040 | 东方850平整 | 合格 | 让步接收 | 乙 | 鞠承,姚学禹 | 4410 | 4410 | 1 | 6260 | 0.125 | 760 | 平整 | 夹纸内60米公差高【退平整】/尾200米表面多处粘钢印】 | 20100142 | 轧硬 | 0.4*760-SPCC | 30210004 | 光亮卷 | 0.125*760*6260 |  | 60 | MO000628 | MO000628-004-02 | KSFW001 | 东方小品种钢前处理 0.67（昆山富维 厚度公差：0.660-0.670mm,光泽度大于150GU（横向、纵向），粗糙度：Ra0.2-0.45um.硬度：HV80-110） | 13820 | 2024-06-04 | 2024-06-14 | 2 | 2024-06-14 06:44:29 | 2024-06-14 06:45:43 | 江苏东方九天新能源材料有限公司 | 160997 | 鞠承 |  |  | 0.125 | 6250 | 760 | 1 | JG12240550402 | 轧0.125mm，公差要求+0/-0.01mm，米数控制在19200-19400米，脱脂分一包13000米 | 1 | B白条纹,R乳化斑,S色差条印,K宽度公差 | 是 | 是 | 6266 | 4
最终平整 | JG12240550561 | JG1224055056 | 东方850平整 | 合格 | 合格品 | 乙 | 鞠承,姚学禹 | 9240 | 9220 | 0.9978 | 13100 | 0.125 | 760 | 平整 | 来料传15CM内白条印重平后明显 | 20100142 | 轧硬 | 0.4*760-SPCC | 30210004 | 光亮卷 | 0.125-SPCC |  | 60 | MO000628 | MO000628-005-01 | KSFW001 | 东方小品种钢前处理 0.67（昆山富维 厚度公差：0.660-0.670mm,光泽度大于150GU（横向、纵向），粗糙度：Ra0.2-0.45um.硬度：HV80-110） | 13820 | 2024-06-04 | 2024-06-14 | 2 | 2024-06-14 05:16:13 | 2024-06-14 06:16:44 | 江苏东方九天新能源材料有限公司 | 160998 | 鞠承 |  |  | 0.125 | 13050 | 760 | 1 | JG12240550561 | 轧0.125mm，公差要求+0/-0.01mm，米数控制在19200-19400米，脱脂分一包13000米 | 1 | B白条纹,R乳化斑,S色差条印 | 是 | 是 | 4282 | 5
最终平整 | JG12240550262 | JG1224055026 | 东方850平整 | 合格 | 合格品 | 乙 | 鞠承,姚学禹 | 6045 | 6040 | 0.9992 | 10380 | 0.1 | 760 | 850平整用Ra0.8-1.0μm毛化辊平整.厚度公差：0.095-0.105mm |  | 20100142 | 轧硬 | 0.4*760-SPCC | 30210015 | 光亮卷 | 0.1*760*10380 |  | 60 | MO000519 | MO000519-004-02 | YG001 | 优钢前处理 | 13575 | 2024-05-27 | 2024-06-06 | 2 | 2024-06-14 00:29:15 | 2024-06-14 00:34:15 | 江苏东方九天新能源材料有限公司 | 154206 | 鞠承 |  |  | 0.4 | 10330 | 760 | 1 | JG12240550262 | 轧0.1，米数控制在23200-23300米，脱脂分一包10400米。 | 1 | S色差,B白斑,L亮斑 | 是 | 是 | 7601 | 4
最终平整 | JG122405503121 | JG1224055031 | 东方850平整 | 合格 | 让步接收 | 乙 | 鞠承,姚学禹 | 1410 | 1410 | 1 | 2480 | 0.1 | 760 | 850平整用Ra0.8-1.0μm毛化辊平整.厚度公差：0.095-0.105mm | 723米传6CM5.02/1261米传67CM0.49/1874米传10CM0.49 | 20100142 | 轧硬 | 0.4*760-SPCC | 30210015 | 光亮卷 | 0.1*760*2480 |  | 60 | MO000518 | MO000518-005-02-01 | YG001 | 优钢前处理 | 13770 | 2024-05-27 | 2024-06-06 | 2 | 2024-06-13 23:17:19 | 2024-06-13 23:39:48 | 江苏东方九天新能源材料有限公司 |  | 鞠承 |  | 1 | 0.1 | 10800 | 760 | 1 | JG122405503121 | 轧0.1，米数控制在23700-23800米，脱脂分一包10500米。 | 1 | S色差,R乳化斑,L亮点,K宽度公差,K孔洞 | 是 | 是 | 5525 | 5
最终平整 | JG122405503122 | JG1224055031 | 东方850平整 | 合格 | 让步接收 | 乙 | 鞠承,姚学禹 | 6180 | 4770 | 0.7718 | 8370 | 0.1 | 760 | 850平整用Ra0.8-1.0μm毛化辊平整.厚度公差：0.095-0.105mm | 98-106米传13-58CM2个0.57-1.13/840-861米传12-32CM2个0.92-1.70/6572米传65CM1.42 | 20100142 | 轧硬 | 0.4*760-SPCC | 30210015 | 光亮卷 | 0.1*760*8370 |  | 60 | MO000518 | MO000518-005-02-02 | YG001 | 优钢前处理 | 13770 | 2024-05-27 | 2024-06-06 | 2 | 2024-06-13 23:17:19 | 2024-06-13 23:39:48 | 江苏东方九天新能源材料有限公司 |  | 鞠承 |  | 1 | 0.1 | 10800 | 760 | 1 | JG122405503122 | 轧0.1，米数控制在23700-23800米，脱脂分一包10500米。 | 1 | S色差,B白斑,K孔洞,L亮斑 | 是 | 是 | 5525 | 5
最终平整 | JG12240550311 | JG1224055031 | 东方850平整 | 合格 | 合格品 | 乙 | 姚学禹,鞠承 | 7480 | 7480 | 1 | 13100 | 0.1 | 760 | 850平整用Ra0.8-1.0μm毛化辊平整.厚度公差：0.095-0.105mm | 夹纸内70米操粘钢印重平后松后印【退平整】】 | 20100142 | 轧硬 | 0.4*760-SPCC | 30210015 | 光亮卷 | 0.1*760*13100 |  | 60 | MO000518 | MO000518-005-01 | YG001 | 优钢前处理 | 13770 | 2024-05-27 | 2024-06-06 | 2 | 2024-06-13 22:52:10 | 2024-06-13 22:54:13 | 江苏东方九天新能源材料有限公司 | 154185 | 鞠承 |  |  | 0.1 | 13000 | 760 | 1 | JG12240550311 | 轧0.1，米数控制在23700-23800米，脱脂分一包10500米。 | 1 | S松花印,S色差,B白斑 | 是 | 是 | 5525 | 5
最终平整 | DL00240600081 | DL0024060008 | 东方850平整 | 待判定 | 返工 | 甲 | 陈俊华,钱琨 | 2647.61 | 2600 | 0.982 | 1100 | 0.53 | 565 | 850平整用Ra0.4-0.6μm毛化辊，厚度公差：0.525-0.535mm，硬度80-110HV，粗糙度Ra<0.6μm，纵向、横向光泽度大于120-250GU. | 平前操0.534传0.538，平后操0.527传0.531，正常跳动0.527-0.534，偶跳0.524-0.526，轻微横辊印，两边氧化边，下板面传15CM处细划伤，平后淡 | 20100072 | 轧硬 | 0.6*565-SPCC | 31010054 | 小品种钢卷 | 0.53-SPCC |  | 50 | MO000669 | MO000669-002-01 | KSFW001 | 东方小品种钢前处理 0.67（昆山富维 厚度公差：0.660-0.670mm,光泽度大于150GU（横向、纵向），粗糙度：Ra0.2-0.45um.硬度：HV80-110） | 5675 | 2024-06-06 | 2024-06-16 | 2 | 2024-06-13 14:03:10 | 2024-06-13 17:55:00 | 江苏东方九天新能源材料有限公司 |  | 陈俊华 |  | 1 | 0.53 | 2380 | 565 | 1 | DL00240600081 | 昆山富维：（0.53）厚度公差：+/-0.005mm，HV80-110,粗糙度小于0.6um,细毛化面，光泽度120-250GU(纵向，横向都要满足）卷重2-3吨，取A4纸贴打包后贴外面 | 1 | H厚薄公差,Y氧化边,H横辊印,X细划伤 | 否 | 否 |  | 2
最终平整 | DL00240600082 | DL0024060008 | 东方850平整 | 其他入库 | 半成品退库 | 甲 | 陈俊华,钱琨 | 2912.38 | 2860 | 0.982 | 1230 | 0.53 | 565 | 850平整用Ra0.4-0.6μm毛化辊，厚度公差：0.525-0.535mm，硬度80-110HV，粗糙度Ra<0.6μm，纵向、横向光泽度大于120-250GU. | 0.527-0.534偶跳0.524-0.526；轻微横辊印，两边氧化边，下板面传15CM处细划伤。平后淡，尾350米传粘钢印5-15CM | 20100072 | 轧硬 | 0.6*565-SPCC | 20200056 | 小品种钢半成品 | 0.53-SPCC |  | 50 | MO000669 | MO000669-002-02 | KSFW001 | 东方小品种钢前处理 0.67（昆山富维 厚度公差：0.660-0.670mm,光泽度大于150GU（横向、纵向），粗糙度：Ra0.2-0.45um.硬度：HV80-110） | 5675 | 2024-06-06 | 2024-06-16 | 2 | 2024-06-13 14:03:10 | 2024-06-13 17:55:00 | 江苏东方九天新能源材料有限公司 |  | 陈俊华 |  | 1 | 0.53 | 2380 | 565 | 1 | DL00240600082 | 昆山富维：（0.53）厚度公差：+/-0.005mm，HV80-110,粗糙度小于0.6um,细毛化面，光泽度120-250GU(纵向，横向都要满足）卷重2-3吨，取A4纸贴打包后贴外面 | 1 | Y氧化边,H横辊印,H厚薄公差,N粘钢折印 | 关闭 | 是 |  | 2
最终平整 | DL0024060005 | DL0024060005 | 东方850平整 | 其他入库 | 半成品退库 | 乙 | 鞠承 | 5585 | 5520 | 0.9884 | 2350 | 0.53 | 565 | 850平整用Ra0.4-0.6μm毛化辊，厚度公差：0.525-0.535mm，硬度80-110HV，粗糙度Ra<0.6μm，纵向、横向光泽度大于120-250GU. | 来料传0.53操0.537平后传0.523操0.528量0.528跳动0.524-0.529/190-210米传3个1-5CM黑斑/2030米来料水印挫伤重/尾80米表面粘钢印重 | 20100072 | 轧硬 | 0.6*565-SPCC | 20200056 | 小品种钢半成品 | 0.53-SPCC |  | 50 | MO000669 | MO000669-001 | KSFW001 | 东方小品种钢前处理 0.67（昆山富维 厚度公差：0.660-0.670mm,光泽度大于150GU（横向、纵向），粗糙度：Ra0.2-0.45um.硬度：HV80-110） | 5675 | 2024-06-06 | 2024-06-16 | 2 | 2024-06-13 07:36:10 | 2024-06-13 07:40:04 | 江苏东方九天新能源材料有限公司 | 161685 | 鞠承 |  |  | 0.6 | 2400 | 565 | 1 | DL0024060005 | 昆山富维：（0.53）厚度公差：+/-0.005mm，HV80-110,粗糙度小于0.6um,细毛化面，光泽度120-250GU(纵向，横向都要满足）卷重2-3吨，取A4纸贴打包后贴外面 | 1 | Y氧化边,S色差,N粘钢折印,H厚薄公差,C挫伤,B白斑 | 关闭 | 是 |  | 1
最终平整 | DL0024060002 | DL0024060002 | 东方850平整 | 其他入库 | 半成品退库 | 乙 | 鞠承,姚学禹 | 5500 | 5440 | 0.9891 | 2330 | 0.53 | 565 | 850平整用Ra0.4-0.6μm毛化辊，厚度公差：0.52-0.53mm，硬度80-110HV，粗糙度Ra<0.6μm，横向光泽度大于120-250GU. | 来料传0.527操0.535平后传0.516操0.524量0.524跳动0.521-0.529/尾60米表面粘钢印 | 20100072 | 轧硬 | 0.6*565-SPCC | 20200056 | 小品种钢半成品 | 0.53-SPCC |  | 50 | MO000668 | MO000668-002 | KSFW001 | 东方小品种钢前处理 0.67（昆山富维 厚度公差：0.660-0.670mm,光泽度大于150GU（横向、纵向），粗糙度：Ra0.2-0.45um.硬度：HV80-110） | 5690 | 2024-06-06 | 2024-06-16 | 2 | 2024-06-13 04:41:27 | 2024-06-13 07:02:52 | 江苏东方九天新能源材料有限公司 | 161683 | 鞠承 |  |  | 0.53 | 2380 | 565 | 1 | DL0024060002 | 昆山富维：（0.53） 厚度公差：+0/-0.01mm，HV80-110,粗糙度小于0.6um,细毛化面，光泽度120-250GU(纵向，横向都要满足）卷重2-3吨，取A4纸贴打包后贴外面 | 1 | Y氧化边,S色差,N粘钢折印,H厚薄公差 | 关闭 | 是 |  | 2
最终平整 | DL0024060001 | DL0024060001 | 东方850平整 | 待判定 | 返工 | 乙 | 鞠承,姚学禹 | 5510 | 5410 | 0.9819 | 2230 | 0.53 | 565 | 850平整用Ra0.4-0.6μm毛化辊，厚度公差：0.52-0.53mm，硬度80-110HV，粗糙度Ra<0.6μm，横向光泽度大于120-250GU. | 来料传0.528操0.534平后传0.522操0.528跳0.525-0.533/尾50米板面多处 | 20100072 | 轧硬 | 0.6*565-SPCC | 31010054 | 小品种钢卷 | 0.53*565*2230 |  | 50 | MO000668 | MO000668-001 | KSFW001 | 东方小品种钢前处理 0.67（昆山富维 厚度公差：0.660-0.670mm,光泽度大于150GU（横向、纵向），粗糙度：Ra0.2-0.45um.硬度：HV80-110） | 5690 | 2024-06-06 | 2024-06-16 | 2 | 2024-06-13 04:20:29 | 2024-06-13 04:23:46 | 江苏东方九天新能源材料有限公司 | 161682 | 鞠承 |  |  | 0.53 | 2380 | 565 | 1 | DL0024060001 | 昆山富维：（0.53） 厚度公差：+0/-0.01mm，HV80-110,粗糙度小于0.6um,细毛化面，光泽度120-250GU(纵向，横向都要满足）卷重2-3吨，取A4纸贴打包后贴外面 | 1 | K宽度公差,N粘钢折印 | 否 | 否 |  | 1
最终平整 | JL0024040026021 | JL002404002602 | 东方850平整 | 合格 | 让步接收 | 乙 | 鞠承,姚学禹 | 3111.92 | 3080 | 0.9897 | 1200 | 0.6 | 610 | 850平整用Ra1.0-1.2um毛化辊，厚度公差：0.53-0.55mm、硬度85-105HV、粗糙度Ra0.5-0.8μm | 来料操15CM细划伤平后淡 | 20100082 | 轧硬 | 0.6*610-SPCC | 31010056 | 小品种钢卷 | 0.54*610*1200 |  | 50 | MO000681 | MO000681-001-01 | KSFW001 | 东方小品种钢前处理 0.67（昆山富维 厚度公差：0.660-0.670mm,光泽度大于150GU（横向、纵向），粗糙度：Ra0.2-0.45um.硬度：HV80-110） | 6500 | 2024-06-07 | 2024-06-17 | 2 | 2024-06-13 00:35:57 | 2024-06-13 01:31:22 | 江苏东方九天新能源材料有限公司 |  | 鞠承 |  | 1 | 0.6 | 2450 | 610 | 1 | JL0024040026021 | 昆山宝必达：（0.54）厚度±0.01mm，HV85-105,粗糙度0.5-0.8μM，卷重2-3吨 | 1 |  | 是 | 是 | 5363 | 1
最终平整 | JL0024040026022 | JL002404002602 | 东方850平整 | 其他入库 | 半成品退库 | 乙 | 鞠承,姚学禹 | 3223.07 | 3190 | 0.9897 | 1240 | 0.6 | 610 | 850平整用Ra1.0-1.2um毛化辊，厚度公差：0.53-0.55mm、硬度85-105HV、粗糙度Ra0.5-0.8μm | 尾250米表面粘钢印20-60CM | 20100082 | 轧硬 | 0.6*610-SPCC | 20200092 | 小品种钢半成品 | 0.54-SPCC |  | 50 | MO000681 | MO000681-001-02 | KSFW001 | 东方小品种钢前处理 0.67（昆山富维 厚度公差：0.660-0.670mm,光泽度大于150GU（横向、纵向），粗糙度：Ra0.2-0.45um.硬度：HV80-110） | 6500 | 2024-06-07 | 2024-06-17 | 2 | 2024-06-13 00:35:57 | 2024-06-13 01:31:22 | 江苏东方九天新能源材料有限公司 |  | 鞠承 |  | 1 | 0.6 | 2450 | 610 | 1 | JL0024040026022 | 昆山宝必达：（0.54）厚度±0.01mm，HV85-105,粗糙度0.5-0.8μM，卷重2-3吨 | 1 | S色差,Y氧化边,X细划伤,N粘钢折印 | 关闭 | 是 | 5363 | 1
最终平整 | JL00240400242 | JL0024040024 | 东方850平整 | 其他入库 | 半成品退库 | 乙 | 鞠承,姚学禹 | 6295 | 6140 | 0.9754 | 2230 | 0.6 | 610 | 850平整用Ra1.0-1.2μm毛化辊，厚度公差：0.56-0.58mm，硬度85-105HV，粗糙度0.5-0.8μm | 来料大边浪操2-4CM拉伸折印/尾250米表面多处粘钢印 | 20100082 | 轧硬 | 0.6*610-SPCC | 20200093 | 小品种钢半成品 | 0.57-SPCC |  | 50 | MO000682 | MO000682-001-02 | KSFW001 | 东方小品种钢前处理 0.67（昆山富维 厚度公差：0.660-0.670mm,光泽度大于150GU（横向、纵向），粗糙度：Ra0.2-0.45um.硬度：HV80-110） | 12725 | 2024-06-07 | 2024-06-17 | 2 | 2024-06-12 23:23:09 | 2024-06-13 00:18:43 | 江苏东方九天新能源材料有限公司 | 177986 | 鞠承 |  |  | 0.57 | 2290 | 610 | 1 | JL00240400242 | 昆山宝必达：（0.57）厚度±0.01mm，HV85-105,粗糙度0.5-0.8μM，卷重2-3吨 | 1 | S色差,Y氧化边,N粘钢折印,L拉伸折印 | 关闭 | 是 | 10622 | 1
最终平整 | JL002404002411 | JL0024040024 | 东方850平整 | 合格 | 合格品 | 乙 | 鞠承,姚学禹 | 3097.88 | 3020 | 0.9749 | 1100 | 0.6 | 610 | 850平整用Ra1.0-1.2μm毛化辊，厚度公差：0.56-0.58mm，硬度85-105HV，粗糙度0.5-0.8μm |  | 20100082 | 轧硬 | 0.6*610-SPCC | 31010081 | 小品种钢卷 | 0.57-SPCC |  | 50 | MO000682 | MO000682-001-01-01 | KSFW001 | 东方小品种钢前处理 0.67（昆山富维 厚度公差：0.660-0.670mm,光泽度大于150GU（横向、纵向），粗糙度：Ra0.2-0.45um.硬度：HV80-110） | 12725 | 2024-06-07 | 2024-06-17 | 2 | 2024-06-12 22:45:04 | 2024-06-12 23:21:29 | 江苏东方九天新能源材料有限公司 |  | 鞠承 |  | 1 | 0.57 | 2250 | 610 | 1 | JL002404002411 | 昆山宝必达：（0.57）厚度±0.01mm，HV85-105,粗糙度0.5-0.8μM，卷重2-3吨 | 1 | S色差,Y氧化边,B白斑 | 是 | 是 | 10622 | 1
最终平整 | JL002404002412 | JL0024040024 | 东方850平整 | 其他入库 | 半成品退库 | 乙 | 鞠承,姚学禹 | 3067.11 | 2990 | 0.9749 | 1090 | 0.6 | 610 | 850平整用Ra1.0-1.2μm毛化辊，厚度公差：0.56-0.58mm，硬度85-105HV，粗糙度0.5-0.8μm | 600米后来料拱板折印10-60CM | 20100082 | 轧硬 | 0.6*610-SPCC | 20200093 | 小品种钢半成品 | 0.57-SPCC |  | 50 | MO000682 | MO000682-001-01-02 | KSFW001 | 东方小品种钢前处理 0.67（昆山富维 厚度公差：0.660-0.670mm,光泽度大于150GU（横向、纵向），粗糙度：Ra0.2-0.45um.硬度：HV80-110） | 12725 | 2024-06-07 | 2024-06-17 | 2 | 2024-06-12 22:45:04 | 2024-06-12 23:21:29 | 江苏东方九天新能源材料有限公司 |  | 鞠承 |  | 1 | 0.57 | 2250 | 610 | 1 | JL002404002412 | 昆山宝必达：（0.57）厚度±0.01mm，HV85-105,粗糙度0.5-0.8μM，卷重2-3吨 | 1 | L拉伸折印 | 关闭 | 是 | 10622 | 1
最终平整 | JL002404003011 | JL0024040030 | 东方850平整 | 合格 | 返工 | 乙 | 鞠承,姚学禹 | 3198.61 | 3100 | 0.9692 | 1650 | 0.6 | 610 | 850平整用Ra1.3-1.5μm毛化辊，厚度公差：0.38-0.40mm，硬度95-110HV，粗糙度0.8-1.0μm | 来料表面暗线条印/内150米传偶有1-2CM黑斑 |  |  |  | 31010040 | 小品种钢卷 | 0.39-SPCC |  | 50 | MO000671 | MO000671-001-01-01 | KSFW001 | 东方小品种钢前处理 0.67（昆山富维 厚度公差：0.660-0.670mm,光泽度大于150GU（横向、纵向），粗糙度：Ra0.2-0.45um.硬度：HV80-110） | 12850 | 2024-06-06 | 2024-06-16 | 2 | 2024-06-12 22:24:50 | 2024-06-12 22:30:15 | 江苏东方九天新能源材料有限公司 |  | 鞠承 |  | 1 | 0.6 | 3350 | 610 | 1 | JL002404003011 | 泰兴双永：(0.39) 厚度±0.01mm，HV90-110，粗糙度0.8-1.0μM,卷重2-3.5吨 | 1 | S色差,Y氧化边,H黑斑,A暗线印 | 是 | 是 | 2505 | 1
最终平整 | JL002404003012 | JL0024040030 | 东方850平整 | 其他入库 | 半成品退库 | 乙 | 鞠承,姚学禹 | 3126.38 | 3030 | 0.9692 | 1610 | 0.6 | 610 | 850平整用Ra1.3-1.5μm毛化辊，厚度公差：0.38-0.40mm，硬度95-110HV，粗糙度0.8-1.0μm | 1330米处脱皮/1380米水印挫伤/尾40米粘钢印/尾30米处脱脂停机斑粘/来料表面暗线条印 | 20100082 | 轧硬 | 0.6*610-SPCC | 20200039 | 小品种钢半成品 | 0.39-SPCC |  | 50 | MO000671 | MO000671-001-01-02 | KSFW001 | 东方小品种钢前处理 0.67（昆山富维 厚度公差：0.660-0.670mm,光泽度大于150GU（横向、纵向），粗糙度：Ra0.2-0.45um.硬度：HV80-110） | 12850 | 2024-06-06 | 2024-06-16 | 2 | 2024-06-12 22:24:50 | 2024-06-12 22:30:15 | 江苏东方九天新能源材料有限公司 |  | 鞠承 |  | 1 | 0.6 | 3350 | 610 | 1 | JL002404003012 | 泰兴双永：(0.39) 厚度±0.01mm，HV90-110，粗糙度0.8-1.0μM,卷重2-3.5吨 | 1 | Y氧化边,S色差,C挫伤,T停机斑,A暗线印,N粘钢折印 | 是 | 是 | 2505 | 1
最终平整 | JL002404003021 | JL0024040030 | 东方850平整 | 合格 | 合格品 | 甲 | 陈俊华,钱琨 | 3229.46 | 3170 | 0.9816 | 1700 | 0.39 | 610 | 850平整用Ra1.3-1.5μm毛化辊，厚度公差：0.38-0.40mm，硬度95-110HV，粗糙度0.8-1.0μm | 下板面两边1.5CM处各1条线条印，平后强光下能见；上板面线条印，平后淡，上板面1CM处色差；板面平后像有小黑点 | 20100082 | 轧硬 | 0.6*610-SPCC | 31010040 | 小品种钢卷 | 0.39*610*1700 |  | 50 | MO000671 | MO000671-001-02-01 | KSFW001 | 东方小品种钢前处理 0.67（昆山富维 厚度公差：0.660-0.670mm,光泽度大于150GU（横向、纵向），粗糙度：Ra0.2-0.45um.硬度：HV80-110） | 12850 | 2024-06-06 | 2024-06-16 | 2 | 2024-06-12 20:04:42 | 2024-06-12 20:14:21 | 江苏东方九天新能源材料有限公司 |  | 陈俊华 |  | 1 | 0.6 | 3350 | 610 | 1 | JL002404003021 | 泰兴双永：(0.39) 厚度±0.01mm，HV90-110，粗糙度0.8-1.0μM,卷重2-3.5吨 | 1 | X线条印,Y氧化边,S色差 | 是 | 是 | 2505 | 1
最终平整 | JL002404003022 | JL0024040030 | 东方850平整 | 合格 | 半成品退库 | 甲 | 陈俊华,钱琨 | 3015.53 | 2960 | 0.9816 | 1580 | 0.39 | 610 | 850平整用Ra1.3-1.5μm毛化辊，厚度公差：0.38-0.40mm，硬度95-110HV，粗糙度0.8-1.0μm | 970-1000米，1230-1310米，1400-1460米，板面松包挫伤重 | 20100082 | 轧硬 | 0.6*610-SPCC | 31010040 | 小品种钢卷 | 0.39-SPCC |  | 50 | MO000671 | MO000671-001-02-02 | KSFW001 | 东方小品种钢前处理 0.67（昆山富维 厚度公差：0.660-0.670mm,光泽度大于150GU（横向、纵向），粗糙度：Ra0.2-0.45um.硬度：HV80-110） | 12850 | 2024-06-06 | 2024-06-16 | 2 | 2024-06-12 20:04:42 | 2024-06-12 20:14:21 | 江苏东方九天新能源材料有限公司 |  | 陈俊华 |  | 1 | 0.6 | 3350 | 610 | 1 | JL002404003022 | 泰兴双永：(0.39) 厚度±0.01mm，HV90-110，粗糙度0.8-1.0μM,卷重2-3.5吨 | 1 | C挫伤 | 是 | 是 | 2505 | 1
最终平整 | JL002403006511 | JL0024030065 | 东方850平整 | 合格 | 合格品 | 甲 | 陈俊华,钱琨 | 3215.94 | 3170 | 0.9857 | 1500 | 0.44 | 610 | 850平整用Ra1.3-1.5μm毛化辊厚度公差：0.43-0.45mm，硬度95-110HV，粗糙度0.8-1.0μm | 板面平后像有小黑点，两边氧化边 | 20100082 | 轧硬 | 0.6*610-SPCC | 31010045 | 小品种钢卷 | 0.44*610*1500 |  | 50 | MO000672 | MO000672-002-01-01 | KSFW001 | 东方小品种钢前处理 0.67（昆山富维 厚度公差：0.660-0.670mm,光泽度大于150GU（横向、纵向），粗糙度：Ra0.2-0.45um.硬度：HV80-110） | 12860 | 2024-06-06 | 2024-06-16 | 2 | 2024-06-12 18:30:17 | 2024-06-12 18:34:30 | 江苏东方九天新能源材料有限公司 |  | 陈俊华 |  | 1 | 0.44 | 2975 | 610 | 1 | JL002403006511 | 泰兴双永：(0.44) 厚度±0.01mm，HV90-110，粗糙度0.8-1.0μM,卷重2-3.5吨 | 1 | H黑斑,Y氧化边 | 是 | 是 | 2376 | 2
最终平整 | JL002403006512 | JL0024030065 | 东方850平整 | 合格 | 合格品 | 甲 | 陈俊华,钱琨 | 3084.05 | 3040 | 0.9857 | 1440 | 0.44 | 610 | 850平整用Ra1.3-1.5μm毛化辊厚度公差：0.43-0.45mm，硬度95-110HV，粗糙度0.8-1.0μm | 板面平后像有小黑点；两边氧化边 | 20100082 | 轧硬 | 0.6*610-SPCC | 31010045 | 小品种钢卷 | 0.44*610*1440 |  | 50 | MO000672 | MO000672-002-01-02 | KSFW001 | 东方小品种钢前处理 0.67（昆山富维 厚度公差：0.660-0.670mm,光泽度大于150GU（横向、纵向），粗糙度：Ra0.2-0.45um.硬度：HV80-110） | 12860 | 2024-06-06 | 2024-06-16 | 2 | 2024-06-12 18:30:17 | 2024-06-12 18:34:30 | 江苏东方九天新能源材料有限公司 |  | 陈俊华 |  | 1 | 0.44 | 2975 | 610 | 1 | JL002403006512 | 泰兴双永：(0.44) 厚度±0.01mm，HV90-110，粗糙度0.8-1.0μM,卷重2-3.5吨 | 1 | H黑斑,Y氧化边 | 是 | 是 | 2376 | 2
最终平整 | JL002403005911 | JL0024030059 | 东方850平整 | 合格 | 让步接收 | 甲 | 陈俊华,钱琨 | 3223.85 | 3170 | 0.9833 | 1500 | 0.44 | 610 | 850平整用Ra1.3-1.5μm毛化辊厚度公差：0.43-0.45mm，硬度95-110HV，粗糙度0.8-1.0μm | 内440米处板面中间1个黑斑 | 20100082 | 轧硬 | 0.6*610-SPCC | 31010045 | 小品种钢卷 | 0.44*610*1500 |  | 50 | MO000672 | MO000672-001-01-01 | KSFW001 | 东方小品种钢前处理 0.67（昆山富维 厚度公差：0.660-0.670mm,光泽度大于150GU（横向、纵向），粗糙度：Ra0.2-0.45um.硬度：HV80-110） | 12845 | 2024-06-06 | 2024-06-16 | 2 | 2024-06-12 16:47:42 | 2024-06-12 16:52:13 | 江苏东方九天新能源材料有限公司 |  | 陈俊华 |  | 1 | 0.44 | 3000 | 610 | 1 | JL002403005911 | 泰兴双永：(0.44) 厚度±0.01mm，HV90-110，粗糙度0.8-1.0μM,卷重2-3.5吨 | 1 |  | 是 | 是 | 4697 | 1
最终平整 | JL002403005912 | JL0024030059 | 东方850平整 | 其他入库 | 半成品退库 | 甲 | 陈俊华,钱琨 | 3061.14 | 3010 | 0.9833 | 1440 | 0.44 | 610 | 850平整用Ra1.3-1.5μm毛化辊厚度公差：0.43-0.45mm，硬度95-110HV，粗糙度0.8-1.0μm | 平后板面像有小黑点 | 20100082 | 轧硬 | 0.6*610-SPCC | 20200046 | 小品种钢半成品 | 0.44-SPCC |  | 50 | MO000672 | MO000672-001-01-02 | KSFW001 | 东方小品种钢前处理 0.67（昆山富维 厚度公差：0.660-0.670mm,光泽度大于150GU（横向、纵向），粗糙度：Ra0.2-0.45um.硬度：HV80-110） | 12845 | 2024-06-06 | 2024-06-16 | 2 | 2024-06-12 16:47:42 | 2024-06-12 16:52:13 | 江苏东方九天新能源材料有限公司 |  | 陈俊华 |  | 1 | 0.44 | 3000 | 610 | 1 | JL002403005912 | 泰兴双永：(0.44) 厚度±0.01mm，HV90-110，粗糙度0.8-1.0μM,卷重2-3.5吨 | 1 | H黑斑 | 是 | 是 | 4697 | 1
最终平整 | JL002403006521 | JL0024030065 | 东方850平整 | 合格 | 让步接收 | 甲 | 陈俊华,钱琨 | 3206.31 | 3160 | 0.9856 | 1490 | 0.44 | 610 | 850平整用Ra1.3-1.5μm毛化辊厚度公差：0.43-0.45mm，硬度95-110HV，粗糙度0.8-1.0μm | 来料上板面6CM处，25CM处，35CM处线条印，平后强光下能见；内150米操0.5CM内亮点；两边氧化边 | 20100082 | 轧硬 | 0.6*610-SPCC | 31010045 | 小品种钢卷 | 0.44*610*1490 |  | 50 | MO000672 | MO000672-002-02-01 | KSFW001 | 东方小品种钢前处理 0.67（昆山富维 厚度公差：0.660-0.670mm,光泽度大于150GU（横向、纵向），粗糙度：Ra0.2-0.45um.硬度：HV80-110） | 12860 | 2024-06-06 | 2024-06-16 | 2 | 2024-06-12 14:55:38 | 2024-06-12 15:29:00 | 江苏东方九天新能源材料有限公司 |  | 陈俊华 |  | 1 | 0.44 | 2950 | 610 | 1 | JL002403006521 | 泰兴双永：(0.44) 厚度±0.01mm，HV90-110，粗糙度0.8-1.0μM,卷重2-3.5吨 | 1 | L亮点,Y氧化边 | 是 | 是 | 2376 | 2
最终平整 | JL002403006522 | JL0024030065 | 东方850平整 | 合格 | 让步接收 | 甲 | 陈俊华,钱琨 | 3023.68 | 2980 | 0.9856 | 1430 | 0.44 | 610 | 850平整用Ra1.3-1.5μm毛化辊厚度公差：0.43-0.45mm，硬度95-110HV，粗糙度0.8-1.0μm | 来料上板面线条印，平后强光下能见，两边氧化边 | 20100082 | 轧硬 | 0.6*610-SPCC | 31010045 | 小品种钢卷 | 0.44*610*1430 |  | 50 | MO000672 | MO000672-002-02-02 | KSFW001 | 东方小品种钢前处理 0.67（昆山富维 厚度公差：0.660-0.670mm,光泽度大于150GU（横向、纵向），粗糙度：Ra0.2-0.45um.硬度：HV80-110） | 12860 | 2024-06-06 | 2024-06-16 | 2 | 2024-06-12 14:55:38 | 2024-06-12 15:29:00 | 江苏东方九天新能源材料有限公司 |  | 陈俊华 |  | 1 | 0.44 | 2950 | 610 | 1 | JL002403006522 | 泰兴双永：(0.44) 厚度±0.01mm，HV90-110，粗糙度0.8-1.0μM,卷重2-3.5吨 | 1 | X线条印,Y氧化边 | 是 | 是 | 2376 | 2
最终平整 | JL00240300592 | JL0024030059 | 东方850平整 | 待判定 |  | 甲 | 陈俊华,钱琨 | 2965 | 6110 | 2.0607 | 2890 | 0.44 | 610 | 850平整用Ra1.3-1.5μm毛化辊厚度公差：0.43-0.45mm，硬度95-110HV，粗糙度0.8-1.0μm | 520-525米板面中间3个大黑斑；1030米处，1785米处，2400-2415米处松包挫伤重；2670-2710米传3CM内松包挫伤重 | 20100082 | 轧硬 | 0.6*610-SPCC | 31010045 | 小品种钢卷 | 0.44-SPCC |  | 50 | MO000672 | MO000672-001-02 | KSFW001 | 东方小品种钢前处理 0.67（昆山富维 厚度公差：0.660-0.670mm,光泽度大于150GU（横向、纵向），粗糙度：Ra0.2-0.45um.硬度：HV80-110） | 12845 | 2024-06-06 | 2024-06-16 | 2 | 2024-06-12 14:30:38 | 2024-06-12 14:33:27 | 江苏东方九天新能源材料有限公司 | 161824 | 陈俊华 |  |  | 0.44 | 2965 | 610 | 1 | JL00240300592 | 泰兴双永：(0.44) 厚度±0.01mm，HV90-110，粗糙度0.8-1.0μM,卷重2-3.5吨 | 1 | H黑斑,C挫伤 | 否 | 否 | 4697 | 1
最终平整 | JG12240550241 | JG1224055024 | 东方850平整 | 合格 | 让步接收 | 乙 | 姚学禹,鞠承 | 7480 | 7470 | 0.9987 | 13030 | 0.1 | 760 | 850平整用Ra0.8-1.0μm毛化辊平整.厚度公差：0.095-0.105mm | 传20CM内花辊印 | 20100142 | 轧硬 | 0.4*760-SPCC | 30210015 | 光亮卷 | 0.1*760*13030 |  | 60 | MO000518 | MO000518-002-01 | YG001 | 优钢前处理 | 13820 | 2024-05-27 | 2024-06-06 | 2 | 2024-06-12 05:38:53 | 2024-06-12 05:40:18 | 江苏东方九天新能源材料有限公司 | 154182 | 鞠承 |  |  | 0.1 | 12970 | 760 | 1 | JG12240550241 | 轧0.1，米数控制在23700-23800米，脱脂分一包10500米。 | 1 | S色差,B白条纹,H花辊印 | 是 | 是 | 6175 | 2
最终平整 | JG12240550252 | JG1224055025 | 东方850平整 | 合格 | 合格品 | 乙 | 姚学禹,鞠承 | 6000 | 5950 | 0.9917 | 10420 | 0.1 | 760 | 850平整用Ra0.8-1.0μm毛化辊平整.厚度公差：0.095-0.105mm |  | 20100142 | 轧硬 | 0.4*760-SPCC | 30210015 | 光亮卷 | 0.1*760*10420 |  | 60 | MO000519 | MO000519-003-02 | YG001 | 优钢前处理 | 13550 | 2024-05-27 | 2024-06-06 | 2 | 2024-06-12 05:37:42 | 2024-06-12 05:38:34 | 江苏东方九天新能源材料有限公司 | 154205 | 鞠承 |  |  | 0.1 | 10450 | 760 | 1 | JG12240550252 | 轧0.1，米数控制在23200-23300米，脱脂分一包10400米。 | 1 | S色差,B白条纹 | 是 | 是 | 5116 | 3
最终平整 | JG12240550502 | JG1224055050 | 东方850平整 | 合格 | 让步接收 | 乙 | 鞠承,姚学禹 | 6150 | 6140 | 0.9984 | 10720 | 0.1 | 760 | 850平整用Ra0.8-1.0μm毛化辊平整.厚度公差：0.095-0.105mm | 夹纸内200米传松花 印【退平整】】 | 20100142 | 轧硬 | 0.4*760-SPCC | 30210015 | 光亮卷 | 0.1*760*10720 |  | 60 | MO000539 | MO000539-012-02 | YG001 | 优钢前处理 | 13750 | 2024-05-28 | 2024-06-07 | 2 | 2024-06-12 05:36:20 | 2024-06-12 05:37:19 | 江苏东方九天新能源材料有限公司 | 154996 | 鞠承 |  |  | 0.1 | 10650 | 760 | 1 | JG12240550502 | 轧0.1，米数控制在23700-23800米，脱脂分一包10500米。 | 1 | S松花印 | 是 | 是 | 4344 | 12
最终平整 | JG122405502811 | JG1224055028 | 东方850平整 | 合格 | 合格品 | 乙 | 姚学禹,鞠承 | 7635 | 5430 | 0.7112 | 9460 | 0.1 | 760 | 850平整用Ra0.8-1.0μm毛化辊平整.厚度公差：0.095-0.105mm |  | 20100142 | 轧硬 | 0.4*760-SPCC | 30210015 | 光亮卷 | 0.1*760*9460 |  | 60 | MO000518 | MO000518-010-01-01 | YG001 | 优钢前处理 | 13910 | 2024-05-27 | 2024-06-06 | 2 | 2024-06-12 04:49:39 | 2024-06-12 04:52:08 | 江苏东方九天新能源材料有限公司 |  | 鞠承 |  | 1 | 0.1 | 13200 | 760 | 1 | JG122405502811 | 轧0.1，米数控制在23700-23800米，脱脂分一包10500米。 | 1 | S色差,B白斑 | 是 | 是 | 3289 | 10
最终平整 | JG122405502812 | JG1224055028 | 东方850平整 | 合格 | 合格品 | 乙 | 姚学禹,鞠承 | 2194.31 | 2190 | 0.998 | 3800 | 0.1 | 760 | 850平整用Ra0.8-1.0μm毛化辊平整.厚度公差：0.095-0.105mm |  | 20100142 | 轧硬 | 0.4*760-SPCC | 30210015 | 光亮卷 | 0.1*760*3800 |  | 60 | MO000518 | MO000518-010-01-02 | YG001 | 优钢前处理 | 13910 | 2024-05-27 | 2024-06-06 | 2 | 2024-06-12 04:49:39 | 2024-06-12 04:52:08 | 江苏东方九天新能源材料有限公司 |  | 鞠承 |  | 1 | 0.1 | 13200 | 760 | 1 | JG122405502812 | 轧0.1，米数控制在23700-23800米，脱脂分一包10500米。 | 1 | S色差,B白斑 | 是 | 是 | 3289 | 10
最终平整 | JG12240550351 | JG1224055035 | 东方850平整 | 合格 | 合格品 | 乙 | 鞠承,姚学禹 | 6085 | 6100 | 1.0025 | 10680 | 0.4 | 760 | 850平整用Ra0.8-1.0μm毛化辊平整.厚度公差：0.095-0.105mm |  | 20100142 | 轧硬 | 0.4*760-SPCC | 30210015 | 光亮卷 | 0.1*760*10680 |  | 60 | MO000539 | MO000539-005-01 | YG001 | 优钢前处理 | 13885 | 2024-05-28 | 2024-06-07 | 2 | 2024-06-12 04:04:17 | 2024-06-12 04:06:01 | 江苏东方九天新能源材料有限公司 | 154976 | 鞠承 |  |  | 0.4 | 10620 | 760 | 1 | JG12240550351 | 轧0.1，米数控制在23700-23800米，脱脂分一包10500米。 | 1 | S色差 | 是 | 是 | 5176 | 5
最终平整 | JG12240550242 | JG1224055024 | 东方850平整 | 合格 | 让步接收 | 乙 | 鞠承,姚学禹 | 6180 | 6180 | 1 | 10800 | 0.1 | 760 | 850平整用Ra0.8-1.0μm毛化辊平整.厚度公差：0.095-0.105mm | 传20CM内花辊印 | 20100142 | 轧硬 | 0.4*760-SPCC | 30210015 | 光亮卷 | 0.1*760*10800 |  | 60 | MO000518 | MO000518-002-02 | YG001 | 优钢前处理 | 13820 | 2024-05-27 | 2024-06-06 | 2 | 2024-06-12 01:58:00 | 2024-06-12 01:59:31 | 江苏东方九天新能源材料有限公司 | 154182 | 鞠承 |  |  | 0.1 | 10730 | 760 | 1 | JG12240550242 | 轧0.1，米数控制在23700-23800米，脱脂分一包10500米。 | 1 | H花辊印,R乳化斑 | 是 | 是 | 6175 | 2
最终平整 | JG12240550282 | JG1224055028 | 东方850平整 | 合格 | 让步接收 | 乙 | 姚学禹,鞠承 | 6080 | 6060 | 0.9967 | 10560 | 0.1 | 760 | 850平整用Ra0.8-1.0μm毛化辊平整.厚度公差：0.095-0.105mm | 24米传57CM0.07/1742米传47CM0.07mm2孔洞 | 20100142 | 轧硬 | 0.4*760-SPCC | 30210015 | 光亮卷 | 0.1*760*10560 |  | 60 | MO000518 | MO000518-010-02 | YG001 | 优钢前处理 | 13910 | 2024-05-27 | 2024-06-06 | 2 | 2024-06-12 01:24:32 | 2024-06-12 01:26:00 | 江苏东方九天新能源材料有限公司 | 154178 | 鞠承 |  |  | 0.1 | 10500 | 760 | 1 | JG12240550282 | 轧0.1，米数控制在23700-23800米，脱脂分一包10500米。 | 1 | K孔洞,R乳化斑 | 是 | 是 | 3289 | 10
最终平整 | JG12240550161 | JG1224055016 | 东方850平整 | 合格 | 让步接收 | 乙 | 鞠承,姚学禹 | 7565 | 7760 | 1.0258 | 13640 | 0.1 | 760 | 850平整用Ra0.8-1.0μm毛化辊平整.厚度公差：0.095-0.105mm | 操侧10cm内花辊印，4480-4492米传71cm2个0.21-0.28mm2孔洞 | 20100142 | 轧硬 | 0.4*760-SPCC | 30210015 | 光亮卷 | 0.1*760*13640 |  | 60 | MO000539 | MO000539-004-01 | YG001 | 优钢前处理 | 13990 | 2024-05-28 | 2024-06-07 | 2 | 2024-06-12 01:13:34 | 2024-06-12 01:14:27 | 江苏东方九天新能源材料有限公司 | 154975 | 鞠承 |  |  | 0.1 | 13540 | 760 | 1 | JG12240550161 | 轧0.1，米数控制在23700-23800米，脱脂分一包10500米。 | 1 | H花辊印 | 是 | 是 | 5525 | 4
最终平整 | JG12240550162 | JG1224055016 | 东方850平整 | 合格 | 合格品 | 甲 | 陈俊华,钱琨 | 6030 | 6020 | 0.9983 | 10600 | 0.1 | 760 | 850平整用Ra0.8-1.0μm毛化辊平整.厚度公差：0.095-0.105mm | 来料操5CM轻微花辊印 | 20100142 | 轧硬 | 0.4*760-SPCC | 30210015 | 光亮卷 | 0.1*760*10600 |  | 60 | MO000539 | MO000539-004-02 | YG001 | 优钢前处理 | 13990 | 2024-05-28 | 2024-06-07 | 2 | 2024-06-11 19:33:01 | 2024-06-11 19:34:05 | 江苏东方九天新能源材料有限公司 | 154975 | 陈俊华 |  |  | 0.1 | 10530 | 760 | 1 | JG12240550162 | 轧0.1，米数控制在23700-23800米，脱脂分一包10500米。 | 1 | H花辊印 | 是 | 是 | 5525 | 4
最终平整 | JG12240550251 | JG1224055025 | 东方850平整 | 合格 | 合格品 | 甲 | 陈俊华,钱琨 | 7390 | 7400 | 1.0014 | 13030 | 0.1 | 760 | 850平整用Ra0.8-1.0μm毛化辊平整.厚度公差：0.095-0.105mm |  | 20100142 | 轧硬 | 0.4*760-SPCC | 30210015 | 光亮卷 | 0.1*760*13030 |  | 60 | MO000519 | MO000519-003-01 | YG001 | 优钢前处理 | 13550 | 2024-05-27 | 2024-06-06 | 2 | 2024-06-11 15:30:59 | 2024-06-11 15:31:44 | 江苏东方九天新能源材料有限公司 | 154205 | 陈俊华 |  |  | 0.1 | 12900 | 760 | 1 | JG12240550251 | 轧0.1，米数控制在23200-23300米，脱脂分一包10400米。 | 1 |  | 是 | 是 | 5116 | 3
最终平整 | JG12240550261 | JG1224055026 | 东方850平整 | 合格 | 合格品 | 甲 | 陈俊华,钱琨 | 7400 | 7410 | 1.0014 | 12800 | 0.1 | 760 | 850平整用Ra0.8-1.0μm毛化辊平整.厚度公差：0.095-0.105mm | 7446.9米传504.1MM0.07MM2,尾部送样公差厚 | 20100142 | 轧硬 | 0.4*760-SPCC | 30210015 | 光亮卷 | 0.1*760*12800 |  | 60 | MO000519 | MO000519-004-01 | YG001 | 优钢前处理 | 13575 | 2024-05-27 | 2024-06-06 | 2 | 2024-06-11 14:41:26 | 2024-06-11 14:43:30 | 江苏东方九天新能源材料有限公司 | 154206 | 陈俊华 |  |  | 0.4 | 12700 | 760 | 1 | JG12240550261 | 轧0.1，米数控制在23200-23300米，脱脂分一包10400米。 | 1 | K孔洞 | 是 | 是 | 7601 | 4
最终平整 | JG12240550352 | JG1224055035 | 东方850平整 | 合格 | 合格品 | 甲 | 陈俊华,钱琨 | 7525 | 7540 | 1.002 | 13050 | 0.1 | 760 | 850平整用Ra0.8-1.0μm毛化辊平整.厚度公差：0.095-0.105mm | 传10CM内有轻微花辊印，亮点；1716.4米传636.9MM,一个0.14mm2的孔洞。2168.6米传358MM，一个0.07MM2的孔洞 | 20100142 | 轧硬 | 0.4*760-SPCC | 30210015 | 光亮卷 | 0.1*760*13050 |  | 60 | MO000539 | MO000539-005-02 | YG001 | 优钢前处理 | 13885 | 2024-05-28 | 2024-06-07 | 2 | 2024-06-11 12:43:38 | 2024-06-11 12:46:47 | 江苏东方九天新能源材料有限公司 | 154976 | 陈俊华 |  |  | 0.4 | 12900 | 760 | 1 | JG12240550352 | 轧0.1，米数控制在23700-23800米，脱脂分一包10500米。 | 1 | K孔洞,H花辊印,L亮点 | 是 | 是 | 5176 | 5
最终平整 | JG12240550501 | JG1224055050 | 东方850平整 | 合格 | 合格品 | 甲 | 陈俊华,钱琨 | 7420 | 7190 | 0.969 | 12400 | 0.1 | 760 | 850平整用Ra0.8-1.0μm毛化辊平整.厚度公差：0.095-0.105mm |  | 20100142 | 轧硬 | 0.4*760-SPCC | 30210015 | 光亮卷 | 0.1*760*12400 |  | 60 | MO000539 | MO000539-012-01 | YG001 | 优钢前处理 | 13750 | 2024-05-28 | 2024-06-07 | 2 | 2024-06-11 10:28:23 | 2024-06-11 10:29:25 | 江苏东方九天新能源材料有限公司 | 154996 | 陈俊华 |  |  | 0.1 | 12750 | 760 | 1 | JG12240550501 | 轧0.1，米数控制在23700-23800米，脱脂分一包10500米。 | 1 |  | 是 | 是 | 4344 | 12
最终平整 | DL12240551712 | DL1224055171 | 东方750平整 | 合格 | 让步接收 | 乙 | 龚政 | 6760 | 6455 | 0.9549 | 1680 | 0.762 | 650 | 750平整用普光辊平整，硬度185-235HV，粗糙度0.075-0.5μm，抗拉强度590-760MPa,厚度公差0.747-0.777μm。 |  | 20100152 | 轧硬 | 1.2*650-SPCC | 31010073 | 小品种钢卷 | 0.762-SPCC |  | 30 | MO000611 | MO000611-003-02 | KSFW001 | 东方小品种钢前处理 0.67（昆山富维 厚度公差：0.660-0.670mm,光泽度大于150GU（横向、纵向），粗糙度：Ra0.2-0.45um.硬度：HV80-110） | 13310 | 2024-06-03 | 2024-06-10 | 2 | 2024-06-09 03:06:11 | 2024-06-09 03:06:44 | 江苏东方九天新能源材料有限公司 | 160401 | 龚政 |  |  | 0.762 | 1700 | 650 | 1 | DL12240551712 | 海金杜门：厚度公差：±0.015，HV185-235,粗糙度0.075-0.5μM，抗拉590-760MPA | 1 |  | 是 | 是 | 81 | 3
最终平整 | DL12240551711 | DL1224055171 | 东方750平整 | 合格 | 让步接收 | 甲 | 丁振 | 6400 | 6080 | 0.95 | 1590 | 0.762 | 650 | 750平整用普光辊平整，硬度185-235HV，粗糙度0.075-0.5μm，抗拉强度590-760MPa,厚度公差0.747-0.777μm。 |  | 20100152 | 轧硬 | 1.2*650-SPCC | 31010073 | 小品种钢卷 | 0.762-SPCC |  | 30 | MO000611 | MO000611-003-01 | KSFW001 | 东方小品种钢前处理 0.67（昆山富维 厚度公差：0.660-0.670mm,光泽度大于150GU（横向、纵向），粗糙度：Ra0.2-0.45um.硬度：HV80-110） | 13310 | 2024-06-03 | 2024-06-10 | 2 | 2024-06-09 03:04:37 | 2024-06-09 03:05:37 | 江苏东方九天新能源材料有限公司 | 160401 | 丁振 |  |  | 0.762 | 1600 | 650 | 1 | DL12240551711 | 海金杜门：厚度公差：±0.015，HV185-235,粗糙度0.075-0.5μM，抗拉590-760MPA | 1 |  | 是 | 是 | 81 | 3
最终平整 | DL12240551692 | DL1224055169 | 东方750平整 | 合格 | 让步接收 | 甲 | 丁振 | 6600 | 6350 | 0.9621 | 1660 | 0.762 | 650 | 750平整用普光辊平整，硬度185-235HV，粗糙度0.075-0.5μm，抗拉强度590-760MPa,厚度公差0.747-0.777μm。 |  | 20100152 | 轧硬 | 1.2*650-SPCC | 31010073 | 小品种钢卷 | 0.762-SPCC |  | 30 | MO000611 | MO000611-002-02 | KSFW001 | 东方小品种钢前处理 0.67（昆山富维 厚度公差：0.660-0.670mm,光泽度大于150GU（横向、纵向），粗糙度：Ra0.2-0.45um.硬度：HV80-110） | 13120 | 2024-06-03 | 2024-06-10 | 2 | 2024-06-09 03:02:37 | 2024-06-09 03:04:09 | 江苏东方九天新能源材料有限公司 | 160400 | 丁振 |  |  | 0.762 | 1700 | 650 | 1 | DL12240551692 | 海金杜门：厚度公差：±0.015，HV185-235,粗糙度0.075-0.5μM，抗拉590-760MPA | 1 |  | 是 | 是 | 5 | 2
最终平整 | DL12240551691 | DL1224055169 | 东方750平整 | 合格 | 让步接收 | 乙 | 龚政 | 6400 | 5910 | 0.9234 | 1540 | 0.762 | 650 | 750平整用普光辊平整，硬度185-235HV，粗糙度0.075-0.5μm，抗拉强度590-760MPa,厚度公差0.747-0.777μm。 |  | 20100152 | 轧硬 | 1.2*650-SPCC | 31010073 | 小品种钢卷 | 0.762-SPCC |  | 30 | MO000611 | MO000611-002-01 | KSFW001 | 东方小品种钢前处理 0.67（昆山富维 厚度公差：0.660-0.670mm,光泽度大于150GU（横向、纵向），粗糙度：Ra0.2-0.45um.硬度：HV80-110） | 13120 | 2024-06-03 | 2024-06-10 | 2 | 2024-06-09 03:01:24 | 2024-06-09 03:02:05 | 江苏东方九天新能源材料有限公司 | 160400 | 龚政 |  |  | 0.762 | 1580 | 650 | 1 | DL12240551691 | 海金杜门：厚度公差：±0.015，HV185-235,粗糙度0.075-0.5μM，抗拉590-760MPA | 1 |  | 是 | 是 | 5 | 2
最终平整 | DL12240551732 | DL1224055173 | 东方750平整 | 待判定 |  | 乙 | 龚政 | 6680 | 6400 | 0.9581 | 1700 | 0.762 | 650 | 750平整用普光辊平整，硬度185-235HV，粗糙度0.075-0.5μm，抗拉强度590-760MPa,厚度公差0.747-0.777μm。 |  | 20100152 | 轧硬 | 1.2*650-SPCC | 31010073 | 小品种钢卷 | 0.762-SPCC |  | 30 | MO000611 | MO000611-001-02 | KSFW001 | 东方小品种钢前处理 0.67（昆山富维 厚度公差：0.660-0.670mm,光泽度大于150GU（横向、纵向），粗糙度：Ra0.2-0.45um.硬度：HV80-110） | 13255 | 2024-06-03 | 2024-06-10 | 2 | 2024-06-09 02:59:03 | 2024-06-09 03:00:40 | 江苏东方九天新能源材料有限公司 | 160399 | 龚政 |  |  | 0.762 | 1700 | 650 | 1 | DL12240551732 | 海金杜门：厚度公差：±0.015，HV185-235,粗糙度0.075-0.5μM，抗拉590-760MPA | 1 | S松花印,S双边浪 | 否 | 否 | 11 | 1
最终平整 | DL12240551731 | DL1224055173 | 东方750平整 | 合格 | 让步接收 | 甲 | 丁振 | 6500 | 6140 | 0.9446 | 1600 | 0.762 | 650 | 750平整用普光辊平整，硬度185-235HV，粗糙度0.075-0.5μm，抗拉强度590-760MPa,厚度公差0.747-0.777μm。 |  | 20100152 | 轧硬 | 1.2*650-SPCC | 31010073 | 小品种钢卷 | 0.762-SPCC |  | 30 | MO000611 | MO000611-001-01 | KSFW001 | 东方小品种钢前处理 0.67（昆山富维 厚度公差：0.660-0.670mm,光泽度大于150GU（横向、纵向），粗糙度：Ra0.2-0.45um.硬度：HV80-110） | 13255 | 2024-06-03 | 2024-06-10 | 2 | 2024-06-09 02:57:51 | 2024-06-09 02:58:21 | 江苏东方九天新能源材料有限公司 | 160399 | 丁振 |  |  | 0.762 | 1620 | 650 | 1 | DL12240551731 | 海金杜门：厚度公差：±0.015，HV185-235,粗糙度0.075-0.5μM，抗拉590-760MPA | 1 |  | 是 | 是 | 11 | 1
最终平整 | DL12240551742 | DL1224055174 | 东方750平整 | 合格 | 让步接收 | 甲 | 丁振 | 5830 | 5640 | 0.9674 | 1680 | 0.762 | 570 | 750平整用普光辊平整，硬度185-235HV，粗糙度0.075-0.5μm，抗拉强度590-760MPa,厚度公差0.747-0.777μm。 |  | 20100146 | 轧硬 | 1.2*570-SPCC | 31010073 | 小品种钢卷 | 0.762-SPCC |  | 30 | MO000592 | MO000592-003-02 | KSFW001 | 东方小品种钢前处理 0.67（昆山富维 厚度公差：0.660-0.670mm,光泽度大于150GU（横向、纵向），粗糙度：Ra0.2-0.45um.硬度：HV80-110） | 11650 | 2024-06-03 | 2024-06-10 | 2 | 2024-06-09 02:56:46 | 2024-06-09 02:57:21 | 江苏东方九天新能源材料有限公司 | 159556 | 丁振 |  |  | 0.762 | 1700 | 570 | 1 | DL12240551742 | 海金杜门：厚度公差：±0.015，HV185-235,粗糙度0.075-0.5μM，抗拉590-760MPA | 1 |  | 是 | 是 | 1317 | 3
最终平整 | DL12240551722 | DL1224055172 | 东方750平整 | 合格 | 让步接收 | 乙 | 龚政 | 5850 | 5735 | 0.9803 | 1690 | 0.762 | 570 | 750平整用普光辊平整，硬度185-235HV，粗糙度0.075-0.5μm，抗拉强度590-760MPa,厚度公差0.747-0.777μm。 |  | 20100146 | 轧硬 | 1.2*570-SPCC | 31010073 | 小品种钢卷 | 0.762-SPCC |  | 30 | MO000592 | MO000592-002-02 | KSFW001 | 东方小品种钢前处理 0.67（昆山富维 厚度公差：0.660-0.670mm,光泽度大于150GU（横向、纵向），粗糙度：Ra0.2-0.45um.硬度：HV80-110） | 11695 | 2024-06-03 | 2024-06-10 | 2 | 2024-06-09 02:55:27 | 2024-06-09 02:56:05 | 江苏东方九天新能源材料有限公司 | 159555 | 龚政 |  |  | 0.762 | 1700 | 570 | 1 | DL12240551722 | 海金杜门：厚度公差：±0.015，HV185-235,粗糙度0.075-0.5μM，抗拉590-760MPA | 1 |  | 是 | 是 | 1908 | 2
最终平整 | DL12240551741 | DL1224055174 | 东方750平整 | 合格 | 让步接收 | 乙 | 龚政,钱琨 | 5700 | 5435 | 0.9535 | 1620 | 0.762 | 574 | 750平整用普光辊平整，硬度185-235HV，粗糙度0.075-0.5μm，抗拉强度590-760MPa,厚度公差0.747-0.777μm。 |  | 20100146 | 轧硬 | 1.2*570-SPCC | 31010073 | 小品种钢卷 | 0.762-SPCC |  | 30 | MO000592 | MO000592-003-01 | KSFW001 | 东方小品种钢前处理 0.67（昆山富维 厚度公差：0.660-0.670mm,光泽度大于150GU（横向、纵向），粗糙度：Ra0.2-0.45um.硬度：HV80-110） | 11650 | 2024-06-03 | 2024-06-10 | 2 | 2024-06-06 09:11:46 | 2024-06-09 02:54:01 | 江苏东方九天新能源材料有限公司 | 159556 | 龚政 |  |  | 0.762 | 1650 | 570 | 1 | DL12240551741 | 海金杜门：厚度公差：±0.015，HV185-235,粗糙度0.075-0.5μM，抗拉590-760MPA | 1 | S色差,X线条印,C擦伤,B白条纹,D单边浪,Z振纹 | 是 | 是 | 1317 | 3
最终平整 | DL12240551721 | DL1224055172 | 东方750平整 | 待判定 |  | 乙 | 龚政,钱琨 | 5700 | 5420 | 0.9509 | 1620 | 0.762 | 570 | 750平整用普光辊平整，硬度185-235HV，粗糙度0.075-0.5μm，抗拉强度590-760MPa,厚度公差0.747-0.777μm。 |  | 20100146 | 轧硬 | 1.2*570-SPCC | 31010073 | 小品种钢卷 | 0.762-SPCC |  | 30 | MO000592 | MO000592-002-01 | KSFW001 | 东方小品种钢前处理 0.67（昆山富维 厚度公差：0.660-0.670mm,光泽度大于150GU（横向、纵向），粗糙度：Ra0.2-0.45um.硬度：HV80-110） | 11695 | 2024-06-03 | 2024-06-10 | 2 | 2024-06-06 13:56:16 | 2024-06-09 02:53:09 | 江苏东方九天新能源材料有限公司 | 159555 | 龚政 |  |  | 0.762 | 1630 | 570 | 1 | DL12240551721 | 海金杜门：厚度公差：±0.015，HV185-235,粗糙度0.075-0.5μM，抗拉590-760MPA | 1 | S色差,C擦伤,B白条纹,D单边浪,H横辊印,X线辊印,Z振纹,X细划伤 | 否 | 否 | 1908 | 2
最终平整 | DL12240551702 | DL1224055170 | 东方750平整 | 合格 | 让步接收 | 甲 | 丁振 | 5700 | 5500 | 0.9649 | 1640 | 0.762 | 570 | 750平整用普光辊平整，硬度185-235HV，粗糙度0.075-0.5μm，抗拉强度590-760MPa,厚度公差0.747-0.777μm。 |  | 20100146 | 轧硬 | 1.2*570-SPCC | 31010073 | 小品种钢卷 | 0.762-SPCC |  | 30 | MO000592 | MO000592-001-02 | KSFW001 | 东方小品种钢前处理 0.67（昆山富维 厚度公差：0.660-0.670mm,光泽度大于150GU（横向、纵向），粗糙度：Ra0.2-0.45um.硬度：HV80-110） | 11530 | 2024-06-03 | 2024-06-10 | 2 | 2024-06-09 02:51:30 | 2024-06-09 02:52:27 | 江苏东方九天新能源材料有限公司 | 159554 | 丁振 |  |  | 0.762 | 1650 | 570 | 1 | DL12240551702 | 海金杜门：厚度公差：±0.015，HV185-235,粗糙度0.075-0.5μM，抗拉590-760MPA | 1 |  | 是 | 是 | 68 | 1
最终平整 | DL12240551701 | DL1224055170 | 东方750平整 | 合格 | 让步接收 | 甲 | 丁振 | 5650 | 5360 | 0.9487 | 1600 | 0.762 | 570 | 750平整用普光辊平整，硬度185-235HV，粗糙度0.075-0.5μm，抗拉强度590-760MPa,厚度公差0.747-0.777μm。 |  | 20100146 | 轧硬 | 1.2*570-SPCC | 31010073 | 小品种钢卷 | 0.762-SPCC |  | 30 | MO000592 | MO000592-001-01 | KSFW001 | 东方小品种钢前处理 0.67（昆山富维 厚度公差：0.660-0.670mm,光泽度大于150GU（横向、纵向），粗糙度：Ra0.2-0.45um.硬度：HV80-110） | 11530 | 2024-06-03 | 2024-06-10 | 2 | 2024-06-09 02:49:46 | 2024-06-09 02:50:42 | 江苏东方九天新能源材料有限公司 | 159554 | 丁振 |  |  | 0.762 | 1650 | 570 | 1 | DL12240551701 | 海金杜门：厚度公差：±0.015，HV185-235,粗糙度0.075-0.5μM，抗拉590-760MPA | 1 |  | 是 | 是 | 68 | 1
最终平整 | DL00240551112 | DL0024055111 | 东方850平整 | 待判定 |  | 甲 | 陈俊华 | 5710 | 5680 | 0.9947 | 4930 | 0.254 | 590 | 850平整用1.0-1.2μm细毛化辊平整、厚度公差：0.250-0.255mm、硬度90-100HV,粗糙度Ra0.5-0.7μm（合格证上备注镍基带蓝色标签） | 尾150米公差跳动0.255-0.259；来料下板面线条印，平后淡，来料上板面传10CM处细划伤，平后淡，两边氧化边，轻微横辊印,硬度高119，要求90-100 | 20100077 | 轧硬 | 0.6*590-SPCC | 20600002 | 镍钝化卷半成品 | 0.254-SPCC |  | 50 | MO000613 | MO000613-002-02 | KSFW001 | 东方小品种钢前处理 0.67（昆山富维 厚度公差：0.660-0.670mm,光泽度大于150GU（横向、纵向），粗糙度：Ra0.2-0.45um.硬度：HV80-110） | 11845 | 2024-06-03 | 2024-06-13 | 2 | 2024-06-08 20:44:14 | 2024-06-08 20:49:53 | 江苏东方九天新能源材料有限公司 | 160417 | 陈俊华 |  |  | 0.6 | 4930 | 590 | 1 | DL00240551112 | 海金杜门: 厚度公差: 0.250-0.255mm，硬度:90-100HV.粗稳度: Ra0.5-0.7um | 1 | H厚薄公差,Y氧化边,X细划伤,H横辊印,X线条印 | 否 | 否 |  | 2
最终平整 | DL00240551111 | DL0024055111 | 东方850平整 | 待判定 |  | 甲 | 陈俊华 | 5780 | 5720 | 0.9896 | 5010 | 0.254 | 590 | 850平整用1.0-1.2μm细毛化辊平整、厚度公差：0.250-0.255mm、硬度90-100HV,粗糙度Ra0.5-0.7μm（合格证上备注镍基带蓝色标签） | 3183.5米传299MM0.21，,401.1米传504.1MM0.07MM2；内300米来料顶伤，平后亮点；来料下板面线条印，平后淡 | 20100077 | 轧硬 | 0.6*590-SPCC | 20600002 | 镍钝化卷半成品 | 0.254-SPCC |  | 50 | MO000613 | MO000613-002-01 | KSFW001 | 东方小品种钢前处理 0.67（昆山富维 厚度公差：0.660-0.670mm,光泽度大于150GU（横向、纵向），粗糙度：Ra0.2-0.45um.硬度：HV80-110） | 11845 | 2024-06-03 | 2024-06-13 | 2 | 2024-06-08 20:29:04 | 2024-06-08 20:40:42 | 江苏东方九天新能源材料有限公司 | 160417 | 陈俊华 |  |  | 0.6 | 5000 | 590 | 1 | DL00240551111 | 海金杜门: 厚度公差: 0.250-0.255mm，硬度:90-100HV.粗稳度: Ra0.5-0.7um | 1 | K孔洞,Y氧化边,X线条印,D顶伤 | 否 | 否 |  | 2
最终平整 | JL002404003121 | JL0024040031 | 东方850平整 | 合格 | 合格品 | 甲 | 陈俊华 | 2886.07 | 2850 | 0.9875 | 1150 | 0.51 | 610 | 昆山宝必达；850平整用Ra1.0-1.2um毛化辊，厚度公差：0.50-0.52mm，硬度85-105HV，粗糙度0.5-0.8μm. |  | 20100082 | 轧硬 | 0.6*610-SPCC | 31010052 | 小品种钢卷 | 0.51-SPCC |  | 60 | MO000426 | MO000426-001-02-01 | YG001 | 优钢前处理 | 11120 | 2024-05-22 | 2024-05-22 | 2 | 2024-05-30 07:07:05 | 2024-06-08 15:30:02 | 江苏东方九天新能源材料有限公司 |  | 陈俊华 |  | 1 | 0.6 | 2275 | 610 | 1 | JL002404003121 | 昆山宝必达：厚度±0.01mm，HV85-105,粗糙度0.5-0.8μM，卷重2-3吨 | 1 |  | 关闭 | 是 | 13483 | 1
最终平整 | JL002404003122 | JL0024040031 | 东方850平整 | 待判定 |  | 甲 | 陈俊华 | 2713.92 | 2680 | 0.9875 | 1100 | 0.51 | 610 | 昆山宝必达；850平整用Ra1.0-1.2um毛化辊，厚度公差：0.50-0.52mm，硬度85-105HV，粗糙度0.5-0.8μm. |  | 20100082 | 轧硬 | 0.6*610-SPCC | 31010052 | 小品种钢卷 | 0.51-SPCC |  | 60 | MO000426 | MO000426-001-02-02 | YG001 | 优钢前处理 | 11120 | 2024-05-22 | 2024-05-22 | 2 | 2024-05-30 07:07:05 | 2024-06-08 15:30:02 | 江苏东方九天新能源材料有限公司 |  | 陈俊华 |  | 1 | 0.6 | 2275 | 610 | 1 | JL002404003122 | 昆山宝必达：厚度±0.01mm，HV85-105,粗糙度0.5-0.8μM，卷重2-3吨 | 1 |  | 否 |  | 13483 | 1
最终平整 | JL002404000911 | JL0024040009 | 东方750平整 | 其他入库 | 合格品 | 甲 | 丁振 | 2351.84 | 2285 | 0.9716 | 3400 | 0.15 | 610 | 东莞鸿力:退火(590℃)、转750平整 |  | 20100023 | 轧硬 | 0.4*610-SPCC | 31010010 | 小品种钢卷 | 0.15-SPCC |  | 60 | MO000276 | MO000276-001-01-01 | YG001 | 优钢前处理 | 12285.96 | 2024-05-11 | 2024-05-11 | 2 | 2024-05-30 09:53:31 | 2024-06-08 15:24:07 | 江苏东方九天新能源材料有限公司 |  | 丁振 |  | 1 | 0.4 | 6500 | 610 | 1 | JL002404000911 | 表面均匀，不得有划伤，亮点等缺陷。 | 1 |  | 是 | 是 | 6362 | 1
最终平整 | JL002404000912 | JL0024040009 | 东方750平整 | 其他入库 | 合格品 | 甲 | 丁振 | 2398.15 | 2330 | 0.9716 | 3440 | 0.15 | 610 | 东莞鸿力:退火(590℃)、转750平整 |  | 20100023 | 轧硬 | 0.4*610-SPCC | 31010010 | 小品种钢卷 | 0.15-SPCC |  | 60 | MO000276 | MO000276-001-01-02 | YG001 | 优钢前处理 | 12285.96 | 2024-05-11 | 2024-05-11 | 2 | 2024-05-30 09:53:31 | 2024-06-08 15:24:07 | 江苏东方九天新能源材料有限公司 |  | 丁振 |  | 1 | 0.4 | 6500 | 610 | 1 | JL002404000912 | 表面均匀，不得有划伤，亮点等缺陷。 | 1 |  | 是 | 是 | 6362 | 1
最终平整 | JL0024040080 | JL0024040080 | 东方850平整 | 合格 | 让步接收 | 乙 | 鞠承,姚学禹 | 5750 | 5710 | 0.993 | 6180 | 0.2 | 610 | 昆山泰德通：850平整用Ra1.0-1.2um毛化辊平整、硬度90-110HV、粗糙度0.5-0.7um、厚度公差：0.195-0.205mm、转镀镍（合格证上备注镍基带） |  | 20100023 | 轧硬 | 0.4*610-SPCC | 31010030 | 小品种钢卷 | 0.2-SPCC |  | 60 | MO000395 | MO000395-003 | YG001 | 优钢前处理 | 5860 | 2024-05-21 | 2024-05-21 | 2 | 2024-06-06 09:47:01 | 2024-06-06 09:49:08 | 江苏东方九天新能源材料有限公司 | 150792 | 鞠承 |  |  | 0.4 | 6160 | 610 | 1 | JL0024040080 | 昆山泰德通：厚度±0.005，HV90-110,粗糙度0.5-0.7 | 1 | Y氧化边,S色差,C擦伤,N粘钢折印,H厚薄公差 | 是 | 是 | 60 | 3
最终平整 | JL00240400491 | JL0024040049 | 东方850平整 | 其他入库 | 半成品退库 | 乙 | 鞠承 | 2123.53 | 2120 | 0.9983 | 2250 | 0.4 | 610 | 昆山泰德通：850平整用Ra1.0-1.2um毛化辊平整、硬度90-110HV、粗糙度0.5-0.7um、厚度公差：0.195-0.205mm、转镀镍（合格证上备注镍基带） |  | 20100023 | 轧硬 | 0.4*610-SPCC | 20200026 | 小品种钢半成品 | 0.2-SPCC |  | 60 | MO000395 | MO000395-001-01 | YG001 | 优钢前处理 | 6060 | 2024-05-21 | 2024-05-21 | 2 | 2024-06-06 09:41:21 | 2024-06-06 09:45:35 | 江苏东方九天新能源材料有限公司 |  | 鞠承 |  | 1 | 0.4 | 6430 | 610 | 1 | JL00240400491 | 昆山泰德通：厚度±0.005，HV90-110,粗糙度0.5-0.7 | 1 | H厚薄公差 | 是 | 是 | 8 | 1
最终平整 | JL00240400492 | JL0024040049 | 东方850平整 | 合格 | 让步接收 | 乙 | 鞠承 | 6000 | 3870 | 0.645 | 4200 | 0.4 | 610 | 昆山泰德通：850平整用Ra1.0-1.2um毛化辊平整、硬度90-110HV、粗糙度0.5-0.7um、厚度公差：0.195-0.205mm、转镀镍（合格证上备注镍基带） |  | 20100023 | 轧硬 | 0.4*610-SPCC | 31010030 | 小品种钢卷 | 0.2-SPCC |  | 60 | MO000395 | MO000395-001-02 | YG001 | 优钢前处理 | 6060 | 2024-05-21 | 2024-05-21 | 2 | 2024-06-06 09:41:21 | 2024-06-06 09:45:35 | 江苏东方九天新能源材料有限公司 |  | 鞠承 |  | 1 | 0.4 | 6430 | 610 | 1 | JL00240400492 | 昆山泰德通：厚度±0.005，HV90-110,粗糙度0.5-0.7 | 1 | S双边浪 | 是 | 是 | 8 | 1
最终平整 | JL002404012222 | JL0024040122 | 东方750平整 | 待判定 |  | 甲 | 丁振,刘飞 | 3007.52 | 2990 | 0.9942 | 4340 | 0.15 | 610 | 东莞鸿力：750平整用超光棍Ra<0.1μm平整、厚度公差：0.14-0.15mm、硬度90-110HV,粗糙度Ra≤0.15μm |  | 20100082 | 轧硬 | 0.6*610-SPCC | 31010010 | 小品种钢卷 | 0.15-SPCC |  | 60 | MO000433 | MO000433-001-02-02 | YG001 | 优钢前处理 | 12480 | 2024-05-23 | 2024-05-23 | 2 | 2024-05-31 19:07:30 | 2024-05-31 19:08:13 | 江苏东方九天新能源材料有限公司 |  | 丁振 |  | 1 | 0.15 | 8300 | 610 | 1 | JL002404012222 | 东莞鸿力：厚度-0.01，HV90-110粗糙度≤0.15，卷重在2-3.5吨 | 1 |  | 否 | 否 | 13090 | 1
最终平整 | JL002404012221 | JL0024040122 | 东方750平整 | 待判定 |  | 甲 | 丁振,刘飞 | 2997.47 | 2980 | 0.9942 | 4300 | 0.15 | 610 | 东莞鸿力：750平整用超光棍Ra<0.1μm平整、厚度公差：0.14-0.15mm、硬度90-110HV,粗糙度Ra≤0.15μm |  | 20100082 | 轧硬 | 0.6*610-SPCC | 31010010 | 小品种钢卷 | 0.15-SPCC |  | 60 | MO000433 | MO000433-001-02-01 | YG001 | 优钢前处理 | 12480 | 2024-05-23 | 2024-05-23 | 2 | 2024-05-31 19:07:30 | 2024-05-31 19:08:13 | 江苏东方九天新能源材料有限公司 |  | 丁振 |  | 1 | 0.15 | 8300 | 610 | 1 | JL002404012221 | 东莞鸿力：厚度-0.01，HV90-110粗糙度≤0.15，卷重在2-3.5吨 | 1 |  | 否 | 否 | 13090 | 1
最终平整 | JL002404012422 | JL0024040124 | 东方750平整 | 其他入库 | 半成品退库 | 甲 | 丁振,刘飞 | 3042.67 | 3035 | 0.9975 | 4430 | 0.15 | 610 | 东莞鸿力：750平整用超光棍Ra<0.1μm平整、厚度公差：0.14-0.15mm、硬度90-110HV,粗糙度Ra≤0.15μm |  | 20100082 | 轧硬 | 0.6*610-SPCC | 20200004 | 小品种钢半成品 | 0.15-SPCC |  | 60 | MO000433 | MO000433-005-02-02 | YG001 | 优钢前处理 | 12020 | 2024-05-23 | 2024-05-23 | 2 | 2024-05-31 16:33:41 | 2024-05-31 16:35:24 | 江苏东方九天新能源材料有限公司 |  | 丁振 |  | 1 | 0.15 | 8250 | 610 | 1 | JL002404012422 | 东莞鸿力：厚度-0.01，HV90-110粗糙度≤0.15，卷重在2-3.5吨 | 1 | N粘钢折印,X线条印,H横辊印 | 是 | 是 | 6 | 5
最终平整 | JL002404012421 | JL0024040124 | 东方750平整 | 合格 | 让步接收 | 甲 | 丁振,刘飞 | 2907.32 | 2900 | 0.9975 | 4230 | 0.15 | 610 | 东莞鸿力：750平整用超光棍Ra<0.1μm平整、厚度公差：0.14-0.15mm、硬度90-110HV,粗糙度Ra≤0.15μm |  | 20100082 | 轧硬 | 0.6*610-SPCC | 20200004 | 小品种钢半成品 | 0.15-SPCC |  | 60 | MO000433 | MO000433-005-02-01 | YG001 | 优钢前处理 | 12020 | 2024-05-23 | 2024-05-23 | 2 | 2024-05-31 16:33:41 | 2024-05-31 16:35:24 | 江苏东方九天新能源材料有限公司 |  | 丁振 |  | 1 | 0.15 | 8250 | 610 | 1 | JL002404012421 | 东莞鸿力：厚度-0.01，HV90-110粗糙度≤0.15，卷重在2-3.5吨 | 1 | X线条印 | 是 | 是 | 6 | 5
最终平整 | JL002404012322 | JL0024040123 | 东方750平整 | 合格 | 让步接收 | 甲 | 丁振,刘飞 | 3017.6 | 3000 | 0.9942 | 4350 | 0.15 | 610 | 东莞鸿力：750平整用超光棍Ra<0.1μm平整、厚度公差：0.14-0.15mm、硬度90-110HV,粗糙度Ra≤0.15μm |  | 20100082 | 轧硬 | 0.6*610-SPCC | 31010010 | 小品种钢卷 | 0.15-SPCC |  | 60 | MO000433 | MO000433-003-02-02 | YG001 | 优钢前处理 | 12010 | 2024-05-23 | 2024-05-23 | 2 | 2024-05-31 14:00:48 | 2024-05-31 14:02:57 | 江苏东方九天新能源材料有限公司 |  | 丁振 |  | 1 | 0.15 | 8255 | 610 | 1 | JL002404012322 | 东莞鸿力：厚度-0.01，HV90-110粗糙度≤0.15，卷重在2-3.5吨 | 1 | N粘钢折印,X线条印 | 是 | 是 | 45 | 3
最终平整 | JL002404012321 | JL0024040123 | 东方750平整 | 合格 | 让步接收 | 甲 | 丁振,刘飞 | 2982.39 | 2965 | 0.9942 | 4300 | 0.15 | 610 | 东莞鸿力：750平整用超光棍Ra<0.1μm平整、厚度公差：0.14-0.15mm、硬度90-110HV,粗糙度Ra≤0.15μm |  | 20100082 | 轧硬 | 0.6*610-SPCC | 31010010 | 小品种钢卷 | 0.15-SPCC |  | 60 | MO000433 | MO000433-003-02-01 | YG001 | 优钢前处理 | 12010 | 2024-05-23 | 2024-05-23 | 2 | 2024-05-31 14:00:48 | 2024-05-31 14:02:57 | 江苏东方九天新能源材料有限公司 |  | 丁振 |  | 1 | 0.15 | 8255 | 610 | 1 | JL002404012321 | 东莞鸿力：厚度-0.01，HV90-110粗糙度≤0.15，卷重在2-3.5吨 | 1 | X线条印,Z振纹 | 是 | 是 | 45 | 3
最终平整 | JL002404012412 | JL0024040124 | 东方750平整 | 待判定 |  | 甲 | 丁振,刘飞 | 2880.17 | 2860 | 0.993 | 4190 | 0.15 | 610 | 东莞鸿力：750平整用超光棍Ra<0.1μm平整、厚度公差：0.14-0.15mm、硬度90-110HV,粗糙度Ra≤0.15μm |  | 20100082 | 轧硬 | 0.6*610-SPCC | 31010010 | 小品种钢卷 | 0.15-SPCC |  | 60 | MO000433 | MO000433-005-01-02 | YG001 | 优钢前处理 | 12020 | 2024-05-23 | 2024-05-23 | 2 | 2024-05-31 11:54:11 | 2024-05-31 11:56:12 | 江苏东方九天新能源材料有限公司 |  | 丁振 |  | 1 | 0.15 | 7900 | 610 | 1 | JL002404012412 | 东莞鸿力：厚度-0.01，HV90-110粗糙度≤0.15，卷重在2-3.5吨 | 1 | N粘钢折印,H横辊印 | 否 | 否 | 6 | 5
最终平整 | JL002404012411 | JL0024040124 | 东方750平整 | 合格 | 让步接收 | 甲 | 丁振,刘飞 | 2829.82 | 2810 | 0.993 | 4100 | 0.15 | 610 | 东莞鸿力：750平整用超光棍Ra<0.1μm平整、厚度公差：0.14-0.15mm、硬度90-110HV,粗糙度Ra≤0.15μm |  | 20100082 | 轧硬 | 0.6*610-SPCC | 31010010 | 小品种钢卷 | 0.15-SPCC |  | 60 | MO000433 | MO000433-005-01-01 | YG001 | 优钢前处理 | 12020 | 2024-05-23 | 2024-05-23 | 2 | 2024-05-31 11:54:11 | 2024-05-31 11:56:12 | 江苏东方九天新能源材料有限公司 |  | 丁振 |  | 1 | 0.15 | 7900 | 610 | 1 | JL002404012411 | 东莞鸿力：厚度-0.01，HV90-110粗糙度≤0.15，卷重在2-3.5吨 | 1 | H横辊印 | 关闭 | 是 | 6 | 5
最终平整 | JL0024040058 | JL0024040058 | 东方850平整 | 合格 | 让步接收 | 乙 | 鞠承 | 5520 | 5510 | 0.9982 | 8020 | 0.15 | 610 | 昆山泰德通:850平整用Ra1.0-1.2um毛化辊平整、厚度公差：0.145-0.155mm、硬度90-110HV、粗糙度0.5-0.7um、转镀镍（合格证上备注镍基带） | 尾30米表面多处/来料表面多处 暗条印/表面轻微细划伤 | 20100023 | 轧硬 | 0.4*610-SPCC | 31010010 | 小品种钢卷 | 0.15-SPCC |  | 60 | MO000315 | MO000315-007 | YG001 | 优钢前处理 | 5670 | 2024-05-14 | 2024-05-14 | 2 | 2024-05-31 07:29:30 | 2024-05-31 07:33:00 | 江苏东方九天新能源材料有限公司 | 148503 | 鞠承 |  |  | 0.15 | 8000 | 610 | 1 | JL0024040058 | 昆山泰德通：厚度±0.005，HV90-110,粗糙度0.5-0.7 | 1 | Y氧化边 | 是 | 是 | 7 | 7
最终平整 | JL0024040075 | JL0024040075 | 东方850平整 | 合格 | 让步接收 | 乙 | 龚政,钱琨 | 5460 | 5460 | 1 | 7800 | 0.15 | 610 | 昆山泰德通:850平整用Ra1.0-1.2um毛化辊平整、厚度公差：0.145-0.155mm、硬度90-110HV、粗糙度0.5-0.7um、转镀镍（合格证上备注镍基带） |  | 20100023 | 轧硬 | 0.4*610-SPCC | 31010010 | 小品种钢卷 | 0.15-SPCC |  | 60 | MO000315 | MO000315-001 | YG001 | 优钢前处理 | 5595 | 2024-05-14 | 2024-05-14 | 2 | 2024-05-31 07:19:06 | 2024-05-31 07:20:58 | 江苏东方九天新能源材料有限公司 | 148500 | 龚政 |  |  | 0.15 | 7800 | 610 | 1 | JL0024040075 | 昆山泰德通：厚度±0.005，HV90-110,粗糙度0.5-0.7 | 1 | S色差,C擦伤,Z振纹,S双边浪 | 是 | 是 | 8 | 1
最终平整 | JL0024040076 | JL0024040076 | 东方850平整 | 合格 | 让步接收 | 乙 | 鞠承 | 5485 | 5440 | 0.9918 | 7860 | 0.15 | 610 | 昆山泰德通:850平整用Ra1.0-1.2um毛化辊平整、厚度公差：0.145-0.155mm、硬度90-110HV、粗糙度0.5-0.7um、转镀镍（合格证上备注镍基带） | 7280米来料水印挫伤重/尾30米表面多处/来料表面多处暗平后强光明显 | 20100023 | 轧硬 | 0.4*610-SPCC | 31010010 | 小品种钢卷 | 0.15-SPCC |  | 60 | MO000315 | MO000315-003 | YG001 | 优钢前处理 | 5615 | 2024-05-14 | 2024-05-14 | 2 | 2024-05-31 06:39:00 | 2024-05-31 06:41:45 | 江苏东方九天新能源材料有限公司 | 148501 | 鞠承 |  |  | 0.15 | 7850 | 610 | 1 | JL0024040076 | 昆山泰德通：厚度±0.005，HV90-110,粗糙度0.5-0.7 | 1 | Y氧化边,X线条印,A暗线印,X细划伤 | 是 | 是 | 8 | 3
最终平整 | JL0024040057 | JL0024040057 | 东方850平整 | 合格 | 让步接收 | 甲 | 陈俊华 | 5500 | 5500 | 1 | 8050 | 0.15 | 610 | 昆山泰德通:850平整用Ra1.0-1.2um毛化辊平整、厚度公差：0.145-0.155mm、硬度90-110HV、粗糙度0.5-0.7um、转镀镍（合格证上备注镍基带） |  | 20100023 | 轧硬 | 0.4*610-SPCC | 31010010 | 小品种钢卷 | 0.15-SPCC |  | 60 | MO000315 | MO000315-005 | YG001 | 优钢前处理 | 5655 | 2024-05-14 | 2024-05-14 | 2 | 2024-05-30 14:52:02 | 2024-05-30 14:59:55 | 江苏东方九天新能源材料有限公司 | 148502 | 陈俊华 |  |  | 0.15 | 7985 | 610 | 1 | JL0024040057 | 昆山泰德通：厚度±0.005，HV90-110,粗糙度0.5-0.7 | 1 |  | 是 | 是 | 9 | 5
最终平整 | JL122404013722 | JL12240401372 | 东方850平整 | 其他入库 | 半成品退库 | 甲 | 陈俊华 | 3389.94 | 3370 | 0.9941 | 1000 | 0.69 | 610 | 850平整用Ra1.1-1.3μm毛化辊，厚度公差：0.675-0.695mm，HV85-105,Ra0.5-0.8μm。 | 厚薄公差(0.692-0.695偶0.696),擦划伤(偶有),粘钢折印(尾200米整表面，平后明显) | 20100130 | 轧硬 | 1.2*610-SPCC | 20200066 | 小品种钢半成品 | 0.69-SPCC |  | 50 | MO000384 | MO000384-001-02 | YG001 | 优钢前处理 | 6545 | 2024-05-20 | 2024-05-20 | 2 | 2024-05-30 14:47:36 | 2024-05-30 14:50:14 | 江苏东方九天新能源材料有限公司 |  | 陈俊华 |  | 1 | 0.69 | 2050 | 610 | 1 | JL122404013722 | 昆山宝必达：厚度+0.005/-0.015mm，HV85-105,粗糙度0.5-0.8μM，卷重2-3吨 | 1 | H厚薄公差,C擦伤,N粘钢折印 | 是 | 是 | 7112 | 1
最终平整 | JL122404013721 | JL12240401372 | 东方850平整 | 合格 | 让步接收 | 甲 | 陈俊华 | 3410.05 | 3390 | 0.9941 | 1020 | 0.69 | 610 | 850平整用Ra1.1-1.3μm毛化辊，厚度公差：0.675-0.695mm，HV85-105,Ra0.5-0.8μm。 | 厚薄公差(0.692-0.695同板差0.007设高点偶跳0.696)，偶有擦划伤，氧化边 | 20100130 | 轧硬 | 1.2*610-SPCC | 31010069 | 小品种钢卷 | 0.69*610 |  | 50 | MO000384 | MO000384-001-01 | YG001 | 优钢前处理 | 6545 | 2024-05-20 | 2024-05-20 | 2 | 2024-05-30 14:47:36 | 2024-05-30 14:50:14 | 江苏东方九天新能源材料有限公司 |  | 陈俊华 |  | 1 | 0.69 | 2050 | 610 | 1 | JL122404013721 | 昆山宝必达：厚度+0.005/-0.015mm，HV85-105,粗糙度0.5-0.8μM，卷重2-3吨 | 1 | H厚薄公差,C擦伤,X细划伤,Y氧化边 | 是 | 是 | 7112 | 1
最终平整 | JL002404001023 | JL0024040010 | 东方750平整 | 合格 | 让步接收 | 甲 | 丁振,刘飞 | 2475.86 | 2450 | 0.9896 | 3570 | 0.15 | 610 | 东莞鸿力:退火(590℃)、转750平整 | 1800米后操边折印1-20CM，尾部300米不规律折印，振纹，横条印，白条印，多条暗线印 | 20100023 | 轧硬 | 0.4*610-SPCC | 31010010 | 小品种钢卷 | 0.15-SPCC |  | 60 | MO000276 | MO000276-005-02-03 | YG001 | 优钢前处理 | 12301.44 | 2024-05-11 | 2024-05-11 | 2 | 2024-05-30 14:17:07 | 2024-05-30 14:23:39 | 江苏东方九天新能源材料有限公司 |  | 丁振 |  | 1 | 0.4 | 9300 | 610 | 1 | JL002404001023 | 表面均匀，不得有划伤，亮点等缺陷。 | 1 | Z折印,Z振纹,B白条纹,A暗线印 | 是 | 是 | 6 | 5
最终平整 | JL002404001022 | JL0024040010 | 东方750平整 | 合格 | 让步接收 | 甲 | 丁振,刘飞 | 2506.18 | 2480 | 0.9896 | 3600 | 0.15 | 610 | 东莞鸿力:退火(590℃)、转750平整 | 针眼孔洞(710-780米顶伤重，有孔洞),振纹(来料振纹，横条印，白条印),线条印(来料多条暗线印) | 20100023 | 轧硬 | 0.4*610-SPCC | 31010010 | 小品种钢卷 | 0.15-SPCC |  | 60 | MO000276 | MO000276-005-02-02 | YG001 | 优钢前处理 | 12301.44 | 2024-05-11 | 2024-05-11 | 2 | 2024-05-30 14:17:07 | 2024-05-30 14:23:39 | 江苏东方九天新能源材料有限公司 |  | 丁振 |  | 1 | 0.4 | 9300 | 610 | 1 | JL002404001022 | 表面均匀，不得有划伤，亮点等缺陷。 | 1 | K孔洞,Z振纹,A暗线印,B白条纹 | 是 | 是 | 6 | 5
最终平整 | JL002404001021 | JL0024040010 | 东方750平整 | 合格 | 让步接收 | 甲 | 丁振,刘飞 | 1717.94 | 1700 | 0.9896 | 2500 | 0.15 | 610 | 东莞鸿力:退火(590℃)、转750平整 | 振纹(来料振纹，横条印),线条印(来料上表面多条暗线印) | 20100023 | 轧硬 | 0.4*610-SPCC | 31010010 | 小品种钢卷 | 0.15-SPCC |  | 60 | MO000276 | MO000276-005-02-01 | YG001 | 优钢前处理 | 12301.44 | 2024-05-11 | 2024-05-11 | 2 | 2024-05-30 14:17:07 | 2024-05-30 14:23:39 | 江苏东方九天新能源材料有限公司 |  | 丁振 |  | 1 | 0.4 | 9300 | 610 | 1 | JL002404001021 | 表面均匀，不得有划伤，亮点等缺陷。 | 1 | Z振纹,X线条印 | 是 | 是 | 6 | 5
最终平整 | JL002403004221 | JL0024030042 | 东方850平整 | 合格 | 让步接收 | 甲 | 陈俊华 | 3745 | 3750 | 1.0013 | 3620 | 0.22 | 590 | 850平整用Ra1.0-1.2μm毛化辊平整、厚度公差：0.2-0.225mm、硬度90-110HV、粗糙度0.5-0.9um、转分切 | 3170米处轻微挫伤,内50米处脱脂停机斑,横辊印(头尾，轻微) | 20100077 | 轧硬 | 0.6*590-SPCC | 31010021 | 小品种钢卷 | 0.22-SPCC |  | 50 | MO000380 | MO000380-001-02-01 | YG001 | 优钢前处理 | 12445 | 2024-05-20 | 2024-05-20 | 2 | 2024-05-30 14:14:19 | 2024-05-30 14:15:30 | 江苏东方九天新能源材料有限公司 | 148751 | 陈俊华 |  |  | 0.22 | 3600 | 590 | 1 | JL002403004221 | 潍坊天浩：厚度-0.01-+0.015MM,HV90-110,粗糙度0.5-0.9μM | 1 | C挫伤,T停机斑,H横辊印 | 是 | 是 | 4120 | 1
最终平整 | JL00240300421 | JL0024030042 | 东方850平整 | 合格 | 让步接收 | 甲 | 陈俊华 | 6090 | 6090 | 1 | 5990 | 0.22 | 590 | 850平整用Ra1.0-1.2μm毛化辊平整、厚度公差：0.2-0.225mm、硬度90-110HV、粗糙度0.5-0.9um、转分切 | 上表面传1CM处，下表面中间2条划伤重，平后明显,4840-4850米，轻微挫伤，5335米处，5570-5600米松包挫伤重,线条印(上表面传5CM处，平后强光下能见),色差(表面中间),氧化边(两边) | 20100077 | 轧硬 | 0.6*590-SPCC | 31010021 | 小品种钢卷 | 0.22-SPCC |  | 50 | MO000380 | MO000380-001-01 | YG001 | 优钢前处理 | 12445 | 2024-05-20 | 2024-05-20 | 2 | 2024-05-30 14:11:20 | 2024-05-30 14:13:15 | 江苏东方九天新能源材料有限公司 | 148751 | 陈俊华 |  |  | 0.22 | 5950 | 590 | 1 | JL00240300421 | 潍坊天浩：厚度-0.01-+0.015MM,HV90-110,粗糙度0.5-0.9μM | 1 | C挫伤,X细划伤,X线条印,S色差,Y氧化边 | 是 | 是 | 4120 | 1
最终平整 | JL00240401152 | JL0024040115 | 东方850平整 | 合格 | 让步接收 | 甲 | 陈俊华 | 5390 | 5300 | 0.9833 | 7620 | 0.15 | 610 | 江北科思:850平整用Ra0.8-1.0um毛化辊平整、厚度公差：0.14-0.15mm、硬度90-110HV、粗糙度0.4-0.6μm. |  | 20100082 | 轧硬 | 0.6*610-SPCC | 31010010 | 小品种钢卷 | 0.15-SPCC |  | 60 | MO000394 | MO000394-001-02 | YG001 | 优钢前处理 | 11110 | 2024-05-21 | 2024-05-21 | 2 | 2024-05-30 14:09:50 | 2024-05-30 14:10:33 | 江苏东方九天新能源材料有限公司 | 150790 | 陈俊华 |  |  | 0.15 | 7710 | 610 | 1 | JL00240401152 | 江北科思：厚度+0/-0.01，HV90-110,粗糙度0.4-0.6μM，延伸率大于30 | 1 |  | 关闭 | 是 | 18 | 1
最终平整 | JL00240401151 | JL0024040115 | 东方850平整 | 合格 | 让步接收 | 甲 | 陈俊华 | 5425 | 5420 | 0.9991 | 7880 | 0.15 | 610 | 江北科思:850平整用Ra0.8-1.0um毛化辊平整、厚度公差：0.14-0.15mm、硬度90-110HV、粗糙度0.4-0.6μm. | 线条印(上下表面多，平后强光下能见),横辊印(头尾，轻微) | 20100082 | 轧硬 | 0.6*610-SPCC | 31010010 | 小品种钢卷 | 0.15-SPCC |  | 60 | MO000394 | MO000394-001-01 | YG001 | 优钢前处理 | 11110 | 2024-05-21 | 2024-05-21 | 2 | 2024-05-30 14:08:11 | 2024-05-30 14:09:10 | 江苏东方九天新能源材料有限公司 | 150790 | 陈俊华 |  |  | 0.15 | 7805 | 610 | 1 | JL00240401151 | 江北科思：厚度+0/-0.01，HV90-110,粗糙度0.4-0.6μM，延伸率大于30 | 1 | X线条印,H横辊印 | 是 | 是 | 18 | 1
最终平整 | JL1224030153 | JL1224030153 | 东方850平整 | 合格 | 让步接收 | 乙 | 鞠承 | 7215 | 7210 | 0.9993 | 4840 | 0.3 | 650 | 摩丁普信：850平整用Ra1.0-1.2μm毛化辊，厚度公差：0.293-0.303mm，HV90-110，粗糙度0.5-0.8μm，抗拉310-360Mpa.转分切 | 厚薄公差(内150米公差高夹纸内),粘钢折印(尾30米表面多处),线条印(来料表面多处),白斑(表面),氧化边(两边),横辊印(表面轻微) | 20100026 | 轧硬 | 0.4*650-SPCC | 31010041 | 小品种钢卷 | 0.3-SPCC |  | 50 | MO000393 | MO000393-019 | YG001 | 优钢前处理 | 7370 | 2024-05-21 | 2024-05-21 | 2 | 2024-05-30 14:05:46 | 2024-05-30 14:07:18 | 江苏东方九天新能源材料有限公司 | 150783 | 鞠承 |  |  | 0.3 | 4830 | 650 | 1 | JL1224030153 | 摩丁普信：厚度+0.003/-0.007，HV90-110,粗度0.5-0.8 | 1 | H厚薄公差,N粘钢折印,X线条印,B白斑,Y氧化边,H横辊印 | 是 | 是 | 5 | 19
最终平整 | JL1224030152 | JL1224030152 | 东方850平整 | 合格 | 让步接收 | 乙 | 鞠承 | 5370 | 5340 | 0.9944 | 3560 | 0.3 | 650 | 摩丁普信：850平整用Ra1.0-1.2μm毛化辊，厚度公差：0.293-0.303mm，HV90-110，粗糙度0.5-0.8μm，抗拉310-360Mpa.转分切 | 粘钢折印(尾30米表面多处),振纹(表面),线条印(表面来料暗),氧化边(两边),横辊印(表面轻微) | 20100026 | 轧硬 | 0.4*650-SPCC | 31010041 | 小品种钢卷 | 0.3-SPCC |  | 50 | MO000393 | MO000393-017 | YG001 | 优钢前处理 | 5470 | 2024-05-21 | 2024-05-21 | 2 | 2024-05-30 14:03:50 | 2024-05-30 14:05:11 | 江苏东方九天新能源材料有限公司 | 150782 | 鞠承 |  |  | 0.3 | 3550 | 650 | 1 | JL1224030152 | 摩丁普信：厚度+0.003/-0.007，HV90-110,粗度0.5-0.8 | 1 | N粘钢折印,Z振纹,X线条印,Y氧化边,H横辊印 | 是 | 是 | 5 | 17
最终平整 | JL1224030149 | JL1224030149 | 东方850平整 | 合格 | 让步接收 | 甲 | 陈俊华 | 6970 | 6920 | 0.9928 | 4650 | 0.3 | 650 | 摩丁普信：850平整用Ra1.0-1.2μm毛化辊，厚度公差：0.293-0.303mm，HV90-110，粗糙度0.5-0.8μm，抗拉310-360Mpa.转分切 | 4113.9米传侧230.5mm一个孔洞（0.07mm2），偶有白斑，氧化边平后发白，轻横辊印 | 20100026 | 轧硬 | 0.4*650-SPCC | 31010041 | 小品种钢卷 | 0.3-SPCC |  | 50 | MO000393 | MO000393-015 | YG001 | 优钢前处理 | 7100 | 2024-05-21 | 2024-05-21 | 2 | 2024-05-30 14:01:36 | 2024-05-30 14:03:07 | 江苏东方九天新能源材料有限公司 | 150779 | 陈俊华 |  |  | 0.3 | 4610 | 650 | 1 | JL1224030149 | 摩丁普信：厚度+0.003/-0.007，HV90-110,粗度0.5-0.8 | 1 | K孔洞,B白斑,Y氧化边,H横辊印 | 是 | 是 | 7 | 15
最终平整 | JL1224030148 | JL1224030148 | 东方850平整 | 合格 | 让步接收 | 乙 | 鞠承 | 5220 | 5210 | 0.9981 | 3500 | 0.3 | 650 | 摩丁普信：850平整用Ra1.0-1.2μm毛化辊，厚度公差：0.293-0.303mm，HV90-110，粗糙度0.5-0.8μm，抗拉310-360Mpa.转分切 | 粘钢折印(尾30米表面多处),振纹(表面),线条印(来料表面暗 ),白斑(表面),氧化边(两边),横辊印(表面轻微) | 20100026 | 轧硬 | 0.4*650-SPCC | 31010041 | 小品种钢卷 | 0.3-SPCC |  | 50 | MO000393 | MO000393-013 | YG001 | 优钢前处理 | 5350 | 2024-05-21 | 2024-05-21 | 2 | 2024-05-30 13:58:55 | 2024-05-30 14:00:34 | 江苏东方九天新能源材料有限公司 | 150776 | 鞠承 |  |  | 0.3 | 3480 | 650 | 1 | JL1224030148 | 摩丁普信：厚度+0.003/-0.007，HV90-110,粗度0.5-0.8 | 1 | N粘钢折印,Z振纹,X线条印,B白斑,Y氧化边,H横辊印 | 是 | 是 | 10 | 13
最终平整 | JL1224030143 | JL1224030143 | 东方850平整 | 合格 | 让步接收 | 乙 | 鞠承 | 7040 | 7030 | 0.9986 | 4690 | 0.3 | 650 | 摩丁普信：850平整用Ra1.0-1.2μm毛化辊，厚度公差：0.293-0.303mm，HV90-110，粗糙度0.5-0.8μm，抗拉310-360Mpa.转分切 | 擦划伤(表面偶有),挫伤(80米处挫伤麻点),粘钢折印(尾80米表面中间10-40cm),停机斑(50米、80米处),线条印(表面暗 ),氧化边(两边),横辊印(两边轻微) | 20100026 | 轧硬 | 0.4*650-SPCC | 31010041 | 小品种钢卷 | 0.3-SPCC |  | 50 | MO000393 | MO000393-011 | YG001 | 优钢前处理 | 7135 | 2024-05-21 | 2024-05-21 | 2 | 2024-05-30 13:55:55 | 2024-05-30 13:58:12 | 江苏东方九天新能源材料有限公司 | 150773 | 鞠承 |  |  | 0.3 | 4700 | 650 | 1 | JL1224030143 | 摩丁普信：厚度+0.003/-0.007，HV90-110,粗度0.5-0.8 | 1 | C擦伤,X线条印,N粘钢折印,C挫伤,H横辊印,T停机斑,X细划伤,Y氧化边 | 是 | 是 | 6 | 11
最终平整 | JL1224030142 | JL1224030142 | 东方850平整 | 合格 | 让步接收 | 甲 | 陈俊华 | 5275 | 5200 | 0.9858 | 3470 | 0.3 | 650 | 摩丁普信：850平整用Ra1.0-1.2μm毛化辊，厚度公差：0.293-0.303mm，HV90-110，粗糙度0.5-0.8μm，抗拉310-360Mpa.转分切 | 线条印(下表面操5cm处，平后淡),氧化边(两边，重) | 20100026 | 轧硬 | 0.4*650-SPCC | 31010041 | 小品种钢卷 | 0.3-SPCC |  | 50 | MO000393 | MO000393-009 | YG001 | 优钢前处理 | 5345 | 2024-05-21 | 2024-05-21 | 2 | 2024-05-30 13:54:10 | 2024-05-30 13:55:18 | 江苏东方九天新能源材料有限公司 | 150770 | 陈俊华 |  |  | 0.3 | 3485 | 650 | 1 | JL1224030142 | 摩丁普信：厚度+0.003/-0.007，HV90-110,粗度0.5-0.8 | 1 | X线条印,Y氧化边 | 是 | 是 | 5 | 9
最终平整 | JL1224030141 | JL1224030141 | 东方850平整 | 合格 | 让步接收 | 乙 | 鞠承 | 6390 | 6335 | 0.9914 | 4240 | 0.3 | 650 | 摩丁普信：850平整用Ra1.0-1.2μm毛化辊，厚度公差：0.293-0.303mm，HV90-110，粗糙度0.5-0.8μm，抗拉310-360Mpa.转分切 | 粘钢折印(尾40米表面多处),800米传4cm0.14mm2孔洞,线条印(来料表面暗),氧化边(两边),横辊印(表面两边10cm)，下道工序注意孔洞 | 20100026 | 轧硬 | 0.4*650-SPCC | 31010041 | 小品种钢卷 | 0.3-SPCC |  | 50 | MO000393 | MO000393-007 | YG001 | 优钢前处理 | 6495 | 2024-05-21 | 2024-05-21 | 2 | 2024-05-30 13:53:04 | 2024-05-30 13:53:32 | 江苏东方九天新能源材料有限公司 | 150769 | 鞠承 |  |  | 0.3 | 4250 | 650 | 1 | JL1224030141 | 摩丁普信：厚度+0.003/-0.007，HV90-110,粗度0.5-0.8 | 1 |  | 是 | 是 | 4 | 7
最终平整 | JL1224030140 | JL1224030140 | 东方850平整 | 合格 | 让步接收 | 乙 | 鞠承 | 5350 | 5330 | 0.9963 | 3520 | 0.3 | 650 | 摩丁普信：850平整用Ra1.0-1.2μm毛化辊，厚度公差：0.293-0.303mm，HV90-110，粗糙度0.5-0.8μm，抗拉310-360Mpa.转分切 | 粘钢折印(尾70米传10-30cm),亮点(斑)(表面),线条印(来料表面暗),氧化边(两边),横辊印(表面) | 20100026 | 轧硬 | 0.4*650-SPCC | 31010041 | 小品种钢卷 | 0.3-SPCC |  | 50 | MO000393 | MO000393-005 | YG001 | 优钢前处理 | 5465 | 2024-05-21 | 2024-05-21 | 2 | 2024-05-30 13:46:08 | 2024-05-30 13:49:08 | 江苏东方九天新能源材料有限公司 | 150766 | 鞠承 |  |  | 0.3 | 3520 | 650 | 1 | JL1224030140 | 摩丁普信：厚度+0.003/-0.007，HV90-110,粗度0.5-0.8 | 1 | N粘钢折印,L亮点,X线条印,Y氧化边,H横辊印 | 是 | 是 | 10 | 5
最终平整 | JL1224030139 | JL1224030139 | 东方850平整 | 合格 | 让步接收 | 甲 | 陈俊华 | 6215 | 6200 | 0.9976 | 4150 | 0.3 | 650 | 摩丁普信：850平整用Ra1.0-1.2μm毛化辊，厚度公差：0.293-0.303mm，HV90-110，粗糙度0.5-0.8μm，抗拉310-360Mpa.转分切 | 黄斑(尾100米表面小黄点多),氧化边(两边，重),横辊印(轻微) | 20100026 | 轧硬 | 0.4*650-SPCC | 31010041 | 小品种钢卷 | 0.3-SPCC |  | 50 | MO000393 | MO000393-003 | YG001 | 优钢前处理 | 6340 | 2024-05-21 | 2024-05-21 | 2 | 2024-05-30 13:41:56 | 2024-05-30 13:45:14 | 江苏东方九天新能源材料有限公司 | 150763 | 陈俊华 |  |  | 0.3 | 4150 | 650 | 1 | JL1224030139 | 摩丁普信：厚度+0.003/-0.007，HV90-110,粗度0.5-0.8 | 1 | H黄斑,Y氧化边,H横辊印 | 是 | 是 | 6 | 3
最终平整 | JL1224030138 | JL1224030138 | 东方850平整 | 合格 | 让步接收 | 甲 | 陈俊华 | 5330 | 5270 | 0.9887 | 3510 | 0.3 | 650 | 摩丁普信：850平整用Ra1.0-1.2μm毛化辊，厚度公差：0.293-0.303mm，HV90-110，粗糙度0.5-0.8μm，抗拉310-360Mpa.转分切 | 黑斑(内170米传3cm),氧化边(两边，重) | 20100026 | 轧硬 | 0.4*650-SPCC | 31010041 | 小品种钢卷 | 0.3-SPCC |  | 50 | MO000393 | MO000393-001 | YG001 | 优钢前处理 | 5465 | 2024-05-21 | 2024-05-21 | 2 | 2024-05-30 13:40:12 | 2024-05-30 13:41:15 | 江苏东方九天新能源材料有限公司 | 150760 | 陈俊华 |  |  | 0.3 | 3525 | 650 | 1 | JL1224030138 | 摩丁普信：厚度+0.003/-0.007，HV90-110,粗度0.5-0.8 | 1 |  | 是 | 是 | 10 | 1
最终平整 | JL002404003422 | JL0024040034 | 东方850平整 | 其他入库 | 半成品退库 | 乙 | 鞠承 | 2951.15 | 2910 | 0.9861 | 1140 | 0.6 | 610 | 昆山宝必达:850平整用Ra1.0-1.2um毛化辊，厚度公差：0.53-0.55mm、硬度85-105HV、粗糙度Ra0.5-0.8μm | 厚薄公差(0.532-0.548),擦划伤(来料表面),粘钢折印(尾100米传5-10CM),拉伸折印(400米后操3-10CM)，未取样测性能 | 20100082 | 轧硬 | 0.6*610-SPCC | 20200092 | 小品种钢半成品 | 0.54-SPCC |  | 50 | MO000427 | MO000427-001-02-02 | YG001 | 优钢前处理 | 12340 | 2024-05-22 | 2024-05-22 | 2 | 2024-05-30 13:33:09 | 2024-05-30 13:37:06 | 江苏东方九天新能源材料有限公司 |  | 鞠承 |  | 1 | 0.54 | 2350 | 610 | 1 | JL002404003422 | 昆山宝必达：厚度±0.01mm，HV85-105,粗糙度0.5-0.8μM，卷重2-3吨 | 1 | H厚薄公差,C擦伤,X细划伤,N粘钢折印 | 是 | 是 | 10 | 1
最终平整 | JL002404003421 | JL0024040034 | 东方850平整 | 合格 | 让步接收 | 乙 | 鞠承 | 3143.84 | 3100 | 0.9861 | 1200 | 0.6 | 610 | 昆山宝必达:850平整用Ra1.0-1.2um毛化辊，厚度公差：0.53-0.55mm、硬度85-105HV、粗糙度Ra0.5-0.8μm | 厚薄公差(0.532-0.548),振纹(表面),线条印(来料表面暗),擦划伤(来料表面细划伤平后不太明显) | 20100082 | 轧硬 | 0.6*610-SPCC | 31010056 | 小品种钢卷 | 0.54-SPCC |  | 50 | MO000427 | MO000427-001-02-01 | YG001 | 优钢前处理 | 12340 | 2024-05-22 | 2024-05-22 | 2 | 2024-05-30 13:33:09 | 2024-05-30 13:37:06 | 江苏东方九天新能源材料有限公司 |  | 鞠承 |  | 1 | 0.54 | 2350 | 610 | 1 | JL002404003421 | 昆山宝必达：厚度±0.01mm，HV85-105,粗糙度0.5-0.8μM，卷重2-3吨 | 1 | H厚薄公差,Z振纹,X线条印,C擦伤,X细划伤 | 是 | 是 | 10 | 1
最终平整 | JL00240400341 | JL0024040034 | 东方850平整 | 其他入库 | 半成品退库 | 乙 | 鞠承 | 6005 | 5970 | 0.9942 | 2310 | 0.54 | 610 | 昆山宝必达:850平整用Ra1.0-1.2um毛化辊，厚度公差：0.53-0.55mm、硬度85-105HV、粗糙度Ra0.5-0.8μm |  | 20100082 | 轧硬 | 0.6*610-SPCC | 20200004 | 小品种钢半成品 | 0.15-SPCC |  | 50 | MO000427 | MO000427-001-01 | YG001 | 优钢前处理 | 12340 | 2024-05-22 | 2024-05-22 | 2 | 2024-05-30 13:31:26 | 2024-05-30 13:32:15 | 江苏东方九天新能源材料有限公司 | 151250 | 鞠承 |  |  | 0.54 | 2330 | 610 | 1 | JL00240400341 | 昆山宝必达：厚度±0.01mm，HV85-105,粗糙度0.5-0.8μM，卷重2-3吨 | 1 |  | 是 | 是 | 10 | 1
最终平整 | JL00240400232 | JL0024040023 | 东方850平整 | 其他入库 | 成品退库 | 乙 | 鞠承 | 6260 | 6180 | 0.9872 | 2520 | 0.51 | 610 | 昆山宝必达；850平整用Ra1.0-1.2um毛化辊，厚度公差：0.50-0.52mm，硬度85-105HV，粗糙度0.5-0.8μm. |  | 20100082 | 轧硬 | 0.6*610-SPCC | 31010052 | 小品种钢卷 | 0.51-SPCC |  | 60 | MO000426 | MO000426-003-02 | YG001 | 优钢前处理 | 12740 | 2024-05-22 | 2024-05-22 | 2 | 2024-05-30 13:27:32 | 2024-05-30 13:30:20 | 江苏东方九天新能源材料有限公司 | 151249 | 鞠承 |  |  | 0.51 | 2570 | 610 | 1 | JL00240400232 | 昆山宝必达：厚度±0.01mm，HV85-105,粗糙度0.5-0.8μM，卷重2-3吨 | 1 |  | 关闭 | 是 | 313 | 3
最终平整 | JL002404002312 | JL0024040023 | 东方850平整 | 其他入库 | 半成品退库 | 乙 | 龚政 | 3004.53 | 2970 | 0.9885 | 1210 | 0.51 | 610 | 昆山宝必达；850平整用Ra1.0-1.2um毛化辊，厚度公差：0.50-0.52mm，硬度85-105HV，粗糙度0.5-0.8μm. | 厚薄公差(传0.514操0.504量0.514跳0.512-0.517),擦划伤(表面轻微),挫伤(560内操10CM内挫伤),粘钢折印(尾30米表面多处),停机斑(尾30米处)，未取样测性能 | 20100082 | 轧硬 | 0.6*610-SPCC | 20200053 | 小品种钢半成品 | 0.51-SPCC |  | 60 | MO000426 | MO000426-003-01-02 | YG001 | 优钢前处理 | 12740 | 2024-05-22 | 2024-05-22 | 2 | 2024-05-30 08:25:22 | 2024-05-30 13:26:40 | 江苏东方九天新能源材料有限公司 |  | 龚政 |  | 1 | 0.51 | 2520 | 610 | 1 | JL002404002312 | 昆山宝必达：厚度±0.01mm，HV85-105,粗糙度0.5-0.8μM，卷重2-3吨 | 1 | H厚薄公差,C擦伤,X细划伤,C挫伤,T停机斑 | 是 | 是 | 313 | 3
最终平整 | JL002404002311 | JL0024040023 | 东方850平整 | 合格 | 让步接收 | 乙 | 龚政 | 3085.46 | 3050 | 0.9885 | 1250 | 0.51 | 610 | 昆山宝必达；850平整用Ra1.0-1.2um毛化辊，厚度公差：0.50-0.52mm，硬度85-105HV，粗糙度0.5-0.8μm. | 厚薄公差（传0.514操0.504量0.514跳0.512-0.517）线条印（来料表面暗）氧化边（两边）横辊印（来料表面轻微） | 20100082 | 轧硬 | 0.6*610-SPCC | 31010052 | 小品种钢卷 | 0.51-SPCC |  | 60 | MO000426 | MO000426-003-01-01 | YG001 | 优钢前处理 | 12740 | 2024-05-22 | 2024-05-22 | 2 | 2024-05-30 08:25:22 | 2024-05-30 13:26:40 | 江苏东方九天新能源材料有限公司 |  | 龚政 |  | 1 | 0.51 | 2520 | 610 | 1 | JL002404002311 | 昆山宝必达：厚度±0.01mm，HV85-105,粗糙度0.5-0.8μM，卷重2-3吨 | 1 | H厚薄公差,X线条印,Y氧化边,H横辊印 | 是 | 是 | 313 | 3
最终平整 | JL00240400321 | JL0024040032 | 东方850平整 | 合格 | 让步接收 | 甲 | 陈俊华 | 5150 | 5150 | 1 | 2135 | 0.51 | 610 | 昆山宝必达；850平整用Ra1.0-1.2um毛化辊，厚度公差：0.50-0.52mm，硬度85-105HV，粗糙度0.5-0.8μm. | 线条印(上表面中间，平后淡),横辊印(内50米，轻微) | 20100082 | 轧硬 | 0.6*610-SPCC | 31010052 | 小品种钢卷 | 0.51-SPCC |  | 60 | MO000426 | MO000426-002-01 | YG001 | 优钢前处理 | 11105 | 2024-05-22 | 2024-05-22 | 2 | 2024-05-30 13:10:21 | 2024-05-30 13:11:28 | 江苏东方九天新能源材料有限公司 | 151248 | 陈俊华 |  |  | 0.6 | 2135 | 610 | 1 | JL00240400321 | 昆山宝必达：厚度±0.01mm，HV85-105,粗糙度0.5-0.8μM，卷重2-3吨 | 1 |  | 是 | 是 | 11 | 2
最终平整 | JL00240300892 | JL0024030089 | 东方850平整 | 合格 | 让步接收 | 乙 | 鞠承 | 3291.51 | 2900 | 0.8811 | 1540 | 0.39 | 610 | 泰兴双永:脱脂(单位张力6.2）、转退火 |  | 20100082 | 轧硬 | 0.6*610-SPCC | 31010040 | 小品种钢卷 | 0.39-SPCC |  | 60 | MO000272 | MO000272-007-02 | YG001 | 优钢前处理 | 5840 | 2024-05-09 | 2024-05-09 | 2 | 2024-05-30 12:37:07 | 2024-05-30 12:38:11 | 江苏东方九天新能源材料有限公司 |  | 杨红玲 |  | 1 | 0.6 | 0 | 610 | 1 | JL00240300892 | 表面要求毛化面，无夹杂、无严重色差,条印，无黑斑，锈斑，压划伤。不能有划伤、锈蚀、脱皮等缺陷。 钢带平整度好：边浪、中浪＜2mm；不允许肉眼可见的扭曲；不能超过140mm/1m的C型翘曲 | 1 |  | 是 | 是 | 1441 | 7
最终平整 | JL00240300891 | JL0024030089 | 东方850平整 | 合格 | 让步接收 | 乙 | 鞠承 | 2735.36 | 2410 | 0.8811 | 1280 | 0.39 | 610 | 泰兴双永:脱脂(单位张力6.2）、转退火 |  | 20100082 | 轧硬 | 0.6*610-SPCC | 31010040 | 小品种钢卷 | 0.39-SPCC |  | 60 | MO000272 | MO000272-007-01 | YG001 | 优钢前处理 | 5840 | 2024-05-09 | 2024-05-09 | 2 | 2024-05-30 12:37:07 | 2024-05-30 12:38:11 | 江苏东方九天新能源材料有限公司 |  | 杨红玲 |  | 1 | 0.6 | 0 | 610 | 1 | JL00240300891 | 表面要求毛化面，无夹杂、无严重色差,条印，无黑斑，锈斑，压划伤。不能有划伤、锈蚀、脱皮等缺陷。 钢带平整度好：边浪、中浪＜2mm；不允许肉眼可见的扭曲；不能超过140mm/1m的C型翘曲 | 1 |  | 是 | 是 | 1441 | 7
最终平整 | JL112403011512 | JL1124030115 | 东方850平整 | 其他入库 | 成品退库 | 乙 | 鞠承 | 2710.53 | 2450 | 0.9039 | 850 | 0.65 | 570 | 750平整用普光辊平整，硬度185-235HV，粗糙度0.075-0.5μm，抗拉强度590-760MPa,厚度公差0.747-0.777μm。 |  | 20100146 | 轧硬 | 1.2*570-SPCC | 31010073 | 小品种钢卷 | 0.762-SPCC |  | 30 | MO000333 | MO000333-002-01-02 | YG001 | 优钢前处理 | 10715 | 2024-05-16 | 2024-05-16 | 2 | 2024-05-29 22:49:39 | 2024-05-30 12:33:21 | 江苏东方九天新能源材料有限公司 |  | 鞠承 |  | 1 | 1.2 | 1000 | 570 | 1 | JL112403011512 | 海金杜门：厚度公差：±0.015，HV185-235,粗糙度0.075-0.5μM，抗拉590-760MPA | 1 |  | 关闭 | 是 | -5726 | 2
最终平整 | JL112403011511 | JL1124030115 | 东方850平整 | 合格 | 让步接收 | 乙 | 鞠承 | 2699.46 | 2440 | 0.9039 | 850 | 0.65 | 570 | 750平整用普光辊平整，硬度185-235HV，粗糙度0.075-0.5μm，抗拉强度590-760MPa,厚度公差0.747-0.777μm。 | 振纹，轻微暗线印 | 20100146 | 轧硬 | 1.2*570-SPCC | 31010073 | 小品种钢卷 | 0.762-SPCC |  | 30 | MO000333 | MO000333-002-01-01 | YG001 | 优钢前处理 | 10715 | 2024-05-16 | 2024-05-16 | 2 | 2024-05-29 22:49:39 | 2024-05-30 12:33:21 | 江苏东方九天新能源材料有限公司 |  | 鞠承 |  | 1 | 1.2 | 1000 | 570 | 1 | JL112403011511 | 海金杜门：厚度公差：±0.015，HV185-235,粗糙度0.075-0.5μM，抗拉590-760MPA | 1 |  | 是 | 是 | -5726 | 2
最终平整 | JL002404001012 | JL0024040010 | 东方750平整 | 合格 | 让步接收 | 甲 | 丁振 | 2383.24 | 2330 | 0.9777 | 3490 | 0.15 | 610 | 东莞鸿力:退火(590℃)、转750平整 |  | 20100023 | 轧硬 | 0.4*610-SPCC | 31010010 | 小品种钢卷 | 0.15-SPCC |  | 60 | MO000276 | MO000276-005-01-02 | YG001 | 优钢前处理 | 12301.44 | 2024-05-11 | 2024-05-11 | 2 | 2024-05-30 10:11:47 | 2024-05-30 10:12:42 | 江苏东方九天新能源材料有限公司 |  | 丁振 |  | 1 | 0.4 | 6500 | 610 | 1 | JL002404001012 | 表面均匀，不得有划伤，亮点等缺陷。 | 1 |  | 是 | 是 | 6 | 5
最终平整 | JL002404001011 | JL0024040010 | 东方750平整 | 合格 | 让步接收 | 甲 | 丁振 | 2316.75 | 2265 | 0.9777 | 3350 | 0.15 | 610 | 东莞鸿力:退火(590℃)、转750平整 |  | 20100023 | 轧硬 | 0.4*610-SPCC | 31010010 | 小品种钢卷 | 0.15-SPCC |  | 60 | MO000276 | MO000276-005-01-01 | YG001 | 优钢前处理 | 12301.44 | 2024-05-11 | 2024-05-11 | 2 | 2024-05-30 10:11:47 | 2024-05-30 10:12:42 | 江苏东方九天新能源材料有限公司 |  | 丁振 |  | 1 | 0.4 | 6500 | 610 | 1 | JL002404001011 | 表面均匀，不得有划伤，亮点等缺陷。 | 1 |  | 是 | 是 | 6 | 5
最终平整 | JL00240400322 | JL0024040032 | 东方1150平整 | 其他入库 | 成品退库 | 甲 | 刘飞,宋红飞 | 5685 | 5685 | 1 | 2330 | 0.6 | 610 | 昆山宝必达；850平整用Ra1.0-1.2um毛化辊，厚度公差：0.50-0.52mm，硬度85-105HV，粗糙度0.5-0.8μm. | 偶有细划伤，整卷色差 | 20100082 | 轧硬 | 0.6*610-SPCC | 31010052 | 小品种钢卷 | 0.51-SPCC |  | 60 | MO000426 | MO000426-002-02 | YG001 | 优钢前处理 | 11105 | 2024-05-22 | 2024-05-22 | 2 | 2024-05-30 08:54:41 | 2024-05-30 08:59:06 | 江苏东方九天新能源材料有限公司 | 151248 | 宋红飞 |  |  | 0.6 | 2330 | 610 | 1 | JL00240400322 | 昆山宝必达：厚度±0.01mm，HV85-105,粗糙度0.5-0.8μM，卷重2-3吨 | 1 | S色差,C擦伤 | 关闭 | 是 | 11 | 2
最终平整 | JL002403004222 | JL0024030042 | 东方850平整 | 合格 | 让步接收 | 甲 | 陈俊华 | 2115 | 2100 | 0.9929 | 2000 | 0.22 | 590 | 850平整用Ra1.0-1.2μm毛化辊平整、厚度公差：0.2-0.225mm、硬度90-110HV、粗糙度0.5-0.9um、转分切 | 1420-1450米表面挫伤重 | 20100077 | 轧硬 | 0.6*590-SPCC | 31010021 | 小品种钢卷 | 0.22-SPCC |  | 50 | MO000380 | MO000380-001-02-02 | YG001 | 优钢前处理 | 12445 | 2024-05-20 | 2024-05-20 | 2 | 2024-05-29 22:44:30 | 2024-05-29 22:46:36 | 江苏东方九天新能源材料有限公司 | 148751 | 陈俊华 |  |  | 0.22 | 2000 | 590 | 1 | JL002403004222 | 潍坊天浩：厚度-0.01-+0.015MM,HV90-110,粗糙度0.5-0.9μM | 1 | C挫伤,A暗线印 | 是 | 是 | 4120 | 1
最终平整 | JL0024040019-12 | JL0024040019-12 | 东方850平整 | 合格 | 让步接收 | 甲 | 陈俊华 | 2845 | 2845 | 1 | 1200 | 0.51 | 610 | 850平整用Ra1.0-1.2um毛化辊平整、厚度公差：0.19-0.21mm、硬度90-110HV、粗糙度0.5-0.7um、抗拉强度：310-360MPa,延伸率大于28% |  | 31010052 | 小品种钢卷 | 0.51-SPCC | 31010030 | 小品种钢卷 | 0.2-SPCC |  | 40 | MO000332 | MO000332-001 | YG001 | 优钢前处理 | 2940 | 2024-05-16 | 2024-05-16 | 2 | 2024-05-29 22:40:19 | 2024-05-29 22:41:41 | 江苏东方九天新能源材料有限公司 | 149133 | 陈俊华 |  |  | 0.2 | 2940 | 610 | 1 | JL0024040019-12 | 宁波路润：厚度±0.01mm，HV90-110,粗糙度0.5-0.7μM，抗拉强度：310-360MPA,延伸率大于28 | 1 |  | 关闭 | 是 |  | 1
最终平整 | JL0024040082 | JL0024040082 | 东方750平整 | 合格 | 让步接收 | 乙 | 龚政,钱琨 | 5370 | 5291 | 0.9853 | 7390 | 0.15 | 610 | 东莞鸿力:退火(590℃)、转750平整 | 来料细划伤，色差线印 | 20100023 | 轧硬 | 0.4*610-SPCC | 31010010 | 小品种钢卷 | 0.15-SPCC |  | 60 | MO000276 | MO000276-007 | YG001 | 优钢前处理 | 5670.84 | 2024-05-11 | 2024-05-11 | 2 | 2024-05-29 08:13:16 | 2024-05-29 08:15:43 | 江苏东方九天新能源材料有限公司 | 143664 | 龚政 |  |  | 0.4 | 7450 | 610 | 1 | JL0024040082 | 表面均匀，不得有划伤，亮点等缺陷。 | 1 | X细划伤,S色差条印 | 是 | 是 | 3 | 7
最终平整 | JL0024030020-12 | JL0024030020-12 | 东方850平整 | 合格 | 让步接收 | 乙 | 鞠承 | 2900 | 2890 | 0.9966 | 3010 | 0.2 | 610 | 850平整用Ra1.0-1.2um毛化辊平整、厚度公差：0.19-0.21mm、硬度90-110HV、粗糙度0.5-0.7um、抗拉强度：310-360MPa,延伸率大于28% |  | 31010062 | 小品种钢卷 | 0.5-SPCC | 31010030 | 小品种钢卷 | 0.2-SPCC |  | 40 | MO000332 | MO000332-003 | YG001 | 优钢前处理 | 3000 | 2024-05-16 | 2024-05-16 | 2 | 2024-05-29 04:41:04 | 2024-05-29 04:44:25 | 江苏东方九天新能源材料有限公司 | 149134 | 鞠承 |  |  | 0.2 | 3010 | 610 | 1 | JL0024030020-12 | 宁波路润：厚度±0.01mm，HV90-110,粗糙度0.5-0.7μM，抗拉强度：310-360MPA,延伸率大于28 | 1 | N粘钢折印 | 关闭 | 是 |  | 3
最终平整 | JL00240400311 | JL0024040031 | 东方850平整 | 合格 | 让步接收 | 甲 | 陈俊华 | 5045 | 4950 | 0.9812 | 2040 | 0.51 | 610 | 昆山宝必达；850平整用Ra1.0-1.2um毛化辊，厚度公差：0.50-0.52mm，硬度85-105HV，粗糙度0.5-0.8μm. |  | 20100082 | 轧硬 | 0.6*610-SPCC | 31010052 | 小品种钢卷 | 0.51-SPCC |  | 60 | MO000426 | MO000426-001-01 | YG001 | 优钢前处理 | 11120 | 2024-05-22 | 2024-05-22 | 2 | 2024-05-28 22:26:35 | 2024-05-28 22:35:41 | 江苏东方九天新能源材料有限公司 | 151247 | 陈俊华 |  |  | 0.6 | 2080 | 610 | 1 | JL00240400311 | 昆山宝必达：厚度±0.01mm，HV85-105,粗糙度0.5-0.8μM，卷重2-3吨 | 1 | C擦伤,N粘钢折印 | 关闭 | 是 | 13483 | 1
最终平整 | JL00240301012 | JL0024030101 | 东方750平整 | 合格 | 让步接收 | 乙 | 鞠承 | 2847.21 | 2740 | 0.9623 | 1300 | 0.44 | 610 | 泰兴双永:850平整用Ra1.3-1.5μm毛化辊厚度公差：0.43-0.45mm，硬度95-110HV，粗糙度0.8-1.0μm |  | 20100082 | 轧硬 | 0.6*610-SPCC | 31010045 | 小品种钢卷 | 0.44-SPCC |  | 50 | MO000273 | MO000273-003-02 | YG001 | 优钢前处理 | 5975 | 2024-05-09 | 2024-05-09 | 2 | 2024-05-28 22:15:36 | 2024-05-28 22:21:31 | 江苏东方九天新能源材料有限公司 |  | 鞠承 |  | 1 | 0.6 | 0 | 610 | 1 | JL00240301012 | 表面要求毛化面，无夹杂、无严重色差,条印，无黑斑，锈斑，压划伤。不能有划伤、锈蚀、脱皮等缺陷。 钢带平整度好：边浪、中浪＜2mm；不允许肉眼可见的扭曲；不能超过140mm/1m的C型翘曲 | 1 | B白斑,X线条印 | 是 | 是 | 1449 | 3
最终平整 | JL00240301011 | JL0024030101 | 东方750平整 | 合格 | 让步接收 | 乙 | 鞠承 | 3127.78 | 3010 | 0.9623 | 1430 | 0.44 | 610 | 泰兴双永:850平整用Ra1.3-1.5μm毛化辊厚度公差：0.43-0.45mm，硬度95-110HV，粗糙度0.8-1.0μm |  | 20100082 | 轧硬 | 0.6*610-SPCC | 31010045 | 小品种钢卷 | 0.44-SPCC |  | 50 | MO000273 | MO000273-003-01 | YG001 | 优钢前处理 | 5975 | 2024-05-09 | 2024-05-09 | 2 | 2024-05-28 22:15:36 | 2024-05-28 22:21:31 | 江苏东方九天新能源材料有限公司 |  | 鞠承 |  | 1 | 0.6 | 0 | 610 | 1 | JL00240301011 | 表面要求毛化面，无夹杂、无严重色差,条印，无黑斑，锈斑，压划伤。不能有划伤、锈蚀、脱皮等缺陷。 钢带平整度好：边浪、中浪＜2mm；不允许肉眼可见的扭曲；不能超过140mm/1m的C型翘曲 | 1 | S色差 | 是 | 是 | 1449 | 3
最终平整 | JL0023100059-211 | JL0023100059-21 | 东方850平整 | 合格 | 合格品 | 甲 | 丁振 | 1500 | 1440 | 0.96 | 970 | 0.32 | 610 | 昆山富维：750平整用Ra0.8-1.0μm毛化辊,厚度公差：0.31-0.325mm,HV130-160,粗糙度Ra<0.8μm |  | 31010039 | 小品种钢卷 | 0.38-SPCC | 31010033 | 小品种钢卷 | 0.32-SPCC |  | 20 | MO000383 | MO000383-001-01 | YG001 | 优钢前处理 | 3040 | 2024-05-20 | 2024-05-20 | 2 | 2024-05-28 13:45:21 | 2024-05-28 13:46:29 | 江苏东方九天新能源材料有限公司 | 150174 | 鞠承 |  |  | 0.32 | 1000 | 610 | 1 | JL0023100059-211 | 昆山富维：厚度公差：0.31-0.325，HV130-160,粗糙度小于0.8um。轧机只要轧制100米 | 1 |  | 是 | 是 | 9 | 1
最终平整 | JL00240300852 | JL0024030085 | 东方850平整 | 合格 | 合格品 | 乙 | 鞠承 | 3097.14 | 2800 | 0.9041 | 1500 | 0.39 | 610 | 泰兴双永:脱脂(单位张力6.2）、转退火 |  | 20100082 | 轧硬 | 0.6*610-SPCC | 31010040 | 小品种钢卷 | 0.39-SPCC |  | 60 | MO000272 | MO000272-003-02 | YG001 | 优钢前处理 | 5820 | 2024-05-09 | 2024-05-09 | 2 | 2024-05-24 16:51:13 | 2024-05-28 13:44:33 | 江苏东方九天新能源材料有限公司 |  | 龚政 |  | 1 | 0.6 | 0 | 610 | 1 | JL00240300852 | 表面要求毛化面，无夹杂、无严重色差,条印，无黑斑，锈斑，压划伤。不能有划伤、锈蚀、脱皮等缺陷。 钢带平整度好：边浪、中浪＜2mm；不允许肉眼可见的扭曲；不能超过140mm/1m的C型翘曲 | 1 |  | 是 | 是 | 9799 | 3
最终平整 | JL00240300851 | JL0024030085 | 东方850平整 | 合格 | 合格品 | 乙 | 鞠承 | 2909.09 | 2630 | 0.9041 | 1400 | 0.39 | 610 | 泰兴双永:脱脂(单位张力6.2）、转退火 |  | 20100082 | 轧硬 | 0.6*610-SPCC | 31010040 | 小品种钢卷 | 0.39-SPCC |  | 60 | MO000272 | MO000272-003-01 | YG001 | 优钢前处理 | 5820 | 2024-05-09 | 2024-05-09 | 2 | 2024-05-24 16:51:13 | 2024-05-28 13:44:33 | 江苏东方九天新能源材料有限公司 |  | 龚政 |  | 1 | 0.6 | 0 | 610 | 1 | JL00240300851 | 表面要求毛化面，无夹杂、无严重色差,条印，无黑斑，锈斑，压划伤。不能有划伤、锈蚀、脱皮等缺陷。 钢带平整度好：边浪、中浪＜2mm；不允许肉眼可见的扭曲；不能超过140mm/1m的C型翘曲 | 1 |  | 是 | 是 | 9799 | 3
最终平整 | JL002404000923 | JL0024040009 | 东方750平整 | 合格 | 合格品 | 甲 | 丁振 | 2557.15 | 2510 | 0.9816 | 3760 | 0.15 | 610 | 东莞鸿力:退火(590℃)、转750平整 |  | 20100023 | 轧硬 | 0.4*610-SPCC | 31010010 | 小品种钢卷 | 0.15-SPCC |  | 60 | MO000276 | MO000276-001-02-03 | YG001 | 优钢前处理 | 12285.96 | 2024-05-11 | 2024-05-11 | 2 | 2024-05-28 10:00:12 | 2024-05-28 13:42:15 | 江苏东方九天新能源材料有限公司 |  | 孟侠 |  | 1 | 0.4 | 9950 | 610 | 1 | JL002404000923 | 表面均匀，不得有划伤，亮点等缺陷。 | 1 |  | 是 | 是 | 6362 | 1
最终平整 | JL002404000922 | JL0024040009 | 东方750平整 | 合格 | 合格品 | 甲 | 丁振 | 2251.51 | 2210 | 0.9816 | 3300 | 0.15 | 610 | 东莞鸿力:退火(590℃)、转750平整 |  | 20100023 | 轧硬 | 0.4*610-SPCC | 31010010 | 小品种钢卷 | 0.15-SPCC |  | 60 | MO000276 | MO000276-001-02-02 | YG001 | 优钢前处理 | 12285.96 | 2024-05-11 | 2024-05-11 | 2 | 2024-05-28 10:00:12 | 2024-05-28 13:42:15 | 江苏东方九天新能源材料有限公司 |  | 孟侠 |  | 1 | 0.4 | 9950 | 610 | 1 | JL002404000922 | 表面均匀，不得有划伤，亮点等缺陷。 | 1 |  | 是 | 是 | 6362 | 1
最终平整 | JL002404000921 | JL0024040009 | 东方750平整 | 合格 | 合格品 | 甲 | 丁振 | 2241.32 | 2200 | 0.9816 | 3300 | 0.15 | 610 | 东莞鸿力:退火(590℃)、转750平整 |  | 20100023 | 轧硬 | 0.4*610-SPCC | 31010010 | 小品种钢卷 | 0.15-SPCC |  | 60 | MO000276 | MO000276-001-02-01 | YG001 | 优钢前处理 | 12285.96 | 2024-05-11 | 2024-05-11 | 2 | 2024-05-28 10:00:12 | 2024-05-28 13:42:15 | 江苏东方九天新能源材料有限公司 |  | 孟侠 |  | 1 | 0.4 | 9950 | 610 | 1 | JL002404000921 | 表面均匀，不得有划伤，亮点等缺陷。 | 1 |  | 是 | 是 | 6362 | 1
最终平整 | JL0023100059-212 | JL0023100059-21 | 东方850平整 | 合格 | 合格品 | 甲 | 鞠承 | 1500 | 1465 | 0.9767 | 850 | 0.38 | 610 | 昆山富维：750平整用Ra0.8-1.0μm毛化辊,厚度公差：0.31-0.325mm,HV130-160,粗糙度Ra<0.8μm |  | 31010039 | 小品种钢卷 | 0.38-SPCC | 31010033 | 小品种钢卷 | 0.32-SPCC |  | 20 | MO000383 | MO000383-001-02 | YG001 | 优钢前处理 | 3040 | 2024-05-20 | 2024-05-20 | 2 | 2024-05-28 11:42:38 | 2024-05-28 11:44:16 | 江苏东方九天新能源材料有限公司 | 150174 | 鞠承 |  |  | 0.38 | 850 | 610 | 1 | JL0023100059-212 | 昆山富维：厚度公差：0.31-0.325，HV130-160,粗糙度小于0.8um。轧机只要轧制100米 | 1 |  | 是 | 是 | 9 | 1
最终平整 | JL11240301152 | JL1124030115 | 东方750平整 | 合格 | 合格品 | 甲 | 丁振 | 5210 | 4815 | 0.9242 | 1440 | 0.762 | 570 | 750平整用普光辊平整，硬度185-235HV，粗糙度0.075-0.5μm，抗拉强度590-760MPa,厚度公差0.747-0.777μm。 |  | 20100146 | 轧硬 | 1.2*570-SPCC | 31010073 | 小品种钢卷 | 0.762-SPCC |  | 30 | MO000333 | MO000333-002-02 | YG001 | 优钢前处理 | 10715 | 2024-05-16 | 2024-05-16 | 2 | 2024-05-27 13:48:53 | 2024-05-27 13:52:15 | 江苏东方九天新能源材料有限公司 | 149143 | 丁振 |  |  | 0.762 | 1450 | 570 | 1 | JL11240301152 | 海金杜门：厚度公差：±0.015，HV185-235,粗糙度0.075-0.5μM，抗拉590-760MPA | 1 | C挫伤,C擦伤,S色差,D单边浪 | 是 | 是 | -5726 | 2
最终平整 | JL1124030006-12 | JL1124030006-12 | 东方850平整 | 合格 | 合格品 | 乙 | 鞠承 | 4470 | 3170 | 0.7092 | 1200 | 0.65 | 570 | 昆山富维:850平整用Ra0.6-0.8um毛化辊，厚度公差：0.640-0.650mm，HV80-100,Ra0.3-0.55μm。 | 尾70米粘钢重 | 31010073 | 小品种钢卷 | 0.762-SPCC | 31010065 | 小品种钢卷 | 0.65-SPCC |  | 40 | MO000297 | MO000297-001 | YG001 | 优钢前处理 | 4710 | 2024-05-13 | 2024-05-13 | 2 | 2024-05-27 11:45:38 | 2024-05-27 12:43:25 | 江苏东方九天新能源材料有限公司 | 148074 | 鞠承 |  |  | 0.762 | 1580 | 570 | 1 | JL1124030006-12 | 厚度公差：+0/-0.01mm，HV80-100,粗糙度0.3-0.55um | 1 | Y氧化边,Z振纹,N粘钢折印 | 是 | 是 | 3745 | 1
最终平整 | JL11240301132 | JL1124030113 | 东方750平整 | 合格 | 合格品 | 乙 | 龚政,钱琨 | 5100 | 4830 | 0.9471 | 970 | 0.762 | 570 | 750平整用普光辊平整，硬度185-235HV，粗糙度0.075-0.5μm，抗拉强度590-760MPa,厚度公差0.747-0.777μm。 | 色差重，600-630米处水锈斑发黄，挫伤小点多，1340米处划伤重 | 20100146 | 轧硬 | 1.2*570-SPCC | 31010073 | 小品种钢卷 | 0.762-SPCC |  | 30 | MO000333 | MO000333-001-02 | YG001 | 优钢前处理 | 10120 | 2024-05-16 | 2024-05-16 | 2 | 2024-05-27 11:39:55 | 2024-05-27 11:44:27 | 江苏东方九天新能源材料有限公司 | 149142 | 龚政 |  |  | 1.2 | 970 | 570 | 1 | JL11240301132 | 海金杜门：厚度公差：±0.015，HV185-235,粗糙度0.075-0.5μM，抗拉590-760MPA | 1 | S色差,X锈斑,C挫伤,Z重划伤,X细划伤 | 是 | 是 | 14 | 1
最终平整 | JL002404002601 | JL002404002601 | 东方850平整 | 其他入库 | 成品退库 | 乙 | 鞠承 | 6370 | 6260 | 0.9827 | 2420 | 0.54 | 610 | 昆山宝必达:850平整用Ra1.0-1.2um毛化辊，厚度公差：0.53-0.55mm、硬度85-105HV、粗糙度Ra0.5-0.8μm | 1870米操5CM处1米长，操折印2-10CM，尾100米传10-30CM粘钢折印 | 20100082 | 轧硬 | 0.6*610-SPCC | 31010056 | 小品种钢卷 | 0.54-SPCC |  | 50 | MO000427 | MO000427-002 | YG001 | 优钢前处理 | 6470 | 2024-05-22 | 2024-05-22 | 2 | 2024-05-27 11:34:01 | 2024-05-27 11:37:32 | 江苏东方九天新能源材料有限公司 | 151252 | 鞠承 |  |  | 0.6 | 2450 | 610 | 1 | JL002404002601 | 昆山宝必达：厚度±0.01mm，HV85-105,粗糙度0.5-0.8μM，卷重2-3吨 | 1 | C擦伤,L拉伸折印,X线条印,N粘钢折印,H厚薄公差 | 是 | 是 | 4065 | 2
最终平整 | JL11240301131 | JL1124030113 | 东方750平整 | 合格 | 合格品 | 乙 | 龚政 | 4890 | 4600 | 0.9407 | 1370 | 0.762 | 570 | 750平整用普光辊平整，硬度185-235HV，粗糙度0.075-0.5μm，抗拉强度590-760MPa,厚度公差0.747-0.777μm。 |  | 20100146 | 轧硬 | 1.2*570-SPCC | 31010073 | 小品种钢卷 | 0.762-SPCC |  | 30 | MO000333 | MO000333-001-01 | YG001 | 优钢前处理 | 10120 | 2024-05-16 | 2024-05-16 | 2 | 2024-05-27 11:20:37 | 2024-05-27 11:31:46 | 江苏东方九天新能源材料有限公司 | 149142 | 龚政 |  |  | 1.2 | 920 | 570 | 1 | JL11240301131 | 海金杜门：厚度公差：±0.015，HV185-235,粗糙度0.075-0.5μM，抗拉590-760MPA | 1 |  | 是 | 是 | 14 | 1
最终平整 | JL00240400812 | JL0024040081 | 东方750平整 | 其他入库 | 成品退库 | 甲 | 丁振,龚政 | 2710 | 2710 | 1 | 3950 | 0.15 | 610 | 东莞鸿力:退火(590℃)、转750平整 |  | 20100023 | 轧硬 | 0.4*610-SPCC | 31010010 | 小品种钢卷 | 0.15-SPCC |  | 60 | MO000276 | MO000276-003-02 | YG001 | 优钢前处理 | 5485 | 2024-05-11 | 2024-05-11 | 2 | 2024-05-25 16:28:42 | 2024-05-25 16:34:59 | 江苏东方九天新能源材料有限公司 |  | 丁振 |  | 1 | 0.4 | 7360 | 610 | 1 | JL00240400812 | 表面均匀，不得有划伤，亮点等缺陷。 | 1 |  | 是 | 是 | 65 | 3
最终平整 | JL00240400811 | JL0024040081 | 东方750平整 | 合格 | 让步接收 | 甲 | 丁振,龚政 | 2615 | 2615 | 1 | 3800 | 0.15 | 610 | 东莞鸿力:退火(590℃)、转750平整 |  | 20100023 | 轧硬 | 0.4*610-SPCC | 31010010 | 小品种钢卷 | 0.15-SPCC |  | 60 | MO000276 | MO000276-003-01 | YG001 | 优钢前处理 | 5485 | 2024-05-11 | 2024-05-11 | 2 | 2024-05-25 16:28:42 | 2024-05-25 16:34:59 | 江苏东方九天新能源材料有限公司 |  | 丁振 |  | 1 | 0.4 | 7360 | 610 | 1 | JL00240400811 | 表面均匀，不得有划伤，亮点等缺陷。 | 1 |  | 是 | 是 | 65 | 3
最终平整 | JL0024040070 | JL0024040070 | 东方1150平整 | 其他入库 | 成品退库 | 甲 | 宋红飞 | 6496.647 | 6100 | 0.9389 | 6250 | 0.4 | 610 | 转750平整用超光棍Ra<0.1μm平整、厚度公差：0.19-0.2mm、硬度90-110HV,粗糙度Ra≤0.15μm,平整一分二 |  | 20100023 | 轧硬 | 0.4*610-SPCC | 31010030 | 小品种钢卷 | 0.2-SPCC |  | 60 | MO000275 | MO000275-001 | YG001 | 优钢前处理 | 6295.2 | 2024-05-11 | 2024-05-11 | 2 | 2024-05-25 08:32:27 | 2024-05-25 08:42:19 | 江苏东方九天新能源材料有限公司 | 143706 | 宋红飞 |  |  | 0.4 | 0 | 610 | 1 | JL0024040070 | 表面均匀，不得有划伤，亮点等缺陷。 | 1 | S色差条印,M麻点线印,X细划伤,G拱板 | 是 | 是 | 12 | 1
最终平整 | JL1223120005-22 | JL1223120005-2 | 东方750平整 | 其他入库 | 成品退库 | 甲 | 丁振,龚政 | 2548.76 | 2510 | 0.9848 | 750 | 0.762 | 610 | 850平整用Ra1.1-1.3μm毛化辊，厚度公差：0.675-0.695mm，HV85-105,Ra0.5-0.8μm。 |  | 31010073 | 小品种钢卷 | 0.762-SPCC | 31010069 | 小品种钢卷 | 0.69-SPCC |  | 40 | MO000387 | MO000387-001-02 | YG001 | 优钢前处理 | 5770 | 2024-05-20 | 2024-05-20 | 2 | 2024-05-25 07:50:42 | 2024-05-25 07:52:38 | 江苏东方九天新能源材料有限公司 |  | 丁振 |  | 1 | 0.762 | 1620 | 610 | 1 | JL1223120005-22 | 昆山宝必达：厚度+0.005/-0.015mm，HV85-105,粗糙度0.5-0.8μM，卷重2-3吨 | 1 |  | 是 | 是 | 4 | 1
最终平整 | JL1223120005-21 | JL1223120005-2 | 东方750平整 | 合格 | 让步接收 | 甲 | 丁振,龚政 | 2711.23 | 2670 | 0.9848 | 800 | 0.762 | 610 | 850平整用Ra1.1-1.3μm毛化辊，厚度公差：0.675-0.695mm，HV85-105,Ra0.5-0.8μm。 |  | 31010073 | 小品种钢卷 | 0.762-SPCC | 31010069 | 小品种钢卷 | 0.69-SPCC |  | 40 | MO000387 | MO000387-001-01 | YG001 | 优钢前处理 | 5770 | 2024-05-20 | 2024-05-20 | 2 | 2024-05-25 07:50:42 | 2024-05-25 07:52:38 | 江苏东方九天新能源材料有限公司 |  | 丁振 |  | 1 | 0.762 | 1620 | 610 | 1 | JL1223120005-21 | 昆山宝必达：厚度+0.005/-0.015mm，HV85-105,粗糙度0.5-0.8μM，卷重2-3吨 | 1 |  | 是 | 是 | 4 | 1
最终平整 | JL122404013821 | JL122404013821 | 东方750平整 | 合格 | 让步接收 | 甲 | 丁振,刘飞 | 1900 | 1660 | 0.8737 | 440 | 1.2 | 610 | 750平整用Ra1.3-1.5um毛化辊，厚度公差：0.785-0.815mm,HV0.3:150-180，HR30T58-66,粗糙度0.6-1.0μM.. | 110米板面中间划伤 | 20100130 | 轧硬 | 1.2*610-SPCC | 31010077 | 小品种钢卷 | 0.8-SPCC |  | 40 | MO000386 | MO000386-001 | YG001 | 优钢前处理 | 1965 | 2024-05-20 | 2024-05-20 | 2 | 2024-05-25 07:45:13 | 2024-05-25 07:49:35 | 江苏东方九天新能源材料有限公司 | 150204 | 丁振 |  |  | 1.2 |  | 610 | 1 | JL122404013821 | 无锡金杨：厚度+0.015/-0.015mm，HV0.3:150-180，HR30T58-66,粗糙度0.6-1.0μM，抗拉强度420-520Mpa，轻涂油 | 1 | C擦伤,X线条印 | 是 | 是 | 7 | 1
最终平整 | JL00240300882 | JL0024030088 | 东方850平整 | 其他入库 | 成品退库 | 甲 | 陈俊华 | 2848.46 | 2550 | 0.8952 | 1350 | 0.39 | 610 | 泰兴双永:脱脂(单位张力6.2）、转退火 |  | 20100082 | 轧硬 | 0.6*610-SPCC | 31010040 | 小品种钢卷 | 0.39-SPCC |  | 60 | MO000272 | MO000272-005-02 | YG001 | 优钢前处理 | 5845 | 2024-05-09 | 2024-05-09 | 2 | 2024-05-24 20:14:19 | 2024-05-24 20:17:25 | 江苏东方九天新能源材料有限公司 |  | 陈俊华 |  | 1 | 0.6 | 0 | 610 | 1 | JL00240300882 | 表面要求毛化面，无夹杂、无严重色差,条印，无黑斑，锈斑，压划伤。不能有划伤、锈蚀、脱皮等缺陷。 钢带平整度好：边浪、中浪＜2mm；不允许肉眼可见的扭曲；不能超过140mm/1m的C型翘曲 | 1 |  | 是 | 是 | 1444 | 5
最终平整 | JL00240300881 | JL0024030088 | 东方850平整 | 合格 | 让步接收 | 甲 | 陈俊华 | 3183.57 | 2850 | 0.8952 | 1500 | 0.39 | 610 | 泰兴双永:脱脂(单位张力6.2）、转退火 |  | 20100082 | 轧硬 | 0.6*610-SPCC | 31010040 | 小品种钢卷 | 0.39-SPCC |  | 60 | MO000272 | MO000272-005-01 | YG001 | 优钢前处理 | 5845 | 2024-05-09 | 2024-05-09 | 2 | 2024-05-24 20:14:19 | 2024-05-24 20:17:25 | 江苏东方九天新能源材料有限公司 |  | 陈俊华 |  | 1 | 0.6 | 0 | 610 | 1 | JL00240300881 | 表面要求毛化面，无夹杂、无严重色差,条印，无黑斑，锈斑，压划伤。不能有划伤、锈蚀、脱皮等缺陷。 钢带平整度好：边浪、中浪＜2mm；不允许肉眼可见的扭曲；不能超过140mm/1m的C型翘曲 | 1 | X细划伤 | 是 | 是 | 1444 | 5
最终平整 | JL00240400503 | JL0024040050 | 东方750平整 | 合格 | 合格品 | 乙 | 龚政,钱琨 | 2206.64 | 2190 | 0.9925 | 2400 | 0.2 | 610 | 转750平整用超光棍Ra<0.1μm平整、厚度公差：0.19-0.2mm、硬度90-110HV,粗糙度Ra≤0.15μm,平整一分二 |  | 20100023 | 轧硬 | 0.4*610-SPCC | 31010030 | 小品种钢卷 | 0.2-SPCC |  | 60 | MO000275 | MO000275-007-03 | YG001 | 优钢前处理 | 6269.4 | 2024-05-11 | 2024-05-11 | 2 | 2024-05-24 16:41:38 | 2024-05-24 16:56:17 | 江苏东方九天新能源材料有限公司 |  | 龚政 |  | 1 | 0.2 | 6090 | 610 | 1 | JL00240400503 | 表面均匀，不得有划伤，亮点等缺陷。 | 1 |  | 是 | 是 | 58 | 7
最终平整 | JL00240400502 | JL0024040050 | 东方750平整 | 合格 | 合格品 | 乙 | 龚政,钱琨 | 2262.06 | 2245 | 0.9925 | 2400 | 0.2 | 610 | 转750平整用超光棍Ra<0.1μm平整、厚度公差：0.19-0.2mm、硬度90-110HV,粗糙度Ra≤0.15μm,平整一分二 |  | 20100023 | 轧硬 | 0.4*610-SPCC | 31010030 | 小品种钢卷 | 0.2-SPCC |  | 60 | MO000275 | MO000275-007-02 | YG001 | 优钢前处理 | 6269.4 | 2024-05-11 | 2024-05-11 | 2 | 2024-05-24 16:41:38 | 2024-05-24 16:56:17 | 江苏东方九天新能源材料有限公司 |  | 龚政 |  | 1 | 0.2 | 6090 | 610 | 1 | JL00240400502 | 表面均匀，不得有划伤，亮点等缺陷。 | 1 |  | 是 | 是 | 58 | 7
最终平整 | JL00240400501 | JL0024040050 | 东方750平整 | 合格 | 让步接收 | 乙 | 龚政,钱琨 | 1496.28 | 1485 | 0.9925 | 1580 | 0.2 | 610 | 转750平整用超光棍Ra<0.1μm平整、厚度公差：0.19-0.2mm、硬度90-110HV,粗糙度Ra≤0.15μm,平整一分二 |  | 20100023 | 轧硬 | 0.4*610-SPCC | 31010030 | 小品种钢卷 | 0.2-SPCC |  | 60 | MO000275 | MO000275-007-01 | YG001 | 优钢前处理 | 6269.4 | 2024-05-11 | 2024-05-11 | 2 | 2024-05-24 16:41:38 | 2024-05-24 16:56:17 | 江苏东方九天新能源材料有限公司 |  | 龚政 |  | 1 | 0.2 | 6090 | 610 | 1 | JL00240400501 | 表面均匀，不得有划伤，亮点等缺陷。 | 1 |  | 是 | 是 | 58 | 7
最终平整 | JL0024030084 | JL0024030084 | 东方1150平整 | 合格 | 让步接收 | 甲 | 宋红飞 | 6021.72 | 5070 | 0.842 | 2700 | 0.6 | 610 | 泰兴双永:脱脂(单位张力6.2）、转退火 | 整卷公差低 | 20100082 | 轧硬 | 0.6*610-SPCC | 31010040 | 小品种钢卷 | 0.39-SPCC |  | 60 | MO000272 | MO000272-001 | YG001 | 优钢前处理 | 5835 | 2024-05-09 | 2024-05-09 | 2 | 2024-05-23 09:19:44 | 2024-05-23 10:49:44 | 江苏东方九天新能源材料有限公司 | 143766 | 宋红飞 |  |  | 0.6 | 0 | 610 | 1 | JL0024030084 | 表面要求毛化面，无夹杂、无严重色差,条印，无黑斑，锈斑，压划伤。不能有划伤、锈蚀、脱皮等缺陷。 钢带平整度好：边浪、中浪＜2mm；不允许肉眼可见的扭曲；不能超过140mm/1m的C型翘曲 | 1 | H厚薄公差 | 是 | 是 | 2970 | 1
最终平整 | JL1224040138222 | JL122404013822 | 东方850平整 | 合格 | 合格品 | 甲 | 陈俊华 | 2359.7 | 2340 | 0.9917 | 670 | 1.2 | 610 | 850平整用Ra1.1-1.3μm毛化辊，厚度公差：0.675-0.695mm，HV85-105,Ra0.5-0.8μm。 | 粘钢折印（450米后板面重）, | 20100130 | 轧硬 | 1.2*610-SPCC | 31010069 | 小品种钢卷 | 0.69-SPCC |  | 50 | MO000384 | MO000384-002-02 | YG001 | 优钢前处理 | 5000 | 2024-05-20 | 2024-05-20 | 2 | 2024-05-21 15:49:56 | 2024-05-21 15:55:11 | 江苏东方九天新能源材料有限公司 |  | 陈俊华 |  | 1 | 1.2 | 1455 | 610 | 1 | JL1224040138222 | 昆山宝必达：厚度+0.005/-0.015mm，HV85-105,粗糙度0.5-0.8μM，卷重2-3吨 | 1 | N粘钢折印 | 是 | 是 | 15 | 2
最终平整 | JL1224040138221 | JL122404013822 | 东方850平整 | 合格 | 让步接收 | 甲 | 陈俊华 | 2430.29 | 2410 | 0.9917 | 720 | 1.2 | 610 | 850平整用Ra1.1-1.3μm毛化辊，厚度公差：0.675-0.695mm，HV85-105,Ra0.5-0.8μm。 | 氧化边（两侧氧化边发黄） | 20100130 | 轧硬 | 1.2*610-SPCC | 31010069 | 小品种钢卷 | 0.69-SPCC |  | 50 | MO000384 | MO000384-002-01 | YG001 | 优钢前处理 | 5000 | 2024-05-20 | 2024-05-20 | 2 | 2024-05-21 15:49:56 | 2024-05-21 15:55:11 | 江苏东方九天新能源材料有限公司 |  | 陈俊华 |  | 1 | 1.2 | 1455 | 610 | 1 | JL1224040138221 | 昆山宝必达：厚度+0.005/-0.015mm，HV85-105,粗糙度0.5-0.8μM，卷重2-3吨 | 1 | Y氧化边 | 是 | 是 | 15 | 2
最终平整 | JL00240400472 | JL0024040047 | 东方750平整 | 合格 | 让步接收 | 甲 | 丁振,刘飞 | 3229.98 | 2950 | 0.9133 | 3190 | 0.2 | 610 | 转750平整用超光棍Ra<0.1μm平整、厚度公差：0.19-0.2mm、硬度90-110HV,粗糙度Ra≤0.15μm,平整一分二 | 粘钢折印（传边折印2~4cm，操边折印2-7cm尾部200米不规律折印，振纹（来料振纹重，横条印），线条印（来料暗线印） | 20100023 | 轧硬 | 0.4*610-SPCC | 31010030 | 小品种钢卷 | 0.2-SPCC |  | 60 | MO000275 | MO000275-005-02 | YG001 | 优钢前处理 | 6238.44 | 2024-05-11 | 2024-05-11 | 2 | 2024-05-21 10:54:27 | 2024-05-21 11:08:41 | 江苏东方九天新能源材料有限公司 |  | 丁振 |  | 1 | 0.4 | 0 | 610 | 1 | JL00240400472 | 表面均匀，不得有划伤，亮点等缺陷。 | 1 |  | 是 | 是 | 22 | 5
最终平整 | JL00240400471 | JL0024040047 | 东方750平整 | 合格 | 让步接收 | 甲 | 丁振,刘飞 | 3208.08 | 2930 | 0.9133 | 3150 | 0.2 | 610 | 转750平整用超光棍Ra<0.1μm平整、厚度公差：0.19-0.2mm、硬度90-110HV,粗糙度Ra≤0.15μm,平整一分二 | 粘钢折印（传边折印2~3cm，内2000米操边折印3-25cm，操边折印1~2cm，振纹（来料振纹重，横条印），线条印（来料暗线印） | 20100023 | 轧硬 | 0.4*610-SPCC | 31010030 | 小品种钢卷 | 0.2-SPCC |  | 60 | MO000275 | MO000275-005-01 | YG001 | 优钢前处理 | 6238.44 | 2024-05-11 | 2024-05-11 | 2 | 2024-05-21 10:54:27 | 2024-05-21 11:08:41 | 江苏东方九天新能源材料有限公司 |  | 丁振 |  | 1 | 0.4 | 0 | 610 | 1 | JL00240400471 | 表面均匀，不得有划伤，亮点等缺陷。 | 1 | N粘钢折印,Z振纹,X线条印 | 是 | 是 | 22 | 5
最终平整 | JL00240301002 | JL0024030100 | 东方850平整 | 合格 | 让步接收 | 乙 | 鞠承 | 3022.11 | 2850 | 0.943 | 1350 | 0.44 | 610 | 泰兴双永:850平整用Ra1.3-1.5μm毛化辊厚度公差：0.43-0.45mm，硬度95-110HV，粗糙度0.8-1.0μm |  | 20100082 | 轧硬 | 0.6*610-SPCC | 31010045 | 小品种钢卷 | 0.44-SPCC |  | 50 | MO000273 | MO000273-002-02 | YG001 | 优钢前处理 | 5970 | 2024-05-09 | 2024-05-09 | 2 | 2024-05-20 10:49:43 | 2024-05-20 10:52:13 | 江苏东方九天新能源材料有限公司 |  | 鞠承 |  | 1 | 0.6 | 0 | 610 | 1 | JL00240301002 | 表面要求毛化面，无夹杂、无严重色差,条印，无黑斑，锈斑，压划伤。不能有划伤、锈蚀、脱皮等缺陷。 钢带平整度好：边浪、中浪＜2mm；不允许肉眼可见的扭曲；不能超过140mm/1m的C型翘曲 | 1 | S色差,B白斑 | 是 | 是 | 1444 | 2
最终平整 | JL00240301001 | JL0024030100 | 东方850平整 | 合格 | 让步接收 | 乙 | 鞠承 | 2947.88 | 2780 | 0.9431 | 1300 | 0.44 | 610 | 泰兴双永:850平整用Ra1.3-1.5μm毛化辊厚度公差：0.43-0.45mm，硬度95-110HV，粗糙度0.8-1.0μm |  | 20100082 | 轧硬 | 0.6*610-SPCC | 31010045 | 小品种钢卷 | 0.44-SPCC |  | 50 | MO000273 | MO000273-002-01 | YG001 | 优钢前处理 | 5970 | 2024-05-09 | 2024-05-09 | 2 | 2024-05-20 10:49:43 | 2024-05-20 10:52:13 | 江苏东方九天新能源材料有限公司 |  | 鞠承 |  | 1 | 0.6 | 0 | 610 | 1 | JL00240301001 | 表面要求毛化面，无夹杂、无严重色差,条印，无黑斑，锈斑，压划伤。不能有划伤、锈蚀、脱皮等缺陷。 钢带平整度好：边浪、中浪＜2mm；不允许肉眼可见的扭曲；不能超过140mm/1m的C型翘曲 | 1 | S色差,B白斑 | 是 | 是 | 1444 | 2
最终平整 | JL0024040086 | JL0024040086 | 东方850平整 | 合格 | 让步接收 | 甲 | 陈俊华,刘飞 | 5545 | 5280 | 0.9522 | 3780 | 0.4 | 610 | 昆山富裕炜：转750平整用Ra1.3-1.5μm毛化辊，厚度公差：0.330-0.340mm，HV180-220，粗糙度0.5-0.8μm |  | 20100023 | 轧硬 | 0.4*610-SPCC | 31010035 | 小品种钢卷 | 0.34-SPCC |  | 60 | MO000295 | MO000295-003 | YG001 | 优钢前处理 | 5545 | 2024-05-11 | 2024-05-11 | 2 | 2024-05-17 09:58:11 |  | 江苏东方九天新能源材料有限公司 | 148004 | 陈俊华 |  |  | 0.4 | 0 | 610 | 1 | JL0024040086 | 表面不能有划伤，凹凸不平手感，变形、沙眼、色差、等不良现象。厚度0.33-0.34mm，HV180-220，粗糙度0.5-0.8，，卷重2-2.8吨 | 1 |  | 是 | 是 |  | 3
最终平整 | JL00240300862 | JL0024030086 | 东方850平整 | 合格 | 让步接收 | 乙 | 鞠承 | 2786.66 | 2640 | 0.9474 | 1250 | 0.6 | 610 | 泰兴双永:850平整用Ra1.3-1.5μm毛化辊厚度公差：0.43-0.45mm，硬度95-110HV，粗糙度0.8-1.0μm | 色差（表面),白版（表面） | 20100082 | 轧硬 | 0.6*610-SPCC | 31010045 | 小品种钢卷 | 0.44-SPCC |  | 50 | MO000273 | MO000273-001-02 | YG001 | 优钢前处理 | 5700 | 2024-05-09 | 2024-05-09 | 2 | 2024-05-17 10:28:27 |  | 江苏东方九天新能源材料有限公司 |  | 鞠承 |  | 1 | 0.6 | 0 | 610 | 1 | JL00240300862 | 表面要求毛化面，无夹杂、无严重色差,条印，无黑斑，锈斑，压划伤。不能有划伤、锈蚀、脱皮等缺陷。 钢带平整度好：边浪、中浪＜2mm；不允许肉眼可见的扭曲；不能超过140mm/1m的C型翘曲 | 1 |  | 是 | 是 | 1441 | 1
最终平整 | JL00240300861 | JL0024030086 | 东方850平整 | 合格 | 让步接收 | 乙 | 鞠承 | 2913.33 | 2760 | 0.9474 | 1300 | 0.6 | 610 | 泰兴双永:850平整用Ra1.3-1.5μm毛化辊厚度公差：0.43-0.45mm，硬度95-110HV，粗糙度0.8-1.0μm | 色差（表面),白版（表面） | 20100082 | 轧硬 | 0.6*610-SPCC | 31010045 | 小品种钢卷 | 0.44-SPCC |  | 50 | MO000273 | MO000273-001-01 | YG001 | 优钢前处理 | 5700 | 2024-05-09 | 2024-05-09 | 2 | 2024-05-17 10:28:27 |  | 江苏东方九天新能源材料有限公司 |  | 鞠承 |  | 1 | 0.6 | 0 | 610 | 1 | JL00240300861 | 表面要求毛化面，无夹杂、无严重色差,条印，无黑斑，锈斑，压划伤。不能有划伤、锈蚀、脱皮等缺陷。 钢带平整度好：边浪、中浪＜2mm；不允许肉眼可见的扭曲；不能超过140mm/1m的C型翘曲 | 1 |  | 是 | 是 | 1441 | 1
最终平整 | JL1224040107-22 | JL1224040107-2 | 东方750平整 | 合格 | 让步接收 | 乙 | 龚政,钱琨 | 3266.44 | 3080 | 0.9429 | 860 | 1.2 | 610 | 泰兴双永：转750平整用Ra1.4-1.6μm毛化辊，厚度公差：0.73-0.76mm，硬度95-110，粗糙度0.7-0.9μm. |  | 20100130 | 轧硬 | 1.2*610-SPCC | 31010072 | 小品种钢卷 | 0.75-SPCC |  | 60 | MO000271 | MO000271-003-02 | YG001 | 优钢前处理 | 6570 | 2024-05-09 | 2024-05-09 | 2 | 2024-05-14 14:40:19 |  | 江苏东方九天新能源材料有限公司 |  | 龚政 |  | 1 | 1.2 | 0 | 610 | 1 | JL1224040107-22 | 表面要求毛化面，无夹杂、无严重色差,条印，无黑斑，锈斑，压划伤。不能有划伤、锈蚀、脱皮等缺陷。 钢带平整度好：边浪、中浪＜2mm；不允许肉眼可见的扭曲；不能超过140mm/1m的C型翘曲；厚度0.73-0.76，HV90-110粗糙度0.7-0.9μm | 1 |  | 是 | 是 | 3 | 3
最终平整 | JL1224040107-21 | JL1224040107-2 | 东方750平整 | 合格 | 合格品 | 乙 | 龚政,钱琨 | 3303.55 | 3115 | 0.9429 | 900 | 0.102 | 12.7 | 泰兴双永：转750平整用Ra1.4-1.6μm毛化辊，厚度公差：0.73-0.76mm，硬度95-110，粗糙度0.7-0.9μm. |  | 20100130 | 轧硬 | 1.2*610-SPCC | 31010072 | 小品种钢卷 | 0.75-SPCC |  | 60 | MO000271 | MO000271-003-01 | YG001 | 优钢前处理 | 6570 | 2024-05-09 | 2024-05-09 | 2 | 2024-05-14 14:40:19 |  | 江苏东方九天新能源材料有限公司 |  | 龚政 |  | 1 | 1.2 | 0 | 610 | 1 | JL1224040107-21 | 表面要求毛化面，无夹杂、无严重色差,条印，无黑斑，锈斑，压划伤。不能有划伤、锈蚀、脱皮等缺陷。 钢带平整度好：边浪、中浪＜2mm；不允许肉眼可见的扭曲；不能超过140mm/1m的C型翘曲；厚度0.73-0.76，HV90-110粗糙度0.7-0.9μm | 1 |  | 是 | 是 | 3 | 3
最终平整 | JL1224040108-22 | JL1224040108-2 | 东方750平整 | 合格 | 合格品 | 乙 | 龚政,钱琨 | 3220.56 | 3090 | 0.9595 | 850 | 1.2 | 610 | 泰兴双永：转750平整用Ra1.4-1.6μm毛化辊，厚度公差：0.73-0.76mm，硬度95-110，粗糙度0.7-0.9μm. | 粘钢折印（尾部长折印重）振纹（来料振纹重，横辊印） | 20100130 | 轧硬 | 1.2*610-SPCC | 31010072 | 小品种钢卷 | 0.75-SPCC |  | 60 | MO000271 | MO000271-002-02 | YG001 | 优钢前处理 | 6660 | 2024-05-09 | 2024-05-09 | 2 | 2024-05-17 10:00:59 |  | 江苏东方九天新能源材料有限公司 |  | 龚政 |  | 1 | 1.2 | 0 | 610 | 1 | JL1224040108-22 | 表面要求毛化面，无夹杂、无严重色差,条印，无黑斑，锈斑，压划伤。不能有划伤、锈蚀、脱皮等缺陷。 钢带平整度好：边浪、中浪＜2mm；不允许肉眼可见的扭曲；不能超过140mm/1m的C型翘曲；厚度0.73-0.76，HV90-110粗糙度0.7-0.9μm | 1 |  | 是 | 是 | 3 | 2
最终平整 | JL1224040108-21 | JL1224040108-2 | 东方750平整 | 合格 | 让步接收 | 乙 | 龚政,钱琨 | 3439.43 | 3300 | 0.9595 | 950 | 1.2 | 610 | 泰兴双永：转750平整用Ra1.4-1.6μm毛化辊，厚度公差：0.73-0.76mm，硬度95-110，粗糙度0.7-0.9μm. | 振纹（来料振纹重，横辊印） | 20100130 | 轧硬 | 1.2*610-SPCC | 31010072 | 小品种钢卷 | 0.75-SPCC |  | 60 | MO000271 | MO000271-002-01 | YG001 | 优钢前处理 | 6660 | 2024-05-09 | 2024-05-09 | 2 | 2024-05-17 10:00:59 |  | 江苏东方九天新能源材料有限公司 |  | 龚政 |  | 1 | 1.2 | 0 | 610 | 1 | JL1224040108-21 | 表面要求毛化面，无夹杂、无严重色差,条印，无黑斑，锈斑，压划伤。不能有划伤、锈蚀、脱皮等缺陷。 钢带平整度好：边浪、中浪＜2mm；不允许肉眼可见的扭曲；不能超过140mm/1m的C型翘曲；厚度0.73-0.76，HV90-110粗糙度0.7-0.9μm | 1 |  | 是 | 是 | 3 | 2
最终平整 | JL1124040106-22 | JL1124040106-2 | 东方750平整 | 合格 | 合格品 | 乙 | 龚政,钱琨 | 2833.52 | 2490 | 0.8788 | 690 | 1.2 | 610 | 泰兴双永：转750平整用Ra1.4-1.6μm毛化辊，厚度公差：0.73-0.76mm，硬度95-110，粗糙度0.7-0.9μm. |  | 20100130 | 轧硬 | 1.2*610-SPCC | 31010072 | 小品种钢卷 | 0.75-SPCC |  | 60 | MO000271 | MO000271-001-02 | YG001 | 优钢前处理 | 5980 | 2024-05-09 | 2024-05-09 | 2 | 2024-05-14 15:07:15 |  | 江苏东方九天新能源材料有限公司 |  | 龚政 |  | 1 | 1.2 | 0 | 610 | 1 | JL1124040106-22 | 表面要求毛化面，无夹杂、无严重色差,条印，无黑斑，锈斑，压划伤。不能有划伤、锈蚀、脱皮等缺陷。 钢带平整度好：边浪、中浪＜2mm；不允许肉眼可见的扭曲；不能超过140mm/1m的C型翘曲；厚度0.73-0.76，HV90-110粗糙度0.7-0.9μm | 1 |  | 是 | 是 | 4 | 1
最终平整 | JL1124040106-21 | JL1124040106-2 | 东方750平整 | 合格 | 合格品 | 乙 | 龚政,钱琨 | 3146.47 | 2765 | 0.8788 | 800 |  |  | 泰兴双永：转750平整用Ra1.4-1.6μm毛化辊，厚度公差：0.73-0.76mm，硬度95-110，粗糙度0.7-0.9μm. |  | 20100130 | 轧硬 | 1.2*610-SPCC | 31010072 | 小品种钢卷 | 0.75-SPCC |  | 60 | MO000271 | MO000271-001-01 | YG001 | 优钢前处理 | 5980 | 2024-05-09 | 2024-05-09 | 2 | 2024-05-14 15:07:15 |  | 江苏东方九天新能源材料有限公司 |  | 龚政 |  | 1 | 1.2 | 0 | 610 | 1 | JL1124040106-21 | 表面要求毛化面，无夹杂、无严重色差,条印，无黑斑，锈斑，压划伤。不能有划伤、锈蚀、脱皮等缺陷。 钢带平整度好：边浪、中浪＜2mm；不允许肉眼可见的扭曲；不能超过140mm/1m的C型翘曲；厚度0.73-0.76，HV90-110粗糙度0.7-0.9μm | 1 |  | 关闭 | 是 | 4 | 1