## sheet1
工序名称 | 新卷号 | 批号 | 机组名称 | 工序状态 | 检验结果 | 班组 | 参与人 | 来料重量 | 出料重量 | 成材率 | 出料长度 | 出料厚度 | 出料宽度 | 工序要求 | 备注 | 来料编码 | 来料名称 | 来料规格 | 产品编码 | 产品名称 | 产品规格 | 膜名称 | 排序 | 主计划号 | 子计划号 | 工序流程编码 | 工序流程名称 | 工单需求 | 计划开始时间 | 计划结束时间 | 工单状态 | 开始时间 | 产出时间 | 组织名称 | 卷号ID | 操作工人 | 报工人 | 检验 | 来料厚度 | 来料长度 | 来料宽度 | 是否分卷 | 原卷号 | 工单要求 | 是否成品 | 不良现象 | 是否入库 | 入库审核 | 生产工时 | 工单行号
最终冷轧 | JG91240800752 | JG9124080075 | 九天700轧机 | 合格 | 合格品 | 乙 | 周朋 | 6340 | 6340 | 1 | 13340 | 0.1 | 630 | 轧0.1（0.096-0.101）4.3吨卷轧制米数8700-880米；6.4吨卷轧制米数12800-12900米 |  | 20100025 | 轧硬 | 0.4*630-SPCC | 30210015 | 光亮卷 | 0.1-SPCC |  | 30 | MO002524 | MO002524-006-02 | GLJ003 | 光亮卷前处理 模板 | 10660 | 2024-08-10 | 2024-08-10 | 3 | 2024-08-15 18:04:51 | 2024-08-15 18:09:28 | 江苏九天光电科技有限公司 | 286008 | 周朋 |  |  | 0.4 | 3300 | 630 | 1 | JG91240800752 | [6 empty] | 6
最终冷轧 | JG91240800012 | JG9124080001 | 九天700轧机 | 合格 | 合格品 | 乙 | 周朋 | 6420 | 6420 | 1 | 13520 | 0.1 | 630 | 轧0.1（0.096-0.101）4.3吨卷轧制米数8700-880米；6.4吨卷轧制米数12800-12900米 |  | 20100025 | 轧硬 | 0.4*630-SPCC | 30210015 | 光亮卷 | 0.1-SPCC |  | 30 | MO002524 | MO002524-001-02 | GLJ003 | 光亮卷前处理 模板 | 10790 | 2024-08-10 | 2024-08-10 | 3 | 2024-08-15 18:03:36 | 2024-08-15 18:03:53 | 江苏九天光电科技有限公司 | 286000 | 周朋 |  |  | 0.4 | 3340 | 630 | 1 | JG91240800012 | [6 empty] | 1
最终冷轧 | JG91240800032 | JG9124080003 | 九天700轧机 | 合格 | 合格品 | 乙 | 蒋涛 | 6390 | 6390 | 1 | 13500 | 0.1 | 630 | 轧0.1（0.096-0.101）4.3吨卷轧制米数8700-880米；6.4吨卷轧制米数12800-12900米 |  | 20100025 | 轧硬 | 0.4*630-SPCC | 30210015 | 光亮卷 | 0.1-SPCC |  | 30 | MO002524 | MO002524-002-02 | GLJ003 | 光亮卷前处理 模板 | 10745 | 2024-08-10 | 2024-08-10 | 3 | 2024-08-15 18:02:38 | 2024-08-15 18:02:55 | 江苏九天光电科技有限公司 | 286004 | 蒋涛 |  |  | 0.4 | 3330 | 630 | 1 | JG91240800032 | [6 empty] | 2
最终冷轧 | JG91240800052 | JG9124080005 | 九天700轧机 | 合格 | 合格品 | 乙 | 蒋涛 | 6380 | 6380 | 1 | 13350 | 0.1 | 630 | 轧0.1（0.096-0.101）4.3吨卷轧制米数8700-880米；6.4吨卷轧制米数12800-12900米 |  | 20100025 | 轧硬 | 0.4*630-SPCC | 30210015 | 光亮卷 | 0.1-SPCC |  | 30 | MO002524 | MO002524-003-02 | GLJ003 | 光亮卷前处理 模板 | 10765 | 2024-08-10 | 2024-08-10 | 3 | 2024-08-15 18:01:42 | 2024-08-15 18:02:09 | 江苏九天光电科技有限公司 | 286005 | 蒋涛 |  |  | 0.4 | 3310 | 630 | 1 | JG91240800052 | [6 empty] | 3
最终冷轧 | JG91240700281 | JG9124070028 | 九天700轧机 | 合格 | 合格品 | 乙 | 周朋 | 4100 | 4100 | 1 | 8875 | 0.1 | 610 | 轧0.1(0.096-0.101) 4.1吨卷轧制米数8500-8600米，6.3吨卷轧制米数13300-13400米不超13500米 |  | 20100023 | 轧硬 | 0.4*610-SPCC | 30210015 | 光亮卷 | 0.1-SPCC |  | 30 | MO002402 | MO002402-002-01 | GLJ003 | 光亮卷前处理 模板 | 10440 | 2024-08-07 | 2024-08-07 | 3 | 2024-08-15 18:01:01 | 2024-08-15 18:01:22 | 江苏九天光电科技有限公司 | 282241 | 周朋 |  |  | 0.4 | 2195 | 610 | 1 | JG91240700281 | [6 empty] | 2