## sheet1
工序名称 | 新卷号 | 批号 | 机组名称 | 工序状态 | 检验结果 | 班组 | 参与人 | 来料重量 | 出料重量 | 成材率 | 出料长度 | 出料厚度 | 出料宽度 | 工序要求 | 备注 | 来料编码 | 来料名称 | 来料规格 | 产品编码 | 产品名称 | 产品规格 | 膜名称 | 排序 | 主计划号 | 子计划号 | 工序流程编码 | 工序流程名称 | 工单需求 | 计划开始时间 | 计划结束时间 | 工单状态 | 开始时间 | 产出时间 | 组织名称 | 卷号ID | 操作工人 | 报工人 | 检验 | 来料厚度 | 来料长度 | 来料宽度 | 是否分卷 | 原卷号 | 工单要求 | 是否成品 | 不良现象 | 是否入库 | 入库审核 | 生产工时 | 工单行号
最终冷轧 | JG12240800092 | JG1224080009 | 九天750轧机 | 合格 | 合格品 | 乙 | 赵遂义 | 7650 | 7640 | 0.9987 | 13870 | 0.1 | 710 | 轧0.1(0.096-0.101)5.7吨卷轧制米数10200-10300米；7.8吨卷轧制米数13800-13900米不超13900米；7.6吨卷轧制米数13700-13800米，7.3吨卷轧制米数13000-13100米 |  | 20100028 | 轧硬 | 0.4*710-SPCC | 30210015 | 光亮卷 | 0.1-SPCC |  | 30 | MO002480 | MO002480-015-02 | GLJ003 | 光亮卷前处理 模板 | 13400 | 2024-08-09 | 2024-08-09 | 3 | 2024-08-15 19:34:53 | 2024-08-15 19:35:35 | 江苏九天光电科技有限公司 | 284168 | 赵遂义 |  |  | 0.4 | 3535 | 710 | 1 | JG12240800092 | [6 empty] | 15
最终冷轧 | JG12240705632 | JG1224070563 | 九天750轧机 | 合格 | 合格品 | 乙 | 赵遂义 | 7280 | 7270 | 0.9986 | 13160 | 0.1 | 710 | 轧0.1(0.096-0.101)5.7吨卷轧制米数10200-10300米；7.8吨卷轧制米数13800-13900米不超13900米；7.6吨卷轧制米数13700-13800米，7.3吨卷轧制米数13000-13100米 |  | 20100028 | 轧硬 | 0.4*710-SPCC | 30210015 | 光亮卷 | 0.1-SPCC |  | 30 | MO002480 | MO002480-007-02 | GLJ003 | 光亮卷前处理 模板 | 12995 | 2024-08-09 | 2024-08-09 | 3 | 2024-08-15 19:33:36 | 2024-08-15 19:34:18 | 江苏九天光电科技有限公司 | 284152 | 赵遂义 |  |  | 0.4 | 3325 | 710 | 1 | JG12240705632 | [6 empty] | 7
最终冷轧 | JG12240705672 | JG1224070567 | 九天750轧机 | 合格 | 合格品 | 乙 | 赵遂义 | 6580 | 6570 | 0.9985 | 11900 | 0.1 | 710 | 轧0.1(0.096-0.101)5.7吨卷轧制米数10200-10300米；7.8吨卷轧制米数13800-13900米不超13900米；7.6吨卷轧制米数13700-13800米，7.3吨卷轧制米数13000-13100米 |  | 20100028 | 轧硬 | 0.4*710-SPCC | 30210015 | 光亮卷 | 0.1-SPCC |  | 30 | MO002480 | MO002480-010-02 | GLJ003 | 光亮卷前处理 模板 | 12290 | 2024-08-09 | 2024-08-09 | 3 | 2024-08-15 19:32:30 | 2024-08-15 19:33:13 | 江苏九天光电科技有限公司 | 284163 | 赵遂义 |  |  | 0.4 | 3010 | 710 | 1 | JG12240705672 | [6 empty] | 10