## sheet1
工序名称 | 新卷号 | 批号 | 机组名称 | 工序状态 | 检验结果 | 班组 | 参与人 | 来料重量 | 出料重量 | 成材率 | 出料长度 | 出料厚度 | 出料宽度 | 工序要求 | 备注 | 来料编码 | 来料名称 | 来料规格 | 产品编码 | 产品名称 | 产品规格 | 膜名称 | 排序 | 主计划号 | 子计划号 | 工序流程编码 | 工序流程名称 | 工单需求 | 计划开始时间 | 计划结束时间 | 工单状态 | 开始时间 | 产出时间 | 组织名称 | 卷号ID | 操作工人 | 报工人 | 检验 | 来料厚度 | 来料长度 | 来料宽度 | 是否分卷 | 原卷号 | 工单要求 | 是否成品 | 不良现象 | 是否入库 | 入库审核 | 生产工时 | 工单行号
最终冷轧 | JG9124080051 | JG9124080051 | 九天700轧机 | 合格 | 合格品 | 甲 | 杨永华 | 6590 | 6590 | 1 | 13850 | 0.1 | 630 | 轧0.1（0.097-0.102）4.1吨卷轧制米数8400-8500米；6.6吨卷轧制米数13800-13900米 |  | 20100025 | 轧硬 | 0.4*630-SPCC | 30210015 | 光亮卷 | 0.1-SPCC |  | 30 | MO002586 | MO002586-016 | GLJ003 | 光亮卷前处理 模板 | 6595 | 2024-08-12 | 2024-08-12 | 3 | 2024-08-16 07:35:42 | 2024-08-16 07:36:30 | 江苏九天光电科技有限公司 | 288230 | 刘亮 |  |  | 0.4 | 3400 | 630 | 1 | JG9124080051 |  |  |  | 否 | 否 |  | 16
最终冷轧 | JG9124080011 | JG9124080011 | 九天700轧机 | 合格 | 合格品 | 甲 | 李新峰 | 6600 | 6600 | 1 | 13750 | 0.1 | 630 | 轧0.1（0.097-0.102）4.1吨卷轧制米数8400-8500米；6.6吨卷轧制米数13800-13900米 |  | 20100025 | 轧硬 | 0.4*630-SPCC | 30210015 | 光亮卷 | 0.1-SPCC |  | 30 | MO002586 | MO002586-001 | GLJ003 | 光亮卷前处理 模板 | 6605 | 2024-08-12 | 2024-08-12 | 3 | 2024-08-16 06:01:50 | 2024-08-16 06:02:38 | 江苏九天光电科技有限公司 | 288215 | 李新峰 |  |  | 0.4 | 3400 | 630 | 1 | JG9124080011 |  |  |  | 否 | 否 |  | 1
最终冷轧 | JG9124080055 | JG9124080055 | 九天700轧机 | 合格 | 合格品 | 甲 | 杨永华 | 6600 | 6600 | 1 | 13820 | 0.1 | 630 | 轧0.1（0.097-0.102）4.1吨卷轧制米数8400-8500米；6.6吨卷轧制米数13800-13900米 |  | 20100025 | 轧硬 | 0.4*630-SPCC | 30210015 | 光亮卷 | 0.1-SPCC |  | 30 | MO002586 | MO002586-018 | GLJ003 | 光亮卷前处理 模板 | 6605 | 2024-08-12 | 2024-08-12 | 3 | 2024-08-16 03:53:53 | 2024-08-16 03:54:19 | 江苏九天光电科技有限公司 | 288232 | 杨永华 |  |  | 0.4 | 3400 | 630 | 1 | JG9124080055 |  |  |  | 否 | 否 |  | 18
最终冷轧 | JG9124080027 | JG9124080027 | 九天700轧机 | 合格 | 合格品 | 甲 | 李新峰 | 6620 | 6620 | 1 | 13850 | 0.1 | 630 | 轧0.1（0.097-0.102）4.1吨卷轧制米数8400-8500米；6.6吨卷轧制米数13800-13900米 |  | 20100025 | 轧硬 | 0.4*630-SPCC | 30210015 | 光亮卷 | 0.1-SPCC |  | 30 | MO002586 | MO002586-009 | GLJ003 | 光亮卷前处理 模板 | 6620 | 2024-08-12 | 2024-08-12 | 3 | 2024-08-16 01:52:55 | 2024-08-16 01:53:22 | 江苏九天光电科技有限公司 | 288223 | 李新峰 |  |  | 0.4 | 3410 | 630 | 1 | JG9124080027 |  |  |  | 否 | 否 |  | 9
最终冷轧 | JG9124080059 | JG9124080059 | 九天700轧机 | 合格 | 合格品 | 甲 | 杨永华 | 6620 | 6620 | 1 | 13760 | 0.1 | 630 | 轧0.1（0.097-0.102）4.1吨卷轧制米数8400-8500米；6.6吨卷轧制米数13800-13900米 |  | 20100025 | 轧硬 | 0.4*630-SPCC | 30210015 | 光亮卷 | 0.1-SPCC |  | 30 | MO002586 | MO002586-020 | GLJ003 | 光亮卷前处理 模板 | 6620 | 2024-08-12 | 2024-08-12 | 3 | 2024-08-16 00:23:46 | 2024-08-16 00:24:20 | 江苏九天光电科技有限公司 | 288234 | 杨永华 |  |  | 0.4 | 3400 | 630 | 1 | JG9124080059 |  |  |  | 否 | 否 |  | 20
最终冷轧 | JG91240800752 | JG9124080075 | 九天700轧机 | 合格 | 合格品 | 乙 | 周朋 | 6340 | 6340 | 1 | 13340 | 0.1 | 630 | 轧0.1（0.096-0.101）4.3吨卷轧制米数8700-880米；6.4吨卷轧制米数12800-12900米 |  | 20100025 | 轧硬 | 0.4*630-SPCC | 30210015 | 光亮卷 | 0.1-SPCC |  | 30 | MO002524 | MO002524-006-02 | GLJ003 | 光亮卷前处理 模板 | 10660 | 2024-08-10 | 2024-08-10 | 3 | 2024-08-15 18:04:51 | 2024-08-15 18:09:28 | 江苏九天光电科技有限公司 | 286008 | 周朋 |  |  | 0.4 | 3300 | 630 | 1 | JG91240800752 | [6 empty] | 6
最终冷轧 | JG91240800012 | JG9124080001 | 九天700轧机 | 合格 | 合格品 | 乙 | 周朋 | 6420 | 6420 | 1 | 13520 | 0.1 | 630 | 轧0.1（0.096-0.101）4.3吨卷轧制米数8700-880米；6.4吨卷轧制米数12800-12900米 |  | 20100025 | 轧硬 | 0.4*630-SPCC | 30210015 | 光亮卷 | 0.1-SPCC |  | 30 | MO002524 | MO002524-001-02 | GLJ003 | 光亮卷前处理 模板 | 10790 | 2024-08-10 | 2024-08-10 | 3 | 2024-08-15 18:03:36 | 2024-08-15 18:03:53 | 江苏九天光电科技有限公司 | 286000 | 周朋 |  |  | 0.4 | 3340 | 630 | 1 | JG91240800012 | [6 empty] | 1
最终冷轧 | JG91240800032 | JG9124080003 | 九天700轧机 | 合格 | 合格品 | 乙 | 蒋涛 | 6390 | 6390 | 1 | 13500 | 0.1 | 630 | 轧0.1（0.096-0.101）4.3吨卷轧制米数8700-880米；6.4吨卷轧制米数12800-12900米 |  | 20100025 | 轧硬 | 0.4*630-SPCC | 30210015 | 光亮卷 | 0.1-SPCC |  | 30 | MO002524 | MO002524-002-02 | GLJ003 | 光亮卷前处理 模板 | 10745 | 2024-08-10 | 2024-08-10 | 3 | 2024-08-15 18:02:38 | 2024-08-15 18:02:55 | 江苏九天光电科技有限公司 | 286004 | 蒋涛 |  |  | 0.4 | 3330 | 630 | 1 | JG91240800032 | [6 empty] | 2
最终冷轧 | JG91240800052 | JG9124080005 | 九天700轧机 | 合格 | 合格品 | 乙 | 蒋涛 | 6380 | 6380 | 1 | 13350 | 0.1 | 630 | 轧0.1（0.096-0.101）4.3吨卷轧制米数8700-880米；6.4吨卷轧制米数12800-12900米 |  | 20100025 | 轧硬 | 0.4*630-SPCC | 30210015 | 光亮卷 | 0.1-SPCC |  | 30 | MO002524 | MO002524-003-02 | GLJ003 | 光亮卷前处理 模板 | 10765 | 2024-08-10 | 2024-08-10 | 3 | 2024-08-15 18:01:42 | 2024-08-15 18:02:09 | 江苏九天光电科技有限公司 | 286005 | 蒋涛 |  |  | 0.4 | 3310 | 630 | 1 | JG91240800052 | [6 empty] | 3
最终冷轧 | JG91240700281 | JG9124070028 | 九天700轧机 | 合格 | 合格品 | 乙 | 周朋 | 4100 | 4100 | 1 | 8875 | 0.1 | 610 | 轧0.1(0.096-0.101) 4.1吨卷轧制米数8500-8600米，6.3吨卷轧制米数13300-13400米不超13500米 |  | 20100023 | 轧硬 | 0.4*610-SPCC | 30210015 | 光亮卷 | 0.1-SPCC |  | 30 | MO002402 | MO002402-002-01 | GLJ003 | 光亮卷前处理 模板 | 10440 | 2024-08-07 | 2024-08-07 | 3 | 2024-08-15 18:01:01 | 2024-08-15 18:01:22 | 江苏九天光电科技有限公司 | 282241 | 周朋 |  |  | 0.4 | 2195 | 610 | 1 | JG91240700281 | [6 empty] | 2
最终冷轧 | JG91240700241 | JG9124070024 | 九天700轧机 | 合格 | 合格品 | 甲 | 李新峰 | 4100 | 4100 | 1 | 8900 | 0.1 | 610 | 轧0.1(0.096-0.101) 4.1吨卷轧制米数8500-8600米，6.3吨卷轧制米数13300-13400米不超13500米 |  | 20100023 | 轧硬 | 0.4*610-SPCC | 30210015 | 光亮卷 | 0.1-SPCC |  | 30 | MO002402 | MO002402-001-01 | GLJ003 | 光亮卷前处理 模板 | 10455 | 2024-08-07 | 2024-08-07 | 3 | 2024-08-15 07:05:38 | 2024-08-15 07:06:06 | 江苏九天光电科技有限公司 | 282240 | 李新峰 |  |  | 0.4 | 2195 | 610 | 1 | JG91240700241 | [6 empty] | 1
最终冷轧 | JG1224070546 | JG1224070546 | 九天700轧机 | 合格 | 合格品 | 甲 | 杨永华 | 5120 | 5120 | 1 | 7240 | 0.15 | 610 | 轧0.15（0.148-0.153）5.1-5.2吨卷轧制米数7100-7200米不超7200米；6.7-6.8吨卷轧制米数9500-9600米；7.05吨轧制米数9500-9600米。5吨卷轧制米数7050-7150米 |  | 20100023 | 轧硬 | 0.4*610-SPCC | 30210011 | 光亮卷 | 0.15-SPCC |  | 30 | MO002525 | MO002525-010 | GLJ003 | 光亮卷前处理 模板 | 5120 | 2024-08-10 | 2024-08-10 | 3 | 2024-08-15 05:41:29 | 2024-08-15 05:42:04 | 江苏九天光电科技有限公司 | 286048 | 杨永华 |  |  | 0.4 | 2730 | 610 | 1 | JG1224070546 |  |  |  | 否 | 否 |  | 10
最终冷轧 | JG1224070544 | JG1224070544 | 九天700轧机 | 合格 | 合格品 | 甲 | 李新峰 | 7050 | 7050 | 1 | 9950 | 0.15 | 610 | 轧0.15（0.148-0.153）5.1-5.2吨卷轧制米数7100-7200米不超7200米；6.7-6.8吨卷轧制米数9500-9600米；7.05吨轧制米数9500-9600米。5吨卷轧制米数7050-7150米 |  | 20100023 | 轧硬 | 0.4*610-SPCC | 30210011 | 光亮卷 | 0.15-SPCC |  | 30 | MO002525 | MO002525-008 | GLJ003 | 光亮卷前处理 模板 | 7050 | 2024-08-10 | 2024-08-10 | 3 | 2024-08-15 04:23:26 | 2024-08-15 04:23:56 | 江苏九天光电科技有限公司 | 286046 | 李新峰 |  |  | 0.4 | 3760 | 610 | 1 | JG1224070544 |  |  |  | 否 | 否 |  | 8
最终冷轧 | JG1224070491 | JG1224070491 | 九天700轧机 | 合格 | 合格品 | 甲 | 杨永华 | 6864 | 6864 | 1 | 9640 | 0.15 | 610 | 轧0.15（0.148-0.153）5.1-5.2吨卷轧制米数7100-7200米不低于7100米不高于7200米；6.7-6.8吨卷轧制米数9500-9600米不低于9500米不高于9600米 |  | 20100023 | 轧硬 | 0.4*610-SPCC | 30210011 | 光亮卷 | 0.15-SPCC |  | 30 | MO002338 | MO002338-003 | GLJ003 | 光亮卷前处理 模板 | 6865 | 2024-08-05 | 2024-08-05 | 3 | 2024-08-15 02:46:20 | 2024-08-15 02:46:52 | 江苏九天光电科技有限公司 | 279942 | 杨永华 |  |  | 0.4 | 3650 | 610 | 1 | JG1224070491 |  |  |  | 否 | 否 |  | 3
最终冷轧 | JG1224070549 | JG1224070549 | 九天700轧机 | 合格 | 合格品 | 甲 | 李新峰 | 6710 | 6710 | 1 | 9580 | 0.15 | 610 | 轧0.15（0.148-0.153）5.1-5.2吨卷轧制米数7100-7200米不超7200米；6.7-6.8吨卷轧制米数9500-9600米；7.05吨轧制米数9500-9600米。5吨卷轧制米数7050-7150米 |  | 20100023 | 轧硬 | 0.4*610-SPCC | 30210011 | 光亮卷 | 0.15-SPCC |  | 30 | MO002525 | MO002525-011 | GLJ003 | 光亮卷前处理 模板 | 6715 | 2024-08-10 | 2024-08-10 | 3 | 2024-08-15 01:07:15 | 2024-08-15 01:07:53 | 江苏九天光电科技有限公司 | 286049 | 李新峰 |  |  | 0.4 | 3570 | 610 | 1 | JG1224070549 |  |  |  | 否 | 否 |  | 11
最终冷轧 | JG1224070499 | JG1224070499 | 九天700轧机 | 合格 | 合格品 | 甲 | 杨永华 | 6860 | 6860 | 1 | 9584 | 0.15 | 610 | 轧0.15（0.148-0.153）5.1-5.2吨卷轧制米数7100-7200米不低于7100米不高于7200米；6.7-6.8吨卷轧制米数9500-9600米不低于9500米不高于9600米 |  | 20100023 | 轧硬 | 0.4*610-SPCC | 30210011 | 光亮卷 | 0.15-SPCC |  | 30 | MO002338 | MO002338-007 | GLJ003 | 光亮卷前处理 模板 | 6860 | 2024-08-05 | 2024-08-05 | 3 | 2024-08-14 23:28:58 | 2024-08-14 23:29:32 | 江苏九天光电科技有限公司 | 279946 | 杨永华 |  |  | 0.4 | 3650 | 610 | 1 | JG1224070499 |  |  |  | 否 | 否 |  | 7
最终冷轧 | JG91240800061 | JG9124080006 | 九天700轧机 | 合格 | 合格品 | 乙 | 蒋涛 | 4120 | 4120 | 1 | 8820 | 0.1 | 610 | 轧0.1(0.096-0.101) 4.1吨卷轧制米数8500-8600米，6.3吨卷轧制米数13300-13400米不超13500米 |  | 20100023 | 轧硬 | 0.4*610-SPCC | 30210015 | 光亮卷 | 0.1-SPCC |  | 30 | MO002402 | MO002402-007-01 | GLJ003 | 光亮卷前处理 模板 | 10430 | 2024-08-07 | 2024-08-07 | 3 | 2024-08-14 19:55:11 | 2024-08-14 19:55:30 | 江苏九天光电科技有限公司 | 282246 | 蒋涛 |  |  | 0.4 | 2195 | 610 | 1 | JG91240800061 | [6 empty] | 7
最终冷轧 | JG91240700382 | JG9124070038 | 九天700轧机 | 合格 | 合格品 | 乙 | 蒋涛 | 5130 | 5130 | 1 | 7300 | 0.15 | 610 | 轧0.15(0.148-0.153)米数7100-7200米不低于7100米不高于7200米 |  | 20100023 | 轧硬 | 0.4*610-SPCC | 30210011 | 光亮卷 | 0.15-SPCC |  | 30 | MO002401 | MO002401-001-02 | GLJ003 | 光亮卷前处理 模板 | 10330 | 2024-08-07 | 2024-08-07 | 3 | 2024-08-14 18:07:39 | 2024-08-14 18:07:58 | 江苏九天光电科技有限公司 | 282206 | 蒋涛 |  |  | 0.4 | 2750 | 610 | 1 | JG91240700382 | [6 empty] | 1
最终冷轧 | JG91240700341 | JG9124070034 | 九天700轧机 | 合格 | 合格品 | 乙 | 蒋涛 | 5190 | 5190 | 1 | 7310 | 0.15 | 610 | 轧0.15(0.148-0.153)米数7100-7200米不低于7100米不高于7200米 |  | 20100023 | 轧硬 | 0.4*610-SPCC | 30210011 | 光亮卷 | 0.15-SPCC |  | 30 | MO002401 | MO002401-005-01 | GLJ003 | 光亮卷前处理 模板 | 10350 | 2024-08-07 | 2024-08-07 | 3 | 2024-08-14 18:07:02 | 2024-08-14 18:07:25 | 江苏九天光电科技有限公司 | 282210 | 蒋涛 |  |  | 0.4 | 2760 | 610 | 1 | JG91240700341 | [6 empty] | 5
最终冷轧 | JG91240700381 | JG9124070038 | 九天700轧机 | 合格 | 合格品 | 乙 | 蒋涛 | 5156 | 5156 | 1 | 7300 | 0.15 | 610 | 轧0.15(0.148-0.153)米数7100-7200米不低于7100米不高于7200米 |  | 20100023 | 轧硬 | 0.4*610-SPCC | 30210011 | 光亮卷 | 0.15-SPCC |  | 30 | MO002401 | MO002401-001-01 | GLJ003 | 光亮卷前处理 模板 | 10330 | 2024-08-07 | 2024-08-07 | 3 | 2024-08-14 18:06:26 | 2024-08-14 18:06:45 | 江苏九天光电科技有限公司 | 282206 | 蒋涛 |  |  | 0.4 | 2760 | 610 | 1 | JG91240700381 | [6 empty] | 1
最终冷轧 | JG91240700262 | JG9124070026 | 九天700轧机 | 合格 | 合格品 | 乙 | 周朋 | 5076 | 5076 | 1 | 7280 | 0.15 | 610 | 轧0.15(0.148-0.153)米数7100-7200米不低于7100米不高于7200米 |  | 20100023 | 轧硬 | 0.4*610-SPCC | 30210011 | 光亮卷 | 0.15-SPCC |  | 30 | MO002401 | MO002401-003-02 | GLJ003 | 光亮卷前处理 模板 | 10300 | 2024-08-07 | 2024-08-07 | 3 | 2024-08-14 18:05:44 | 2024-08-14 18:06:03 | 江苏九天光电科技有限公司 | 282208 | 周朋 |  |  | 0.4 | 2720 | 610 | 1 | JG91240700262 | [6 empty] | 3
最终冷轧 | JG91240700301 | JG9124070030 | 九天700轧机 | 合格 | 合格品 | 乙 | 周朋 | 5174 | 5174 | 1 | 7280 | 0.15 | 610 | 轧0.15(0.148-0.153)米数7100-7200米不低于7100米不高于7200米 |  | 20100023 | 轧硬 | 0.4*610-SPCC | 30210011 | 光亮卷 | 0.15-SPCC |  | 30 | MO002401 | MO002401-004-01 | GLJ003 | 光亮卷前处理 模板 | 10305 | 2024-08-07 | 2024-08-07 | 3 | 2024-08-14 18:04:59 | 2024-08-14 18:05:28 | 江苏九天光电科技有限公司 | 282209 | 周朋 |  |  | 0.4 | 2760 | 610 | 1 | JG91240700301 | [6 empty] | 4
最终冷轧 | JG91240700142 | JG9124070014 | 九天700轧机 | 合格 | 合格品 | 乙 | 周朋 | 5090 | 5090 | 1 | 7290 | 0.15 | 610 | 轧0.15(0.148-0.153)米数7100-7200米不低于7100米不高于7200米 |  | 20100023 | 轧硬 | 0.4*610-SPCC | 30210011 | 光亮卷 | 0.15-SPCC |  | 30 | MO002401 | MO002401-002-02 | GLJ003 | 光亮卷前处理 模板 | 10290 | 2024-08-07 | 2024-08-07 | 3 | 2024-08-14 18:04:16 | 2024-08-14 18:04:44 | 江苏九天光电科技有限公司 | 282207 | 周朋 |  |  | 0.4 | 2730 | 610 | 1 | JG91240700142 | [6 empty] | 2
最终冷轧 | JG91240800081 | JG9124080008 | 九天700轧机 | 合格 | 合格品 | 乙 | 周朋 | 4110 | 4110 | 1 | 8850 | 0.1 | 610 | 轧0.1(0.096-0.101) 4.1吨卷轧制米数8500-8600米，6.3吨卷轧制米数13300-13400米不超13500米 |  | 20100023 | 轧硬 | 0.4*610-SPCC | 30210015 | 光亮卷 | 0.1-SPCC |  | 30 | MO002402 | MO002402-008-01 | GLJ003 | 光亮卷前处理 模板 | 10455 | 2024-08-07 | 2024-08-07 | 3 | 2024-08-14 18:03:37 | 2024-08-14 18:04:00 | 江苏九天光电科技有限公司 | 282247 | 周朋 |  |  | 0.4 | 2195 | 610 | 1 | JG91240800081 | [6 empty] | 8