## sheet1
工序名称 | 新卷号 | 批号 | 机组名称 | 工序状态 | 检验结果 | 班组 | 参与人 | 来料重量 | 出料重量 | 成材率 | 出料长度 | 出料厚度 | 出料宽度 | 工序要求 | 备注 | 来料编码 | 来料名称 | 来料规格 | 产品编码 | 产品名称 | 产品规格 | 膜名称 | 排序 | 主计划号 | 子计划号 | 工序流程编码 | 工序流程名称 | 工单需求 | 计划开始时间 | 计划结束时间 | 工单状态 | 开始时间 | 产出时间 | 组织名称 | 卷号ID | 操作工人 | 报工人 | 检验 | 来料厚度 | 来料长度 | 来料宽度 | 是否分卷 | 原卷号 | 工单要求 | 是否成品 | 不良现象 | 是否入库 | 入库审核 | 生产工时 | 工单行号
最终冷轧 | JG9124080051 | JG9124080051 | 九天700轧机 | 合格 | 合格品 | 甲 | 杨永华 | 6590 | 6590 | 1 | 13850 | 0.1 | 630 | 轧0.1（0.097-0.102）4.1吨卷轧制米数8400-8500米；6.6吨卷轧制米数13800-13900米 |  | 20100025 | 轧硬 | 0.4*630-SPCC | 30210015 | 光亮卷 | 0.1-SPCC |  | 30 | MO002586 | MO002586-016 | GLJ003 | 光亮卷前处理 模板 | 6595 | 2024-08-12 | 2024-08-12 | 3 | 2024-08-16 07:35:42 | 2024-08-16 07:36:30 | 江苏九天光电科技有限公司 | 288230 | 刘亮 |  |  | 0.4 | 3400 | 630 | 1 | JG9124080051 |  |  |  | 否 | 否 |  | 16
最终冷轧 | JG9124080011 | JG9124080011 | 九天700轧机 | 合格 | 合格品 | 甲 | 李新峰 | 6600 | 6600 | 1 | 13750 | 0.1 | 630 | 轧0.1（0.097-0.102）4.1吨卷轧制米数8400-8500米；6.6吨卷轧制米数13800-13900米 |  | 20100025 | 轧硬 | 0.4*630-SPCC | 30210015 | 光亮卷 | 0.1-SPCC |  | 30 | MO002586 | MO002586-001 | GLJ003 | 光亮卷前处理 模板 | 6605 | 2024-08-12 | 2024-08-12 | 3 | 2024-08-16 06:01:50 | 2024-08-16 06:02:38 | 江苏九天光电科技有限公司 | 288215 | 李新峰 |  |  | 0.4 | 3400 | 630 | 1 | JG9124080011 |  |  |  | 否 | 否 |  | 1
最终冷轧 | JG9124080055 | JG9124080055 | 九天700轧机 | 合格 | 合格品 | 甲 | 杨永华 | 6600 | 6600 | 1 | 13820 | 0.1 | 630 | 轧0.1（0.097-0.102）4.1吨卷轧制米数8400-8500米；6.6吨卷轧制米数13800-13900米 |  | 20100025 | 轧硬 | 0.4*630-SPCC | 30210015 | 光亮卷 | 0.1-SPCC |  | 30 | MO002586 | MO002586-018 | GLJ003 | 光亮卷前处理 模板 | 6605 | 2024-08-12 | 2024-08-12 | 3 | 2024-08-16 03:53:53 | 2024-08-16 03:54:19 | 江苏九天光电科技有限公司 | 288232 | 杨永华 |  |  | 0.4 | 3400 | 630 | 1 | JG9124080055 |  |  |  | 否 | 否 |  | 18
最终冷轧 | JG9124080027 | JG9124080027 | 九天700轧机 | 合格 | 合格品 | 甲 | 李新峰 | 6620 | 6620 | 1 | 13850 | 0.1 | 630 | 轧0.1（0.097-0.102）4.1吨卷轧制米数8400-8500米；6.6吨卷轧制米数13800-13900米 |  | 20100025 | 轧硬 | 0.4*630-SPCC | 30210015 | 光亮卷 | 0.1-SPCC |  | 30 | MO002586 | MO002586-009 | GLJ003 | 光亮卷前处理 模板 | 6620 | 2024-08-12 | 2024-08-12 | 3 | 2024-08-16 01:52:55 | 2024-08-16 01:53:22 | 江苏九天光电科技有限公司 | 288223 | 李新峰 |  |  | 0.4 | 3410 | 630 | 1 | JG9124080027 |  |  |  | 否 | 否 |  | 9
最终冷轧 | JG9124080059 | JG9124080059 | 九天700轧机 | 合格 | 合格品 | 甲 | 杨永华 | 6620 | 6620 | 1 | 13760 | 0.1 | 630 | 轧0.1（0.097-0.102）4.1吨卷轧制米数8400-8500米；6.6吨卷轧制米数13800-13900米 |  | 20100025 | 轧硬 | 0.4*630-SPCC | 30210015 | 光亮卷 | 0.1-SPCC |  | 30 | MO002586 | MO002586-020 | GLJ003 | 光亮卷前处理 模板 | 6620 | 2024-08-12 | 2024-08-12 | 3 | 2024-08-16 00:23:46 | 2024-08-16 00:24:20 | 江苏九天光电科技有限公司 | 288234 | 杨永华 |  |  | 0.4 | 3400 | 630 | 1 | JG9124080059 |  |  |  | 否 | 否 |  | 20