## sheet1
工序名称 | 新卷号 | 批号 | 机组名称 | 工序状态 | 检验结果 | 班组 | 参与人 | 来料重量 | 出料重量 | 成材率 | 出料长度 | 出料厚度 | 出料宽度 | 工序要求 | 备注 | 来料编码 | 来料名称 | 来料规格 | 产品编码 | 产品名称 | 产品规格 | 膜名称 | 排序 | 主计划号 | 子计划号 | 工序流程编码 | 工序流程名称 | 工单需求 | 计划开始时间 | 计划结束时间 | 工单状态 | 开始时间 | 产出时间 | 组织名称 | 卷号ID | 操作工人 | 报工人 | 检验 | 来料厚度 | 来料长度 | 来料宽度 | 是否分卷 | 原卷号 | 工单要求 | 是否成品 | 不良现象 | 是否入库 | 入库审核 | 生产工时 | 工单行号
铬钝化 | JG912407001723 | JG91240700172 | 东方铬钝化750 | 合格 | 合格品 | 乙 | 李澍 | 2013 | 2013 | 1 | 4220 | 0.1 | 630 | / |  | 30210015 | 光亮卷 | 0.1-SPCC | 30110014 | 铬钝化卷 | 0.1-SPCC |  | 10 | MO002628 | MO002628-018-03 | GDH001 | 铬钝化模板 | 6000 | 2024-08-13 | 2024-08-13 | 5 | 2024-08-16 00:01:13 | 2024-08-16 01:31:12 | 江苏东方九天新能源材料有限公司 |  | 李澍 |  | 1 | 0.1 | 4220 | 630 | 1 | JG912407001723 |  | 1 |  | 是 | 是 | 120 | 18
铬钝化 | JG912407001722 | JG91240700172 | 东方铬钝化750 | 合格 | 合格品 | 乙 | 李澍 | 1991 | 1991 | 1 | 4160 | 0.1 | 630 | / |  | 30210015 | 光亮卷 | 0.1-SPCC | 30110014 | 铬钝化卷 | 0.1-SPCC |  | 10 | MO002628 | MO002628-018-02 | GDH001 | 铬钝化模板 | 6000 | 2024-08-13 | 2024-08-13 | 5 | 2024-08-16 00:01:13 | 2024-08-16 01:31:12 | 江苏东方九天新能源材料有限公司 |  | 李澍 |  | 1 | 0.1 | 4160 | 630 | 1 | JG912407001722 |  | 1 |  | 是 | 是 | 120 | 18
铬钝化 | JG912407001721 | JG91240700172 | 东方铬钝化750 | 合格 | 合格品 | 乙 | 李澍 | 1981 | 1981 | 1 | 4160 | 0.1 | 630 | / | 190米2处操55大小0.11-0.17 | 30210015 | 光亮卷 | 0.1-SPCC | 30110014 | 铬钝化卷 | 0.1-SPCC |  | 10 | MO002628 | MO002628-018-01 | GDH001 | 铬钝化模板 | 6000 | 2024-08-13 | 2024-08-13 | 5 | 2024-08-16 00:01:13 | 2024-08-16 01:31:12 | 江苏东方九天新能源材料有限公司 |  | 李澍 |  | 1 | 0.1 | 4160 | 630 | 1 | JG912407001721 |  | 1 | 190米2处操55大小0.11-0.17 | 是 | 是 | 120 | 18
铬钝化 | JG912407003523 | JG91240700352 | 东方铬钝化750 | 合格 | 合格品 | 乙 | 李澍 | 2091 | 2091 | 1 | 4330 | 0.1 | 630 | / |  | 30210015 | 光亮卷 | 0.1-SPCC | 30110014 | 铬钝化卷 | 0.1-SPCC |  | 10 | MO002628 | MO002628-023-03 | GDH001 | 铬钝化模板 | 6230 | 2024-08-13 | 2024-08-13 | 5 | 2024-08-15 21:43:29 | 2024-08-16 00:00:56 | 江苏东方九天新能源材料有限公司 |  | 李澍 |  | 1 | 0.1 | 4330 | 630 | 1 | JG912407003523 |  | 1 |  | 是 | 是 | 182 | 23
铬钝化 | JG912407003522 | JG91240700352 | 东方铬钝化750 | 合格 | 合格品 | 乙 | 李澍 | 2061 | 2061 | 1 | 4260 | 0.1 | 630 | / |  | 30210015 | 光亮卷 | 0.1-SPCC | 30110014 | 铬钝化卷 | 0.1-SPCC |  | 10 | MO002628 | MO002628-023-02 | GDH001 | 铬钝化模板 | 6230 | 2024-08-13 | 2024-08-13 | 5 | 2024-08-15 21:43:29 | 2024-08-16 00:00:56 | 江苏东方九天新能源材料有限公司 |  | 李澍 |  | 1 | 0.1 | 4260 | 630 | 1 | JG912407003522 |  | 1 |  | 是 | 是 | 182 | 23
铬钝化 | JG912407003521 | JG91240700352 | 东方铬钝化750 | 合格 | 合格品 | 乙 | 李澍 | 2059 | 2059 | 1 | 4260 | 0.1 | 630 | / |  | 30210015 | 光亮卷 | 0.1-SPCC | 30110014 | 铬钝化卷 | 0.1-SPCC |  | 10 | MO002628 | MO002628-023-01 | GDH001 | 铬钝化模板 | 6230 | 2024-08-13 | 2024-08-13 | 5 | 2024-08-15 21:43:29 | 2024-08-16 00:00:56 | 江苏东方九天新能源材料有限公司 |  | 李澍 |  | 1 | 0.1 | 4260 | 630 | 1 | JG912407003521 |  | 1 |  | 是 | 是 | 182 | 23
铬钝化 | JG912407003123 | JG91240700312 | 东方铬钝化750 | 合格 | 合格品 | 甲 | 孙锋 | 2123 | 2123 | 1 | 4420 | 0.1 | 630 | / | 870米板面有虫掉入 | 30210015 | 光亮卷 | 0.1-SPCC | 30110014 | 铬钝化卷 | 0.1-SPCC |  | 10 | MO002628 | MO002628-017-03 | GDH001 | 铬钝化模板 | 6268 | 2024-08-13 | 2024-08-13 | 5 | 2024-08-15 19:31:47 | 2024-08-15 21:42:37 | 江苏东方九天新能源材料有限公司 |  | 孙锋 |  | 1 | 0.1 | 4420 | 630 | 1 | JG912407003123 |  | 1 | 870米板面有虫掉入 | 是 | 是 | 174 | 17
铬钝化 | JG912407003122 | JG91240700312 | 东方铬钝化750 | 合格 | 合格品 | 甲 | 孙锋 | 2071 | 2071 | 1 | 4300 | 0.1 | 630 | / |  | 30210015 | 光亮卷 | 0.1-SPCC | 30110014 | 铬钝化卷 | 0.1-SPCC |  | 10 | MO002628 | MO002628-017-02 | GDH001 | 铬钝化模板 | 6268 | 2024-08-13 | 2024-08-13 | 5 | 2024-08-15 19:31:47 | 2024-08-15 21:42:37 | 江苏东方九天新能源材料有限公司 |  | 孙锋 |  | 1 | 0.1 | 4300 | 630 | 1 | JG912407003122 |  | 1 |  | 是 | 是 | 174 | 17
铬钝化 | JG912407003121 | JG91240700312 | 东方铬钝化750 | 合格 | 合格品 | 甲 | 孙锋 | 2069 | 2069 | 1 | 4300 | 0.1 | 630 | / | 1290板面有虫掉入 | 30210015 | 光亮卷 | 0.1-SPCC | 30110014 | 铬钝化卷 | 0.1-SPCC |  | 10 | MO002628 | MO002628-017-01 | GDH001 | 铬钝化模板 | 6268 | 2024-08-13 | 2024-08-13 | 5 | 2024-08-15 19:31:47 | 2024-08-15 21:42:37 | 江苏东方九天新能源材料有限公司 |  | 孙锋 |  | 1 | 0.1 | 4300 | 630 | 1 | JG912407003121 |  | 1 | 1290板面有虫掉入 | 是 | 是 | 174 | 17
铬钝化 | JG91240700211 | JG91240700211 | 东方铬钝化750 | 合格 | 合格品 | 甲 | 孙锋 | 4224 | 4217 | 0.9983 | 8920 | 0.1 | 630 | 0.15规格镀铬量80-100 | 来料板面色差辊印，白斑 | 30210015 | 光亮卷 | 0.1-SPCC | 30110014 | 铬钝化卷 | 0.1-SPCC |  | 10 | MO002694 | MO002694-006 | GDH001 | 铬钝化模板 | 4224 | 2024-08-14 | 2024-08-14 | 5 | 2024-08-15 19:28:48 | 2024-08-15 19:29:32 | 江苏东方九天新能源材料有限公司 | 291432 | 孙锋 |  |  | 0.1 | 8950 | 630 | 1 | JG91240700211 |  | 1 | 来料板面色差辊印，白斑 | 是 | 是 | 1 | 6
铬钝化 | JG12240704682 | JG1224070468 | 东方铬钝化750 | 待判定 |  | 甲 | 周建锋 | 3245 | 3245 | 1 | 4500 | 0.15 | 610 | 0.15镀铬量80-100 | 尾部150米后板面传边撞伤重 |  |  |  | 30110011 | 铬钝化卷 | 0.15-SPCC |  | 10 | MO002297 | MO002297-005-02 | GDH001 | 铬钝化模板 | 6770 | 2024-08-02 | 2024-08-02 | 3 | 2024-08-15 14:18:57 | 2024-08-15 14:53:40 | 江苏东方九天新能源材料有限公司 |  | 孙锋 |  | 1 | 0.15 | 4500 | 610 | 1 | JG12240704682 |  | 1 | 4480米后来料板面传边撞伤重， |  |  | 105 | 5
铬钝化 | JG12240704681 | JG1224070468 | 东方铬钝化750 | 合格 | 合格品 | 甲 | 周建锋 | 3391 | 3391 | 1 | 4750 | 0.15 | 610 | 0.15镀铬量80-100 |  | 30210011 | 光亮卷 | 0.15-SPCC | 30110011 | 铬钝化卷 | 0.15-SPCC |  | 10 | MO002297 | MO002297-005-01 | GDH001 | 铬钝化模板 | 6770 | 2024-08-02 | 2024-08-02 | 3 | 2024-08-15 14:18:57 | 2024-08-15 14:53:40 | 江苏东方九天新能源材料有限公司 |  | 孙锋 |  | 1 | 0.15 | 4750 | 610 | 1 | JG12240704681 |  | 1 |  | 是 | 是 | 105 | 5
铬钝化 | JG12240704592 | JG1224070459 | 东方铬钝化750 | 合格 | 合格品 | 甲 | 孙锋 | 3391 | 3391 | 1 | 4720 | 0.15 | 610 | 0.15镀铬量80-100 |  | 30210011 | 光亮卷 | 0.15-SPCC | 30110011 | 铬钝化卷 | 0.15-SPCC |  | 10 | MO002297 | MO002297-008-02 | GDH001 | 铬钝化模板 | 6800 | 2024-08-02 | 2024-08-02 | 5 | 2024-08-15 12:25:18 | 2024-08-15 14:18:41 | 江苏东方九天新能源材料有限公司 |  | 孙锋 |  | 1 | 0.15 | 4720 | 610 | 1 | JG12240704592 |  | 1 |  | 是 | 是 | 169 | 8
铬钝化 | JG12240704591 | JG1224070459 | 东方铬钝化750 | 合格 | 让步接收 | 甲 | 孙锋 | 3440 | 3440 | 1 | 4860 | 0.15 | 610 | 0.15镀铬量80-100 | 内90米板面顶伤，撞伤 | 30210011 | 光亮卷 | 0.15-SPCC | 30110011 | 铬钝化卷 | 0.15-SPCC |  | 10 | MO002297 | MO002297-008-01 | GDH001 | 铬钝化模板 | 6800 | 2024-08-02 | 2024-08-02 | 5 | 2024-08-15 12:25:18 | 2024-08-15 14:18:41 | 江苏东方九天新能源材料有限公司 |  | 孙锋 |  | 1 | 0.15 | 4860 | 610 | 1 | JG12240704591 |  | 1 | 内90米来料板面顶伤，撞伤 | 是 | 是 | 169 | 8
铬钝化 | JG12240702442 | JG1224070244 | 东方铬钝化750 | 合格 | 合格品 | 甲 | 孙锋 | 3359 | 3359 | 1 | 4790 | 0.15 | 610 | 镀铬量80-100 |  | 30210011 | 光亮卷 | 0.15-SPCC | 30110011 | 铬钝化卷 | 0.15-SPCC |  | 10 | MO002326 | MO002326-006-02 | GDH001 | 铬钝化模板 | 6674 | 2024-08-04 | 2024-08-04 | 5 | 2024-08-15 10:48:49 | 2024-08-15 12:25:00 | 江苏东方九天新能源材料有限公司 |  | 孙锋 |  | 1 | 0.15 | 4790 | 610 | 1 | JG12240702442 |  | 1 | 辊印，白斑，白条印亮斑色差 | 是 | 是 | 145 | 6
铬钝化 | JG12240702441 | JG1224070244 | 东方铬钝化750 | 合格 | 合格品 | 甲 | 孙锋 | 3309 | 3309 | 1 | 4700 | 0.15 | 610 | 镀铬量80-100 |  | 30210011 | 光亮卷 | 0.15-SPCC | 30110011 | 铬钝化卷 | 0.15-SPCC |  | 10 | MO002326 | MO002326-006-01 | GDH001 | 铬钝化模板 | 6674 | 2024-08-04 | 2024-08-04 | 5 | 2024-08-15 10:48:49 | 2024-08-15 12:25:00 | 江苏东方九天新能源材料有限公司 |  | 孙锋 |  | 1 | 0.15 | 4700 | 610 | 1 | JG12240702441 |  | 1 | 来料板面色差，辊印，亮斑点，白条印，白斑 | 是 | 是 | 145 | 6
铬钝化 | JG1224070469 | JG1224070469 | 东方铬钝化750 | 合格 | 让步接收 | 甲 | 孙锋 | 5080 | 5082 | 1.0004 | 7230 | 0.15 | 610 | 、 | 6800米横向550mm孔洞（0.45mm2），亮斑点 | 30210011 | 光亮卷 | 0.15-SPCC | 30110011 | 铬钝化卷 | 0.15-SPCC |  | 10 | MO002504 | MO002504-001 | GDH001 | 铬钝化模板 | 5080 | 2024-08-09 | 2024-08-09 | 5 | 2024-08-15 11:30:36 | 2024-08-15 11:32:12 | 江苏东方九天新能源材料有限公司 | 285414 | 孙锋 |  |  | 0.15 | 7170 | 610 | 1 | JG1224070469 |  | 1 | 6800米横向550，大小0.45，来料板面色差，辊印，亮斑点 | 是 | 是 | 2 | 1
铬钝化 | JG12240704952 | JG12240704952 | 东方铬钝化750 | 合格 | 合格品 | 甲 | 李澍 | 3020 | 3013 | 0.9977 | 6580 | 0.1 | 610 | / |  | 30210015 | 光亮卷 | 0.1-SPCC | 30110014 | 铬钝化卷 | 0.1-SPCC |  | 10 | MO002659 | MO002659-005 | GDH001 | 铬钝化模板 | 3020 | 2024-08-14 | 2024-08-14 | 5 | 2024-08-15 11:28:33 | 2024-08-15 11:28:58 | 江苏东方九天新能源材料有限公司 | 290768 | 孙锋 |  |  | 0.1 | 6610 | 610 | 1 | JG12240704952 |  | 1 |  | 是 | 是 | 0 | 5
铬钝化 | JG12240701971 | JG12240701971 | 东方铬钝化750 | 合格 | 合格品 | 甲 | 孙锋 | 2778 | 2769 | 0.9968 | 6030 | 0.1 | 610 | / | 来料操边起筋 | 30210015 | 光亮卷 | 0.1-SPCC | 30110014 | 铬钝化卷 | 0.1-SPCC |  | 10 | MO002235 | MO002235-001 | GDH001 | 铬钝化模板 | 2778 | 2024-08-01 | 2024-08-01 | 3 | 2024-08-15 11:24:12 | 2024-08-15 11:24:53 | 江苏东方九天新能源材料有限公司 | 272858 | 孙锋 |  |  | 0.1 | 0 | 610 | 1 | JG12240701971 |  | 1 | 来料操边起筋 | 否 | 否 |  | 1
铬钝化 | JG12240704321 | JG12240704321 | 东方铬钝化750 | 合格 | 合格品 | 甲 | 孙锋 | 3428 | 3421 | 0.998 | 7330 | 0.1 | 610 | / | 6850/6868米 横向11/10，大小0.11/0.11,7100米后来料板面折印 | 30210015 | 光亮卷 | 0.1-SPCC | 30110014 | 铬钝化卷 | 0.1-SPCC |  | 10 | MO002659 | MO002659-003 | GDH001 | 铬钝化模板 | 3428 | 2024-08-14 | 2024-08-14 | 3 | 2024-08-15 11:22:02 | 2024-08-15 11:23:04 | 江苏东方九天新能源材料有限公司 | 290766 | 孙锋 |  |  | 0.1 | 7350 | 610 | 1 | JG12240704321 |  | 1 | 6850/6868米 横向11/10，大小0.11/0.11,7100米后来料板面折印 | 否 | 否 |  | 3
铬钝化 | JG1224070552 | JG1224070552 | 东方铬钝化750 | 合格 | 合格品 | 甲 | 孙锋 | 4676 | 4357 | 0.9318 | 9530 | 0.1 | 610 | / | 内1500米板面间断性黄斑，板面轻黄 | 30210015 | 光亮卷 | 0.1-SPCC | 30110014 | 铬钝化卷 | 0.1-SPCC |  | 10 | MO002659 | MO002659-002 | GDH001 | 铬钝化模板 | 4676 | 2024-08-14 | 2024-08-14 | 3 | 2024-08-15 11:20:28 | 2024-08-15 11:21:27 | 江苏东方九天新能源材料有限公司 | 290765 | 孙锋 |  |  | 0.1 | 10200 | 610 | 1 | JG1224070552 |  | 1 | 内1500米板面间断性黄斑，板面轻黄 | 否 | 否 |  | 2
铬钝化 | JG12240704462 | JG1224070446 | 东方铬钝化750 | 合格 | 合格品 | 甲 | 孙锋 | 3077 | 3077 | 1 | 6680 | 0.1 | 610 | / |  | 30210015 | 光亮卷 | 0.1-SPCC | 30110014 | 铬钝化卷 | 0.1-SPCC |  | 10 | MO002659 | MO002659-001-02 | GDH001 | 铬钝化模板 | 6180 | 2024-08-14 | 2024-08-14 | 5 | 2024-08-15 11:14:57 | 2024-08-15 11:19:38 | 江苏东方九天新能源材料有限公司 |  | 孙锋 |  | 1 | 0.1 | 6680 | 610 | 1 | JG12240704462 |  | 1 |  | 是 | 是 | 7 | 1
铬钝化 | JG12240704461 | JG1224070446 | 东方铬钝化750 | 合格 | 让步接收 | 甲 | 孙锋 | 3089 | 3089 | 1 | 6700 | 0.1 | 610 | / | 内570米板面尖点，查点有划伤 | 30210015 | 光亮卷 | 0.1-SPCC | 30110014 | 铬钝化卷 | 0.1-SPCC |  | 10 | MO002659 | MO002659-001-01 | GDH001 | 铬钝化模板 | 6180 | 2024-08-14 | 2024-08-14 | 5 | 2024-08-15 11:14:57 | 2024-08-15 11:19:38 | 江苏东方九天新能源材料有限公司 |  | 孙锋 |  | 1 | 0.1 | 6700 | 610 | 1 | JG12240704461 |  | 1 | Z重划伤(内570米板面尖点，查点有划伤) | 是 | 是 | 7 | 1
铬钝化 | JG122407043222 | JG12240704322 | 东方铬钝化750 | 合格 | 合格品 | 甲 | 孙锋 | 1633 | 1633 | 1 | 3520 | 0.1 | 610 | / |  | 30210015 | 光亮卷 | 0.1-SPCC | 30110014 | 铬钝化卷 | 0.1-SPCC |  | 10 | MO002659 | MO002659-004-02 | GDH001 | 铬钝化模板 | 2726 | 2024-08-14 | 2024-08-14 | 5 | 2024-08-15 11:11:04 | 2024-08-15 11:12:07 | 江苏东方九天新能源材料有限公司 |  | 孙锋 |  | 1 | 0.1 | 3520 | 610 | 1 | JG122407043222 |  | 1 |  | 是 | 是 | 1 | 4
铬钝化 | JG122407043221 | JG12240704322 | 东方铬钝化750 | 其他入库 | 协议品 | 甲 | 孙锋 | 1007 | 1007 | 1 | 2160 | 0.1 | 610 | / | 短带 | 30110014 | 铬钝化卷 | 0.1-SPCC | 30110014 | 铬钝化卷 | 0.1-SPCC |  | 10 | MO002659 | MO002659-004-01 | GDH001 | 铬钝化模板 | 2726 | 2024-08-14 | 2024-08-14 | 5 | 2024-08-15 11:11:04 | 2024-08-15 11:12:07 | 江苏东方九天新能源材料有限公司 |  | 孙锋 |  | 1 | 0.1 | 2160 | 610 | 1 | JG122407043221 |  | 1 |  | 是 | 是 | 1 | 4
铬钝化 | JG91240700082 | JG91240700082 | 东方铬钝化750 | 合格 | 让步接收 | 甲 | 孙锋 | 5040 | 5033 | 0.9986 | 7050 | 0.15 | 610 | 0.15镀铬量80-100 | 板面色差，辊印，亮斑点 | 30210011 | 光亮卷 | 0.15-SPCC | 30110011 | 铬钝化卷 | 0.15-SPCC |  | 10 | MO002427 | MO002427-008 | GDH001 | 铬钝化模板 | 5040 | 2024-08-07 | 2024-08-07 | 5 | 2024-08-15 09:51:50 | 2024-08-15 10:48:32 | 江苏东方九天新能源材料有限公司 | 282857 | 孙锋 |  |  | 0.15 | 7000 | 610 | 1 | JG91240700082 |  | 1 | 来料板面色差，辊印，亮斑点 | 是 | 是 | 57 | 8
铬钝化 | JG91240700252 | JG91240700252 | 东方铬钝化750 | 合格 | 让步接收 | 乙 | 李澍 | 6150 | 6147 | 0.9995 | 13010 | 0.1 | 630 | 0.15规格镀铬量80-100 | 板面色差，辊印，白条印，亮斑 | 30210015 | 光亮卷 | 0.1-SPCC | 30110014 | 铬钝化卷 | 0.1-SPCC |  | 10 | MO002694 | MO002694-004 | GDH001 | 铬钝化模板 | 6150 | 2024-08-14 | 2024-08-14 | 5 | 2024-08-15 08:13:23 | 2024-08-15 09:51:02 | 江苏东方九天新能源材料有限公司 | 291428 | 李澍 |  |  | 0.1 | 12940 | 630 | 1 | JG91240700252 |  | 1 | 来料板面色差，辊印白条印，亮斑 | 是 | 是 | 98 | 4
铬钝化 | JG1224070547 | JG1224070547 | 东方铬钝化750 | 合格 | 让步接收 | 乙 | 李澍 | 6546 | 6529 | 0.9974 | 9360 | 0.15 | 610 | 0.15规格镀铬量80-100 | 边部发白，亮斑 | 30210011 | 光亮卷 | 0.15-SPCC | 30110011 | 铬钝化卷 | 0.15-SPCC |  | 10 | MO002694 | MO002694-023 | GDH001 | 铬钝化模板 | 6546 | 2024-08-14 | 2024-08-14 | 5 | 2024-08-15 08:12:29 | 2024-08-15 08:13:11 | 江苏东方九天新能源材料有限公司 | 291443 | 李澍 |  |  | 0.15 | 9330 | 610 | 1 | JG1224070547 |  | 1 | 色差 白斑 辊印 边部发白 亮斑 | 是 | 是 | 1 | 23
铬钝化 | JG1224070640 | JG1224070640 | 东方铬钝化750 | 合格 | 让步接收 | 乙 | 李澍 | 6508 | 6041 | 0.9282 | 8830 | 0.15 | 610 | 0.15规格镀铬量80-100 | 白斑，滑桶剪下600米 | 30210011 | 光亮卷 | 0.15-SPCC | 30110011 | 铬钝化卷 | 0.15-SPCC |  | 10 | MO002694 | MO002694-022 | GDH001 | 铬钝化模板 | 6508 | 2024-08-14 | 2024-08-14 | 5 | 2024-08-15 07:40:07 | 2024-08-15 07:41:02 | 江苏东方九天新能源材料有限公司 | 291442 | 李澍 |  |  | 0.15 | 9450 | 610 | 1 | JG1224070640 |  | 1 | 白斑 色差 辊印 滑桶剪下600米 | 是 | 是 | 1 | 22
铬钝化 | JG1224070573 | JG1224070573 | 东方铬钝化750 | 合格 | 让步接收 | 乙 | 李澍 | 6536 | 6527 | 0.9986 | 9580 | 0.15 | 610 | 0.15规格镀铬量80-100 | 白斑 | 30210011 | 光亮卷 | 0.15-SPCC | 30110011 | 铬钝化卷 | 0.15-SPCC |  | 10 | MO002694 | MO002694-021 | GDH001 | 铬钝化模板 | 6536 | 2024-08-14 | 2024-08-14 | 5 | 2024-08-15 06:03:06 | 2024-08-15 06:03:39 | 江苏东方九天新能源材料有限公司 | 291441 | 李澍 |  |  | 0.15 | 9530 | 610 | 1 | JG1224070573 |  | 1 | 白斑 辊印 条印 色差 | 是 | 是 | 0 | 21
铬钝化 | JG1224070664 | JG1224070664 | 东方铬钝化750 | 合格 | 合格品 | 乙 | 李澍 | 7132 | 7113 | 0.9973 | 10560 | 0.15 | 610 | 0.15规格镀铬量80-100 | 色差 白斑 辊印 条印 | 30210011 | 光亮卷 | 0.15-SPCC | 30110011 | 铬钝化卷 | 0.15-SPCC |  | 10 | MO002694 | MO002694-024 | GDH001 | 铬钝化模板 | 7132 | 2024-08-14 | 2024-08-14 | 5 | 2024-08-15 01:33:48 | 2024-08-15 06:00:46 | 江苏东方九天新能源材料有限公司 | 291444 | 李澍 |  |  | 0.15 | 10530 | 610 | 1 | JG1224070664 |  | 1 | 色差 白斑 辊印 条印 | 是 | 是 | 267 | 24
铬钝化 | JL0024040127-222 | JL0024040127-222 | 东方铬钝化750 | 合格 | 合格品 | 乙 | 李澍 | 1916 | 1907 | 0.9953 | 3280 | 0.125 | 610 | 0.15镀铬量80-100 | 白斑 辊印 条印 150米操109大小0.23 | 30210004 | 光亮卷 | 0.125-SPCC | 30110004 | 铬钝化卷 | 0.125-SPCC |  | 10 | MO002618 | MO002618-005 | GDH001 | 铬钝化模板 | 1916 | 2024-08-13 | 2024-08-13 | 5 | 2024-08-15 01:32:16 | 2024-08-15 01:33:25 | 江苏东方九天新能源材料有限公司 | 289099 | 李澍 |  |  | 0.125 | 3300 | 610 | 1 | JL0024040127-222 |  | 1 | 白斑 辊印 条印 150米操109大小0.23 | 是 | 是 | 1 | 5
铬钝化 | JG912407000923 | JG91240700092 | 东方铬钝化750 | 合格 | 合格品 | 乙 | 李澍 | 2057 | 2057 | 1 | 4360 | 0.1 | 630 | / |  | 30210015 | 光亮卷 | 0.1-SPCC | 30110014 | 铬钝化卷 | 0.1-SPCC |  | 10 | MO002628 | MO002628-022-03 | GDH001 | 铬钝化模板 | 6110 | 2024-08-13 | 2024-08-13 | 5 | 2024-08-14 23:56:20 | 2024-08-15 01:32:05 | 江苏东方九天新能源材料有限公司 |  | 李澍 |  | 1 | 0.1 | 4360 | 630 | 1 | JG912407000923 |  | 1 |  | 是 | 是 | 128 | 22
铬钝化 | JG912407000922 | JG91240700092 | 东方铬钝化750 | 合格 | 合格品 | 乙 | 李澍 | 2027 | 2027 | 1 | 4300 | 0.1 | 630 | / |  | 30210015 | 光亮卷 | 0.1-SPCC | 30110014 | 铬钝化卷 | 0.1-SPCC |  | 10 | MO002628 | MO002628-022-02 | GDH001 | 铬钝化模板 | 6110 | 2024-08-13 | 2024-08-13 | 5 | 2024-08-14 23:56:20 | 2024-08-15 01:32:05 | 江苏东方九天新能源材料有限公司 |  | 李澍 |  | 1 | 0.1 | 4300 | 630 | 1 | JG912407000922 |  | 1 |  | 是 | 是 | 128 | 22
铬钝化 | JG912407000921 | JG91240700092 | 东方铬钝化750 | 合格 | 合格品 | 乙 | 李澍 | 2021 | 2021 | 1 | 4300 | 0.1 | 630 | / |  | 30210015 | 光亮卷 | 0.1-SPCC | 30110014 | 铬钝化卷 | 0.1-SPCC |  | 10 | MO002628 | MO002628-022-01 | GDH001 | 铬钝化模板 | 6110 | 2024-08-13 | 2024-08-13 | 5 | 2024-08-14 23:56:20 | 2024-08-15 01:32:05 | 江苏东方九天新能源材料有限公司 |  | 李澍 |  | 1 | 0.1 | 4300 | 630 | 1 | JG912407000921 |  | 1 |  | 是 | 是 | 128 | 22
铬钝化 | JG912407001323 | JG91240700132 | 东方铬钝化750 | 合格 | 合格品 | 乙 | 李澍 | 2071 | 2071 | 1 | 4370 | 0.1 | 630 | / |  | 30210015 | 光亮卷 | 0.1-SPCC | 30110014 | 铬钝化卷 | 0.1-SPCC |  | 10 | MO002628 | MO002628-024-03 | GDH001 | 铬钝化模板 | 6160 | 2024-08-13 | 2024-08-13 | 5 | 2024-08-14 23:55:18 | 2024-08-14 23:56:04 | 江苏东方九天新能源材料有限公司 |  | 李澍 |  | 1 | 0.1 | 4370 | 630 | 1 | JG912407001323 |  | 1 |  | 是 | 是 | 1 | 24
铬钝化 | JG912407001322 | JG91240700132 | 东方铬钝化750 | 合格 | 合格品 | 乙 | 李澍 | 2047 | 2047 | 1 | 4320 | 0.1 | 630 | / |  | 30210015 | 光亮卷 | 0.1-SPCC | 30110014 | 铬钝化卷 | 0.1-SPCC |  | 10 | MO002628 | MO002628-024-02 | GDH001 | 铬钝化模板 | 6160 | 2024-08-13 | 2024-08-13 | 5 | 2024-08-14 23:55:18 | 2024-08-14 23:56:04 | 江苏东方九天新能源材料有限公司 |  | 李澍 |  | 1 | 0.1 | 4320 | 630 | 1 | JG912407001322 |  | 1 |  | 是 | 是 | 1 | 24
铬钝化 | JG912407001321 | JG91240700132 | 东方铬钝化750 | 合格 | 合格品 | 乙 | 李澍 | 2043 | 2043 | 1 | 4320 | 0.1 | 630 | / |  | 30210015 | 光亮卷 | 0.1-SPCC | 30110014 | 铬钝化卷 | 0.1-SPCC |  | 10 | MO002628 | MO002628-024-01 | GDH001 | 铬钝化模板 | 6160 | 2024-08-13 | 2024-08-13 | 5 | 2024-08-14 23:55:18 | 2024-08-14 23:56:04 | 江苏东方九天新能源材料有限公司 |  | 李澍 |  | 1 | 0.1 | 4320 | 630 | 1 | JG912407001321 |  | 1 |  | 是 | 是 | 1 | 24
铬钝化 | JG1224070310 | JG1224070310 | 东方铬钝化750 | 合格 | 合格品 | 乙 | 李澍 | 5120 | 5101 | 0.9963 | 7260 | 0.15 | 610 | 镀铬量80-100 | 白斑 辊印 条印 外200米来料铁桶顶伤印 | 30210011 | 光亮卷 | 0.15-SPCC | 30110011 | 铬钝化卷 | 0.15-SPCC |  | 10 | MO002348 | MO002348-003 | GDH001 | 铬钝化模板 | 5120 | 2024-08-05 | 2024-08-05 | 5 | 2024-08-14 21:16:01 | 2024-08-14 23:55:06 | 江苏东方九天新能源材料有限公司 | 280391 | 李澍 |  |  | 0.15 | 7240 | 610 | 1 | JG1224070310 |  | 1 | 白斑 辊印 条印 外200米来料铁桶顶伤印 | 是 | 是 | 159 | 3
铬钝化 | JG1224070487 | JG1224070487 | 东方铬钝化750 | 合格 | 合格品 | 甲 | 孙锋 | 6732 | 6515 | 0.9678 | 9480 | 0.15 | 610 | 0.15镀铬量80-100 | 来料板面色差，辊印，亮斑点，振纹 | 30210011 | 光亮卷 | 0.15-SPCC | 30110011 | 铬钝化卷 | 0.15-SPCC |  | 10 | MO002618 | MO002618-022 | GDH001 | 铬钝化模板 | 6732 | 2024-08-13 | 2024-08-13 | 5 | 2024-08-14 20:04:31 | 2024-08-14 21:15:20 | 江苏东方九天新能源材料有限公司 | 289108 | 倪兵 |  |  | 0.15 | 9700 | 610 | 1 | JG1224070487 |  | 1 | 来料板面色差，辊印，亮斑点，振纹 | 是 | 是 | 71 | 22
铬钝化 | JL0024040130-12 | JL0024040130-12 | 东方铬钝化750 | 合格 | 合格品 | 甲 | 周建锋 | 2996 | 2989 | 0.9977 | 5060 | 0.125 | 610 | 0.15镀铬量80-100 | 来料板面色差，辊印，2140米操边1cm处鼓包，4700米横向8.85，大小0.17，白斑 | 30210004 | 光亮卷 | 0.125-SPCC | 30110004 | 铬钝化卷 | 0.125-SPCC |  | 10 | MO002618 | MO002618-002 | GDH001 | 铬钝化模板 | 2996 | 2024-08-13 | 2024-08-13 | 5 | 2024-08-14 19:23:40 | 2024-08-14 20:03:35 | 江苏东方九天新能源材料有限公司 | 289084 | 倪兵 |  |  | 0.125 | 5060 | 610 | 1 | JL0024040130-12 |  | 1 | 来料板面色差，辊印，2140米操边1cm处鼓包，4700米横向8.85，大小0.17，白斑 | 是 | 是 | 40 | 2
铬钝化 | JG12240706672 | JG1224070667 | 东方铬钝化750 | 合格 | 合格品 | 甲 | 周建锋 | 2295 | 2295 | 1 | 3360 | 0.15 | 610 | 0.15镀铬量80-100 |  | 30210011 | 光亮卷 | 0.15-SPCC | 30110011 | 铬钝化卷 | 0.15-SPCC |  | 10 | MO002520 | MO002520-003-02 | GDH001 | 铬钝化模板 | 7216 | 2024-08-10 | 2024-08-10 | 5 | 2024-08-14 18:28:03 | 2024-08-14 19:23:17 | 江苏东方九天新能源材料有限公司 |  | 倪兵 |  | 1 | 0.15 | 3360 | 610 | 1 | JG12240706672 |  | 1 | 来料振纹，色差辊印 | 是 | 是 | 82 | 3
铬钝化 | JG12240706671 | JG1224070667 | 东方铬钝化750 | 合格 | 合格品 | 甲 | 周建锋 | 4921 | 4921 | 1 | 7190 | 0.15 | 610 | 0.15镀铬量80-100 |  | 30210011 | 光亮卷 | 0.15-SPCC | 30110011 | 铬钝化卷 | 0.15-SPCC |  | 10 | MO002520 | MO002520-003-01 | GDH001 | 铬钝化模板 | 7216 | 2024-08-10 | 2024-08-10 | 5 | 2024-08-14 18:28:03 | 2024-08-14 19:23:17 | 江苏东方九天新能源材料有限公司 |  | 倪兵 |  | 1 | 0.15 | 7190 | 610 | 1 | JG12240706671 |  | 1 | 来料振纹，辊印色差 | 是 | 是 | 82 | 3
铬钝化 | JG12240706871 | JG12240706871 | 东方铬钝化750 | 合格 | 合格品 | 甲 | 孙锋 | 2970 | 2667 | 0.898 | 5840 | 0.1 | 610 | / | 来料操边起筋，色差，辊印，亮斑点，白条印 | 30210015 | 光亮卷 | 0.1-SPCC | 30110014 | 铬钝化卷 | 0.1-SPCC |  | 10 | MO002628 | MO002628-001 | GDH001 | 铬钝化模板 | 2970 | 2024-08-13 | 2024-08-13 | 5 | 2024-08-14 16:46:55 | 2024-08-14 18:27:44 | 江苏东方九天新能源材料有限公司 | 289276 | 倪兵 |  |  | 0.1 | 6500 | 610 | 1 | JG12240706871 |  | 1 | 来料操边起筋，色差，辊印，亮斑点，白条印 | 是 | 是 | 101 | 1
铬钝化 | JG12240706962 | JG12240706962 | 东方铬钝化750 | 合格 | 让步接收 | 甲 | 孙锋 | 2678 | 2669 | 0.9966 | 5780 | 0.1 | 610 | / | 亮斑点 | 30210015 | 光亮卷 | 0.1-SPCC | 30110014 | 铬钝化卷 | 0.1-SPCC |  | 10 | MO002628 | MO002628-005 | GDH001 | 铬钝化模板 | 2678 | 2024-08-13 | 2024-08-13 | 5 | 2024-08-14 15:41:44 | 2024-08-14 16:45:57 | 江苏东方九天新能源材料有限公司 | 289280 | 倪兵 |  |  | 0.1 | 5820 | 610 | 1 | JG12240706962 |  | 1 | 来料板面色差，辊印，白条印，亮斑点 | 是 | 是 | 64 | 5
铬钝化 | JG12240706141 | JG12240706141 | 东方铬钝化750 | 合格 | 让步接收 | 甲 | 周建锋 | 2938 | 2795 | 0.9513 | 6080 | 0.1 | 610 | / | 5685-5695米横向9-20mm处6个孔洞（0.11-0.17mm2） | 30210015 | 光亮卷 | 0.1-SPCC | 30110014 | 铬钝化卷 | 0.1-SPCC |  | 10 | MO002628 | MO002628-002 | GDH001 | 铬钝化模板 | 2938 | 2024-08-13 | 2024-08-13 | 5 | 2024-08-14 14:45:08 | 2024-08-14 15:41:22 | 江苏东方九天新能源材料有限公司 | 289277 | 倪兵 |  |  | 0.1 | 6400 | 610 | 1 | JG12240706141 |  | 1 | 5685-5695米横向9-20mm处6个孔洞，大小0.11-0.17，色差，辊印，白斑 | 是 | 是 | 56 | 2
铬钝化 | JG12240706961 | JG12240706961 | 东方铬钝化750 | 合格 | 让步接收 | 甲 | 孙锋 | 1964 | 1949 | 0.9924 | 4260 | 0.1 | 610 | / | 2050米-2075米横向524mm5个孔洞（0.11-0.23mm2），4190米横向518mm孔洞（0.11mm2），整卷花辊印重 |  |  |  | 30110014 | 铬钝化卷 | 0.1-SPCC |  | 10 | MO002628 | MO002628-004 | GDH001 | 铬钝化模板 | 1964 | 2024-08-13 | 2024-08-13 | 5 | 2024-08-14 14:10:49 | 2024-08-14 14:44:41 | 江苏东方九天新能源材料有限公司 | 289279 | 倪兵 |  |  | 0.1 | 4290 | 610 | 1 | JG12240706961 |  | 1 | 2050米-2075米横向524MM大小0.11-0.23MM5个孔洞，4190米横向518MM大小0.11MM1个孔洞，来料整卷花辊印重 | 是 | 是 | 34 | 4