## sheet1
工序名称 | 批号 | 新卷号 | 出料厚度 | 出料宽度 | 出料长度 | 出料重量 | 备注 | 膜名称 | 机组名称 | 工序状态 | 检验结果 | 班组 | 参与人 | 来料重量 | 成材率 | 工序要求 | 来料编码 | 来料名称 | 来料规格 | 产品编码 | 产品名称 | 产品规格 | 排序 | 主计划号 | 子计划号 | 工序流程编码 | 工序流程名称 | 工单需求 | 计划开始时间 | 计划结束时间 | 工单状态 | 开始时间 | 产出时间 | 组织名称 | 卷号ID | 操作工人 | 报工人 | 检验 | 来料厚度 | 来料长度 | 来料宽度 | 是否分卷 | 原卷号 | 工单要求 | 是否成品 | 不良现象 | 是否入库 | 入库审核 | 生产工时 | 工单行号
覆膜 | E24102-02-2 | L2YJF1240814-01 | 0.3 | 320 | 2060 | 420 | 操作侧色差 板面有两个轻亮点，来膜轻振纹（磨砂） | 本色改性膜-1 | 九天覆膜-3 | 合格 | 让步接收 | 乙 | 李忠 | 375 | 1.12 | / | 11020030 | 铝卷 | 0.2*320-8011 | 30512007 | 双面铝塑复合卷 | 0.3-8011 | 10 | MO002665 | MO002665-014 | FM001 | 覆膜模板 | 375 | 2024-08-14 | 2024-08-14 | 5 | 2024-08-14 11:18:37 | 2024-08-14 13:34:48 | 江苏九天光电科技有限公司 | 290060 | 李忠 |  |  | 0.2 | 0 | 320 | 1 | E24102-02-2 |  | 1 | X线条印(操作侧色差 板面有两个轻亮点) | 是 | 是 | 136 | 14