## sheet1
工序名称 | 新卷号 | 批号 | 机组名称 | 工序状态 | 检验结果 | 班组 | 参与人 | 来料重量 | 出料重量 | 成材率 | 出料长度 | 出料厚度 | 出料宽度 | 工序要求 | 备注 | 来料编码 | 来料名称 | 来料规格 | 产品编码 | 产品名称 | 产品规格 | 膜名称 | 排序 | 主计划号 | 子计划号 | 工序流程编码 | 工序流程名称 | 工单需求 | 计划开始时间 | 计划结束时间 | 工单状态 | 开始时间 | 产出时间 | 组织名称 | 卷号ID | 操作工人 | 报工人 | 检验 | 来料厚度 | 来料长度 | 来料宽度 | 是否分卷 | 原卷号 | 工单要求 | 是否成品 | 不良现象 | 是否入库 | 入库审核 | 生产工时 | 工单行号
最终冷轧 | JG9124080031 | JG9124080031 | 九天700轧机 | 合格 | 合格品 | 乙 | 蒋涛 | 6600 | 6300 | 0.9545 | 13210 | 0.1 | 630 | 轧0.1（0.097-0.102）4.1吨卷轧制米数8400-8500米；6.6吨卷轧制米数13800-13900米 |  | 20100025 | 轧硬 | 0.4*630-SPCC | 30210015 | 光亮卷 | 0.1-SPCC |  | 30 | MO002586 | MO002586-011 | GLJ003 | 光亮卷前处理 模板 | 6600 | 2024-08-12 | 2024-08-12 | 3 | 2024-08-16 19:14:14 | 2024-08-16 20:07:44 | 江苏九天光电科技有限公司 | 288225 | 蒋涛 |  |  | 0.4 | 3410 | 630 | 1 | JG9124080031 |  |  |  | 否 | 否 |  | 11
最终冷轧 | JG9124080063 | JG9124080063 | 九天700轧机 | 合格 | 合格品 | 乙 | 蒋涛 | 6600 | 6600 | 1 | 13800 | 0.1 | 630 | 轧0.1（0.097-0.102）4.1吨卷轧制米数8400-8500米；6.6吨卷轧制米数13800-13900米 |  | 20100025 | 轧硬 | 0.4*630-SPCC | 30210015 | 光亮卷 | 0.1-SPCC |  | 30 | MO002586 | MO002586-021 | GLJ003 | 光亮卷前处理 模板 | 6610 | 2024-08-12 | 2024-08-12 | 3 | 2024-08-16 15:21:40 | 2024-08-16 17:04:07 | 江苏九天光电科技有限公司 | 288235 | 蒋涛 |  |  | 0.4 | 3400 | 630 | 1 | JG9124080063 |  |  |  | 否 | 否 |  | 21
最终冷轧 | JG91240800072 | JG9124080007 | 九天700轧机 | 合格 | 合格品 | 乙 | 蒋涛 | 6418 | 6418 | 1 | 13450 | 0.1 | 630 | 轧0.1（0.096-0.101）4.3吨卷轧制米数8700-880米；6.4吨卷轧制米数12800-12900米 |  | 20100025 | 轧硬 | 0.4*630-SPCC | 30210015 | 光亮卷 | 0.1-SPCC |  | 30 | MO002524 | MO002524-004-02 | GLJ003 | 光亮卷前处理 模板 | 10775 | 2024-08-10 | 2024-08-10 | 3 | 2024-08-16 15:21:11 | 2024-08-16 15:21:28 | 江苏九天光电科技有限公司 | 286006 | 蒋涛 |  |  | 0.4 | 3340 | 630 | 1 | JG91240800072 | [6 empty] | 4
最终冷轧 | JG9124080015 | JG9124080015 | 九天700轧机 | 合格 | 合格品 | 乙 | 周朋 | 6600 | 6600 | 1 | 13860 | 0.1 | 630 | 轧0.1（0.097-0.102）4.1吨卷轧制米数8400-8500米；6.6吨卷轧制米数13800-13900米 |  | 20100025 | 轧硬 | 0.4*630-SPCC | 30210015 | 光亮卷 | 0.1-SPCC |  | 30 | MO002586 | MO002586-003 | GLJ003 | 光亮卷前处理 模板 | 6605 | 2024-08-12 | 2024-08-12 | 3 | 2024-08-16 15:20:35 | 2024-08-16 15:20:53 | 江苏九天光电科技有限公司 | 288217 | 周朋 |  |  | 0.4 | 3400 | 630 | 1 | JG9124080015 |  |  |  | 否 | 否 |  | 3
最终冷轧 | JG9124080067 | JG9124080067 | 九天700轧机 | 合格 | 合格品 | 乙 | 周朋 | 6610 | 6610 | 1 | 13850 | 0.1 | 630 | 轧0.1（0.097-0.102）4.1吨卷轧制米数8400-8500米；6.6吨卷轧制米数13800-13900米 |  | 20100025 | 轧硬 | 0.4*630-SPCC | 30210015 | 光亮卷 | 0.1-SPCC |  | 30 | MO002586 | MO002586-024 | GLJ003 | 光亮卷前处理 模板 | 6615 | 2024-08-12 | 2024-08-12 | 3 | 2024-08-16 15:20:02 | 2024-08-16 15:20:20 | 江苏九天光电科技有限公司 | 288238 | 周朋 |  |  | 0.4 | 3400 | 630 | 1 | JG9124080067 |  |  |  | 否 | 否 |  | 24