## sheet1
工序名称 | 新卷号 | 批号 | 机组名称 | 工序状态 | 检验结果 | 班组 | 参与人 | 来料重量 | 出料重量 | 成材率 | 出料长度 | 出料厚度 | 出料宽度 | 工序要求 | 备注 | 来料编码 | 来料名称 | 来料规格 | 产品编码 | 产品名称 | 产品规格 | 膜名称 | 排序 | 主计划号 | 子计划号 | 工序流程编码 | 工序流程名称 | 工单需求 | 计划开始时间 | 计划结束时间 | 工单状态 | 开始时间 | 产出时间 | 组织名称 | 卷号ID | 操作工人 | 报工人 | 检验 | 来料厚度 | 来料长度 | 来料宽度 | 是否分卷 | 原卷号 | 工单要求 | 是否成品 | 不良现象 | 是否入库 | 入库审核 | 生产工时 | 工单行号
最终冷轧 | JG1224070550 | JG1224070550 | 九天700轧机 | 合格 | 合格品 | 甲 | 杨永华 | 6700 | 6700 | 1 | 9620 | 0.15 | 610 | 轧0.15（0.148-0.153）5.1-5.2吨卷轧制米数7100-7200米不超7200米；6.7-6.8吨卷轧制米数9500-9600米；7.05吨轧制米数9500-9600米。5吨卷轧制米数7050-7150米 |  | 20100023 | 轧硬 | 0.4*610-SPCC | 30210011 | 光亮卷 | 0.15-SPCC |  | 30 | MO002525 | MO002525-012 | GLJ003 | 光亮卷前处理 模板 | 6710 | 2024-08-10 | 2024-08-10 | 3 | 2024-08-17 06:02:05 | 2024-08-17 06:02:38 | 江苏九天光电科技有限公司 | 286050 | 杨永华 |  |  | 0.4 | 3570 | 610 | 1 | JG1224070550 |  |  |  | 否 | 否 |  | 12
最终冷轧 | JG1224070492 | JG1224070492 | 九天700轧机 | 合格 | 合格品 | 甲 | 李新峰 | 6860 | 6860 | 1 | 9680 | 0.15 | 610 | 轧0.15（0.148-0.153）5.1-5.2吨卷轧制米数7100-7200米不低于7100米不高于7200米；6.7-6.8吨卷轧制米数9500-9600米不低于9500米不高于9600米 |  | 20100023 | 轧硬 | 0.4*610-SPCC | 30210011 | 光亮卷 | 0.15-SPCC |  | 30 | MO002338 | MO002338-004 | GLJ003 | 光亮卷前处理 模板 | 6860 | 2024-08-05 | 2024-08-05 | 3 | 2024-08-17 04:31:45 | 2024-08-17 04:32:15 | 江苏九天光电科技有限公司 | 279943 | 李新峰 |  |  | 0.4 | 3650 | 610 | 1 | JG1224070492 |  |  |  | 否 | 否 |  | 4
最终冷轧 | JG1224070601 | JG1224070601 | 九天700轧机 | 合格 | 合格品 | 甲 | 杨永华 | 6710 | 6710 | 1 | 9585 | 0.15 | 610 | 轧0.15（0.148-0.153）5.1-5.2吨卷轧制米数7100-7200米不超7200米；6.7-6.8吨卷轧制米数9500-9600米；7.05吨轧制米数9500-9600米。5吨卷轧制米数7050-7150米 |  | 20100023 | 轧硬 | 0.4*610-SPCC | 30210011 | 光亮卷 | 0.15-SPCC |  | 30 | MO002525 | MO002525-013 | GLJ003 | 光亮卷前处理 模板 | 6710 | 2024-08-10 | 2024-08-10 | 3 | 2024-08-17 02:57:58 | 2024-08-17 02:58:41 | 江苏九天光电科技有限公司 | 286051 | 杨永华 |  |  | 0.4 | 3570 | 610 | 1 | JG1224070601 |  |  |  | 否 | 否 |  | 13
最终冷轧 | JG1224070509 | JG1224070509 | 九天700轧机 | 合格 | 合格品 | 甲 | 李新峰 | 6714 | 6714 | 1 | 9560 | 0.15 | 610 | 轧0.15（0.148-0.153）5.1-5.2吨卷轧制米数7100-7200米不低于7100米不高于7200米；6.7-6.8吨卷轧制米数9500-9600米不低于9500米不高于9600米 |  | 20100023 | 轧硬 | 0.4*610-SPCC | 30210011 | 光亮卷 | 0.15-SPCC |  | 30 | MO002338 | MO002338-009 | GLJ003 | 光亮卷前处理 模板 | 6715 | 2024-08-05 | 2024-08-05 | 3 | 2024-08-17 01:28:12 | 2024-08-17 01:28:38 | 江苏九天光电科技有限公司 | 279948 | 李新峰 |  |  | 0.4 | 3570 | 610 | 1 | JG1224070509 |  |  |  | 否 | 否 |  | 9
最终冷轧 | JG1224070543 | JG1224070543 | 九天700轧机 | 合格 | 合格品 | 甲 | 杨永华 | 7060 | 7060 | 1 | 9817 | 0.15 | 610 | 轧0.15（0.148-0.153）5.1-5.2吨卷轧制米数7100-7200米不超7200米；6.7-6.8吨卷轧制米数9500-9600米；7.05吨轧制米数9500-9600米。5吨卷轧制米数7050-7150米 |  | 20100023 | 轧硬 | 0.4*610-SPCC | 30210011 | 光亮卷 | 0.15-SPCC |  | 30 | MO002525 | MO002525-007 | GLJ003 | 光亮卷前处理 模板 | 7060 | 2024-08-10 | 2024-08-10 | 3 | 2024-08-16 23:01:39 | 2024-08-16 23:02:08 | 江苏九天光电科技有限公司 | 286045 | 杨永华 |  |  | 0.4 | 3760 | 610 | 1 | JG1224070543 |  |  |  | 否 | 否 |  | 7