## sheet1
工序名称 | 批号 | 新卷号 | 出料厚度 | 出料宽度 | 出料长度 | 出料重量 | 备注 | 膜名称 | 机组名称 | 工序状态 | 检验结果 | 班组 | 参与人 | 来料重量 | 成材率 | 工序要求 | 来料编码 | 来料名称 | 来料规格 | 产品编码 | 产品名称 | 产品规格 | 排序 | 主计划号 | 子计划号 | 工序流程编码 | 工序流程名称 | 工单需求 | 计划开始时间 | 计划结束时间 | 工单状态 | 开始时间 | 产出时间 | 组织名称 | 卷号ID | 操作工人 | 报工人 | 检验 | 来料厚度 | 来料长度 | 来料宽度 | 是否分卷 | 原卷号 | 工单要求 | 是否成品 | 不良现象 | 是否入库 | 入库审核 | 生产工时 | 工单行号
覆膜 | JG12240703941 | JG122407039413 | 0.165 | 710 | 4150 | 2422 |  | 明绿改性膜-1 | 九天覆膜-9 | 合格 | 合格品 | 甲 | 顾志明,倪志宏 | 2422 | 1 | / | 30110014 | 铬钝化卷 | 0.1-SPCC | 30312001 | 双面钢塑复合卷 | 0.165-SPCC | 10 | MO002749 | MO002749-001-03 | FM001 | 覆膜模板 | 6523 | 2024-08-16 | 2024-08-16 | 3 | 2024-08-17 06:41:36 | 2024-08-17 08:02:18 | 江苏九天光电科技有限公司 | 294337 | 顾志明 |  | 1 | 0.165 | 4150 | 710 | 1 | JG122407039413 |  | 1 |  |  |  |  | 1
覆膜 | JG12240703941 | JG122407039412 | 0.165 | 710 | 4000 | 2330 |  | 明绿改性膜-1 | 九天覆膜-9 | 合格 | 合格品 | 甲 | 顾志明,倪志宏 | 2330 | 1 | / | 30110014 | 铬钝化卷 | 0.1-SPCC | 30312001 | 双面钢塑复合卷 | 0.165-SPCC | 10 | MO002749 | MO002749-001-02 | FM001 | 覆膜模板 | 6523 | 2024-08-16 | 2024-08-16 | 3 | 2024-08-17 06:41:36 | 2024-08-17 08:02:18 | 江苏九天光电科技有限公司 | 294337 | 顾志明 |  | 1 | 0.165 | 4000 | 710 | 1 | JG122407039412 |  | 1 |  |  |  |  | 1
覆膜 | JG12240703941 | JG122407039411 | 0.165 | 710 | 4000 | 2328 |  | 明绿改性膜-1 | 九天覆膜-9 | 合格 | 合格品 | 甲 | 顾志明,倪志宏 | 2328 | 1 | / | 30110014 | 铬钝化卷 | 0.1-SPCC | 30312001 | 双面钢塑复合卷 | 0.165-SPCC | 10 | MO002749 | MO002749-001-01 | FM001 | 覆膜模板 | 6523 | 2024-08-16 | 2024-08-16 | 3 | 2024-08-17 06:41:36 | 2024-08-17 08:02:18 | 江苏九天光电科技有限公司 | 294337 | 顾志明 |  | 1 | 0.165 | 4000 | 710 | 1 | JG122407039411 |  | 1 |  |  |  |  | 1
覆膜翻包 | JG12240602801 | JG12240602801 | 0.15 | 610 | 3400 | 1681 |  |  | 九天覆膜-5 | 合格 | 合格品 | 甲 | 徐兴良 | 1917 | 0.8769 | / | 30311002 | 单面钢塑复合卷 | 0.15-SPCC | 30311002 | 单面钢塑复合卷 | 0.15-SPCC | 10 | MO002431 | MO002431-002 | FM001 | 覆膜模板 | 1917 | 2024-08-07 | 2024-08-07 | 5 | 2024-08-17 06:34:12 | 2024-08-17 06:42:00 | 江苏九天光电科技有限公司 | 282967 | 徐兴良 |  |  | 0.15 | 0 | 610 | 1 | JG12240602801 |  | 1 |  | 是 | 是 | 8 | 2
覆膜 | JG1224070451 | JG12240704513 | 0.25 | 610 | 3090 | 2367 | Z振纹(尾板面振纹) | 明绿改性膜-2 | 九天覆膜-5 | 合格 | 让步接收 | 甲 | 徐兴良 | 2367 | 1 | / | 30110011 | 铬钝化卷 | 0.15-SPCC | 30312017 | 双面钢塑复合卷 | 0.25-SPCC | 10 | MO002726 | MO002726-005-03 | FM001 | 覆膜模板 | 6710 | 2024-08-15 | 2024-08-15 | 3 | 2024-08-17 04:16:13 | 2024-08-17 06:31:03 | 江苏九天光电科技有限公司 | 280692 | 徐兴良 |  | 1 | 0.25 | 3090 | 610 | 1 | JG12240704513 |  | 1 | Z振纹(尾板面振纹) | 是 | 是 | 180 | 5
覆膜 | JG1224070451 | JG12240704512 | 0.25 | 610 | 3010 | 2307 | Z振纹(板面膜振纹) | 明绿改性膜-2 | 九天覆膜-5 | 合格 | 让步接收 | 甲 | 徐兴良 | 2307 | 1 | / | 30110011 | 铬钝化卷 | 0.15-SPCC | 30312017 | 双面钢塑复合卷 | 0.25-SPCC | 10 | MO002726 | MO002726-005-02 | FM001 | 覆膜模板 | 6710 | 2024-08-15 | 2024-08-15 | 3 | 2024-08-17 04:16:13 | 2024-08-17 06:31:03 | 江苏九天光电科技有限公司 | 280692 | 徐兴良 |  | 1 | 0.25 | 3010 | 610 | 1 | JG12240704512 |  | 1 | Z振纹(板面膜振纹) | 是 | 是 | 180 | 5
覆膜 | JG1224070451 | JG12240704511 | 0.25 | 610 | 3060 | 2340 | S色差(传边轻黄) | 明绿改性膜-2 | 九天覆膜-5 | 合格 | 让步接收 | 甲 | 徐兴良 | 2340 | 1 | / | 30110011 | 铬钝化卷 | 0.15-SPCC | 30312017 | 双面钢塑复合卷 | 0.25-SPCC | 10 | MO002726 | MO002726-005-01 | FM001 | 覆膜模板 | 6710 | 2024-08-15 | 2024-08-15 | 3 | 2024-08-17 04:16:13 | 2024-08-17 06:31:03 | 江苏九天光电科技有限公司 | 280692 | 徐兴良 |  | 1 | 0.25 | 3060 | 610 | 1 | JG12240704511 |  | 1 | S色差(传边轻黄) | 是 | 是 | 180 | 5
覆膜 | JG12240703882 | JG122407038823 | 0.165 | 710 | 4050 | 2344 |  | 明绿改性膜-1 | 九天覆膜-9 | 合格 | 合格品 | 甲 | 顾志明,倪志宏 | 2344 | 1 | / | 30110014 | 铬钝化卷 | 0.1-SPCC | 30312001 | 双面钢塑复合卷 | 0.165-SPCC | 10 | MO002630 | MO002630-008-03 | FM001 | 覆膜模板 | 6393 | 2024-08-13 | 2024-08-13 | 5 | 2024-08-17 03:56:31 | 2024-08-17 04:39:13 | 江苏九天光电科技有限公司 | 289354 | 顾志明 |  | 1 | 0.165 | 4050 | 710 | 1 | JG122407038823 |  | 1 |  | 是 | 是 | 57 | 8
覆膜 | JG12240703882 | JG122407038822 | 0.165 | 710 | 4000 | 2306 |  | 明绿改性膜-1 | 九天覆膜-9 | 合格 | 合格品 | 甲 | 顾志明,倪志宏 | 2306 | 1 | / | 30110014 | 铬钝化卷 | 0.1-SPCC | 30312001 | 双面钢塑复合卷 | 0.165-SPCC | 10 | MO002630 | MO002630-008-02 | FM001 | 覆膜模板 | 6393 | 2024-08-13 | 2024-08-13 | 5 | 2024-08-17 03:56:31 | 2024-08-17 04:39:13 | 江苏九天光电科技有限公司 | 289354 | 顾志明 |  | 1 | 0.165 | 4000 | 710 | 1 | JG122407038822 |  | 1 |  | 是 | 是 | 57 | 8
覆膜 | JG12240703882 | JG122407038821 | 0.165 | 710 | 4000 | 2306 |  | 明绿改性膜-1 | 九天覆膜-9 | 合格 | 合格品 | 甲 | 顾志明,倪志宏 | 2306 | 1 | / | 30110014 | 铬钝化卷 | 0.1-SPCC | 30312001 | 双面钢塑复合卷 | 0.165-SPCC | 10 | MO002630 | MO002630-008-01 | FM001 | 覆膜模板 | 6393 | 2024-08-13 | 2024-08-13 | 5 | 2024-08-17 03:56:31 | 2024-08-17 04:39:13 | 江苏九天光电科技有限公司 | 289354 | 顾志明 |  | 1 | 0.165 | 4000 | 710 | 1 | JG122407038821 |  | 1 |  | 是 | 是 | 57 | 8
覆膜 | JG1224070278 | JG12240702782 | 0.25 | 610 | 3200 | 2459 | Z振纹(传边3公分振纹),S色差(传边发黄) | 明绿改性膜-2 | 九天覆膜-8 | 合格 | 让步接收 | 甲 | 徐兴良 | 2459 | 1 | / | 30110011 | 铬钝化卷 | 0.15-SPCC | 30312017 | 双面钢塑复合卷 | 0.25-SPCC | 10 | MO002748 | MO002748-001-02 | FM001 | 覆膜模板 | 5000 | 2024-08-16 | 2024-08-16 | 5 | 2024-08-17 01:53:59 | 2024-08-17 04:12:49 | 江苏九天光电科技有限公司 | 0 | 徐兴良 |  | 1 | 0.25 | 3200 | 610 | 1 | JG12240702782 |  | 1 | Z振纹(传边3公分振纹),S色差(传边发黄) | 是 | 是 | 208 | 1
覆膜 | JG1224070278 | JG12240702781 | 0.25 | 610 | 3200 | 2469 | N粘钢折印(传边粘钢折印。轻黄。) | 明绿改性膜-2 | 九天覆膜-8 | 合格 | 让步接收 | 甲 | 徐兴良 | 2469 | 1 | / | 30110011 | 铬钝化卷 | 0.15-SPCC | 30312017 | 双面钢塑复合卷 | 0.25-SPCC | 10 | MO002748 | MO002748-001-01 | FM001 | 覆膜模板 | 5000 | 2024-08-16 | 2024-08-16 | 5 | 2024-08-17 01:53:59 | 2024-08-17 04:12:49 | 江苏九天光电科技有限公司 | 0 | 徐兴良 |  | 1 | 0.25 | 3200 | 610 | 1 | JG12240702781 |  | 1 | N粘钢折印(传边粘钢折印。轻黄。) | 是 | 是 | 208 | 1
覆膜 | JG12240704121 | JG122407041213 | 0.165 | 710 | 4200 | 2472 |  | 明绿改性膜-1 | 九天覆膜-9 | 合格 | 合格品 | 甲 | 顾志明,倪志宏 | 2472 | 1 | / | 30110014 | 铬钝化卷 | 0.1-SPCC | 30312001 | 双面钢塑复合卷 | 0.165-SPCC | 10 | MO002685 | MO002685-007-03 | FM001 | 覆膜模板 | 6615 | 2024-08-14 | 2024-08-14 | 5 | 2024-08-17 00:37:35 | 2024-08-17 02:18:54 | 江苏九天光电科技有限公司 | 291349 | 顾志明 |  | 1 | 0.165 | 4200 | 710 | 1 | JG122407041213 |  | 1 |  | 是 | 是 | 134 | 7
覆膜 | JG12240704121 | JG122407041212 | 0.165 | 710 | 4050 | 2376 |  | 明绿改性膜-1 | 九天覆膜-9 | 合格 | 合格品 | 甲 | 顾志明,倪志宏 | 2376 | 1 | / | 30110014 | 铬钝化卷 | 0.1-SPCC | 30312001 | 双面钢塑复合卷 | 0.165-SPCC | 10 | MO002685 | MO002685-007-02 | FM001 | 覆膜模板 | 6615 | 2024-08-14 | 2024-08-14 | 5 | 2024-08-17 00:37:35 | 2024-08-17 02:18:54 | 江苏九天光电科技有限公司 | 291349 | 顾志明 |  | 1 | 0.165 | 4050 | 710 | 1 | JG122407041212 |  | 1 |  | 是 | 是 | 134 | 7
覆膜 | JG12240704121 | JG122407041211 | 0.165 | 710 | 4000 | 2342 |  | 明绿改性膜-1 | 九天覆膜-9 | 合格 | 合格品 | 甲 | 顾志明,倪志宏 | 2342 | 1 | / | 30110014 | 铬钝化卷 | 0.1-SPCC | 30312001 | 双面钢塑复合卷 | 0.165-SPCC | 10 | MO002685 | MO002685-007-01 | FM001 | 覆膜模板 | 6615 | 2024-08-14 | 2024-08-14 | 5 | 2024-08-17 00:37:35 | 2024-08-17 02:18:54 | 江苏九天光电科技有限公司 | 291349 | 顾志明 |  | 1 | 0.165 | 4000 | 710 | 1 | JG122407041211 |  | 1 |  | 是 | 是 | 134 | 7
覆膜 | E24102-01-6 | L2JJF1240816-01 | 0.3 | 320 | 2110 | 428 | 磨砂 | 本色改性膜-1 | 九天覆膜-3 | 合格 | 合格品 | 甲 | 徐兴良 | 375 | 1.1413 | / | 11020030 | 铝卷 | 0.2*320-8011 | 30512007 | 双面铝塑复合卷 | 0.3-8011 | 10 | MO002665 | MO002665-009 | FM001 | 覆膜模板 | 375 | 2024-08-14 | 2024-08-14 | 5 | 2024-08-17 02:06:53 | 2024-08-17 02:07:41 | 江苏九天光电科技有限公司 | 290052 | 徐兴良 |  |  | 0.2 | 0 | 320 | 1 | E24102-01-6 |  | 1 |  | 是 | 是 | 1 | 9
覆膜 | JG12240705773 | JG12240705773 | 0.25 | 610 | 2290 | 1691 |  | 明绿改性膜-2 | 九天覆膜-5 | 合格 | 合格品 | 甲 | 徐兴良 | 1574 | 1.0743 | / | 30110011 | 铬钝化卷 | 0.15-SPCC | 30312017 | 双面钢塑复合卷 | 0.25-SPCC | 10 | MO002607 | MO002607-001 | FM001 | 覆膜模板 | 1574 | 2024-08-12 | 2024-08-12 | 5 | 2024-08-17 01:39:56 | 2024-08-17 01:41:30 | 江苏九天光电科技有限公司 | 288580 | 徐兴良 |  |  | 0.15 | 0 | 610 | 1 | JG12240705773 |  | 1 |  | 是 | 是 | 2 | 1
覆膜 | JG12240704551 | JG12240704551 | 0.25 | 610 | 2300 | 1761 | Q起筋(1380米下膜中间一条膜起筋。)Z振纹(尾板面振纹。) | 明绿改性膜-2 | 九天覆膜-5 | 合格 | 让步接收 | 甲 | 徐兴良 | 1642 | 1.0725 | / | 30110011 | 铬钝化卷 | 0.15-SPCC | 30312017 | 双面钢塑复合卷 | 0.25-SPCC | 10 | MO002607 | MO002607-002 | FM001 | 覆膜模板 | 1642 | 2024-08-12 | 2024-08-12 | 5 | 2024-08-17 01:34:06 | 2024-08-17 01:37:50 | 江苏九天光电科技有限公司 | 288581 | 徐兴良 |  |  | 0.15 | 0 | 610 | 1 | JG12240704551 |  | 1 | Q起筋(1380米下膜中间一条膜起筋。)Z振纹(尾板面振纹。) | 是 | 是 | 3 | 2
覆膜 | JG12240704553 | JG12240704553 | 0.25 | 610 | 2240 | 1705 | Z撞伤(300米内操边撞伤印约1公分) | 明绿改性膜-2 | 九天覆膜-5 | 合格 | 让步接收 | 甲 | 徐兴良 | 1590 | 1.0723 | / | 30110011 | 铬钝化卷 | 0.15-SPCC | 30312017 | 双面钢塑复合卷 | 0.25-SPCC | 10 | MO002607 | MO002607-005 | FM001 | 覆膜模板 | 1590 | 2024-08-12 | 2024-08-12 | 5 | 2024-08-17 01:28:08 | 2024-08-17 01:31:08 | 江苏九天光电科技有限公司 | 288584 | 徐兴良 |  |  | 0.15 | 2250 | 610 | 1 | JG12240704553 |  | 1 | Z撞伤(300米内操边撞伤印约1公分) | 是 | 是 | 3 | 5
覆膜 | JG12240703702 | JG122407037024 | 0.19 | 710 | 3180 | 1908 |  | 明绿改性膜-1 | 九天覆膜-9 | 合格 | 合格品 | 甲 | 顾志明,倪志宏 | 1908 | 1 | / | 30110014 | 铬钝化卷 | 0.1-SPCC | 30312002 | 双面钢塑复合卷 | 0.19-SPCC | 10 | MO002725 | MO002725-013-04 | FM001 | 覆膜模板 | 6689 | 2024-08-15 | 2024-08-15 | 5 | 2024-08-16 23:02:05 | 2024-08-16 23:59:02 | 江苏九天光电科技有限公司 | 0 | 顾志明 |  | 1 | 0.19 | 3180 | 710 | 1 | JG122407037024 |  | 1 |  | 是 | 是 | 71 | 13
覆膜 | JG12240703702 | JG122407037023 | 0.19 | 710 | 3200 | 1914 |  | 明绿改性膜-1 | 九天覆膜-9 | 合格 | 合格品 | 甲 | 顾志明,倪志宏 | 1914 | 1 | / | 30110014 | 铬钝化卷 | 0.1-SPCC | 30312002 | 双面钢塑复合卷 | 0.19-SPCC | 10 | MO002725 | MO002725-013-03 | FM001 | 覆膜模板 | 6689 | 2024-08-15 | 2024-08-15 | 5 | 2024-08-16 23:02:05 | 2024-08-16 23:59:02 | 江苏九天光电科技有限公司 | 0 | 顾志明 |  | 1 | 0.19 | 3200 | 710 | 1 | JG122407037023 |  | 1 |  | 是 | 是 | 71 | 13
覆膜 | JG12240703702 | JG122407037022 | 0.19 | 710 | 3000 | 1804 |  | 明绿改性膜-1 | 九天覆膜-9 | 合格 | 合格品 | 甲 | 顾志明,倪志宏 | 1804 | 1 | / | 30110014 | 铬钝化卷 | 0.1-SPCC | 30312002 | 双面钢塑复合卷 | 0.19-SPCC | 10 | MO002725 | MO002725-013-02 | FM001 | 覆膜模板 | 6689 | 2024-08-15 | 2024-08-15 | 5 | 2024-08-16 23:02:05 | 2024-08-16 23:59:02 | 江苏九天光电科技有限公司 | 0 | 顾志明 |  | 1 | 0.19 | 3000 | 710 | 1 | JG122407037022 |  | 1 |  | 是 | 是 | 71 | 13
覆膜 | JG12240703702 | JG122407037021 | 0.19 | 710 | 3000 | 1812 |  | 明绿改性膜-1 | 九天覆膜-9 | 合格 | 合格品 | 甲 | 顾志明,倪志宏 | 1812 | 1 | / | 30110014 | 铬钝化卷 | 0.1-SPCC | 30312002 | 双面钢塑复合卷 | 0.19-SPCC | 10 | MO002725 | MO002725-013-01 | FM001 | 覆膜模板 | 6689 | 2024-08-15 | 2024-08-15 | 5 | 2024-08-16 23:02:05 | 2024-08-16 23:59:02 | 江苏九天光电科技有限公司 | 0 | 顾志明 |  | 1 | 0.19 | 3000 | 710 | 1 | JG122407037021 |  | 1 |  | 是 | 是 | 71 | 13
覆膜 | JG122407055412 | JG1224070554122 | 0.19 | 710 | 3400 | 2068 | S色差(板面中间色差) | 明绿改性膜-1 | 九天覆膜-9 | 合格 | 让步接收 | 甲 | 顾志明,倪志宏 | 2068 | 1 | / | 30110014 | 铬钝化卷 | 0.1-SPCC | 30312002 | 双面钢塑复合卷 | 0.19-SPCC | 10 | MO002725 | MO002725-014-02 | FM001 | 覆膜模板 | 3769 | 2024-08-15 | 2024-08-15 | 5 | 2024-08-16 19:30:46 | 2024-08-16 21:40:27 | 江苏九天光电科技有限公司 | 0 | 李其华 |  | 1 | 0.19 | 3400 | 710 | 1 | JG1224070554122 |  | 1 | S色差(板面中间色差) | 是 | 是 | 195 | 14
覆膜 | JG122407055412 | JG1224070554121 | 0.19 | 710 | 3500 | 2120 | A凹印(卷芯传动侧10-12公分内有来料顶伤轻微凹印),S色差(板面色差，条印) | 明绿改性膜-1 | 九天覆膜-9 | 合格 | 让步接收 | 乙 | 黄宏涛,李其华 | 2120 | 1 | / | 30110014 | 铬钝化卷 | 0.1-SPCC | 30312002 | 双面钢塑复合卷 | 0.19-SPCC | 10 | MO002725 | MO002725-014-01 | FM001 | 覆膜模板 | 3769 | 2024-08-15 | 2024-08-15 | 5 | 2024-08-16 19:30:46 | 2024-08-16 21:40:27 | 江苏九天光电科技有限公司 | 0 | 李其华 |  | 1 | 0.19 | 3500 | 710 | 1 | JG1224070554121 |  | 1 | A凹印(卷芯传动侧10-12公分内有来料顶伤轻微凹印),S色差(板面色差，条印) | 是 | 是 | 195 | 14
覆膜 | JG12240705771 | JG12240705771 | 0.25 | 610 | 2340 | 1732 |  | 明绿改性膜-2 | 九天覆膜-5 | 合格 | 合格品 | 乙 | 冯忠平 | 1614 | 1.0731 | / | 30110011 | 铬钝化卷 | 0.15-SPCC | 30312017 | 双面钢塑复合卷 | 0.25-SPCC | 10 | MO002607 | MO002607-004 | FM001 | 覆膜模板 | 1614 | 2024-08-12 | 2024-08-12 | 5 | 2024-08-16 19:27:43 | 2024-08-16 20:06:33 | 江苏九天光电科技有限公司 | 288583 | 何志宏 |  |  | 0.15 | 2350 | 610 | 1 | JG12240705771 |  | 1 |  | 是 | 是 | 39 | 4
覆膜 | JG12240703712 | JG122407037123 | 0.165 | 710 | 4140 | 2438 | 色差，条印，整卷操作侧8公分处亮斑辊印 | 明绿改性膜-1 | 九天覆膜-9 | 合格 | 让步接收 | 乙 | 黄宏涛,李其华 | 2438 | 1 | / | 30110014 | 铬钝化卷 | 0.1-SPCC | 30312001 | 双面钢塑复合卷 | 0.165-SPCC | 10 | MO002725 | MO002725-008-03 | FM001 | 覆膜模板 | 6701 | 2024-08-15 | 2024-08-15 | 5 | 2024-08-16 18:07:04 | 2024-08-16 19:28:06 | 江苏九天光电科技有限公司 | 0 | 李其华 |  | 1 | 0.165 | 4140 | 710 | 1 | JG122407037123 |  | 1 | S色差条印(色差，条印，整卷操作侧8公分处亮斑辊印。) | 是 | 是 | 108 | 8
覆膜 | JG12240703712 | JG122407037122 | 0.165 | 710 | 4100 | 2412 | 色差，条印，整卷操作侧8公分处亮斑辊印 | 明绿改性膜-1 | 九天覆膜-9 | 合格 | 让步接收 | 乙 | 黄宏涛,李其华 | 2412 | 1 | / | 30110014 | 铬钝化卷 | 0.1-SPCC | 30312001 | 双面钢塑复合卷 | 0.165-SPCC | 10 | MO002725 | MO002725-008-02 | FM001 | 覆膜模板 | 6701 | 2024-08-15 | 2024-08-15 | 5 | 2024-08-16 18:07:04 | 2024-08-16 19:28:05 | 江苏九天光电科技有限公司 | 0 | 李其华 |  | 1 | 0.165 | 4100 | 710 | 1 | JG122407037122 |  | 1 | S色差条印(色差，条印，整卷操作侧8公分处亮斑辊印。) | 是 | 是 | 108 | 8
覆膜 | JG12240703712 | JG122407037121 | 0.165 | 710 | 4100 | 2412 | 色差，条印，整卷操作侧8公分处亮斑辊印,卷芯两侧边部轻微水锈斑 | 明绿改性膜-1 | 九天覆膜-9 | 合格 | 让步接收 | 乙 | 黄宏涛,李其华 | 2412 | 1 | / | 30110014 | 铬钝化卷 | 0.1-SPCC | 30312001 | 双面钢塑复合卷 | 0.165-SPCC | 10 | MO002725 | MO002725-008-01 | FM001 | 覆膜模板 | 6701 | 2024-08-15 | 2024-08-15 | 5 | 2024-08-16 18:07:04 | 2024-08-16 19:28:05 | 江苏九天光电科技有限公司 | 0 | 李其华 |  | 1 | 0.165 | 4100 | 710 | 1 | JG122407037121 |  | 1 | S色差条印(色差，条印，整卷操作侧8公分处亮斑辊印。),S水锈斑(卷芯两侧边部轻微水锈斑) | 是 | 是 | 108 | 8
覆膜 | JG12240705383 | JG12240705383 | 0.25 | 610 | 2270 | 1692 |  | 明绿改性膜-2 | 九天覆膜-5 | 合格 | 合格品 | 乙 | 冯忠平 | 1572 | 1.0763 | / | 30110011 | 铬钝化卷 | 0.15-SPCC | 30312017 | 双面钢塑复合卷 | 0.25-SPCC | 10 | MO002607 | MO002607-003 | FM001 | 覆膜模板 | 1572 | 2024-08-12 | 2024-08-12 | 5 | 2024-08-16 18:06:14 | 2024-08-16 19:18:54 | 江苏九天光电科技有限公司 | 288582 | 何志宏 |  |  | 0.15 | 0 | 610 | 1 | JG12240705383 |  | 1 |  | 是 | 是 | 72 | 3
覆膜 | E24102-01-4 | L2YJF1240816-06 | 0.3 | 320 | 2130 | 432 |  | 本色改性膜-1 | 九天覆膜-3 | 合格 | 合格品 | 乙 | 李忠 | 375 | 1.152 | / | 11020030 | 铝卷 | 0.2*320-8011 | 30512007 | 双面铝塑复合卷 | 0.3-8011 | 10 | MO002665 | MO002665-007 | FM001 | 覆膜模板 | 375 | 2024-08-14 | 2024-08-14 | 5 | 2024-08-16 19:17:01 | 2024-08-16 19:17:42 | 江苏九天光电科技有限公司 | 290050 | 李忠 |  |  | 0.2 | 0 | 320 | 1 | E24102-01-4 |  | 1 |  | 是 | 是 | 0 | 7
覆膜 | DZJ230031 | DZJ230031 | 0.25 | 590 | 2130 | 1500 | 148米板面中部1个3公分的虫斑，水印 | 明绿改性膜-2 | 九天覆膜-5 | 合格 | 让步接收 | 甲 | 成防萍,徐新圣 | 1420 | 1.0563 | / |  |  |  | 30312017 | 双面钢塑复合卷 | 0.25-SPCC | 10 | MO001414 | MO001414-002 | FM001 | 覆膜模板 | 1420 | 2024-07-09 | 2024-07-09 | 5 | 2024-08-16 14:04:47 | 2024-08-16 17:54:41 | 江苏九天光电科技有限公司 | 233091 | 成防萍 |  |  | 0.145 | 0 | 590 | 1 | DZJ230031 |  | 1 | C虫斑(148米板面中部1个3公分的虫斑) | 是 | 是 | 230 | 2
覆膜 | JG12240703692 | JG122407036923 | 0.165 | 710 | 4190 | 2466 | 3300-3800米内操作侧边部来料撞伤宽5-6毫米,约3000米前后操作侧22公分处有1.5公分宽黄条印发黑 | 明绿改性膜-1 | 九天覆膜-9 | 合格 | 让步接收 | 乙 | 黄宏涛,李其华 | 2466 | 1 | / |  |  |  | 30312001 | 双面钢塑复合卷 | 0.165-SPCC | 10 | MO002749 | MO002749-003-03 | FM001 | 覆膜模板 | 6731 | 2024-08-16 | 2024-08-16 | 5 | 2024-08-16 15:38:18 | 2024-08-16 17:37:35 | 江苏九天光电科技有限公司 | 294335 | 李其华 |  | 1 | 0.165 | 4190 | 710 | 1 | JG122407036923 |  | 1 | Z撞伤(3300-3800米内操作侧边部来料撞伤宽5-6毫米),H黄条印(约3000米前后操作侧22公分处有1.5公分宽黄条印发黑) | 是 | 是 | 158 | 3
覆膜 | JG12240703692 | JG122407036922 | 0.165 | 710 | 4110 | 2420 |  | 明绿改性膜-1 | 九天覆膜-9 | 合格 | 合格品 | 乙 | 黄宏涛,李其华 | 2420 | 1 | / | 30110014 | 铬钝化卷 | 0.1-SPCC | 30312001 | 双面钢塑复合卷 | 0.165-SPCC | 10 | MO002749 | MO002749-003-02 | FM001 | 覆膜模板 | 6731 | 2024-08-16 | 2024-08-16 | 5 | 2024-08-16 15:38:18 | 2024-08-16 17:37:35 | 江苏九天光电科技有限公司 | 294335 | 李其华 |  | 1 | 0.165 | 4110 | 710 | 1 | JG122407036922 |  | 1 |  | 是 | 是 | 158 | 3
覆膜 | JG12240703692 | JG122407036921 | 0.165 | 710 | 4110 | 2418 |  | 明绿改性膜-1 | 九天覆膜-9 | 合格 | 合格品 | 乙 | 黄宏涛,李其华 | 2418 | 1 | / | 30110014 | 铬钝化卷 | 0.1-SPCC | 30312001 | 双面钢塑复合卷 | 0.165-SPCC | 10 | MO002749 | MO002749-003-01 | FM001 | 覆膜模板 | 6731 | 2024-08-16 | 2024-08-16 | 5 | 2024-08-16 15:38:18 | 2024-08-16 17:37:35 | 江苏九天光电科技有限公司 | 294335 | 李其华 |  | 1 | 0.165 | 4110 | 710 | 1 | JG122407036921 |  | 1 |  | 是 | 是 | 158 | 3
覆膜 | E24102-01-12 | L2YJF1240816-05 | 0.3 | 320 | 2130 | 430 | 来膜整卷间断性操作侧下膜4-15公分膜起筋导致两侧偶有露白6毫米 600米传动侧15公分1大黄斑（磨砂） | 本色改性膜-1 | 九天覆膜-3 | 合格 | 让步接收 | 乙 | 李忠 | 377 | 1.1406 | / |  |  |  | 30512007 | 双面铝塑复合卷 | 0.3-8011 | 10 | MO002665 | MO002665-006 | FM001 | 覆膜模板 | 377 | 2024-08-14 | 2024-08-14 | 5 | 2024-08-16 16:39:54 | 2024-08-16 16:42:44 | 江苏九天光电科技有限公司 | 290047 | 李忠 |  |  | 0.2 | 0 | 320 | 1 | E24102-01-12 |  | 1 | Q起筋(来膜整卷间断性操作侧下膜4-15公分膜起筋导致两侧偶有露白6毫米 600米传动侧15公分1大黄斑) | 是 | 是 | 3 | 6
覆膜 | JG91240700081 | JG912407000813 | 0.25 | 610 | 2350 | 1814 |  | 明绿改性膜-2 | 九天覆膜-8 | 合格 | 合格品 | 乙 | 冯忠平 | 1814 | 1 | / | 30110011 | 铬钝化卷 | 0.15-SPCC | 30312017 | 双面钢塑复合卷 | 0.25-SPCC | 10 | MO002726 | MO002726-001-03 | FM001 | 覆膜模板 | 5079 | 2024-08-15 | 2024-08-15 | 5 | 2024-08-16 14:32:27 | 2024-08-16 16:35:55 | 江苏九天光电科技有限公司 | 293600 | 何志宏 |  | 1 | 0.25 | 2350 | 610 | 1 | JG912407000813 |  | 1 |  | 是 | 是 | 164 | 1
覆膜 | JG91240700081 | JG912407000812 | 0.25 | 610 | 2370 | 1824 | 1960操作侧15公分1个3公分锈斑，，传动侧3毫米碎边 | 明绿改性膜-2 | 九天覆膜-8 | 合格 | 让步接收 | 乙 | 冯忠平 | 1824 | 1 | / |  |  |  | 30312017 | 双面钢塑复合卷 | 0.25-SPCC | 10 | MO002726 | MO002726-001-02 | FM001 | 覆膜模板 | 5079 | 2024-08-15 | 2024-08-15 | 5 | 2024-08-16 14:32:27 | 2024-08-16 16:35:55 | 江苏九天光电科技有限公司 | 293600 | 何志宏 |  | 1 | 0.25 | 2370 | 610 | 1 | JG912407000812 |  | 1 | C虫斑(1960操作侧15公分1个3公分锈斑，，传动侧3毫米碎边) | 是 | 是 | 164 | 1
覆膜 | JG91240700081 | JG912407000811 | 0.25 | 610 | 2370 | 1824 | 270米传动侧3公分1个0.11mm2孔洞 | 明绿改性膜-2 | 九天覆膜-8 | 合格 | 让步接收 | 乙 | 冯忠平 | 1824 | 1 | / | 30110011 | 铬钝化卷 | 0.15-SPCC | 30312017 | 双面钢塑复合卷 | 0.25-SPCC | 10 | MO002726 | MO002726-001-01 | FM001 | 覆膜模板 | 5079 | 2024-08-15 | 2024-08-15 | 5 | 2024-08-16 14:32:27 | 2024-08-16 16:35:55 | 江苏九天光电科技有限公司 | 293600 | 何志宏 |  | 1 | 0.25 | 2370 | 610 | 1 | JG912407000811 |  | 1 | K孔洞(270米传动侧3公分1个0.11mm2孔洞) | 是 | 是 | 164 | 1
覆膜 | JG91240700032 | JG912407000323 | 0.15 | 630 | 4000 | 2010 | 尾400米内有缩芯折印有小气泡 | 明绿改性膜-2 | 九天覆膜-9 | 合格 | 让步接收 | 乙 | 成防萍,徐新圣 | 2010 | 1 | / | 30110014 | 铬钝化卷 | 0.1-SPCC | 30311002 | 单面钢塑复合卷 | 0.15-SPCC | 10 | MO002394 | MO002394-015-03 | FM001 | 覆膜模板 | 5825 | 2024-08-06 | 2024-08-06 | 5 | 2024-08-16 16:01:31 | 2024-08-16 16:05:50 | 江苏九天光电科技有限公司 | 0 | 徐刚 |  | 1 | 0.15 | 4000 | 630 | 1 | JG912407000323 |  | 1 | 缩芯折印(尾400米内有缩芯折印有小气泡) | 是 | 是 | 5 | 15
覆膜 | JG91240700032 | JG912407000322 | 0.15 | 630 | 4040 | 2041 |  | 明绿改性膜-2 | 九天覆膜-9 | 合格 | 合格品 | 乙 | 成防萍,徐新圣 | 2041 | 1 | / | 30110014 | 铬钝化卷 | 0.1-SPCC | 30311002 | 单面钢塑复合卷 | 0.15-SPCC | 10 | MO002394 | MO002394-015-02 | FM001 | 覆膜模板 | 5825 | 2024-08-06 | 2024-08-06 | 5 | 2024-08-16 16:01:31 | 2024-08-16 16:05:50 | 江苏九天光电科技有限公司 | 0 | 徐刚 |  | 1 | 0.15 | 4040 | 630 | 1 | JG912407000322 |  | 1 |  | 是 | 是 | 5 | 15
覆膜 | JG91240700032 | JG912407000321 | 0.15 | 630 | 4050 | 2062 |  | 明绿改性膜-2 | 九天覆膜-9 | 合格 | 合格品 | 乙 | 成防萍,徐新圣 | 2062 | 1 | / | 30110014 | 铬钝化卷 | 0.1-SPCC | 30311002 | 单面钢塑复合卷 | 0.15-SPCC | 10 | MO002394 | MO002394-015-01 | FM001 | 覆膜模板 | 5825 | 2024-08-06 | 2024-08-06 | 5 | 2024-08-16 16:01:31 | 2024-08-16 16:05:50 | 江苏九天光电科技有限公司 | 0 | 徐刚 |  | 1 | 0.15 | 4050 | 630 | 1 | JG912407000321 |  | 1 |  | 是 | 是 | 5 | 15
覆膜 | E24102-02-3 | L2YJF1240816-04 | 0.3 | 320 | 2100 | 434 | 270米处传动侧有黄斑 | 本色改性膜-1 | 九天覆膜-3 | 合格 | 让步接收 | 乙 | 徐刚 | 375 | 1.1573 | / | 11020030 | 铝卷 | 0.2*320-8011 | 30512007 | 双面铝塑复合卷 | 0.3-8011 | 10 | MO002665 | MO002665-015 | FM001 | 覆膜模板 | 375 | 2024-08-14 | 2024-08-14 | 5 | 2024-08-16 15:54:09 | 2024-08-16 15:55:44 | 江苏九天光电科技有限公司 | 290061 | 徐刚 |  |  | 0.2 | 0 | 320 | 1 | E24102-02-3 |  | 1 | S色差(270米处传动侧有黄斑) | 是 | 是 | 1 | 15
覆膜 | JG12240703732 | JG122407037323 | 0.165 | 710 | 4170 | 2424 | 整卷操边8-9公分内有亮辊印 | 明绿改性膜-1 | 九天覆膜-9 | 合格 | 让步接收 | 乙 | 黄宏涛,李其华 | 2233 | 1.0855 | / | 30110014 | 铬钝化卷 | 0.1-SPCC | 30312001 | 双面钢塑复合卷 | 0.165-SPCC | 10 | MO002725 | MO002725-009-03 | FM001 | 覆膜模板 | 6665 | 2024-08-15 | 2024-08-15 | 5 | 2024-08-16 13:16:46 | 2024-08-16 15:01:20 | 江苏九天光电科技有限公司 | 0 | 李其华 |  | 1 | 0.165 | 4170 | 710 | 1 | JG122407037323 |  | 1 | G辊印(整卷操边8-9公分内有亮辊印) | 是 | 是 | 140 | 9
覆膜 | JG12240703732 | JG122407037322 | 0.165 | 710 | 4130 | 2400 | 整卷操边8-9公分内有亮辊印 | 明绿改性膜-1 | 九天覆膜-9 | 合格 | 让步接收 | 乙 | 黄宏涛,李其华 | 2211 | 1.0855 | / | 30110014 | 铬钝化卷 | 0.1-SPCC | 30312001 | 双面钢塑复合卷 | 0.165-SPCC | 10 | MO002725 | MO002725-009-02 | FM001 | 覆膜模板 | 6665 | 2024-08-15 | 2024-08-15 | 5 | 2024-08-16 13:16:46 | 2024-08-16 15:01:20 | 江苏九天光电科技有限公司 | 0 | 李其华 |  | 1 | 0.165 | 4130 | 710 | 1 | JG122407037322 |  | 1 | G辊印(整卷操边8-9公分内有亮辊印) | 是 | 是 | 140 | 9
覆膜 | JG12240703732 | JG122407037321 | 0.165 | 710 | 4140 | 2410 | 卷芯200米内操边部来料轻微顶伤，整卷操边8-9公分内有亮辊印 | 明绿改性膜-1 | 九天覆膜-9 | 合格 | 让步接收 | 乙 | 黄宏涛,李其华 | 2220 | 1.0856 | / | 30110014 | 铬钝化卷 | 0.1-SPCC | 30312001 | 双面钢塑复合卷 | 0.165-SPCC | 10 | MO002725 | MO002725-009-01 | FM001 | 覆膜模板 | 6665 | 2024-08-15 | 2024-08-15 | 5 | 2024-08-16 13:16:46 | 2024-08-16 15:01:20 | 江苏九天光电科技有限公司 | 0 | 李其华 |  | 1 | 0.165 | 4140 | 710 | 1 | JG122407037321 |  | 1 | D顶伤(卷芯200米内操边部来料轻微顶伤),G辊印(整卷操边8-9公分内有亮辊印) | 是 | 是 | 140 | 9
覆膜 | E24102-01-11 | L2YJF1240816-03 | 0.3 | 320 | 2140 | 426 | 150米处操作侧边部七八公分左右膜起筋 | 本色改性膜-1 | 九天覆膜-3 | 合格 | 让步接收 | 乙 | 李忠 | 375 | 1.136 | / |  |  |  | 30512007 | 双面铝塑复合卷 | 0.3-8011 | 10 | MO002665 | MO002665-005 | FM001 | 覆膜模板 | 375 | 2024-08-14 | 2024-08-14 | 5 | 2024-08-16 12:42:25 | 2024-08-16 14:28:48 | 江苏九天光电科技有限公司 | 290046 | 李忠 |  |  | 0.2 | 0 | 320 | 1 | E24102-01-11 |  | 1 | Q起筋(150米处操作侧边部七八公分左右膜起筋) | 是 | 是 | 106 | 5
覆膜 | JG12240800031 | JG122408000313 | 0.165 | 710 | 4380 | 2534 |  | 明绿改性膜-1 | 九天覆膜-9 | 合格 | 合格品 | 甲 | 顾志明,倪志宏 | 2337 | 1.0843 | / | 30110014 | 铬钝化卷 | 0.1-SPCC | 30312001 | 双面钢塑复合卷 | 0.165-SPCC | 10 | MO002749 | MO002749-002-03 | FM001 | 覆膜模板 | 6967 | 2024-08-16 | 2024-08-16 | 5 | 2024-08-16 14:23:09 | 2024-08-16 14:26:08 | 江苏九天光电科技有限公司 | 294338 | 倪志宏 |  | 1 | 0.165 | 4380 | 710 | 1 | JG122408000313 |  | 1 |  | 是 | 是 | 4 | 2
覆膜 | JG12240800031 | JG122408000312 | 0.165 | 710 | 4350 | 2522 |  | 明绿改性膜-1 | 九天覆膜-9 | 合格 | 合格品 | 甲 | 顾志明,倪志宏 | 2326 | 1.0843 | / | 30110014 | 铬钝化卷 | 0.1-SPCC | 30312001 | 双面钢塑复合卷 | 0.165-SPCC | 10 | MO002749 | MO002749-002-02 | FM001 | 覆膜模板 | 6967 | 2024-08-16 | 2024-08-16 | 5 | 2024-08-16 14:23:09 | 2024-08-16 14:26:08 | 江苏九天光电科技有限公司 | 294338 | 倪志宏 |  | 1 | 0.165 | 4350 | 710 | 1 | JG122408000312 |  | 1 |  | 是 | 是 | 4 | 2
覆膜 | JG12240800031 | JG122408000311 | 0.165 | 710 | 4300 | 2498 |  | 明绿改性膜-1 | 九天覆膜-9 | 合格 | 合格品 | 甲 | 顾志明,倪志宏 | 2304 | 1.0842 | / | 30110014 | 铬钝化卷 | 0.1-SPCC | 30312001 | 双面钢塑复合卷 | 0.165-SPCC | 10 | MO002749 | MO002749-002-01 | FM001 | 覆膜模板 | 6967 | 2024-08-16 | 2024-08-16 | 5 | 2024-08-16 14:23:09 | 2024-08-16 14:26:08 | 江苏九天光电科技有限公司 | 294338 | 倪志宏 |  | 1 | 0.165 | 4300 | 710 | 1 | JG122408000311 |  | 1 |  | 是 | 是 | 4 | 2
覆膜 | JG1224070310 | JG12240703103 | 0.25 | 610 | 2400 | 1826 | 2040-2070米两侧10公分处8公分大虫斑 | 明绿改性膜-2 | 九天覆膜-8 | 合格 | 让步接收 | 乙 | 冯忠平 | 1697 | 1.076 | / |  |  |  | 30312017 | 双面钢塑复合卷 | 0.25-SPCC | 10 | MO002717 | MO002717-002-03 | FM001 | 覆膜模板 | 5101 | 2024-08-15 | 2024-08-15 | 5 | 2024-08-16 12:25:23 | 2024-08-16 14:25:14 | 江苏九天光电科技有限公司 | 294308 | 何志宏 |  | 1 | 0.25 | 2400 | 610 | 1 | JG12240703103 |  | 1 | C虫斑(2040-2070米两侧10公分处8公分大虫斑) | 是 | 是 | 160 | 2
覆膜 | JG1224070310 | JG12240703102 | 0.25 | 610 | 2375 | 1826 |  | 明绿改性膜-2 | 九天覆膜-8 | 合格 | 合格品 | 乙 | 冯忠平 | 1697 | 1.076 | / | 30110011 | 铬钝化卷 | 0.15-SPCC | 30312017 | 双面钢塑复合卷 | 0.25-SPCC. | 10 | MO002717 | MO002717-002-02 | FM001 | 覆膜模板 | 5101 | 2024-08-15 | 2024-08-15 | 5 | 2024-08-16 12:25:23 | 2024-08-16 14:25:14 | 江苏九天光电科技有限公司 | 294308 | 何志宏 |  | 1 | 0.25 | 2375 | 610 | 1 | JG12240703102 |  | 1 |  | 是 | 是 | 160 | 2
覆膜 | JG1224070310 | JG12240703101 | 0.25 | 610 | 2400 | 1838 | 卷芯250米传动侧2公分顶伤凹印有气泡，，操作侧3毫米碎边重，，870米板面中部1个3公分大虫斑 | 明绿改性膜-2 | 九天覆膜-8 | 合格 | 让步接收 | 乙 | 冯忠平 | 1708 | 1.0761 | / |  |  |  | 30312017 | 双面钢塑复合卷 | 0.25-SPCC | 10 | MO002717 | MO002717-002-01 | FM001 | 覆膜模板 | 5101 | 2024-08-15 | 2024-08-15 | 5 | 2024-08-16 12:25:23 | 2024-08-16 14:25:14 | 江苏九天光电科技有限公司 | 294308 | 何志宏 |  | 1 | 0.25 | 2400 | 610 | 1 | JG12240703101 |  | 1 | D顶伤印(卷芯250米传动侧2公分顶伤凹印有气泡，，操作侧3毫米碎边重，，870米板面中部1个3公分大虫斑) | 是 | 是 | 160 | 2
覆膜 | N9919123102 | N9919123102 | 0.25 | 590 | 2680 | 1936 | 110-1940米传动侧20-55公分13个0.11-0.62平方毫米孔洞 | 明绿改性膜-2 | 九天覆膜-5 | 其他入库 | 协议品 | 乙 | 何志宏,冯忠平 | 1800 | 1.0756 | / |  |  |  | 30312017 | 双面钢塑复合卷 | 0.25-SPCC | 10 | MO001414 | MO001414-001 | FM001 | 覆膜模板 | 1800 | 2024-07-09 | 2024-07-09 | 5 | 2024-08-16 14:10:21 | 2024-08-16 14:15:30 | 江苏九天光电科技有限公司 | 233090 | 何志宏 |  |  | 0.145 | 0 | 590 | 1 | N9919123102 |  | 1 | K孔洞(110-1940米传动侧20-55公分3个·0.11-0.62平方毫米孔洞) | 是 | 是 | 5 | 1
覆膜 | JG122407037511 | JG1224070375112 | 0.19 | 710 | 3170 | 1892 | 双边黄条印 | 明绿改性膜-1 | 九天覆膜-9 | 合格 | 让步接收 | 乙 | 黄宏涛,李其华 | 1709 | 1.1071 | / | 30110014 | 铬钝化卷 | 0.1-SPCC | 30312002 | 双面钢塑复合卷 | 0.19-SPCC | 10 | MO002718 | MO002718-020-02 | FM001 | 覆膜模板 | 3359 | 2024-08-15 | 2024-08-15 | 5 | 2024-08-16 11:48:41 | 2024-08-16 12:47:19 | 江苏九天光电科技有限公司 | 294328 | 李其华 |  | 1 | 0.19 | 3170 | 710 | 1 | JG1224070375112 |  | 1 | H黄条印(双边黄条印) | 是 | 是 | 88 | 20
覆膜 | JG122407037511 | JG1224070375111 | 0.19 | 710 | 3060 | 1826 | 双边黄条印 | 明绿改性膜-1 | 九天覆膜-9 | 合格 | 让步接收 | 乙 | 黄宏涛,李其华 | 1650 | 1.1067 | / | 30110014 | 铬钝化卷 | 0.1-SPCC | 30312002 | 双面钢塑复合卷 | 0.19-SPCC | 10 | MO002718 | MO002718-020-01 | FM001 | 覆膜模板 | 3359 | 2024-08-15 | 2024-08-15 | 5 | 2024-08-16 11:48:41 | 2024-08-16 12:47:19 | 江苏九天光电科技有限公司 | 294328 | 李其华 |  | 1 | 0.19 | 3060 | 710 | 1 | JG1224070375111 |  | 1 | H黄条印(双边黄条印) | 是 | 是 | 88 | 20
覆膜 | E24102-01-10 | L2YJF1240816-02 | 0.3 | 320 | 2070 | 420 | 1400米操作侧10公分膜起筋 1700米操作侧7-8公分左右膜起筋 1840米操作侧7-8公分左右膜起筋 多处膜起筋导致传动侧露白6毫米 680米处操作侧1大黄斑 | 本色改性膜-1 | 九天覆膜-3 | 合格 | 让步接收 | 乙 | 李忠 | 375 | 1.12 | / |  |  |  | 30512007 | 双面铝塑复合卷 | 0.3-8011 | 10 | MO002665 | MO002665-004 | FM001 | 覆膜模板 | 375 | 2024-08-14 | 2024-08-14 | 5 | 2024-08-16 12:39:36 | 2024-08-16 12:42:09 | 江苏九天光电科技有限公司 | 290045 | 李忠 |  |  | 0.2 | 0 | 320 | 1 | E24102-01-10 |  | 1 | Q起筋(1400米操作侧10公分膜起筋 1700米操作侧7-8公分左右膜起筋 1840米操作侧7-8公分左右膜起筋 多处膜起筋导致传动侧露白6毫米 680米处操作侧1大黄斑) | 是 | 是 | 3 | 4
覆膜 | JG12240702652 | JG12240702652 | 0.25 | 610 | 2360 | 1882 |  | 明绿改性膜-2 | 九天覆膜-8 | 合格 | 合格品 | 乙 | 冯忠平 | 1782 | 1.0561 | / | 30110011 | 铬钝化卷 | 0.15-SPCC | 30312017 | 双面钢塑复合卷 | 0.25-SPCC | 10 | MO002252 | MO002252-001 | FM001 | 覆膜模板 | 1782 | 2024-08-01 | 2024-08-01 | 5 | 2024-08-16 11:16:22 | 2024-08-16 12:08:25 | 江苏九天光电科技有限公司 | 274188 | 何志宏 |  |  | 0.15 | 0 | 610 | 1 | JG12240702652 |  | 1 |  | 是 | 是 | 52 | 1
覆膜 | JG122407037821 | JG1224070378213 | 0.19 | 710 | 3140 | 1878 |  | 明绿改性膜-1 | 九天覆膜-9 | 合格 | 合格品 | 乙 | 黄宏涛,李其华 | 1706 | 1.1008 | / | 30110014 | 铬钝化卷 | 0.1-SPCC | 30312002 | 双面钢塑复合卷 | 0.19-SPCC | 10 | MO002718 | MO002718-002-03 | FM001 | 覆膜模板 | 5665 | 2024-08-15 | 2024-08-15 | 5 | 2024-08-16 06:35:43 | 2024-08-16 11:47:01 | 江苏九天光电科技有限公司 | 0 | 顾志明 |  | 1 | 0.19 | 3140 | 710 | 1 | JG1224070378213 |  | 1 |  | 是 | 是 | 416 | 2
覆膜 | JG122407037821 | JG1224070378212 | 0.19 | 710 | 3200 | 1916 |  | 明绿改性膜-1 | 九天覆膜-9 | 合格 | 合格品 | 甲 | 顾志明,倪志宏 | 1741 | 1.1005 | / | 30110014 | 铬钝化卷 | 0.1-SPCC | 30312002 | 双面钢塑复合卷 | 0.19-SPCC | 10 | MO002718 | MO002718-002-02 | FM001 | 覆膜模板 | 5665 | 2024-08-15 | 2024-08-15 | 5 | 2024-08-16 06:35:43 | 2024-08-16 11:47:01 | 江苏九天光电科技有限公司 | 0 | 顾志明 |  | 1 | 0.19 | 3200 | 710 | 1 | JG1224070378212 |  | 1 |  | 是 | 是 | 416 | 2
覆膜 | JG122407037821 | JG1224070378211 | 0.165 | 710 | 4200 | 2442 | 510米操作侧25公分处1个 0.53平方毫米孔洞 | 明绿改性膜-1 | 九天覆膜-9 | 合格 | 让步接收 | 甲 | 顾志明,倪志宏 | 2218 | 1.101 | / | 30110014 | 铬钝化卷 | 0.1-SPCC | 30312001 | 双面钢塑复合卷 | 0.165-SPCC | 10 | MO002718 | MO002718-002-01 | FM001 | 覆膜模板 | 5665 | 2024-08-15 | 2024-08-15 | 3 | 2024-08-16 06:35:43 | 2024-08-16 11:47:01 | 江苏九天光电科技有限公司 | 0 | 顾志明 |  | 1 | 0.165 | 4200 | 710 | 1 | JG1224070378211 |  | 1 | K孔洞(510米操作侧25公分处1个 大小0.53平方毫米) | 是 | 是 | 416 | 2
覆膜铬卷翻包 | JG1224070289 | JG1224070289 | 0.15 | 610 | 7120 | 5110 | 尾300米内传动侧20公分振纹，并且中间有黄条印，卷芯200米振纹重，整卷传边5公分振纹 |  | 九天覆膜-8 | 合格 | 让步接收 | 乙 | 冯忠平,何志宏 | 5115 | 0.999 | 振纹严重，需翻包处理 |  |  |  | 30110011 | 铬钝化卷 | 0.15-SPCC | 10 | MO002365 | MO002365-004 | GDH001 | 铬钝化模板 | 5115 | 2024-08-05 | 2024-08-05 | 5 | 2024-08-15 17:26:56 | 2024-08-16 11:14:09 | 江苏九天光电科技有限公司 | 275311 | 何志宏 |  |  | 0.15 | 7130 | 610 | 1 | JG1224070289 | 振纹严重，需翻包处理 | 1 | Z振纹(尾300米内传动侧20顾客振纹，并且中间有黄条印，卷芯200米振纹重，整卷传边5公分振纹) | 是 | 是 | 1068 | 4
覆膜 | JG1224070664 | JG12240706643 | 0.25 | 610 | 4780 | 3514 | 卷芯第1胶带膜未划掉，下道注意。第1卷255米操20公分处1个约10公分的·虫斑，950米操边部5公分内小塑粒子较多，2160米传20公分处1个1公分的虫斑，内1000米操边来料撞伤约5毫米,第2卷；340米操上膜约25公分处1条膜起筋，来膜皱边造成。边缘效应，双边振纹约2公分,抗拉低318 | 明绿纯EAA膜 | 九天覆膜-8 | 合格 | 让步接收 | 甲 | 成防萍,徐新圣 | 3299 | 1.0652 | / |  |  |  | 30312017 | 双面钢塑复合卷 | 0.25-SPCC | 10 | MO002717 | MO002717-003-03 | FM001 | 覆膜模板 | 7113 | 2024-08-15 | 2024-08-15 | 5 | 2024-08-16 10:49:29 | 2024-08-16 11:05:44 | 江苏九天光电科技有限公司 | 294310 | 成防萍 |  | 1 | 0.25 | 4780 | 610 | 1 | JG12240706643 |  | 1 | C虫斑(卷芯第1胶带膜未划掉，下道注意。第1卷255米操作侧约20公分处1个约10公分的·虫斑，950米操作侧边部5公分内小塑粒子较多，2160米传动侧约20公分处1个1公分的虫斑，内1000米操边来料撞伤约5毫米),Q起筋(第2卷；340米操作侧上膜约25公分处1条膜起筋，来膜皱边造成。边缘效应，双边振纹约2公分) | 是 | 是 | 21 | 3
覆膜 | JG1224070664 | JG12240706642 | 0.25 | 610 | 2350 | 1710 | 1470米传动侧约10公分处1个7公分虫斑 | 明绿改性膜-2 | 九天覆膜-8 | 合格 | 让步接收 | 甲 | 成防萍,徐新圣 | 1605 | 1.0654 | / |  |  |  | 30312017 | 双面钢塑复合卷 | 0.25-SPCC | 10 | MO002717 | MO002717-003-02 | FM001 | 覆膜模板 | 7113 | 2024-08-15 | 2024-08-15 | 5 | 2024-08-16 10:49:29 | 2024-08-16 11:05:44 | 江苏九天光电科技有限公司 | 294310 | 成防萍 |  | 1 | 0.25 | 2350 | 610 | 1 | JG12240706642 |  | 1 | C虫斑(1470米传动侧约10公分处1个7公分虫斑) | 是 | 是 | 21 | 3
覆膜 | JG1224070664 | JG12240706641 | 0.25 | 610 | 3220 | 2352 | 2300米传动侧20公分处1个6公分的虫斑 | 明绿改性膜-2 | 九天覆膜-8 | 合格 | 让步接收 | 乙 | 何志宏,冯忠平 | 2208 | 1.0652 | / |  |  |  | 30312017 | 双面钢塑复合卷 | 0.25-SPCC | 10 | MO002717 | MO002717-003-01 | FM001 | 覆膜模板 | 7113 | 2024-08-15 | 2024-08-15 | 5 | 2024-08-16 10:49:29 | 2024-08-16 11:05:44 | 江苏九天光电科技有限公司 | 294310 | 成防萍 |  | 1 | 0.25 | 3220 | 610 | 1 | JG12240706641 |  | 1 | C虫斑(2300米传动侧20公分处1个6公分的虫斑) | 是 | 是 | 21 | 3
覆膜 | JG1224070668 | JG12240706683 | 0.25 | 610 | 3170 | 2355 | 色差条印边缘效应重 | 明绿改性膜-2 | 九天覆膜-5 | 合格 | 让步接收 | 甲 | 成防萍,徐新圣 | 2190 | 1.0753 | / | 30110011 | 铬钝化卷 | 0.15-SPCC | 30312017 | 双面钢塑复合卷 | 0.25-SPCC | 10 | MO002631 | MO002631-002-03 | FM001 | 覆膜模板 | 7151 | 2024-08-13 | 2024-08-13 | 5 | 2024-08-16 10:35:03 | 2024-08-16 10:43:35 | 江苏九天光电科技有限公司 | 0 | 成防萍 |  | 1 | 0.25 | 3170 | 610 | 1 | JG12240706683 |  | 1 | S色差条印(色差条印边缘效应重) | 是 | 是 | 10 | 2
覆膜 | JG1224070668 | JG12240706682 | 0.25 | 610 | 4780 | 3564 | 色差条印，边缘效应，双边发黄),Q起筋(第1卷；830米操边5毫米的塑粒子，30米传动侧约25公分1条膜起筋，1540-1550米下膜操作侧大片塑粒子，1890米传动侧约5公分处大塑粒子，2280米传动侧约12公分处3条膜起筋 | 明绿纯EAA膜 | 九天覆膜-5 | 合格 | 让步接收 | 甲 | 成防萍,徐新圣 | 3315 | 1.0751 | / |  |  |  | 30312017 | 双面钢塑复合卷 | 0.25-SPCC | 10 | MO002631 | MO002631-002-02 | FM001 | 覆膜模板 | 7151 | 2024-08-13 | 2024-08-13 | 5 | 2024-08-16 10:35:03 | 2024-08-16 10:43:35 | 江苏九天光电科技有限公司 | 0 | 成防萍 |  | 1 | 0.25 | 4780 | 610 | 1 | JG12240706682 |  | 1 | S色差条印(色差条印，边缘效应，双边发黄),Q起筋(第1卷；830米操边5毫米的塑粒子，30米传动侧约25公分1条膜起筋，1540-1550米下膜操作侧大片塑粒子，1890米传动侧约5公分处大塑粒子，2280米传动侧约12公分处3条膜起筋) | 是 | 是 | 10 | 2
覆膜 | JG1224070668 | JG12240706681 | 0.25 | 610 | 2380 | 1770 | 色差条印边缘效应发黄，尾部100米粘钢折印 | 明绿改性膜-2 | 九天覆膜-5 | 合格 | 让步接收 | 甲 | 成防萍,徐新圣 | 1646 | 1.0753 | / |  |  |  | 30312017 | 双面钢塑复合卷 | 0.25-SPCC | 10 | MO002631 | MO002631-002-01 | FM001 | 覆膜模板 | 7151 | 2024-08-13 | 2024-08-13 | 5 | 2024-08-16 10:35:03 | 2024-08-16 10:43:35 | 江苏九天光电科技有限公司 | 0 | 成防萍 |  | 1 | 0.25 | 2380 | 610 | 1 | JG12240706681 |  | 1 | S色差条印(色差条印边缘效应发黄，尾部100米粘钢折印) | 是 | 是 | 10 | 2
覆膜 | E24102-02-6 | L2YJF1240816-01 | 0.3 | 320 | 2090 | 426 | 400米传动侧6公分1黄斑 570米传动侧10公分连续黄斑 650米处传动侧15公分虫斑 790米处传动侧10公分黄斑 2030米处板面中间塑粒子顶伤 , 接班1400米 | 本色改性膜-1 | 九天覆膜-3 | 合格 | 让步接收 | 乙 | 李忠 | 376 | 1.133 | / |  |  |  | 30512007 | 双面铝塑复合卷 | 0.3-8011 | 10 | MO002665 | MO002665-019 | FM001 | 覆膜模板 | 376 | 2024-08-14 | 2024-08-14 | 5 | 2024-08-16 09:19:01 | 2024-08-16 10:20:42 | 江苏九天光电科技有限公司 | 290064 | 李忠 |  |  | 0.2 | 0 | 320 | 1 | E24102-02-6 |  | 1 | S色差(400米传动侧6公分1黄斑 570米传动侧10公分连续黄斑 650米处传动侧15公分虫斑 790米处传动侧10公分黄斑 2030米处板面中间已塑粒子 接班1400米) | 是 | 是 | 61 | 19
覆膜 | B20230819004 | B2JJF2240816-02 | 0.2 | 610 | 3020 | 1592 | S色差条印(色差条印，夹纸内废料) | 本色改性膜-1 | 九天覆膜-4 | 合格 | 让步接收 | 甲 | 成防萍 | 1441 | 1.1048 | / | 11030008 | 不锈钢卷 | 0.12*610-304 | 30412003 | 双面不锈钢塑复合卷 | 0.2-304 | 10 | MO002708 | MO002708-001-02 | FM001 | 覆膜模板 | 2940 | 2024-08-15 | 2024-08-15 | 5 | 2024-08-16 10:08:37 | 2024-08-16 10:15:31 | 江苏九天光电科技有限公司 | 294239 | 成防萍 |  | 1 | 0.2 | 3020 | 610 | 1 | B2JJF2240816-02 |  | 1 | S色差条印(色差条印，夹纸内废料) | 是 | 是 | 10 | 1
覆膜 | B20230819004 | B2JJF2240816-01 | 0.2 | 610 | 3150 | 1656 | S色差条印(色差条印，夹纸内废料) | 本色改性膜-1 | 九天覆膜-4 | 合格 | 合格品 | 甲 | 成防萍 | 1499 | 1.1047 | / | 11030008 | 不锈钢卷 | 0.12*610-304 | 30412003 | 双面不锈钢塑复合卷 | 0.2-304 | 10 | MO002708 | MO002708-001-01 | FM001 | 覆膜模板 | 2940 | 2024-08-15 | 2024-08-15 | 5 | 2024-08-16 10:08:37 | 2024-08-16 10:15:31 | 江苏九天光电科技有限公司 | 294239 | 成防萍 |  | 1 | 0.2 | 3150 | 610 | 1 | B2JJF2240816-01 |  | 1 | S色差条印(色差条印，夹纸内废料) | 是 | 是 | 10 | 1