## sheet1
工序名称 | 新卷号 | 批号 | 机组名称 | 工序状态 | 检验结果 | 班组 | 参与人 | 来料重量 | 出料重量 | 成材率 | 出料长度 | 出料厚度 | 出料宽度 | 工序要求 | 备注 | 来料编码 | 来料名称 | 来料规格 | 产品编码 | 产品名称 | 产品规格 | 膜名称 | 排序 | 主计划号 | 子计划号 | 工序流程编码 | 工序流程名称 | 工单需求 | 计划开始时间 | 计划结束时间 | 工单状态 | 开始时间 | 产出时间 | 组织名称 | 卷号ID | 操作工人 | 报工人 | 检验 | 来料厚度 | 来料长度 | 来料宽度 | 是否分卷 | 原卷号 | 工单要求 | 是否成品 | 不良现象 | 是否入库 | 入库审核 | 生产工时 | 工单行号
铬钝化 | JG12240706552 | JG1224070655 | 东方铬钝化750 | 合格 | 合格品 | 甲 | 周建锋 | 4875 | 4875 | 1 | 7220 | 0.15 | 610 | 0.15镀铬量80-100 |  | 30210011 | 光亮卷 | 0.15-SPCC | 30110011 | 铬钝化卷 | 0.15-SPCC |  | 10 | MO002618 | MO002618-020-02 | GDH001 | 铬钝化模板 | 7186 | 2024-08-13 | 2024-08-13 | 3 | 2024-08-18 07:29:31 | 2024-08-18 08:11:58 | 江苏东方九天新能源材料有限公司 |  | 倪兵 |  | 1 | 0.15 | 7220 | 610 | 1 | JG12240706552 |  | 1 | 来料板面色差，辊印亮斑点 |  |  |  | 20
铬钝化 | JG12240706551 | JG1224070655 | 东方铬钝化750 | 合格 | 合格品 | 甲 | 周建锋 | 2303 | 2303 | 1 | 3420 | 0.15 | 610 | 0.15镀铬量80-100 |  | 30210011 | 光亮卷 | 0.15-SPCC | 30110011 | 铬钝化卷 | 0.15-SPCC |  | 10 | MO002618 | MO002618-020-01 | GDH001 | 铬钝化模板 | 7186 | 2024-08-13 | 2024-08-13 | 3 | 2024-08-18 07:29:31 | 2024-08-18 08:11:58 | 江苏东方九天新能源材料有限公司 |  | 倪兵 |  | 1 | 0.15 | 3420 | 610 | 1 | JG12240706551 |  | 1 | 来料板面辊印，色差振纹 |  |  |  | 20
铬钝化 | DL122407001321 | DL122407001321 | 东方铬钝化750 | 合格 | 合格品 | 甲 | 周建锋 | 2734 | 2729 | 0.9982 | 4650 | 0.125 | 610 | 0.15镀铬量80-100 | 来料 白斑 色差 辊印 | 30210004 | 光亮卷 | 0.125-SPCC | 30110004 | 铬钝化卷 | 0.125-SPCC |  | 10 | MO002618 | MO002618-003 | GDH001 | 铬钝化模板 | 2734 | 2024-08-13 | 2024-08-13 | 3 | 2024-08-18 06:50:58 | 2024-08-18 07:29:13 | 江苏东方九天新能源材料有限公司 | 289097 | 倪兵 |  |  | 0.125 | 4650 | 610 | 1 | DL122407001321 |  | 1 | 来料 白斑 色差 辊印 | 否 | 否 |  | 3
铬钝化 | JL0024040130-22 | JL0024040130-22 | 东方铬钝化750 | 合格 | 合格品 | 甲 | 周建锋 | 2908 | 2901 | 0.9976 | 4910 | 0.125 | 610 | 0.15镀铬量80-100 | 内50米左右来料板面顶伤印 白斑 色差 辊印 | 30210004 | 光亮卷 | 0.125-SPCC | 30110004 | 铬钝化卷 | 0.125-SPCC |  | 10 | MO002618 | MO002618-001 | GDH001 | 铬钝化模板 | 2908 | 2024-08-13 | 2024-08-13 | 3 | 2024-08-18 06:15:54 | 2024-08-18 06:50:39 | 江苏东方九天新能源材料有限公司 | 289083 | 倪兵 |  |  | 0.125 | 4910 | 610 | 1 | JL0024040130-22 |  | 1 | 内50米左右来料板面顶伤印 白斑 色差 辊印 | 否 | 否 |  | 1
铬钝化 | JL0024040026022 | JL0024040026022 | 东方铬钝化750 | 合格 | 合格品 | 甲 | 周建锋 | 2664 | 2653 | 0.9959 | 4580 | 0.125 | 610 | 0.15镀铬量80-100 | 来料 白斑 色差 辊印 | 30210004 | 光亮卷 | 0.125-SPCC | 30110004 | 铬钝化卷 | 0.125-SPCC |  | 10 | MO002618 | MO002618-007 | GDH001 | 铬钝化模板 | 2664 | 2024-08-13 | 2024-08-13 | 3 | 2024-08-18 05:41:51 | 2024-08-18 06:15:26 | 江苏东方九天新能源材料有限公司 | 289101 | 倪兵 |  |  | 0.125 | 4600 | 610 | 1 | JL0024040026022 |  | 1 | 来料 白斑 色差 辊印 | 否 | 否 |  | 7
铬钝化 | DL122407001412 | DL122407001412 | 东方铬钝化750 | 合格 | 合格品 | 甲 | 周建锋 | 2630 | 2625 | 0.9981 | 4480 | 0.125 | 610 | 0.15镀铬量80-100 | 来料 白斑 色差 辊印 | 30210004 | 光亮卷 | 0.125-SPCC | 30110004 | 铬钝化卷 | 0.125-SPCC |  | 10 | MO002618 | MO002618-006 | GDH001 | 铬钝化模板 | 2630 | 2024-08-13 | 2024-08-13 | 3 | 2024-08-18 05:07:48 | 2024-08-18 05:41:34 | 江苏东方九天新能源材料有限公司 | 289100 | 倪兵 |  |  | 0.125 | 4490 | 610 | 1 | DL122407001412 |  | 1 | 来料 白斑 色差 辊印 | 否 | 否 |  | 6
铬钝化 | JL0024040025022 | JL0024040025022 | 东方铬钝化750 | 合格 | 合格品 | 甲 | 周建锋 | 2984 | 2975 | 0.997 | 5130 | 0.125 | 610 | 0.15镀铬量80-100 | 来料 亮斑点 白斑 色差 辊印 | 30210004 | 光亮卷 | 0.125-SPCC | 30110004 | 铬钝化卷 | 0.125-SPCC |  | 10 | MO002618 | MO002618-008 | GDH001 | 铬钝化模板 | 2984 | 2024-08-13 | 2024-08-13 | 3 | 2024-08-18 04:32:29 | 2024-08-18 05:07:28 | 江苏东方九天新能源材料有限公司 | 289102 | 倪兵 |  |  | 0.125 | 5130 | 610 | 1 | JL0024040025022 |  | 1 | 来料 亮斑点 白斑 色差 辊印 | 否 | 否 |  | 8
铬钝化 | DL122407001322 | DL122407001322 | 东方铬钝化750 | 合格 | 合格品 | 甲 | 周建锋 | 2694 | 2691 | 0.9989 | 4580 | 0.125 | 610 | 、 | 来料板面色差，辊印，亮斑，白斑 | 30210004 | 光亮卷 | 0.125-SPCC | 30110004 | 铬钝化卷 | 0.125-SPCC |  | 10 | MO002504 | MO002504-033 | GDH001 | 铬钝化模板 | 2694 | 2024-08-09 | 2024-08-09 | 3 | 2024-08-18 03:53:58 | 2024-08-18 04:32:11 | 江苏东方九天新能源材料有限公司 | 285437 | 倪兵 |  |  | 0.125 | 4600 | 610 | 1 | DL122407001322 |  | 1 | 来料板面色差，辊印，亮斑，白斑 | 否 | 否 |  | 33
铬钝化 | JL0024040027021 | JL0024040027021 | 东方铬钝化750 | 合格 | 让步接收 | 甲 | 周建锋 | 3004 | 3003 | 0.9997 | 5090 | 0.125 | 610 | 0.15镀铬量80-100 | 4720米横向606mm孔洞（0.23mm2） | 30210004 | 光亮卷 | 0.125-SPCC | 30110004 | 铬钝化卷 | 0.125-SPCC |  | 10 | MO002618 | MO002618-004 | GDH001 | 铬钝化模板 | 3004 | 2024-08-13 | 2024-08-13 | 5 | 2024-08-18 03:13:00 | 2024-08-18 03:53:40 | 江苏东方九天新能源材料有限公司 | 289098 | 倪兵 |  |  | 0.125 | 5100 | 610 | 1 | JL0024040027021 |  | 1 | 来料板面色差，辊印，亮斑，白斑，4720米横向606，大小0.23 | 是 | 是 | 40 | 4
铬钝化 | DL122407001422 | DL122407001422 | 东方铬钝化750 | 合格 | 合格品 | 甲 | 周建锋 | 2726 | 2723 | 0.9989 | 4640 | 0.125 | 610 | 、 |  | 30210004 | 光亮卷 | 0.125-SPCC | 30110004 | 铬钝化卷 | 0.125-SPCC |  | 10 | MO002504 | MO002504-034 | GDH001 | 铬钝化模板 | 2726 | 2024-08-09 | 2024-08-09 | 5 | 2024-08-18 02:37:14 | 2024-08-18 03:12:44 | 江苏东方九天新能源材料有限公司 | 285439 | 倪兵 |  |  | 0.125 | 4650 | 610 | 1 | DL122407001422 |  | 1 |  | 是 | 是 | 35 | 34
铬钝化 | JG12240706922 | JG1224070692 | 东方铬钝化750 | 合格 | 合格品 | 甲 | 周建锋 | 3315 | 3315 | 1 | 4760 | 0.15 | 610 | 0.15镀铬量80-100 |  | 30210011 | 光亮卷 | 0.15-SPCC | 30110011 | 铬钝化卷 | 0.15-SPCC |  | 10 | MO002715 | MO002715-006-02 | GDH001 | 铬钝化模板 | 6608 | 2024-08-15 | 2024-08-15 | 5 | 2024-08-18 01:28:45 | 2024-08-18 02:36:58 | 江苏东方九天新能源材料有限公司 |  | 倪兵 |  | 1 | 0.15 | 4760 | 610 | 1 | JG12240706922 |  | 1 |  | 是 | 是 | 102 | 6
铬钝化 | JG12240706921 | JG1224070692 | 东方铬钝化750 | 合格 | 合格品 | 甲 | 周建锋 | 3285 | 3285 | 1 | 4700 | 0.15 | 610 | 0.15镀铬量80-100 |  | 30210011 | 光亮卷 | 0.15-SPCC | 30110011 | 铬钝化卷 | 0.15-SPCC |  | 10 | MO002715 | MO002715-006-01 | GDH001 | 铬钝化模板 | 6608 | 2024-08-15 | 2024-08-15 | 5 | 2024-08-18 01:28:45 | 2024-08-18 02:36:58 | 江苏东方九天新能源材料有限公司 |  | 倪兵 |  | 1 | 0.15 | 4700 | 610 | 1 | JG12240706921 |  | 1 |  | 是 | 是 | 102 | 6
铬钝化 | JG12240706562 | JG1224070656 | 东方铬钝化750 | 合格 | 合格品 | 乙 | 李澍 | 2260 | 2259 | 0.9996 | 3270 | 0.15 | 610 | 0.15镀铬量80-100 |  | 30210011 | 光亮卷 | 0.15-SPCC | 30110011 | 铬钝化卷 | 0.15-SPCC |  | 10 | MO002520 | MO002520-004-02 | GDH001 | 铬钝化模板 | 7206 | 2024-08-10 | 2024-08-10 | 5 | 2024-08-18 00:08:33 | 2024-08-18 01:27:48 | 江苏东方九天新能源材料有限公司 |  | 李澍 |  | 1 | 0.15 | 3270 | 610 | 1 | JG12240706562 |  | 1 |  | 是 | 是 | 118 | 4
铬钝化 | JG12240706561 | JG1224070656 | 东方铬钝化750 | 合格 | 合格品 | 乙 | 李澍 | 4946 | 4945 | 0.9998 | 7150 | 0.15 | 610 | 0.15镀铬量80-100 |  | 30210011 | 光亮卷 | 0.15-SPCC | 30110011 | 铬钝化卷 | 0.15-SPCC |  | 10 | MO002520 | MO002520-004-01 | GDH001 | 铬钝化模板 | 7206 | 2024-08-10 | 2024-08-10 | 5 | 2024-08-18 00:08:33 | 2024-08-18 01:27:48 | 江苏东方九天新能源材料有限公司 |  | 李澍 |  | 1 | 0.15 | 7150 | 610 | 1 | JG12240706561 |  | 1 |  | 是 | 是 | 118 | 4
铬钝化 | JG1224070537 | JG1224070537 | 东方铬钝化750 | 合格 | 让步接收 | 乙 | 李澍 | 6550 | 6543 | 0.9989 | 9580 | 0.15 | 610 | 、 | 白斑 | 30210011 | 光亮卷 | 0.15-SPCC | 30110011 | 铬钝化卷 | 0.15-SPCC |  | 10 | MO002504 | MO002504-003 | GDH001 | 铬钝化模板 | 6550 | 2024-08-09 | 2024-08-09 | 5 | 2024-08-17 23:35:39 | 2024-08-18 00:08:21 | 江苏东方九天新能源材料有限公司 | 285417 | 李澍 |  |  | 0.15 | 9540 | 610 | 1 | JG1224070537 |  | 1 | 白斑 辊印 条印 | 是 | 是 | 33 | 3
铬钝化 | JG9124080037 | JG9124080037 | 东方铬钝化750 | 合格 | 让步接收 | 乙 | 李澍 | 6300 | 6283 | 0.9973 | 8740 | 0.15 | 610 | 0.15镀铬量80-100 | 白斑 | 30210011 | 光亮卷 | 0.15-SPCC | 30110011 | 铬钝化卷 | 0.15-SPCC |  | 10 | MO002715 | MO002715-001 | GDH001 | 铬钝化模板 | 6300 | 2024-08-15 | 2024-08-15 | 5 | 2024-08-17 23:09:03 | 2024-08-17 23:35:25 | 江苏东方九天新能源材料有限公司 | 293203 | 李澍 |  |  | 0.15 | 0 | 610 | 1 | JG9124080037 |  | 1 | 白斑 辊印 条印 色差 | 是 | 是 | 26 | 1
铬钝化 | JG1224070309 | JG1224070309 | 东方铬钝化750 | 合格 | 让步接收 | 乙 | 李澍 | 5082 | 5057 | 0.9951 | 7250 | 0.15 | 610 | / | 亮斑 | 30210011 | 光亮卷 | 0.15-SPCC | 30110011 | 铬钝化卷 | 0.15-SPCC |  | 10 | MO002628 | MO002628-011 | GDH001 | 铬钝化模板 | 5082 | 2024-08-13 | 2024-08-13 | 5 | 2024-08-17 21:02:19 | 2024-08-17 23:08:47 | 江苏东方九天新能源材料有限公司 | 289281 | 李澍 |  |  | 0.15 | 7210 | 610 | 1 | JG1224070309 |  | 1 | 白斑 辊印 条印 亮斑 | 是 | 是 | 126 | 11
铬钝化 | JG12240705692 | JG1224070569 | 东方铬钝化750 | 合格 | 合格品 | 乙 | 李澍 | 2958 | 3035 | 1.026 | 4400 | 0.15 | 610 | 0.15镀铬量80-100 |  | 30210011 | 光亮卷 | 0.15-SPCC | 30110011 | 铬钝化卷 | 0.15-SPCC |  | 10 | MO002618 | MO002618-023-02 | GDH001 | 铬钝化模板 | 6526 | 2024-08-13 | 2024-08-13 | 5 | 2024-08-17 21:01:16 | 2024-08-17 21:02:09 | 江苏东方九天新能源材料有限公司 |  | 李澍 |  | 1 | 0.15 | 4400 | 610 | 1 | JG12240705692 |  | 1 | 忽悠 白斑 条印 | 是 | 是 | 1 | 23
铬钝化 | JG12240705691 | JG1224070569 | 东方铬钝化750 | 合格 | 合格品 | 乙 | 李澍 | 3568 | 3661 | 1.0261 | 5300 | 0.15 | 610 | 0.15镀铬量80-100 |  | 30210011 | 光亮卷 | 0.15-SPCC | 30110011 | 铬钝化卷 | 0.15-SPCC |  | 10 | MO002618 | MO002618-023-01 | GDH001 | 铬钝化模板 | 6526 | 2024-08-13 | 2024-08-13 | 5 | 2024-08-17 21:01:16 | 2024-08-17 21:02:09 | 江苏东方九天新能源材料有限公司 |  | 李澍 |  | 1 | 0.15 | 5300 | 610 | 1 | JG12240705691 |  | 1 | 辊印 白斑 条印 | 是 | 是 | 1 | 23
铬钝化 | JG912407002312 | JG91240700231 | 东方铬钝化750 | 合格 | 合格品 | 乙 | 李澍 | 2116 | 2113 | 0.9986 | 4470 | 0.1 | 630 | 0.15规格镀铬量80-100 |  | 30210015 | 光亮卷 | 0.1-SPCC | 30110014 | 铬钝化卷 | 0.1-SPCC |  | 10 | MO002694 | MO002694-005-02 | GDH001 | 铬钝化模板 | 4224 | 2024-08-14 | 2024-08-14 | 5 | 2024-08-17 19:31:23 | 2024-08-17 21:00:48 | 江苏东方九天新能源材料有限公司 |  | 李澍 |  | 1 | 0.1 | 4470 | 630 | 1 | JG912407002312 |  | 1 |  | 是 | 是 | 133 | 5
铬钝化 | JG912407002311 | JG91240700231 | 东方铬钝化750 | 合格 | 合格品 | 乙 | 李澍 | 2108 | 2105 | 0.9986 | 4430 | 0.1 | 630 | 0.15规格镀铬量80-100 |  | 30210015 | 光亮卷 | 0.1-SPCC | 30110014 | 铬钝化卷 | 0.1-SPCC |  | 10 | MO002694 | MO002694-005-01 | GDH001 | 铬钝化模板 | 4224 | 2024-08-14 | 2024-08-14 | 5 | 2024-08-17 19:31:23 | 2024-08-17 21:00:48 | 江苏东方九天新能源材料有限公司 |  | 李澍 |  | 1 | 0.1 | 4430 | 630 | 1 | JG912407002311 |  | 1 |  | 是 | 是 | 133 | 5
铬钝化 | JG912407000912 | JG91240700091 | 东方铬钝化750 | 合格 | 合格品 | 乙 | 李澍 | 1951 | 1819 | 0.9323 | 3820 | 0.1 | 630 | 0.15规格镀铬量80-100 |  | 30210015 | 光亮卷 | 0.1-SPCC | 30110014 | 铬钝化卷 | 0.1-SPCC |  | 10 | MO002694 | MO002694-007-02 | GDH001 | 铬钝化模板 | 4226 | 2024-08-14 | 2024-08-14 | 5 | 2024-08-17 19:30:37 | 2024-08-17 19:31:14 | 江苏东方九天新能源材料有限公司 |  | 李澍 |  | 1 | 0.1 | 3820 | 630 | 1 | JG912407000912 |  | 1 |  | 是 | 是 | 1 | 7
铬钝化 | JG912407000911 | JG91240700091 | 东方铬钝化750 | 合格 | 合格品 | 乙 | 李澍 | 2275 | 2121 | 0.9323 | 4450 | 0.1 | 630 | 0.15规格镀铬量80-100 |  | 30210015 | 光亮卷 | 0.1-SPCC | 30110014 | 铬钝化卷 | 0.1-SPCC |  | 10 | MO002694 | MO002694-007-01 | GDH001 | 铬钝化模板 | 4226 | 2024-08-14 | 2024-08-14 | 5 | 2024-08-17 19:30:37 | 2024-08-17 19:31:14 | 江苏东方九天新能源材料有限公司 |  | 李澍 |  | 1 | 0.1 | 4450 | 630 | 1 | JG912407000911 |  | 1 |  | 是 | 是 | 1 | 7
铬钝化 | JG912407001124 | JG91240700112 | 东方铬钝化750 | 合格 | 合格品 | 乙 | 李澍 | 1590 | 1585 | 0.9969 | 3370 | 0.1 | 630 | 0.15规格镀铬量80-100 |  | 30210015 | 光亮卷 | 0.1-SPCC | 30110014 | 铬钝化卷 | 0.1-SPCC |  | 10 | MO002694 | MO002694-001-04 | GDH001 | 铬钝化模板 | 6234 | 2024-08-14 | 2024-08-14 | 5 | 2024-08-17 07:57:18 | 2024-08-17 10:58:59 | 江苏东方九天新能源材料有限公司 |  | 李澍 |  | 1 | 0.1 | 3370 | 630 | 1 | JG912407001124 |  | 1 |  | 是 | 是 | 226 | 1
铬钝化 | JG912407001123 | JG91240700112 | 东方铬钝化750 | 合格 | 合格品 | 乙 | 李澍 | 1549 | 1545 | 0.9974 | 3280 | 0.1 | 630 | 0.15规格镀铬量80-100 |  | 30210015 | 光亮卷 | 0.1-SPCC | 30110014 | 铬钝化卷 | 0.1-SPCC |  | 10 | MO002694 | MO002694-001-03 | GDH001 | 铬钝化模板 | 6234 | 2024-08-14 | 2024-08-14 | 5 | 2024-08-17 07:57:18 | 2024-08-17 10:58:59 | 江苏东方九天新能源材料有限公司 |  | 李澍 |  | 1 | 0.1 | 3280 | 630 | 1 | JG912407001123 |  | 1 |  | 是 | 是 | 226 | 1
铬钝化 | JG912407001122 | JG91240700112 | 东方铬钝化750 | 合格 | 合格品 | 乙 | 李澍 | 1549 | 1545 | 0.9974 | 3280 | 0.1 | 630 | 0.15规格镀铬量80-100 |  | 30210015 | 光亮卷 | 0.1-SPCC | 30110014 | 铬钝化卷 | 0.1-SPCC |  | 10 | MO002694 | MO002694-001-02 | GDH001 | 铬钝化模板 | 6234 | 2024-08-14 | 2024-08-14 | 5 | 2024-08-17 07:57:18 | 2024-08-17 10:58:59 | 江苏东方九天新能源材料有限公司 |  | 李澍 |  | 1 | 0.1 | 3280 | 630 | 1 | JG912407001122 |  | 1 |  | 是 | 是 | 226 | 1
铬钝化 | JG912407001121 | JG91240700112 | 东方铬钝化750 | 合格 | 合格品 | 乙 | 李澍 | 1545 | 1541 | 0.9974 | 3280 | 0.1 | 630 | 0.15规格镀铬量80-100 |  | 30210015 | 光亮卷 | 0.1-SPCC | 30110014 | 铬钝化卷 | 0.1-SPCC |  | 10 | MO002694 | MO002694-001-01 | GDH001 | 铬钝化模板 | 6234 | 2024-08-14 | 2024-08-14 | 5 | 2024-08-17 07:57:18 | 2024-08-17 10:58:59 | 江苏东方九天新能源材料有限公司 |  | 李澍 |  | 1 | 0.1 | 3280 | 630 | 1 | JG912407001121 |  | 1 |  | 是 | 是 | 226 | 1