## sheet1
工序名称 | 新卷号 | 批号 | 机组名称 | 工序状态 | 检验结果 | 班组 | 参与人 | 来料重量 | 出料重量 | 成材率 | 出料长度 | 出料厚度 | 出料宽度 | 工序要求 | 备注 | 来料编码 | 来料名称 | 来料规格 | 产品编码 | 产品名称 | 产品规格 | 膜名称 | 排序 | 主计划号 | 子计划号 | 工序流程编码 | 工序流程名称 | 工单需求 | 计划开始时间 | 计划结束时间 | 工单状态 | 开始时间 | 产出时间 | 组织名称 | 卷号ID | 操作工人 | 报工人 | 检验 | 来料厚度 | 来料长度 | 来料宽度 | 是否分卷 | 原卷号 | 工单要求 | 是否成品 | 不良现象 | 是否入库 | 入库审核 | 生产工时 | 工单行号
铬钝化 | JG12240707042 | JG12240707042 | 东方铬钝化950 | 合格 | 合格品 | 乙 | 李志祥 | 4340 | 4281 | 0.9864 | 7520 | 0.1 | 760 | / | 孔洞1540米0.35操侧215 乳化斑 偶有黄斑 | 30210015 | 光亮卷 | 0.1-SPCC | 30110014 | 铬钝化卷 | 0.1-SPCC |  | 10 | MO002770 | MO002770-001 | GDH001 | 铬钝化模板 | 4340 | 2024-08-17 | 2024-08-17 | 3 | 2024-08-18 12:01:15 | 2024-08-18 12:04:50 | 江苏东方九天新能源材料有限公司 | 295345 | 李志祥 |  |  | 0.1 | 7580 | 760 | 1 | JG12240707042 |  | 1 | 孔洞1540米0.35操侧215 乳化斑 偶有黄斑 | 否 | 否 |  | 1
铬钝化 | JG122407033813 | JG12240703381 | 东方铬钝化950 | 合格 | 合格品 | 乙 | 李志祥 | 2493 | 2489 | 0.9984 | 4340 | 0.1 | 760 | / |  | 30210015 | 光亮卷 | 0.1-SPCC | 30110014 | 铬钝化卷 | 0.1-SPCC |  | 10 | MO002770 | MO002770-007-03 | GDH001 | 铬钝化模板 | 7530 | 2024-08-17 | 2024-08-17 | 3 | 2024-08-18 09:30:12 | 2024-08-18 10:55:38 | 江苏东方九天新能源材料有限公司 |  | 李志祥 |  | 1 | 0.1 | 4340 | 760 | 1 | JG122407033813 |  | 1 | 色差条印乳化斑 |  |  |  | 7
铬钝化 | JG122407033812 | JG12240703381 | 东方铬钝化950 | 合格 | 合格品 | 乙 | 李志祥 | 2519 | 2515 | 0.9984 | 4370 | 0.1 | 760 | / |  | 30210015 | 光亮卷 | 0.1-SPCC | 30110014 | 铬钝化卷 | 0.1-SPCC |  | 10 | MO002770 | MO002770-007-02 | GDH001 | 铬钝化模板 | 7530 | 2024-08-17 | 2024-08-17 | 3 | 2024-08-18 09:30:12 | 2024-08-18 10:55:38 | 江苏东方九天新能源材料有限公司 |  | 李志祥 |  | 1 | 0.1 | 4370 | 760 | 1 | JG122407033812 |  | 1 | 色差条印乳化斑 |  |  |  | 7
铬钝化 | JG122407033811 | JG12240703381 | 东方铬钝化950 | 合格 | 合格品 | 乙 | 李志祥 | 2519 | 2515 | 0.9984 | 4370 | 0.1 | 760 | / |  | 30210015 | 光亮卷 | 0.1-SPCC | 30110014 | 铬钝化卷 | 0.1-SPCC |  | 10 | MO002770 | MO002770-007-01 | GDH001 | 铬钝化模板 | 7530 | 2024-08-17 | 2024-08-17 | 3 | 2024-08-18 09:30:12 | 2024-08-18 10:55:38 | 江苏东方九天新能源材料有限公司 |  | 李志祥 |  | 1 | 0.1 | 4370 | 760 | 1 | JG122407033811 |  | 1 | 色差条印乳化斑 |  |  |  | 7
铬钝化 | JG122407031822 | JG12240703182 | 东方铬钝化950 | 合格 | 合格品 | 甲 | 韩康 | 3485 | 3467 | 0.9948 | 6000 | 0.1 | 760 | / |  | 30210015 | 光亮卷 | 0.1-SPCC | 30110014 | 铬钝化卷 | 0.1-SPCC |  | 10 | MO002770 | MO002770-013-02 | GDH001 | 铬钝化模板 | 5840 | 2024-08-17 | 2024-08-17 | 3 | 2024-08-18 08:09:46 | 2024-08-18 09:29:22 | 江苏东方九天新能源材料有限公司 |  | 孙槐兵 |  | 1 | 0.1 | 6000 | 760 | 1 | JG122407031822 |  | 1 | 5505米操134大小0.44 |  |  |  | 13
铬钝化 | JG122407031821 | JG12240703182 | 东方铬钝化950 | 合格 | 合格品 | 甲 | 韩康 | 2355 | 2343 | 0.9949 | 4050 | 0.1 | 760 | / |  | 30210015 | 光亮卷 | 0.1-SPCC | 30110014 | 铬钝化卷 | 0.1-SPCC |  | 10 | MO002770 | MO002770-013-01 | GDH001 | 铬钝化模板 | 5840 | 2024-08-17 | 2024-08-17 | 3 | 2024-08-18 08:09:46 | 2024-08-18 09:29:22 | 江苏东方九天新能源材料有限公司 |  | 孙槐兵 |  | 1 | 0.1 | 4050 | 760 | 1 | JG122407031821 |  | 1 |  |  |  |  | 13
铬钝化 | JG122407031422 | JG12240703142 | 东方铬钝化950 | 合格 | 合格品 | 甲 | 韩康 | 2815 | 2735 | 0.9716 | 4790 | 0.1 | 760 | / |  | 30210015 | 光亮卷 | 0.1-SPCC | 30110014 | 铬钝化卷 | 0.1-SPCC |  | 10 | MO002770 | MO002770-010-02 | GDH001 | 铬钝化模板 | 5750 | 2024-08-17 | 2024-08-17 | 5 | 2024-08-18 08:03:08 | 2024-08-18 08:09:16 | 江苏东方九天新能源材料有限公司 |  | 孙槐兵 |  | 1 | 0.1 | 4790 | 760 | 1 | JG122407031422 |  | 1 |  | 是 | 是 | 9 | 10
铬钝化 | JG122407031421 | JG12240703142 | 东方铬钝化950 | 合格 | 合格品 | 甲 | 韩康 | 2935 | 2851 | 0.9714 | 4980 | 0.1 | 760 | / |  | 30210015 | 光亮卷 | 0.1-SPCC | 30110014 | 铬钝化卷 | 0.1-SPCC |  | 10 | MO002770 | MO002770-010-01 | GDH001 | 铬钝化模板 | 5750 | 2024-08-17 | 2024-08-17 | 5 | 2024-08-18 08:03:08 | 2024-08-18 08:09:16 | 江苏东方九天新能源材料有限公司 |  | 孙槐兵 |  | 1 | 0.1 | 4980 | 760 | 1 | JG122407031421 |  | 1 |  | 是 | 是 | 9 | 10
铬钝化 | JG12240800072 | JG12240800072 | 东方铬钝化950 | 合格 | 合格品 | 甲 | 韩康 | 6580 | 6553 | 0.9959 | 12420 | 0.1 | 710 | / | S色差(色差 条印 白斑) | 30210015 | 光亮卷 | 0.1-SPCC | 30110014 | 铬钝化卷 | 0.1-SPCC |  | 10 | MO002773 | MO002773-001 | GDH001 | 铬钝化模板 | 6580 | 2024-08-17 | 2024-08-17 | 5 | 2024-08-18 07:07:55 | 2024-08-18 07:08:55 | 江苏东方九天新能源材料有限公司 | 295361 | 孙槐兵 |  |  | 0.1 | 12580 | 710 | 1 | JG12240800072 |  | 1 | S色差(色差 条印 白斑) | 是 | 是 | 1 | 1
铬钝化 | JG12240707172 | JG12240707172 | 东方铬钝化950 | 合格 | 合格品 | 甲 | 韩康 | 6560 | 6545 | 0.9977 | 12410 | 0.1 | 710 | / | S色差(色差 条印 白斑 ) | 30210015 | 光亮卷 | 0.1-SPCC | 30110014 | 铬钝化卷 | 0.1-SPCC |  | 10 | MO002773 | MO002773-004 | GDH001 | 铬钝化模板 | 6560 | 2024-08-17 | 2024-08-17 | 5 | 2024-08-18 05:37:47 | 2024-08-18 05:38:44 | 江苏东方九天新能源材料有限公司 | 295364 | 孙槐兵 |  |  | 0.1 | 12560 | 710 | 1 | JG12240707172 |  | 1 | S色差(色差 条印 白斑 ) | 是 | 是 | 1 | 4
铬钝化 | JG122407070822 | JG12240707082 | 东方铬钝化950 | 合格 | 合格品 | 甲 | 韩康 | 3543 | 3507 | 0.9898 | 6210 | 0.1 | 760 | / |  | 30210015 | 光亮卷 | 0.1-SPCC | 30110014 | 铬钝化卷 | 0.1-SPCC |  | 10 | MO002770 | MO002770-008-02 | GDH001 | 铬钝化模板 | 5900 | 2024-08-17 | 2024-08-17 | 5 | 2024-08-18 02:58:01 | 2024-08-18 04:07:38 | 江苏东方九天新能源材料有限公司 |  | 孙槐兵 |  | 1 | 0.1 | 6210 | 760 | 1 | JG122407070822 |  | 1 | S色差(色差 条印) | 是 | 是 | 103 | 8
铬钝化 | JG122407070821 | JG12240707082 | 东方铬钝化950 | 合格 | 合格品 | 甲 | 韩康 | 2357 | 2333 | 0.9898 | 4120 | 0.1 | 760 | / |  | 30210015 | 光亮卷 | 0.1-SPCC | 30110014 | 铬钝化卷 | 0.1-SPCC |  | 10 | MO002770 | MO002770-008-01 | GDH001 | 铬钝化模板 | 5900 | 2024-08-17 | 2024-08-17 | 5 | 2024-08-18 02:58:01 | 2024-08-18 04:07:38 | 江苏东方九天新能源材料有限公司 |  | 孙槐兵 |  | 1 | 0.1 | 4120 | 760 | 1 | JG122407070821 |  | 1 | S色差(色差 条印) | 是 | 是 | 103 | 8
铬钝化 | JG1224070342213 | JG122407034221 | 东方铬钝化950 | 合格 | 让步接收 | 甲 | 韩康 | 2530 | 2519 | 0.9957 | 4410 | 0.1 | 760 | / | 边部水锈斑，黄斑 | 30210015 | 光亮卷 | 0.1-SPCC | 30110014 | 铬钝化卷 | 0.1-SPCC |  | 10 | MO002770 | MO002770-003-03 | GDH001 | 铬钝化模板 | 7710 | 2024-08-17 | 2024-08-17 | 5 | 2024-08-18 02:20:35 | 2024-08-18 02:55:01 | 江苏东方九天新能源材料有限公司 |  | 孙槐兵 |  | 1 | 0.1 | 4410 | 760 | 1 | JG1224070342213 |  | 1 | S色差(色差 来料边部水锈斑 黄斑4310-4340米6个孔洞 横向193.6-266.6 大小0.18-0.53) | 是 | 是 | 46 | 3
铬钝化 | JG1224070342212 | JG122407034221 | 东方铬钝化950 | 合格 | 让步接收 | 甲 | 韩康 | 2588 | 2577 | 0.9957 | 4490 | 0.1 | 760 | / | 边部水锈斑，黄斑 | 30210015 | 光亮卷 | 0.1-SPCC | 30110014 | 铬钝化卷 | 0.1-SPCC |  | 10 | MO002770 | MO002770-003-02 | GDH001 | 铬钝化模板 | 7710 | 2024-08-17 | 2024-08-17 | 5 | 2024-08-18 02:20:35 | 2024-08-18 02:55:01 | 江苏东方九天新能源材料有限公司 |  | 孙槐兵 |  | 1 | 0.1 | 4490 | 760 | 1 | JG1224070342212 |  | 1 | S色差(色差 来料边部水锈斑 黄斑) | 是 | 是 | 46 | 3
铬钝化 | JG1224070342211 | JG122407034221 | 东方铬钝化950 | 合格 | 让步接收 | 甲 | 韩康 | 2592 | 2581 | 0.9958 | 4490 | 0.1 | 760 | / | 边部水锈斑 | 30210015 | 光亮卷 | 0.1-SPCC | 30110014 | 铬钝化卷 | 0.1-SPCC |  | 10 | MO002770 | MO002770-003-01 | GDH001 | 铬钝化模板 | 7710 | 2024-08-17 | 2024-08-17 | 5 | 2024-08-18 02:20:35 | 2024-08-18 02:55:01 | 江苏东方九天新能源材料有限公司 |  | 孙槐兵 |  | 1 | 0.1 | 4490 | 760 | 1 | JG1224070342211 |  | 1 | S色差(色差 来料边部水锈斑 黄斑) | 是 | 是 | 46 | 3
铬钝化 | JG122407070512 | JG12240707051 | 东方铬钝化950 | 合格 | 合格品 | 乙 | 李志祥 | 4214 | 4175 | 0.9907 | 7320 | 0.1 | 760 | / |  | 30210015 | 光亮卷 | 0.1-SPCC | 30110014 | 铬钝化卷 | 0.1-SPCC |  | 10 | MO002770 | MO002770-009-02 | GDH001 | 铬钝化模板 | 6690 | 2024-08-17 | 2024-08-17 | 5 | 2024-08-17 23:58:50 | 2024-08-18 01:20:50 | 江苏东方九天新能源材料有限公司 |  | 陈猛 |  | 1 | 0.1 | 7320 | 760 | 1 | JG122407070512 |  | 1 | 色差 条印 | 是 | 是 | 123 | 9
铬钝化 | JG122407070511 | JG12240707051 | 东方铬钝化950 | 合格 | 合格品 | 乙 | 李志祥 | 2476 | 2453 | 0.9907 | 4290 | 0.1 | 760 | / |  | 30210015 | 光亮卷 | 0.1-SPCC | 30110014 | 铬钝化卷 | 0.1-SPCC |  | 10 | MO002770 | MO002770-009-01 | GDH001 | 铬钝化模板 | 6690 | 2024-08-17 | 2024-08-17 | 5 | 2024-08-17 23:58:50 | 2024-08-18 01:20:50 | 江苏东方九天新能源材料有限公司 |  | 陈猛 |  | 1 | 0.1 | 4290 | 760 | 1 | JG122407070511 |  | 1 | 色差 条印 | 是 | 是 | 123 | 9
铬钝化 | JG12240800191 | JG12240800191 | 东方铬钝化950 | 合格 | 让步接收 | 乙 | 李志祥 | 6645 | 6625 | 0.997 | 12360 | 0.1 | 710 | / | 2156米操135mm孔洞（3.36mm2） | 30210015 | 光亮卷 | 0.1-SPCC | 30110014 | 铬钝化卷 | 0.1-SPCC |  | 10 | MO002773 | MO002773-002 | GDH001 | 铬钝化模板 | 6645 | 2024-08-17 | 2024-08-17 | 5 | 2024-08-17 23:07:11 | 2024-08-17 23:48:02 | 江苏东方九天新能源材料有限公司 | 295362 | 陈猛 |  |  | 0.1 | 12500 | 710 | 1 | JG12240800191 |  | 1 | 2156米孔洞大小3.36操135 乳化斑 色差 辊印 | 是 | 是 | 41 | 2
铬钝化 | JG12240707171 | JG12240707171 | 东方铬钝化950 | 合格 | 让步接收 | 乙 | 李志祥 | 6450 | 6451 | 1.0002 | 12220 | 0.1 | 710 | / | 尾部100米折印 | 30210015 | 光亮卷 | 0.1-SPCC | 30110014 | 铬钝化卷 | 0.1-SPCC |  | 10 | MO002773 | MO002773-005 | GDH001 | 铬钝化模板 | 6450 | 2024-08-17 | 2024-08-17 | 5 | 2024-08-17 23:06:06 | 2024-08-17 23:06:45 | 江苏东方九天新能源材料有限公司 | 295365 | 陈猛 |  |  | 0.1 | 12370 | 710 | 1 | JG12240707171 |  | 1 | 尾100米折印 色差 条印 | 是 | 是 | 0 | 5
铬钝化 | JG12240800201 | JG12240800201 | 东方铬钝化950 | 合格 | 让步接收 | 乙 | 李志祥 | 6710 | 6701 | 0.9987 | 12520 | 0.1 | 710 | / | 301米操165mm孔洞（1.77mm2），434米操212mm孔洞（2.92mm2），477米操194mm孔洞（5.48mm2） | 30210015 | 光亮卷 | 0.1-SPCC | 30110014 | 铬钝化卷 | 0.1-SPCC |  | 10 | MO002773 | MO002773-007 | GDH001 | 铬钝化模板 | 6710 | 2024-08-17 | 2024-08-17 | 5 | 2024-08-17 20:00:46 | 2024-08-17 21:14:53 | 江苏东方九天新能源材料有限公司 | 295367 | 陈猛 |  |  | 0.1 | 0 | 710 | 1 | JG12240800201 |  | 1 | 301米孔洞大小1.77操165 434米孔洞大小2.92操212 477米孔洞大小5.48操194 乳化斑 色差 辊印 | 是 | 是 | 74 | 7
铬钝化 | JG1224070716112 | JG122407071611 | 东方铬钝化950 | 合格 | 合格品 | 乙 | 李志祥 | 1945 | 1933 | 0.9938 | 3610 | 0.1 | 710 | / |  | 30210015 | 光亮卷 | 0.1-SPCC | 30110014 | 铬钝化卷 | 0.1-SPCC |  | 10 | MO002773 | MO002773-006-02 | GDH001 | 铬钝化模板 | 7020 | 2024-08-17 | 2024-08-17 | 5 | 2024-08-17 19:56:30 | 2024-08-17 20:00:33 | 江苏东方九天新能源材料有限公司 |  | 陈猛 |  | 1 | 0.1 | 3610 | 710 | 1 | JG1224070716112 |  | 1 | 乳化斑 色差 条印 | 是 | 是 | 6 | 6
铬钝化 | JG1224070716111 | JG122407071611 | 东方铬钝化950 | 合格 | 合格品 | 乙 | 李志祥 | 5075 | 5043 | 0.9937 | 9430 | 0.1 | 710 | / |  | 30210015 | 光亮卷 | 0.1-SPCC | 30110014 | 铬钝化卷 | 0.1-SPCC |  | 10 | MO002773 | MO002773-006-01 | GDH001 | 铬钝化模板 | 7020 | 2024-08-17 | 2024-08-17 | 5 | 2024-08-17 19:56:30 | 2024-08-17 20:00:33 | 江苏东方九天新能源材料有限公司 |  | 陈猛 |  | 1 | 0.1 | 9430 | 710 | 1 | JG1224070716111 |  | 1 | 乳化斑 色差 条印 | 是 | 是 | 6 | 6
铬钝化 | JG122407032022 | JG12240703202 | 东方铬钝化950 | 合格 | 合格品 | 乙 | 李志祥 | 3603 | 3525 | 0.9784 | 6230 | 0.1 | 760 | / |  | 30210015 | 光亮卷 | 0.1-SPCC | 30110014 | 铬钝化卷 | 0.1-SPCC |  | 10 | MO002743 | MO002743-008-02 | GDH001 | 铬钝化模板 | 6040 | 2024-08-16 | 2024-08-16 | 5 | 2024-08-17 18:31:11 | 2024-08-17 18:31:55 | 江苏东方九天新能源材料有限公司 |  | 陈猛 |  | 1 | 0.1 | 6230 | 760 | 1 | JG122407032022 |  | 1 | 色差 条印 乳化斑 | 是 | 是 | 0 | 8
铬钝化 | JG122407032021 | JG12240703202 | 东方铬钝化950 | 合格 | 合格品 | 乙 | 李志祥 | 2437 | 2385 | 0.9787 | 4200 | 0.1 | 760 | / |  | 30210015 | 光亮卷 | 0.1-SPCC | 30110014 | 铬钝化卷 | 0.1-SPCC |  | 10 | MO002743 | MO002743-008-01 | GDH001 | 铬钝化模板 | 6040 | 2024-08-16 | 2024-08-16 | 5 | 2024-08-17 18:31:11 | 2024-08-17 18:31:55 | 江苏东方九天新能源材料有限公司 |  | 陈猛 |  | 1 | 0.1 | 4200 | 760 | 1 | JG122407032021 |  | 1 | 色差 条印 乳化斑 | 是 | 是 | 0 | 8
铬钝化 | JG1224070320112 | JG122407032011 | 东方铬钝化950 | 合格 | 合格品 | 甲 | 夏亚军 | 4209 | 4191 | 0.9957 | 7350 | 0.1 | 760 | / |  | 30210015 | 光亮卷 | 0.1-SPCC | 30110014 | 铬钝化卷 | 0.1-SPCC |  | 10 | MO002743 | MO002743-007-02 | GDH001 | 铬钝化模板 | 6600 | 2024-08-16 | 2024-08-16 | 5 | 2024-08-17 16:05:47 | 2024-08-17 17:26:40 | 江苏东方九天新能源材料有限公司 |  | 孙槐兵 |  | 1 | 0.1 | 7350 | 760 | 1 | JG1224070320112 |  | 1 |  | 是 | 是 | 121 | 7
铬钝化 | JG1224070320111 | JG122407032011 | 东方铬钝化950 | 合格 | 合格品 | 甲 | 夏亚军 | 2391 | 2381 | 0.9958 | 4150 | 0.1 | 760 | / |  | 30210015 | 光亮卷 | 0.1-SPCC | 30110014 | 铬钝化卷 | 0.1-SPCC |  | 10 | MO002743 | MO002743-007-01 | GDH001 | 铬钝化模板 | 6600 | 2024-08-16 | 2024-08-16 | 5 | 2024-08-17 16:05:47 | 2024-08-17 17:26:40 | 江苏东方九天新能源材料有限公司 |  | 孙槐兵 |  | 1 | 0.1 | 4150 | 760 | 1 | JG1224070320111 |  | 1 |  | 是 | 是 | 121 | 7
铬钝化 | JG12240800071 | JG12240800071 | 东方铬钝化950 | 合格 | 合格品 | 甲 | 夏亚军 | 6720 | 6709 | 0.9984 | 12700 | 0.1 | 710 | / | S色差(色差 条印 白斑 ) | 30210015 | 光亮卷 | 0.1-SPCC | 30110014 | 铬钝化卷 | 0.1-SPCC |  | 10 | MO002773 | MO002773-008 | GDH001 | 铬钝化模板 | 6720 | 2024-08-17 | 2024-08-17 | 5 | 2024-08-17 15:37:49 | 2024-08-17 16:05:18 | 江苏东方九天新能源材料有限公司 | 295368 | 孙槐兵 |  |  | 0.1 | 0 | 710 | 1 | JG12240800071 |  | 1 | S色差(色差 条印 白斑 ) | 是 | 是 | 28 | 8
铬钝化 | JG12240703942 | JG12240703942 | 东方铬钝化950 | 合格 | 合格品 | 甲 | 夏亚军 | 6680 | 6709 | 1.0043 | 12590 | 0.1 | 710 | / | S色差(色差 白斑 条印 5400米1个孔洞 横向215.0 大小0.44) | 30210015 | 光亮卷 | 0.1-SPCC | 30110014 | 铬钝化卷 | 0.1-SPCC |  | 10 | MO002773 | MO002773-003 | GDH001 | 铬钝化模板 | 6680 | 2024-08-17 | 2024-08-17 | 5 | 2024-08-17 14:15:56 | 2024-08-17 14:39:05 | 江苏东方九天新能源材料有限公司 | 295363 | 孙槐兵 |  |  | 0.1 | 12750 | 710 | 1 | JG12240703942 |  | 1 | S色差(色差 白斑 条印 5400米1个孔洞 横向215.0 大小0.44) | 是 | 是 | 24 | 3
铬钝化 | JG122407038522 | JG12240703852 | 东方铬钝化950 | 合格 | 合格品 | 甲 | 夏亚军 | 3428 | 3417 | 0.9968 | 6350 | 0.1 | 710 | / |  | 30210015 | 光亮卷 | 0.1-SPCC | 30110014 | 铬钝化卷 | 0.1-SPCC |  | 10 | MO002743 | MO002743-012-02 | GDH001 | 铬钝化模板 | 5690 | 2024-08-16 | 2024-08-16 | 5 | 2024-08-17 13:18:28 | 2024-08-17 13:19:11 | 江苏东方九天新能源材料有限公司 |  | 韩康 |  | 1 | 0.1 | 6350 | 710 | 1 | JG122407038522 |  | 1 |  | 是 | 是 | 1 | 12
铬钝化 | JG122407038521 | JG12240703852 | 东方铬钝化950 | 合格 | 合格品 | 甲 | 夏亚军 | 2262 | 2255 | 0.9969 | 4190 | 0.1 | 710 | / |  | 30210015 | 光亮卷 | 0.1-SPCC | 30110014 | 铬钝化卷 | 0.1-SPCC |  | 10 | MO002743 | MO002743-012-01 | GDH001 | 铬钝化模板 | 5690 | 2024-08-16 | 2024-08-16 | 5 | 2024-08-17 13:18:28 | 2024-08-17 13:19:11 | 江苏东方九天新能源材料有限公司 |  | 韩康 |  | 1 | 0.1 | 4190 | 710 | 1 | JG122407038521 |  | 1 |  | 是 | 是 | 1 | 12
铬钝化 | JG122407038512 | JG122407038512 | 东方铬钝化950 | 合格 | 合格品 | 甲 | 夏亚军 | 1810 | 1791 | 0.9895 | 3380 | 0.1 | 710 | / |  | 30210015 | 光亮卷 | 0.1-SPCC | 30110014 | 铬钝化卷 | 0.1-SPCC |  | 10 | MO002743 | MO002743-018 | GDH001 | 铬钝化模板 | 1810 | 2024-08-16 | 2024-08-16 | 5 | 2024-08-17 12:01:47 | 2024-08-17 12:03:20 | 江苏东方九天新能源材料有限公司 | 294265 | 韩康 |  |  | 0.1 | 3440 | 710 | 1 | JG122407038512 |  | 1 | S色差(色差 条印 白斑 辊印) | 是 | 是 | 2 | 18
铬钝化 | JG1224070704122 | JG122407070412 | 东方铬钝化950 | 合格 | 合格品 | 甲 | 韩康 | 3785 | 3765 | 0.9947 | 6600 | 0.1 | 760 | / |  | 30210015 | 光亮卷 | 0.1-SPCC | 30110014 | 铬钝化卷 | 0.1-SPCC |  | 10 | MO002743 | MO002743-004-02 | GDH001 | 铬钝化模板 | 7520 | 2024-08-16 | 2024-08-16 | 5 | 2024-08-17 10:03:06 | 2024-08-17 11:26:20 | 江苏东方九天新能源材料有限公司 |  | 韩康 |  | 1 | 0.1 | 6600 | 760 | 1 | JG1224070704122 |  | 1 | 碱液斑白斑色差 | 是 | 是 | 124 | 4
铬钝化 | JG1224070704121 | JG122407070412 | 东方铬钝化950 | 合格 | 合格品 | 甲 | 韩康 | 3735 | 3715 | 0.9946 | 6500 | 0.1 | 760 | / |  | 30210015 | 光亮卷 | 0.1-SPCC | 30110014 | 铬钝化卷 | 0.1-SPCC |  | 10 | MO002743 | MO002743-004-01 | GDH001 | 铬钝化模板 | 7520 | 2024-08-16 | 2024-08-16 | 5 | 2024-08-17 10:03:06 | 2024-08-17 11:26:20 | 江苏东方九天新能源材料有限公司 |  | 韩康 |  | 1 | 0.1 | 6500 | 760 | 1 | JG1224070704121 |  | 1 | 碱液斑白斑色差 | 是 | 是 | 124 | 4
铬钝化 | JG122407041812 | JG12240704181 | 东方铬钝化950 | 合格 | 让步接收 | 甲 | 韩康 | 3813 | 3803 | 0.9974 | 7100 | 0.1 | 710 | / | 尾部200米左右顶伤鼓包 | 30210015 | 光亮卷 | 0.1-SPCC | 30110014 | 铬钝化卷 | 0.1-SPCC |  | 10 | MO002743 | MO002743-020-02 | GDH001 | 铬钝化模板 | 7570 | 2024-08-16 | 2024-08-16 | 5 | 2024-08-17 09:57:51 | 2024-08-17 10:02:52 | 江苏东方九天新能源材料有限公司 |  | 韩康 |  | 1 | 0.1 | 7100 | 710 | 1 | JG122407041812 |  | 1 | 碱液斑白斑来料双边色差重尾200米左右来料顶伤鼓包 | 是 | 是 | 7 | 20
铬钝化 | JG122407041811 | JG12240704181 | 东方铬钝化950 | 合格 | 合格品 | 甲 | 韩康 | 3757 | 3747 | 0.9973 | 7000 | 0.1 | 710 | / |  | 30210015 | 光亮卷 | 0.1-SPCC | 30110014 | 铬钝化卷 | 0.1-SPCC |  | 10 | MO002743 | MO002743-020-01 | GDH001 | 铬钝化模板 | 7570 | 2024-08-16 | 2024-08-16 | 5 | 2024-08-17 09:57:51 | 2024-08-17 10:02:52 | 江苏东方九天新能源材料有限公司 |  | 韩康 |  | 1 | 0.1 | 7000 | 710 | 1 | JG122407041811 |  | 1 | 碱液斑白斑色差 | 是 | 是 | 7 | 20
铬钝化 | JG122407038511 | JG122407038511 | 东方铬钝化950 | 合格 | 合格品 | 乙 | 李志祥 | 5320 | 5289 | 0.9942 | 9850 | 0.1 | 710 | / |  | 30210015 | 光亮卷 | 0.1-SPCC | 30110014 | 铬钝化卷 | 0.1-SPCC |  | 10 | MO002743 | MO002743-019 | GDH001 | 铬钝化模板 | 5320 | 2024-08-16 | 2024-08-16 | 5 | 2024-08-17 07:32:15 | 2024-08-17 08:26:13 | 江苏东方九天新能源材料有限公司 | 294266 | 陈猛 |  |  | 0.1 | 9980 | 710 | 1 | JG122407038511 |  | 1 | 乳化斑色差 条印 | 是 | 是 | 54 | 19
铬钝化 | JG122407070011 | JG122407070011 | 东方铬钝化950 | 合格 | 让步接收 | 乙 | 李志祥 | 7010 | 6997 | 0.9981 | 12200 | 0.1 | 760 | / | 边部轻微折印 | 30210015 | 光亮卷 | 0.1-SPCC | 30110014 | 铬钝化卷 | 0.1-SPCC |  | 10 | MO002743 | MO002743-001 | GDH001 | 铬钝化模板 | 7010 | 2024-08-16 | 2024-08-16 | 5 | 2024-08-17 07:22:50 | 2024-08-17 07:23:28 | 江苏东方九天新能源材料有限公司 | 294243 | 陈猛 |  |  | 0.1 | 12250 | 760 | 1 | JG122407070011 |  | 1 | 色差 乳化斑 边部轻微折印 辊印 | 是 | 是 | 1 | 1
铬钝化 | JG122407071312 | JG12240707131 | 东方铬钝化950 | 合格 | 合格品 | 乙 | 李志祥 | 3823 | 3815 | 0.9979 | 7060 | 0.1 | 710 | / |  | 30210015 | 光亮卷 | 0.1-SPCC | 30110014 | 铬钝化卷 | 0.1-SPCC |  | 10 | MO002743 | MO002743-014-02 | GDH001 | 铬钝化模板 | 7620 | 2024-08-16 | 2024-08-16 | 5 | 2024-08-17 05:55:03 | 2024-08-17 05:59:53 | 江苏东方九天新能源材料有限公司 |  | 陈猛 |  | 1 | 0.1 | 7060 | 710 | 1 | JG122407071312 |  | 1 | 色差 乳化斑 | 是 | 是 | 6 | 14
铬钝化 | JG122407071311 | JG12240707131 | 东方铬钝化950 | 合格 | 合格品 | 乙 | 李志祥 | 3797 | 3789 | 0.9979 | 7000 | 0.1 | 710 | / |  | 30210015 | 光亮卷 | 0.1-SPCC | 30110014 | 铬钝化卷 | 0.1-SPCC |  | 10 | MO002743 | MO002743-014-01 | GDH001 | 铬钝化模板 | 7620 | 2024-08-16 | 2024-08-16 | 5 | 2024-08-17 05:55:03 | 2024-08-17 05:59:53 | 江苏东方九天新能源材料有限公司 |  | 陈猛 |  | 1 | 0.1 | 7000 | 710 | 1 | JG122407071311 |  | 1 | 色差 乳化斑 | 是 | 是 | 6 | 14
铬钝化 | JG12240800131 | JG12240800131 | 东方铬钝化950 | 合格 | 合格品 | 乙 | 李志祥 | 7195 | 7183 | 0.9983 | 13420 | 0.1 | 710 | / | 色差 振纹 条印 | 30210015 | 光亮卷 | 0.1-SPCC | 30110014 | 铬钝化卷 | 0.1-SPCC |  | 10 | MO002743 | MO002743-022 | GDH001 | 铬钝化模板 | 7195 | 2024-08-16 | 2024-08-16 | 5 | 2024-08-17 04:26:39 | 2024-08-17 04:34:54 | 江苏东方九天新能源材料有限公司 | 294270 | 陈猛 |  |  | 0.1 | 13590 | 710 | 1 | JG12240800131 |  | 1 | 色差 振纹 条印 | 是 | 是 | 8 | 22
铬钝化 | JG12240800062 | JG12240800062 | 东方铬钝化950 | 合格 | 合格品 | 乙 | 李志祥 | 6450 | 6443 | 0.9989 | 12110 | 0.1 | 710 | / | 色差 条印 | 30210015 | 光亮卷 | 0.1-SPCC | 30110014 | 铬钝化卷 | 0.1-SPCC |  | 10 | MO002743 | MO002743-021 | GDH001 | 铬钝化模板 | 6450 | 2024-08-16 | 2024-08-16 | 5 | 2024-08-17 04:25:06 | 2024-08-17 04:26:18 | 江苏东方九天新能源材料有限公司 | 294269 | 陈猛 |  |  | 0.1 | 12230 | 710 | 1 | JG12240800062 |  | 1 | 色差 条印 | 是 | 是 | 1 | 21
铬钝化 | JG12240800462 | JG1224080046 | 东方铬钝化950 | 合格 | 合格品 | 乙 | 李志祥 | 4047 | 4039 | 0.998 | 7340 | 0.1 | 710 | / |  | 30210015 | 光亮卷 | 0.1-SPCC | 30110014 | 铬钝化卷 | 0.1-SPCC |  | 10 | MO002714 | MO002714-006-02 | GDH001 | 铬钝化模板 | 7628 | 2024-08-15 | 2024-08-15 | 5 | 2024-08-17 00:42:17 | 2024-08-17 01:38:24 | 江苏东方九天新能源材料有限公司 |  | 陈猛 |  | 1 | 0.1 | 7340 | 710 | 1 | JG12240800462 |  | 1 | 色差 乳化斑 | 是 | 是 | 84 | 6
铬钝化 | JG12240800461 | JG1224080046 | 东方铬钝化950 | 合格 | 合格品 | 乙 | 李志祥 | 3581 | 3573 | 0.9978 | 6500 | 0.1 | 710 | / |  | 30210015 | 光亮卷 | 0.1-SPCC | 30110014 | 铬钝化卷 | 0.1-SPCC |  | 10 | MO002714 | MO002714-006-01 | GDH001 | 铬钝化模板 | 7628 | 2024-08-15 | 2024-08-15 | 5 | 2024-08-17 00:42:17 | 2024-08-17 01:38:24 | 江苏东方九天新能源材料有限公司 |  | 陈猛 |  | 1 | 0.1 | 6500 | 710 | 1 | JG12240800461 |  | 1 | 色差 乳化斑 | 是 | 是 | 84 | 6
铬钝化 | JG122408000322 | JG12240800032 | 东方铬钝化950 | 合格 | 合格品 | 乙 | 李志祥 | 3660 | 3579 | 0.9779 | 6700 | 0.1 | 710 | / |  | 30210015 | 光亮卷 | 0.1-SPCC | 30110014 | 铬钝化卷 | 0.1-SPCC |  | 10 | MO002743 | MO002743-010-02 | GDH001 | 铬钝化模板 | 5940 | 2024-08-16 | 2024-08-16 | 5 | 2024-08-16 23:26:23 | 2024-08-17 00:14:20 | 江苏东方九天新能源材料有限公司 |  | 陈猛 |  | 1 | 0.1 | 6700 | 710 | 1 | JG122408000322 |  | 1 | 乳化斑色差 | 是 | 是 | 72 | 10
铬钝化 | JG122408000321 | JG12240800032 | 东方铬钝化950 | 合格 | 合格品 | 乙 | 李志祥 | 2280 | 2229 | 0.9776 | 4160 | 0.1 | 710 | / |  | 30210015 | 光亮卷 | 0.1-SPCC | 30110014 | 铬钝化卷 | 0.1-SPCC |  | 10 | MO002743 | MO002743-010-01 | GDH001 | 铬钝化模板 | 5940 | 2024-08-16 | 2024-08-16 | 5 | 2024-08-16 23:26:23 | 2024-08-17 00:14:20 | 江苏东方九天新能源材料有限公司 |  | 陈猛 |  | 1 | 0.1 | 4160 | 710 | 1 | JG122408000321 |  | 1 | 3186米孔洞大小0.18操424 辊印 乳化斑 色差 | 是 | 是 | 72 | 10
铬钝化 | JG122407071413 | JG12240707141 | 东方铬钝化950 | 合格 | 合格品 | 乙 | 李志祥 | 2390 | 2385 | 0.9979 | 4420 | 0.1 | 710 | / | 乳化斑 色差 条印 2004米孔洞大小1.68操97 | 30210015 | 光亮卷 | 0.1-SPCC | 30110014 | 铬钝化卷 | 0.1-SPCC |  | 10 | MO002743 | MO002743-016-03 | GDH001 | 铬钝化模板 | 7400 | 2024-08-16 | 2024-08-16 | 5 | 2024-08-16 21:41:40 | 2024-08-16 23:02:07 | 江苏东方九天新能源材料有限公司 |  | 陈猛 |  | 1 | 0.1 | 4420 | 710 | 1 | JG122407071413 |  | 1 | 乳化斑 色差 条印 2004米孔洞大小1.68操97 | 是 | 是 | 108 | 16
铬钝化 | JG122407071412 | JG12240707141 | 东方铬钝化950 | 合格 | 合格品 | 乙 | 李志祥 | 2505 | 2499 | 0.9976 | 4600 | 0.1 | 710 | / |  | 30210015 | 光亮卷 | 0.1-SPCC | 30110014 | 铬钝化卷 | 0.1-SPCC |  | 10 | MO002743 | MO002743-016-02 | GDH001 | 铬钝化模板 | 7400 | 2024-08-16 | 2024-08-16 | 5 | 2024-08-16 21:41:40 | 2024-08-16 23:02:07 | 江苏东方九天新能源材料有限公司 |  | 陈猛 |  | 1 | 0.1 | 4600 | 710 | 1 | JG122407071412 |  | 1 | 乳化斑 色差 条印 | 是 | 是 | 108 | 16
铬钝化 | JG122407071411 | JG12240707141 | 东方铬钝化950 | 合格 | 合格品 | 乙 | 李志祥 | 2505 | 2499 | 0.9976 | 4600 | 0.1 | 710 | / |  | 30210015 | 光亮卷 | 0.1-SPCC | 30110014 | 铬钝化卷 | 0.1-SPCC |  | 10 | MO002743 | MO002743-016-01 | GDH001 | 铬钝化模板 | 7400 | 2024-08-16 | 2024-08-16 | 5 | 2024-08-16 21:41:40 | 2024-08-16 23:02:07 | 江苏东方九天新能源材料有限公司 |  | 陈猛 |  | 1 | 0.1 | 4600 | 710 | 1 | JG122407071411 |  | 1 | 乳化斑 色差 条印 | 是 | 是 | 108 | 16
铬钝化 | JG12240800382 | JG1224080038 | 东方铬钝化950 | 合格 | 合格品 | 甲 | 夏亚军 | 4241 | 4239 | 0.9995 | 7710 | 0.1 | 710 | / |  | 30210015 | 光亮卷 | 0.1-SPCC | 30110014 | 铬钝化卷 | 0.1-SPCC |  | 10 | MO002714 | MO002714-005-02 | GDH001 | 铬钝化模板 | 7704 | 2024-08-15 | 2024-08-15 | 5 | 2024-08-16 20:11:39 | 2024-08-16 21:37:54 | 江苏东方九天新能源材料有限公司 |  | 孙槐兵 |  | 1 | 0.1 | 7710 | 710 | 1 | JG12240800382 |  | 1 |  | 是 | 是 | 129 | 5
铬钝化 | JG12240800381 | JG1224080038 | 东方铬钝化950 | 合格 | 合格品 | 甲 | 夏亚军 | 3463 | 3461 | 0.9994 | 6300 | 0.1 | 710 | / |  | 30210015 | 光亮卷 | 0.1-SPCC | 30110014 | 铬钝化卷 | 0.1-SPCC |  | 10 | MO002714 | MO002714-005-01 | GDH001 | 铬钝化模板 | 7704 | 2024-08-15 | 2024-08-15 | 5 | 2024-08-16 20:11:39 | 2024-08-16 21:37:54 | 江苏东方九天新能源材料有限公司 |  | 孙槐兵 |  | 1 | 0.1 | 6300 | 710 | 1 | JG12240800381 |  | 1 |  | 是 | 是 | 129 | 5
铬钝化 | JG122407031411 | JG122407031411 | 东方铬钝化950 | 合格 | 合格品 | 甲 | 夏亚军 | 6950 | 6919 | 0.9955 | 12080 | 0.1 | 760 | / | S色差(色差 4050米1个孔洞 横向513.4 大小1.59条印 白斑) | 30210015 | 光亮卷 | 0.1-SPCC | 30110014 | 铬钝化卷 | 0.1-SPCC |  | 10 | MO002743 | MO002743-005 | GDH001 | 铬钝化模板 | 6950 | 2024-08-16 | 2024-08-16 | 5 | 2024-08-16 19:58:14 | 2024-08-16 20:11:11 | 江苏东方九天新能源材料有限公司 | 294247 | 孙槐兵 |  |  | 0.1 | 12170 | 760 | 1 | JG122407031411 |  | 1 | S色差(色差 4050米1个孔洞 横向513.4 大小1.59条印 白斑) | 是 | 是 | 13 | 5
铬钝化 | JG12240707132 | JG12240707132 | 东方铬钝化950 | 合格 | 合格品 | 甲 | 夏亚军 | 5475 | 5459 | 0.9971 | 10100 | 0.1 | 710 | / |  | 30210015 | 光亮卷 | 0.1-SPCC | 30110014 | 铬钝化卷 | 0.1-SPCC |  | 10 | MO002743 | MO002743-015 | GDH001 | 铬钝化模板 | 5475 | 2024-08-16 | 2024-08-16 | 5 | 2024-08-16 18:46:28 | 2024-08-16 18:47:01 | 江苏东方九天新能源材料有限公司 | 294260 | 孙槐兵 |  |  | 0.1 | 10240 | 710 | 1 | JG12240707132 |  | 1 |  | 是 | 是 | 1 | 15
铬钝化 | JG122408000512 | JG12240800051 | 东方铬钝化950 | 合格 | 让步接收 | 乙 | 李志祥 | 3967 | 3957 | 0.9975 | 7430 | 0.1 | 710 | / | 5130/5140米横向297.5/297.2mm各1个孔洞（0.88/0.88mm2) | 30210015 | 光亮卷 | 0.1-SPCC | 30110014 | 铬钝化卷 | 0.1-SPCC |  | 10 | MO002762 | MO002762-001-02 | GDH001 | 铬钝化模板 | 7360 | 2024-08-16 | 2024-08-16 | 5 | 2024-08-16 18:19:35 | 2024-08-16 18:23:09 | 江苏东方九天新能源材料有限公司 |  | 陈猛 |  | 1 | 0.1 | 7430 | 710 | 1 | JG122408000512 |  | 1 | S色差(色差5130 5140米各1个孔洞 横向分别297.5 297.2 大小0.88 0.88) | 是 | 是 | 6 | 1
铬钝化 | JG122408000511 | JG12240800051 | 东方铬钝化950 | 合格 | 让步接收 | 乙 | 李志祥 | 3393 | 3385 | 0.9976 | 6350 | 0.1 | 710 | / | 1000米水锈斑， 5950米横向536mm孔洞（0.18mm2） |  |  |  | 30110014 | 铬钝化卷 | 0.1-SPCC |  | 10 | MO002762 | MO002762-001-01 | GDH001 | 铬钝化模板 | 7360 | 2024-08-16 | 2024-08-16 | 5 | 2024-08-16 18:19:35 | 2024-08-16 18:23:09 | 江苏东方九天新能源材料有限公司 |  | 陈猛 |  | 1 | 0.1 | 6350 | 710 | 1 | JG122408000511 |  | 1 | S色差(内1000米水锈斑 5950米1个孔洞 横向536.0 大小0.18) | 是 | 是 | 6 | 1
铬钝化 | JG12240800061 | JG12240800061 | 东方铬钝化950 | 合格 | 合格品 | 甲 | 夏亚军 | 6550 | 6529 | 0.9968 | 12250 | 0.1 | 710 | / | S色差(色差 边部水锈斑) | 30210015 | 光亮卷 | 0.1-SPCC | 30110014 | 铬钝化卷 | 0.1-SPCC |  | 10 | MO002743 | MO002743-017 | GDH001 | 铬钝化模板 | 6550 | 2024-08-16 | 2024-08-16 | 5 | 2024-08-16 17:44:08 | 2024-08-16 17:45:38 | 江苏东方九天新能源材料有限公司 | 294263 | 孙槐兵 |  |  | 0.1 | 12330 | 710 | 1 | JG12240800061 |  | 1 | S色差(色差 边部水锈斑) | 是 | 是 | 1 | 17
铬钝化 | JG122408000413 | JG12240800041 | 东方铬钝化950 | 合格 | 让步接收 | 甲 | 夏亚军 | 3945 | 3933 | 0.997 | 7400 | 0.1 | 710 | / | 整卷传动侧边部3公分左右水锈斑 | 30210015 | 光亮卷 | 0.1-SPCC | 30110014 | 铬钝化卷 | 0.1-SPCC |  | 10 | MO002743 | MO002743-013-03 | GDH001 | 铬钝化模板 | 8540 | 2024-08-16 | 2024-08-16 | 5 | 2024-08-16 15:03:59 | 2024-08-16 16:27:36 | 江苏东方九天新能源材料有限公司 |  | 孙槐兵 |  | 1 | 0.1 | 7400 | 710 | 1 | JG122408000413 |  | 1 | S色差(色差 碱液斑 整卷传动侧边部3公分左右水锈斑) | 是 | 是 | 112 | 13
铬钝化 | JG122408000412 | JG12240800041 | 东方铬钝化950 | 合格 | 让步接收 | 甲 | 夏亚军 | 2298 | 2291 | 0.997 | 4300 | 0.1 | 710 | / | 整卷传动侧边部3公分左右水锈斑 | 30210015 | 光亮卷 | 0.1-SPCC | 30110014 | 铬钝化卷 | 0.1-SPCC |  | 10 | MO002743 | MO002743-013-02 | GDH001 | 铬钝化模板 | 8540 | 2024-08-16 | 2024-08-16 | 5 | 2024-08-16 15:03:59 | 2024-08-16 16:27:36 | 江苏东方九天新能源材料有限公司 |  | 孙槐兵 |  | 1 | 0.1 | 4300 | 710 | 1 | JG122408000412 |  | 1 | S色差(4160米 1个孔洞 横向286.4 大小1.15色差 碱液斑 整卷传动侧边部3公分左右水锈斑) | 是 | 是 | 112 | 13
铬钝化 | JG122408000411 | JG12240800041 | 东方铬钝化950 | 合格 | 让步接收 | 甲 | 夏亚军 | 2296 | 2289 | 0.997 | 4300 | 0.1 | 710 | / | 整卷传动侧边部3公分左右水锈斑 | 30210015 | 光亮卷 | 0.1-SPCC | 30110014 | 铬钝化卷 | 0.1-SPCC |  | 10 | MO002743 | MO002743-013-01 | GDH001 | 铬钝化模板 | 8540 | 2024-08-16 | 2024-08-16 | 5 | 2024-08-16 15:03:59 | 2024-08-16 16:27:36 | 江苏东方九天新能源材料有限公司 |  | 孙槐兵 |  | 1 | 0.1 | 4300 | 710 | 1 | JG122408000411 |  | 1 | S色差(色差 碱液斑 整卷传动侧边部3公分左右水锈斑) | 是 | 是 | 112 | 13
铬钝化 | JG122407038711 | JG122407038711 | 东方铬钝化950 | 合格 | 让步接收 | 甲 | 夏亚军 | 2190 | 2179 | 0.995 | 4110 | 0.1 | 710 | / | 碱液斑，白斑，辊印 | 30210015 | 光亮卷 | 0.1-SPCC | 30110014 | 铬钝化卷 | 0.1-SPCC |  | 10 | MO002662 | MO002662-023 | GDH001 | 铬钝化模板 | 2190 | 2024-08-14 | 2024-08-14 | 5 | 2024-08-16 14:35:20 | 2024-08-16 14:36:24 | 江苏东方九天新能源材料有限公司 | 290805 | 孙槐兵 |  |  | 0.1 | 4100 | 710 | 1 | JG122407038711 |  | 1 | S色差(色差 碱液斑 白斑 辊印) | 是 | 是 | 1 | 23
铬钝化 | JG1224080035 | JG1224080035 | 东方铬钝化950 | 合格 | 让步接收 | 甲 | 夏亚军 | 5486 | 5487 | 1.0002 | 10110 | 0.1 | 710 | / | 尾部顶伤印 | 30210015 | 光亮卷 | 0.1-SPCC | 30110014 | 铬钝化卷 | 0.1-SPCC |  | 10 | MO002714 | MO002714-004 | GDH001 | 铬钝化模板 | 5486 | 2024-08-15 | 2024-08-15 | 5 | 2024-08-16 14:05:41 | 2024-08-16 14:07:06 | 江苏东方九天新能源材料有限公司 | 293200 | 孙槐兵 |  |  | 0.1 | 0 | 710 | 1 | JG1224080035 |  | 1 | S色差(色差 条印 辊印 尾顶伤印) | 是 | 是 | 2 | 4
铬钝化 | JG12240705602 | JG12240705602 | 东方铬钝化950 | 合格 | 让步接收 | 甲 | 夏亚军 | 7200 | 7191 | 0.9988 | 13050 | 0.1 | 710 | / | 尾部边部撞伤 | 30210015 | 光亮卷 | 0.1-SPCC | 30110014 | 铬钝化卷 | 0.1-SPCC |  | 10 | MO002714 | MO002714-001 | GDH001 | 铬钝化模板 | 7200 | 2024-08-15 | 2024-08-15 | 5 | 2024-08-16 12:58:05 | 2024-08-16 12:59:33 | 江苏东方九天新能源材料有限公司 | 293197 | 孙槐兵 |  |  | 0.1 | 0 | 710 | 1 | JG12240705602 |  | 1 | S色差(色差 白斑 碱液斑 尾边部撞伤) | 是 | 是 | 1 | 1
铬钝化 | JG122407041422 | JG122407041422 | 东方铬钝化950 | 合格 | 让步接收 | 甲 | 夏亚军 | 2310 | 2301 | 0.9961 | 4280 | 0.1 | 710 | / | 边部撞伤，锈斑 | 30210015 | 光亮卷 | 0.1-SPCC | 30110014 | 铬钝化卷 | 0.1-SPCC |  | 10 | MO002662 | MO002662-012 | GDH001 | 铬钝化模板 | 2310 | 2024-08-14 | 2024-08-14 | 5 | 2024-08-16 11:20:53 | 2024-08-16 11:22:55 | 江苏东方九天新能源材料有限公司 | 290790 | 孙槐兵 |  |  | 0.1 | 4300 | 710 | 1 | JG122407041422 |  | 1 | S色差(色差 来料边部撞伤 锈斑) | 是 | 是 | 2 | 12
铬钝化 | JG122407035512 | JG122407035512 | 东方铬钝化950 | 合格 | 让步接收 | 甲 | 夏亚军 | 1800 | 1783 | 0.9906 | 3110 | 0.1 | 760 | / | 尾部轻微折印无手感 |  |  |  | 30110014 | 铬钝化卷 | 0.1-SPCC |  | 10 | MO002703 | MO002703-001 | GDH001 | 铬钝化模板 | 1800 | 2024-08-15 | 2024-08-15 | 5 | 2024-08-16 10:46:52 | 2024-08-16 10:48:53 | 江苏东方九天新能源材料有限公司 | 292908 | 孙槐兵 |  |  | 0.1 | 3150 | 760 | 1 | JG122407035512 |  | 1 | S色差(色差 尾来料轻微折印 无手感) | 是 | 是 | 2 | 1
铬钝化 | JG122407070713 | JG12240707071 | 东方铬钝化950 | 合格 | 让步接收 | 甲 | 夏亚军 | 2486 | 2481 | 0.998 | 4320 | 0.1 | 760 | / | 轻微水锈斑，偶有轻微黄斑 |  |  |  | 30110014 | 铬钝化卷 | 0.1-SPCC |  | 10 | MO002703 | MO002703-009-03 | GDH001 | 铬钝化模板 | 7560 | 2024-08-15 | 2024-08-15 | 5 | 2024-08-16 10:25:06 | 2024-08-16 10:29:01 | 江苏东方九天新能源材料有限公司 |  | 孙槐兵 |  | 1 | 0.1 | 4320 | 760 | 1 | JG122407070713 |  | 1 | S色差(轻微水锈斑 偶有轻微黄斑 色差) | 是 | 是 | 5 | 9
铬钝化 | JG122407070712 | JG12240707071 | 东方铬钝化950 | 合格 | 让步接收 | 甲 | 夏亚军 | 2530 | 2525 | 0.998 | 4380 | 0.1 | 760 | / | 轻微水锈斑，偶有轻微黄斑 |  |  |  | 30110014 | 铬钝化卷 | 0.1-SPCC |  | 10 | MO002703 | MO002703-009-02 | GDH001 | 铬钝化模板 | 7560 | 2024-08-15 | 2024-08-15 | 5 | 2024-08-16 10:25:06 | 2024-08-16 10:29:01 | 江苏东方九天新能源材料有限公司 |  | 孙槐兵 |  | 1 | 0.1 | 4380 | 760 | 1 | JG122407070712 |  | 1 | S色差(轻微水锈斑 偶有轻微黄斑 色差) | 是 | 是 | 5 | 9
铬钝化 | JG122407070711 | JG12240707071 | 东方铬钝化950 | 合格 | 让步接收 | 甲 | 夏亚军 | 2544 | 2539 | 0.998 | 4380 | 0.1 | 760 | / | 轻微水锈斑，偶有轻微黄斑 |  |  |  | 30110014 | 铬钝化卷 | 0.1-SPCC |  | 10 | MO002703 | MO002703-009-01 | GDH001 | 铬钝化模板 | 7560 | 2024-08-15 | 2024-08-15 | 5 | 2024-08-16 10:25:06 | 2024-08-16 10:29:01 | 江苏东方九天新能源材料有限公司 |  | 孙槐兵 |  | 1 | 0.1 | 4380 | 760 | 1 | JG122407070711 |  | 1 | S色差(轻微水锈斑 偶有轻微黄斑 色差) | 是 | 是 | 5 | 9