## sheet1
工序名称 | 新卷号 | 批号 | 机组名称 | 工序状态 | 检验结果 | 班组 | 参与人 | 来料重量 | 出料重量 | 成材率 | 出料长度 | 出料厚度 | 出料宽度 | 工序要求 | 备注 | 来料编码 | 来料名称 | 来料规格 | 产品编码 | 产品名称 | 产品规格 | 膜名称 | 排序 | 主计划号 | 子计划号 | 工序流程编码 | 工序流程名称 | 工单需求 | 计划开始时间 | 计划结束时间 | 工单状态 | 开始时间 | 产出时间 | 组织名称 | 卷号ID | 操作工人 | 报工人 | 检验 | 来料厚度 | 来料长度 | 来料宽度 | 是否分卷 | 原卷号 | 工单要求 | 是否成品 | 不良现象 | 是否入库 | 入库审核 | 生产工时 | 工单行号
最终冷轧 | JG1224080128 | JG1224080128 | 东方850轧机 | 合格 | 合格品 | 甲 | 蔡迎虎 | 14215 | 14180 | 0.9975 | 24500 | 0.1 | 760 | 850轧机普光辊(Ra0.4-0.6μm)轧制0.1mm(0.4-0.25-0.15-0.115-0.1) 厚度控制在0.095-0.1之间，米数控制在24600-24700米不低于24600米 |  | 20100142 | 轧硬 | 0.4*760-SPCC | 30210015 | 光亮卷 | 0.1-SPCC |  | 30 | MO002576 | MO002576-002 | GLJ002 | 东方光亮卷前处理（0.4轧0.1mm) | 14235 | 2024-08-12 | 2024-08-12 | 3 | 2024-08-18 12:17:56 | 2024-08-18 12:23:55 | 江苏东方九天新能源材料有限公司 | 287970 | 蔡迎虎 |  |  | 0.4 | 6010 | 760 | 1 | JG1224080128 |  |  |  | 否 | 否 |  | 2
最终冷轧 | JG1224080122 | JG1224080122 | 东方850轧机 | 合格 | 合格品 | 甲 | 吴宏林 | 14215 | 14000 | 0.9849 | 23515 | 0.1 | 760 | 850轧机普光辊(Ra0.4-0.6μm)轧制0.1mm(0.4-0.25-0.15-0.115-0.1) |  | 20100142 | 轧硬 | 0.4*760-SPCC | 30210015 | 光亮卷 | 0.1-SPCC |  | 30 | MO002456 | MO002456-006 | GLJ002 | 东方光亮卷前处理（0.4轧0.1mm) | 14240 | 2024-08-08 | 2024-08-22 | 3 | 2024-08-18 05:34:29 | 2024-08-18 09:29:39 | 江苏东方九天新能源材料有限公司 | 283523 | 吴宏林 |  |  | 0.4 | 6020 | 760 | 1 | JG1224080122 | 轧0.1，米数控制在24300-24400米，脱脂平均分包 |  |  | 否 | 否 |  | 6
最终冷轧 | JG1224080121 | JG1224080121 | 东方850轧机 | 合格 | 合格品 | 甲 | 吴宏林 | 14230 | 14050 | 0.9874 | 23774 | 0.1 | 760 | 850轧机普光辊(Ra0.4-0.6μm)轧制0.1mm(0.4-0.25-0.15-0.115-0.1) |  | 20100142 | 轧硬 | 0.4*760-SPCC | 30210015 | 光亮卷 | 0.1-SPCC |  | 30 | MO002456 | MO002456-005 | GLJ002 | 东方光亮卷前处理（0.4轧0.1mm) | 14240 | 2024-08-08 | 2024-08-22 | 3 | 2024-08-18 02:17:04 | 2024-08-18 05:34:07 | 江苏东方九天新能源材料有限公司 | 283522 | 吴宏林 |  |  | 0.4 | 6020 | 760 | 1 | JG1224080121 | 轧0.1，米数控制在24300-24400米，脱脂平均分包 |  |  | 否 | 否 |  | 5
最终冷轧 | JG1224080108 | JG1224080108 | 东方850轧机 | 合格 | 合格品 | 甲 | 吴宏林 | 14175 | 14140 | 0.9975 | 24500 | 0.1 | 760 | 850轧机普光辊(Ra0.4-0.6μm)轧制0.1mm(0.4-0.25-0.15-0.115-0.1) |  | 20100142 | 轧硬 | 0.4*760-SPCC | 30210015 | 光亮卷 | 0.1-SPCC |  | 30 | MO002456 | MO002456-002 | GLJ002 | 东方光亮卷前处理（0.4轧0.1mm) | 14200 | 2024-08-08 | 2024-08-22 | 3 | 2024-08-17 23:18:19 | 2024-08-18 02:16:43 | 江苏东方九天新能源材料有限公司 | 283519 | 吴宏林 |  |  | 0.4 | 6000 | 760 | 1 | JG1224080108 | 轧0.1，米数控制在24300-24400米，脱脂平均分包 |  |  | 否 | 否 |  | 2
最终冷轧 | JG1224080111 | JG1224080111 | 东方850轧机 | 合格 | 合格品 | 甲 | 吴宏林 | 14195 | 14160 | 0.9975 | 24670 | 0.1 | 760 | 850轧机普光辊(Ra0.4-0.6μm)轧制0.1mm(0.4-0.25-0.15-0.115-0.1) |  | 20100142 | 轧硬 | 0.4*760-SPCC | 30210015 | 光亮卷 | 0.1-SPCC |  | 30 | MO002456 | MO002456-003 | GLJ002 | 东方光亮卷前处理（0.4轧0.1mm) | 14230 | 2024-08-08 | 2024-08-22 | 3 | 2024-08-17 23:17:30 | 2024-08-17 23:18:00 | 江苏东方九天新能源材料有限公司 | 283520 | 吴宏林 |  |  | 0.4 | 6020 | 760 | 1 | JG1224080111 | 轧0.1，米数控制在24300-24400米，脱脂平均分包 |  |  | 否 | 否 |  | 3
最终冷轧 | JG1224080144 | JG1224080144 | 东方850轧机 | 合格 | 合格品 | 乙 | 肖勋民 | 13900 | 13860 | 0.9971 | 24016 | 0.1 | 760 | 850轧机普光辊(Ra0.4-0.6μm)轧制0.1mm(0.4-0.25-0.15-0.115-0.1)厚度控制在0.097-0.102，米数控制在23100-23200米不低于23100米 |  | 20100142 | 轧硬 | 0.4*760-SPCC | 30210015 | 光亮卷 | 0.1-SPCC |  | 30 | MO002579 | MO002579-002 | GLJ002 | 东方光亮卷前处理（0.4轧0.1mm) | 13930 | 2024-08-12 | 2024-08-12 | 3 | 2024-08-17 20:41:25 | 2024-08-17 20:47:04 | 江苏东方九天新能源材料有限公司 | 287994 | 肖勋民 |  |  | 0.4 | 5900 | 760 | 1 | JG1224080144 |  |  |  | 否 | 否 |  | 2
最终冷轧 | JG1224070710 | JG1224070710 | 东方850轧机 | 合格 | 合格品 | 乙 | 杨海鹏 | 14115 | 14060 | 0.9961 | 24181 | 0.1 | 760 | 850轧机普光辊(Ra0.4-0.6μm)轧制0.1mm(0.4-0.25-0.15-0.115-0.1) |  | 20100142 | 轧硬 | 0.4*760-SPCC | 30210015 | 光亮卷 | 0.1-SPCC |  | 30 | MO002390 | MO002390-002 | GLJ002 | 东方光亮卷前处理（0.4轧0.1mm) | 14130 | 2024-08-06 | 2024-08-21 | 3 | 2024-08-17 14:09:15 | 2024-08-17 17:23:50 | 江苏东方九天新能源材料有限公司 | 281460 | 肖勋民 |  |  | 0.4 | 5900 | 760 | 1 | JG1224070710 | 轧0.1，米数控制在23800-23900米，脱脂分一包10500米。 |  |  | 否 | 否 |  | 2
最终冷轧 | JG1224080112 | JG1224080112 | 东方850轧机 | 合格 | 合格品 | 乙 | 肖勋民 | 14210 | 14170 | 0.9972 | 24550 | 0.1 | 760 | 850轧机普光辊(Ra0.4-0.6μm)轧制0.1mm(0.4-0.25-0.15-0.115-0.1) |  | 20100142 | 轧硬 | 0.4*760-SPCC | 30210015 | 光亮卷 | 0.1-SPCC |  | 30 | MO002456 | MO002456-004 | GLJ002 | 东方光亮卷前处理（0.4轧0.1mm) | 14215 | 2024-08-08 | 2024-08-22 | 3 | 2024-08-17 12:53:36 | 2024-08-17 12:57:57 | 江苏东方九天新能源材料有限公司 | 283521 | 肖勋民 |  |  | 0.4 | 6010 | 760 | 1 | JG1224080112 | 轧0.1，米数控制在24300-24400米，脱脂平均分包 |  |  | 否 | 否 |  | 4
最终冷轧 | JG1224080107 | JG1224080107 | 东方850轧机 | 合格 | 合格品 | 乙 | 肖勋民 | 14190 | 13860 | 0.9767 | 23312 | 0.1 | 760 | 850轧机普光辊(Ra0.4-0.6μm)轧制0.1mm(0.4-0.25-0.15-0.115-0.1) |  | 20100142 | 轧硬 | 0.4*760-SPCC | 30210015 | 光亮卷 | 0.1-SPCC |  | 30 | MO002456 | MO002456-001 | GLJ002 | 东方光亮卷前处理（0.4轧0.1mm) | 14215 | 2024-08-08 | 2024-08-22 | 3 | 2024-08-17 09:34:58 | 2024-08-17 09:35:43 | 江苏东方九天新能源材料有限公司 | 283518 | 肖勋民 |  |  | 0.4 | 6000 | 760 | 1 | JG1224080107 | 轧0.1，米数控制在24300-24400米，脱脂平均分包 |  |  | 否 | 否 |  | 1
最终冷轧 | JG1224080110 | JG1224080110 | 东方850轧机 | 合格 | 合格品 | 甲 | 吴宏林 | 13940 | 13700 | 0.9828 | 23700 | 0.1 | 760 | 850轧机普光辊(Ra0.4-0.6μm)轧制0.1mm(0.4-0.25-0.15-0.115-0.1) |  | 20100142 | 轧硬 | 0.4*760-SPCC | 30210015 | 光亮卷 | 0.1-SPCC |  | 30 | MO002457 | MO002457-002 | GLJ002 | 东方光亮卷前处理（0.4轧0.1mm) | 13965 | 2024-08-08 | 2024-08-22 | 3 | 2024-08-17 01:27:42 | 2024-08-17 05:19:31 | 江苏东方九天新能源材料有限公司 | 283527 | 吴宏林 |  |  | 0.4 | 5920 | 760 | 1 | JG1224080110 | 轧0.1，米数控制在23700-23800米，脱脂分一包10500米 |  |  | 否 | 否 |  | 2
最终冷轧 | JG1224080153 | JG1224080153 | 东方850轧机 | 合格 | 合格品 | 甲 | 蔡迎虎 | 14105 | 13890 | 0.9848 | 23500 | 0.1 | 760 | 850轧机普光辊(Ra0.4-0.6μm)轧制0.1mm(0.4-0.25-0.15-0.115-0.1) 厚度控制在0.097-0.102米数控制在23500-23600米，不低于23500米，不高于23700米 |  | 20100142 | 轧硬 | 0.4*760-SPCC | 30210015 | 光亮卷 | 0.1-SPCC |  | 30 | MO002529 | MO002529-001 | GLJ002 | 东方光亮卷前处理（0.4轧0.1mm) | 14160 | 2024-08-10 | 2024-08-10 | 3 | 2024-08-17 01:26:21 | 2024-08-17 01:27:04 | 江苏东方九天新能源材料有限公司 | 286091 | 蔡迎虎 |  |  | 0.4 | 6025 | 760 | 1 | JG1224080153 |  |  |  | 否 | 否 |  | 1
最终冷轧 | JG1224080154 | JG1224080154 | 东方850轧机 | 合格 | 合格品 | 乙 | 杨海鹏 | 14150 | 14100 | 0.9965 | 24025 | 0.1 | 760 | 850轧机普光辊(Ra0.4-0.6μm)轧制0.1mm(0.4-0.25-0.15-0.115-0.1) 厚度控制在0.097-0.102米数控制在23500-23600米，不低于23500米，不高于23700米 |  | 20100142 | 轧硬 | 0.4*760-SPCC | 30210015 | 光亮卷 | 0.1-SPCC |  | 30 | MO002529 | MO002529-002 | GLJ002 | 东方光亮卷前处理（0.4轧0.1mm) | 14190 | 2024-08-10 | 2024-08-10 | 3 | 2024-08-16 14:46:46 | 2024-08-16 18:38:59 | 江苏东方九天新能源材料有限公司 | 286092 | 杨海鹏 |  |  | 0.4 | 6020 | 760 | 1 | JG1224080154 |  |  |  | 否 | 否 |  | 2
最终冷轧 | JG1224080156 | JG1224080156 | 东方850轧机 | 合格 | 合格品 | 乙 | 肖勋民 | 14060 | 13240 | 0.9417 | 22700 | 0.1 | 760 | 850轧机普光辊(Ra0.4-0.6μm)轧制0.1mm(0.4-0.25-0.15-0.115-0.1) 厚度控制在0.097-0.102米数控制在23500-23600米，不低于23500米，不高于23700米 |  | 20100142 | 轧硬 | 0.4*760-SPCC | 30210015 | 光亮卷 | 0.1-SPCC |  | 30 | MO002529 | MO002529-004 | GLJ002 | 东方光亮卷前处理（0.4轧0.1mm) | 14110 | 2024-08-10 | 2024-08-10 | 3 | 2024-08-16 11:28:36 | 2024-08-16 11:29:12 | 江苏东方九天新能源材料有限公司 | 286094 | 肖勋民 |  |  | 0.4 | 6000 | 760 | 1 | JG1224080156 |  |  |  | 否 | 否 |  | 4
最终冷轧 | JG1224080155 | JG1224080155 | 东方850轧机 | 合格 | 合格品 | 甲 | 吴宏林 | 14060 | 13900 | 0.9886 | 24027 | 0.1 | 760 | 850轧机普光辊(Ra0.4-0.6μm)轧制0.1mm(0.4-0.25-0.15-0.115-0.1) 厚度控制在0.097-0.102米数控制在23500-23600米，不低于23500米，不高于23700米 |  | 20100142 | 轧硬 | 0.4*760-SPCC | 30210015 | 光亮卷 | 0.1-SPCC |  | 30 | MO002529 | MO002529-003 | GLJ002 | 东方光亮卷前处理（0.4轧0.1mm) | 14110 | 2024-08-10 | 2024-08-10 | 3 | 2024-08-16 07:07:35 | 2024-08-16 07:23:10 | 江苏东方九天新能源材料有限公司 | 286093 | 吴宏林 |  |  | 0.4 | 6000 | 760 | 1 | JG1224080155 |  |  |  | 否 | 否 |  | 3
最终冷轧 | JG12240703402 | JG12240703402 | 东方850轧机 | 合格 | 合格品 | 甲 | 蔡迎虎 | 8575 | 8540 | 0.9959 | 14825 | 0.1 | 760 | 850轧机普光辊(Ra0.4-0.6μm)轧制0.1mm(0.4-0.25-0.15-0.115-0.1) |  | 20500021 | 光亮卷半成品 | 0.4-SPCC | 30210015 | 光亮卷 | 0.1-SPCC |  | 30 | MO002447 | MO002447-001 | GLJ002 | 东方光亮卷前处理（0.4轧0.1mm) | 8575 | 2024-08-07 | 2024-08-17 | 3 | 2024-08-16 02:42:35 | 2024-08-16 02:46:28 | 江苏东方九天新能源材料有限公司 | 261527 | 蔡迎虎 |  |  | 0.4 | 3640 | 760 | 1 | JG12240703402 | 已退火，轧0.1，米数控制在14400-14500米 |  |  | 否 | 否 |  | 1
最终冷轧 | JG12240703412 | JG12240703412 | 东方850轧机 | 合格 | 合格品 | 甲 | 吴宏林 | 8585 | 8530 | 0.9936 | 14584 | 0.1 | 760 | 850轧机普光辊(Ra0.4-0.6μm)轧制0.1mm(0.4-0.25-0.15-0.115-0.1) |  | 20500021 | 光亮卷半成品 | 0.4-SPCC | 30210015 | 光亮卷 | 0.1-SPCC |  | 30 | MO002218 | MO002218-002 | GLJ002 | 东方光亮卷前处理（0.4轧0.1mm) | 8585 | 2024-07-30 | 2024-08-10 | 3 | 2024-08-15 23:36:46 | 2024-08-15 23:37:35 | 江苏东方九天新能源材料有限公司 | 261524 | 吴宏林 |  |  | 0.4 | 3640 | 760 | 1 | JG12240703412 | 已退火，轧0.1，米数控制在14400-14500米 |  |  | 否 | 否 |  | 2
最终冷轧 | JG12240707011 | JG1224070701 | 东方850轧机 | 合格 | 合格品 | 乙 | 肖勋民,杨海鹏 | 9767 | 9740 | 0.9972 | 16680 | 0.1 | 760 | 850轧机普光辊(Ra0.4-0.6μm)轧制0.1mm(0.4-0.25-0.15-0.115-0.1) |  | 20100142 | 轧硬 | 0.4*760-SPCC | 30210015 | 光亮卷 | 0.1-SPCC |  | 30 | MO002242 | MO002242-006-01 | GLJ002 | 东方光亮卷前处理（0.4轧0.1mm) | 14240 | 2024-08-01 | 2024-08-15 | 3 | 2024-08-15 11:36:39 | 2024-08-15 11:39:27 | 江苏东方九天新能源材料有限公司 |  | 杨海鹏 |  | 1 | 0.1 | 16680 | 760 | 1 | JG12240707011 | 轧0.1，米数控制在24400-24500米；脱脂平均分包 | [5 empty] | 6
最终冷轧 | JG12240707012 | JG1224070701 | 东方850轧机 | 返工 | 返工 | 乙 | 肖勋民,杨海鹏 | 4453 | 4440 | 0.9971 | 5950 | 0.125 | 760 | 850轧机普光辊(Ra0.4-0.6μm)轧制0.1mm(0.4-0.25-0.15-0.115-0.1) |  |  |  |  | 30210015 | 光亮卷 | 0.1-SPCC |  | 30 | MO002242 | MO002242-006-02 | GLJ002 | 东方光亮卷前处理（0.4轧0.1mm) | 14240 | 2024-08-01 | 2024-08-15 | 3 | 2024-08-15 11:36:39 | 2024-08-15 11:39:27 | 江苏东方九天新能源材料有限公司 |  | 杨海鹏 |  | 1 | 0.125 | 5950 | 760 | 1 | JG12240707012 | 轧0.1，米数控制在24400-24500米；脱脂平均分包 | [5 empty] | 6