## sheet1
工序名称 | 新卷号 | 批号 | 机组名称 | 工序状态 | 检验结果 | 班组 | 参与人 | 来料重量 | 出料重量 | 成材率 | 出料长度 | 出料厚度 | 出料宽度 | 工序要求 | 备注 | 来料编码 | 来料名称 | 来料规格 | 产品编码 | 产品名称 | 产品规格 | 膜名称 | 排序 | 主计划号 | 子计划号 | 工序流程编码 | 工序流程名称 | 工单需求 | 计划开始时间 | 计划结束时间 | 工单状态 | 开始时间 | 产出时间 | 组织名称 | 卷号ID | 操作工人 | 报工人 | 检验 | 来料厚度 | 来料长度 | 来料宽度 | 是否分卷 | 原卷号 | 工单要求 | 是否成品 | 不良现象 | 是否入库 | 入库审核 | 生产工时 | 工单行号
最终冷轧 | JG1224080073 | JG1224080073 | 九天750轧机 | 合格 | 合格品 | 甲 | 蒋小冬 | 7810 | 7800 | 0.9987 | 14100 | 0.1 | 710 | 轧0.1（0.096-0.102）5.6吨卷轧制米数10000-10100米，7.8吨卷轧制米数13900-14000米不超14000米 |  | 20100028 | 轧硬 | 0.4*710-SPCC | 30210015 | 光亮卷 | 0.1-SPCC |  | 30 | MO002466 | MO002466-011 | GLJ003 | 光亮卷前处理 模板 | 7816 | 2024-08-08 | 2024-08-08 | 3 | 2024-08-18 15:01:06 | 2024-08-18 15:01:51 | 江苏九天光电科技有限公司 | 283623 | 蒋小冬 |  |  | 0.4 | 3600 | 710 | 1 | JG1224080073 |  |  |  | 否 | 否 |  | 11
最终冷轧 | JG1224080088 | JG1224080088 | 九天750轧机 | 合格 | 合格品 | 甲 | 张帅 | 5610 | 5600 | 0.9982 | 10140 | 0.1 | 710 | 轧0.1（0.096-0.102）5.6吨卷轧制米数10000-10100米，7.8吨卷轧制米数13900-14000米不超14000米 |  | 20100028 | 轧硬 | 0.4*710-SPCC | 30210015 | 光亮卷 | 0.1-SPCC |  | 30 | MO002466 | MO002466-026 | GLJ003 | 光亮卷前处理 模板 | 5610 | 2024-08-08 | 2024-08-08 | 3 | 2024-08-17 06:32:51 | 2024-08-17 06:33:36 | 江苏九天光电科技有限公司 | 283638 | 张帅 |  |  | 0.4 | 2570 | 710 | 1 | JG1224080088 |  |  |  | 否 | 否 |  | 26
最终冷轧 | JG12240705682 | JG1224070568 | 九天750轧机 | 合格 | 合格品 | 甲 | 蒋小冬 | 6546 | 6532 | 0.9979 | 11900 | 0.1 | 710 | 轧0.1(0.096-0.101)5.7吨卷轧制米数10200-10300米；7.8吨卷轧制米数13800-13900米不超13900米；7.6吨卷轧制米数13700-13800米，7.3吨卷轧制米数13000-13100米 |  | 20100028 | 轧硬 | 0.4*710-SPCC | 30210015 | 光亮卷 | 0.1-SPCC |  | 30 | MO002480 | MO002480-005-02 | GLJ003 | 光亮卷前处理 模板 | 12310 | 2024-08-09 | 2024-08-09 | 3 | 2024-08-17 06:10:22 | 2024-08-17 06:10:55 | 江苏九天光电科技有限公司 | 284150 | 蒋小冬 |  |  | 0.4 | 3005 | 710 | 1 | JG12240705682 | [6 empty] | 5
最终冷轧 | JG1224080048 | JG1224080048 | 九天750轧机 | 合格 | 合格品 | 甲 | 蒋小冬 | 5600 | 5580 | 0.9964 | 10250 | 0.1 | 710 | 轧0.1（0.097-0.102）5.6吨卷轧制米数1000-10100米；7.7-7.85吨卷轧制米数米数13900-14000米不超14000米 |  | 20100028 | 轧硬 | 0.4*710-SPCC | 30210015 | 光亮卷 | 0.1-SPCC |  | 30 | MO002344 | MO002344-029 | GLJ003 | 光亮卷前处理 模板 | 5600 | 2024-08-05 | 2024-08-05 | 3 | 2024-08-17 06:09:28 | 2024-08-17 06:10:02 | 江苏九天光电科技有限公司 | 280161 | 蒋小冬 |  |  | 0.4 | 2570 | 710 | 1 | JG1224080048 |  |  |  | 否 | 否 |  | 29
最终冷轧 | JG1224080060 | JG1224080060 | 九天750轧机 | 合格 | 合格品 | 甲 | 张帅 | 5600 | 5580 | 0.9964 | 10180 | 0.1 | 710 | 轧0.1（0.097-0.102）5.6吨卷轧制米数1000-10100米；7.7-7.85吨卷轧制米数米数13900-14000米不超14000米 |  | 20100028 | 轧硬 | 0.4*710-SPCC | 30210015 | 光亮卷 | 0.1-SPCC |  | 30 | MO002344 | MO002344-040 | GLJ003 | 光亮卷前处理 模板 | 5605 | 2024-08-05 | 2024-08-05 | 3 | 2024-08-17 02:41:58 | 2024-08-17 02:47:04 | 江苏九天光电科技有限公司 | 280173 | 张帅 |  |  | 0.4 | 2570 | 710 | 1 | JG1224080060 |  |  |  | 否 | 否 |  | 40
最终冷轧 | JG12240800122 | JG1224080012 | 九天750轧机 | 合格 | 合格品 | 甲 | 张帅 | 7580 | 7560 | 0.9974 | 13680 | 0.1 | 710 | 轧0.1(0.096-0.101)5.7吨卷轧制米数10200-10300米；7.8吨卷轧制米数13800-13900米不超13900米；7.6吨卷轧制米数13700-13800米，7.3吨卷轧制米数13000-13100米 |  | 20100028 | 轧硬 | 0.4*710-SPCC | 30210015 | 光亮卷 | 0.1-SPCC |  | 30 | MO002480 | MO002480-016-02 | GLJ003 | 光亮卷前处理 模板 | 13350 | 2024-08-09 | 2024-08-09 | 3 | 2024-08-16 21:23:30 | 2024-08-16 21:24:11 | 江苏九天光电科技有限公司 | 284169 | 张帅 |  |  | 0.4 | 3496 | 710 | 1 | JG12240800122 | [6 empty] | 16
最终冷轧 | JG12240705662 | JG1224070566 | 九天750轧机 | 合格 | 合格品 | 乙 | 赵遂义 | 7500 | 7470 | 0.996 | 13400 | 0.1 | 710 | 轧0.1(0.096-0.101)5.7吨卷轧制米数10200-10300米；7.8吨卷轧制米数13800-13900米不超13900米；7.6吨卷轧制米数13700-13800米，7.3吨卷轧制米数13000-13100米 |  | 20100028 | 轧硬 | 0.4*710-SPCC | 30210015 | 光亮卷 | 0.1-SPCC |  | 30 | MO002480 | MO002480-006-02 | GLJ003 | 光亮卷前处理 模板 | 13255 | 2024-08-09 | 2024-08-09 | 3 | 2024-08-16 19:21:24 | 2024-08-16 19:22:08 | 江苏九天光电科技有限公司 | 284151 | 赵遂义 |  |  | 0.4 | 3455 | 710 | 1 | JG12240705662 | [6 empty] | 6