## sheet1
工序名称 | 新卷号 | 批号 | 机组名称 | 工序状态 | 检验结果 | 班组 | 参与人 | 来料重量 | 出料重量 | 成材率 | 出料长度 | 出料厚度 | 出料宽度 | 工序要求 | 备注 | 来料编码 | 来料名称 | 来料规格 | 产品编码 | 产品名称 | 产品规格 | 膜名称 | 排序 | 主计划号 | 子计划号 | 工序流程编码 | 工序流程名称 | 工单需求 | 计划开始时间 | 计划结束时间 | 工单状态 | 开始时间 | 产出时间 | 组织名称 | 卷号ID | 操作工人 | 报工人 | 检验 | 来料厚度 | 来料长度 | 来料宽度 | 是否分卷 | 原卷号 | 工单要求 | 是否成品 | 不良现象 | 是否入库 | 入库审核 | 生产工时 | 工单行号
最终冷轧 | JG9124080071 | JG9124080071 | 九天700轧机 | 合格 | 合格品 | 甲 | 杨永华 | 6620 | 6620 | 1 | 13780 | 0.1 | 630 | 轧0.1（0.097-0.102）4.1吨卷轧制米数8400-8500米；6.6吨卷轧制米数13800-13900米 |  | 20100025 | 轧硬 | 0.4*630-SPCC | 30210015 | 光亮卷 | 0.1-SPCC |  | 30 | MO002586 | MO002586-028 | GLJ003 | 光亮卷前处理 模板 | 6620 | 2024-08-12 | 2024-08-12 | 3 | 2024-08-18 19:31:41 | 2024-08-18 19:32:11 | 江苏九天光电科技有限公司 | 288242 | 杨永华 |  |  | 0.4 | 3410 | 630 | 1 | JG9124080071 |  |  |  | 否 | 否 |  | 28
最终冷轧 | JG9124080019 | JG9124080019 | 九天700轧机 | 合格 | 合格品 | 甲 | 李新峰 | 6600 | 6600 | 1 | 13700 | 0.1 | 630 | 轧0.1（0.097-0.102）4.1吨卷轧制米数8400-8500米；6.6吨卷轧制米数13800-13900米 |  | 20100025 | 轧硬 | 0.4*630-SPCC | 30210015 | 光亮卷 | 0.1-SPCC |  | 30 | MO002586 | MO002586-005 | GLJ003 | 光亮卷前处理 模板 | 6610 | 2024-08-12 | 2024-08-12 | 3 | 2024-08-18 17:17:29 | 2024-08-18 17:17:58 | 江苏九天光电科技有限公司 | 288219 | 李新峰 |  |  | 0.4 | 3400 | 630 | 1 | JG9124080019 |  |  |  | 否 | 否 |  | 5
最终冷轧 | JG9124080047 | JG9124080047 | 九天700轧机 | 合格 | 合格品 | 甲 | 杨永华 | 6600 | 6400 | 0.9697 | 13200 | 0.1 | 630 | 轧0.1（0.097-0.102）4.1吨卷轧制米数8400-8500米；6.6吨卷轧制米数13800-13900米 |  | 20100025 | 轧硬 | 0.4*630-SPCC | 30210015 | 光亮卷 | 0.1-SPCC |  | 30 | MO002586 | MO002586-026 | GLJ003 | 光亮卷前处理 模板 | 6610 | 2024-08-12 | 2024-08-12 | 3 | 2024-08-18 15:01:44 | 2024-08-18 15:02:24 | 江苏九天光电科技有限公司 | 288240 | 杨永华 |  |  | 0.4 | 3410 | 630 | 1 | JG9124080047 |  |  |  | 否 | 否 |  | 26