## sheet1
工序名称 | 新卷号 | 批号 | 机组名称 | 工序状态 | 检验结果 | 班组 | 参与人 | 来料重量 | 出料重量 | 成材率 | 出料长度 | 出料厚度 | 出料宽度 | 工序要求 | 备注 | 来料编码 | 来料名称 | 来料规格 | 产品编码 | 产品名称 | 产品规格 | 膜名称 | 排序 | 主计划号 | 子计划号 | 工序流程编码 | 工序流程名称 | 工单需求 | 计划开始时间 | 计划结束时间 | 工单状态 | 开始时间 | 产出时间 | 组织名称 | 卷号ID | 操作工人 | 报工人 | 检验 | 来料厚度 | 来料长度 | 来料宽度 | 是否分卷 | 原卷号 | 工单要求 | 是否成品 | 不良现象 | 是否入库 | 入库审核 | 生产工时 | 工单行号
最终冷轧 | JG91240700161 | JG9124070016 | 九天700轧机 | 合格 | 合格品 | 乙 | 蒋涛 | 5170 | 5170 | 1 | 7250 | 0.15 | 610 | 轧0.15(0.148-0.153)米数7100-7200米不低于7100米不高于7200米 |  | 20100023 | 轧硬 | 0.4*610-SPCC | 30210011 | 光亮卷 | 0.15-SPCC |  | 30 | MO002401 | MO002401-006-01 | GLJ003 | 光亮卷前处理 模板 | 10290 | 2024-08-07 | 2024-08-07 | 3 | 2024-08-19 07:29:35 | 2024-08-19 07:29:56 | 江苏九天光电科技有限公司 | 282239 | 蒋涛 |  |  | 0.4 | 2760 | 610 | 1 | JG91240700161 | [6 empty] | 6
最终冷轧 | JG1224070535 | JG1224070535 | 九天700轧机 | 合格 | 合格品 | 乙 | 周朋 | 6810 | 6810 | 1 | 9720 | 0.15 | 610 | 轧0.15（0.148-0.153）5.1-5.2吨卷轧制米数7100-7200米不超7200米；6.7-6.8吨卷轧制米数9500-9600米；7.05吨轧制米数9500-9600米。5吨卷轧制米数7050-7150米 |  | 20100023 | 轧硬 | 0.4*610-SPCC | 30210011 | 光亮卷 | 0.15-SPCC |  | 30 | MO002525 | MO002525-005 | GLJ003 | 光亮卷前处理 模板 | 6810 | 2024-08-10 | 2024-08-10 | 3 | 2024-08-19 07:27:35 | 2024-08-19 07:27:55 | 江苏九天光电科技有限公司 | 286043 | 周朋 |  |  | 0.4 | 3620 | 610 | 1 | JG1224070535 |  |  |  | 否 | 否 |  | 5
最终冷轧 | JG1224070545 | JG1224070545 | 九天700轧机 | 合格 | 合格品 | 乙 | 周朋 | 5130 | 5130 | 1 | 7320 | 0.15 | 610 | 轧0.15（0.148-0.153）5.1-5.2吨卷轧制米数7100-7200米不超7200米；6.7-6.8吨卷轧制米数9500-9600米；7.05吨轧制米数9500-9600米。5吨卷轧制米数7050-7150米 |  | 20100023 | 轧硬 | 0.4*610-SPCC | 30210011 | 光亮卷 | 0.15-SPCC |  | 30 | MO002525 | MO002525-009 | GLJ003 | 光亮卷前处理 模板 | 5130 | 2024-08-10 | 2024-08-10 | 3 | 2024-08-19 05:38:22 | 2024-08-19 05:38:42 | 江苏九天光电科技有限公司 | 286047 | 周朋 |  |  | 0.4 | 2730 | 610 | 1 | JG1224070545 |  |  |  | 否 | 否 |  | 9
最终冷轧 | JG1224070605 | JG1224070605 | 九天700轧机 | 合格 | 合格品 | 乙 | 周朋 | 5210 | 5210 | 1 | 7330 | 0.15 | 610 | 轧0.15（0.148-0.153）5.1-5.2吨卷轧制米数7100-7200米不超7200米；6.7-6.8吨卷轧制米数9500-9600米；7.05吨轧制米数9500-9600米。5吨卷轧制米数7050-7150米 |  | 20100023 | 轧硬 | 0.4*610-SPCC | 30210011 | 光亮卷 | 0.15-SPCC |  | 30 | MO002525 | MO002525-017 | GLJ003 | 光亮卷前处理 模板 | 5215 | 2024-08-10 | 2024-08-10 | 3 | 2024-08-19 05:37:49 | 2024-08-19 05:38:07 | 江苏九天光电科技有限公司 | 286055 | 周朋 |  |  | 0.4 | 2770 | 610 | 1 | JG1224070605 |  |  |  | 否 | 否 |  | 17
最终冷轧 | JG1224070530 | JG1224070530 | 九天700轧机 | 合格 | 合格品 | 乙 | 蒋涛 | 5200 | 5200 | 1 | 7320 | 0.15 | 610 | 轧0.15（0.148-0.153）5.1-5.2吨卷轧制米数7100-7200米不超7200米；6.7-6.8吨卷轧制米数9500-9600米；7.05吨轧制米数9500-9600米。5吨卷轧制米数7050-7150米 |  | 20100023 | 轧硬 | 0.4*610-SPCC | 30210011 | 光亮卷 | 0.15-SPCC |  | 30 | MO002525 | MO002525-004 | GLJ003 | 光亮卷前处理 模板 | 5200 | 2024-08-10 | 2024-08-10 | 3 | 2024-08-19 05:37:13 | 2024-08-19 05:37:32 | 江苏九天光电科技有限公司 | 286042 | 蒋涛 |  |  | 0.4 | 2760 | 610 | 1 | JG1224070530 |  |  |  | 否 | 否 |  | 4
最终冷轧 | JG91240700162 | JG9124070016 | 九天700轧机 | 合格 | 合格品 | 乙 | 蒋涛 | 5090 | 5090 | 1 | 7280 | 0.15 | 610 | 轧0.15(0.148-0.153)米数7100-7200米不低于7100米不高于7200米 |  | 20100023 | 轧硬 | 0.4*610-SPCC | 30210011 | 光亮卷 | 0.15-SPCC |  | 30 | MO002401 | MO002401-006-02 | GLJ003 | 光亮卷前处理 模板 | 10290 | 2024-08-07 | 2024-08-07 | 3 | 2024-08-19 05:36:38 | 2024-08-19 05:36:57 | 江苏九天光电科技有限公司 | 282239 | 蒋涛 |  |  | 0.4 | 2730 | 610 | 1 | JG91240700162 | [6 empty] | 6
最终冷轧 | JG1224070602 | JG1224070602 | 九天700轧机 | 合格 | 合格品 | 乙 | 蒋涛 | 6700 | 6700 | 1 | 9680 | 0.15 | 610 | 轧0.15（0.148-0.153）5.1-5.2吨卷轧制米数7100-7200米不超7200米；6.7-6.8吨卷轧制米数9500-9600米；7.05吨轧制米数9500-9600米。5吨卷轧制米数7050-7150米 |  | 20100023 | 轧硬 | 0.4*610-SPCC | 30210011 | 光亮卷 | 0.15-SPCC |  | 30 | MO002525 | MO002525-014 | GLJ003 | 光亮卷前处理 模板 | 6700 | 2024-08-10 | 2024-08-10 | 3 | 2024-08-19 05:36:06 | 2024-08-19 05:36:24 | 江苏九天光电科技有限公司 | 286052 | 蒋涛 |  |  | 0.4 | 3570 | 610 | 1 | JG1224070602 |  |  |  | 否 | 否 |  | 14