## sheet1
工序名称 | 新卷号 | 批号 | 机组名称 | 工序状态 | 检验结果 | 班组 | 参与人 | 来料重量 | 出料重量 | 成材率 | 出料长度 | 出料厚度 | 出料宽度 | 工序要求 | 备注 | 来料编码 | 来料名称 | 来料规格 | 产品编码 | 产品名称 | 产品规格 | 膜名称 | 排序 | 主计划号 | 子计划号 | 工序流程编码 | 工序流程名称 | 工单需求 | 计划开始时间 | 计划结束时间 | 工单状态 | 开始时间 | 产出时间 | 组织名称 | 卷号ID | 操作工人 | 报工人 | 检验 | 来料厚度 | 来料长度 | 来料宽度 | 是否分卷 | 原卷号 | 工单要求 | 是否成品 | 不良现象 | 是否入库 | 入库审核 | 生产工时 | 工单行号
铬钝化 | JG12240706981 | JG12240706981 | 东方铬钝化950 | 合格 | 合格品 | 甲 | 夏亚军 | 5750 | 5725 | 0.9957 | 10000 | 0.1 | 760 | / |  | 30210015 | 光亮卷 | 0.1-SPCC | 30110014 | 铬钝化卷 | 0.1-SPCC |  | 10 | MO002802 | MO002802-002 | GDH001 | 铬钝化模板 | 5750 | 2024-08-18 | 2024-08-18 | 3 | 2024-08-19 06:59:12 | 2024-08-19 06:59:41 | 江苏东方九天新能源材料有限公司 | 296676 | 孙槐兵 |  |  | 0.1 | 10050 | 760 | 1 | JG12240706981 |  | 1 |  | 否 | 否 |  | 2
铬钝化 | JG12240704241 | JG12240704241 | 东方铬钝化950 | 合格 | 合格品 | 甲 | 夏亚军 | 6620 | 6603 | 0.9974 | 12410 | 0.1 | 710 | / | S色差(色差 內200米顶伤折印 条印) | 30210015 | 光亮卷 | 0.1-SPCC | 30110014 | 铬钝化卷 | 0.1-SPCC |  | 10 | MO002802 | MO002802-016 | GDH001 | 铬钝化模板 | 6620 | 2024-08-18 | 2024-08-18 | 3 | 2024-08-19 06:00:51 | 2024-08-19 06:02:27 | 江苏东方九天新能源材料有限公司 | 296692 | 孙槐兵 |  |  | 0.1 | 12450 | 710 | 1 | JG12240704241 |  | 1 | S色差(色差 內200米顶伤折印 条印) | 否 | 否 |  | 16
铬钝化 | JG12240704172 | JG12240704172 | 东方铬钝化950 | 合格 | 让步接收 | 甲 | 夏亚军 | 6490 | 6475 | 0.9977 | 12090 | 0.1 | 710 | / | 黄斑，黄条印 | 30210015 | 光亮卷 | 0.1-SPCC | 30110014 | 铬钝化卷 | 0.1-SPCC |  | 10 | MO002802 | MO002802-011 | GDH001 | 铬钝化模板 | 6490 | 2024-08-18 | 2024-08-18 | 3 | 2024-08-19 04:23:34 | 2024-08-19 04:25:11 | 江苏东方九天新能源材料有限公司 | 296687 | 孙槐兵 |  |  | 0.1 | 12130 | 710 | 1 | JG12240704172 |  | 1 | S色差(色差 来料黄斑 黄条印 碱液斑) | 是 | 是 | 2 | 11
铬钝化 | JG1224070716121 | JG1224070716121 | 东方铬钝化950 | 合格 | 合格品 | 甲 | 李志祥 | 3740 | 3721 | 0.9949 | 7020 | 0.1 | 710 | / |  | 30210015 | 光亮卷 | 0.1-SPCC | 30110014 | 铬钝化卷 | 0.1-SPCC |  | 10 | MO002802 | MO002802-014 | GDH001 | 铬钝化模板 | 3740 | 2024-08-18 | 2024-08-18 | 3 | 2024-08-19 02:57:57 | 2024-08-19 02:58:46 | 江苏东方九天新能源材料有限公司 | 296690 | 孙槐兵 |  |  | 0.1 | 7070 | 710 | 1 | JG1224070716121 |  | 1 |  | 是 | 是 | 1 | 14
铬钝化 | JG122408001322 | JG12240800132 | 东方铬钝化950 | 合格 | 合格品 | 甲 | 夏亚军 | 3184 | 3181 | 0.9991 | 6000 | 0.1 | 710 | / |  | 30210015 | 光亮卷 | 0.1-SPCC | 30110014 | 铬钝化卷 | 0.1-SPCC |  | 10 | MO002802 | MO002802-013-02 | GDH001 | 铬钝化模板 | 5355 | 2024-08-18 | 2024-08-18 | 3 | 2024-08-19 02:02:44 | 2024-08-19 02:11:08 | 江苏东方九天新能源材料有限公司 |  | 孙槐兵 |  | 1 | 0.1 | 6000 | 710 | 1 | JG122408001322 |  | 1 |  | 是 | 是 | 13 | 13
铬钝化 | JG122408001321 | JG12240800132 | 东方铬钝化950 | 合格 | 合格品 | 甲 | 夏亚军 | 2171 | 2169 | 0.9991 | 4050 | 0.1 | 710 | / |  | 30210015 | 光亮卷 | 0.1-SPCC | 30110014 | 铬钝化卷 | 0.1-SPCC |  | 10 | MO002802 | MO002802-013-01 | GDH001 | 铬钝化模板 | 5355 | 2024-08-18 | 2024-08-18 | 3 | 2024-08-19 02:02:44 | 2024-08-19 02:11:08 | 江苏东方九天新能源材料有限公司 |  | 孙槐兵 |  | 1 | 0.1 | 4050 | 710 | 1 | JG122408001321 |  | 1 |  | 是 | 是 | 13 | 13
铬钝化 | JG12240800771 | JG12240800771 | 东方铬钝化950 | 合格 | 合格品 | 甲 | 夏亚军 | 3846 | 3837 | 0.9977 | 7110 | 0.1 | 710 | / |  | 30210015 | 光亮卷 | 0.1-SPCC | 30110014 | 铬钝化卷 | 0.1-SPCC |  | 10 | MO002802 | MO002802-021 | GDH001 | 铬钝化模板 | 3846 | 2024-08-18 | 2024-08-18 | 3 | 2024-08-19 00:56:50 | 2024-08-19 00:57:20 | 江苏东方九天新能源材料有限公司 | 296698 | 孙槐兵 |  |  | 0.1 | 7120 | 710 | 1 | JG12240800771 |  | 1 |  | 是 | 是 | 1 | 21
铬钝化 | JG122407040821 | JG122407040821 | 东方铬钝化950 | 合格 | 让步接收 | 甲 | 韩康 | 3302 | 3307 | 1.0015 | 6200 | 0.1 | 710 | / | 360米横向373.8-373.4mm3个孔洞（0.18-0.35mm2) | 30210015 | 光亮卷 | 0.1-SPCC | 30110014 | 铬钝化卷 | 0.1-SPCC |  | 10 | MO002802 | MO002802-015 | GDH001 | 铬钝化模板 | 3302 | 2024-08-18 | 2024-08-18 | 3 | 2024-08-19 00:03:46 | 2024-08-19 00:05:22 | 江苏东方九天新能源材料有限公司 | 296691 | 孙槐兵 |  |  | 0.1 | 6150 | 710 | 1 | JG122407040821 |  | 1 | S色差(360米3个孔洞 横向373.8-373.4 大小0.18-0.35) | 是 | 是 | 2 | 15
铬钝化 | JG122407055411 | JG122407055411 | 东方铬钝化950 | 合格 | 让步接收 | 甲 | 韩康 | 1650 | 1633 | 0.9897 | 3040 | 0.1 | 710 | / | 黄斑，黄条印 | 30210015 | 光亮卷 | 0.1-SPCC | 30110014 | 铬钝化卷 | 0.1-SPCC |  | 10 | MO002714 | MO002714-002 | GDH001 | 铬钝化模板 | 1650 | 2024-08-15 | 2024-08-15 | 3 | 2024-08-18 23:01:41 | 2024-08-18 23:12:53 | 江苏东方九天新能源材料有限公司 | 293198 | 孙槐兵 |  |  | 0.1 | 0 | 710 | 1 | JG122407055411 |  | 1 | S色差(来料黄斑 黄条印) | 是 | 是 | 11 | 2
铬钝化 | JG122408001822 | JG12240800182 | 东方铬钝化950 | 合格 | 合格品 | 乙 | 李志祥 | 3547 | 3511 | 0.9899 | 6480 | 0.1 | 710 | / |  | 30210015 | 光亮卷 | 0.1-SPCC | 30110014 | 铬钝化卷 | 0.1-SPCC |  | 10 | MO002802 | MO002802-017-02 | GDH001 | 铬钝化模板 | 7550 | 2024-08-18 | 2024-08-18 | 3 | 2024-08-18 22:40:07 | 2024-08-18 22:44:27 | 江苏东方九天新能源材料有限公司 |  | 李志祥 |  | 1 | 0.1 | 6480 | 710 | 1 | JG122408001822 |  | 1 |  | 是 | 是 | 12 | 17
铬钝化 | JG122408001821 | JG12240800182 | 东方铬钝化950 | 待判定 |  | 乙 | 李志祥 | 4003 | 3963 | 0.99 | 7300 | 0.1 | 710 | / | 1170/1240米横向分别0.96/0.58mm各1个孔（3.62 /3.09mm2），1310米横向0.96/0.38两个孔洞（3.18/2.83mm2），1620米 横向0.19mm孔洞（2.74mm2） |  |  |  | 30110014 | 铬钝化卷 | 0.1-SPCC |  | 10 | MO002802 | MO002802-017-01 | GDH001 | 铬钝化模板 | 7550 | 2024-08-18 | 2024-08-18 | 3 | 2024-08-18 22:40:07 | 2024-08-18 22:44:27 | 江苏东方九天新能源材料有限公司 |  | 李志祥 |  | 1 | 0.1 | 7300 | 710 | 1 | JG122408001821 |  | 1 | S色差(色差 1170 1240米各1个孔洞 横向分别0.96 0.58 大小3.62 3.09 1310米2个孔洞 横向0.96-0.38 大小3.18-2.83 1620米1个孔洞 横向0.19 大小2.74) |  |  | 12 | 17
铬钝化 | JG12240800822 | JG1224080082 | 东方铬钝化950 | 合格 | 合格品 | 乙 | 李志祥 | 3788 | 3775 | 0.9966 | 6930 | 0.1 | 710 | / |  | 30210015 | 光亮卷 | 0.1-SPCC | 30110014 | 铬钝化卷 | 0.1-SPCC |  | 10 | MO002802 | MO002802-019-02 | GDH001 | 铬钝化模板 | 7720 | 2024-08-18 | 2024-08-18 | 3 | 2024-08-18 19:18:30 | 2024-08-18 20:42:44 | 江苏东方九天新能源材料有限公司 |  | 李志祥 |  | 1 | 0.1 | 6930 | 710 | 1 | JG12240800822 |  | 1 |  | 是 | 是 | 126 | 19
铬钝化 | JG12240800821 | JG1224080082 | 东方铬钝化950 | 合格 | 合格品 | 乙 | 李志祥 | 3932 | 3919 | 0.9967 | 7190 | 0.1 | 710 | / |  | 30210015 | 光亮卷 | 0.1-SPCC | 30110014 | 铬钝化卷 | 0.1-SPCC |  | 10 | MO002802 | MO002802-019-01 | GDH001 | 铬钝化模板 | 7720 | 2024-08-18 | 2024-08-18 | 3 | 2024-08-18 19:18:30 | 2024-08-18 20:42:44 | 江苏东方九天新能源材料有限公司 |  | 李志祥 |  | 1 | 0.1 | 7190 | 710 | 1 | JG12240800821 |  | 1 |  | 是 | 是 | 126 | 19
铬钝化 | JG12240800492 | JG1224080049 | 东方铬钝化950 | 合格 | 合格品 | 乙 | 李志祥 | 3929 | 3923 | 0.9985 | 7240 | 0.1 | 710 | / |  | 30210015 | 光亮卷 | 0.1-SPCC | 30110014 | 铬钝化卷 | 0.1-SPCC |  | 10 | MO002802 | MO002802-020-02 | GDH001 | 铬钝化模板 | 7740 | 2024-08-18 | 2024-08-18 | 3 | 2024-08-18 19:13:34 | 2024-08-18 19:15:26 | 江苏东方九天新能源材料有限公司 |  | 李志祥 |  | 1 | 0.1 | 7240 | 710 | 1 | JG12240800492 |  | 1 | 尾200米操边顶伤 | 是 | 是 | 3 | 20
铬钝化 | JG12240800491 | JG1224080049 | 东方铬钝化950 | 合格 | 合格品 | 乙 | 李志祥 | 3811 | 3805 | 0.9984 | 7020 | 0.1 | 710 | / |  | 30210015 | 光亮卷 | 0.1-SPCC | 30110014 | 铬钝化卷 | 0.1-SPCC |  | 10 | MO002802 | MO002802-020-01 | GDH001 | 铬钝化模板 | 7740 | 2024-08-18 | 2024-08-18 | 3 | 2024-08-18 19:13:34 | 2024-08-18 19:15:26 | 江苏东方九天新能源材料有限公司 |  | 李志祥 |  | 1 | 0.1 | 7020 | 710 | 1 | JG12240800491 |  | 1 |  | 是 | 是 | 3 | 20
铬钝化 | JG122407033621 | JG122407033621 | 东方铬钝化950 | 合格 | 合格品 | 乙 | 李志祥 | 2570 | 2551 | 0.9926 | 4470 | 0.1 | 760 | / |  | 30210015 | 光亮卷 | 0.1-SPCC | 30110014 | 铬钝化卷 | 0.1-SPCC |  | 10 | MO002770 | MO002770-012 | GDH001 | 铬钝化模板 | 2570 | 2024-08-17 | 2024-08-17 | 3 | 2024-08-18 17:46:30 | 2024-08-18 17:47:34 | 江苏东方九天新能源材料有限公司 | 295339 | 李志祥 |  |  | 0.1 | 4500 | 760 | 1 | JG122407033621 |  | 1 |  | 是 | 是 | 1 | 12
铬钝化 | JG122407033622 | JG122407033622 | 东方铬钝化950 | 合格 | 合格品 | 乙 | 李志祥 | 3130 | 3097 | 0.9895 | 5420 | 0.1 | 760 | / |  | 30210015 | 光亮卷 | 0.1-SPCC | 30110014 | 铬钝化卷 | 0.1-SPCC |  | 10 | MO002770 | MO002770-004 | GDH001 | 铬钝化模板 | 3130 | 2024-08-17 | 2024-08-17 | 3 | 2024-08-18 16:37:23 | 2024-08-18 17:15:35 | 江苏东方九天新能源材料有限公司 | 295348 | 李志祥 |  |  | 0.1 | 5480 | 760 | 1 | JG122407033622 |  | 1 |  | 是 | 是 | 38 | 4
铬钝化 | JG122407033013 | JG12240703301 | 东方铬钝化950 | 合格 | 合格品 | 乙 | 李志祥 | 2437 | 2427 | 0.9959 | 4320 | 0.1 | 760 | / |  | 30210015 | 光亮卷 | 0.1-SPCC | 30110014 | 铬钝化卷 | 0.1-SPCC |  | 10 | MO002770 | MO002770-002-03 | GDH001 | 铬钝化模板 | 7380 | 2024-08-17 | 2024-08-17 | 3 | 2024-08-18 15:58:47 | 2024-08-18 16:31:25 | 江苏东方九天新能源材料有限公司 |  | 李志祥 |  | 1 | 0.1 | 4320 | 760 | 1 | JG122407033013 |  | 1 |  | 是 | 是 | 44 | 2
铬钝化 | JG122407033012 | JG12240703301 | 东方铬钝化950 | 合格 | 合格品 | 乙 | 李志祥 | 2471 | 2461 | 0.996 | 4380 | 0.1 | 760 | / |  | 30210015 | 光亮卷 | 0.1-SPCC | 30110014 | 铬钝化卷 | 0.1-SPCC |  | 10 | MO002770 | MO002770-002-02 | GDH001 | 铬钝化模板 | 7380 | 2024-08-17 | 2024-08-17 | 3 | 2024-08-18 15:58:47 | 2024-08-18 16:31:25 | 江苏东方九天新能源材料有限公司 |  | 李志祥 |  | 1 | 0.1 | 4380 | 760 | 1 | JG122407033012 |  | 1 |  | 是 | 是 | 44 | 2
铬钝化 | JG122407033011 | JG12240703301 | 东方铬钝化950 | 合格 | 合格品 | 乙 | 李志祥 | 2471 | 2461 | 0.996 | 4380 | 0.1 | 760 | / |  | 30210015 | 光亮卷 | 0.1-SPCC | 30110014 | 铬钝化卷 | 0.1-SPCC |  | 10 | MO002770 | MO002770-002-01 | GDH001 | 铬钝化模板 | 7380 | 2024-08-17 | 2024-08-17 | 3 | 2024-08-18 15:58:47 | 2024-08-18 16:31:25 | 江苏东方九天新能源材料有限公司 |  | 李志祥 |  | 1 | 0.1 | 4380 | 760 | 1 | JG122407033011 |  | 1 |  | 是 | 是 | 44 | 2
铬钝化 | JG122407069922 | JG12240706992 | 东方铬钝化950 | 合格 | 合格品 | 乙 | 李志祥 | 2595 | 2583 | 0.9954 | 4490 | 0.1 | 760 | / |  | 30210015 | 光亮卷 | 0.1-SPCC | 30110014 | 铬钝化卷 | 0.1-SPCC |  | 10 | MO002770 | MO002770-011-02 | GDH001 | 铬钝化模板 | 5220 | 2024-08-17 | 2024-08-17 | 3 | 2024-08-18 14:09:08 | 2024-08-18 15:09:07 | 江苏东方九天新能源材料有限公司 |  | 李志祥 |  | 1 | 0.1 | 4490 | 760 | 1 | JG122407069922 |  | 1 | 孔洞 2679米0.18操侧311 | 是 | 是 | 90 | 11
铬钝化 | JG122407069921 | JG12240706992 | 东方铬钝化950 | 合格 | 合格品 | 乙 | 李志祥 | 2625 | 2613 | 0.9954 | 4530 | 0.1 | 760 | / |  | 30210015 | 光亮卷 | 0.1-SPCC | 30110014 | 铬钝化卷 | 0.1-SPCC |  | 10 | MO002770 | MO002770-011-01 | GDH001 | 铬钝化模板 | 5220 | 2024-08-17 | 2024-08-17 | 3 | 2024-08-18 14:09:08 | 2024-08-18 15:09:07 | 江苏东方九天新能源材料有限公司 |  | 李志祥 |  | 1 | 0.1 | 4530 | 760 | 1 | JG122407069921 |  | 1 |  | 是 | 是 | 90 | 11
铬钝化 | JG122407035622 | JG12240703562 | 东方铬钝化950 | 合格 | 合格品 | 乙 | 李志祥 | 2814 | 2799 | 0.9947 | 4900 | 0.1 | 760 | / |  | 30210015 | 光亮卷 | 0.1-SPCC | 30110014 | 铬钝化卷 | 0.1-SPCC |  | 10 | MO002770 | MO002770-006-02 | GDH001 | 铬钝化模板 | 5680 | 2024-08-17 | 2024-08-17 | 3 | 2024-08-18 13:28:58 | 2024-08-18 14:04:54 | 江苏东方九天新能源材料有限公司 |  | 李志祥 |  | 1 | 0.1 | 4900 | 760 | 1 | JG122407035622 |  | 1 | 孔洞3244米2.56操侧363 | 是 | 是 | 54 | 6
铬钝化 | JG122407035621 | JG12240703562 | 东方铬钝化950 | 合格 | 合格品 | 乙 | 李志祥 | 2866 | 2851 | 0.9948 | 4980 | 0.1 | 760 | / |  | 30210015 | 光亮卷 | 0.1-SPCC | 30110014 | 铬钝化卷 | 0.1-SPCC |  | 10 | MO002770 | MO002770-006-01 | GDH001 | 铬钝化模板 | 5680 | 2024-08-17 | 2024-08-17 | 3 | 2024-08-18 13:28:58 | 2024-08-18 14:04:54 | 江苏东方九天新能源材料有限公司 |  | 李志祥 |  | 1 | 0.1 | 4980 | 760 | 1 | JG122407035621 |  | 1 |  | 是 | 是 | 54 | 6
铬钝化 | JG1224070700122 | JG122407070012 | 东方铬钝化950 | 合格 | 合格品 | 乙 | 李志祥 | 2653 | 2633 | 0.9925 | 4610 | 0.1 | 760 | / |  | 30210015 | 光亮卷 | 0.1-SPCC | 30110014 | 铬钝化卷 | 0.1-SPCC |  | 10 | MO002743 | MO002743-006-02 | GDH001 | 铬钝化模板 | 5370 | 2024-08-16 | 2024-08-16 | 3 | 2024-08-18 12:55:40 | 2024-08-18 13:05:02 | 江苏东方九天新能源材料有限公司 |  | 李志祥 |  | 1 | 0.1 | 4610 | 760 | 1 | JG1224070700122 |  | 1 |  | 是 | 是 | 15 | 6
铬钝化 | JG1224070700121 | JG122407070012 | 东方铬钝化950 | 合格 | 合格品 | 乙 | 李志祥 | 2717 | 2697 | 0.9926 | 4700 | 0.1 | 760 | / |  | 30210015 | 光亮卷 | 0.1-SPCC | 30110014 | 铬钝化卷 | 0.1-SPCC |  | 10 | MO002743 | MO002743-006-01 | GDH001 | 铬钝化模板 | 5370 | 2024-08-16 | 2024-08-16 | 3 | 2024-08-18 12:55:40 | 2024-08-18 13:05:02 | 江苏东方九天新能源材料有限公司 |  | 李志祥 |  | 1 | 0.1 | 4700 | 760 | 1 | JG1224070700121 |  | 1 |  | 是 | 是 | 15 | 6
铬钝化 | JG12240707042 | JG12240707042 | 东方铬钝化950 | 合格 | 合格品 | 乙 | 李志祥 | 4340 | 4281 | 0.9864 | 7520 | 0.1 | 760 | / | 孔洞1540米0.35操侧215 乳化斑 偶有黄斑 | 30210015 | 光亮卷 | 0.1-SPCC | 30110014 | 铬钝化卷 | 0.1-SPCC |  | 10 | MO002770 | MO002770-001 | GDH001 | 铬钝化模板 | 4340 | 2024-08-17 | 2024-08-17 | 5 | 2024-08-18 12:01:15 | 2024-08-18 12:04:50 | 江苏东方九天新能源材料有限公司 | 295345 | 李志祥 |  |  | 0.1 | 7580 | 760 | 1 | JG12240707042 |  | 1 | 孔洞1540米0.35操侧215 乳化斑 偶有黄斑 | 是 | 是 | 3 | 1
铬钝化 | JG122407033813 | JG12240703381 | 东方铬钝化950 | 合格 | 合格品 | 乙 | 李志祥 | 2493 | 2489 | 0.9984 | 4340 | 0.1 | 760 | / |  | 30210015 | 光亮卷 | 0.1-SPCC | 30110014 | 铬钝化卷 | 0.1-SPCC |  | 10 | MO002770 | MO002770-007-03 | GDH001 | 铬钝化模板 | 7530 | 2024-08-17 | 2024-08-17 | 3 | 2024-08-18 09:30:12 | 2024-08-18 10:55:38 | 江苏东方九天新能源材料有限公司 |  | 李志祥 |  | 1 | 0.1 | 4340 | 760 | 1 | JG122407033813 |  | 1 | 色差条印乳化斑 | 是 | 是 | 113 | 7
铬钝化 | JG122407033812 | JG12240703381 | 东方铬钝化950 | 合格 | 合格品 | 乙 | 李志祥 | 2519 | 2515 | 0.9984 | 4370 | 0.1 | 760 | / |  | 30210015 | 光亮卷 | 0.1-SPCC | 30110014 | 铬钝化卷 | 0.1-SPCC |  | 10 | MO002770 | MO002770-007-02 | GDH001 | 铬钝化模板 | 7530 | 2024-08-17 | 2024-08-17 | 3 | 2024-08-18 09:30:12 | 2024-08-18 10:55:38 | 江苏东方九天新能源材料有限公司 |  | 李志祥 |  | 1 | 0.1 | 4370 | 760 | 1 | JG122407033812 |  | 1 | 色差条印乳化斑 | 是 | 是 | 113 | 7
铬钝化 | JG122407033811 | JG12240703381 | 东方铬钝化950 | 合格 | 合格品 | 乙 | 李志祥 | 2519 | 2515 | 0.9984 | 4370 | 0.1 | 760 | / |  | 30210015 | 光亮卷 | 0.1-SPCC | 30110014 | 铬钝化卷 | 0.1-SPCC |  | 10 | MO002770 | MO002770-007-01 | GDH001 | 铬钝化模板 | 7530 | 2024-08-17 | 2024-08-17 | 3 | 2024-08-18 09:30:12 | 2024-08-18 10:55:38 | 江苏东方九天新能源材料有限公司 |  | 李志祥 |  | 1 | 0.1 | 4370 | 760 | 1 | JG122407033811 |  | 1 | 色差条印乳化斑 | 是 | 是 | 113 | 7
铬钝化 | JG122407031822 | JG12240703182 | 东方铬钝化950 | 合格 | 合格品 | 甲 | 韩康 | 3485 | 3467 | 0.9948 | 6000 | 0.1 | 760 | / |  | 30210015 | 光亮卷 | 0.1-SPCC | 30110014 | 铬钝化卷 | 0.1-SPCC |  | 10 | MO002770 | MO002770-013-02 | GDH001 | 铬钝化模板 | 5840 | 2024-08-17 | 2024-08-17 | 5 | 2024-08-18 08:09:46 | 2024-08-18 09:29:22 | 江苏东方九天新能源材料有限公司 |  | 孙槐兵 |  | 1 | 0.1 | 6000 | 760 | 1 | JG122407031822 |  | 1 | 5505米操134大小0.44 | 是 | 是 | 120 | 13
铬钝化 | JG122407031821 | JG12240703182 | 东方铬钝化950 | 合格 | 合格品 | 甲 | 韩康 | 2355 | 2343 | 0.9949 | 4050 | 0.1 | 760 | / |  | 30210015 | 光亮卷 | 0.1-SPCC | 30110014 | 铬钝化卷 | 0.1-SPCC |  | 10 | MO002770 | MO002770-013-01 | GDH001 | 铬钝化模板 | 5840 | 2024-08-17 | 2024-08-17 | 5 | 2024-08-18 08:09:46 | 2024-08-18 09:29:22 | 江苏东方九天新能源材料有限公司 |  | 孙槐兵 |  | 1 | 0.1 | 4050 | 760 | 1 | JG122407031821 |  | 1 |  | 是 | 是 | 120 | 13
铬钝化 | JG122407031422 | JG12240703142 | 东方铬钝化950 | 合格 | 合格品 | 甲 | 韩康 | 2815 | 2735 | 0.9716 | 4790 | 0.1 | 760 | / |  | 30210015 | 光亮卷 | 0.1-SPCC | 30110014 | 铬钝化卷 | 0.1-SPCC |  | 10 | MO002770 | MO002770-010-02 | GDH001 | 铬钝化模板 | 5750 | 2024-08-17 | 2024-08-17 | 5 | 2024-08-18 08:03:08 | 2024-08-18 08:09:16 | 江苏东方九天新能源材料有限公司 |  | 孙槐兵 |  | 1 | 0.1 | 4790 | 760 | 1 | JG122407031422 |  | 1 |  | 是 | 是 | 9 | 10
铬钝化 | JG122407031421 | JG12240703142 | 东方铬钝化950 | 合格 | 合格品 | 甲 | 韩康 | 2935 | 2851 | 0.9714 | 4980 | 0.1 | 760 | / |  | 30210015 | 光亮卷 | 0.1-SPCC | 30110014 | 铬钝化卷 | 0.1-SPCC |  | 10 | MO002770 | MO002770-010-01 | GDH001 | 铬钝化模板 | 5750 | 2024-08-17 | 2024-08-17 | 5 | 2024-08-18 08:03:08 | 2024-08-18 08:09:16 | 江苏东方九天新能源材料有限公司 |  | 孙槐兵 |  | 1 | 0.1 | 4980 | 760 | 1 | JG122407031421 |  | 1 |  | 是 | 是 | 9 | 10
铬钝化 | JG12240800072 | JG12240800072 | 东方铬钝化950 | 合格 | 合格品 | 甲 | 韩康 | 6580 | 6553 | 0.9959 | 12420 | 0.1 | 710 | / | S色差(色差 条印 白斑) | 30210015 | 光亮卷 | 0.1-SPCC | 30110014 | 铬钝化卷 | 0.1-SPCC |  | 10 | MO002773 | MO002773-001 | GDH001 | 铬钝化模板 | 6580 | 2024-08-17 | 2024-08-17 | 5 | 2024-08-18 07:07:55 | 2024-08-18 07:08:55 | 江苏东方九天新能源材料有限公司 | 295361 | 孙槐兵 |  |  | 0.1 | 12580 | 710 | 1 | JG12240800072 |  | 1 | S色差(色差 条印 白斑) | 是 | 是 | 1 | 1
铬钝化 | JG12240707172 | JG12240707172 | 东方铬钝化950 | 合格 | 合格品 | 甲 | 韩康 | 6560 | 6545 | 0.9977 | 12410 | 0.1 | 710 | / | S色差(色差 条印 白斑 ) | 30210015 | 光亮卷 | 0.1-SPCC | 30110014 | 铬钝化卷 | 0.1-SPCC |  | 10 | MO002773 | MO002773-004 | GDH001 | 铬钝化模板 | 6560 | 2024-08-17 | 2024-08-17 | 5 | 2024-08-18 05:37:47 | 2024-08-18 05:38:44 | 江苏东方九天新能源材料有限公司 | 295364 | 孙槐兵 |  |  | 0.1 | 12560 | 710 | 1 | JG12240707172 |  | 1 | S色差(色差 条印 白斑 ) | 是 | 是 | 1 | 4
铬钝化 | JG122407070822 | JG12240707082 | 东方铬钝化950 | 合格 | 合格品 | 甲 | 韩康 | 3543 | 3507 | 0.9898 | 6210 | 0.1 | 760 | / |  | 30210015 | 光亮卷 | 0.1-SPCC | 30110014 | 铬钝化卷 | 0.1-SPCC |  | 10 | MO002770 | MO002770-008-02 | GDH001 | 铬钝化模板 | 5900 | 2024-08-17 | 2024-08-17 | 5 | 2024-08-18 02:58:01 | 2024-08-18 04:07:38 | 江苏东方九天新能源材料有限公司 |  | 孙槐兵 |  | 1 | 0.1 | 6210 | 760 | 1 | JG122407070822 |  | 1 | S色差(色差 条印) | 是 | 是 | 103 | 8
铬钝化 | JG122407070821 | JG12240707082 | 东方铬钝化950 | 合格 | 合格品 | 甲 | 韩康 | 2357 | 2333 | 0.9898 | 4120 | 0.1 | 760 | / |  | 30210015 | 光亮卷 | 0.1-SPCC | 30110014 | 铬钝化卷 | 0.1-SPCC |  | 10 | MO002770 | MO002770-008-01 | GDH001 | 铬钝化模板 | 5900 | 2024-08-17 | 2024-08-17 | 5 | 2024-08-18 02:58:01 | 2024-08-18 04:07:38 | 江苏东方九天新能源材料有限公司 |  | 孙槐兵 |  | 1 | 0.1 | 4120 | 760 | 1 | JG122407070821 |  | 1 | S色差(色差 条印) | 是 | 是 | 103 | 8
铬钝化 | JG1224070342213 | JG122407034221 | 东方铬钝化950 | 合格 | 让步接收 | 甲 | 韩康 | 2530 | 2519 | 0.9957 | 4410 | 0.1 | 760 | / | 边部水锈斑，黄斑 | 30210015 | 光亮卷 | 0.1-SPCC | 30110014 | 铬钝化卷 | 0.1-SPCC |  | 10 | MO002770 | MO002770-003-03 | GDH001 | 铬钝化模板 | 7710 | 2024-08-17 | 2024-08-17 | 5 | 2024-08-18 02:20:35 | 2024-08-18 02:55:01 | 江苏东方九天新能源材料有限公司 |  | 孙槐兵 |  | 1 | 0.1 | 4410 | 760 | 1 | JG1224070342213 |  | 1 | S色差(色差 来料边部水锈斑 黄斑4310-4340米6个孔洞 横向193.6-266.6 大小0.18-0.53) | 是 | 是 | 46 | 3
铬钝化 | JG1224070342212 | JG122407034221 | 东方铬钝化950 | 合格 | 让步接收 | 甲 | 韩康 | 2588 | 2577 | 0.9957 | 4490 | 0.1 | 760 | / | 边部水锈斑，黄斑 | 30210015 | 光亮卷 | 0.1-SPCC | 30110014 | 铬钝化卷 | 0.1-SPCC |  | 10 | MO002770 | MO002770-003-02 | GDH001 | 铬钝化模板 | 7710 | 2024-08-17 | 2024-08-17 | 5 | 2024-08-18 02:20:35 | 2024-08-18 02:55:01 | 江苏东方九天新能源材料有限公司 |  | 孙槐兵 |  | 1 | 0.1 | 4490 | 760 | 1 | JG1224070342212 |  | 1 | S色差(色差 来料边部水锈斑 黄斑) | 是 | 是 | 46 | 3
铬钝化 | JG1224070342211 | JG122407034221 | 东方铬钝化950 | 合格 | 让步接收 | 甲 | 韩康 | 2592 | 2581 | 0.9958 | 4490 | 0.1 | 760 | / | 边部水锈斑 | 30210015 | 光亮卷 | 0.1-SPCC | 30110014 | 铬钝化卷 | 0.1-SPCC |  | 10 | MO002770 | MO002770-003-01 | GDH001 | 铬钝化模板 | 7710 | 2024-08-17 | 2024-08-17 | 5 | 2024-08-18 02:20:35 | 2024-08-18 02:55:01 | 江苏东方九天新能源材料有限公司 |  | 孙槐兵 |  | 1 | 0.1 | 4490 | 760 | 1 | JG1224070342211 |  | 1 | S色差(色差 来料边部水锈斑 黄斑) | 是 | 是 | 46 | 3
铬钝化 | JG122407070512 | JG12240707051 | 东方铬钝化950 | 合格 | 合格品 | 乙 | 李志祥 | 4214 | 4175 | 0.9907 | 7320 | 0.1 | 760 | / |  | 30210015 | 光亮卷 | 0.1-SPCC | 30110014 | 铬钝化卷 | 0.1-SPCC |  | 10 | MO002770 | MO002770-009-02 | GDH001 | 铬钝化模板 | 6690 | 2024-08-17 | 2024-08-17 | 5 | 2024-08-17 23:58:50 | 2024-08-18 01:20:50 | 江苏东方九天新能源材料有限公司 |  | 陈猛 |  | 1 | 0.1 | 7320 | 760 | 1 | JG122407070512 |  | 1 | 色差 条印 | 是 | 是 | 123 | 9
铬钝化 | JG122407070511 | JG12240707051 | 东方铬钝化950 | 合格 | 合格品 | 乙 | 李志祥 | 2476 | 2453 | 0.9907 | 4290 | 0.1 | 760 | / |  | 30210015 | 光亮卷 | 0.1-SPCC | 30110014 | 铬钝化卷 | 0.1-SPCC |  | 10 | MO002770 | MO002770-009-01 | GDH001 | 铬钝化模板 | 6690 | 2024-08-17 | 2024-08-17 | 5 | 2024-08-17 23:58:50 | 2024-08-18 01:20:50 | 江苏东方九天新能源材料有限公司 |  | 陈猛 |  | 1 | 0.1 | 4290 | 760 | 1 | JG122407070511 |  | 1 | 色差 条印 | 是 | 是 | 123 | 9
铬钝化 | JG12240800191 | JG12240800191 | 东方铬钝化950 | 合格 | 让步接收 | 乙 | 李志祥 | 6645 | 6625 | 0.997 | 12360 | 0.1 | 710 | / | 2156米操135mm孔洞（3.36mm2） | 30210015 | 光亮卷 | 0.1-SPCC | 30110014 | 铬钝化卷 | 0.1-SPCC |  | 10 | MO002773 | MO002773-002 | GDH001 | 铬钝化模板 | 6645 | 2024-08-17 | 2024-08-17 | 5 | 2024-08-17 23:07:11 | 2024-08-17 23:48:02 | 江苏东方九天新能源材料有限公司 | 295362 | 陈猛 |  |  | 0.1 | 12500 | 710 | 1 | JG12240800191 |  | 1 | 2156米孔洞大小3.36操135 乳化斑 色差 辊印 | 是 | 是 | 41 | 2
铬钝化 | JG12240707171 | JG12240707171 | 东方铬钝化950 | 合格 | 让步接收 | 乙 | 李志祥 | 6450 | 6451 | 1.0002 | 12220 | 0.1 | 710 | / | 尾部100米折印 | 30210015 | 光亮卷 | 0.1-SPCC | 30110014 | 铬钝化卷 | 0.1-SPCC |  | 10 | MO002773 | MO002773-005 | GDH001 | 铬钝化模板 | 6450 | 2024-08-17 | 2024-08-17 | 5 | 2024-08-17 23:06:06 | 2024-08-17 23:06:45 | 江苏东方九天新能源材料有限公司 | 295365 | 陈猛 |  |  | 0.1 | 12370 | 710 | 1 | JG12240707171 |  | 1 | 尾100米折印 色差 条印 | 是 | 是 | 0 | 5
铬钝化 | JG12240800201 | JG12240800201 | 东方铬钝化950 | 合格 | 让步接收 | 乙 | 李志祥 | 6710 | 6701 | 0.9987 | 12520 | 0.1 | 710 | / | 301米操165mm孔洞（1.77mm2），434米操212mm孔洞（2.92mm2），477米操194mm孔洞（5.48mm2） | 30210015 | 光亮卷 | 0.1-SPCC | 30110014 | 铬钝化卷 | 0.1-SPCC |  | 10 | MO002773 | MO002773-007 | GDH001 | 铬钝化模板 | 6710 | 2024-08-17 | 2024-08-17 | 5 | 2024-08-17 20:00:46 | 2024-08-17 21:14:53 | 江苏东方九天新能源材料有限公司 | 295367 | 陈猛 |  |  | 0.1 | 0 | 710 | 1 | JG12240800201 |  | 1 | 301米孔洞大小1.77操165 434米孔洞大小2.92操212 477米孔洞大小5.48操194 乳化斑 色差 辊印 | 是 | 是 | 74 | 7
铬钝化 | JG1224070716112 | JG122407071611 | 东方铬钝化950 | 合格 | 合格品 | 乙 | 李志祥 | 1945 | 1933 | 0.9938 | 3610 | 0.1 | 710 | / |  | 30210015 | 光亮卷 | 0.1-SPCC | 30110014 | 铬钝化卷 | 0.1-SPCC |  | 10 | MO002773 | MO002773-006-02 | GDH001 | 铬钝化模板 | 7020 | 2024-08-17 | 2024-08-17 | 5 | 2024-08-17 19:56:30 | 2024-08-17 20:00:33 | 江苏东方九天新能源材料有限公司 |  | 陈猛 |  | 1 | 0.1 | 3610 | 710 | 1 | JG1224070716112 |  | 1 | 乳化斑 色差 条印 | 是 | 是 | 6 | 6
铬钝化 | JG1224070716111 | JG122407071611 | 东方铬钝化950 | 合格 | 合格品 | 乙 | 李志祥 | 5075 | 5043 | 0.9937 | 9430 | 0.1 | 710 | / |  | 30210015 | 光亮卷 | 0.1-SPCC | 30110014 | 铬钝化卷 | 0.1-SPCC |  | 10 | MO002773 | MO002773-006-01 | GDH001 | 铬钝化模板 | 7020 | 2024-08-17 | 2024-08-17 | 5 | 2024-08-17 19:56:30 | 2024-08-17 20:00:33 | 江苏东方九天新能源材料有限公司 |  | 陈猛 |  | 1 | 0.1 | 9430 | 710 | 1 | JG1224070716111 |  | 1 | 乳化斑 色差 条印 | 是 | 是 | 6 | 6
铬钝化 | JG122407032022 | JG12240703202 | 东方铬钝化950 | 合格 | 合格品 | 乙 | 李志祥 | 3603 | 3525 | 0.9784 | 6230 | 0.1 | 760 | / |  | 30210015 | 光亮卷 | 0.1-SPCC | 30110014 | 铬钝化卷 | 0.1-SPCC |  | 10 | MO002743 | MO002743-008-02 | GDH001 | 铬钝化模板 | 6040 | 2024-08-16 | 2024-08-16 | 5 | 2024-08-17 18:31:11 | 2024-08-17 18:31:55 | 江苏东方九天新能源材料有限公司 |  | 陈猛 |  | 1 | 0.1 | 6230 | 760 | 1 | JG122407032022 |  | 1 | 色差 条印 乳化斑 | 是 | 是 | 0 | 8
铬钝化 | JG122407032021 | JG12240703202 | 东方铬钝化950 | 合格 | 合格品 | 乙 | 李志祥 | 2437 | 2385 | 0.9787 | 4200 | 0.1 | 760 | / |  | 30210015 | 光亮卷 | 0.1-SPCC | 30110014 | 铬钝化卷 | 0.1-SPCC |  | 10 | MO002743 | MO002743-008-01 | GDH001 | 铬钝化模板 | 6040 | 2024-08-16 | 2024-08-16 | 5 | 2024-08-17 18:31:11 | 2024-08-17 18:31:55 | 江苏东方九天新能源材料有限公司 |  | 陈猛 |  | 1 | 0.1 | 4200 | 760 | 1 | JG122407032021 |  | 1 | 色差 条印 乳化斑 | 是 | 是 | 0 | 8
铬钝化 | JG1224070320112 | JG122407032011 | 东方铬钝化950 | 合格 | 合格品 | 甲 | 夏亚军 | 4209 | 4191 | 0.9957 | 7350 | 0.1 | 760 | / |  | 30210015 | 光亮卷 | 0.1-SPCC | 30110014 | 铬钝化卷 | 0.1-SPCC |  | 10 | MO002743 | MO002743-007-02 | GDH001 | 铬钝化模板 | 6600 | 2024-08-16 | 2024-08-16 | 5 | 2024-08-17 16:05:47 | 2024-08-17 17:26:40 | 江苏东方九天新能源材料有限公司 |  | 孙槐兵 |  | 1 | 0.1 | 7350 | 760 | 1 | JG1224070320112 |  | 1 |  | 是 | 是 | 121 | 7
铬钝化 | JG1224070320111 | JG122407032011 | 东方铬钝化950 | 合格 | 合格品 | 甲 | 夏亚军 | 2391 | 2381 | 0.9958 | 4150 | 0.1 | 760 | / |  | 30210015 | 光亮卷 | 0.1-SPCC | 30110014 | 铬钝化卷 | 0.1-SPCC |  | 10 | MO002743 | MO002743-007-01 | GDH001 | 铬钝化模板 | 6600 | 2024-08-16 | 2024-08-16 | 5 | 2024-08-17 16:05:47 | 2024-08-17 17:26:40 | 江苏东方九天新能源材料有限公司 |  | 孙槐兵 |  | 1 | 0.1 | 4150 | 760 | 1 | JG1224070320111 |  | 1 |  | 是 | 是 | 121 | 7
铬钝化 | JG12240800071 | JG12240800071 | 东方铬钝化950 | 合格 | 合格品 | 甲 | 夏亚军 | 6720 | 6709 | 0.9984 | 12700 | 0.1 | 710 | / | S色差(色差 条印 白斑 ) | 30210015 | 光亮卷 | 0.1-SPCC | 30110014 | 铬钝化卷 | 0.1-SPCC |  | 10 | MO002773 | MO002773-008 | GDH001 | 铬钝化模板 | 6720 | 2024-08-17 | 2024-08-17 | 5 | 2024-08-17 15:37:49 | 2024-08-17 16:05:18 | 江苏东方九天新能源材料有限公司 | 295368 | 孙槐兵 |  |  | 0.1 | 0 | 710 | 1 | JG12240800071 |  | 1 | S色差(色差 条印 白斑 ) | 是 | 是 | 28 | 8
铬钝化 | JG12240703942 | JG12240703942 | 东方铬钝化950 | 合格 | 合格品 | 甲 | 夏亚军 | 6680 | 6709 | 1.0043 | 12590 | 0.1 | 710 | / | S色差(色差 白斑 条印 5400米1个孔洞 横向215.0 大小0.44) | 30210015 | 光亮卷 | 0.1-SPCC | 30110014 | 铬钝化卷 | 0.1-SPCC |  | 10 | MO002773 | MO002773-003 | GDH001 | 铬钝化模板 | 6680 | 2024-08-17 | 2024-08-17 | 5 | 2024-08-17 14:15:56 | 2024-08-17 14:39:05 | 江苏东方九天新能源材料有限公司 | 295363 | 孙槐兵 |  |  | 0.1 | 12750 | 710 | 1 | JG12240703942 |  | 1 | S色差(色差 白斑 条印 5400米1个孔洞 横向215.0 大小0.44) | 是 | 是 | 24 | 3
铬钝化 | JG122407038522 | JG12240703852 | 东方铬钝化950 | 合格 | 合格品 | 甲 | 夏亚军 | 3428 | 3417 | 0.9968 | 6350 | 0.1 | 710 | / |  | 30210015 | 光亮卷 | 0.1-SPCC | 30110014 | 铬钝化卷 | 0.1-SPCC |  | 10 | MO002743 | MO002743-012-02 | GDH001 | 铬钝化模板 | 5690 | 2024-08-16 | 2024-08-16 | 5 | 2024-08-17 13:18:28 | 2024-08-17 13:19:11 | 江苏东方九天新能源材料有限公司 |  | 韩康 |  | 1 | 0.1 | 6350 | 710 | 1 | JG122407038522 |  | 1 |  | 是 | 是 | 1 | 12
铬钝化 | JG122407038521 | JG12240703852 | 东方铬钝化950 | 合格 | 合格品 | 甲 | 夏亚军 | 2262 | 2255 | 0.9969 | 4190 | 0.1 | 710 | / |  | 30210015 | 光亮卷 | 0.1-SPCC | 30110014 | 铬钝化卷 | 0.1-SPCC |  | 10 | MO002743 | MO002743-012-01 | GDH001 | 铬钝化模板 | 5690 | 2024-08-16 | 2024-08-16 | 5 | 2024-08-17 13:18:28 | 2024-08-17 13:19:11 | 江苏东方九天新能源材料有限公司 |  | 韩康 |  | 1 | 0.1 | 4190 | 710 | 1 | JG122407038521 |  | 1 |  | 是 | 是 | 1 | 12
铬钝化 | JG122407038512 | JG122407038512 | 东方铬钝化950 | 合格 | 合格品 | 甲 | 夏亚军 | 1810 | 1791 | 0.9895 | 3380 | 0.1 | 710 | / |  | 30210015 | 光亮卷 | 0.1-SPCC | 30110014 | 铬钝化卷 | 0.1-SPCC |  | 10 | MO002743 | MO002743-018 | GDH001 | 铬钝化模板 | 1810 | 2024-08-16 | 2024-08-16 | 5 | 2024-08-17 12:01:47 | 2024-08-17 12:03:20 | 江苏东方九天新能源材料有限公司 | 294265 | 韩康 |  |  | 0.1 | 3440 | 710 | 1 | JG122407038512 |  | 1 | S色差(色差 条印 白斑 辊印) | 是 | 是 | 2 | 18
铬钝化 | JG1224070704122 | JG122407070412 | 东方铬钝化950 | 合格 | 合格品 | 甲 | 韩康 | 3785 | 3765 | 0.9947 | 6600 | 0.1 | 760 | / |  | 30210015 | 光亮卷 | 0.1-SPCC | 30110014 | 铬钝化卷 | 0.1-SPCC |  | 10 | MO002743 | MO002743-004-02 | GDH001 | 铬钝化模板 | 7520 | 2024-08-16 | 2024-08-16 | 5 | 2024-08-17 10:03:06 | 2024-08-17 11:26:20 | 江苏东方九天新能源材料有限公司 |  | 韩康 |  | 1 | 0.1 | 6600 | 760 | 1 | JG1224070704122 |  | 1 | 碱液斑白斑色差 | 是 | 是 | 124 | 4
铬钝化 | JG1224070704121 | JG122407070412 | 东方铬钝化950 | 合格 | 合格品 | 甲 | 韩康 | 3735 | 3715 | 0.9946 | 6500 | 0.1 | 760 | / |  | 30210015 | 光亮卷 | 0.1-SPCC | 30110014 | 铬钝化卷 | 0.1-SPCC |  | 10 | MO002743 | MO002743-004-01 | GDH001 | 铬钝化模板 | 7520 | 2024-08-16 | 2024-08-16 | 5 | 2024-08-17 10:03:06 | 2024-08-17 11:26:20 | 江苏东方九天新能源材料有限公司 |  | 韩康 |  | 1 | 0.1 | 6500 | 760 | 1 | JG1224070704121 |  | 1 | 碱液斑白斑色差 | 是 | 是 | 124 | 4
铬钝化 | JG122407041812 | JG12240704181 | 东方铬钝化950 | 合格 | 让步接收 | 甲 | 韩康 | 3813 | 3803 | 0.9974 | 7100 | 0.1 | 710 | / | 尾部200米左右顶伤鼓包 | 30210015 | 光亮卷 | 0.1-SPCC | 30110014 | 铬钝化卷 | 0.1-SPCC |  | 10 | MO002743 | MO002743-020-02 | GDH001 | 铬钝化模板 | 7570 | 2024-08-16 | 2024-08-16 | 5 | 2024-08-17 09:57:51 | 2024-08-17 10:02:52 | 江苏东方九天新能源材料有限公司 |  | 韩康 |  | 1 | 0.1 | 7100 | 710 | 1 | JG122407041812 |  | 1 | 碱液斑白斑来料双边色差重尾200米左右来料顶伤鼓包 | 是 | 是 | 7 | 20
铬钝化 | JG122407041811 | JG12240704181 | 东方铬钝化950 | 合格 | 合格品 | 甲 | 韩康 | 3757 | 3747 | 0.9973 | 7000 | 0.1 | 710 | / |  | 30210015 | 光亮卷 | 0.1-SPCC | 30110014 | 铬钝化卷 | 0.1-SPCC |  | 10 | MO002743 | MO002743-020-01 | GDH001 | 铬钝化模板 | 7570 | 2024-08-16 | 2024-08-16 | 5 | 2024-08-17 09:57:51 | 2024-08-17 10:02:52 | 江苏东方九天新能源材料有限公司 |  | 韩康 |  | 1 | 0.1 | 7000 | 710 | 1 | JG122407041811 |  | 1 | 碱液斑白斑色差 | 是 | 是 | 7 | 20