## sheet1
工序名称 | 新卷号 | 批号 | 机组名称 | 工序状态 | 检验结果 | 班组 | 参与人 | 来料重量 | 出料重量 | 成材率 | 出料长度 | 出料厚度 | 出料宽度 | 工序要求 | 备注 | 来料编码 | 来料名称 | 来料规格 | 产品编码 | 产品名称 | 产品规格 | 膜名称 | 排序 | 主计划号 | 子计划号 | 工序流程编码 | 工序流程名称 | 工单需求 | 计划开始时间 | 计划结束时间 | 工单状态 | 开始时间 | 产出时间 | 组织名称 | 卷号ID | 操作工人 | 报工人 | 检验 | 来料厚度 | 来料长度 | 来料宽度 | 是否分卷 | 原卷号 | 工单要求 | 是否成品 | 不良现象 | 是否入库 | 入库审核 | 生产工时 | 工单行号
最终冷轧 | JG1224080034 | JG1224080034 | 九天750轧机 | 合格 | 合格品 | 乙 | 赵遂义 | 6220 | 6210 | 0.9984 | 11380 | 0.1 | 710 | 轧0.1（0.097-0.102）5.6吨卷轧制米数1000-10100米；7.7-7.85吨卷轧制米数米数13900-14000米不超14000米 |  | 20100028 | 轧硬 | 0.4*710-SPCC | 30210015 | 光亮卷 | 0.1-SPCC |  | 30 | MO002344 | MO002344-014 | GLJ003 | 光亮卷前处理 模板 | 6220 | 2024-08-05 | 2024-08-05 | 3 | 2024-08-19 07:24:53 | 2024-08-19 07:25:43 | 江苏九天光电科技有限公司 | 280144 | 赵遂义 |  |  | 0.4 | 2850 | 710 | 1 | JG1224080034 |  |  |  | 否 | 否 |  | 14
最终冷轧 | JG1224080026 | JG1224080026 | 九天750轧机 | 合格 | 合格品 | 乙 | 赵遂义 | 5600 | 5570 | 0.9946 | 10000 | 0.1 | 710 | 轧0.1（0.097-0.102）5.6吨卷轧制米数1000-10100米；7.7-7.85吨卷轧制米数米数13900-14000米不超14000米 |  | 20100028 | 轧硬 | 0.4*710-SPCC | 30210015 | 光亮卷 | 0.1-SPCC |  | 30 | MO002344 | MO002344-006 | GLJ003 | 光亮卷前处理 模板 | 5602 | 2024-08-05 | 2024-08-05 | 3 | 2024-08-19 07:23:45 | 2024-08-19 07:24:30 | 江苏九天光电科技有限公司 | 280134 | 赵遂义 |  |  | 0.4 | 2570 | 710 | 1 | JG1224080026 |  |  |  | 否 | 否 |  | 6
最终冷轧 | JG1224080030 | JG1224080030 | 九天750轧机 | 合格 | 合格品 | 乙 | 赵遂义 | 5600 | 5590 | 0.9982 | 10270 | 0.1 | 710 | 轧0.1（0.097-0.102）5.6吨卷轧制米数1000-10100米；7.7-7.85吨卷轧制米数米数13900-14000米不超14000米 |  | 20100028 | 轧硬 | 0.4*710-SPCC | 30210015 | 光亮卷 | 0.1-SPCC |  | 30 | MO002344 | MO002344-010 | GLJ003 | 光亮卷前处理 模板 | 5606 | 2024-08-05 | 2024-08-05 | 3 | 2024-08-19 07:21:29 | 2024-08-19 07:23:21 | 江苏九天光电科技有限公司 | 280138 | 赵遂义 |  |  | 0.4 | 2570 | 710 | 1 | JG1224080030 |  |  |  | 否 | 否 |  | 10
最终冷轧 | JG1224080056 | JG1224080056 | 九天750轧机 | 合格 | 合格品 | 乙 | 赵遂义 | 5600 | 5680 | 1.0143 | 10180 | 0.1 | 710 | 轧0.1（0.097-0.102）5.6吨卷轧制米数1000-10100米；7.7-7.85吨卷轧制米数米数13900-14000米不超14000米 | 有接头 | 20100028 | 轧硬 | 0.4*710-SPCC | 30210015 | 光亮卷 | 0.1-SPCC |  | 30 | MO002344 | MO002344-036 | GLJ003 | 光亮卷前处理 模板 | 5600 | 2024-08-05 | 2024-08-05 | 3 | 2024-08-19 07:18:58 | 2024-08-19 07:21:02 | 江苏九天光电科技有限公司 | 280169 | 赵遂义 |  |  | 0.4 | 2570 | 710 | 1 | JG1224080056 |  |  | 有接头 | 否 | 否 |  | 36