## sheet1
工序名称 | 新卷号 | 批号 | 机组名称 | 工序状态 | 检验结果 | 班组 | 参与人 | 来料重量 | 出料重量 | 成材率 | 出料长度 | 出料厚度 | 出料宽度 | 工序要求 | 备注 | 来料编码 | 来料名称 | 来料规格 | 产品编码 | 产品名称 | 产品规格 | 膜名称 | 排序 | 主计划号 | 子计划号 | 工序流程编码 | 工序流程名称 | 工单需求 | 计划开始时间 | 计划结束时间 | 工单状态 | 开始时间 | 产出时间 | 组织名称 | 卷号ID | 操作工人 | 报工人 | 检验 | 来料厚度 | 来料长度 | 来料宽度 | 是否分卷 | 原卷号 | 工单要求 | 是否成品 | 不良现象 | 是否入库 | 入库审核 | 生产工时 | 工单行号
最终平整 | JG1224080043 | JG1224080043 | 九天850平整 | 合格 | 让步接收 | 乙 | 张兴华 | 5500 | 5460 | 0.9927 | 10150 | 0.1 | 710 | 平整 | 孔洞(405米传685毫米1个0.24平方毫米) | 20100028 | 轧硬 | 0.4*710-SPCC | 30210015 | 光亮卷 | 0.1-SPCC |  | 60 | MO002344 | MO002344-023 | GLJ003 | 光亮卷前处理 模板 | 5605 | 2024-08-05 | 2024-08-05 | 5 | 2024-08-18 07:04:27 | 2024-08-18 07:56:16 | 江苏九天光电科技有限公司 | 280155 | 张兴华 |  |  | 0.1 | 10160 | 710 | 1 | JG1224080043 |  | 1 | K孔洞(405米传685毫米0.24平方毫米) | 是 | 是 | 6658 | 23
最终平整 | JG1224080049 | JG1224080049 | 九天850平整 | 合格 | 让步接收 | 乙 | 钱九龙 | 7780 | 7740 | 0.9949 | 14320 | 0.1 | 710 | 平整 | 孔洞(9874米传117毫米0.12平方毫米) | 20100028 | 轧硬 | 0.4*710-SPCC | 30210015 | 光亮卷 | 0.1-SPCC |  | 60 | MO002344 | MO002344-028 | GLJ003 | 光亮卷前处理 模板 | 7860 | 2024-08-05 | 2024-08-05 | 5 | 2024-08-18 05:42:46 | 2024-08-18 07:03:57 | 江苏九天光电科技有限公司 | 280160 | 钱九龙 |  |  | 0.1 | 14300 | 710 | 1 | JG1224080049 |  | 1 | K孔洞(9874米传117毫米0.12平方毫米) | 是 | 是 | 5917 | 28
最终平整 | JG12240800182 | JG1224080018 | 九天850平整 | 合格 | 让步接收 | 乙 | 张兴华 | 7580 | 7550 | 0.996 | 13900 | 0.1 | 710 | 平整 | 孔洞(11108米传216毫米0.33平方毫米) | 20100028 | 轧硬 | 0.4*710-SPCC | 30210015 | 光亮卷 | 0.1-SPCC |  | 60 | MO002480 | MO002480-018-02 | GLJ003 | 光亮卷前处理 模板 | 13420 | 2024-08-09 | 2024-08-09 | 3 | 2024-08-18 00:55:25 | 2024-08-18 05:42:07 | 江苏九天光电科技有限公司 | 284171 | 张兴华 |  |  | 0.1 | 13870 | 710 | 1 | JG12240800182 |  | 1 | K孔洞(11108米传216毫米0.33平方毫米) | 是 | 是 | 9176 | 18
平整翻包 | JG122407038913 | JG1224070389 | 九天850平整 | 其他入库 | 报废品 | 乙 | 钱九龙 | 439 | 438 | 0.9977 | 810 | 0.1 | 710 |  | 短带报废品（52个不规则位置孔洞0.03-0.42平方毫米） |  |  |  | 30210015 | 光亮卷 | 0.1-SPCC |  | 61 | MO002019 | MO002019-001-01-03 | GLJ003 | 光亮卷前处理 模板 | 13740 | 2024-07-24 | 2024-07-24 | 3 | 2024-08-18 04:12:47 | 2024-08-18 04:15:18 | 江苏九天光电科技有限公司 |  | 钱九龙 |  | 1 | 0.1 | 810 | 710 | 1 | JG122407038913 |  | 1 |  | 是 | 是 | 3455 | 1
平整翻包 | JG122407038912 | JG1224070389 | 九天850平整 | 合格 | 让步接收 | 乙 | 钱九龙 | 5923 | 5910 | 0.9978 | 11200 | 0.1 | 710 |  | 孔洞(266米传460毫米有0.3,552米传454毫米0.36,8207米传590毫米0.39,9843米传1/9毫米3个0.15-0.24平方毫米)。整卷锈斑 | 20100028 | 轧硬 | 0.4*710-SPCC | 30210015 | 光亮卷 | 0.1-SPCC |  | 61 | MO002019 | MO002019-001-01-02 | GLJ003 | 光亮卷前处理 模板 | 13740 | 2024-07-24 | 2024-07-24 | 3 | 2024-08-18 04:12:47 | 2024-08-18 04:15:18 | 江苏九天光电科技有限公司 |  | 钱九龙 |  | 1 | 0.1 | 11200 | 710 | 1 | JG122407038912 |  | 1 | K孔洞(266米传460毫米有0.3,552米传454毫米0.36,8207米传590毫米0.39,9843米传1/9毫米3个0.15-0.24平方毫米) | 是 | 是 | 3455 | 1
平整翻包 | JG122407038911 | JG1224070389 | 九天850平整 | 其他入库 | 报废品 | 乙 | 钱九龙 | 261 | 260 | 0.9962 | 480 | 0.1 | 710 |  | 短带二级品（不规则位置孔洞52个0.03-0.42平方毫米） |  |  |  | 30210015 | 光亮卷 | 0.1-SPCC |  | 61 | MO002019 | MO002019-001-01-01 | GLJ003 | 光亮卷前处理 模板 | 13740 | 2024-07-24 | 2024-07-24 | 3 | 2024-08-18 04:12:47 | 2024-08-18 04:15:18 | 江苏九天光电科技有限公司 |  | 钱九龙 |  | 1 | 0.1 | 480 | 710 | 1 | JG122407038911 |  | 1 |  | 是 | 是 | 3455 | 1
最终平整 | JG12240800372 | JG1224080037 | 九天850平整 | 其他入库 | 协议品 | 甲 | 刘勇 | 1321 | 1280 | 0.969 | 2340 | 0.1 | 710 | 平整 | 孔洞(2204米传96毫米1个0.57平方毫米) | 20100028 | 轧硬 | 0.4*710-SPCC | 30210015 | 光亮卷 | 0.1-SPCC |  | 60 | MO002344 | MO002344-018-02 | GLJ003 | 光亮卷前处理 模板 | 7852 | 2024-08-05 | 2024-08-05 | 5 | 2024-08-17 21:31:30 | 2024-08-17 23:34:40 | 江苏九天光电科技有限公司 |  | 马晓飞 |  | 1 | 0.1 | 2340 | 710 | 1 | JG12240800372 |  | 1 | K孔洞(2204米传96毫米1个0.57平方毫米) | 是 | 是 | 1686 | 18
最终平整 | JG12240800371 | JG1224080037 | 九天850平整 | 合格 | 让步接收 | 甲 | 刘勇 | 6389 | 6190 | 0.9689 | 11330 | 0.1 | 710 | 平整 | 孔洞(709米传658/661毫米2个0.15平方毫米) | 20100028 | 轧硬 | 0.4*710-SPCC | 30210015 | 光亮卷 | 0.1-SPCC |  | 60 | MO002344 | MO002344-018-01 | GLJ003 | 光亮卷前处理 模板 | 7852 | 2024-08-05 | 2024-08-05 | 5 | 2024-08-17 21:31:30 | 2024-08-17 23:34:40 | 江苏九天光电科技有限公司 |  | 马晓飞 |  | 1 | 0.1 | 11330 | 710 | 1 | JG12240800371 |  | 1 | K孔洞(709米传658/661毫米2个0.15平方毫米) | 是 | 是 | 1686 | 18
最终平整 | JG12240800152 | JG1224080015 | 九天850平整 | 合格 | 让步接收 | 甲 | 马晓飞 | 7360 | 7332 | 0.9962 | 13640 | 0.1 | 710 | 平整 | 孔洞(内205米传685毫米0.15,12090米传692毫米0.33平方毫米),停机印(510/2240米),松花印(12900米左右后板面偶有) | 20100028 | 轧硬 | 0.4*710-SPCC | 30210015 | 光亮卷 | 0.1-SPCC |  | 60 | MO002480 | MO002480-011-02 | GLJ003 | 光亮卷前处理 模板 | 13500 | 2024-08-09 | 2024-08-09 | 3 | 2024-08-17 19:27:35 | 2024-08-17 21:33:56 | 江苏九天光电科技有限公司 | 284164 | 马晓飞 |  |  | 0.1 | 13580 | 710 | 1 | JG12240800152 |  | 1 | K孔洞(内205米传685毫米0.15,12090米传692毫米0.33平方毫米),T停机印(510/2240米),S松花印(12900米左右后板面偶有) | 是 | 是 | 8594 | 11
最终平整 | JG91240800042 | JG9124080004 | 九天850平整 | 合格 | 让步接收 | 甲 | 刘勇 | 6120 | 6100 | 0.9967 | 13330 | 0.1 | 610 | 平整 | 停机印(10000米左右),收卷不齐(10000米后涨缩故障收卷不齐) | 20100023 | 轧硬 | 0.4*610-SPCC | 30210015 | 光亮卷 | 0.1-SPCC |  | 60 | MO002402 | MO002402-006-02 | GLJ003 | 光亮卷前处理 模板 | 10440 | 2024-08-07 | 2024-08-07 | 3 | 2024-08-17 17:46:19 | 2024-08-17 19:16:47 | 江苏九天光电科技有限公司 | 282245 | 刘勇 |  |  | 0.1 | 13300 | 610 | 1 | JG91240800042 |  | 1 | T停机印(10000米左右),S收卷不齐(内10000米涨缩故障收卷不齐) | 是 | 是 | 13266 | 6
平整翻包 | JG12240704241 | JG1224070424 | 九天850平整 | 合格 | 让步接收 | 乙 | 钱九龙 | 6630 | 6620 | 0.9985 | 12450 | 0.1 | 710 |  | 顶伤(尾部150翻包顶伤) |  |  |  | 30210015 | 光亮卷 | 0.1-SPCC |  | 61 | MO001796 | MO001796-002-01 | GLJ003 | 光亮卷前处理 模板 | 13820 | 2024-07-19 | 2024-07-19 | 3 | 2024-08-17 16:12:25 | 2024-08-17 16:14:39 | 江苏九天光电科技有限公司 | 249136 | 钱九龙 |  |  | 0.1 | 12490 | 710 | 1 | JG12240704241 |  | 1 | D顶伤(尾部150翻包顶伤) | 是 | 是 | 4844 | 2
最终平整 | JG1224080105 | JG1224080105 | 九天850平整 | 合格 | 合格品 | 乙 | 钱九龙 | 5600 | 5540 | 0.9893 | 6550 | 0.18 | 610 | 平整 |  | 20100023 | 轧硬 | 0.4*610-SPCC | 30210014 | 光亮卷 | 0.18-SPCC |  | 60 | MO002387 | MO002387-015 | GLJ003 | 光亮卷前处理 模板 | 5700 | 2024-08-06 | 2024-08-06 | 5 | 2024-08-17 13:39:03 | 2024-08-17 14:30:10 | 江苏九天光电科技有限公司 | 281277 | 钱九龙 |  |  | 0.18 | 6580 | 610 | 1 | JG1224080105 |  | 1 |  | 是 | 是 | 3687 | 15
最终平整 | JG1224080098 | JG1224080098 | 九天850平整 | 合格 | 合格品 | 乙 | 张兴华 | 5870 | 5830 | 0.9932 | 6880 | 0.18 | 610 | 平整 |  | 20100023 | 轧硬 | 0.4*610-SPCC | 30210014 | 光亮卷 | 0.18-SPCC |  | 60 | MO002387 | MO002387-008 | GLJ003 | 光亮卷前处理 模板 | 5960 | 2024-08-06 | 2024-08-06 | 5 | 2024-08-17 12:54:40 | 2024-08-17 13:38:42 | 江苏九天光电科技有限公司 | 281270 | 张兴华 |  |  | 0.18 | 6880 | 610 | 1 | JG1224080098 |  | 1 |  | 是 | 是 | 3680 | 8
最终平整 | JG91240700242 | JG9124070024 | 九天850平整 | 合格 | 合格品 | 乙 | 钱九龙 | 6262 | 6230 | 0.9949 | 13580 | 0.1 | 610 | 平整 |  | 20100023 | 轧硬 | 0.4*610-SPCC | 30210015 | 光亮卷 | 0.1-SPCC |  | 60 | MO002402 | MO002402-001-02 | GLJ003 | 光亮卷前处理 模板 | 10455 | 2024-08-07 | 2024-08-07 | 3 | 2024-08-17 11:21:08 | 2024-08-17 12:54:08 | 江苏九天光电科技有限公司 | 282240 | 钱九龙 |  |  | 0.1 | 13650 | 610 | 1 | JG91240700242 |  | 1 |  | 是 | 是 | 9555 | 1
最终平整 | JG1224080100 | JG1224080100 | 九天850平整 | 合格 | 合格品 | 乙 | 张兴华 | 5800 | 5770 | 0.9948 | 6810 | 0.18 | 610 | 平整 |  | 20100023 | 轧硬 | 0.4*610-SPCC | 30210014 | 光亮卷 | 0.18-SPCC |  | 60 | MO002387 | MO002387-010 | GLJ003 | 光亮卷前处理 模板 | 5885 | 2024-08-06 | 2024-08-06 | 5 | 2024-08-17 10:31:03 | 2024-08-17 11:20:47 | 江苏九天光电科技有限公司 | 281272 | 张兴华 |  |  | 0.18 | 6800 | 610 | 1 | JG1224080100 |  | 1 |  | 是 | 是 | 2462 | 10
最终平整 | JG1224080099 | JG1224080099 | 九天850平整 | 合格 | 合格品 | 乙 | 钱九龙 | 5820 | 5770 | 0.9914 | 6820 | 0.18 | 610 | 平整 |  | 20100023 | 轧硬 | 0.4*610-SPCC | 30210014 | 光亮卷 | 0.18-SPCC |  | 60 | MO002387 | MO002387-009 | GLJ003 | 光亮卷前处理 模板 | 5895 | 2024-08-06 | 2024-08-06 | 5 | 2024-08-17 09:40:44 | 2024-08-17 10:30:44 | 江苏九天光电科技有限公司 | 281271 | 钱九龙 |  |  | 0.18 | 6820 | 610 | 1 | JG1224080099 |  | 1 |  | 是 | 是 | 2401 | 9
最终平整 | JG1224080093 | JG1224080093 | 九天850平整 | 合格 | 合格品 | 乙 | 张兴华 | 5840 | 5810 | 0.9949 | 6860 | 0.18 | 610 | 平整 |  | 20100023 | 轧硬 | 0.4*610-SPCC | 30210014 | 光亮卷 | 0.18-SPCC |  | 60 | MO002387 | MO002387-003 | GLJ003 | 光亮卷前处理 模板 | 5945 | 2024-08-06 | 2024-08-06 | 5 | 2024-08-17 08:47:53 | 2024-08-17 09:40:22 | 江苏九天光电科技有限公司 | 281265 | 张兴华 |  |  | 0.18 | 6860 | 610 | 1 | JG1224080093 |  | 1 |  | 是 | 是 | 2410 | 3
最终平整 | JG12240800583 | JG1224080058 | 九天850平整 | 合格 | 让步接收 | 乙 | 钱九龙 | 1591 | 1590 | 0.9994 | 3000 | 0.1 | 710 | 平整 | 来料整件操20-25厘米宽松花辊印严重（此卷留厂分切） | 20100028 | 轧硬 | 0.4*710-SPCC | 30210015 | 光亮卷 | 0.1-SPCC |  | 60 | MO002344 | MO002344-038-03 | GLJ003 | 光亮卷前处理 模板 | 7740 | 2024-08-05 | 2024-08-05 | 5 | 2024-08-16 18:16:35 | 2024-08-17 08:47:16 | 江苏九天光电科技有限公司 |  | 钱九龙 |  | 1 | 0.1 | 3000 | 710 | 1 | JG12240800583 |  | 1 | S松花印(来料整件操20-25厘米宽松花辊印严重) | 是 | 是 | 2116 | 38
最终平整 | JG12240800582 | JG1224080058 | 九天850平整 | 其他入库 | 报废品 | 乙 | 钱九龙 | 586 | 586 | 1 | 1080 | 0.1 | 710 | 平整 | 报废品（来料多处叠带） |  |  |  | 30210015 | 光亮卷 | 0.1-SPCC |  | 60 | MO002344 | MO002344-038-02 | GLJ003 | 光亮卷前处理 模板 | 7740 | 2024-08-05 | 2024-08-05 | 5 | 2024-08-16 18:16:35 | 2024-08-17 08:47:16 | 江苏九天光电科技有限公司 |  | 钱九龙 |  | 1 | 0.1 | 1080 | 710 | 1 | JG12240800582 |  | 1 | D叠带(多处叠带，2级品) | 是 | 是 | 2116 | 38
最终平整 | JG12240800581 | JG1224080058 | 九天850平整 | 合格 | 让步接收 | 乙 | 钱九龙 | 5473 | 5470 | 0.9995 | 10140 | 0.1 | 710 | 平整 | 孔洞(166米传536/534毫米0.15/0.12,281米传632毫米0.09,399米传390毫米0.06,3014米标记传35毫米1.26平方毫米），来料整件操20-25厘米宽松花辊印严重（此卷留厂分切） | 20100028 | 轧硬 | 0.4*710-SPCC | 30210015 | 光亮卷 | 0.1-SPCC |  | 60 | MO002344 | MO002344-038-01 | GLJ003 | 光亮卷前处理 模板 | 7740 | 2024-08-05 | 2024-08-05 | 5 | 2024-08-16 18:16:35 | 2024-08-17 08:47:16 | 江苏九天光电科技有限公司 |  | 钱九龙 |  | 1 | 0.1 | 10140 | 710 | 1 | JG12240800581 |  | 1 | K孔洞(166米传536/534毫米0.15/0.12,281米传632毫米0.09,399米传390毫米0.06,3014米标记传35毫米1.26平方毫米，来料整件操20-25厘米宽松花辊印严重) | 是 | 是 | 2116 | 38
最终平整 | JG1224080102 | JG1224080102 | 九天850平整 | 合格 | 合格品 | 甲 | 刘勇 | 5740 | 5700 | 0.993 | 6700 | 0.18 | 610 | 平整 |  | 20100023 | 轧硬 | 0.4*610-SPCC | 30210014 | 光亮卷 | 0.18-SPCC |  | 60 | MO002387 | MO002387-012 | GLJ003 | 光亮卷前处理 模板 | 5835 | 2024-08-06 | 2024-08-06 | 5 | 2024-08-17 07:49:52 | 2024-08-17 07:50:16 | 江苏九天光电科技有限公司 | 281274 | 刘勇 |  |  | 0.18 | 6710 | 610 | 1 | JG1224080102 |  | 1 |  | 是 | 是 | 3638 | 12
最终平整 | JG1224080103 | JG1224080103 | 九天850平整 | 合格 | 合格品 | 甲 | 马晓飞 | 5670 | 5620 | 0.9912 | 6650 | 0.18 | 610 | 平整 |  | 20100023 | 轧硬 | 0.4*610-SPCC | 30210014 | 光亮卷 | 0.18-SPCC |  | 60 | MO002387 | MO002387-013 | GLJ003 | 光亮卷前处理 模板 | 5760 | 2024-08-06 | 2024-08-06 | 5 | 2024-08-17 06:34:47 | 2024-08-17 07:17:01 | 江苏九天光电科技有限公司 | 281275 | 刘勇 |  |  | 0.18 | 6670 | 610 | 1 | JG1224080103 |  | 1 |  | 是 | 是 | 3680 | 13
最终平整 | JG91240700362 | JG9124070036 | 九天850平整 | 合格 | 合格品 | 甲 | 刘勇 | 6206 | 6162 | 0.9929 | 13330 | 0.1 | 610 | 平整 |  | 20100023 | 轧硬 | 0.4*610-SPCC | 30210015 | 光亮卷 | 0.1-SPCC |  | 60 | MO002402 | MO002402-004-02 | GLJ003 | 光亮卷前处理 模板 | 10405 | 2024-08-07 | 2024-08-07 | 3 | 2024-08-17 04:22:23 | 2024-08-17 06:36:26 | 江苏九天光电科技有限公司 | 282243 | 马晓飞 |  |  | 0.1 | 13398 | 610 | 1 | JG91240700362 |  | 1 |  | 是 | 是 | 13363 | 4
平整翻包 | JG122407040823 | JG1224070408 | 九天850平整 | 其他入库 | 报废品 | 甲 | 马晓飞 | 452 | 450 | 0.9956 | 860 | 0.1 | 710 |  | 短带报废品（23个不规则位置孔洞0.12-0.63平方毫米） |  |  |  | 30210015 | 光亮卷 | 0.1-SPCC |  | 61 | MO001796 | MO001796-008-02-03 | GLJ003 | 光亮卷前处理 模板 | 13750 | 2024-07-19 | 2024-07-19 | 3 | 2024-08-16 04:13:23 | 2024-08-17 06:33:52 | 江苏九天光电科技有限公司 |  | 马晓飞 |  | 1 | 0.1 | 860 | 710 | 1 | JG122407040823 |  | 1 | 二级品 | 是 | 是 | 4360 | 8
平整翻包 | JG122407040822 | JG1224070408 | 九天850平整 | 合格 | 让步接收 | 甲 | 马晓飞 | 2926 | 2910 | 0.9945 | 5480 | 0.1 | 710 |  | 孔洞(459米传335毫米0.51,1056米传87/149毫米0.12/0.06,1060米传75/78/91/104毫米5个0.09-0.18平方毫米已夹纸，3775/3782/3786/3789米传68毫米4个0.18-0.3平方毫米) | 20100028 | 轧硬 | 0.4*710-SPCC | 30210015 | 光亮卷 | 0.1-SPCC |  | 61 | MO001796 | MO001796-008-02-02 | GLJ003 | 光亮卷前处理 模板 | 13750 | 2024-07-19 | 2024-07-19 | 3 | 2024-08-16 04:13:23 | 2024-08-17 06:33:52 | 江苏九天光电科技有限公司 |  | 马晓飞 |  | 1 | 0.1 | 5480 | 710 | 1 | JG122407040822 |  | 1 | K孔洞(459米传335毫米0.51,1056米传87/149毫米0.12/0.06,1060米传75/78/91/104毫米5个0.09-0.18平方毫米已夹纸3775/3782/3286/3789米传68毫米4个0.18-0.3平方毫米) | 是 | 是 | 4360 | 8
平整翻包 | JG122407040821 | JG1224070408 | 九天850平整 | 合格 | 让步接收 | 甲 | 马晓飞 | 3320 | 3302 | 0.9946 | 6150 | 0.1 | 710 |  | 孔洞(440米传116毫米0.18,5386/5389米传207毫米2个0.33,5841/5844/5846米传240毫米3个0.45-0.48平方毫米) | 20100028 | 轧硬 | 0.4*710-SPCC | 30210015 | 光亮卷 | 0.1-SPCC |  | 61 | MO001796 | MO001796-008-02-01 | GLJ003 | 光亮卷前处理 模板 | 13750 | 2024-07-19 | 2024-07-19 | 3 | 2024-08-16 04:13:23 | 2024-08-17 06:33:52 | 江苏九天光电科技有限公司 |  | 马晓飞 |  | 1 | 0.1 | 6150 | 710 | 1 | JG122407040821 |  | 1 | K孔洞(440米传116毫米0.18,5386/5389米传207毫米2个0.33,5841/5844/5846米传240毫米3个0.45/0.48平方毫米) | 是 | 是 | 4360 | 8
最终平整 | JG1224080106 | JG1224080106 | 九天850平整 | 合格 | 合格品 | 甲 | 马晓飞 | 5580 | 5504 | 0.9864 | 6500 | 0.18 | 610 | 平整 |  | 20100023 | 轧硬 | 0.4*610-SPCC | 30210014 | 光亮卷 | 0.18-SPCC |  | 60 | MO002387 | MO002387-016 | GLJ003 | 光亮卷前处理 模板 | 5685 | 2024-08-06 | 2024-08-06 | 5 | 2024-08-17 03:37:28 | 2024-08-17 04:37:40 | 江苏九天光电科技有限公司 | 281278 | 刘勇 |  |  | 0.18 | 6600 | 610 | 1 | JG1224080106 |  | 1 |  | 是 | 是 | 3696 | 16
最终平整 | JG1224080104 | JG1224080104 | 九天850平整 | 合格 | 合格品 | 甲 | 刘勇 | 5620 | 5578 | 0.9925 | 6590 | 0.18 | 610 | 平整 |  | 20100023 | 轧硬 | 0.4*610-SPCC | 30210014 | 光亮卷 | 0.18-SPCC |  | 60 | MO002387 | MO002387-014 | GLJ003 | 光亮卷前处理 模板 | 5750 | 2024-08-06 | 2024-08-06 | 5 | 2024-08-17 02:52:46 | 2024-08-17 03:46:48 | 江苏九天光电科技有限公司 | 281276 | 刘勇 |  |  | 0.18 | 6600 | 610 | 1 | JG1224080104 |  | 1 |  | 是 | 是 | 3692 | 14
最终平整 | JG1224080094 | JG1224080094 | 九天850平整 | 合格 | 合格品 | 甲 | 马晓飞 | 5850 | 5796 | 0.9908 | 6860 | 0.18 | 610 | 平整 | 松花印(内380米传动侧边部) | 20100023 | 轧硬 | 0.4*610-SPCC | 30210014 | 光亮卷 | 0.18-SPCC |  | 60 | MO002387 | MO002387-004 | GLJ003 | 光亮卷前处理 模板 | 5940 | 2024-08-06 | 2024-08-06 | 5 | 2024-08-17 02:05:47 | 2024-08-17 03:03:24 | 江苏九天光电科技有限公司 | 281266 | 马晓飞 |  |  | 0.18 | 6850 | 610 | 1 | JG1224080094 |  | 1 | S松花印(内380米左右传动侧) | 是 | 是 | 2419 | 4
最终平整 | JG1224080097 | JG1224080097 | 九天850平整 | 合格 | 合格品 | 甲 | 刘勇 | 5860 | 5800 | 0.9898 | 6850 | 0.18 | 610 | 平整 |  | 20100023 | 轧硬 | 0.4*610-SPCC | 30210014 | 光亮卷 | 0.18-SPCC |  | 60 | MO002387 | MO002387-007 | GLJ003 | 光亮卷前处理 模板 | 5960 | 2024-08-06 | 2024-08-06 | 5 | 2024-08-17 01:15:40 | 2024-08-17 02:17:53 | 江苏九天光电科技有限公司 | 281269 | 马晓飞 |  |  | 0.18 | 6830 | 610 | 1 | JG1224080097 |  | 1 |  | 是 | 是 | 2414 | 7
最终平整 | JG1224080095 | JG1224080095 | 九天850平整 | 合格 | 合格品 | 甲 | 马晓飞 | 5900 | 5860 | 0.9932 | 6930 | 0.18 | 610 | 平整 | 停机印(820米) | 20100023 | 轧硬 | 0.4*610-SPCC | 30210014 | 光亮卷 | 0.18-SPCC |  | 60 | MO002387 | MO002387-005 | GLJ003 | 光亮卷前处理 模板 | 5970 | 2024-08-06 | 2024-08-06 | 5 | 2024-08-17 00:21:50 | 2024-08-17 01:23:35 | 江苏九天光电科技有限公司 | 281267 | 刘勇 |  |  | 0.18 | 6920 | 610 | 1 | JG1224080095 |  | 1 | T停机印(820米) | 是 | 是 | 2414 | 5
最终平整 | JG1224080101 | JG1224080101 | 九天850平整 | 合格 | 合格品 | 甲 | 刘勇 | 5720 | 5682 | 0.9934 | 6730 | 0.18 | 610 | 平整 |  | 20100023 | 轧硬 | 0.4*610-SPCC | 30210014 | 光亮卷 | 0.18-SPCC |  | 60 | MO002387 | MO002387-011 | GLJ003 | 光亮卷前处理 模板 | 5840 | 2024-08-06 | 2024-08-06 | 5 | 2024-08-16 23:32:30 | 2024-08-17 00:38:49 | 江苏九天光电科技有限公司 | 281273 | 刘勇 |  |  | 0.18 | 6750 | 610 | 1 | JG1224080101 |  | 1 |  | 是 | 是 | 3753 | 11
最终平整 | JG1224080092 | JG1224080092 | 九天850平整 | 合格 | 合格品 | 甲 | 马晓飞 | 5836 | 5800 | 0.9938 | 6840 | 0.18 | 610 | 平整 |  | 20100023 | 轧硬 | 0.4*610-SPCC | 30210014 | 光亮卷 | 0.18-SPCC |  | 60 | MO002387 | MO002387-002 | GLJ003 | 光亮卷前处理 模板 | 5940 | 2024-08-06 | 2024-08-06 | 5 | 2024-08-16 22:42:24 | 2024-08-16 23:50:35 | 江苏九天光电科技有限公司 | 281264 | 马晓飞 |  |  | 0.18 | 6830 | 610 | 1 | JG1224080092 |  | 1 |  | 是 | 是 | 2425 | 2
最终平整 | JG1224080096 | JG1224080096 | 九天850平整 | 合格 | 合格品 | 甲 | 刘勇 | 5880 | 5812 | 0.9884 | 6850 | 0.18 | 610 | 平整 |  | 20100023 | 轧硬 | 0.4*610-SPCC | 30210014 | 光亮卷 | 0.18-SPCC |  | 60 | MO002387 | MO002387-006 | GLJ003 | 光亮卷前处理 模板 | 5970 | 2024-08-06 | 2024-08-06 | 5 | 2024-08-16 22:23:17 | 2024-08-16 22:52:10 | 江苏九天光电科技有限公司 | 281268 | 马晓飞 |  |  | 0.18 | 6880 | 610 | 1 | JG1224080096 |  | 1 |  | 是 | 是 | 3716 | 6
最终平整 | JG1224080040 | JG1224080040 | 九天850平整 | 合格 | 让步接收 | 乙 | 张兴华 | 5450 | 5430 | 0.9963 | 10100 | 0.1 | 710 | 平整 | 孔洞(241米传656/675毫米2个0.09/0.27,352米传677毫米1个0.12平方毫米) | 20100028 | 轧硬 | 0.4*710-SPCC | 30210015 | 光亮卷 | 0.1-SPCC |  | 60 | MO002344 | MO002344-020 | GLJ003 | 光亮卷前处理 模板 | 5604 | 2024-08-05 | 2024-08-05 | 5 | 2024-08-16 16:56:27 | 2024-08-16 18:15:58 | 江苏九天光电科技有限公司 | 280152 | 钱九龙 |  |  | 0.1 | 10100 | 710 | 1 | JG1224080040 |  | 1 | K孔洞(241米传656/675毫米2个0.09/0.27,352米传677毫米有个0.12平方毫米) | 是 | 是 | 5763 | 20
最终平整 | JG1224080036 | JG1224080036 | 九天850平整 | 合格 | 让步接收 | 乙 | 张兴华 | 5500 | 5480 | 0.9964 | 10200 | 0.1 | 710 | 平整 | 孔洞(145米传590毫米0.33平方毫米) | 20100028 | 轧硬 | 0.4*710-SPCC | 30210015 | 光亮卷 | 0.1-SPCC |  | 60 | MO002344 | MO002344-016 | GLJ003 | 光亮卷前处理 模板 | 5606 | 2024-08-05 | 2024-08-05 | 5 | 2024-08-16 15:59:49 | 2024-08-16 16:56:08 | 江苏九天光电科技有限公司 | 280147 | 钱九龙 |  |  | 0.1 | 10200 | 710 | 1 | JG1224080036 |  | 1 | K孔洞(145米传590毫米0.33平方毫米) | 是 | 是 | 5895 | 16
最终平整 | JG12240800772 | JG1224080077 | 九天850平整 | 合格 | 让步接收 | 乙 | 张兴华 | 3787 | 3760 | 0.9929 | 7050 | 0.1 | 710 | 平整 | 孔洞(1208米传656毫米0.96平方毫米) | 20100028 | 轧硬 | 0.4*710-SPCC | 30210015 | 光亮卷 | 0.1-SPCC |  | 60 | MO002466 | MO002466-015-02 | GLJ003 | 光亮卷前处理 模板 | 7792 | 2024-08-08 | 2024-08-08 | 5 | 2024-08-16 11:05:26 | 2024-08-16 15:59:31 | 江苏九天光电科技有限公司 |  | 钱九龙 |  | 1 | 0.1 | 7050 | 710 | 1 | JG12240800772 |  | 1 | K孔洞(1208米传656毫米0.96平方毫米) | 是 | 是 | 3718 | 15
最终平整 | JG12240800771 | JG1224080077 | 九天850平整 | 合格 | 合格品 | 乙 | 张兴华 | 3873 | 3846 | 0.993 | 7120 | 0.1 | 710 | 平整 |  | 20100028 | 轧硬 | 0.4*710-SPCC | 30210015 | 光亮卷 | 0.1-SPCC |  | 60 | MO002466 | MO002466-015-01 | GLJ003 | 光亮卷前处理 模板 | 7792 | 2024-08-08 | 2024-08-08 | 5 | 2024-08-16 11:05:26 | 2024-08-16 15:59:31 | 江苏九天光电科技有限公司 |  | 钱九龙 |  | 1 | 0.1 | 7120 | 710 | 1 | JG12240800771 |  | 1 |  | 是 | 是 | 3718 | 15
最终平整 | JG12240800863 | JG1224080086 | 九天850平整 | 其他入库 | 报废品 | 乙 | 张兴华 | 364 | 360 | 0.989 | 680 | 0.1 | 710 | 平整 | 短带报废品（轧机750乙叠带，850平整发现分包） |  |  |  | 30210015 | 光亮卷 | 0.1-SPCC |  | 60 | MO002466 | MO002466-024-03 | GLJ003 | 光亮卷前处理 模板 | 7895 | 2024-08-08 | 2024-08-08 | 5 | 2024-08-16 12:28:27 | 2024-08-16 14:37:14 | 江苏九天光电科技有限公司 |  | 张兴华 |  | 1 | 0.1 | 680 | 710 | 1 | JG12240800863 |  | 1 |  | 是 | 是 | 1934 | 24
最终平整 | JG12240800862 | JG1224080086 | 九天850平整 | 合格 | 合格品 | 乙 | 张兴华 | 3208 | 3172 | 0.9888 | 5800 | 0.1 | 710 | 平整 |  | 20100028 | 轧硬 | 0.4*710-SPCC | 30210015 | 光亮卷 | 0.1-SPCC |  | 60 | MO002466 | MO002466-024-02 | GLJ003 | 光亮卷前处理 模板 | 7895 | 2024-08-08 | 2024-08-08 | 5 | 2024-08-16 12:28:27 | 2024-08-16 14:37:14 | 江苏九天光电科技有限公司 |  | 张兴华 |  | 1 | 0.1 | 5800 | 710 | 1 | JG12240800862 |  | 1 |  | 是 | 是 | 1934 | 24
最终平整 | JG12240800861 | JG1224080086 | 九天850平整 | 合格 | 让步接收 | 乙 | 张兴华 | 4198 | 4150 | 0.9886 | 7620 | 0.1 | 710 | 平整 | 孔洞(2615米传450毫米0.48平方毫米) | 20100028 | 轧硬 | 0.4*710-SPCC | 30210015 | 光亮卷 | 0.1-SPCC |  | 60 | MO002466 | MO002466-024-01 | GLJ003 | 光亮卷前处理 模板 | 7895 | 2024-08-08 | 2024-08-08 | 5 | 2024-08-16 12:28:27 | 2024-08-16 14:37:14 | 江苏九天光电科技有限公司 |  | 张兴华 |  | 1 | 0.1 | 7620 | 710 | 1 | JG12240800861 |  | 1 | K孔洞(2615米传450毫米0.48平方毫米) | 是 | 是 | 1934 | 24
平整翻包 | JG122407018312 | JG12240701831 | 九天850平整 | 合格 | 合格品 | 乙 | 张兴华 | 1690 | 1690 | 1 | 3100 | 0.1 | 710 | / | X锈斑(锈斑) | 30210015 | 光亮卷 | 0.1-SPCC | 30210015 | 光亮卷 | 0.1-SPCC |  | 70 | MO002689 | MO002689-001-02 | GLJ003 | 光亮卷前处理 模板 | 5518 | 2024-08-14 | 2024-08-14 | 3 | 2024-08-16 10:05:36 | 2024-08-16 11:05:05 | 江苏九天光电科技有限公司 |  | 张兴华 |  | 1 | 0.1 | 3100 | 710 | 1 | JG122407018312 |  | 1 | X锈斑(锈斑) |  |  |  | 1
平整翻包 | JG122407018311 | JG12240701831 | 九天850平整 | 合格 | 合格品 | 乙 | 张兴华 | 3828 | 3828 | 1 | 7020 | 0.1 | 710 | / | X锈斑(锈斑) | 30210015 | 光亮卷 | 0.1-SPCC | 30210015 | 光亮卷 | 0.1-SPCC |  | 70 | MO002689 | MO002689-001-01 | GLJ003 | 光亮卷前处理 模板 | 5518 | 2024-08-14 | 2024-08-14 | 3 | 2024-08-16 10:05:36 | 2024-08-16 11:05:05 | 江苏九天光电科技有限公司 |  | 张兴华 |  | 1 | 0.1 | 7020 | 710 | 1 | JG122407018311 |  | 1 | X锈斑(锈斑) |  |  |  | 1
最终平整 | JG1224080082 | JG1224080082 | 九天850平整 | 合格 | 让步接收 | 乙 | 钱九龙 | 7750 | 7720 | 0.9961 | 14190 | 0.1 | 710 | 平整 | 孔洞(211米传8/36毫米2个0.18/0.15,216米传8毫米1个0.27,269米传3毫米1个0.21,5524米传34毫米2个0.6/0.09平方毫米) | 20100028 | 轧硬 | 0.4*710-SPCC | 30210015 | 光亮卷 | 0.1-SPCC |  | 60 | MO002466 | MO002466-020 | GLJ003 | 光亮卷前处理 模板 | 7818 | 2024-08-08 | 2024-08-08 | 5 | 2024-08-16 08:38:48 | 2024-08-16 10:05:10 | 江苏九天光电科技有限公司 | 283632 | 张兴华 |  |  | 0.1 | 14180 | 710 | 1 | JG1224080082 |  | 1 | K孔洞(211米传8/36毫米2个0.18/0.15,216米传8毫米0.27,269米传3毫米0.21,5524米传34毫米0.6/0.09平方毫米) | 是 | 是 | 6732 | 20
平整翻包 | JG12240706851 | JG12240706851 | 九天850平整 | 合格 | 合格品 | 乙 | 张兴华 | 2932 | 2750 | 0.9379 | 6050 | 0.1 | 610 | / |  | 30210015 | 光亮卷 | 0.1-SPCC | 30210015 | 光亮卷 | 0.1-SPCC |  | 80 | MO002690 | MO002690-003 | GLJ003 | 光亮卷前处理 模板 | 2932 | 2024-08-14 | 2024-08-14 | 5 | 2024-08-16 09:31:22 | 2024-08-16 09:32:24 | 江苏九天光电科技有限公司 | 291396 | 张兴华 |  |  | 0.1 | 6400 | 610 | 1 | JG12240706851 |  | 1 |  | 是 | 是 | 1 | 3
最终平整 | JG1224080053 | JG1224080053 | 九天850平整 | 返工 | 返工 | 甲 | 刘勇 | 7530 | 7452 | 0.9896 | 14110 | 0.1 | 710 | 平整 | 孔洞(3254米传317毫米1个0.27平方毫米),折印(12640米左右整个板面已夹纸),锈斑(12520米操作侧有夹铁片锈斑)。12640米处折印剪掉 | 20100028 | 轧硬 | 0.4*710-SPCC | 30210015 | 光亮卷 | 0.1-SPCC |  | 60 | MO002344 | MO002344-033 | GLJ003 | 光亮卷前处理 模板 | 7815 | 2024-08-05 | 2024-08-05 | 3 | 2024-08-16 07:17:39 | 2024-08-16 08:02:09 | 江苏九天光电科技有限公司 | 280166 | 马晓飞 |  |  | 0.1 | 14140 | 710 | 1 | JG1224080053 |  | 1 | K孔洞(3254米传317毫米1个0.27平方毫米),Z折印(12640米左右整个板面已夹纸),X锈斑(12520米操作侧有夹铁片锈斑) | 否 | 否 |  | 33
平整翻包 | JG122407040712 | JG1224070407 | 九天850平整 | 合格 | 让步接收 | 甲 | 刘勇 | 5380 | 5354 | 0.9952 | 10110 | 0.1 | 710 |  | 孔洞(3825/3833米传204毫米2个0.12/0.18平方毫米) |  |  |  | 30210015 | 光亮卷 | 0.1-SPCC |  | 61 | MO001796 | MO001796-007-01-02 | GLJ003 | 光亮卷前处理 模板 | 13740 | 2024-07-19 | 2024-07-19 | 3 | 2024-08-16 05:54:34 | 2024-08-16 06:42:50 | 江苏九天光电科技有限公司 |  | 刘勇 |  | 1 | 0.1 | 10110 | 710 | 1 | JG122407040712 |  | 1 | K孔洞(3825/3833米传204毫米2个0.12/0.18平方毫米) | 是 | 是 | 3803 | 7
平整翻包 | JG122407040711 | JG1224070407 | 九天850平整 | 其他入库 | 报废品 | 甲 | 刘勇 | 1342 | 1336 | 0.9955 | 2540 | 0.1 | 710 |  | 报废品（共60个不规则位置孔洞0.03-25.7平方毫米） |  |  |  | 30210015 | 光亮卷 | 0.1-SPCC |  | 61 | MO001796 | MO001796-007-01-01 | GLJ003 | 光亮卷前处理 模板 | 13740 | 2024-07-19 | 2024-07-19 | 3 | 2024-08-16 05:54:34 | 2024-08-16 06:42:50 | 江苏九天光电科技有限公司 |  | 刘勇 |  | 1 | 0.1 | 2540 | 710 | 1 | JG122407040711 |  | 1 | K孔洞(多个孔洞较大二级品) | 是 | 是 | 3803 | 7
最终平整 | JG1224080027 | JG1224080027 | 九天850平整 | 合格 | 让步接收 | 甲 | 马晓飞 | 7680 | 7634 | 0.994 | 14050 | 0.1 | 710 | 平整 | 孔洞(13878米传62毫米1个0.21平方毫米) | 20100028 | 轧硬 | 0.4*710-SPCC | 30210015 | 光亮卷 | 0.1-SPCC |  | 60 | MO002344 | MO002344-007 | GLJ003 | 光亮卷前处理 模板 | 7804 | 2024-08-05 | 2024-08-05 | 5 | 2024-08-16 04:41:14 | 2024-08-16 05:54:15 | 江苏九天光电科技有限公司 | 280135 | 马晓飞 |  |  | 0.1 | 14050 | 710 | 1 | JG1224080027 |  | 1 | K孔洞(13878米传62毫米1个0.21平方毫米) | 是 | 是 | 6627 | 7
最终平整 | JG12240800422 | JG1224080042 | 九天850平整 | 合格 | 让步接收 | 甲 | 刘勇 | 6513 | 6452 | 0.9906 | 11790 | 0.1 | 710 | 平整 | 孔洞(5194米传21毫米1个0.27平方毫米) | 20100028 | 轧硬 | 0.4*710-SPCC | 30210015 | 光亮卷 | 0.1-SPCC |  | 60 | MO002344 | MO002344-022-02 | GLJ003 | 光亮卷前处理 模板 | 7806 | 2024-08-05 | 2024-08-05 | 5 | 2024-08-16 01:10:53 | 2024-08-16 03:08:22 | 江苏九天光电科技有限公司 |  | 刘勇 |  | 1 | 0.1 | 11790 | 710 | 1 | JG12240800422 |  | 1 | K孔洞(5194米传21毫米1个0.27平方毫米) | 是 | 是 | 1647 | 22
最终平整 | JG12240800421 | JG1224080042 | 九天850平整 | 其他入库 | 协议品 | 甲 | 刘勇 | 1131 | 1120 | 0.9903 | 2040 | 0.1 | 710 | 平整 | 短带 |  |  |  | 30210015 | 光亮卷 | 0.1-SPCC |  | 60 | MO002344 | MO002344-022-01 | GLJ003 | 光亮卷前处理 模板 | 7806 | 2024-08-05 | 2024-08-05 | 5 | 2024-08-16 01:10:53 | 2024-08-16 03:08:22 | 江苏九天光电科技有限公司 |  | 刘勇 |  | 1 | 0.1 | 2040 | 710 | 1 | JG12240800421 |  | 1 |  | 是 | 是 | 1647 | 22
最终平整 | JG1224080041 | JG1224080041 | 九天850平整 | 合格 | 让步接收 | 甲 | 马晓飞 | 7700 | 7644 | 0.9927 | 13980 | 0.1 | 710 | 平整 | 内75米（未夹纸）孔洞多作废带，下道剪下退平整。孔洞(内20米传260毫米1个0.21,51-75米传249-356毫米10个0.09-0.33,307/316米传693毫米2个0.21/0.18平方毫米已夹纸) | 20100028 | 轧硬 | 0.4*710-SPCC | 30210015 | 光亮卷 | 0.1-SPCC |  | 60 | MO002344 | MO002344-021 | GLJ003 | 光亮卷前处理 模板 | 7802 | 2024-08-05 | 2024-08-05 | 5 | 2024-08-15 23:34:28 | 2024-08-16 01:09:01 | 江苏九天光电科技有限公司 | 280153 | 马晓飞 |  |  | 0.1 | 14000 | 710 | 1 | JG1224080041 |  | 1 | K孔洞(内20米传260毫米1个0.21,51-75米传249-356毫米10个0.09-0.33,307/316米传693毫米2个0.21/0.18平方毫米已夹纸) | 是 | 是 | 5919 | 21
最终平整 | JG1224080050 | JG1224080050 | 九天850平整 | 合格 | 让步接收 | 甲 | 刘勇 | 7790 | 7720 | 0.991 | 14260 | 0.1 | 710 | 平整 | 锈斑(尾部300米左右) | 20100028 | 轧硬 | 0.4*710-SPCC | 30210015 | 光亮卷 | 0.1-SPCC |  | 60 | MO002344 | MO002344-030 | GLJ003 | 光亮卷前处理 模板 | 7860 | 2024-08-05 | 2024-08-05 | 5 | 2024-08-15 21:00:37 | 2024-08-15 23:34:12 | 江苏九天光电科技有限公司 | 280163 | 刘勇 |  |  | 0.1 | 14240 | 710 | 1 | JG1224080050 |  | 1 | X锈斑(尾部300米左右) | 是 | 是 | 6715 | 30
平整翻包 | JG12240704242 | JG12240704242 | 九天850平整 | 合格 | 让步接收 | 甲 | 刘勇 | 6780 | 6700 | 0.9882 | 12590 | 0.1 | 710 | / | 孔洞(3493/3496米传4毫米2个0.57已夹纸，10895/10897/10900米传4毫米3个0.69/0.72/0.81已夹纸 ，12127-12526米传2-4.3毫米共16个0.45-1.38已夹纸 ，12434米传437毫米1个0.78） | 30210015 | 光亮卷 | 0.1-SPCC | 30210015 | 光亮卷 | 0.1-SPCC |  | 80 | MO002690 | MO002690-001 | GLJ003 | 光亮卷前处理 模板 | 6780 | 2024-08-14 | 2024-08-14 | 5 | 2024-08-15 21:11:15 | 2024-08-15 21:11:54 | 江苏九天光电科技有限公司 | 291393 | 刘勇 |  |  | 0.1 | 12730 | 710 | 1 | JG12240704242 |  | 1 |  | 是 | 是 | 0 | 1
最终平整 | DL0024070019223 | DL002407001922 | 九天850平整 | 其他入库 | 报废品 | 乙 | 张兴华 | 473 | 412 | 0.871 | 430 | 0.203 | 590 | 海金杜门：光电850平整用普光棍Ra0.1-0.18um干平整，速度60-80m/min,厚度公差：0.193-0.213mm，硬度90-117HV，粗糙度0.075-0.5μm.转东方分剪, | 报废品（来料滑桶严重跑卷造成短带） |  |  |  | 31310012 | 镍钝化卷 | 0.203-SPCC |  | 10 | MO002722 | MO002722-001-03 | HJDM002 | 0.203mm平整工艺路线 | 1764 | 2024-08-15 | 2024-08-15 | 5 | 2024-08-15 18:09:24 | 2024-08-15 19:38:22 | 江苏九天光电科技有限公司 |  | 张兴华 |  | 1 | 0.203 | 430 | 590 | 1 | DL0024070019223 | 海金杜门（0.203*590）平整后转东方分剪 | 1 | L亮斑(操25厘米点辊印)L亮斑(来料横辊印，头尾挫划伤，小白斑点，色差条印，振纹，) | 是 | 是 | 118 | 1
最终平整 | DL0024070019222 | DL002407001922 | 九天850平整 | 合格 | 让步接收 | 乙 | 张兴华 | 981 | 854 | 0.8705 | 900 | 0.203 | 590 | 海金杜门：光电850平整用普光棍Ra0.1-0.18um干平整，速度60-80m/min,厚度公差：0.193-0.213mm，硬度90-117HV，粗糙度0.075-0.5μm.转东方分剪, | 500米左右标记有个黑斑，来料横辊印，头尾挫划伤，小白斑点，色差条印，振纹， | 31310012 | 镍钝化卷 | 0.203-SPCC | 31310012 | 镍钝化卷 | 0.203-SPCC |  | 10 | MO002722 | MO002722-001-02 | HJDM002 | 0.203mm平整工艺路线 | 1764 | 2024-08-15 | 2024-08-15 | 5 | 2024-08-15 18:09:24 | 2024-08-15 19:38:22 | 江苏九天光电科技有限公司 |  | 张兴华 |  | 1 | 0.203 | 900 | 590 | 1 | DL0024070019222 | 海金杜门（0.203*590）平整后转东方分剪 | 1 | H黑斑(500米左右标记有个黑斑，来料横辊印，头尾挫划伤，小白斑点，色差条印，振纹，) | 是 | 是 | 118 | 1
最终平整 | DL0024070019221 | DL002407001922 | 九天850平整 | 其他入库 | 报废品 | 乙 | 张兴华 | 310 | 270 | 0.871 | 300 | 0.203 | 590 | 海金杜门：光电850平整用普光棍Ra0.1-0.18um干平整，速度60-80m/min,厚度公差：0.193-0.213mm，硬度90-117HV，粗糙度0.075-0.5μm.转东方分剪, | 报废品（来料滑桶严重跑卷造成短带） |  |  |  | 31310012 | 镍钝化卷 | 0.203-SPCC |  | 10 | MO002722 | MO002722-001-01 | HJDM002 | 0.203mm平整工艺路线 | 1764 | 2024-08-15 | 2024-08-15 | 5 | 2024-08-15 18:09:24 | 2024-08-15 19:38:21 | 江苏九天光电科技有限公司 |  | 张兴华 |  | 1 | 0.203 | 300 | 590 | 1 | DL0024070019221 | 海金杜门（0.203*590）平整后转东方分剪 | 1 | S色差条印(来料横辊印，头尾挫划伤，小白斑点，色差条印，振纹，) | 是 | 是 | 118 | 1
最终平整 | DL002407003712 | DL002407003712 | 九天850平整 | 合格 | 让步接收 | 乙 | 钱九龙 | 1836 | 1804 | 0.9826 | 1540 | 0.254 | 590 | 海金杜门：光电850平整用普光棍Ra0.1-0.18um干平整，速度60-80m/min,厚度公差：0.244-0.264mm，硬度90-117HV，粗糙度0.075-0.5μm.转东方分剪, | 来料横辊印，头尾挫划伤，小白斑点，色差条印，振纹 | 31310013 | 镍钝化卷 | 0.254-SPCC | 31310013 | 镍钝化卷 | 0.254-SPCC |  | 10 | MO002595 | MO002595-001 | HJDM001 | 0.254mm平整工艺路线 | 1836 | 2024-08-12 | 2024-08-12 | 5 | 2024-08-15 17:17:14 | 2024-08-15 18:09:07 | 江苏九天光电科技有限公司 | 288384 | 钱九龙 |  |  | 0.254 | 1560 | 590 | 1 | DL002407003712 | 海金杜门（0.254*590），平整后转东方分剪 | 1 | S色差条印(来料横辊印，头尾挫划伤，小白斑点，色差条印，振纹，) | 是 | 是 | 52 | 1
最终平整 | DL002407004513 | DL002407004513 | 九天850平整 | 合格 | 让步接收 | 乙 | 张兴华 | 1920 | 1892 | 0.9854 | 1600 | 0.254 | 590 | 海金杜门：光电850平整用普光棍Ra0.1-0.18um干平整，速度60-80m/min,厚度公差：0.244-0.264mm，硬度90-117HV，粗糙度0.075-0.5μm.转东方分剪, | 来料横辊印，头尾挫划伤，小白斑点，色差条印，振纹，1210米标记传6cm左右有个黑斑点，1400米传间断2-3厘米粘钢折印偶有4厘米 | 31310013 | 镍钝化卷 | 0.254-SPCC | 31310013 | 镍钝化卷 | 0.254-SPCC |  | 10 | MO002595 | MO002595-003 | HJDM001 | 0.254mm平整工艺路线 | 1920 | 2024-08-12 | 2024-08-12 | 5 | 2024-08-15 16:30:02 | 2024-08-15 17:17:01 | 江苏九天光电科技有限公司 | 288412 | 张兴华 |  |  | 0.254 | 1630 | 590 | 1 | DL002407004513 | 海金杜门（0.254*590），平整后转东方分剪 | 1 | Z折印(来料横辊印，头尾挫划伤，小白斑点，色差条印，振纹，1210米标记传6了有个黑斑点，1400米传间断2-3厘米粘钢折印偶有4厘米) | 是 | 是 | 47 | 3
最终平整 | DL002407003711 | DL002407003711 | 九天850平整 | 合格 | 让步接收 | 乙 | 钱九龙 | 1836 | 1800 | 0.9804 | 1540 | 0.254 | 590 | 海金杜门：光电850平整用普光棍Ra0.1-0.18um干平整，速度60-80m/min,厚度公差：0.244-0.264mm，硬度90-117HV，粗糙度0.075-0.5μm.转东方分剪, | 来料横辊印，头尾挫划伤，小白斑点，色差条印，振纹 | 31310013 | 镍钝化卷 | 0.254-SPCC | 31310013 | 镍钝化卷 | 0.254-SPCC |  | 10 | MO002595 | MO002595-004 | HJDM001 | 0.254mm平整工艺路线 | 1836 | 2024-08-12 | 2024-08-12 | 5 | 2024-08-15 15:48:45 | 2024-08-15 16:29:41 | 江苏九天光电科技有限公司 | 288415 | 钱九龙 |  |  | 0.254 | 1560 | 590 | 1 | DL002407003711 | 海金杜门（0.254*590），平整后转东方分剪 | 1 | S色差条印(来料横辊印，头尾挫划伤，小白斑点，色差条印，振纹，) | 是 | 是 | 41 | 4
最终平整 | DL002407004121 | DL002407004121 | 九天850平整 | 合格 | 让步接收 | 乙 | 张兴华 | 1902 | 1868 | 0.9821 | 1590 | 0.254 | 590 | 海金杜门：光电850平整用普光棍Ra0.1-0.18um干平整，速度60-80m/min,厚度公差：0.244-0.264mm，硬度90-117HV，粗糙度0.075-0.5μm.转东方分剪, | 来料横辊印，头尾挫划伤，小白斑点，色差条印，振纹，1250米传间断2-3厘米粘钢折印，尾部150米偶有5-6厘米折印 | 31310013 | 镍钝化卷 | 0.254-SPCC | 31310013 | 镍钝化卷 | 0.254-SPCC |  | 10 | MO002721 | MO002721-001 | HJDM001 | 0.254mm平整工艺路线 | 1902 | 2024-08-15 | 2024-08-15 | 5 | 2024-08-15 14:58:40 | 2024-08-15 15:48:30 | 江苏九天光电科技有限公司 | 289170 | 张兴华 |  |  | 0.254 | 1610 | 590 | 1 | DL002407004121 | 海金杜门（0.254*590）平整后转东方分剪 | 1 | Z折印(来料横辊印，头尾挫划伤，小白斑点，色差条印，振纹，1250米传间断2-3厘米粘钢折印，尾部150米偶有5-6厘米折印) | 是 | 是 | 50 | 1
最终平整 | DL002407004122 | DL002407004122 | 九天850平整 | 合格 | 让步接收 | 乙 | 钱九龙 | 1906 | 1874 | 0.9832 | 1600 | 0.254 | 590 | 海金杜门：光电850平整用普光棍Ra0.1-0.18um干平整，速度60-80m/min,厚度公差：0.244-0.264mm，硬度90-117HV，粗糙度0.075-0.5μm.转东方分剪, | 来料横辊印，头尾挫划伤，小白斑点，色差条印，振纹，1380米传1-3厘米开始轻粘钢折印结束5厘米左右 | 31310013 | 镍钝化卷 | 0.254-SPCC | 31310013 | 镍钝化卷 | 0.254-SPCC |  | 10 | MO002721 | MO002721-002 | HJDM001 | 0.254mm平整工艺路线 | 1906 | 2024-08-15 | 2024-08-15 | 5 | 2024-08-15 14:10:53 | 2024-08-15 14:58:18 | 江苏九天光电科技有限公司 | 289171 | 钱九龙 |  |  | 0.254 | 1610 | 590 | 1 | DL002407004122 | 海金杜门（0.254*590）平整后转东方分剪 | 1 | Z折印(来料横辊印，头尾挫划伤，小白斑点，色差条印，振纹，1380米传1-3厘米开始轻粘钢折印结束5厘米左右，) | 是 | 是 | 48 | 2
最终平整 | DL002407004511 | DL002407004511 | 九天850平整 | 合格 | 让步接收 | 乙 | 钱九龙 | 1950 | 1916 | 0.9826 | 1620 | 0.254 | 610 | 海金杜门：光电850平整用普光棍Ra0.1-0.18um干平整，速度60-80m/min,厚度公差：0.244-0.264mm，硬度90-117HV，粗糙度0.075-0.5μm.转东方分剪, | 来料横辊印，头尾挫划伤，小白斑点，色差条印，振纹，1550米传3厘米左右标记黑斑，1450米传1厘米轻粘钢折印，尾部50米板面顶伤粘钢点印 | 31310013 | 镍钝化卷 | 0.254-SPCC | 31310013 | 镍钝化卷 | 0.254-SPCC |  | 10 | MO002624 | MO002624-004 | HJDM001 | 0.254mm平整工艺路线 | 1950 | 2024-08-13 | 2024-08-13 | 5 | 2024-08-15 12:23:19 | 2024-08-15 13:12:49 | 江苏九天光电科技有限公司 | 289184 | 钱九龙 |  |  | 0.254 | 1640 | 610 | 1 | DL002407004511 | 海金杜门（0.254*610）平整后转东方分剪 | 1 | Z折印(来料横辊印，头尾挫划伤，小白斑点，色差条印，振纹，1550米传3厘米左右标记黑斑，1450米传1厘米轻粘钢折印，尾部50米板面顶伤粘钢点印) | 是 | 是 | 49 | 4
最终平整 | DL002407003713 | DL002407003713 | 九天850平整 | 合格 | 让步接收 | 乙 | 张兴华 | 1888 | 1856 | 0.9831 | 1580 | 0.254 | 610 | 海金杜门：光电850平整用普光棍Ra0.1-0.18um干平整，速度60-80m/min,厚度公差：0.244-0.264mm，硬度90-117HV，粗糙度0.075-0.5μm.转东方分剪, | 来料横辊印，头尾挫划伤，小白斑点，色差条印，振纹 | 31310013 | 镍钝化卷 | 0.254-SPCC | 31310013 | 镍钝化卷 | 0.254-SPCC |  | 10 | MO002624 | MO002624-005 | HJDM001 | 0.254mm平整工艺路线 | 1888 | 2024-08-13 | 2024-08-13 | 5 | 2024-08-15 11:10:21 | 2024-08-15 12:23:01 | 江苏九天光电科技有限公司 | 289185 | 张兴华 |  |  | 0.254 | 1600 | 610 | 1 | DL002407003713 | 海金杜门（0.254*610）平整后转东方分剪 | 1 | S色差条印(来料横辊印，头尾挫划伤，小白斑点，色差条印，振纹，) | 是 | 是 | 73 | 5
最终平整 | DL002407004512 | DL002407004512 | 九天850平整 | 合格 | 让步接收 | 乙 | 钱九龙 | 1948 | 1886 | 0.9682 | 1600 | 0.254 | 590 | 海金杜门：光电850平整用普光棍Ra0.1-0.18um干平整，速度60-80m/min,厚度公差：0.244-0.264mm，硬度90-117HV，粗糙度0.075-0.5μm.转东方分剪, | 来料横辊印，头尾挫划伤，小白斑点，色差条印，振纹，860米标记中间有个黑斑油泥，1350米传3-5厘米之间间断3厘米折印，尾部200厘米传15厘米多粘钢折印1厘米 | 31310013 | 镍钝化卷 | 0.254-SPCC | 31310013 | 镍钝化卷 | 0.254-SPCC |  | 10 | MO002595 | MO002595-002 | HJDM001 | 0.254mm平整工艺路线 | 1948 | 2024-08-12 | 2024-08-12 | 5 | 2024-08-15 10:24:00 | 2024-08-15 11:04:53 | 江苏九天光电科技有限公司 | 288411 | 钱九龙 |  |  | 0.254 | 1640 | 590 | 1 | DL002407004512 | 海金杜门（0.254*590），平整后转东方分剪 | 1 | Z折印(来料横辊印，头尾挫划伤，小白斑点，色差条印，振纹，860米标记中间有个黑斑油泥，1350米传3-5厘米之间间断3厘米折印，尾部200厘米传15厘米多粘钢折印1厘米) | 是 | 是 | 40 | 2
最终平整 | DL12240700522 | DL1224070052 | 九天850平整 | 其他入库 | 协议品 | 乙 | 钱九龙 | 786 | 768 | 0.9771 | 1930 | 0.1 | 533 | 平整 | 短带 | 20500018 | 光亮卷半成品 | 0.1-SPCC | 30210015 | 光亮卷 | 0.1-SPCC |  | 60 | MO002687 | MO002687-001-02 | GLJ003 | 光亮卷前处理 模板 | 4030 | 2024-08-14 | 2024-08-14 | 5 | 2024-08-15 10:22:48 | 2024-08-15 10:23:36 | 江苏九天光电科技有限公司 |  | 张兴华 |  | 1 | 0.1 | 1930 | 533 | 1 | DL12240700522 |  | 1 |  | 是 | 是 | 2 | 1
最终平整 | DL12240700521 | DL1224070052 | 九天850平整 | 合格 | 合格品 | 乙 | 钱九龙 | 3244 | 3170 | 0.9772 | 7770 | 0.1 | 533 | 平整 |  | 20500018 | 光亮卷半成品 | 0.1-SPCC | 30210015 | 光亮卷 | 0.1-SPCC |  | 60 | MO002687 | MO002687-001-01 | GLJ003 | 光亮卷前处理 模板 | 4030 | 2024-08-14 | 2024-08-14 | 5 | 2024-08-15 10:22:48 | 2024-08-15 10:23:36 | 江苏九天光电科技有限公司 |  | 张兴华 |  | 1 | 0.1 | 7770 | 533 | 1 | DL12240700521 |  | 1 |  | 是 | 是 | 2 | 1
最终平整 | DL002407004123 | DL002407004123 | 九天850平整 | 合格 | 让步接收 | 乙 | 张兴华 | 1902 | 1852 | 0.9737 | 1570 | 0.254 | 610 | 海金杜门：光电850平整用普光棍Ra0.1-0.18um干平整，速度60-80m/min,厚度公差：0.244-0.264mm，硬度90-117HV，粗糙度0.075-0.5μm.转东方分剪, | 来料横辊印，头尾挫划伤，小白斑点，色差条印，振纹，内起步传3厘米看见来料有粘钢点印，1200米左右开始传3-4厘米间断轻粘钢折印 | 31310013 | 镍钝化卷 | 0.254-SPCC | 31310013 | 镍钝化卷 | 0.254-SPCC |  | 10 | MO002624 | MO002624-003 | HJDM001 | 0.254mm平整工艺路线 | 1902 | 2024-08-13 | 2024-08-13 | 5 | 2024-08-15 09:20:30 | 2024-08-15 10:21:57 | 江苏九天光电科技有限公司 | 289173 | 张兴华 |  |  | 0.254 | 1610 | 610 | 1 | DL002407004123 | 海金杜门（0.254*610）平整后转东方分剪 | 1 | Z折印(来料横辊印，头尾挫划伤，小白斑点，色差条印，振纹，内起步传3厘米看见来料有粘钢点印，1200米传3-4厘米间断开始轻粘钢折印) | 是 | 是 | 61 | 3
最终平整 | JG1224080035 | JG1224080035 | 九天850平整 | 合格 | 让步接收 | 甲 | 马晓飞 | 5520 | 5486 | 0.9938 | 10170 | 0.1 | 710 | 平整 | 孔洞(71米传40毫米1个0.15，212米传335毫米1个0.12,282米传683毫米1个0.18平方毫米) | 20100028 | 轧硬 | 0.4*710-SPCC | 30210015 | 光亮卷 | 0.1-SPCC |  | 60 | MO002344 | MO002344-015 | GLJ003 | 光亮卷前处理 模板 | 5604 | 2024-08-05 | 2024-08-05 | 5 | 2024-08-15 05:44:26 | 2024-08-15 07:17:21 | 江苏九天光电科技有限公司 | 280145 | 马晓飞 |  |  | 0.1 | 10130 | 710 | 1 | JG1224080035 |  | 1 | K孔洞(71米传40毫米1个0.152112米传335毫米1个0.12,282米传683毫米1个0.18平方毫米) | 是 | 是 | 4404 | 15
最终平整 | JG1224080054 | JG1224080054 | 九天850平整 | 合格 | 让步接收 | 甲 | 刘勇 | 7670 | 7646 | 0.9969 | 14020 | 0.1 | 710 | 平整 | 花辊印(操作侧20CM左右) | 20100028 | 轧硬 | 0.4*710-SPCC | 30210015 | 光亮卷 | 0.1-SPCC |  | 60 | MO002344 | MO002344-034 | GLJ003 | 光亮卷前处理 模板 | 7820 | 2024-08-05 | 2024-08-05 | 5 | 2024-08-15 04:19:23 | 2024-08-15 05:43:45 | 江苏九天光电科技有限公司 | 280167 | 刘勇 |  |  | 0.1 | 13970 | 710 | 1 | JG1224080054 |  | 1 | H花辊印(操作侧20CM左右) | 是 | 是 | 2791 | 34
最终平整 | JG1224080062 | JG1224080062 | 九天850平整 | 返工 | 返工 | 甲 | 马晓飞 | 7710 | 7692 | 0.9977 | 14190 | 0.1 | 710 | 平整 | 孔洞(227米传656毫米1个0.18,692/696米传675毫米2个0.18/0.12,2494-2511米传28-77毫米13个0.06-3.24平方毫米),C挫伤(12590米左右（来料跑偏）)。2494-2511米剪掉（孔洞留样） |  |  |  | 30210015 | 光亮卷 | 0.1-SPCC |  | 60 | MO002344 | MO002344-042 | GLJ003 | 光亮卷前处理 模板 | 7785 | 2024-08-05 | 2024-08-05 | 3 | 2024-08-15 02:43:20 | 2024-08-15 04:19:00 | 江苏九天光电科技有限公司 | 280175 | 马晓飞 |  |  | 0.1 | 14120 | 710 | 1 | JG1224080062 |  | 1 | K孔洞(227米传656毫米1个0.18,692/696米传675毫米2个0.18/0.12,2494-2511米传28-77毫米13个0.06-3.24平方毫米),C挫伤(12590米左右（来料跑偏）) | 否 | 否 |  | 42
最终平整 | JG1224080085 | JG1224080085 | 九天850平整 | 合格 | 让步接收 | 甲 | 刘勇 | 7760 | 7714 | 0.9941 | 14150 | 0.1 | 710 | 平整 | 内186米(夹纸）孔洞多作废带，下道剪下退平整。孔洞(107-186米传606-690毫米43个0.06-0.42平方毫米已夹纸 282米传47毫米1个0.12平方毫米),松花印(尾部1000米板面偶有) | 20100028 | 轧硬 | 0.4*710-SPCC | 30210015 | 光亮卷 | 0.1-SPCC |  | 60 | MO002466 | MO002466-023 | GLJ003 | 光亮卷前处理 模板 | 7895 | 2024-08-08 | 2024-08-08 | 5 | 2024-08-15 01:06:20 | 2024-08-15 02:43:00 | 江苏九天光电科技有限公司 | 283635 | 刘勇 |  |  | 0.1 | 14200 | 710 | 1 | JG1224080085 |  | 1 | K孔洞(107-186米传606-690毫米43个0.06-0.42平方毫米已夹纸 282米传47毫米1个0.12平方毫米),S松花印(尾部1000米板面偶有) | 是 | 是 | 5310 | 23
最终平整 | JG1224080038 | JG1224080038 | 九天850平整 | 合格 | 合格品 | 甲 | 马晓飞 | 7770 | 7704 | 0.9915 | 14050 | 0.1 | 710 | 平整 |  | 20100028 | 轧硬 | 0.4*710-SPCC | 30210015 | 光亮卷 | 0.1-SPCC |  | 60 | MO002344 | MO002344-017 | GLJ003 | 光亮卷前处理 模板 | 7858 | 2024-08-05 | 2024-08-05 | 5 | 2024-08-14 23:42:41 | 2024-08-15 01:06:07 | 江苏九天光电科技有限公司 | 280148 | 马晓飞 |  |  | 0.1 | 14170 | 710 | 1 | JG1224080038 |  | 1 |  | 是 | 是 | 5728 | 17
最终平整 | JG1224080057 | JG1224080057 | 九天850平整 | 合格 | 合格品 | 甲 | 刘勇 | 7630 | 7550 | 0.9895 | 13790 | 0.1 | 710 | 平整 |  | 20100028 | 轧硬 | 0.4*710-SPCC | 30210015 | 光亮卷 | 0.1-SPCC |  | 60 | MO002344 | MO002344-037 | GLJ003 | 光亮卷前处理 模板 | 7740 | 2024-08-05 | 2024-08-05 | 5 | 2024-08-14 21:47:32 | 2024-08-14 23:42:15 | 江苏九天光电科技有限公司 | 280170 | 刘勇 |  |  | 0.1 | 13850 | 710 | 1 | JG1224080057 |  | 1 |  | 是 | 是 | 6647 | 37
最终平整 | JG12240800552 | JG1224080055 | 九天850平整 | 合格 | 合格品 | 乙 | 钱九龙 | 4578 | 4370 | 0.9546 | 8110 | 0.1 | 710 | 平整 |  | 20100028 | 轧硬 | 0.4*710-SPCC | 30210015 | 光亮卷 | 0.1-SPCC |  | 60 | MO002344 | MO002344-035-02 | GLJ003 | 光亮卷前处理 模板 | 5610 | 2024-08-05 | 2024-08-05 | 5 | 2024-08-14 18:36:42 | 2024-08-14 19:43:30 | 江苏九天光电科技有限公司 |  | 钱九龙 |  | 1 | 0.1 | 8110 | 710 | 1 | JG12240800552 |  | 1 |  | 是 | 是 | 2249 | 35
最终平整 | JG12240800551 | JG1224080055 | 九天850平整 | 其他入库 | 协议品 | 乙 | 钱九龙 | 934 | 892 | 0.955 | 1620 | 0.1 | 710 | 平整 | 短带 |  |  |  | 30210015 | 光亮卷 | 0.1-SPCC |  | 60 | MO002344 | MO002344-035-01 | GLJ003 | 光亮卷前处理 模板 | 5610 | 2024-08-05 | 2024-08-05 | 5 | 2024-08-14 18:36:42 | 2024-08-14 19:43:30 | 江苏九天光电科技有限公司 |  | 钱九龙 |  | 1 | 0.1 | 1620 | 710 | 1 | JG12240800551 |  | 1 |  | 是 | 是 | 2249 | 35
最终平整 | JG9124080037 | JG9124080037 | 九天850平整 | 合格 | 让步接收 | 乙 | 钱九龙 | 6338 | 6300 | 0.994 | 8800 | 0.15 | 610 | 平整 | 亮斑(传2厘米亮斑，已换辊) | 20100023 | 轧硬 | 0.4*610-SPCC | 30210011 | 光亮卷 | 0.15-SPCC |  | 60 | MO002339 | MO002339-005 | GLJ003 | 光亮卷前处理 模板 | 6395 | 2024-08-05 | 2024-08-05 | 5 | 2024-08-14 11:38:17 | 2024-08-14 13:51:12 | 江苏九天光电科技有限公司 | 279978 | 钱九龙 |  |  | 0.15 | 8818 | 610 | 1 | JG9124080037 |  | 1 | L亮斑(传2厘米亮斑，已换辊) | 是 | 是 | 6434 | 5
最终平整 | JG1224070542 | JG1224070542 | 九天850平整 | 合格 | 让步接收 | 乙 | 张兴华 | 5210 | 5150 | 0.9885 | 7160 | 0.15 | 610 | 平整 | 亮斑(传2厘米有个木屑亮斑，) | 20100023 | 轧硬 | 0.4*610-SPCC | 30210011 | 光亮卷 | 0.15-SPCC |  | 60 | MO002182 | MO002182-004 | GLJ003 | 光亮卷前处理 模板 | 5300 | 2024-07-29 | 2024-07-29 | 5 | 2024-08-14 09:28:23 | 2024-08-14 11:03:46 | 江苏九天光电科技有限公司 | 267697 | 张兴华 |  |  | 0.15 | 7160 | 610 | 1 | JG1224070542 |  | 1 | L亮斑(传2厘米有个木屑亮斑，) | 是 | 是 | 4562 | 4
最终平整 | JG12240705602 | JG1224070560 | 九天850平整 | 合格 | 合格品 | 乙 | 钱九龙 | 7230 | 7200 | 0.9959 | 13000 | 0.1 | 710 | 平整 |  | 20100028 | 轧硬 | 0.4*710-SPCC | 30210015 | 光亮卷 | 0.1-SPCC |  | 60 | MO002077 | MO002077-008-02 | GLJ003 | 光亮卷前处理 模板 | 13095 | 2024-07-26 | 2024-07-26 | 5 | 2024-08-13 18:12:34 | 2024-08-13 19:42:21 | 江苏九天光电科技有限公司 | 261445 | 钱九龙 |  |  | 0.1 | 13060 | 710 | 1 | JG12240705602 |  | 1 |  | 是 | 是 | 5702 | 8
最终平整 | JG1224080046 | JG1224080046 | 九天850平整 | 合格 | 让步接收 | 乙 | 张兴华 | 7654 | 7628 | 0.9966 | 13900 | 0.1 | 710 | 平整 | 孔洞(985米传692毫米1个0.3平方毫米) | 20100028 | 轧硬 | 0.4*710-SPCC | 30210015 | 光亮卷 | 0.1-SPCC |  | 60 | MO002344 | MO002344-026 | GLJ003 | 光亮卷前处理 模板 | 7800 | 2024-08-05 | 2024-08-05 | 5 | 2024-08-13 18:11:19 | 2024-08-13 18:12:12 | 江苏九天光电科技有限公司 | 280158 | 张兴华 |  |  | 0.1 | 13850 | 710 | 1 | JG1224080046 |  | 1 | K孔洞(985米传692毫米0.3平方毫米) | 是 | 是 | 6656 | 26
最终平整 | JG91240700211 | JG9124070021 | 九天850平整 | 合格 | 让步接收 | 乙 | 钱九龙 | 4260 | 4224 | 0.9915 | 8950 | 0.1 | 630 | 平整 | 辊印 | 20100025 | 轧硬 | 0.4*630-SPCC | 30210015 | 光亮卷 | 0.1-SPCC |  | 60 | MO002305 | MO002305-007-01 | GLJ003 | 光亮卷前处理 模板 | 10205 | 2024-08-03 | 2024-08-03 | 3 | 2024-08-13 14:10:19 | 2024-08-13 15:27:16 | 江苏九天光电科技有限公司 | 277237 | 钱九龙 |  |  | 0.1 | 8961 | 630 | 1 | JG91240700211 | 脱脂第一包分4300KG | 1 |  | 是 | 是 | 5989 | 7
最终平整 | JG91240700171 | JG9124070017 | 九天850平整 | 合格 | 让步接收 | 乙 | 张兴华 | 4230 | 4154 | 0.982 | 8710 | 0.1 | 630 | 平整 | 内30米夹纸打皱作废带。辊印 | 20100025 | 轧硬 | 0.4*630-SPCC | 30210015 | 光亮卷 | 0.1-SPCC |  | 60 | MO002305 | MO002305-005-01 | GLJ003 | 光亮卷前处理 模板 | 10450 | 2024-08-03 | 2024-08-03 | 5 | 2024-08-13 12:51:02 | 2024-08-13 14:09:55 | 江苏九天光电科技有限公司 | 277235 | 张兴华 |  |  | 0.1 | 8820 | 630 | 1 | JG91240700171 | 脱脂第一包分4300KG | 1 | Z折皱(内30米标记打皱，) | 是 | 是 | 6919 | 5
最终平整 | JG1224080091 | JG1224080091 | 九天850平整 | 合格 | 合格品 | 甲 | 马晓飞 | 5850 | 5810 | 0.9932 | 6880 | 0.18 | 610 | 平整 |  | 20100023 | 轧硬 | 0.4*610-SPCC | 30210014 | 光亮卷 | 0.18-SPCC |  | 60 | MO002387 | MO002387-001 | GLJ003 | 光亮卷前处理 模板 | 5960 | 2024-08-06 | 2024-08-06 | 5 | 2024-08-13 06:41:17 | 2024-08-13 07:21:01 | 江苏九天光电科技有限公司 | 281263 | 马晓飞 |  |  | 0.18 | 6870 | 610 | 1 | JG1224080091 |  | 1 |  | 是 | 是 | 2393 | 1
最终平整 | JG1224070648 | JG1224070648 | 九天850平整 | 合格 | 让步接收 | 甲 | 刘勇 | 4720 | 4700 | 0.9958 | 10280 | 0.1 | 610 | 平整 | 孔洞(96/100米传576毫米2个0.15/0.12平方毫米) | 20100023 | 轧硬 | 0.4*610-SPCC | 30210015 | 光亮卷 | 0.1-SPCC |  | 60 | MO002241 | MO002241-011 | GLJ003 | 光亮卷前处理 模板 | 4790 | 2024-08-01 | 2024-08-01 | 5 | 2024-08-13 05:11:09 | 2024-08-13 06:40:46 | 江苏九天光电科技有限公司 | 273542 | 刘勇 |  |  | 0.1 | 10260 | 610 | 1 | JG1224070648 |  | 1 | K孔洞(96/100米传576毫米2个0.15/0.12平方毫米) | 是 | 是 | 6146 | 11
最终平整 | JG1224070695 | JG1224070695 | 九天850平整 | 合格 | 合格品 | 甲 | 马晓飞 | 4680 | 4654 | 0.9944 | 10230 | 0.1 | 610 | 平整 | 拉伸折印(尾部500米传45CM左右) | 20100023 | 轧硬 | 0.4*610-SPCC | 30210015 | 光亮卷 | 0.1-SPCC |  | 60 | MO002241 | MO002241-012 | GLJ003 | 光亮卷前处理 模板 | 4770 | 2024-08-01 | 2024-08-01 | 5 | 2024-08-13 04:11:16 | 2024-08-13 05:10:49 | 江苏九天光电科技有限公司 | 273543 | 马晓飞 |  |  | 0.1 | 10320 | 610 | 1 | JG1224070695 |  | 1 | L拉伸折印(尾部500米传45CM左右) | 是 | 是 | 6008 | 12
最终平整 | JG12240706692 | JG1224070669 | 九天850平整 | 合格 | 合格品 | 甲 | 刘勇 | 3112 | 3092 | 0.9936 | 6720 | 0.1 | 610 | 平整 |  | 20100023 | 轧硬 | 0.4*610-SPCC | 30210015 | 光亮卷 | 0.1-SPCC |  | 60 | MO002241 | MO002241-005-02 | GLJ003 | 光亮卷前处理 模板 | 6275 | 2024-08-01 | 2024-08-01 | 5 | 2024-08-13 04:10:19 | 2024-08-13 04:10:55 | 江苏九天光电科技有限公司 |  | 刘勇 |  | 1 | 0.1 | 6720 | 610 | 1 | JG12240706692 |  | 1 |  | 是 | 是 | 3252 | 5
最终平整 | JG12240706691 | JG1224070669 | 九天850平整 | 合格 | 合格品 | 甲 | 刘勇 | 3090 | 3070 | 0.9935 | 6700 | 0.1 | 610 | 平整 |  | 20100023 | 轧硬 | 0.4*610-SPCC | 30210015 | 光亮卷 | 0.1-SPCC |  | 60 | MO002241 | MO002241-005-01 | GLJ003 | 光亮卷前处理 模板 | 6275 | 2024-08-01 | 2024-08-01 | 5 | 2024-08-13 04:10:19 | 2024-08-13 04:10:55 | 江苏九天光电科技有限公司 |  | 刘勇 |  | 1 | 0.1 | 6700 | 610 | 1 | JG12240706691 |  | 1 |  | 是 | 是 | 3252 | 5
最终平整 | JG12240706862 | JG1224070686 | 九天850平整 | 合格 | 合格品 | 甲 | 马晓飞 | 3061 | 3036 | 0.9918 | 6650 | 0.1 | 610 | 平整 |  | 20100023 | 轧硬 | 0.4*610-SPCC | 30210015 | 光亮卷 | 0.1-SPCC |  | 60 | MO002241 | MO002241-015-02 | GLJ003 | 光亮卷前处理 模板 | 6235 | 2024-08-01 | 2024-08-01 | 5 | 2024-08-13 01:06:14 | 2024-08-13 02:39:00 | 江苏九天光电科技有限公司 |  | 刘勇 |  | 1 | 0.1 | 6650 | 610 | 1 | JG12240706862 |  | 1 |  | 是 | 是 | 3390 | 15
最终平整 | JG12240706861 | JG1224070686 | 九天850平整 | 合格 | 合格品 | 甲 | 马晓飞 | 3095 | 3070 | 0.9919 | 6700 | 0.1 | 610 | 平整 |  | 20100023 | 轧硬 | 0.4*610-SPCC | 30210015 | 光亮卷 | 0.1-SPCC |  | 60 | MO002241 | MO002241-015-01 | GLJ003 | 光亮卷前处理 模板 | 6235 | 2024-08-01 | 2024-08-01 | 5 | 2024-08-13 01:06:14 | 2024-08-13 02:39:00 | 江苏九天光电科技有限公司 |  | 刘勇 |  | 1 | 0.1 | 6700 | 610 | 1 | JG12240706861 |  | 1 |  | 是 | 是 | 3390 | 15
最终平整 | JG12240706722 | JG1224070672 | 九天850平整 | 合格 | 合格品 | 甲 | 刘勇 | 2988 | 2950 | 0.9873 | 6450 | 0.1 | 610 | 平整 |  | 20100023 | 轧硬 | 0.4*610-SPCC | 30210015 | 光亮卷 | 0.1-SPCC |  | 60 | MO002241 | MO002241-008-02 | GLJ003 | 光亮卷前处理 模板 | 6130 | 2024-08-01 | 2024-08-01 | 5 | 2024-08-12 23:39:49 | 2024-08-13 01:05:49 | 江苏九天光电科技有限公司 |  | 马晓飞 |  | 1 | 0.1 | 6450 | 610 | 1 | JG12240706722 |  | 1 |  | 是 | 是 | 3045 | 8
最终平整 | JG12240706721 | JG1224070672 | 九天850平整 | 合格 | 让步接收 | 甲 | 刘勇 | 3042 | 3004 | 0.9875 | 6550 | 0.1 | 610 | 平整 | 孔洞(122米传20毫米1个0.18,135米传128毫米1个0.12平方毫米) | 20100023 | 轧硬 | 0.4*610-SPCC | 30210015 | 光亮卷 | 0.1-SPCC |  | 60 | MO002241 | MO002241-008-01 | GLJ003 | 光亮卷前处理 模板 | 6130 | 2024-08-01 | 2024-08-01 | 5 | 2024-08-12 23:39:49 | 2024-08-13 01:05:49 | 江苏九天光电科技有限公司 |  | 马晓飞 |  | 1 | 0.1 | 6550 | 610 | 1 | JG12240706721 |  | 1 | K孔洞(122米传20毫米1个0.18,135米传128毫米1个0.12平方毫米) | 是 | 是 | 3045 | 8
最终平整 | JG12240706132 | JG1224070613 | 九天850平整 | 合格 | 合格品 | 甲 | 马晓飞 | 3072 | 3048 | 0.9922 | 6630 | 0.1 | 610 | 平整 |  | 20100023 | 轧硬 | 0.4*610-SPCC | 30210015 | 光亮卷 | 0.1-SPCC |  | 60 | MO002241 | MO002241-001-02 | GLJ003 | 光亮卷前处理 模板 | 6235 | 2024-08-01 | 2024-08-01 | 5 | 2024-08-12 22:06:59 | 2024-08-12 23:39:23 | 江苏九天光电科技有限公司 |  | 马晓飞 |  | 1 | 0.1 | 6630 | 610 | 1 | JG12240706132 |  | 1 |  | 是 | 是 | 2753 | 1
最终平整 | JG12240706131 | JG1224070613 | 九天850平整 | 合格 | 让步接收 | 甲 | 马晓飞 | 3104 | 3080 | 0.9923 | 6700 | 0.1 | 610 | 平整 | 孔洞(814-1057米传584-590毫米12个0.06-0.15平方毫米) | 20100023 | 轧硬 | 0.4*610-SPCC | 30210015 | 光亮卷 | 0.1-SPCC |  | 60 | MO002241 | MO002241-001-01 | GLJ003 | 光亮卷前处理 模板 | 6235 | 2024-08-01 | 2024-08-01 | 5 | 2024-08-12 22:06:59 | 2024-08-12 23:39:23 | 江苏九天光电科技有限公司 |  | 马晓飞 |  | 1 | 0.1 | 6700 | 610 | 1 | JG12240706131 |  | 1 | K孔洞(814-1057米传584-590毫米12个0.06-0.15平方毫米) | 是 | 是 | 2753 | 1
最终平整 | JG12240706962 | JG1224070696 | 九天850平整 | 合格 | 合格品 | 甲 | 刘勇 | 2700 | 2678 | 0.9919 | 5820 | 0.1 | 610 | 平整 |  | 20100023 | 轧硬 | 0.4*610-SPCC | 30210015 | 光亮卷 | 0.1-SPCC |  | 60 | MO002241 | MO002241-013-02 | GLJ003 | 光亮卷前处理 模板 | 4760 | 2024-08-01 | 2024-08-01 | 5 | 2024-08-12 21:53:33 | 2024-08-12 22:05:21 | 江苏九天光电科技有限公司 |  | 刘勇 |  | 1 | 0.1 | 5820 | 610 | 1 | JG12240706962 |  | 1 |  | 是 | 是 | 2684 | 13
最终平整 | JG12240706961 | JG1224070696 | 九天850平整 | 合格 | 让步接收 | 甲 | 刘勇 | 1980 | 1964 | 0.9919 | 4290 | 0.1 | 610 | 平整 | 孔洞(内80米传512/478毫米2个0.12平方毫米,2207-2229米传484毫米5个0.09-0.18平方毫米)内2300米有挫偏 | 20100023 | 轧硬 | 0.4*610-SPCC | 30210015 | 光亮卷 | 0.1-SPCC |  | 60 | MO002241 | MO002241-013-01 | GLJ003 | 光亮卷前处理 模板 | 4760 | 2024-08-01 | 2024-08-01 | 5 | 2024-08-12 21:53:33 | 2024-08-12 22:05:21 | 江苏九天光电科技有限公司 |  | 刘勇 |  | 1 | 0.1 | 4290 | 610 | 1 | JG12240706961 |  | 1 | K孔洞(内80米传512/478毫米2个0.12,2207-2229米传484毫米5个0.09-0.18平方毫米) | 是 | 是 | 2684 | 13
最终平整 | DL002407003912 | DL002407003912 | 九天850平整 | 合格 | 让步接收 | 乙 | 钱九龙 | 1926 | 1894 | 0.9834 | 2020 | 0.203 | 590 | 海金杜门：光电850平整用普光棍Ra0.1-0.18um干平整，速度60-80m/min,厚度公差：0.193-0.213mm，硬度90-117HV，粗糙度0.075-0.5μm.转东方分剪, | 来料横辊印，头尾挫划伤，小白斑点，色差条印，振纹，750米标记处有20米机器故障划伤停机印，1850米传1-2厘米开始粘钢折印 | 31310012 | 镍钝化卷 | 0.203-SPCC | 31310012 | 镍钝化卷 | 0.203-SPCC |  | 10 | MO002596 | MO002596-004 | HJDM002 | 0.203mm平整工艺路线 | 1926 | 2024-08-12 | 2024-08-13 | 5 | 2024-08-12 17:18:29 | 2024-08-12 19:37:00 | 江苏九天光电科技有限公司 | 288427 | 钱九龙 |  |  | 0.203 | 2030 | 590 | 1 | DL002407003912 | 海金杜门（0.203*590），平整后转东方分剪 | 1 | Z折印(来料横辊印，头尾挫划伤，小白斑点，色差条印，振纹，750米标记处有20米机器故障划伤停机印，1850米传1-2厘米开始粘钢折印) | 是 | 是 | 139 | 4
最终平整 | DL002407003913 | DL002407003913 | 九天850平整 | 合格 | 让步接收 | 乙 | 张兴华 | 1936 | 1910 | 0.9866 | 2020 | 0.203 | 590 | 海金杜门：光电850平整用普光棍Ra0.1-0.18um干平整，速度60-80m/min,厚度公差：0.193-0.213mm，硬度90-117HV，粗糙度0.075-0.5μm.转东方分剪, | 来料横辊印，头尾挫划伤，小白斑点，色差条印，振纹，1800米传1-2厘米开始粘钢折印 | 31310012 | 镍钝化卷 | 0.203-SPCC | 31310012 | 镍钝化卷 | 0.203-SPCC |  | 10 | MO002596 | MO002596-005 | HJDM002 | 0.203mm平整工艺路线 | 1936 | 2024-08-12 | 2024-08-13 | 5 | 2024-08-12 16:38:37 | 2024-08-12 17:18:16 | 江苏九天光电科技有限公司 | 288428 | 张兴华 |  |  | 0.203 | 2040 | 590 | 1 | DL002407003913 | 海金杜门（0.203*590），平整后转东方分剪 | 1 | Z折印(来料横辊印，头尾挫划伤，小白斑点，色差条印，振纹，1800米传1-2厘米开始粘钢折印) | 是 | 是 | 40 | 5
最终平整 | DL002407001923 | DL002407001923 | 九天850平整 | 合格 | 让步接收 | 乙 | 钱九龙 | 1800 | 1766 | 0.9811 | 1880 | 0.203 | 590 | 海金杜门：光电850平整用普光棍Ra0.1-0.18um干平整，速度60-80m/min,厚度公差：0.193-0.213mm，硬度90-117HV，粗糙度0.075-0.5μm.转东方分剪, | 来料横辊印，头尾挫划伤，小白斑点，色差条印，振纹，内50米油斑，整卷操13厘米上表面有个很小白斑辊印，已换辊，1650米操1-2厘米开始粘钢折印 | 31310012 | 镍钝化卷 | 0.203-SPCC | 31310012 | 镍钝化卷 | 0.203-SPCC |  | 10 | MO002596 | MO002596-001 | HJDM002 | 0.203mm平整工艺路线 | 1800 | 2024-08-12 | 2024-08-13 | 5 | 2024-08-12 16:36:24 | 2024-08-12 16:38:24 | 江苏九天光电科技有限公司 | 288422 | 钱九龙 |  |  | 0.203 | 1900 | 590 | 1 | DL002407001923 | 海金杜门（0.203*590），平整后转东方分剪 | 1 | Z折印(来料横辊印，头尾挫划伤，小白斑点，色差条印，振纹，内50米油斑，整卷操13厘米上表面有个很小白斑辊印，已换辊，1650米操1-2厘米开始粘钢折印) | 是 | 是 | 2 | 1
最终平整 | DL002407001921 | DL002407001921 | 九天850平整 | 合格 | 让步接收 | 乙 | 张兴华 | 1764 | 1734 | 0.983 | 1840 | 0.203 | 590 | 海金杜门：光电850平整用普光棍Ra0.1-0.18um干平整，速度60-80m/min,厚度公差：0.193-0.213mm，硬度90-117HV，粗糙度0.075-0.5μm.转东方分剪, | 来料横辊印，头尾挫划伤，小白斑点，色差条印，振纹，内20米新辊油印 | 31310012 | 镍钝化卷 | 0.203-SPCC | 31310012 | 镍钝化卷 | 0.203-SPCC |  | 10 | MO002596 | MO002596-002 | HJDM002 | 0.203mm平整工艺路线 | 1764 | 2024-08-12 | 2024-08-13 | 5 | 2024-08-12 16:35:02 | 2024-08-12 16:36:04 | 江苏九天光电科技有限公司 | 288424 | 张兴华 |  |  | 0.203 | 1860 | 590 | 1 | DL002407001921 | 海金杜门（0.203*590），平整后转东方分剪 | 1 | S色差条印(来料横辊印，头尾挫划伤，小白斑点，色差条印，振纹，内20米新辊油印) | 是 | 是 | 1 | 2
最终平整 | DL002407003911 | DL002407003911 | 九天850平整 | 合格 | 让步接收 | 乙 | 钱九龙 | 1926 | 1900 | 0.9865 | 2010 | 0.203 | 590 | 海金杜门：光电850平整用普光棍Ra0.1-0.18um干平整，速度60-80m/min,厚度公差：0.193-0.213mm，硬度90-117HV，粗糙度0.075-0.5μm.转东方分剪, | 来料横辊印，头尾挫划伤，小白斑点，色差条印，振纹 | 31310012 | 镍钝化卷 | 0.203-SPCC | 31310012 | 镍钝化卷 | 0.203-SPCC |  | 10 | MO002596 | MO002596-003 | HJDM002 | 0.203mm平整工艺路线 | 1926 | 2024-08-12 | 2024-08-13 | 5 | 2024-08-12 16:23:38 | 2024-08-12 16:33:53 | 江苏九天光电科技有限公司 | 288425 | 张兴华 |  |  | 0.203 | 2030 | 590 | 1 | DL002407003911 | 海金杜门（0.203*590），平整后转东方分剪 | 1 | S色差条印(来料横辊印，头尾挫划伤，小白斑点，色差条印，振纹，) | 是 | 是 | 10 | 3
最终平整 | DL0024070039213 | DL0024070039213 | 九天850平整 | 合格 | 让步接收 | 乙 | 钱九龙 | 1804 | 1782 | 0.9878 | 1880 | 0.203 | 590 | 海金杜门：（0.203*590）平整后转东方分剪 | 来料横辊印，头尾挫划伤，小白斑点，色差条印，振纹，1600米传1-2厘米开始粘钢折印 | 31310012 | 镍钝化卷 | 0.203-SPCC | 31310012 | 镍钝化卷 | 0.203-SPCC |  | 10 | MO002554 | MO002554-011 | NDHJ001 | 预镀镍模板 | 1804 | 2024-08-11 | 2024-08-11 | 5 | 2024-08-12 12:18:27 | 2024-08-12 13:14:52 | 江苏九天光电科技有限公司 | 286885 | 钱九龙 |  |  | 0.203 | 1900 | 590 | 1 | DL0024070039213 | 海金杜门：（0.203*590）平整后转东方分剪 | 1 | Z折印(来料横辊印，头尾挫划伤，小白斑点，色差条印，振纹，1600米传1-2厘米开始粘钢折印) | 是 | 是 | 56 | 11
最终平整 | DL0024070039211 | DL0024070039211 | 九天850平整 | 合格 | 让步接收 | 乙 | 张兴华 | 1768 | 1712 | 0.9683 | 1810 | 0.203 | 590 | 海金杜门：（0.203*590）平整后转东方分剪 | 来料横辊印，头尾挫划伤，小白斑点，色差条印，振纹，1300米操1-2厘米粘钢折印，结束4厘米左右 | 31310012 | 镍钝化卷 | 0.203-SPCC | 31310012 | 镍钝化卷 | 0.203-SPCC |  | 10 | MO002554 | MO002554-009 | NDHJ001 | 预镀镍模板 | 1768 | 2024-08-11 | 2024-08-11 | 5 | 2024-08-12 10:51:41 | 2024-08-12 12:18:01 | 江苏九天光电科技有限公司 | 286883 | 张兴华 |  |  | 0.203 | 1860 | 590 | 1 | DL0024070039211 | 海金杜门：（0.203*590）平整后转东方分剪 | 1 | Z折印(来料横辊印，头尾挫划伤，小白斑点，色差条印，振纹，1300米操1-2厘米粘钢折印，结束4厘米左右) | 是 | 是 | 87 | 9
最终平整 | DL002407001512 | DL002407001512 | 九天850平整 | 合格 | 让步接收 | 乙 | 钱九龙 | 1962 | 1934 | 0.9857 | 2010 | 0.203 | 590 | 海金杜门：（0.203*590）平整后转东方分剪 | 来料横辊印，头尾挫划伤，小白斑点，色差条印，振纹，1750米传10厘米来料线状白斑 | 31310012 | 镍钝化卷 | 0.203-SPCC | 31310012 | 镍钝化卷 | 0.203-SPCC |  | 10 | MO002554 | MO002554-006 | NDHJ001 | 预镀镍模板 | 1962 | 2024-08-11 | 2024-08-11 | 5 | 2024-08-12 10:04:49 | 2024-08-12 10:51:27 | 江苏九天光电科技有限公司 | 286880 | 钱九龙 |  |  | 0.203 | 2030 | 590 | 1 | DL002407001512 | 海金杜门：（0.203*590）平整后转东方分剪 | 1 | S色差条印(来料横辊印，头尾挫划伤，小白斑点，色差条印，振纹，1750米传10厘米来料线状白斑) | 是 | 是 | 47 | 6
最终平整 | DL002407001521 | DL002407001521 | 九天850平整 | 合格 | 让步接收 | 乙 | 张兴华 | 1944 | 1904 | 0.9794 | 2010 | 0.203 | 590 | 海金杜门：（0.203*590）平整后转东方分剪 | 来料横辊印，头尾挫划伤，小白斑点，色差条印，振纹，内20米新辊油斑 | 31310012 | 镍钝化卷 | 0.203-SPCC | 31310012 | 镍钝化卷 | 0.203-SPCC |  | 10 | MO002554 | MO002554-003 | NDHJ001 | 预镀镍模板 | 1944 | 2024-08-11 | 2024-08-11 | 5 | 2024-08-12 09:15:02 | 2024-08-12 10:04:35 | 江苏九天光电科技有限公司 | 286872 | 张兴华 |  |  | 0.203 | 2030 | 590 | 1 | DL002407001521 | 海金杜门：（0.203*590）平整后转东方分剪 | 1 | S色差条印(来料横辊印，头尾挫划伤，小白斑点，色差条印，振纹，内20米新辊油斑) | 是 | 是 | 49 | 3
最终平整 | JL0024010083-21 | JL0024010083-21 | 九天850平整 | 合格 | 让步接收 | 甲 | 马晓飞 | 1704 | 1660 | 0.9742 | 2780 | 0.125 | 630 | 平整 | 镍带改轧料 | 31310025 | 镍钝化卷 | 0.4-SPCC | 30210004 | 光亮卷 | 0.125-SPCC |  | 60 | MO002281 | MO002281-006 | GLJ003 | 光亮卷前处理 模板 | 1772 | 2024-08-02 | 2024-08-02 | 5 | 2024-08-12 03:49:58 | 2024-08-12 04:30:21 | 江苏九天光电科技有限公司 | 276067 | 马晓飞 |  |  | 0.125 | 2810 | 610 | 1 | JL0024010083-21 |  | 1 |  | 是 | 是 | 2843 | 6
最终平整 | JL0023110107-212 | JL0023110107-212 | 九天850平整 | 合格 | 让步接收 | 甲 | 马晓飞 | 1370 | 1350 | 0.9854 | 2250 | 0.125 | 630 | 平整 | 镍带改轧料 | 31310025 | 镍钝化卷 | 0.4-SPCC | 30210004 | 光亮卷 | 0.125-SPCC |  | 60 | MO002281 | MO002281-004 | GLJ003 | 光亮卷前处理 模板 | 1440 | 2024-08-02 | 2024-08-02 | 5 | 2024-08-12 03:49:17 | 2024-08-12 03:49:40 | 江苏九天光电科技有限公司 | 276061 | 马晓飞 |  |  | 0.125 | 2265 | 630 | 1 | JL0023110107-212 |  | 1 |  | 是 | 是 | 2802 | 4
最终平整 | JL0023120131-11 | JL0023120131-11 | 九天850平整 | 合格 | 让步接收 | 甲 | 马晓飞 | 1960 | 1936 | 0.9878 | 3220 | 0.125 | 630 | 平整 | 镍带改轧料。孔洞(259米传591毫米1个0.12,402-482米传575-591毫米9个0.03-0.12平方毫米已夹纸 1079-1087米传584-589毫米3个0.06-0.12平方毫米)。内482米（夹纸）孔洞多作废带。 | 31310025 | 镍钝化卷 | 0.4-SPCC | 30210004 | 光亮卷 | 0.125-SPCC |  | 60 | MO002281 | MO002281-005 | GLJ003 | 光亮卷前处理 模板 | 1996 | 2024-08-02 | 2024-08-02 | 5 | 2024-08-12 03:08:52 | 2024-08-12 03:32:05 | 江苏九天光电科技有限公司 | 276062 | 马晓飞 |  |  | 0.125 | 3236 | 630 | 1 | JL0023120131-11 |  | 1 | K孔洞(259米传591毫米1个0.12,402-482米传575-591毫米9个0.03-0.12平方毫米已夹纸 1079-1087米传584-589毫米3个0.06-0.12平方毫米) | 是 | 是 | 2851 | 5
最终平整 | JG12240705621 | JG1224070562 | 九天850平整 | 合格 | 让步接收 | 甲 | 刘勇 | 5480 | 5450 | 0.9945 | 10060 | 0.1 | 710 | 平整 | 孔洞(4369米传61毫米1个0.21平方毫米),撞伤折印(尾部200米左右操作侧2CM左右) | 20100028 | 轧硬 | 0.4*710-SPCC | 30210015 | 光亮卷 | 0.1-SPCC |  | 60 | MO002077 | MO002077-010-01 | GLJ003 | 光亮卷前处理 模板 | 13240 | 2024-07-26 | 2024-07-26 | 5 | 2024-08-12 01:58:20 | 2024-08-12 03:07:45 | 江苏九天光电科技有限公司 | 261449 | 刘勇 |  |  | 0.1 | 10030 | 710 | 1 | JG12240705621 |  | 1 | K孔洞(4369米传61毫米1个0.21平方毫米),Z撞伤折印(尾部200米左右操作侧2CM左右) | 是 | 是 | 6177 | 10
最终平整 | JG122407038812 | JG1224070388 | 九天850平整 | 其他入库 | 协议品 | 甲 | 马晓飞 | 808 | 800 | 0.9901 | 1510 | 0.1 | 710 | 平整 | 短带。孔洞(353米传36毫米1个0.36,356米传36毫米1个0.33,899米传15毫米1个0.21，1180米传98毫米1个0.24平方毫米 ) |  |  |  | 30210015 | 光亮卷 | 0.1-SPCC |  | 60 | MO002019 | MO002019-003-01-02 | GLJ003 | 光亮卷前处理 模板 | 13670 | 2024-07-24 | 2024-07-24 | 5 | 2024-08-12 00:32:47 | 2024-08-12 01:55:58 | 江苏九天光电科技有限公司 |  | 马晓飞 |  | 1 | 0.1 | 1510 | 710 | 1 | JG122407038812 |  | 1 | K孔洞(353米传36毫米1个0.36,356米传36毫米1个0.33,899米传15毫米1个0.21，1180米传98毫米1个0.24平方毫米 ) | 是 | 是 | 2774 | 3
最终平整 | JG122407038811 | JG1224070388 | 九天850平整 | 合格 | 让步接收 | 甲 | 马晓飞 | 5242 | 5190 | 0.9901 | 9800 | 0.1 | 710 | 平整 | 孔洞(4951米传42毫米1个0.24,5662米传471毫米1个0.12,6635米传84毫米1个0.15,7015米传9毫米1个0.33平方毫米) | 20100028 | 轧硬 | 0.4*710-SPCC | 30210015 | 光亮卷 | 0.1-SPCC |  | 60 | MO002019 | MO002019-003-01-01 | GLJ003 | 光亮卷前处理 模板 | 13670 | 2024-07-24 | 2024-07-24 | 5 | 2024-08-12 00:32:47 | 2024-08-12 01:55:58 | 江苏九天光电科技有限公司 |  | 马晓飞 |  | 1 | 0.1 | 9800 | 710 | 1 | JG122407038811 |  | 1 | K孔洞(4951米传42毫米1个0.24,5662米传47毫米1个0.12,6635米传84毫米1个0.15,7015米传9毫米1个0.33平方毫米) | 是 | 是 | 2774 | 3
最终平整 | JG12240705581 | JG1224070558 | 九天850平整 | 返工 | 返工 | 甲 | 刘勇 | 5470 | 5420 | 0.9909 | 10050 | 0.1 | 710 | 平整 | Q缺口(内1150米操作侧1CM左右偶有缺口和叠带已夹纸),G辊印(内1150米操作侧4CM左右有辊印松花印叠带).内1150米剪掉 |  |  |  | 30210015 | 光亮卷 | 0.1-SPCC |  | 60 | MO002077 | MO002077-006-01 | GLJ003 | 光亮卷前处理 模板 | 13160 | 2024-07-26 | 2024-07-26 | 3 | 2024-08-11 21:50:21 | 2024-08-12 00:31:27 | 江苏九天光电科技有限公司 | 261443 | 刘勇 |  |  | 0.1 | 10050 | 710 | 1 | JG12240705581 |  | 0 | Q缺口(内1150米操作侧1CM左右偶有缺口和叠带已夹纸),G辊印(内1150米操作侧4CM左右有辊印松花印叠带) |  |  | 12761 | 6
最终平整 | DL002407001511 | DL002407001511 | 九天850平整 | 合格 | 让步接收 | 乙 | 钱九龙 | 1960 | 1882 | 0.9602 | 1970 | 0.203 | 590 | 海金杜门：（0.203*590）平整后转东方分剪 | 来料横辊印，头尾挫划伤，小白斑点，色差条印，振纹，内60米操0.5厘米撞伤辊印，925/935米传88/89毫米2个0.06/0.15平方毫米孔洞（晚夹纸20米左右） | 31310012 | 镍钝化卷 | 0.203-SPCC | 31310012 | 镍钝化卷 | 0.203-SPCC |  | 10 | MO002554 | MO002554-004 | NDHJ001 | 预镀镍模板 | 1960 | 2024-08-11 | 2024-08-11 | 5 | 2024-08-11 19:04:55 | 2024-08-11 19:38:01 | 江苏九天光电科技有限公司 | 286878 | 钱九龙 |  |  | 0.203 | 2030 | 590 | 1 | DL002407001511 | 海金杜门：（0.203*590）平整后转东方分剪 | 1 | K孔洞(来料横辊印，头尾挫划伤，小白斑点，色差条印，振纹，内60米操0.5厘米撞伤辊印，925/935米传88/89毫米2个0.06/0.15平方毫米孔洞，晚夹20米左右) | 是 | 是 | 34 | 4
最终平整 | DL0024070039212 | DL0024070039212 | 九天850平整 | 合格 | 让步接收 | 乙 | 张兴华 | 1772 | 1746 | 0.9853 | 1840 | 0.203 | 590 | 海金杜门：（0.203*590）平整后转东方分剪 | 来料横辊印，头尾挫划伤，小白斑点，色差条印，振纹，1600米左右操1-2厘米开始粘钢折印 | 31310012 | 镍钝化卷 | 0.203-SPCC | 31310012 | 镍钝化卷 | 0.203-SPCC |  | 10 | MO002554 | MO002554-012 | NDHJ001 | 预镀镍模板 | 1772 | 2024-08-11 | 2024-08-11 | 5 | 2024-08-11 18:23:13 | 2024-08-11 19:04:40 | 江苏九天光电科技有限公司 | 286886 | 张兴华 |  |  | 0.203 | 1860 | 590 | 1 | DL0024070039212 | 海金杜门：（0.203*590）平整后转东方分剪 | 1 | Z折印(来料横辊印，头尾挫划伤，小白斑点，色差条印，振纹，1600米操1-2厘米开始粘钢折印) | 是 | 是 | 41 | 12
最终平整 | DL0024070018112 | DL0024070018112 | 九天850平整 | 合格 | 让步接收 | 乙 | 钱九龙 | 1638 | 1614 | 0.9853 | 1700 | 0.203 | 590 | 海金杜门：（0.203*590）平整后转东方分剪 | 来料横辊印，头尾挫划伤，小白斑点，色差条印，振纹 | 31310012 | 镍钝化卷 | 0.203-SPCC | 31310012 | 镍钝化卷 | 0.203-SPCC |  | 10 | MO002554 | MO002554-008 | NDHJ001 | 预镀镍模板 | 1638 | 2024-08-11 | 2024-08-11 | 5 | 2024-08-11 17:41:33 | 2024-08-11 18:22:52 | 江苏九天光电科技有限公司 | 286882 | 钱九龙 |  |  | 0.203 | 1720 | 590 | 1 | DL0024070018112 | 海金杜门：（0.203*590）平整后转东方分剪 | 1 | S色差条印(来料横辊印，头尾挫划伤，小白斑点，色差条印，振纹，) | 是 | 是 | 41 | 8
最终平整 | DL002407001522 | DL002407001522 | 九天850平整 | 合格 | 让步接收 | 乙 | 张兴华 | 1946 | 1918 | 0.9856 | 2010 | 0.203 | 590 | 海金杜门：（0.203*590）平整后转东方分剪 | 来料横辊印，头尾挫划伤，小白斑点，色差条印，振纹，1700米左右开始操1-3粘钢折印 | 31310012 | 镍钝化卷 | 0.203-SPCC | 31310012 | 镍钝化卷 | 0.203-SPCC |  | 10 | MO002554 | MO002554-002 | NDHJ001 | 预镀镍模板 | 1946 | 2024-08-11 | 2024-08-11 | 5 | 2024-08-11 16:52:32 | 2024-08-11 17:41:20 | 江苏九天光电科技有限公司 | 286864 | 张兴华 |  |  | 0.203 | 2030 | 590 | 1 | DL002407001522 | 海金杜门：（0.203*590）平整后转东方分剪 | 1 | Z折印(来料横辊印，头尾挫划伤，小白斑点，色差条印，振纹，1700米操1-3粘钢折印) | 是 | 是 | 49 | 2
最终平整 | DL002407001513 | DL002407001513 | 九天850平整 | 合格 | 让步接收 | 乙 | 钱九龙 | 1850 | 1824 | 0.9859 | 1900 | 0.203 | 590 | 海金杜门：（0.203*590）平整后转东方分剪 | 来料横辊印，头尾挫划伤，小白斑点，色差条印，振纹，内20米停机印内有个孔洞 | 31310012 | 镍钝化卷 | 0.203-SPCC | 31310012 | 镍钝化卷 | 0.203-SPCC |  | 10 | MO002554 | MO002554-005 | NDHJ001 | 预镀镍模板 | 1850 | 2024-08-11 | 2024-08-11 | 5 | 2024-08-11 16:03:47 | 2024-08-11 16:52:13 | 江苏九天光电科技有限公司 | 286879 | 钱九龙 |  |  | 0.203 | 1920 | 590 | 1 | DL002407001513 | 海金杜门：（0.203*590）平整后转东方分剪 | 1 | S色差条印(来料横辊印，头尾挫划伤，小白斑点，色差条印，振纹，内20米停机印内有个孔洞) | 是 | 是 | 49 | 5
最终平整 | DL0024070018113 | DL0024070018113 | 九天850平整 | 合格 | 让步接收 | 乙 | 张兴华 | 1682 | 1654 | 0.9834 | 1750 | 0.203 | 590 | 海金杜门：（0.203*590）平整后转东方分剪 | 来料横辊印，头尾挫划伤，小白斑点，色差条印，振纹， | 31310012 | 镍钝化卷 | 0.203-SPCC | 31310012 | 镍钝化卷 | 0.203-SPCC |  | 10 | MO002554 | MO002554-010 | NDHJ001 | 预镀镍模板 | 1682 | 2024-08-11 | 2024-08-11 | 5 | 2024-08-11 15:27:10 | 2024-08-11 16:03:15 | 江苏九天光电科技有限公司 | 286884 | 张兴华 |  |  | 0.203 | 1770 | 590 | 1 | DL0024070018113 | 海金杜门：（0.203*590）平整后转东方分剪 | 1 | S色差条印(来料横辊印，头尾挫划伤，小白斑点，色差条印，振纹，) | 是 | 是 | 36 | 10
最终平整 | DL0024070018111 | DL0024070018111 | 九天850平整 | 合格 | 让步接收 | 乙 | 张兴华 | 1636 | 1600 | 0.978 | 1700 | 0.203 | 590 | 海金杜门：（0.203*590）平整后转东方分剪 | 来料横辊印，头尾挫划伤，小白斑点，色差条印，振纹，1520米标记传10厘米左右2个黑斑印 | 31310012 | 镍钝化卷 | 0.203-SPCC | 31310012 | 镍钝化卷 | 0.203-SPCC |  | 10 | MO002554 | MO002554-007 | NDHJ001 | 预镀镍模板 | 1636 | 2024-08-11 | 2024-08-11 | 5 | 2024-08-11 14:34:47 | 2024-08-11 15:21:30 | 江苏九天光电科技有限公司 | 286881 | 张兴华 |  |  | 0.203 | 1720 | 590 | 1 | DL0024070018111 | 海金杜门：（0.203*590）平整后转东方分剪 | 1 | S色差条印(来料横辊印，头尾挫划伤，小白斑点，色差条印，振纹，1520米标记传10厘米左右2个黑斑印) | 是 | 是 | 47 | 7
最终平整 | DL002407001523 | DL002407001523 | 九天850平整 | 合格 | 让步接收 | 乙 | 钱九龙 | 1940 | 1870 | 0.9639 | 1970 | 0.203 | 590 | 海金杜门：（0.203*590）平整后转东方分剪 | 来料横辊印，头尾挫划伤，小白斑点，色差条印，振纹，内30米标记多次停机印，665米标记传15厘米有个油泥斑，1600米操1-2厘米开始粘钢折印结束3厘米左右 | 31310012 | 镍钝化卷 | 0.203-SPCC | 31310012 | 镍钝化卷 | 0.203-SPCC |  | 10 | MO002554 | MO002554-001 | NDHJ001 | 预镀镍模板 | 1940 | 2024-08-11 | 2024-08-11 | 5 | 2024-08-11 13:44:13 | 2024-08-11 14:34:34 | 江苏九天光电科技有限公司 | 286858 | 张兴华 |  |  | 0.203 | 2025 | 590 | 1 | DL002407001523 | 海金杜门：（0.203*590）平整后转东方分剪 | 1 | Z折印(来料横辊印，头尾挫划伤，小白斑点，色差条印，振纹，内30米标记多次停机印，665米标记传15厘米有个油泥斑，1600米操1-2厘米开始粘钢折印结束3厘米左右) | 是 | 是 | 50 | 1
最终平整 | DL002407004312 | DL002407004312 | 九天850平整 | 合格 | 让步接收 | 乙 | 钱九龙 | 1944 | 1910 | 0.9825 | 1610 | 0.254 | 590 | 海金杜门：（0.254*590）平整后转东方分剪 | 来料横辊印，头尾挫划伤，小白斑点，色差条印，振纹，1200米左右操1-2厘米开始粘钢折印 | 20600002 | 镍钝化卷半成品 | 0.254-SPCC | 20600002 | 镍钝化卷半成品 | 0.254-SPCC |  | 10 | MO002315 | MO002315-001 | NDHJ001 | 预镀镍模板 | 1944 | 2024-08-03 | 2024-08-03 | 5 | 2024-08-11 12:11:44 | 2024-08-11 13:43:54 | 江苏九天光电科技有限公司 | 278124 | 钱九龙 |  |  | 0.254 | 0 | 590 | 1 | DL002407004312 | 海金杜门：（0.254*590）平整后转东方分剪 | 1 | Z折印(来料横辊印，头尾挫划伤，小白斑点，色差条印，振纹，1200米操1-2厘米开始粘钢折印) | 是 | 是 | 92 | 1
最终平整 | DL002407001022 | DL002407001022 | 九天850平整 | 合格 | 让步接收 | 乙 | 张兴华 | 1554 | 1524 | 0.9807 | 1310 | 0.254 | 590 | 海金杜门：（0.254*590）平整后转东方分剪 | 来料横辊印，头尾挫划伤，小白斑点，色差条印，振纹，1119米传258毫米有个0.03平方毫米孔洞（夹纸晚了50米左右），尾部50米左右油泥斑点 | 20600002 | 镍钝化卷半成品 | 0.254-SPCC | 20600002 | 镍钝化卷半成品 | 0.254-SPCC |  | 10 | MO002315 | MO002315-004 | NDHJ001 | 预镀镍模板 | 1554 | 2024-08-03 | 2024-08-03 | 5 | 2024-08-11 10:56:33 | 2024-08-11 12:11:32 | 江苏九天光电科技有限公司 | 278131 | 张兴华 |  |  | 0.254 | 0 | 590 | 1 | DL002407001022 | 海金杜门：（0.254*590）平整后转东方分剪 | 1 | K孔洞(来料横辊印，头尾挫划伤，小白斑点，色差条印，振纹，1119米传258毫米有个0.03平方毫米孔洞，标记夹晚50米左右尾部50米左右油泥斑点) | 是 | 是 | 75 | 4
最终平整 | DL002407004321 | DL002407004321 | 九天850平整 | 合格 | 让步接收 | 乙 | 钱九龙 | 1870 | 1842 | 0.985 | 1560 | 0.254 | 590 | 海金杜门：（0.254*590）平整后转东方分剪 | 来料横辊印，头尾挫划伤，小白斑点，色差条印，振纹，内15米标记油斑印 | 20600002 | 镍钝化卷半成品 | 0.254-SPCC | 20600002 | 镍钝化卷半成品 | 0.254-SPCC |  | 10 | MO002315 | MO002315-002 | NDHJ001 | 预镀镍模板 | 1870 | 2024-08-03 | 2024-08-03 | 5 | 2024-08-11 10:06:21 | 2024-08-11 10:56:18 | 江苏九天光电科技有限公司 | 278128 | 钱九龙 |  |  | 0.254 | 0 | 590 | 1 | DL002407004321 | 海金杜门：（0.254*590）平整后转东方分剪 | 1 | S色差条印(来料横辊印，头尾挫划伤，小白斑点，色差条印，振纹，内15米标记油斑印) | 是 | 是 | 50 | 2
最终平整 | DL002407004712 | DL002407004712 | 九天850平整 | 合格 | 让步接收 | 乙 | 张兴华 | 1920 | 1860 | 0.9688 | 1590 | 0.254 | 590 | 海金杜门：（0.254*590）平整后转东方分剪 | 来料横辊印，头尾挫划伤，小白斑点，色差条印，振纹，1200米开始传1-2厘米粘钢折印结束3厘米左右 |  |  |  | 20600002 | 镍钝化卷半成品 | 0.254-SPCC |  | 10 | MO002315 | MO002315-003 | NDHJ001 | 预镀镍模板 | 1920 | 2024-08-03 | 2024-08-03 | 5 | 2024-08-11 09:08:40 | 2024-08-11 10:06:05 | 江苏九天光电科技有限公司 | 278130 | 张兴华 |  |  | 0.254 | 0 | 590 | 1 | DL002407004712 | 海金杜门：（0.254*590）平整后转东方分剪 | 1 | Z折印(来料横辊印，头尾挫划伤，小白斑点，色差条印，振纹，1200传1-2厘米开始粘钢折印结束3厘米左右) | 是 | 是 | 58 | 3
最终平整 | JG12240705531 | JG1224070553 | 九天850平整 | 合格 | 合格品 | 甲 | 刘勇 | 5512 | 5476 | 0.9935 | 10140 | 0.1 | 710 | 平整 |  | 20100028 | 轧硬 | 0.4*710-SPCC | 30210015 | 光亮卷 | 0.1-SPCC |  | 60 | MO002077 | MO002077-001-01 | GLJ003 | 光亮卷前处理 模板 | 12970 | 2024-07-26 | 2024-07-26 | 5 | 2024-08-11 07:47:32 | 2024-08-11 07:47:57 | 江苏九天光电科技有限公司 | 261432 | 刘勇 |  |  | 0.1 | 10170 | 710 | 1 | JG12240705531 |  | 1 |  | 是 | 是 | 7352 | 1
最终平整 | JG122407041012 | JG1224070410 | 九天850平整 | 合格 | 让步接收 | 甲 | 马晓飞 | 1255 | 1242 | 0.9896 | 2290 | 0.1 | 710 | 平整 |  | 20100028 | 轧硬 | 0.4*710-SPCC | 30210015 | 光亮卷 | 0.1-SPCC |  | 60 | MO001796 | MO001796-003-01-02 | GLJ003 | 光亮卷前处理 模板 | 13760 | 2024-07-19 | 2024-07-19 | 5 | 2024-08-11 05:39:59 | 2024-08-11 06:14:04 | 江苏九天光电科技有限公司 |  | 马晓飞 |  | 1 | 0.1 | 2290 | 710 | 1 | JG122407041012 |  | 1 |  | 是 | 是 | 3858 | 3
最终平整 | JG122407041011 | JG1224070410 | 九天850平整 | 合格 | 合格品 | 甲 | 马晓飞 | 5425 | 5370 | 0.9899 | 10150 | 0.1 | 710 | 平整 | 孔洞(1889-1910米传73毫米4个0.24-0.42平方毫米已夹纸 1901米传29毫米1个0.63平方毫米) | 20100028 | 轧硬 | 0.4*710-SPCC | 30210015 | 光亮卷 | 0.1-SPCC |  | 60 | MO001796 | MO001796-003-01-01 | GLJ003 | 光亮卷前处理 模板 | 13760 | 2024-07-19 | 2024-07-19 | 5 | 2024-08-11 05:39:59 | 2024-08-11 06:14:04 | 江苏九天光电科技有限公司 |  | 马晓飞 |  | 1 | 0.1 | 10150 | 710 | 1 | JG122407041011 |  | 1 | K孔洞(1889-1910米传73毫米4个0.24-0.42平方毫米已夹纸 1901米传29毫米1个0.63平方毫米) | 是 | 是 | 3858 | 3
最终平整 | JG12240705551 | JG1224070555 | 九天850平整 | 合格 | 合格品 | 甲 | 刘勇 | 5500 | 5440 | 0.9891 | 10030 | 0.1 | 710 | 平整 |  | 20100028 | 轧硬 | 0.4*710-SPCC | 30210015 | 光亮卷 | 0.1-SPCC |  | 60 | MO002077 | MO002077-003-01 | GLJ003 | 光亮卷前处理 模板 | 13270 | 2024-07-26 | 2024-07-26 | 5 | 2024-08-11 04:31:44 | 2024-08-11 04:32:11 | 江苏九天光电科技有限公司 | 261436 | 刘勇 |  |  | 0.1 | 10080 | 710 | 1 | JG12240705551 |  | 1 |  | 是 | 是 | 7575 | 3
最终平整 | JG122407055412 | JG1224070554 | 九天850平整 | 合格 | 合格品 | 甲 | 马晓飞 | 3815 | 3780 | 0.9908 | 7000 | 0.1 | 710 | 平整 |  | 20100028 | 轧硬 | 0.4*710-SPCC | 30210015 | 光亮卷 | 0.1-SPCC |  | 60 | MO002077 | MO002077-002-01-02 | GLJ003 | 光亮卷前处理 模板 | 12960 | 2024-07-26 | 2024-07-26 | 5 | 2024-08-11 03:12:04 | 2024-08-11 03:13:04 | 江苏九天光电科技有限公司 |  | 马晓飞 |  | 1 | 0.1 | 7000 | 710 | 1 | JG122407055412 |  | 1 |  | 是 | 是 | 4958 | 2
最终平整 | JG122407055411 | JG1224070554 | 九天850平整 | 合格 | 合格品 | 甲 | 马晓飞 | 1665 | 1650 | 0.991 | 3070 | 0.1 | 710 | 平整 |  | 20100028 | 轧硬 | 0.4*710-SPCC | 30210015 | 光亮卷 | 0.1-SPCC |  | 60 | MO002077 | MO002077-002-01-01 | GLJ003 | 光亮卷前处理 模板 | 12960 | 2024-07-26 | 2024-07-26 | 5 | 2024-08-11 03:12:04 | 2024-08-11 03:13:04 | 江苏九天光电科技有限公司 |  | 马晓飞 |  | 1 | 0.1 | 3070 | 710 | 1 | JG122407055411 |  | 1 |  | 是 | 是 | 4958 | 2
最终平整 | JG12240705601 | JG1224070560 | 九天850平整 | 合格 | 合格品 | 甲 | 刘勇 | 5500 | 5480 | 0.9964 | 10100 | 0.1 | 710 | 平整 |  | 20100028 | 轧硬 | 0.4*710-SPCC | 30210015 | 光亮卷 | 0.1-SPCC |  | 60 | MO002077 | MO002077-008-01 | GLJ003 | 光亮卷前处理 模板 | 13095 | 2024-07-26 | 2024-07-26 | 5 | 2024-08-11 01:54:15 | 2024-08-11 01:54:43 | 江苏九天光电科技有限公司 | 261445 | 刘勇 |  |  | 0.1 | 10050 | 710 | 1 | JG12240705601 |  | 1 |  | 是 | 是 | 5702 | 8
最终平整 | JG12240705591 | JG1224070559 | 九天850平整 | 合格 | 让步接收 | 乙 | 张兴华 | 5500 | 5430 | 0.9873 | 10130 | 0.1 | 710 | 平整 | 抗拉低/边中边 306/321/312 | 20100028 | 轧硬 | 0.4*710-SPCC | 30210015 | 光亮卷 | 0.1-SPCC |  | 60 | MO002077 | MO002077-007-01 | GLJ003 | 光亮卷前处理 模板 | 13100 | 2024-07-26 | 2024-07-26 | 5 | 2024-08-10 22:43:56 | 2024-08-10 23:42:43 | 江苏九天光电科技有限公司 | 261444 | 张兴华 |  |  | 0.1 | 10188 | 710 | 1 | JG12240705591 |  | 1 |  | 是 | 是 | 5417 | 7
最终平整 | JG122407055722 | JG1224070557 | 九天850平整 | 合格 | 合格品 | 乙 | 钱九龙 | 4380 | 4350 | 0.9932 | 8230 | 0.1 | 710 | 平整 |  | 20100028 | 轧硬 | 0.4*710-SPCC | 30210015 | 光亮卷 | 0.1-SPCC |  | 60 | MO002077 | MO002077-005-02-02 | GLJ003 | 光亮卷前处理 模板 | 13170 | 2024-07-26 | 2024-07-26 | 3 | 2024-08-10 21:09:41 | 2024-08-10 22:43:36 | 江苏九天光电科技有限公司 |  | 钱九龙 |  | 1 | 0.1 | 8230 | 710 | 1 | JG122407055722 |  | 1 |  | 是 | 是 | 3597 | 5
最终平整 | JG122407055721 | JG1224070557 | 九天850平整 | 合格 | 合格品 | 乙 | 钱九龙 | 3030 | 3010 | 0.9934 | 5700 | 0.1 | 710 | 平整 |  | 20100028 | 轧硬 | 0.4*710-SPCC | 30210015 | 光亮卷 | 0.1-SPCC |  | 60 | MO002077 | MO002077-005-02-01 | GLJ003 | 光亮卷前处理 模板 | 13170 | 2024-07-26 | 2024-07-26 | 3 | 2024-08-10 21:09:41 | 2024-08-10 22:43:36 | 江苏九天光电科技有限公司 |  | 钱九龙 |  | 1 | 0.1 | 5700 | 710 | 1 | JG122407055721 |  | 1 |  | 是 | 是 | 3597 | 5
最终平整 | JG12240704221 | JG1224070422 | 九天850平整 | 合格 | 合格品 | 乙 | 张兴华 | 6740 | 6700 | 0.9941 | 12620 | 0.1 | 710 | 平整 |  | 20100028 | 轧硬 | 0.4*710-SPCC | 30210015 | 光亮卷 | 0.1-SPCC |  | 60 | MO001796 | MO001796-005-01 | GLJ003 | 光亮卷前处理 模板 | 13720 | 2024-07-19 | 2024-07-19 | 5 | 2024-08-10 19:53:07 | 2024-08-10 21:09:20 | 江苏九天光电科技有限公司 | 249139 | 张兴华 |  |  | 0.1 | 12570 | 710 | 1 | JG12240704221 |  | 1 |  | 是 | 是 | 4966 | 5
最终平整 | JG12240705532 | JG1224070553 | 九天850平整 | 合格 | 合格品 | 乙 | 钱九龙 | 7220 | 7150 | 0.9903 | 13460 | 0.1 | 710 | 平整 |  | 20100028 | 轧硬 | 0.4*710-SPCC | 30210015 | 光亮卷 | 0.1-SPCC |  | 60 | MO002077 | MO002077-001-02 | GLJ003 | 光亮卷前处理 模板 | 12970 | 2024-07-26 | 2024-07-26 | 5 | 2024-08-10 18:20:21 | 2024-08-10 19:52:49 | 江苏九天光电科技有限公司 | 261432 | 钱九龙 |  |  | 0.1 | 13530 | 710 | 1 | JG12240705532 |  | 1 |  | 是 | 是 | 7352 | 1
最终平整 | JG12240703882 | JG1224070388 | 九天850平整 | 合格 | 让步接收 | 乙 | 张兴华 | 6670 | 6620 | 0.9925 | 12500 | 0.1 | 710 | 平整 | 内194米（夹纸）孔洞多作废带，下道剪下退平整。孔洞(163-194米标记不规则孔洞48个，249米传632毫米0.18,1163米传679毫米2个0.18/0.09平方毫米) | 20100028 | 轧硬 | 0.4*710-SPCC | 30210015 | 光亮卷 | 0.1-SPCC |  | 60 | MO002019 | MO002019-003-02 | GLJ003 | 光亮卷前处理 模板 | 13670 | 2024-07-24 | 2024-07-24 | 5 | 2024-08-10 16:49:24 | 2024-08-10 18:19:55 | 江苏九天光电科技有限公司 | 256789 | 张兴华 |  |  | 0.1 | 12520 | 710 | 1 | JG12240703882 |  | 1 | K孔洞(163-194米标记不规则孔洞48个，249米传632毫米0.18,1163米传679毫米2个0.18/0.09平方毫米) | 是 | 是 | 2774 | 3
最终平整 | 12248565102/922 | 12248565102/922 | 九天850平整 | 其他入库 | 报废品 | 甲 | 刘勇 | 1380 | 1196 | 0.8667 | 2080 | 0.125 | 610 | 平整 | 报废品。性能不合格（抗拉延伸402/20），厚薄公差（内圈实测0.112） |  |  |  | 30210004 | 光亮卷 | 0.125-SPCC |  | 60 | MO002279 | MO002279-007 | GLJ003 | 光亮卷前处理 模板 | 1390 | 2024-08-02 | 2024-08-02 | 5 | 2024-08-10 16:33:05 | 2024-08-10 16:33:21 | 江苏九天光电科技有限公司 | 275949 | 刘勇 |  |  | 0.125 | 2090 | 610 | 1 | 12248565102/922 |  | 1 |  | 是 | 是 | 2802 | 7
最终平整 | JL1122070080-22222 | JL1122070080-2222 | 九天850平整 | 其他入库 | 报废品 | 甲 | 马晓飞 | 990 | 840 | 0.8485 | 1460 | 0.125 | 610 | 平整 | 短带报废品（镍带改轧料）。来料粘钢严重无法平整产生短带。来料实际宽度603mm |  |  |  | 30210004 | 光亮卷 | 0.125-SPCC |  | 60 | MO002284 | MO002284-003 | GLJ003 | 光亮卷前处理 模板 | 1160 | 2024-08-02 | 2024-08-02 | 3 | 2024-08-10 13:37:16 | 2024-08-10 16:32:46 | 江苏九天光电科技有限公司 |  | 马晓飞 |  |  | 0.125 | 1725 | 610 | 1 | JL1122070080-2222 |  | 1 | K孔洞(383/385米传606毫米2个3.96/3.84平方毫米已夹纸),Q缺口(341-385米操作侧1除膜左右已夹纸) | 是 | 是 | 2983 | 3
最终平整 | DZJ230006 | DZJ230006 | 九天850平整 | 合格 | 让步接收 | 甲 | 马晓飞 | 980 | 940 | 0.9592 | 1970 | 0.125 | 505 | 平整 | 镍带改轧料 | 31310015 | 镍钝化卷 | 0.25-SPCC | 30210004 | 光亮卷 | 0.125-SPCC |  | 60 | MO002281 | MO002281-007 | GLJ003 | 光亮卷前处理 模板 | 1012 | 2024-08-02 | 2024-08-02 | 5 | 2024-08-10 15:22:56 | 2024-08-10 15:23:19 | 江苏九天光电科技有限公司 | 276072 | 马晓飞 |  |  | 0.125 | 2010 | 505 | 1 | DZJ230006 |  | 1 |  | 是 | 是 | 2804 | 7
最终平整 | DZJ230064 | DZJ230064 | 九天850平整 | 合格 | 让步接收 | 甲 | 刘勇 | 914 | 864 | 0.9453 | 1720 | 0.125 | 525 | 平整 | 镍带改轧料。孔洞(1288米传130毫米1个0.45平方毫米) | 31310027 | 镍钝化卷 | 0.68-SPCC | 30210004 | 光亮卷 | 0.125-SPCC |  | 60 | MO002281 | MO002281-008 | GLJ003 | 光亮卷前处理 模板 | 1118 | 2024-08-02 | 2024-08-02 | 5 | 2024-08-10 14:56:17 | 2024-08-10 14:57:13 | 江苏九天光电科技有限公司 | 276073 | 刘勇 |  |  | 0.125 | 1850 | 525 | 1 | DZJ230064 |  | 1 | K孔洞(1288米传130毫米1个0.45平方毫米) | 是 | 是 | 2804 | 8
最终平整 | DZJ230022 | DZJ230022 | 九天850平整 | 合格 | 让步接收 | 甲 | 马晓飞 | 1092 | 1092 | 1 | 1940 | 0.125 | 590 | 平整 | 镍带改轧料。孔洞(159米传83毫米1个0.21,393米传283毫米1个0.27,435米传264毫米1个0.18,1731米传211毫米1个0.21,1909米传80毫米2个0.12/0.09平方毫米) | 31310021 | 镍钝化卷 | 0.3-SPCC | 30210004 | 光亮卷 | 0.125-SPCC |  | 60 | MO002279 | MO002279-005 | GLJ003 | 光亮卷前处理 模板 | 1300 | 2024-08-02 | 2024-08-02 | 5 | 2024-08-10 14:29:15 | 2024-08-10 14:31:10 | 江苏九天光电科技有限公司 | 275947 | 马晓飞 |  |  | 0.125 | 2010 | 590 | 1 | DZJ230022 |  | 1 | K孔洞(159米传83毫米1个0.21,393米传283毫米1个0.27,435米传264毫米1个0.18,17311米传211毫米1个0.21,1909米传80毫米2个0.120.09平方毫米) | 是 | 是 | 2805 | 5
最终平整 | SYJ230023 | SYJ230023 | 九天850平整 | 合格 | 让步接收 | 甲 | 刘勇 | 1046 | 1012 | 0.9675 | 1790 | 0.125 | 598 | 平整 | 镍带改轧料 | 31310021 | 镍钝化卷 | 0.3-SPCC | 30210004 | 光亮卷 | 0.125-SPCC |  | 60 | MO002279 | MO002279-006 | GLJ003 | 光亮卷前处理 模板 | 1175 | 2024-08-02 | 2024-08-02 | 5 | 2024-08-10 13:54:07 | 2024-08-10 13:59:09 | 江苏九天光电科技有限公司 | 275948 | 刘勇 |  |  | 0.125 | 1820 | 598 | 1 | SYJ230023 |  | 1 |  | 是 | 是 | 2808 | 6
最终平整 | DZJ230021 | DZJ230021 | 九天850平整 | 其他入库 | 报废品 | 甲 | 刘勇 | 1060 | 1000 | 0.9434 | 1730 | 0.125 | 610 | 平整 | 报废品（镍带改轧料）。孔洞(34米传20毫米1个0.12,82-85米传562毫米3个0.12平方毫米已夹纸 196-280米传543-606毫米70个0.03-0.3平方毫米已夹纸),粘钢折印(整卷) |  |  |  | 30210004 | 光亮卷 | 0.125-SPCC |  | 60 | MO002279 | MO002279-004 | GLJ003 | 光亮卷前处理 模板 | 1074 | 2024-08-02 | 2024-08-02 | 5 | 2024-08-10 10:59:13 | 2024-08-10 11:01:15 | 江苏九天光电科技有限公司 | 275946 | 刘勇 |  |  | 0.125 | 1790 | 610 | 1 | DZJ230021 |  | 1 | K孔洞(34米传20毫米1个0.12,82-85米传562毫米3个0.12平方毫米已夹纸 196-280米传543-606毫米70个0.03-0.3平方毫米已夹纸),Z折印(整卷) | 是 | 是 | 2804 | 4
最终平整 | JL0022100049-11 | JL0022100049-11 | 九天850平整 | 合格 | 让步接收 | 甲 | 马晓飞 | 1350 | 1320 | 0.9778 | 2290 | 0.125 | 610 | 平整 | 镍带改轧料。粘钢折印(尾部500米左右操作侧44CM左右) | 31310021 | 镍钝化卷 | 0.3-SPCC | 30210004 | 光亮卷 | 0.125-SPCC |  | 60 | MO002279 | MO002279-002 | GLJ003 | 光亮卷前处理 模板 | 1385 | 2024-08-02 | 2024-08-02 | 5 | 2024-08-10 10:33:28 | 2024-08-10 10:34:25 | 江苏九天光电科技有限公司 | 275942 | 马晓飞 |  |  | 0.125 | 2320 | 610 | 1 | JL0022100049-11 |  | 1 | Z折印(尾部500米左右操作侧44CM左右有粘钢折印) | 是 | 是 | 2803 | 2
最终平整 | JL0023090093-111 | JL0023090093-11 | 九天850平整 | 合格 | 让步接收 | 甲 | 刘勇 | 1298 | 1272 | 0.98 | 2170 | 0.125 | 610 | 平整 | 镍带改轧料。孔洞（624米传599毫米1个0.15平方毫米），粘钢折印（尾800米左右操6cm左右） | 31310013 | 镍钝化卷 | 0.254-SPCC | 30210004 | 光亮卷 | 0.125-SPCC |  | 60 | MO002279 | MO002279-001-01 | GLJ003 | 光亮卷前处理 模板 | 1560 | 2024-08-02 | 2024-08-02 | 5 | 2024-08-10 09:58:21 | 2024-08-10 10:33:11 | 江苏九天光电科技有限公司 |  | 刘勇 |  | 1 | 0.125 | 2170 | 610 | 1 | JL0023090093-111 |  | 1 |  | 是 | 是 | 1462 | 1
最终平整 | JL0022110028-11 | JL0022110028-11 | 九天850平整 | 合格 | 合格品 | 甲 | 马晓飞 | 1912 | 1862 | 0.9738 | 3170 | 0.125 | 610 | 平整 | 镍带改轧料 | 31310021 | 镍钝化卷 | 0.3-SPCC | 30210004 | 光亮卷 | 0.125-SPCC |  | 60 | MO002279 | MO002279-003 | GLJ003 | 光亮卷前处理 模板 | 1965 | 2024-08-02 | 2024-08-02 | 5 | 2024-08-10 09:55:38 | 2024-08-10 09:56:02 | 江苏九天光电科技有限公司 | 275945 | 马晓飞 |  |  | 0.125 | 3270 | 610 | 1 | JL0022110028-11 |  | 1 |  | 是 | 是 | 2833 | 3