## sheet1
工序名称 | 新卷号 | 批号 | 机组名称 | 工序状态 | 检验结果 | 班组 | 参与人 | 来料重量 | 出料重量 | 成材率 | 出料长度 | 出料厚度 | 出料宽度 | 工序要求 | 备注 | 来料编码 | 来料名称 | 来料规格 | 产品编码 | 产品名称 | 产品规格 | 膜名称 | 排序 | 主计划号 | 子计划号 | 工序流程编码 | 工序流程名称 | 工单需求 | 计划开始时间 | 计划结束时间 | 工单状态 | 开始时间 | 产出时间 | 组织名称 | 卷号ID | 操作工人 | 报工人 | 检验 | 来料厚度 | 来料长度 | 来料宽度 | 是否分卷 | 原卷号 | 工单要求 | 是否成品 | 不良现象 | 是否入库 | 入库审核 | 生产工时 | 工单行号
最终冷轧 | JG1224080008 | JG1224080008 | 东方850轧机 | 合格 | 合格品 | 甲 | 吴宏林 | 13475 | 13445 | 0.9978 | 24822 | 0.1 | 710 | 850轧机普光辊(Ra0.4-0.6μm)轧制0.1mm(0.4-0.25-0.15-0.115-0.1) |  | 20100028 | 轧硬 | 0.4*710-SPCC | 30210015 | 光亮卷 | 0.1-SPCC |  | 30 | MO002264 | MO002264-004 | GLJ002 | 东方光亮卷前处理（0.4轧0.1mm) | 13490 | 2024-08-02 | 2024-08-16 | 3 | 2024-08-19 11:06:49 | 2024-08-19 13:32:16 | 江苏东方九天新能源材料有限公司 | 275356 | 吴宏林 |  |  | 0.4 | 6100 | 710 | 1 | JG1224080008 | 轧0.1，米数控制在24600-24700米；脱脂平均分包 |  |  | 否 | 否 |  | 4
最终冷轧 | JG1224080210 | JG1224080210 | 东方850轧机 | 合格 | 合格品 | 甲 | 蔡迎虎 | 13855 | 13820 | 0.9975 | 23980 | 0.1 | 760 | 850轧机普光辊(Ra0.4-0.6μm)轧制0.1mm(0.4-0.25-0.15-0.115-0.1)厚度控制在0.097-0.102，米数控制在23100-23200米不低于23100米 |  | 20100142 | 轧硬 | 0.4*760-SPCC | 30210015 | 光亮卷 | 0.1-SPCC |  | 30 | MO002579 | MO002579-008 | GLJ002 | 东方光亮卷前处理（0.4轧0.1mm) | 13885 | 2024-08-12 | 2024-08-12 | 3 | 2024-08-19 08:25:50 | 2024-08-19 10:54:10 | 江苏东方九天新能源材料有限公司 | 288000 | 蔡迎虎 |  |  | 0.4 | 5870 | 760 | 1 | JG1224080210 |  |  |  | 否 | 否 |  | 8
最终冷轧 | JG1224080152 | JG1224080152 | 东方850轧机 | 合格 | 合格品 | 乙 | 杨海鹏 | 14140 | 14060 | 0.9943 | 23810 | 0.1 | 760 | 850轧机普光辊(Ra0.4-0.6μm)轧制0.1mm(0.4-0.25-0.15-0.115-0.1)，厚度控制在0.097-0.102，米数控制在23500-23600米不低于23500米 |  | 20100142 | 轧硬 | 0.4*760-SPCC | 30210015 | 光亮卷 | 0.1-SPCC |  | 30 | MO002577 | MO002577-008 | GLJ002 | 东方光亮卷前处理（0.4轧0.1mm) | 14160 | 2024-08-12 | 2024-08-12 | 3 | 2024-08-19 07:51:32 | 2024-08-19 07:53:28 | 江苏东方九天新能源材料有限公司 | 287988 | 肖勋民 |  |  | 0.4 | 6050 | 760 | 1 | JG1224080152 |  |  |  | 否 | 否 |  | 8
最终冷轧 | JG1224080124 | JG1224080124 | 东方850轧机 | 合格 | 合格品 | 乙 | 肖勋民 | 14200 | 14150 | 0.9965 | 24540 | 0.1 | 760 | 850轧机普光辊(Ra0.4-0.6μm)轧制0.1mm(0.4-0.25-0.15-0.115-0.1) |  | 20100142 | 轧硬 | 0.4*760-SPCC | 30210015 | 光亮卷 | 0.1-SPCC |  | 30 | MO002456 | MO002456-008 | GLJ002 | 东方光亮卷前处理（0.4轧0.1mm) | 14230 | 2024-08-08 | 2024-08-22 | 3 | 2024-08-19 03:03:46 | 2024-08-19 03:10:33 | 江苏东方九天新能源材料有限公司 | 283525 | 肖勋民 |  |  | 0.4 | 6010 | 760 | 1 | JG1224080124 | 轧0.1，米数控制在24300-24400米，脱脂平均分包 |  |  | 否 | 否 |  | 8
最终冷轧 | JG1224080114 | JG1224080114 | 东方850轧机 | 合格 | 合格品 | 甲 | 杨海鹏 | 14170 | 14120 | 0.9965 | 24359 | 0.1 | 760 | 850轧机普光辊(Ra0.4-0.6μm)轧制0.1mm(0.4-0.25-0.15-0.115-0.1)厚度控制在0.095-0.1，米数控制在24500-24600米不低于24500米 |  | 20100142 | 轧硬 | 0.4*760-SPCC | 30210015 | 光亮卷 | 0.1-SPCC |  | 30 | MO002535 | MO002535-002 | GLJ002 | 东方光亮卷前处理（0.4轧0.1mm) | 14200 | 2024-08-10 | 2024-08-10 | 3 | 2024-08-18 22:49:59 | 2024-08-18 23:59:44 | 江苏东方九天新能源材料有限公司 | 286140 | 吴宏林 |  |  | 0.4 | 6000 | 760 | 1 | JG1224080114 |  |  |  | 否 | 否 |  | 2
最终冷轧 | JG1224070709 | JG1224070709 | 东方850轧机 | 合格 | 合格品 | 甲 | 吴宏林 | 14120 | 14070 | 0.9965 | 24354 | 0.1 | 760 | 850轧机普光辊(Ra0.4-0.6μm)轧制0.1mm(0.4-0.25-0.15-0.115-0.1) |  | 20100142 | 轧硬 | 0.4*760-SPCC | 30210015 | 光亮卷 | 0.1-SPCC |  | 30 | MO002390 | MO002390-001 | GLJ002 | 东方光亮卷前处理（0.4轧0.1mm) | 14135 | 2024-08-06 | 2024-08-21 | 3 | 2024-08-18 20:33:35 | 2024-08-18 20:34:20 | 江苏东方九天新能源材料有限公司 | 281459 | 吴宏林 |  |  | 0.4 | 5990 | 760 | 1 | JG1224070709 | 轧0.1，米数控制在23800-23900米，脱脂分一包10500米。 |  |  | 否 | 否 |  | 1
最终冷轧 | JG1224080123 | JG1224080123 | 东方850轧机 | 合格 | 合格品 | 甲 | 蔡迎虎 | 14170 | 14140 | 0.9979 | 24600 | 0.1 | 760 | 850轧机普光辊(Ra0.4-0.6μm)轧制0.1mm(0.4-0.25-0.15-0.115-0.1) |  | 20100142 | 轧硬 | 0.4*760-SPCC | 30210015 | 光亮卷 | 0.1-SPCC |  | 30 | MO002456 | MO002456-007 | GLJ002 | 东方光亮卷前处理（0.4轧0.1mm) | 14225 | 2024-08-08 | 2024-08-22 | 3 | 2024-08-18 17:37:11 | 2024-08-18 17:37:48 | 江苏东方九天新能源材料有限公司 | 283524 | 蔡迎虎 |  |  | 0.4 | 6015 | 760 | 1 | JG1224080123 | 轧0.1，米数控制在24300-24400米，脱脂平均分包 |  |  | 否 | 否 |  | 7
最终冷轧 | JG1224080113 | JG1224080113 | 东方850轧机 | 合格 | 合格品 | 甲 | 吴宏林 | 14160 | 14060 | 0.9929 | 24450 | 0.1 | 760 | 850轧机普光辊(Ra0.4-0.6μm)轧制0.1mm(0.4-0.25-0.15-0.115-0.1)厚度控制在0.095-0.1，米数控制在24500-24600米不低于24500米 |  | 20100142 | 轧硬 | 0.4*760-SPCC | 30210015 | 光亮卷 | 0.1-SPCC |  | 30 | MO002535 | MO002535-001 | GLJ002 | 东方光亮卷前处理（0.4轧0.1mm) | 14210 | 2024-08-10 | 2024-08-10 | 3 | 2024-08-18 12:48:14 | 2024-08-18 14:51:55 | 江苏东方九天新能源材料有限公司 | 286139 | 吴宏林 |  |  | 0.4 | 6010 | 760 | 1 | JG1224080113 |  |  |  | 否 | 否 |  | 1
最终冷轧 | JG1224080128 | JG1224080128 | 东方850轧机 | 合格 | 合格品 | 甲 | 蔡迎虎 | 14215 | 14180 | 0.9975 | 24500 | 0.1 | 760 | 850轧机普光辊(Ra0.4-0.6μm)轧制0.1mm(0.4-0.25-0.15-0.115-0.1) 厚度控制在0.095-0.1之间，米数控制在24600-24700米不低于24600米 |  | 20100142 | 轧硬 | 0.4*760-SPCC | 30210015 | 光亮卷 | 0.1-SPCC |  | 30 | MO002576 | MO002576-002 | GLJ002 | 东方光亮卷前处理（0.4轧0.1mm) | 14235 | 2024-08-12 | 2024-08-12 | 3 | 2024-08-18 12:17:56 | 2024-08-18 12:23:55 | 江苏东方九天新能源材料有限公司 | 287970 | 蔡迎虎 |  |  | 0.4 | 6010 | 760 | 1 | JG1224080128 |  |  |  | 否 | 否 |  | 2
最终冷轧 | JG1224080122 | JG1224080122 | 东方850轧机 | 合格 | 合格品 | 甲 | 吴宏林 | 14215 | 14000 | 0.9849 | 23515 | 0.1 | 760 | 850轧机普光辊(Ra0.4-0.6μm)轧制0.1mm(0.4-0.25-0.15-0.115-0.1) |  | 20100142 | 轧硬 | 0.4*760-SPCC | 30210015 | 光亮卷 | 0.1-SPCC |  | 30 | MO002456 | MO002456-006 | GLJ002 | 东方光亮卷前处理（0.4轧0.1mm) | 14240 | 2024-08-08 | 2024-08-22 | 3 | 2024-08-18 05:34:29 | 2024-08-18 09:29:39 | 江苏东方九天新能源材料有限公司 | 283523 | 吴宏林 |  |  | 0.4 | 6020 | 760 | 1 | JG1224080122 | 轧0.1，米数控制在24300-24400米，脱脂平均分包 |  |  | 否 | 否 |  | 6
最终冷轧 | JG1224080121 | JG1224080121 | 东方850轧机 | 合格 | 合格品 | 甲 | 吴宏林 | 14230 | 14050 | 0.9874 | 23774 | 0.1 | 760 | 850轧机普光辊(Ra0.4-0.6μm)轧制0.1mm(0.4-0.25-0.15-0.115-0.1) |  | 20100142 | 轧硬 | 0.4*760-SPCC | 30210015 | 光亮卷 | 0.1-SPCC |  | 30 | MO002456 | MO002456-005 | GLJ002 | 东方光亮卷前处理（0.4轧0.1mm) | 14240 | 2024-08-08 | 2024-08-22 | 3 | 2024-08-18 02:17:04 | 2024-08-18 05:34:07 | 江苏东方九天新能源材料有限公司 | 283522 | 吴宏林 |  |  | 0.4 | 6020 | 760 | 1 | JG1224080121 | 轧0.1，米数控制在24300-24400米，脱脂平均分包 |  |  | 否 | 否 |  | 5
最终冷轧 | JG1224080108 | JG1224080108 | 东方850轧机 | 合格 | 合格品 | 甲 | 吴宏林 | 14175 | 14140 | 0.9975 | 24500 | 0.1 | 760 | 850轧机普光辊(Ra0.4-0.6μm)轧制0.1mm(0.4-0.25-0.15-0.115-0.1) |  | 20100142 | 轧硬 | 0.4*760-SPCC | 30210015 | 光亮卷 | 0.1-SPCC |  | 30 | MO002456 | MO002456-002 | GLJ002 | 东方光亮卷前处理（0.4轧0.1mm) | 14200 | 2024-08-08 | 2024-08-22 | 3 | 2024-08-17 23:18:19 | 2024-08-18 02:16:43 | 江苏东方九天新能源材料有限公司 | 283519 | 吴宏林 |  |  | 0.4 | 6000 | 760 | 1 | JG1224080108 | 轧0.1，米数控制在24300-24400米，脱脂平均分包 |  |  | 否 | 否 |  | 2
最终冷轧 | JG1224080111 | JG1224080111 | 东方850轧机 | 合格 | 合格品 | 甲 | 吴宏林 | 14195 | 14160 | 0.9975 | 24670 | 0.1 | 760 | 850轧机普光辊(Ra0.4-0.6μm)轧制0.1mm(0.4-0.25-0.15-0.115-0.1) |  | 20100142 | 轧硬 | 0.4*760-SPCC | 30210015 | 光亮卷 | 0.1-SPCC |  | 30 | MO002456 | MO002456-003 | GLJ002 | 东方光亮卷前处理（0.4轧0.1mm) | 14230 | 2024-08-08 | 2024-08-22 | 3 | 2024-08-17 23:17:30 | 2024-08-17 23:18:00 | 江苏东方九天新能源材料有限公司 | 283520 | 吴宏林 |  |  | 0.4 | 6020 | 760 | 1 | JG1224080111 | 轧0.1，米数控制在24300-24400米，脱脂平均分包 |  |  | 否 | 否 |  | 3
最终冷轧 | JG1224080144 | JG1224080144 | 东方850轧机 | 合格 | 合格品 | 乙 | 肖勋民 | 13900 | 13860 | 0.9971 | 24016 | 0.1 | 760 | 850轧机普光辊(Ra0.4-0.6μm)轧制0.1mm(0.4-0.25-0.15-0.115-0.1)厚度控制在0.097-0.102，米数控制在23100-23200米不低于23100米 |  | 20100142 | 轧硬 | 0.4*760-SPCC | 30210015 | 光亮卷 | 0.1-SPCC |  | 30 | MO002579 | MO002579-002 | GLJ002 | 东方光亮卷前处理（0.4轧0.1mm) | 13930 | 2024-08-12 | 2024-08-12 | 3 | 2024-08-17 20:41:25 | 2024-08-17 20:47:04 | 江苏东方九天新能源材料有限公司 | 287994 | 肖勋民 |  |  | 0.4 | 5900 | 760 | 1 | JG1224080144 |  |  |  | 否 | 否 |  | 2
最终冷轧 | JG1224070710 | JG1224070710 | 东方850轧机 | 合格 | 合格品 | 乙 | 杨海鹏 | 14115 | 14060 | 0.9961 | 24181 | 0.1 | 760 | 850轧机普光辊(Ra0.4-0.6μm)轧制0.1mm(0.4-0.25-0.15-0.115-0.1) |  | 20100142 | 轧硬 | 0.4*760-SPCC | 30210015 | 光亮卷 | 0.1-SPCC |  | 30 | MO002390 | MO002390-002 | GLJ002 | 东方光亮卷前处理（0.4轧0.1mm) | 14130 | 2024-08-06 | 2024-08-21 | 3 | 2024-08-17 14:09:15 | 2024-08-17 17:23:50 | 江苏东方九天新能源材料有限公司 | 281460 | 肖勋民 |  |  | 0.4 | 5900 | 760 | 1 | JG1224070710 | 轧0.1，米数控制在23800-23900米，脱脂分一包10500米。 |  |  | 否 | 否 |  | 2
最终冷轧 | JG1224080112 | JG1224080112 | 东方850轧机 | 合格 | 合格品 | 乙 | 肖勋民 | 14210 | 14170 | 0.9972 | 24550 | 0.1 | 760 | 850轧机普光辊(Ra0.4-0.6μm)轧制0.1mm(0.4-0.25-0.15-0.115-0.1) |  | 20100142 | 轧硬 | 0.4*760-SPCC | 30210015 | 光亮卷 | 0.1-SPCC |  | 30 | MO002456 | MO002456-004 | GLJ002 | 东方光亮卷前处理（0.4轧0.1mm) | 14215 | 2024-08-08 | 2024-08-22 | 3 | 2024-08-17 12:53:36 | 2024-08-17 12:57:57 | 江苏东方九天新能源材料有限公司 | 283521 | 肖勋民 |  |  | 0.4 | 6010 | 760 | 1 | JG1224080112 | 轧0.1，米数控制在24300-24400米，脱脂平均分包 |  |  | 否 | 否 |  | 4
最终冷轧 | JG1224080107 | JG1224080107 | 东方850轧机 | 合格 | 合格品 | 乙 | 肖勋民 | 14190 | 13860 | 0.9767 | 23312 | 0.1 | 760 | 850轧机普光辊(Ra0.4-0.6μm)轧制0.1mm(0.4-0.25-0.15-0.115-0.1) |  | 20100142 | 轧硬 | 0.4*760-SPCC | 30210015 | 光亮卷 | 0.1-SPCC |  | 30 | MO002456 | MO002456-001 | GLJ002 | 东方光亮卷前处理（0.4轧0.1mm) | 14215 | 2024-08-08 | 2024-08-22 | 3 | 2024-08-17 09:34:58 | 2024-08-17 09:35:43 | 江苏东方九天新能源材料有限公司 | 283518 | 肖勋民 |  |  | 0.4 | 6000 | 760 | 1 | JG1224080107 | 轧0.1，米数控制在24300-24400米，脱脂平均分包 |  |  | 否 | 否 |  | 1
最终冷轧 | JG1224080110 | JG1224080110 | 东方850轧机 | 合格 | 合格品 | 甲 | 吴宏林 | 13940 | 13700 | 0.9828 | 23700 | 0.1 | 760 | 850轧机普光辊(Ra0.4-0.6μm)轧制0.1mm(0.4-0.25-0.15-0.115-0.1) |  | 20100142 | 轧硬 | 0.4*760-SPCC | 30210015 | 光亮卷 | 0.1-SPCC |  | 30 | MO002457 | MO002457-002 | GLJ002 | 东方光亮卷前处理（0.4轧0.1mm) | 13965 | 2024-08-08 | 2024-08-22 | 3 | 2024-08-17 01:27:42 | 2024-08-17 05:19:31 | 江苏东方九天新能源材料有限公司 | 283527 | 吴宏林 |  |  | 0.4 | 5920 | 760 | 1 | JG1224080110 | 轧0.1，米数控制在23700-23800米，脱脂分一包10500米 |  |  | 否 | 否 |  | 2
最终冷轧 | JG1224080153 | JG1224080153 | 东方850轧机 | 合格 | 合格品 | 甲 | 蔡迎虎 | 14105 | 13890 | 0.9848 | 23500 | 0.1 | 760 | 850轧机普光辊(Ra0.4-0.6μm)轧制0.1mm(0.4-0.25-0.15-0.115-0.1) 厚度控制在0.097-0.102米数控制在23500-23600米，不低于23500米，不高于23700米 |  | 20100142 | 轧硬 | 0.4*760-SPCC | 30210015 | 光亮卷 | 0.1-SPCC |  | 30 | MO002529 | MO002529-001 | GLJ002 | 东方光亮卷前处理（0.4轧0.1mm) | 14160 | 2024-08-10 | 2024-08-10 | 3 | 2024-08-17 01:26:21 | 2024-08-17 01:27:04 | 江苏东方九天新能源材料有限公司 | 286091 | 蔡迎虎 |  |  | 0.4 | 6025 | 760 | 1 | JG1224080153 |  |  |  | 否 | 否 |  | 1
最终冷轧 | JG1224080154 | JG1224080154 | 东方850轧机 | 合格 | 合格品 | 乙 | 杨海鹏 | 14150 | 14100 | 0.9965 | 24025 | 0.1 | 760 | 850轧机普光辊(Ra0.4-0.6μm)轧制0.1mm(0.4-0.25-0.15-0.115-0.1) 厚度控制在0.097-0.102米数控制在23500-23600米，不低于23500米，不高于23700米 |  | 20100142 | 轧硬 | 0.4*760-SPCC | 30210015 | 光亮卷 | 0.1-SPCC |  | 30 | MO002529 | MO002529-002 | GLJ002 | 东方光亮卷前处理（0.4轧0.1mm) | 14190 | 2024-08-10 | 2024-08-10 | 3 | 2024-08-16 14:46:46 | 2024-08-16 18:38:59 | 江苏东方九天新能源材料有限公司 | 286092 | 杨海鹏 |  |  | 0.4 | 6020 | 760 | 1 | JG1224080154 |  |  |  | 否 | 否 |  | 2
最终冷轧 | JG1224080156 | JG1224080156 | 东方850轧机 | 合格 | 合格品 | 乙 | 肖勋民 | 14060 | 13240 | 0.9417 | 22700 | 0.1 | 760 | 850轧机普光辊(Ra0.4-0.6μm)轧制0.1mm(0.4-0.25-0.15-0.115-0.1) 厚度控制在0.097-0.102米数控制在23500-23600米，不低于23500米，不高于23700米 |  | 20100142 | 轧硬 | 0.4*760-SPCC | 30210015 | 光亮卷 | 0.1-SPCC |  | 30 | MO002529 | MO002529-004 | GLJ002 | 东方光亮卷前处理（0.4轧0.1mm) | 14110 | 2024-08-10 | 2024-08-10 | 3 | 2024-08-16 11:28:36 | 2024-08-16 11:29:12 | 江苏东方九天新能源材料有限公司 | 286094 | 肖勋民 |  |  | 0.4 | 6000 | 760 | 1 | JG1224080156 |  |  |  | 否 | 否 |  | 4
最终冷轧 | JG1224080155 | JG1224080155 | 东方850轧机 | 合格 | 合格品 | 甲 | 吴宏林 | 14060 | 13900 | 0.9886 | 24027 | 0.1 | 760 | 850轧机普光辊(Ra0.4-0.6μm)轧制0.1mm(0.4-0.25-0.15-0.115-0.1) 厚度控制在0.097-0.102米数控制在23500-23600米，不低于23500米，不高于23700米 |  | 20100142 | 轧硬 | 0.4*760-SPCC | 30210015 | 光亮卷 | 0.1-SPCC |  | 30 | MO002529 | MO002529-003 | GLJ002 | 东方光亮卷前处理（0.4轧0.1mm) | 14110 | 2024-08-10 | 2024-08-10 | 3 | 2024-08-16 07:07:35 | 2024-08-16 07:23:10 | 江苏东方九天新能源材料有限公司 | 286093 | 吴宏林 |  |  | 0.4 | 6000 | 760 | 1 | JG1224080155 |  |  |  | 否 | 否 |  | 3
最终冷轧 | JG12240703402 | JG12240703402 | 东方850轧机 | 合格 | 合格品 | 甲 | 蔡迎虎 | 8575 | 8540 | 0.9959 | 14825 | 0.1 | 760 | 850轧机普光辊(Ra0.4-0.6μm)轧制0.1mm(0.4-0.25-0.15-0.115-0.1) |  | 20500021 | 光亮卷半成品 | 0.4-SPCC | 30210015 | 光亮卷 | 0.1-SPCC |  | 30 | MO002447 | MO002447-001 | GLJ002 | 东方光亮卷前处理（0.4轧0.1mm) | 8575 | 2024-08-07 | 2024-08-17 | 3 | 2024-08-16 02:42:35 | 2024-08-16 02:46:28 | 江苏东方九天新能源材料有限公司 | 261527 | 蔡迎虎 |  |  | 0.4 | 3640 | 760 | 1 | JG12240703402 | 已退火，轧0.1，米数控制在14400-14500米 |  |  | 否 | 否 |  | 1
最终冷轧 | JG12240703412 | JG12240703412 | 东方850轧机 | 合格 | 合格品 | 甲 | 吴宏林 | 8585 | 8530 | 0.9936 | 14584 | 0.1 | 760 | 850轧机普光辊(Ra0.4-0.6μm)轧制0.1mm(0.4-0.25-0.15-0.115-0.1) |  | 20500021 | 光亮卷半成品 | 0.4-SPCC | 30210015 | 光亮卷 | 0.1-SPCC |  | 30 | MO002218 | MO002218-002 | GLJ002 | 东方光亮卷前处理（0.4轧0.1mm) | 8585 | 2024-07-30 | 2024-08-10 | 3 | 2024-08-15 23:36:46 | 2024-08-15 23:37:35 | 江苏东方九天新能源材料有限公司 | 261524 | 吴宏林 |  |  | 0.4 | 3640 | 760 | 1 | JG12240703412 | 已退火，轧0.1，米数控制在14400-14500米 |  |  | 否 | 否 |  | 2
最终冷轧 | JG12240707011 | JG1224070701 | 东方850轧机 | 合格 | 合格品 | 乙 | 肖勋民,杨海鹏 | 9767 | 9740 | 0.9972 | 16680 | 0.1 | 760 | 850轧机普光辊(Ra0.4-0.6μm)轧制0.1mm(0.4-0.25-0.15-0.115-0.1) |  | 20100142 | 轧硬 | 0.4*760-SPCC | 30210015 | 光亮卷 | 0.1-SPCC |  | 30 | MO002242 | MO002242-006-01 | GLJ002 | 东方光亮卷前处理（0.4轧0.1mm) | 14240 | 2024-08-01 | 2024-08-15 | 3 | 2024-08-15 11:36:39 | 2024-08-15 11:39:27 | 江苏东方九天新能源材料有限公司 |  | 杨海鹏 |  | 1 | 0.1 | 16680 | 760 | 1 | JG12240707011 | 轧0.1，米数控制在24400-24500米；脱脂平均分包 | [5 empty] | 6
最终冷轧 | JG12240707012 | JG1224070701 | 东方850轧机 | 返工 | 返工 | 乙 | 肖勋民,杨海鹏 | 4453 | 4440 | 0.9971 | 5950 | 0.125 | 760 | 850轧机普光辊(Ra0.4-0.6μm)轧制0.1mm(0.4-0.25-0.15-0.115-0.1) |  |  |  |  | 30210015 | 光亮卷 | 0.1-SPCC |  | 30 | MO002242 | MO002242-006-02 | GLJ002 | 东方光亮卷前处理（0.4轧0.1mm) | 14240 | 2024-08-01 | 2024-08-15 | 3 | 2024-08-15 11:36:39 | 2024-08-15 11:39:27 | 江苏东方九天新能源材料有限公司 |  | 杨海鹏 |  | 1 | 0.125 | 5950 | 760 | 1 | JG12240707012 | 轧0.1，米数控制在24400-24500米；脱脂平均分包 | [5 empty] | 6
一次冷轧 | DU5124080005 | DU5124080005 | 东方850轧机 | 合格 | 合格品 | 甲 | 蔡迎虎 | 7675 | 7500 | 0.9772 | 850 | 1.8 | 625 | 江南汇嘉65Mn：详细工艺见工艺规范，2.0热卷，850轧机普光辊Ra0.4-0.6μm冷轧至1.8mm（2.0-1.9-1.8）单位收卷张力8.3kg/mm2,转退火 |  | 11050001 | 优钢原料 | 2.0-65Mn | 31110003 | 优钢卷 | 0.4-65Mn |  | 10 | MO002671 | MO002671-001 | YG001 | 优钢前处理模板 | 7675 | 2024-08-14 | 2024-09-02 | 3 | 2024-08-15 07:50:57 | 2024-08-15 08:24:01 | 江苏东方九天新能源材料有限公司 | 290915 | 蔡迎虎 |  |  | 2 | 0 | 625 | 1 | DU5124080005 | 江南汇嘉（0.4*625）厚度+0/-0.02mmMM，HV270-310,粗糙度≤0.3μM |  |  | 否 | 否 |  | 1
一次冷轧 | DU65240800022 | DU6524080002 | 东方850轧机 | 合格 | 合格品 | 甲 | 吴宏林 | 2821 | 2750 | 0.9748 | 380 | 1.54 | 625 | 南通光阳SK85：详细工艺见工艺规范（850轧机只轧2.5吨，剩下的退库开坯至1.8生产0.73），2.5热卷，850轧机普光辊Ra0.4-0.6μm冷轧至1.54mm（2.5-2.4-2.2-2.05-1.9-1.8-1.7-1.6-1.54）厚度公差：1.535-1.540mm，单位收卷张力8.3kg/mm2。转退火 |  | 11050005 | 优钢原料 | 2.5-SK85 | 31110032 | 优钢卷 | 1.06-SK85 |  | 10 | MO002669 | MO002669-001-02 | YG001 | 优钢前处理模板 | 10000 | 2024-08-14 | 2024-09-02 | 3 | 2024-08-15 08:17:42 | 2024-08-15 08:22:45 | 江苏东方九天新能源材料有限公司 |  | 吴宏林 |  | 1 | 1.54 | 380 | 625 | 1 | DU65240800022 | 南通光阳（1.06*625）厚度+0.005/-0.01MM，HV230-250,粗糙度小于0.1μM；然后850轧机只轧2.5吨，剩下的退库重新下0.73的生产工艺 |  |  |  |  | 15 | 1
一次冷轧 | DU65240800021 | DU6524080002 | 东方850轧机 | 其他入库 | 半成品退库 | 甲 | 吴宏林 | 7179 | 7000 | 0.9751 | 790 | 1.8 | 625 | 南通光阳SK85：详细工艺见工艺规范（850轧机只轧2.5吨，剩下的退库开坯至1.8生产0.73），2.5热卷，850轧机普光辊Ra0.4-0.6μm冷轧至1.54mm（2.5-2.4-2.2-2.05-1.9-1.8-1.7-1.6-1.54）厚度公差：1.535-1.540mm，单位收卷张力8.3kg/mm2。转退火 |  | 20300021 | 优钢半成品 | 1.8-SK85 | 20300021 | 优钢半成品 | 1.8-SK85 |  | 10 | MO002669 | MO002669-001-01 | YG001 | 优钢前处理模板 | 10000 | 2024-08-14 | 2024-09-02 | 3 | 2024-08-15 08:17:42 | 2024-08-15 08:22:45 | 江苏东方九天新能源材料有限公司 |  | 吴宏林 |  | 1 | 1.8 | 790 | 625 | 1 | DU65240800021 | 南通光阳（1.06*625）厚度+0.005/-0.01MM，HV230-250,粗糙度小于0.1μM；然后850轧机只轧2.5吨，剩下的退库重新下0.73的生产工艺 | 1 |  | 是 | 是 | 15 | 1
一次冷轧 | DU5124080006 | DU5124080006 | 东方850轧机 | 合格 | 合格品 | 甲 | 吴宏林 | 7685 | 7500 | 0.9759 | 840 | 1.8 | 625 | 江南汇嘉65Mn：详细工艺见工艺规范，2.0热卷，850轧机普光辊Ra0.4-0.6μm冷轧至1.8mm（2.0-1.9-1.8）单位收卷张力8.3kg/mm2,转退火 |  | 11050001 | 优钢原料 | 2.0-65Mn | 31110003 | 优钢卷 | 0.4-65Mn |  | 10 | MO002671 | MO002671-002 | YG001 | 优钢前处理模板 | 7685 | 2024-08-14 | 2024-09-02 | 3 | 2024-08-15 07:49:35 | 2024-08-15 07:50:21 | 江苏东方九天新能源材料有限公司 | 290916 | 吴宏林 |  |  | 2 | 0 | 625 | 1 | DU5124080006 | 江南汇嘉（0.4*625）厚度+0/-0.02mmMM，HV270-310,粗糙度≤0.3μM |  |  | 否 | 否 |  | 2
一次冷轧 | DU5124080004 | DU5124080004 | 东方850轧机 | 合格 | 合格品 | 甲 | 吴宏林 | 7672 | 7600 | 0.9906 | 844 | 1.8 | 625 | 江南汇嘉65Mn：详细工艺见工艺规范，2.0热卷，850轧机普光辊Ra0.5-0.6μm冷轧至1.8mm（2.0-1.9-1.8）单位收卷张力8.3kg/mm2,转退火 |  | 11050001 | 优钢原料 | 2.0-65Mn | 31110001 | 优钢卷 | 0.3-65Mn |  | 10 | MO002670 | MO002670-002 | YG001 | 优钢前处理模板 | 7672 | 2024-08-14 | 2024-09-02 | 3 | 2024-08-15 01:01:51 | 2024-08-15 01:02:59 | 江苏东方九天新能源材料有限公司 | 290914 | 吴宏林 |  |  | 2 | 0 | 625 | 1 | DU5124080004 | 江南汇嘉（0.3*625）厚度+0/-0.02mmMM，HV270-310,粗糙度≤0.3μM |  |  | 否 | 否 |  | 2
一次冷轧 | DU5124080003 | DU5124080003 | 东方850轧机 | 合格 | 合格品 | 甲 | 蔡迎虎 | 7698 | 7600 | 0.9873 | 844 | 1.8 | 625 | 江南汇嘉65Mn：详细工艺见工艺规范，2.0热卷，850轧机普光辊Ra0.5-0.6μm冷轧至1.8mm（2.0-1.9-1.8）单位收卷张力8.3kg/mm2,转退火 |  | 11050001 | 优钢原料 | 2.0-65Mn | 31110001 | 优钢卷 | 0.3-65Mn |  | 10 | MO002670 | MO002670-001 | YG001 | 优钢前处理模板 | 7698 | 2024-08-14 | 2024-09-02 | 3 | 2024-08-15 00:04:43 | 2024-08-15 00:05:24 | 江苏东方九天新能源材料有限公司 | 290913 | 蔡迎虎 |  |  | 2 | 0 | 625 | 1 | DU5124080003 | 江南汇嘉（0.3*625）厚度+0/-0.02mmMM，HV270-310,粗糙度≤0.3μM |  |  | 否 | 否 |  | 1
一次冷轧 | DU6524080001 | DU6524080001 | 东方850轧机 | 合格 | 合格品 | 乙 | 杨海鹏 | 10010 | 9200 | 0.9191 | 1000 | 1.8 | 625 | 南通光阳SK85：详细工艺见工艺规范，2.5热卷，850轧机普光辊Ra0.5-0.6μm冷轧至1.8mm（2.5-2.4-2.2-2.05-1.9-1.8）单位收卷张力8.3kg/mm2，转退火 |  | 11050005 | 优钢原料 | 2.5-SK85 | 31110018 | 优钢卷 | 0.825-SK85 |  | 10 | MO002668 | MO002668-001 | YG001 | 优钢前处理模板 | 10010 | 2024-08-14 | 2024-09-02 | 3 | 2024-08-14 19:50:59 | 2024-08-14 19:51:32 | 江苏东方九天新能源材料有限公司 | 290905 | 杨海鹏 |  |  | 2.5 | 0 | 625 | 1 | DU6524080001 | 南通光阳（0.825*625）厚度+0.005/-0.01MM，HV230-250,粗糙度小于0.1μM |  |  | 否 | 否 |  | 1
最终冷轧 | JG1224070715 | JG1224070715 | 东方850轧机 | 合格 | 合格品 | 乙 | 肖勋民 | 13350 | 13300 | 0.9963 | 24515 | 0.1 | 710 | 850轧机普光辊(Ra0.4-0.6μm)轧制0.1mm(0.4-0.25-0.15-0.115-0.1) |  | 20100028 | 轧硬 | 0.4*710-SPCC | 30210015 | 光亮卷 | 0.1-SPCC |  | 30 | MO002268 | MO002268-002 | GLJ002 | 东方光亮卷前处理（0.4轧0.1mm) | 13380 | 2024-08-02 | 2024-08-16 | 3 | 2024-08-14 16:47:36 | 2024-08-14 16:48:04 | 江苏东方九天新能源材料有限公司 | 275571 | 肖勋民 |  |  | 0.4 | 6050 | 710 | 1 | JG1224070715 | 轧0.1，米数控制在24500-24600米；脱脂平均分包 |  |  | 否 | 否 | 4790 | 2
最终冷轧 | JG1224080109 | JG1224080109 | 东方850轧机 | 合格 | 合格品 | 乙 | 杨海鹏 | 13940 | 13820 | 0.9914 | 23760 | 0.1 | 760 | 850轧机普光辊(Ra0.4-0.6μm)轧制0.1mm(0.4-0.25-0.15-0.115-0.1) |  | 20100142 | 轧硬 | 0.4*760-SPCC | 30210015 | 光亮卷 | 0.1-SPCC |  | 30 | MO002457 | MO002457-001 | GLJ002 | 东方光亮卷前处理（0.4轧0.1mm) | 13980 | 2024-08-08 | 2024-08-22 | 3 | 2024-08-14 13:30:55 | 2024-08-14 13:31:21 | 江苏东方九天新能源材料有限公司 | 283526 | 杨海鹏 |  |  | 0.4 | 5920 | 760 | 1 | JG1224080109 | 轧0.1，米数控制在23700-23800米，脱脂分一包10500米 |  |  | 否 | 否 | 8220 | 1
最终冷轧 | JG1224070337 | JG1224070337 | 东方850轧机 | 合格 | 合格品 | 甲 | 吴宏林 | 13500 | 13200 | 0.9778 | 23200 | 0.1 | 760 | 850轧机普光辊(Ra0.4-0.6μm)轧制0.1mm(0.4-0.25-0.15-0.115-0.1) |  | 20100142 | 轧硬 | 0.4*760-SPCC | 30210015 | 光亮卷 | 0.1-SPCC |  | 30 | MO001991 | MO001991-023 | GLJ002 | 东方光亮卷前处理（0.4轧0.1mm) | 13510 | 2024-07-24 | 2024-08-15 | 3 | 2024-08-14 10:37:27 | 2024-08-14 10:38:16 | 江苏东方九天新能源材料有限公司 | 256410 | 吴宏林 |  |  | 0.4 | 5790 | 760 | 1 | JG1224070337 | 轧0.1，米数控制在22800-22900米，脱脂分一包9200米。 |  |  | 否 | 否 | 12557 | 23
最终冷轧 | JG1224070702 | JG1224070702 | 东方850轧机 | 合格 | 合格品 | 甲 | 吴宏林 | 14215 | 14150 | 0.9954 | 24490 | 0.1 | 760 | 850轧机普光辊(Ra0.4-0.6μm)轧制0.1mm(0.4-0.25-0.15-0.115-0.1) |  | 20100142 | 轧硬 | 0.4*760-SPCC | 30210015 | 光亮卷 | 0.1-SPCC |  | 30 | MO002242 | MO002242-005 | GLJ002 | 东方光亮卷前处理（0.4轧0.1mm) | 14230 | 2024-08-01 | 2024-08-15 | 3 | 2024-08-14 08:20:29 | 2024-08-14 08:21:25 | 江苏东方九天新能源材料有限公司 | 273579 | 吴宏林 |  |  | 0.4 | 6020 | 760 | 1 | JG1224070702 | 轧0.1，米数控制在24400-24500米；脱脂平均分包 |  |  | 否 | 否 | 3981 | 5
最终冷轧 | JG1224070706 | JG1224070706 | 东方850轧机 | 合格 | 合格品 | 甲 | 蔡迎虎 | 14110 | 14050 | 0.9957 | 24240 | 0.1 | 760 | 850轧机普光辊(Ra0.4-0.6μm)轧制0.1mm(0.4-0.25-0.15-0.115-0.1) |  | 20100142 | 轧硬 | 0.4*760-SPCC | 30210015 | 光亮卷 | 0.1-SPCC |  | 30 | MO002230 | MO002230-004 | GLJ002 | 东方光亮卷前处理（0.4轧0.1mm) | 14135 | 2024-08-01 | 2024-08-15 | 3 | 2024-08-14 04:20:14 | 2024-08-14 04:21:02 | 江苏东方九天新能源材料有限公司 | 272581 | 蔡迎虎 |  |  | 0.4 | 5980 | 760 | 1 | JG1224070706 | 轧0.1，米数控制在23800-23900米；脱脂分一包10500米 |  |  | 否 | 否 | 4976 | 4
最终冷轧 | JG12240703622 | JG12240703622 | 东方850轧机 | 合格 | 合格品 | 乙 | 肖勋民 | 8520 | 8470 | 0.9941 | 14605 | 0.1 | 760 | 850轧机普光辊(Ra0.4-0.6μm)轧制0.1mm(0.4-0.25-0.15-0.115-0.1) |  | 20500021 | 光亮卷半成品 | 0.4-SPCC | 30210015 | 光亮卷 | 0.1-SPCC |  | 30 | MO002225 | MO002225-002 | GLJ002 | 东方光亮卷前处理（0.4轧0.1mm) | 8520 | 2024-07-31 | 2024-08-10 | 3 | 2024-08-13 20:24:55 | 2024-08-13 20:27:13 | 江苏东方九天新能源材料有限公司 | 270501 | 肖勋民 |  |  | 0.4 | 3620 | 760 | 1 | JG12240703622 | 已退火，轧0.1，米数控制在14400-14500米 |  |  | 否 | 否 | 4992 | 2
最终冷轧 | JG1224070698 | JG1224070698 | 东方850轧机 | 合格 | 合格品 | 乙 | 肖勋民 | 14270 | 13950 | 0.9776 | 24000 | 0.1 | 760 | 850轧机普光辊(Ra0.4-0.6μm)轧制0.1mm(0.4-0.25-0.15-0.115-0.1) |  | 20100142 | 轧硬 | 0.4*760-SPCC | 30210015 | 光亮卷 | 0.1-SPCC |  | 30 | MO002242 | MO002242-002 | GLJ002 | 东方光亮卷前处理（0.4轧0.1mm) | 14295 | 2024-08-01 | 2024-08-15 | 5 | 2024-08-13 12:25:03 | 2024-08-13 12:25:28 | 江苏东方九天新能源材料有限公司 | 273574 | 肖勋民 |  |  | 0.4 | 6050 | 760 | 1 | JG1224070698 | 轧0.1，米数控制在24400-24500米；脱脂平均分包 |  |  | 否 | 否 | 4474 | 2
最终冷轧 | JG12240703942 | JG1224070394 | 东方850轧机 | 合格 | 合格品 | 甲 | 吴宏林 | 6840 | 6800 | 0.9942 | 12680 | 0.1 | 710 | 850轧机普光辊(Ra0.4-0.6μm)轧制0.1mm(0.4-0.25-0.15-0.115-0.1) |  | 20100028 | 轧硬 | 0.4*710-SPCC | 30210015 | 光亮卷 | 0.1-SPCC |  | 30 | MO001832 | MO001832-011-02 | GLJ002 | 东方光亮卷前处理（0.4轧0.1mm) | 13680 | 2024-07-19 | 2024-07-19 | 5 | 2024-08-13 08:32:27 | 2024-08-13 08:32:52 | 江苏东方九天新能源材料有限公司 | 250544 | 吴宏林 |  |  | 0.4 | 3100 | 710 | 1 | JG12240703942 | 轧0.1；米数控制在24800-24900米，脱脂平均分包 |  |  |  |  | 6502 | 11
最终冷轧 | JG12240707162 | JG1224070716 | 东方850轧机 | 合格 | 合格品 | 甲 | 蔡迎虎 | 1281 | 1270 | 0.9914 | 2380 | 0.1 | 710 | 850轧机普光辊(Ra0.4-0.6μm)轧制0.1mm(0.4-0.25-0.15-0.115-0.1) |  | 20100028 | 轧硬 | 0.4*710-SPCC | 30210015 | 光亮卷 | 0.1-SPCC |  | 30 | MO002268 | MO002268-001-02 | GLJ002 | 东方光亮卷前处理（0.4轧0.1mm) | 13400 | 2024-08-02 | 2024-08-16 | 5 | 2024-08-13 07:12:38 | 2024-08-13 07:15:20 | 江苏东方九天新能源材料有限公司 |  | 蔡迎虎 |  | 1 | 0.1 | 2380 | 710 | 1 | JG12240707162 | 轧0.1，米数控制在24500-24600米；脱脂平均分包 |  |  |  |  | 3036 | 1
最终冷轧 | JG12240707161 | JG1224070716 | 东方850轧机 | 合格 | 合格品 | 甲 | 蔡迎虎 | 12099 | 12000 | 0.9918 | 22350 | 0.1 | 710 | 850轧机普光辊(Ra0.4-0.6μm)轧制0.1mm(0.4-0.25-0.15-0.115-0.1) |  | 20100028 | 轧硬 | 0.4*710-SPCC | 30210015 | 光亮卷 | 0.1-SPCC |  | 30 | MO002268 | MO002268-001-01 | GLJ002 | 东方光亮卷前处理（0.4轧0.1mm) | 13400 | 2024-08-02 | 2024-08-16 | 5 | 2024-08-13 07:12:38 | 2024-08-13 07:15:20 | 江苏东方九天新能源材料有限公司 |  | 蔡迎虎 |  | 1 | 0.1 | 22350 | 710 | 1 | JG12240707161 | 轧0.1，米数控制在24500-24600米；脱脂平均分包 |  |  |  |  | 3036 | 1
最终冷轧 | JG1224080007 | JG1224080007 | 东方850轧机 | 合格 | 合格品 | 甲 | 吴宏林 | 13460 | 13430 | 0.9978 | 25195 | 0.1 | 710 | 850轧机普光辊(Ra0.4-0.6μm)轧制0.1mm(0.4-0.25-0.15-0.115-0.1) |  | 20100028 | 轧硬 | 0.4*710-SPCC | 30210015 | 光亮卷 | 0.1-SPCC |  | 30 | MO002264 | MO002264-003 | GLJ002 | 东方光亮卷前处理（0.4轧0.1mm) | 13480 | 2024-08-02 | 2024-08-16 | 5 | 2024-08-13 02:01:12 | 2024-08-13 02:02:05 | 江苏东方九天新能源材料有限公司 | 275355 | 吴宏林 |  |  | 0.4 | 6100 | 710 | 1 | JG1224080007 | 轧0.1，米数控制在24600-24700米；脱脂平均分包 |  |  | 否 | 否 | 4175 | 3
最终冷轧 | JG1224070717 | JG1224070717 | 东方850轧机 | 合格 | 合格品 | 甲 | 蔡迎虎 | 13450 | 13420 | 0.9978 | 25165 | 0.1 | 710 | 850轧机普光辊(Ra0.4-0.6μm)轧制0.1mm(0.4-0.25-0.15-0.115-0.1) |  | 20100028 | 轧硬 | 0.4*710-SPCC | 30210015 | 光亮卷 | 0.1-SPCC |  | 30 | MO002264 | MO002264-001 | GLJ002 | 东方光亮卷前处理（0.4轧0.1mm) | 13485 | 2024-08-02 | 2024-08-16 | 5 | 2024-08-12 23:13:32 | 2024-08-12 23:14:19 | 江苏东方九天新能源材料有限公司 | 275353 | 蔡迎虎 |  |  | 0.4 | 6090 | 710 | 1 | JG1224070717 | 轧0.1，米数控制在24600-24700米；脱脂平均分包 |  |  | 否 | 否 | 4781 | 1
最终冷轧 | JG1224070336 | JG1224070336 | 东方850轧机 | 合格 | 合格品 | 乙 | 肖勋民 | 13500 | 13300 | 0.9852 | 22818 | 0.1 | 760 | 850轧机普光辊(Ra0.4-0.6μm)轧制0.1mm(0.4-0.25-0.15-0.115-0.1) |  | 20100142 | 轧硬 | 0.4*760-SPCC | 30210015 | 光亮卷 | 0.1-SPCC |  | 30 | MO001991 | MO001991-024 | GLJ002 | 东方光亮卷前处理（0.4轧0.1mm) | 13510 | 2024-07-24 | 2024-08-15 | 5 | 2024-08-12 20:06:57 | 2024-08-12 20:08:30 | 江苏东方九天新能源材料有限公司 | 256411 | 肖勋民 |  |  | 0.4 | 5745 | 760 | 1 | JG1224070336 | 轧0.1，米数控制在22800-22900米，脱脂分一包9200米。 |  |  | 否 | 否 | 3505 | 24
最终冷轧 | JG1224080013 | JG1224080013 | 东方850轧机 | 合格 | 合格品 | 乙 | 杨海鹏 | 12955 | 12790 | 0.9873 | 23390 | 0.1 | 710 | 850轧机普光辊(Ra0.4-0.6μm)轧制0.1mm(0.4-0.25-0.15-0.115-0.1) |  | 20100028 | 轧硬 | 0.4*710-SPCC | 30210015 | 光亮卷 | 0.1-SPCC |  | 30 | MO002389 | MO002389-001 | GLJ002 | 东方光亮卷前处理（0.4轧0.1mm) | 12990 | 2024-08-06 | 2024-08-21 | 5 | 2024-08-12 16:08:05 | 2024-08-12 18:15:53 | 江苏东方九天新能源材料有限公司 | 281457 | 肖勋民 |  |  | 0.4 | 5880 | 710 | 1 | JG1224080013 | 轧0.1，米数控制在23700-23800米，脱脂分一包10500米。 |  |  | 否 | 否 | 5084 | 1
最终冷轧 | JG1224080019 | JG1224080019 | 东方850轧机 | 合格 | 合格品 | 乙 | 肖勋民 | 13420 | 13360 | 0.9955 | 24676 | 0.1 | 710 | 850轧机普光辊(Ra0.4-0.6μm)轧制0.1mm(0.4-0.25-0.15-0.115-0.1) |  | 20100028 | 轧硬 | 0.4*710-SPCC | 30210015 | 光亮卷 | 0.1-SPCC |  | 30 | MO002268 | MO002268-009 | GLJ002 | 东方光亮卷前处理（0.4轧0.1mm) | 13440 | 2024-08-02 | 2024-08-16 | 3 | 2024-08-12 14:57:13 | 2024-08-12 15:13:15 | 江苏东方九天新能源材料有限公司 | 275579 | 肖勋民 |  |  | 0.4 | 6120 | 710 | 1 | JG1224080019 | 轧0.1，米数控制在24500-24600米；脱脂平均分包 |  |  | 否 | 否 | 8685 | 9
最终冷轧 | JG1224070417 | JG1224070417 | 东方850轧机 | 合格 | 合格品 | 乙 | 杨海鹏 | 13435 | 13300 | 0.99 | 24484 | 0.1 | 710 | 850轧机普光辊(Ra0.4-0.6μm)轧制0.1mm(0.4-0.25-0.15-0.115-0.1) |  | 20100028 | 轧硬 | 0.4*710-SPCC | 30210015 | 光亮卷 | 0.1-SPCC |  | 30 | MO002211 | MO002211-001 | GLJ002 | 东方光亮卷前处理（0.4轧0.1mm) | 13450 | 2024-07-30 | 2024-08-15 | 3 | 2024-08-12 14:55:13 | 2024-08-12 14:56:09 | 江苏东方九天新能源材料有限公司 | 269691 | 杨海鹏 |  |  | 0.4 | 6100 | 710 | 1 | JG1224070417 | 轧0.1，米数控制在24600-24700；脱脂平均分包 |  |  | 否 | 否 | 4680 | 1
最终冷轧 | JG1224070705 | JG1224070705 | 东方850轧机 | 合格 | 合格品 | 甲 | 吴宏林 | 14130 | 13900 | 0.9837 | 24230 | 0.1 | 760 | 850轧机普光辊(Ra0.4-0.6μm)轧制0.1mm(0.4-0.25-0.15-0.115-0.1) |  | 20100142 | 轧硬 | 0.4*760-SPCC | 30210015 | 光亮卷 | 0.1-SPCC |  | 30 | MO002230 | MO002230-003 | GLJ002 | 东方光亮卷前处理（0.4轧0.1mm) | 14140 | 2024-08-01 | 2024-08-15 | 5 | 2024-08-12 07:31:26 | 2024-08-12 07:32:06 | 江苏东方九天新能源材料有限公司 | 272580 | 吴宏林 |  |  | 0.4 | 5980 | 760 | 1 | JG1224070705 | 轧0.1，米数控制在23800-23900米；脱脂分一包10500米 |  |  | 否 | 否 | 3043 | 3
最终冷轧 | JG1224070697 | JG1224070697 | 东方850轧机 | 合格 | 合格品 | 甲 | 蔡迎虎 | 14275 | 14000 | 0.9807 | 24600 | 0.1 | 760 | 850轧机普光辊(Ra0.4-0.6μm)轧制0.1mm(0.4-0.25-0.15-0.115-0.1) |  | 20100142 | 轧硬 | 0.4*760-SPCC | 30210015 | 光亮卷 | 0.1-SPCC |  | 30 | MO002242 | MO002242-001 | GLJ002 | 东方光亮卷前处理（0.4轧0.1mm) | 14300 | 2024-08-01 | 2024-08-15 | 3 | 2024-08-12 07:29:50 | 2024-08-12 07:31:00 | 江苏东方九天新能源材料有限公司 | 273572 | 蔡迎虎 |  |  | 0.4 | 6050 | 760 | 1 | JG1224070697 | 轧0.1，米数控制在24400-24500米；脱脂平均分包 |  |  | 否 | 否 | 18258 | 1
最终冷轧 | JG1224070708 | JG1224070708 | 东方850轧机 | 合格 | 合格品 | 甲 | 吴宏林 | 14065 | 14060 | 0.9996 | 24505 | 0.1 | 760 | 850轧机普光辊(Ra0.4-0.6μm)轧制0.1mm(0.4-0.25-0.15-0.115-0.1) |  | 20100142 | 轧硬 | 0.4*760-SPCC | 30210015 | 光亮卷 | 0.1-SPCC |  | 30 | MO002230 | MO002230-005 | GLJ002 | 东方光亮卷前处理（0.4轧0.1mm) | 14080 | 2024-08-01 | 2024-08-15 | 3 | 2024-08-12 07:28:46 | 2024-08-12 07:29:26 | 江苏东方九天新能源材料有限公司 | 272582 | 吴宏林 |  |  | 0.4 | 5960 | 760 | 1 | JG1224070708 | 轧0.1，米数控制在23800-23900米；脱脂分一包10500米 |  |  | 否 | 否 | 14149 | 5
最终冷轧 | JG1224070314 | JG1224070314 | 东方850轧机 | 合格 | 合格品 | 乙 | 杨海鹏 | 13450 | 13420 | 0.9978 | 23211 | 0.1 | 760 | 850轧机普光辊(Ra0.4-0.6μm)轧制0.1mm(0.4-0.25-0.15-0.115-0.1) |  | 20100142 | 轧硬 | 0.4*760-SPCC | 30210015 | 光亮卷 | 0.1-SPCC |  | 30 | MO001991 | MO001991-025 | GLJ002 | 东方光亮卷前处理（0.4轧0.1mm) | 13470 | 2024-07-24 | 2024-08-15 | 5 | 2024-08-11 20:26:50 | 2024-08-11 20:27:37 | 江苏东方九天新能源材料有限公司 | 256412 | 杨海鹏 |  |  | 0.4 | 5740 | 760 | 1 | JG1224070314 | 轧0.1，米数控制在22800-22900米，脱脂分一包9200米。 |  |  | 否 | 否 | 6886 | 25
最终冷轧 | JG1224070704 | JG1224070704 | 东方850轧机 | 合格 | 合格品 | 乙 | 肖勋民 | 14235 | 14120 | 0.9919 | 23480 | 0.1 | 760 | 850轧机普光辊(Ra0.4-0.6μm)轧制0.1mm(0.4-0.25-0.15-0.115-0.1) |  | 20100142 | 轧硬 | 0.4*760-SPCC | 30210015 | 光亮卷 | 0.1-SPCC |  | 30 | MO002230 | MO002230-001 | GLJ002 | 东方光亮卷前处理（0.4轧0.1mm) | 14250 | 2024-08-01 | 2024-08-15 | 3 | 2024-08-11 20:22:38 | 2024-08-11 20:23:27 | 江苏东方九天新能源材料有限公司 | 272578 | 肖勋民 |  |  | 0.4 | 6020 | 760 | 1 | JG1224070704 | 轧0.1，米数控制在23800-23900米；脱脂分一包10500米 |  |  | 否 | 否 | 5832 | 1
最终冷轧 | JG1224070319 | JG1224070319 | 东方850轧机 | 合格 | 合格品 | 乙 | 肖勋民 | 13485 | 13410 | 0.9944 | 23153 | 0.1 | 760 | 850轧机普光辊(Ra0.4-0.6μm)轧制0.1mm(0.4-0.25-0.15-0.115-0.1) |  | 20100142 | 轧硬 | 0.4*760-SPCC | 30210015 | 光亮卷 | 0.1-SPCC |  | 30 | MO001991 | MO001991-017 | GLJ002 | 东方光亮卷前处理（0.4轧0.1mm) | 13490 | 2024-07-24 | 2024-08-15 | 5 | 2024-08-11 18:10:29 | 2024-08-11 18:11:52 | 江苏东方九天新能源材料有限公司 | 256396 | 肖勋民 |  |  | 0.4 | 5770 | 760 | 1 | JG1224070319 | 轧0.1，米数控制在22800-22900米，脱脂分一包9200米。 |  |  | 否 | 否 | 2463 | 17
最终冷轧 | JG12240707002 | JG1224070700 | 东方850轧机 | 合格 | 合格品 | 乙 | 杨海鹏 | 1565 | 1565 | 1 | 2580 | 0.1 | 760 | 850轧机普光辊(Ra0.4-0.6μm)轧制0.1mm(0.4-0.25-0.15-0.115-0.1) |  | 20100142 | 轧硬 | 0.4*760-SPCC | 30210015 | 光亮卷 | 0.1-SPCC |  | 30 | MO002242 | MO002242-004-02 | GLJ002 | 东方光亮卷前处理（0.4轧0.1mm) | 14120 | 2024-08-01 | 2024-08-15 | 5 | 2024-08-11 15:23:38 | 2024-08-11 15:36:43 | 江苏东方九天新能源材料有限公司 |  | 杨海鹏 |  | 1 | 0.1 | 2580 | 760 | 1 | JG12240707002 | 轧0.1，米数控制在24400-24500米；脱脂平均分包 |  |  |  |  | 3938 | 4
最终冷轧 | JG12240707001 | JG1224070700 | 东方850轧机 | 合格 | 合格品 | 乙 | 杨海鹏 | 12525 | 12525 | 1 | 21570 | 0.1 | 760 | 850轧机普光辊(Ra0.4-0.6μm)轧制0.1mm(0.4-0.25-0.15-0.115-0.1) |  | 20100142 | 轧硬 | 0.4*760-SPCC | 30210015 | 光亮卷 | 0.1-SPCC |  | 30 | MO002242 | MO002242-004-01 | GLJ002 | 东方光亮卷前处理（0.4轧0.1mm) | 14120 | 2024-08-01 | 2024-08-15 | 5 | 2024-08-11 15:23:38 | 2024-08-11 15:36:43 | 江苏东方九天新能源材料有限公司 |  | 杨海鹏 |  | 1 | 0.1 | 21570 | 760 | 1 | JG12240707001 | 轧0.1，米数控制在24400-24500米；脱脂平均分包 |  |  |  |  | 3938 | 4
最终冷轧 | JG1224070318 | JG1224070318 | 东方850轧机 | 合格 | 合格品 | 乙 | 肖勋民 | 13450 | 13300 | 0.9888 | 22600 | 0.1 | 760 | 850轧机普光辊(Ra0.4-0.6μm)轧制0.1mm(0.4-0.25-0.15-0.115-0.1) |  | 20100142 | 轧硬 | 0.4*760-SPCC | 30210015 | 光亮卷 | 0.1-SPCC |  | 30 | MO001991 | MO001991-021 | GLJ002 | 东方光亮卷前处理（0.4轧0.1mm) | 13450 | 2024-07-24 | 2024-08-15 | 3 | 2024-08-11 05:45:12 | 2024-08-11 05:45:47 | 江苏东方九天新能源材料有限公司 | 256408 | 肖勋民 |  |  | 0.4 | 5755 | 760 | 1 | JG1224070318 | 轧0.1，米数控制在22800-22900米，脱脂分一包9200米。 |  |  | 否 | 否 | 5623 | 21
最终冷轧 | JG1224070703 | JG1224070703 | 东方850轧机 | 合格 | 合格品 | 乙 | 肖勋民 | 14245 | 13000 | 0.9126 | 22115 | 0.1 | 760 | 850轧机普光辊(Ra0.4-0.6μm)轧制0.1mm(0.4-0.25-0.15-0.115-0.1) |  | 20100142 | 轧硬 | 0.4*760-SPCC | 30210015 | 光亮卷 | 0.1-SPCC |  | 30 | MO002230 | MO002230-002 | GLJ002 | 东方光亮卷前处理（0.4轧0.1mm) | 14260 | 2024-08-01 | 2024-08-15 | 5 | 2024-08-11 02:27:43 | 2024-08-11 02:28:29 | 江苏东方九天新能源材料有限公司 | 272579 | 肖勋民 |  |  | 0.4 | 6040 | 760 | 1 | JG1224070703 | 轧0.1，米数控制在23800-23900米；脱脂分一包10500米 |  |  | 否 | 否 | 5039 | 2
最终冷轧 | JG1224070320 | JG1224070320 | 东方850轧机 | 合格 | 合格品 | 乙 | 吴宏林 | 13480 | 13440 | 0.997 | 23434 | 0.1 | 760 | 850轧机普光辊(Ra0.4-0.6μm)轧制0.1mm(0.4-0.25-0.15-0.115-0.1) | S色差条印() | 20100142 | 轧硬 | 0.4*760-SPCC | 30210015 | 光亮卷 | 0.1-SPCC |  | 30 | MO001991 | MO001991-019 | GLJ002 | 东方光亮卷前处理（0.4轧0.1mm) | 13500 | 2024-07-24 | 2024-08-15 | 5 | 2024-08-11 00:41:02 | 2024-08-11 00:42:16 | 江苏东方九天新能源材料有限公司 | 256398 | 刘爱民 |  |  | 0.4 | 5720 | 760 | 1 | JG1224070320 | 轧0.1，米数控制在22800-22900米，脱脂分一包9200米。 |  | S色差条印() | 否 | 否 | 4553 | 19
最终冷轧 | JG1224070330 | JG1224070330 | 东方850轧机 | 合格 | 合格品 | 乙 | 蔡迎虎 | 13320 | 13300 | 0.9985 | 23280 | 0.1 | 760 | 850轧机普光辊(Ra0.4-0.6μm)轧制0.1mm(0.4-0.25-0.15-0.115-0.1) | S色差条印() | 20100142 | 轧硬 | 0.4*760-SPCC | 30210015 | 光亮卷 | 0.1-SPCC |  | 30 | MO001991 | MO001991-008 | GLJ002 | 东方光亮卷前处理（0.4轧0.1mm) | 13340 | 2024-07-24 | 2024-08-15 | 5 | 2024-08-11 00:38:43 | 2024-08-11 00:40:10 | 江苏东方九天新能源材料有限公司 | 256387 | 刘爱民 |  |  | 0.4 | 5750 | 760 | 1 | JG1224070330 | 轧0.1，米数控制在22800-22900米，脱脂分一包9200米。 |  | S色差条印() | 否 | 否 | 4924 | 8
最终冷轧 | JG1224070699 | JG1224070699 | 东方850轧机 | 合格 | 合格品 | 乙 | 吴宏林 | 14100 | 13300 | 0.9433 | 22900 | 0.1 | 760 | 850轧机普光辊(Ra0.4-0.6μm)轧制0.1mm(0.4-0.25-0.15-0.115-0.1) | S色差条印() | 20100142 | 轧硬 | 0.4*760-SPCC | 30210015 | 光亮卷 | 0.1-SPCC |  | 30 | MO002242 | MO002242-003 | GLJ002 | 东方光亮卷前处理（0.4轧0.1mm) | 14120 | 2024-08-01 | 2024-08-15 | 5 | 2024-08-11 00:36:11 | 2024-08-11 00:37:49 | 江苏东方九天新能源材料有限公司 | 273577 | 刘爱民 |  |  | 0.4 | 5980 | 760 | 1 | JG1224070699 | 轧0.1，米数控制在24400-24500米；脱脂平均分包 |  | S色差条印() | 否 | 否 | 7609 | 3
最终冷轧 | JG1224070338 | JG1224070338 | 东方850轧机 | 合格 | 合格品 | 乙 | 蔡迎虎 | 13505 | 13470 | 0.9974 | 23200 | 0.1 | 760 | 850轧机普光辊(Ra0.4-0.6μm)轧制0.1mm(0.4-0.25-0.15-0.115-0.1) |  | 20100142 | 轧硬 | 0.4*760-SPCC | 30210015 | 光亮卷 | 0.1-SPCC |  | 30 | MO001991 | MO001991-006 | GLJ002 | 东方光亮卷前处理（0.4轧0.1mm) | 13520 | 2024-07-24 | 2024-08-15 | 5 | 2024-08-11 00:34:04 | 2024-08-11 00:35:40 | 江苏东方九天新能源材料有限公司 | 256385 | 刘爱民 |  |  | 0.4 | 5750 | 760 | 1 | JG1224070338 | 轧0.1，米数控制在22800-22900米，脱脂分一包9200米。 |  |  | 否 | 否 | 5481 | 6
最终冷轧 | JG12240703422 | JG12240703422 | 东方850轧机 | 合格 | 合格品 | 甲 | 吴宏林 | 8560 | 8500 | 0.993 | 14700 | 0.1 | 760 | 850轧机普光辊(Ra0.4-0.6μm)轧制0.1mm(0.4-0.25-0.15-0.115-0.1) |  | 20500021 | 光亮卷半成品 | 0.4-SPCC | 30210015 | 光亮卷 | 0.1-SPCC |  | 30 | MO002447 | MO002447-002 | GLJ002 | 东方光亮卷前处理（0.4轧0.1mm) | 8560 | 2024-08-07 | 2024-08-17 | 5 | 2024-08-10 08:32:32 | 2024-08-10 08:33:03 | 江苏东方九天新能源材料有限公司 | 261530 | 吴宏林 |  |  | 0.4 | 3630 | 760 | 1 | JG12240703422 | 已退火，轧0.1，米数控制在14400-14500米 |  |  | 否 | 否 | 1927 | 2
最终冷轧 | JG1224070707 | JG1224070707 | 东方850轧机 | 合格 | 合格品 | 乙 | 肖勋民 | 14060 | 13936 | 0.9912 | 23936 | 0.1 | 760 | 850轧机普光辊(Ra0.4-0.6μm)轧制0.1mm(0.4-0.25-0.15-0.115-0.1) |  | 20100142 | 轧硬 | 0.4*760-SPCC | 30210015 | 光亮卷 | 0.1-SPCC |  | 30 | MO002230 | MO002230-006 | GLJ002 | 东方光亮卷前处理（0.4轧0.1mm) | 14090 | 2024-08-01 | 2024-08-15 | 3 | 2024-08-10 04:18:09 | 2024-08-10 04:19:07 | 江苏东方九天新能源材料有限公司 | 272583 | 肖勋民 |  |  | 0.4 | 5960 | 760 | 1 | JG1224070707 | 轧0.1，米数控制在23800-23900米；脱脂分一包10500米 |  |  | 否 | 否 | 11623 | 6
最终冷轧 | JG1224070356 | JG1224070356 | 东方850轧机 | 合格 | 合格品 | 甲 | 杨海鹏 | 13540 | 13500 | 0.997 | 23246 | 0.1 | 760 | 850轧机普光辊(Ra0.4-0.6μm)轧制0.1mm(0.4-0.25-0.15-0.115-0.1) |  | 20100142 | 轧硬 | 0.4*760-SPCC | 30210015 | 光亮卷 | 0.1-SPCC |  | 30 | MO001991 | MO001991-002 | GLJ002 | 东方光亮卷前处理（0.4轧0.1mm) | 13550 | 2024-07-24 | 2024-08-15 | 5 | 2024-08-10 00:04:59 | 2024-08-10 00:10:38 | 江苏东方九天新能源材料有限公司 | 256366 | 吴宏林 |  |  | 0.4 | 5750 | 760 | 1 | JG1224070356 | 轧0.1，米数控制在22800-22900米，脱脂分一包9200米。 |  |  | 否 | 否 | 7556 | 2
最终冷轧 | JG12240704112 | JG1224070411 | 东方850轧机 | 合格 | 合格品 | 甲 | 吴宏林 | 3718 | 3400 | 0.9145 | 6280 | 0.1 | 710 | 850轧机普光辊(Ra0.4-0.6μm)轧制0.1mm(0.4-0.25-0.15-0.115-0.1) |  | 20100028 | 轧硬 | 0.4*710-SPCC | 30210015 | 光亮卷 | 0.1-SPCC |  | 30 | MO001989 | MO001989-003-02 | GLJ002 | 东方光亮卷前处理（0.4轧0.1mm) | 13685 | 2024-07-24 | 2024-08-08 | 3 | 2024-08-09 18:48:02 | 2024-08-09 18:49:17 | 江苏东方九天新能源材料有限公司 |  | 吴宏林 |  | 1 | 0.1 | 6280 | 710 | 1 | JG12240704112 | 轧0.1，米数控制在24900-25000米，脱脂平均分包 |  |  |  |  | 3625 | 3
最终冷轧 | JG12240704111 | JG1224070411 | 东方850轧机 | 合格 | 合格品 | 甲 | 吴宏林 | 9952 | 9100 | 0.9144 | 17000 | 0.1 | 710 | 850轧机普光辊(Ra0.4-0.6μm)轧制0.1mm(0.4-0.25-0.15-0.115-0.1) |  | 20100028 | 轧硬 | 0.4*710-SPCC | 30210015 | 光亮卷 | 0.1-SPCC |  | 30 | MO001989 | MO001989-003-01 | GLJ002 | 东方光亮卷前处理（0.4轧0.1mm) | 13685 | 2024-07-24 | 2024-08-08 | 3 | 2024-08-09 18:48:02 | 2024-08-09 18:49:17 | 江苏东方九天新能源材料有限公司 |  | 吴宏林 |  | 1 | 0.1 | 17000 | 710 | 1 | JG12240704111 | 轧0.1，米数控制在24900-25000米，脱脂平均分包 |  |  |  |  | 3625 | 3
最终冷轧 | JG12240800042 | JG1224080004 | 东方850轧机 | 合格 | 合格品 | 甲 | 吴宏林 | 4421 | 4200 | 0.95 | 7720 | 0.1 | 710 | 850轧机普光辊(Ra0.4-0.6μm)轧制0.1mm(0.4-0.25-0.15-0.115-0.1) |  | 20100028 | 轧硬 | 0.4*710-SPCC | 30210015 | 光亮卷 | 0.1-SPCC |  | 30 | MO002268 | MO002268-003-02 | GLJ002 | 东方光亮卷前处理（0.4轧0.1mm) | 13440 | 2024-08-02 | 2024-08-16 | 3 | 2024-08-09 13:23:01 | 2024-08-09 13:26:00 | 江苏东方九天新能源材料有限公司 |  | 吴宏林 |  | 1 | 0.1 | 7720 | 710 | 1 | JG12240800042 | 轧0.1，米数控制在24500-24600米；脱脂平均分包 |  |  |  |  | 8821 | 3
最终冷轧 | JG12240800041 | JG1224080004 | 东方850轧机 | 合格 | 合格品 | 甲 | 吴宏林 | 8999 | 8550 | 0.9501 | 15670 | 0.1 | 710 | 850轧机普光辊(Ra0.4-0.6μm)轧制0.1mm(0.4-0.25-0.15-0.115-0.1) |  | 20100028 | 轧硬 | 0.4*710-SPCC | 30210015 | 光亮卷 | 0.1-SPCC |  | 30 | MO002268 | MO002268-003-01 | GLJ002 | 东方光亮卷前处理（0.4轧0.1mm) | 13440 | 2024-08-02 | 2024-08-16 | 3 | 2024-08-09 13:23:01 | 2024-08-09 13:26:00 | 江苏东方九天新能源材料有限公司 |  | 吴宏林 |  | 1 | 0.1 | 15670 | 710 | 1 | JG12240800041 | 轧0.1，米数控制在24500-24600米；脱脂平均分包 |  |  |  |  | 8821 | 3
最终冷轧 | JG1224080006 | JG1224080006 | 东方850轧机 | 合格 | 合格品 | 甲 | 吴宏林 | 13400 | 13200 | 0.9851 | 24495 | 0.1 | 710 | 850轧机普光辊(Ra0.4-0.6μm)轧制0.1mm(0.4-0.25-0.15-0.115-0.1) |  | 20100028 | 轧硬 | 0.4*710-SPCC | 30210015 | 光亮卷 | 0.1-SPCC |  | 30 | MO002268 | MO002268-007 | GLJ002 | 东方光亮卷前处理（0.4轧0.1mm) | 13425 | 2024-08-02 | 2024-08-16 | 5 | 2024-08-09 09:47:18 | 2024-08-09 09:47:51 | 江苏东方九天新能源材料有限公司 | 275577 | 吴宏林 |  |  | 0.4 | 6080 | 710 | 1 | JG1224080006 | 轧0.1，米数控制在24500-24600米；脱脂平均分包 |  |  | 否 | 否 | 5886 | 7
最终冷轧 | JG1224080003 | JG1224080003 | 东方850轧机 | 合格 | 合格品 | 乙 | 肖勋民 | 13415 | 13120 | 0.978 | 24132 | 0.1 | 710 | 850轧机普光辊(Ra0.4-0.6μm)轧制0.1mm(0.4-0.25-0.15-0.115-0.1) |  | 20100028 | 轧硬 | 0.4*710-SPCC | 30210015 | 光亮卷 | 0.1-SPCC |  | 30 | MO002268 | MO002268-004 | GLJ002 | 东方光亮卷前处理（0.4轧0.1mm) | 13430 | 2024-08-02 | 2024-08-16 | 5 | 2024-08-09 04:09:00 | 2024-08-09 05:43:08 | 江苏东方九天新能源材料有限公司 | 275573 | 肖勋民 |  |  | 0.4 | 6090 | 710 | 1 | JG1224080003 | 轧0.1，米数控制在24500-24600米；脱脂平均分包 |  |  | 否 | 否 | 6839 | 4
最终冷轧 | JG1224070713 | JG1224070713 | 东方850轧机 | 合格 | 合格品 | 乙 | 杨海鹏 | 13365 | 13300 | 0.9951 | 24256 | 0.1 | 710 | 850轧机普光辊(Ra0.4-0.6μm)轧制0.1mm(0.4-0.25-0.15-0.115-0.1) |  | 20100028 | 轧硬 | 0.4*710-SPCC | 30210015 | 光亮卷 | 0.1-SPCC |  | 30 | MO002268 | MO002268-005 | GLJ002 | 东方光亮卷前处理（0.4轧0.1mm) | 13395 | 2024-08-02 | 2024-08-16 | 5 | 2024-08-09 01:58:22 | 2024-08-09 02:12:52 | 江苏东方九天新能源材料有限公司 | 275574 | 肖勋民 |  |  | 0.4 | 6060 | 710 | 1 | JG1224070713 | 轧0.1，米数控制在24500-24600米；脱脂平均分包 |  |  | 否 | 否 | 4488 | 5
最终冷轧 | JG1224080020 | JG1224080020 | 东方850轧机 | 合格 | 合格品 | 乙 | 肖勋民 | 13435 | 13400 | 0.9974 | 24710 | 0.1 | 710 | 850轧机普光辊(Ra0.4-0.6μm)轧制0.1mm(0.4-0.25-0.15-0.115-0.1) |  | 20100028 | 轧硬 | 0.4*710-SPCC | 30210015 | 光亮卷 | 0.1-SPCC |  | 30 | MO002268 | MO002268-010 | GLJ002 | 东方光亮卷前处理（0.4轧0.1mm) | 13440 | 2024-08-02 | 2024-08-16 | 5 | 2024-08-08 21:28:24 | 2024-08-08 23:02:22 | 江苏东方九天新能源材料有限公司 | 275580 | 肖勋民 |  |  | 0.4 | 6100 | 710 | 1 | JG1224080020 | 轧0.1，米数控制在24500-24600米；脱脂平均分包 |  |  | 否 | 否 | 4152 | 10
最终冷轧 | JG1224070377 | JG1224070377 | 东方850轧机 | 合格 | 合格品 | 甲 | 吴宏林 | 13645 | 13400 | 0.982 | 24671 | 0.1 | 710 | 850轧机普光辊(Ra0.4-0.6μm)轧制0.1mm(0.4-0.25-0.15-0.115-0.1) |  | 20100028 | 轧硬 | 0.4*710-SPCC | 30210015 | 光亮卷 | 0.1-SPCC |  | 30 | MO001989 | MO001989-005 | GLJ002 | 东方光亮卷前处理（0.4轧0.1mm) | 13660 | 2024-07-24 | 2024-08-08 | 5 | 2024-08-08 19:25:40 | 2024-08-08 19:36:32 | 江苏东方九天新能源材料有限公司 | 256311 | 吴宏林 |  |  | 0.4 | 6190 | 710 | 1 | JG1224070377 | 轧0.1，米数控制在24900-25000米，脱脂平均分包 |  |  | 否 | 否 | 4757 | 5
最终冷轧 | JG1224080005 | JG1224080005 | 东方850轧机 | 合格 | 合格品 | 甲 | 蔡迎虎 | 13400 | 13350 | 0.9963 | 24836 | 0.1 | 710 | 850轧机普光辊(Ra0.4-0.6μm)轧制0.1mm(0.4-0.25-0.15-0.115-0.1) |  | 20100028 | 轧硬 | 0.4*710-SPCC | 30210015 | 光亮卷 | 0.1-SPCC |  | 30 | MO002268 | MO002268-008 | GLJ002 | 东方光亮卷前处理（0.4轧0.1mm) | 13420 | 2024-08-02 | 2024-08-16 | 5 | 2024-08-08 16:44:57 | 2024-08-08 16:45:35 | 江苏东方九天新能源材料有限公司 | 275578 | 蔡迎虎 |  |  | 0.4 | 6100 | 710 | 1 | JG1224080005 | 轧0.1，米数控制在24500-24600米；脱脂平均分包 |  |  | 否 | 否 | 3301 | 8
最终冷轧 | JG1224070418 | JG1224070418 | 东方850轧机 | 合格 | 合格品 | 甲 | 吴宏林 | 13440 | 13400 | 0.997 | 24801 | 0.1 | 710 | 850轧机普光辊(Ra0.4-0.6μm)轧制0.1mm(0.4-0.25-0.15-0.115-0.1) |  | 20100028 | 轧硬 | 0.4*710-SPCC | 30210015 | 光亮卷 | 0.1-SPCC |  | 30 | MO002211 | MO002211-003 | GLJ002 | 东方光亮卷前处理（0.4轧0.1mm) | 13470 | 2024-07-30 | 2024-08-15 | 3 | 2024-08-08 12:32:14 | 2024-08-08 12:32:45 | 江苏东方九天新能源材料有限公司 | 269692 | 吴宏林 |  |  | 0.4 | 6100 | 710 | 1 | JG1224070418 | 轧0.1，米数控制在24600-24700；脱脂平均分包 |  |  | 否 | 否 | 12223 | 3
最终冷轧 | JG1224070378 | JG1224070378 | 东方850轧机 | 合格 | 合格品 | 乙 | 杨海鹏 | 13660 | 13610 | 0.9963 | 25188 | 0.1 | 710 | 850轧机普光辊(Ra0.4-0.6μm)轧制0.1mm(0.4-0.25-0.15-0.115-0.1) |  | 20100028 | 轧硬 | 0.4*710-SPCC | 30210015 | 光亮卷 | 0.1-SPCC |  | 30 | MO001989 | MO001989-006 | GLJ002 | 东方光亮卷前处理（0.4轧0.1mm) | 13675 | 2024-07-24 | 2024-08-08 | 5 | 2024-08-08 07:23:54 | 2024-08-08 07:24:52 | 江苏东方九天新能源材料有限公司 | 256312 | 肖勋民 |  |  | 0.4 | 6190 | 710 | 1 | JG1224070378 | 轧0.1，米数控制在24900-25000米，脱脂平均分包 |  |  | 否 | 否 | 3294 | 6
最终冷轧 | JG1224070369 | JG1224070369 | 东方850轧机 | 合格 | 合格品 | 乙 | 肖勋民 | 13690 | 13660 | 0.9978 | 24910 | 0.1 | 710 | 850轧机普光辊(Ra0.4-0.6μm)轧制0.1mm(0.4-0.25-0.15-0.115-0.1) |  | 20100028 | 轧硬 | 0.4*710-SPCC | 30210015 | 光亮卷 | 0.1-SPCC |  | 30 | MO001989 | MO001989-015 | GLJ002 | 东方光亮卷前处理（0.4轧0.1mm) | 13715 | 2024-07-24 | 2024-08-08 | 5 | 2024-08-08 02:46:13 | 2024-08-08 03:42:13 | 江苏东方九天新能源材料有限公司 | 256335 | 肖勋民 |  |  | 0.4 | 6200 | 710 | 1 | JG1224070369 | 轧0.1，米数控制在24900-25000米，脱脂平均分包 |  |  | 否 | 否 | 2939 | 15
最终冷轧 | JG1224070370 | JG1224070370 | 东方850轧机 | 合格 | 合格品 | 甲 | 王厉 | 13705 | 13670 | 0.9974 | 25166 | 0.1 | 710 | 850轧机普光辊(Ra0.4-0.6μm)轧制0.1mm(0.4-0.25-0.15-0.115-0.1) |  | 20100028 | 轧硬 | 0.4*710-SPCC | 30210015 | 光亮卷 | 0.1-SPCC |  | 30 | MO001989 | MO001989-016 | GLJ002 | 东方光亮卷前处理（0.4轧0.1mm) | 13730 | 2024-07-24 | 2024-08-08 | 5 | 2024-08-07 23:50:42 | 2024-08-08 00:10:59 | 江苏东方九天新能源材料有限公司 | 256337 | 蔡迎虎 |  |  | 0.4 | 6210 | 710 | 1 | JG1224070370 | 轧0.1，米数控制在24900-25000米，脱脂平均分包 |  |  | 否 | 否 | 3274 | 16
最终冷轧 | JG1224070373 | JG1224070373 | 东方850轧机 | 合格 | 合格品 | 甲 | 蔡迎虎 | 13515 | 13480 | 0.9974 | 24955 | 0.1 | 710 | 850轧机普光辊(Ra0.4-0.6μm)轧制0.1mm(0.4-0.25-0.15-0.115-0.1) |  | 20100028 | 轧硬 | 0.4*710-SPCC | 30210015 | 光亮卷 | 0.1-SPCC |  | 30 | MO001832 | MO001832-009 | GLJ002 | 东方光亮卷前处理（0.4轧0.1mm) | 13530 | 2024-07-19 | 2024-07-19 | 5 | 2024-08-07 19:09:42 | 2024-08-07 19:10:22 | 江苏东方九天新能源材料有限公司 | 250543 | 蔡迎虎 |  |  | 0.4 | 6130 | 710 | 1 | JG1224070373 | 轧0.1；米数控制在24800-24900米，脱脂平均分包 |  |  | 否 | 否 | 5961 | 9
最终冷轧 | JG1224070414 | JG1224070414 | 东方850轧机 | 合格 | 合格品 | 甲 | 吴宏林 | 13630 | 13600 | 0.9978 | 24964 | 0.1 | 710 | 850轧机普光辊(Ra0.4-0.6μm)轧制0.1mm(0.4-0.25-0.15-0.115-0.1) |  | 20100028 | 轧硬 | 0.4*710-SPCC | 30210015 | 光亮卷 | 0.1-SPCC |  | 30 | MO001989 | MO001989-010 | GLJ002 | 东方光亮卷前处理（0.4轧0.1mm) | 13640 | 2024-07-24 | 2024-08-08 | 5 | 2024-08-07 15:25:20 | 2024-08-07 15:25:57 | 江苏东方九天新能源材料有限公司 | 256316 | 吴宏林 |  |  | 0.4 | 6160 | 710 | 1 | JG1224070414 | 轧0.1，米数控制在24900-25000米，脱脂平均分包 |  |  | 否 | 否 | 1932 | 10
最终冷轧 | JG1224070375 | JG1224070375 | 东方850轧机 | 合格 | 合格品 | 甲 | 蔡迎虎 | 13675 | 13640 | 0.9974 | 25255 | 0.1 | 710 | 850轧机普光辊(Ra0.4-0.6μm)轧制0.1mm(0.4-0.25-0.15-0.115-0.1) |  | 20100028 | 轧硬 | 0.4*710-SPCC | 30210015 | 光亮卷 | 0.1-SPCC |  | 30 | MO001989 | MO001989-007 | GLJ002 | 东方光亮卷前处理（0.4轧0.1mm) | 13690 | 2024-07-24 | 2024-08-08 | 5 | 2024-08-07 11:55:09 | 2024-08-07 11:55:36 | 江苏东方九天新能源材料有限公司 | 256313 | 蔡迎虎 |  |  | 0.4 | 6210 | 710 | 1 | JG1224070375 | 轧0.1，米数控制在24900-25000米，脱脂平均分包 |  |  | 否 | 否 | 2498 | 7
最终冷轧 | JG12240703941 | JG1224070394 | 东方850轧机 | 合格 | 合格品 | 乙 | 杨海鹏 | 6820 | 6800 | 0.9971 | 12470 | 0.1 | 710 | 850轧机普光辊(Ra0.4-0.6μm)轧制0.1mm(0.4-0.25-0.15-0.115-0.1) |  | 20100028 | 轧硬 | 0.4*710-SPCC | 30210015 | 光亮卷 | 0.1-SPCC |  | 30 | MO001832 | MO001832-011-01 | GLJ002 | 东方光亮卷前处理（0.4轧0.1mm) | 13680 | 2024-07-19 | 2024-07-19 | 5 | 2024-08-07 08:43:44 | 2024-08-07 08:44:14 | 江苏东方九天新能源材料有限公司 | 250544 | 杨海鹏 |  |  | 0.4 | 3100 | 710 | 1 | JG12240703941 | 轧0.1；米数控制在24800-24900米，脱脂平均分包 |  |  |  |  | 6502 | 11
最终冷轧 | JG1224070371 | JG1224070371 | 东方850轧机 | 合格 | 合格品 | 乙 | 肖勋民 | 13740 | 13700 | 0.9971 | 24952 | 0.1 | 710 | 850轧机普光辊(Ra0.4-0.6μm)轧制0.1mm(0.4-0.25-0.15-0.115-0.1) |  | 20100028 | 轧硬 | 0.4*710-SPCC | 30210015 | 光亮卷 | 0.1-SPCC |  | 30 | MO001989 | MO001989-013 | GLJ002 | 东方光亮卷前处理（0.4轧0.1mm) | 13770 | 2024-07-24 | 2024-08-08 | 3 | 2024-08-07 05:17:16 | 2024-08-07 06:42:21 | 江苏东方九天新能源材料有限公司 | 256333 | 肖勋民 |  |  | 0.4 | 6240 | 710 | 1 | JG1224070371 | 轧0.1，米数控制在24900-25000米，脱脂平均分包 |  |  | 否 | 否 | 4251 | 13
最终冷轧 | JG1224070386 | JG1224070386 | 东方850轧机 | 合格 | 合格品 | 乙 | 杨海鹏 | 13220 | 13180 | 0.997 | 24270 | 0.1 | 710 | 850轧机普光辊(Ra0.4-0.6μm)轧制0.1mm(0.4-0.25-0.15-0.115-0.1) |  | 20100028 | 轧硬 | 0.4*710-SPCC | 30210015 | 光亮卷 | 0.1-SPCC |  | 30 | MO002212 | MO002212-003 | GLJ002 | 东方光亮卷前处理（0.4轧0.1mm) | 13255 | 2024-07-30 | 2024-08-15 | 3 | 2024-08-07 03:33:50 | 2024-08-07 03:34:37 | 江苏东方九天新能源材料有限公司 | 269713 | 肖勋民 |  |  | 0.4 | 6000 | 710 | 1 | JG1224070386 | 轧0.1，米数控制在23700-23800米；脱脂分一包10500米 |  |  | 否 | 否 | 2594 | 3
最终冷轧 | JG1224070714 | JG1224070714 | 东方850轧机 | 合格 | 合格品 | 乙 | 肖勋民 | 13400 | 13350 | 0.9963 | 24270 | 0.1 | 710 | 850轧机普光辊(Ra0.4-0.6μm)轧制0.1mm(0.4-0.25-0.15-0.115-0.1) |  | 20100028 | 轧硬 | 0.4*710-SPCC | 30210015 | 光亮卷 | 0.1-SPCC |  | 30 | MO002268 | MO002268-006 | GLJ002 | 东方光亮卷前处理（0.4轧0.1mm) | 13405 | 2024-08-02 | 2024-08-16 | 5 | 2024-08-06 23:21:31 | 2024-08-06 23:54:18 | 江苏东方九天新能源材料有限公司 | 275575 | 肖勋民 |  |  | 0.4 | 6100 | 710 | 1 | JG1224070714 | 轧0.1，米数控制在24500-24600米；脱脂平均分包 |  |  | 否 | 否 | 2956 | 6
最终冷轧 | JG1224070412 | JG1224070412 | 东方850轧机 | 合格 | 合格品 | 甲 | 吴宏林 | 13475 | 13445 | 0.9978 | 24595 | 0.1 | 710 | 850轧机普光辊(Ra0.4-0.6μm)轧制0.1mm(0.4-0.25-0.15-0.115-0.1) |  | 20100028 | 轧硬 | 0.4*710-SPCC | 30210015 | 光亮卷 | 0.1-SPCC |  | 30 | MO001989 | MO001989-004 | GLJ002 | 东方光亮卷前处理（0.4轧0.1mm) | 13695 | 2024-07-24 | 2024-08-08 | 5 | 2024-08-06 20:01:47 | 2024-08-06 20:02:32 | 江苏东方九天新能源材料有限公司 | 256310 | 吴宏林 |  |  | 0.4 | 6070 | 710 | 1 | JG1224070412 | 轧0.1，米数控制在24900-25000米，脱脂平均分包 |  |  | 否 | 否 | 3802 | 4
最终冷轧 | JG1224070385 | JG1224070385 | 东方850轧机 | 合格 | 合格品 | 甲 | 蔡迎虎 | 13225 | 13150 | 0.9943 | 24105 | 0.1 | 710 | 850轧机普光辊(Ra0.4-0.6μm)轧制0.1mm(0.4-0.25-0.15-0.115-0.1) |  | 20100028 | 轧硬 | 0.4*710-SPCC | 30210015 | 光亮卷 | 0.1-SPCC |  | 30 | MO002212 | MO002212-001 | GLJ002 | 东方光亮卷前处理（0.4轧0.1mm) | 13240 | 2024-07-30 | 2024-08-15 | 5 | 2024-08-06 17:17:33 | 2024-08-06 17:18:06 | 江苏东方九天新能源材料有限公司 | 269712 | 蔡迎虎 |  |  | 0.4 | 6000 | 710 | 1 | JG1224070385 | 轧0.1，米数控制在23700-23800米；脱脂分一包10500米 |  |  | 否 | 否 | 3842 | 1
最终冷轧 | JG1224070321 | JG1224070321 | 东方850轧机 | 合格 | 合格品 | 甲 | 吴宏林 | 13510 | 13450 | 0.9956 | 23210 | 0.1 | 760 | 850轧机普光辊(Ra0.4-0.6μm)轧制0.1mm(0.4-0.25-0.15-0.115-0.1) |  | 20100142 | 轧硬 | 0.4*760-SPCC | 30210015 | 光亮卷 | 0.1-SPCC |  | 30 | MO001991 | MO001991-009 | GLJ002 | 东方光亮卷前处理（0.4轧0.1mm) | 13520 | 2024-07-24 | 2024-08-15 | 3 | 2024-08-06 12:14:56 | 2024-08-06 12:15:31 | 江苏东方九天新能源材料有限公司 | 256388 | 吴宏林 |  |  | 0.4 | 5760 | 760 | 1 | JG1224070321 | 轧0.1，米数控制在22800-22900米，脱脂分一包9200米。 |  |  | 否 | 否 | 8902 | 9
最终冷轧 | JG12240703252 | JG1224070325 | 东方850轧机 | 合格 | 合格品 | 乙 | 王厉 | 3036 | 3020 | 0.9947 | 5270 | 0.1 | 760 | 850轧机普光辊(Ra0.4-0.6μm)轧制0.1mm(0.4-0.25-0.15-0.115-0.1) |  | 20100142 | 轧硬 | 0.4*760-SPCC | 30210015 | 光亮卷 | 0.1-SPCC |  | 30 | MO001991 | MO001991-012-02 | GLJ002 | 东方光亮卷前处理（0.4轧0.1mm) | 13540 | 2024-07-24 | 2024-08-15 | 3 | 2024-08-06 05:36:56 | 2024-08-06 05:43:05 | 江苏东方九天新能源材料有限公司 |  | 王厉 |  | 1 | 0.1 | 5270 | 760 | 1 | JG12240703252 | 轧0.1，米数控制在22800-22900米，脱脂分一包9200米。 |  |  |  |  | 13873 | 12
最终冷轧 | JG12240703251 | JG1224070325 | 东方850轧机 | 合格 | 合格品 | 乙 | 王厉 | 10504 | 10450 | 0.9949 | 17680 | 0.1 | 760 | 850轧机普光辊(Ra0.4-0.6μm)轧制0.1mm(0.4-0.25-0.15-0.115-0.1) |  | 20100142 | 轧硬 | 0.4*760-SPCC | 30210015 | 光亮卷 | 0.1-SPCC |  | 30 | MO001991 | MO001991-012-01 | GLJ002 | 东方光亮卷前处理（0.4轧0.1mm) | 13540 | 2024-07-24 | 2024-08-15 | 3 | 2024-08-06 05:36:56 | 2024-08-06 05:43:05 | 江苏东方九天新能源材料有限公司 |  | 王厉 |  | 1 | 0.1 | 17680 | 760 | 1 | JG12240703251 | 轧0.1，米数控制在22800-22900米，脱脂分一包9200米。 |  |  |  |  | 13873 | 12
最终冷轧 | JG1224070315 | JG1224070315 | 东方850轧机 | 合格 | 合格品 | 乙 | 杨海鹏 | 13475 | 13415 | 0.9955 | 22962 | 0.1 | 760 | 850轧机普光辊(Ra0.4-0.6μm)轧制0.1mm(0.4-0.25-0.15-0.115-0.1) |  | 20100142 | 轧硬 | 0.4*760-SPCC | 30210015 | 光亮卷 | 0.1-SPCC |  | 30 | MO001991 | MO001991-022 | GLJ002 | 东方光亮卷前处理（0.4轧0.1mm) | 13490 | 2024-07-24 | 2024-08-15 | 5 | 2024-08-05 21:32:31 | 2024-08-06 00:30:59 | 江苏东方九天新能源材料有限公司 | 256409 | 杨海鹏 |  |  | 0.4 | 5720 | 760 | 1 | JG1224070315 | 轧0.1，米数控制在22800-22900米，脱脂分一包9200米。 |  |  | 否 | 否 | 4771 | 22
最终冷轧 | JG1224070326 | JG1224070326 | 东方850轧机 | 合格 | 合格品 | 甲 | 吴宏林 | 13550 | 13530 | 0.9985 | 23315 | 0.1 | 760 | 850轧机普光辊(Ra0.4-0.6μm)轧制0.1mm(0.4-0.25-0.15-0.115-0.1) |  | 20100142 | 轧硬 | 0.4*760-SPCC | 30210015 | 光亮卷 | 0.1-SPCC |  | 30 | MO001991 | MO001991-014 | GLJ002 | 东方光亮卷前处理（0.4轧0.1mm) | 13560 | 2024-07-24 | 2024-08-15 | 5 | 2024-08-05 17:04:38 | 2024-08-05 17:05:05 | 江苏东方九天新能源材料有限公司 | 256393 | 吴宏林 |  |  | 0.4 | 5800 | 760 | 1 | JG1224070326 | 轧0.1，米数控制在22800-22900米，脱脂分一包9200米。 |  |  | 否 | 否 | 4593 | 14
最终冷轧 | JG1224070316 | JG1224070316 | 东方850轧机 | 合格 | 合格品 | 甲 | 吴宏林 | 13450 | 13410 | 0.997 | 23203 | 0.1 | 760 | 850轧机普光辊(Ra0.4-0.6μm)轧制0.1mm(0.4-0.25-0.15-0.115-0.1) |  | 20100142 | 轧硬 | 0.4*760-SPCC | 30210015 | 光亮卷 | 0.1-SPCC |  | 30 | MO001991 | MO001991-020 | GLJ002 | 东方光亮卷前处理（0.4轧0.1mm) | 13500 | 2024-07-24 | 2024-08-15 | 5 | 2024-08-05 13:34:20 | 2024-08-05 13:35:00 | 江苏东方九天新能源材料有限公司 | 256399 | 吴宏林 |  |  | 0.4 | 5775 | 760 | 1 | JG1224070316 | 轧0.1，米数控制在22800-22900米，脱脂分一包9200米。 |  |  | 否 | 否 | 5350 | 20
最终冷轧 | JG1224070317 | JG1224070317 | 东方850轧机 | 合格 | 合格品 | 乙 | 王厉 | 13440 | 12800 | 0.9524 | 22085 | 0.1 | 760 | 850轧机普光辊(Ra0.4-0.6μm)轧制0.1mm(0.4-0.25-0.15-0.115-0.1) |  | 20100142 | 轧硬 | 0.4*760-SPCC | 30210015 | 光亮卷 | 0.1-SPCC |  | 30 | MO001991 | MO001991-018 | GLJ002 | 东方光亮卷前处理（0.4轧0.1mm) | 13440 | 2024-07-24 | 2024-08-15 | 5 | 2024-08-05 08:02:22 | 2024-08-05 09:56:20 | 江苏东方九天新能源材料有限公司 | 256397 | 肖勋民 |  |  | 0.4 | 5760 | 760 | 1 | JG1224070317 | 轧0.1，米数控制在22800-22900米，脱脂分一包9200米。 |  |  | 否 | 否 | 4040 | 18
最终冷轧 | JG1224070329 | JG1224070329 | 东方850轧机 | 合格 | 合格品 | 乙 | 肖勋民 | 13320 | 13270 | 0.9962 | 22877 | 0.1 | 760 | 850轧机普光辊(Ra0.4-0.6μm)轧制0.1mm(0.4-0.25-0.15-0.115-0.1) |  | 20100142 | 轧硬 | 0.4*760-SPCC | 30210015 | 光亮卷 | 0.1-SPCC |  | 30 | MO001991 | MO001991-007 | GLJ002 | 东方光亮卷前处理（0.4轧0.1mm) | 13330 | 2024-07-24 | 2024-08-15 | 5 | 2024-08-05 00:24:38 | 2024-08-05 03:12:37 | 江苏东方九天新能源材料有限公司 | 256386 | 肖勋民 |  |  | 0.4 | 5650 | 760 | 1 | JG1224070329 | 轧0.1，米数控制在22800-22900米，脱脂分一包9200米。 |  |  | 否 | 否 | 3904 | 7
最终冷轧 | JG12240703612 | JG12240703612 | 东方850轧机 | 合格 | 合格品 | 乙 | 肖勋民 | 8555 | 7815 | 0.9135 | 13428 | 0.1 | 760 | 850轧机普光辊(Ra0.4-0.6μm)轧制0.1mm(0.4-0.25-0.15-0.115-0.1) |  | 20500021 | 光亮卷半成品 | 0.4-SPCC | 30210015 | 光亮卷 | 0.1-SPCC |  | 30 | MO002225 | MO002225-001 | GLJ002 | 东方光亮卷前处理（0.4轧0.1mm) | 8555 | 2024-07-31 | 2024-08-10 | 5 | 2024-08-04 22:35:39 | 2024-08-04 22:43:27 | 江苏东方九天新能源材料有限公司 | 270499 | 肖勋民 |  |  | 0.4 | 3620 | 760 | 1 | JG12240703612 | 已退火，轧0.1，米数控制在14400-14500米 |  |  | 否 | 否 | 1414 | 1
最终冷轧 | JG12240703611 | JG1224070361 | 东方850轧机 | 合格 | 合格品 | 甲 | 吴宏林 | 4900 | 4870 | 0.9939 | 6872 | 0.125 | 760 | 850轧机普光辊(Ra0.4-0.6μm)轧制0.125mm(0.4-0.25-0.16-0.125) |  | 20100142 | 轧硬 | 0.4*760-SPCC | 30210004 | 光亮卷 | 0.125-SPCC |  | 30 | MO001606 | MO001606-003-01 | GLJ001 | 东方光亮卷前处理(0.4轧0.125mm) | 13455 | 2024-07-15 | 2024-07-15 | 5 | 2024-08-04 18:36:12 | 2024-08-04 18:37:11 | 江苏东方九天新能源材料有限公司 | 242243 | 吴宏林 |  |  | 0.4 | 2080 | 760 | 1 | JG12240703611 | 脱脂分一包4.9t，2050米，合格报工，轧0.125，米数控制在6800-6900米，厚度公差0.115-0.125，轧机按照0.12的中值设定轧制。剩余一包8.6t脱脂结束后报工，报工报待处理。特别注意按照此要求操作。 |  |  |  |  | 5566 | 3
最终冷轧 | JG12240703631 | JG1224070363 | 东方850轧机 | 合格 | 合格品 | 甲 | 蔡迎虎 | 4955 | 4900 | 0.9889 | 6890 | 0.125 | 760 | 850轧机普光辊(Ra0.4-0.6μm)轧制0.125mm(0.4-0.25-0.16-0.125) |  | 20100142 | 轧硬 | 0.4*760-SPCC | 30210004 | 光亮卷 | 0.125-SPCC |  | 30 | MO001606 | MO001606-005-01 | GLJ001 | 东方光亮卷前处理(0.4轧0.125mm) | 13455 | 2024-07-15 | 2024-07-15 | 5 | 2024-08-04 16:48:38 | 2024-08-04 16:49:23 | 江苏东方九天新能源材料有限公司 | 242247 | 蔡迎虎 |  |  | 0.4 | 2090 | 760 | 1 | JG12240703631 | 脱脂分一包4.9t，2050米，合格报工，轧0.125，米数控制在6800-6900米，厚度公差0.115-0.125，轧机按照0.12的中值设定轧制。剩余一包8.6t脱脂结束后报工，报工报待处理。特别注意按照此要求操作。 |  |  |  |  | 4943 | 5
最终冷轧 | JG12240703552 | JG1224070355 | 东方850轧机 | 合格 | 合格品 | 甲 | 吴宏林 | 6600 | 6600 | 1 | 11210 | 0.1 | 760 | 850轧机普光辊(Ra0.4-0.6μm)轧制0.1mm(0.4-0.25-0.15-0.115-0.1) |  | 20100142 | 轧硬 | 0.4*760-SPCC | 30210015 | 光亮卷 | 0.1-SPCC |  | 30 | MO001991 | MO001991-001-02 | GLJ002 | 东方光亮卷前处理（0.4轧0.1mm) | 13535 | 2024-07-24 | 2024-08-15 | 5 | 2024-08-04 15:21:56 | 2024-08-04 15:23:33 | 江苏东方九天新能源材料有限公司 |  | 吴宏林 |  | 1 | 0.1 | 11210 | 760 | 1 | JG12240703552 | 轧0.1，米数控制在22800-22900米，脱脂分一包9200米。 |  |  |  |  | 4118 | 1
最终冷轧 | JG12240703551 | JG1224070355 | 东方850轧机 | 合格 | 合格品 | 甲 | 吴宏林 | 6900 | 6900 | 1 | 11900 | 0.1 | 760 | 850轧机普光辊(Ra0.4-0.6μm)轧制0.1mm(0.4-0.25-0.15-0.115-0.1) |  | 20100142 | 轧硬 | 0.4*760-SPCC | 30210015 | 光亮卷 | 0.1-SPCC |  | 30 | MO001991 | MO001991-001-01 | GLJ002 | 东方光亮卷前处理（0.4轧0.1mm) | 13535 | 2024-07-24 | 2024-08-15 | 5 | 2024-08-04 15:21:56 | 2024-08-04 15:23:33 | 江苏东方九天新能源材料有限公司 |  | 吴宏林 |  | 1 | 0.1 | 11900 | 760 | 1 | JG12240703551 | 轧0.1，米数控制在22800-22900米，脱脂分一包9200米。 |  |  |  |  | 4118 | 1
最终冷轧 | JG12240703421 | JG1224070342 | 东方850轧机 | 合格 | 合格品 | 甲 | 吴宏林 | 4925 | 4900 | 0.9949 | 6920 | 0.125 | 760 | 850轧机普光辊(Ra0.4-0.6μm)轧制0.125mm(0.4-0.25-0.16-0.125) |  | 20100142 | 轧硬 | 0.4*760-SPCC | 30210004 | 光亮卷 | 0.125-SPCC |  | 30 | MO001672 | MO001672-004-01 | GLJ001 | 东方光亮卷前处理(0.4轧0.125mm) | 13515 | 2024-07-16 | 2024-07-31 | 5 | 2024-08-04 15:06:08 | 2024-08-04 15:06:44 | 江苏东方九天新能源材料有限公司 | 244655 | 吴宏林 |  |  | 0.4 | 2090 | 760 | 1 | JG12240703421 | 脱脂分一包4.9t，2050米，合格报工，轧0.125，米数控制在6800-6900米，厚度公差0.115-0.125，轧机按照0.12的中值设定轧制。剩余一包8.6t脱脂结束后报工，报工报待处理。特别注意按照此要求操作。 |  |  |  |  | 3387 | 4
最终冷轧 | JG12240703401 | JG1224070340 | 东方850轧机 | 合格 | 合格品 | 甲 | 蔡迎虎 | 4930 | 4900 | 0.9939 | 6910 | 0.125 | 760 | 850轧机普光辊(Ra0.4-0.6μm)轧制0.125mm(0.4-0.25-0.16-0.125) |  | 20100142 | 轧硬 | 0.4*760-SPCC | 30210004 | 光亮卷 | 0.125-SPCC |  | 30 | MO001672 | MO001672-002-01 | GLJ001 | 东方光亮卷前处理(0.4轧0.125mm) | 13535 | 2024-07-16 | 2024-07-31 | 5 | 2024-08-04 13:46:54 | 2024-08-04 13:47:26 | 江苏东方九天新能源材料有限公司 | 244653 | 蔡迎虎 |  |  | 0.4 | 2090 | 760 | 1 | JG12240703401 | 脱脂分一包4.9t，2050米，合格报工，轧0.125，米数控制在6800-6900米，厚度公差0.115-0.125，轧机按照0.12的中值设定轧制。剩余一包8.6t脱脂结束后报工，报工报待处理。特别注意按照此要求操作。 |  |  |  |  | 3878 | 2
最终冷轧 | JG122407036212 | JG1224070362 | 东方850轧机 | 其他入库 | 半成品退库 | 乙 | 肖勋民 | 2078 | 2040 | 0.9817 | 2560 | 0.125 | 760 | 850轧机普光辊(Ra0.4-0.6μm)轧制0.125mm(0.4-0.25-0.16-0.125) |  | 20100142 | 轧硬 | 0.4*760-SPCC | 20500005 | 光亮卷半成品 | 0.125-SPCC |  | 30 | MO001606 | MO001606-004-01-02 | GLJ001 | 东方光亮卷前处理(0.4轧0.125mm) | 13475 | 2024-07-15 | 2024-07-15 | 5 | 2024-08-02 13:50:24 | 2024-08-04 10:40:55 | 江苏东方九天新能源材料有限公司 |  | 肖勋民 |  | 1 | 0.125 | 2560 | 760 | 1 | JG122407036212 | 脱脂分一包4.9t，2050米，合格报工，轧0.125，米数控制在6800-6900米，厚度公差0.115-0.125，轧机按照0.12的中值设定轧制。剩余一包8.6t脱脂结束后报工，报工报待处理。特别注意按照此要求操作。 | 1 | 退库改切550宽度 | 是 | 是 | 5773 | 4
最终冷轧 | JG122407036211 | JG1224070362 | 东方850轧机 | 合格 | 合格品 | 乙 | 肖勋民 | 2852 | 2800 | 0.9818 | 4685 | 0.1 | 760 | 850轧机普光辊(Ra0.4-0.6μm)轧制0.125mm(0.4-0.25-0.16-0.125) |  | 20100142 | 轧硬 | 0.4*760-SPCC | 30210004 | 光亮卷 | 0.125-SPCC |  | 30 | MO001606 | MO001606-004-01-01 | GLJ001 | 东方光亮卷前处理(0.4轧0.125mm) | 13475 | 2024-07-15 | 2024-07-15 | 5 | 2024-08-02 13:50:24 | 2024-08-04 10:40:55 | 江苏东方九天新能源材料有限公司 |  | 肖勋民 |  | 1 | 0.1 | 4685 | 760 | 1 | JG122407036211 | 脱脂分一包4.9t，2050米，合格报工，轧0.125，米数控制在6800-6900米，厚度公差0.115-0.125，轧机按照0.12的中值设定轧制。剩余一包8.6t脱脂结束后报工，报工报待处理。特别注意按照此要求操作。 |  |  |  |  | 5773 | 4
最终冷轧 | JG12240703411 | JG1224070341 | 东方850轧机 | 合格 | 合格品 | 乙 | 杨海鹏 | 4920 | 4860 | 0.9878 | 8140 | 0.1 | 760 | 850轧机普光辊(Ra0.4-0.6μm)轧制0.125mm(0.4-0.25-0.16-0.125) |  | 20100142 | 轧硬 | 0.4*760-SPCC | 30210004 | 光亮卷 | 0.125-SPCC |  | 30 | MO001672 | MO001672-003-01 | GLJ001 | 东方光亮卷前处理(0.4轧0.125mm) | 13515 | 2024-07-16 | 2024-07-31 | 5 | 2024-08-04 10:22:05 | 2024-08-04 10:22:42 | 江苏东方九天新能源材料有限公司 | 244654 | 杨海鹏 |  |  | 0.4 | 2090 | 760 | 1 | JG12240703411 | 脱脂分一包4.9t，2050米，合格报工，轧0.125，米数控制在6800-6900米，厚度公差0.115-0.125，轧机按照0.12的中值设定轧制。剩余一包8.6t脱脂结束后报工，报工报待处理。特别注意按照此要求操作。 |  |  |  |  | 1959 | 3
最终冷轧 | JG12240703233 | JG1224070323 | 东方850轧机 | 其他入库 | 半成品退库 | 甲 | 吴宏林 | 1954 | 1950 | 0.998 | 2150 | 0.155 | 760 | 850轧机普光辊(Ra0.4-0.6μm)轧制0.1mm(0.4-0.25-0.15-0.115-0.1) |  | 20100142 | 轧硬 | 0.4*760-SPCC | 20500012 | 光亮卷半成品 | 0.155-SPCC |  | 30 | MO001991 | MO001991-010-03 | GLJ002 | 东方光亮卷前处理（0.4轧0.1mm) | 13425 | 2024-07-24 | 2024-08-15 | 3 | 2024-08-04 09:36:31 | 2024-08-04 09:38:59 | 江苏东方九天新能源材料有限公司 |  | 吴宏林 |  | 1 | 0.155 | 2150 | 760 | 1 | JG12240703233 | 轧0.1，米数控制在22800-22900米，脱脂分一包9200米。 | 1 |  | 是 | 是 | 2502 | 10
最终冷轧 | JG12240703231 | JG1224070323 | 东方850轧机 | 合格 | 合格品 | 甲 | 吴宏林 | 6272 | 6260 | 0.9981 | 10870 | 0.1 | 760 | 850轧机普光辊(Ra0.4-0.6μm)轧制0.1mm(0.4-0.25-0.15-0.115-0.1) |  | 20100142 | 轧硬 | 0.4*760-SPCC | 30210015 | 光亮卷 | 0.1-SPCC |  | 30 | MO001991 | MO001991-010-01 | GLJ002 | 东方光亮卷前处理（0.4轧0.1mm) | 13425 | 2024-07-24 | 2024-08-15 | 3 | 2024-08-04 09:36:31 | 2024-08-04 09:38:59 | 江苏东方九天新能源材料有限公司 |  | 吴宏林 |  | 1 | 0.1 | 10870 | 760 | 1 | JG12240703231 | 轧0.1，米数控制在22800-22900米，脱脂分一包9200米。 |  |  |  |  | 2502 | 10
最终冷轧 | JG12240703232 | JG1224070323 | 东方850轧机 | 合格 | 合格品 | 甲 | 吴宏林 | 5210 | 5200 | 0.9981 | 9034 | 0.1 | 760 | 850轧机普光辊(Ra0.4-0.6μm)轧制0.1mm(0.4-0.25-0.15-0.115-0.1) |  | 20100142 | 轧硬 | 0.4*760-SPCC | 30210015 | 光亮卷 | 0.1-SPCC |  | 30 | MO001991 | MO001991-010-02 | GLJ002 | 东方光亮卷前处理（0.4轧0.1mm) | 13425 | 2024-07-24 | 2024-08-15 | 3 | 2024-08-04 09:36:31 | 2024-08-04 09:38:59 | 江苏东方九天新能源材料有限公司 |  | 吴宏林 |  | 1 | 0.1 | 9034 | 760 | 1 | JG12240703232 | 轧0.1，米数控制在22800-22900米，脱脂分一包9200米。 |  |  |  |  | 2502 | 10
最终冷轧 | JG1224070327 | JG1224070327 | 东方850轧机 | 合格 | 合格品 | 甲 | 杨海鹏 | 13550 | 13500 | 0.9963 | 23280 | 0.1 | 760 | 850轧机普光辊(Ra0.4-0.6μm)轧制0.1mm(0.4-0.25-0.15-0.115-0.1) |  | 20100142 | 轧硬 | 0.4*760-SPCC | 30210015 | 光亮卷 | 0.1-SPCC |  | 30 | MO001991 | MO001991-016 | GLJ002 | 东方光亮卷前处理（0.4轧0.1mm) | 13560 | 2024-07-24 | 2024-08-15 | 3 | 2024-08-04 04:53:14 | 2024-08-04 04:54:54 | 江苏东方九天新能源材料有限公司 | 256395 | 蔡迎虎 |  |  | 0.4 | 5760 | 760 | 1 | JG1224070327 | 轧0.1，米数控制在22800-22900米，脱脂分一包9200米。 |  |  | 否 | 否 | 2960 | 16
最终冷轧 | JG1224070324 | JG1224070324 | 东方850轧机 | 合格 | 合格品 | 甲 | 蔡迎虎 | 13425 | 13390 | 0.9974 | 23210 | 0.1 | 760 | 850轧机普光辊(Ra0.4-0.6μm)轧制0.1mm(0.4-0.25-0.15-0.115-0.1) |  | 20100142 | 轧硬 | 0.4*760-SPCC | 30210015 | 光亮卷 | 0.1-SPCC |  | 30 | MO001991 | MO001991-015 | GLJ002 | 东方光亮卷前处理（0.4轧0.1mm) | 13440 | 2024-07-24 | 2024-08-15 | 5 | 2024-08-03 19:54:00 | 2024-08-03 19:54:31 | 江苏东方九天新能源材料有限公司 | 256394 | 蔡迎虎 |  |  | 0.4 | 5700 | 760 | 1 | JG1224070324 | 轧0.1，米数控制在22800-22900米，脱脂分一包9200米。 |  |  | 否 | 否 | 5150 | 15
最终冷轧 | JG12240703132 | JG1224070313 | 东方850轧机 | 合格 | 合格品 | 乙 | 肖勋民 | 1302 | 1270 | 0.9754 | 1980 | 0.1 | 760 | 850轧机普光辊(Ra0.4-0.6μm)轧制0.1mm(0.4-0.25-0.15-0.115-0.1) |  | 20100142 | 轧硬 | 0.4*760-SPCC | 30210015 | 光亮卷 | 0.1-SPCC |  | 30 | MO001991 | MO001991-026-02 | GLJ002 | 东方光亮卷前处理（0.4轧0.1mm) | 13455 | 2024-07-24 | 2024-08-15 | 5 | 2024-08-03 16:00:51 | 2024-08-03 16:06:16 | 江苏东方九天新能源材料有限公司 |  | 肖勋民 |  | 1 | 0.1 | 1980 | 760 | 1 | JG12240703132 | 轧0.1，米数控制在22800-22900米，脱脂分一包9200米。 |  |  |  |  | 3451 | 26
最终冷轧 | JG12240703131 | JG1224070313 | 东方850轧机 | 合格 | 合格品 | 乙 | 肖勋民 | 12148 | 11850 | 0.9755 | 20469 | 0.1 | 760 | 850轧机普光辊(Ra0.4-0.6μm)轧制0.1mm(0.4-0.25-0.15-0.115-0.1) |  | 20100142 | 轧硬 | 0.4*760-SPCC | 30210015 | 光亮卷 | 0.1-SPCC |  | 30 | MO001991 | MO001991-026-01 | GLJ002 | 东方光亮卷前处理（0.4轧0.1mm) | 13455 | 2024-07-24 | 2024-08-15 | 5 | 2024-08-03 16:00:51 | 2024-08-03 16:06:16 | 江苏东方九天新能源材料有限公司 |  | 肖勋民 |  | 1 | 0.1 | 20469 | 760 | 1 | JG12240703131 | 轧0.1，米数控制在22800-22900米，脱脂分一包9200米。 |  |  |  |  | 3451 | 26
最终冷轧 | JG1224070328 | JG1224070328 | 东方850轧机 | 合格 | 合格品 | 甲 | 吴宏林 | 13560 | 13500 | 0.9956 | 23480 | 0.1 | 760 | 850轧机普光辊(Ra0.4-0.6μm)轧制0.1mm(0.4-0.25-0.15-0.115-0.1) |  | 20100142 | 轧硬 | 0.4*760-SPCC | 30210015 | 光亮卷 | 0.1-SPCC |  | 30 | MO001991 | MO001991-013 | GLJ002 | 东方光亮卷前处理（0.4轧0.1mm) | 13575 | 2024-07-24 | 2024-08-15 | 5 | 2024-08-03 06:27:15 | 2024-08-03 06:27:51 | 江苏东方九天新能源材料有限公司 | 256392 | 吴宏林 |  |  | 0.4 | 5790 | 760 | 1 | JG1224070328 | 轧0.1，米数控制在22800-22900米，脱脂分一包9200米。 |  |  | 否 | 否 | 4541 | 13
最终冷轧 | JG12240703391 | JG1224070339 | 东方850轧机 | 合格 | 合格品 | 乙 | 肖勋民 | 4845 | 4800 | 0.9907 | 7000 | 0.125 | 760 | 850轧机普光辊(Ra0.4-0.6μm)轧制0.125mm(0.4-0.25-0.16-0.125) |  | 20100142 | 轧硬 | 0.4*760-SPCC | 30210004 | 光亮卷 | 0.125-SPCC |  | 30 | MO001672 | MO001672-001-01 | GLJ001 | 东方光亮卷前处理(0.4轧0.125mm) | 13530 | 2024-07-16 | 2024-07-31 | 5 | 2024-08-02 11:00:52 | 2024-08-02 11:01:20 | 江苏东方九天新能源材料有限公司 | 244652 | 肖勋民 |  |  | 0.4 | 2090 | 760 | 1 | JG12240703391 | 脱脂分一包4.9t，2050米，合格报工，轧0.125，米数控制在6800-6900米，厚度公差0.115-0.125，轧机按照0.12的中值设定轧制。剩余一包8.6t脱脂结束后报工，报工报待处理。特别注意按照此要求操作。 |  |  |  |  | 2790 | 1
最终冷轧 | JG12240703632 | JG12240703632 | 东方850轧机 | 合格 | 合格品 | 甲 | 蔡迎虎 | 8500 | 7500 | 0.8824 | 13200 | 0.1 | 760 | 850轧机普光辊(Ra0.4-0.6μm)轧制0.1mm(0.4-0.25-0.15-0.115-0.1) |  | 20500021 | 光亮卷半成品 | 0.4-SPCC | 30210015 | 光亮卷 | 0.1-SPCC |  | 30 | MO002225 | MO002225-003 | GLJ002 | 东方光亮卷前处理（0.4轧0.1mm) | 8500 | 2024-07-31 | 2024-08-10 | 3 | 2024-08-02 06:01:33 | 2024-08-02 06:02:18 | 江苏东方九天新能源材料有限公司 | 270503 | 蔡迎虎 |  |  | 0.4 | 3620 | 760 | 1 | JG12240703632 | 已退火，轧0.1，米数控制在14400-14500米 |  |  | 否 | 否 |  | 3
最终冷轧 | JG1224070358 | JG1224070358 | 东方850轧机 | 合格 | 合格品 | 甲 | 吴宏林 | 13505 | 13470 | 0.9974 | 23518 | 0.1 | 760 | 850轧机普光辊(Ra0.4-0.6μm)轧制0.1mm(0.4-0.25-0.15-0.115-0.1) |  | 20100142 | 轧硬 | 0.4*760-SPCC | 30210015 | 光亮卷 | 0.1-SPCC |  | 30 | MO001991 | MO001991-004 | GLJ002 | 东方光亮卷前处理（0.4轧0.1mm) | 13510 | 2024-07-24 | 2024-08-15 | 5 | 2024-08-02 03:58:22 | 2024-08-02 03:59:18 | 江苏东方九天新能源材料有限公司 | 256368 | 吴宏林 |  |  | 0.4 | 5730 | 760 | 1 | JG1224070358 | 轧0.1，米数控制在22800-22900米，脱脂分一包9200米。 |  |  | 否 | 否 | 5416 | 4
最终冷轧 | JG12240703392 | JG12240703392 | 东方850轧机 | 合格 | 合格品 | 甲 | 蔡迎虎 | 8560 | 8300 | 0.9696 | 14200 | 0.1 | 760 | 850轧机普光辊(Ra0.4-0.6μm)轧制0.1mm(0.4-0.25-0.15-0.115-0.1) |  | 20500021 | 光亮卷半成品 | 0.4-SPCC | 30210015 | 光亮卷 | 0.1-SPCC |  | 30 | MO002218 | MO002218-001 | GLJ002 | 东方光亮卷前处理（0.4轧0.1mm) | 8560 | 2024-07-30 | 2024-08-10 | 5 | 2024-08-02 00:27:30 | 2024-08-02 00:28:18 | 江苏东方九天新能源材料有限公司 | 261533 | 蔡迎虎 |  |  | 0.4 | 3640 | 760 | 1 | JG12240703392 | 已退火，轧0.1，米数控制在14400-14500米 |  |  | 否 | 否 | 1055 | 1
最终冷轧 | JG1224070357 | JG1224070357 | 东方850轧机 | 合格 | 合格品 | 乙 | 杨海鹏 | 13460 | 13130 | 0.9755 | 22548 | 0.1 | 760 | 850轧机普光辊(Ra0.4-0.6μm)轧制0.1mm(0.4-0.25-0.15-0.115-0.1) |  | 20100142 | 轧硬 | 0.4*760-SPCC | 30210015 | 光亮卷 | 0.1-SPCC |  | 30 | MO001991 | MO001991-003 | GLJ002 | 东方光亮卷前处理（0.4轧0.1mm) | 13495 | 2024-07-24 | 2024-08-15 | 5 | 2024-08-01 16:24:35 | 2024-08-01 16:25:25 | 江苏东方九天新能源材料有限公司 | 256367 | 杨海鹏 |  |  | 0.4 | 5760 | 760 | 1 | JG1224070357 | 轧0.1，米数控制在22800-22900米，脱脂分一包9200米。 |  |  | 否 | 否 | 4301 | 3
最终冷轧 | JG1224070335 | JG1224070335 | 东方850轧机 | 合格 | 合格品 | 甲 | 吴宏林 | 13490 | 12910 | 0.957 | 22610 | 0.1 | 760 | 850轧机普光辊(Ra0.4-0.6μm)轧制0.1mm(0.4-0.25-0.15-0.115-0.1) |  | 20100142 | 轧硬 | 0.4*760-SPCC | 30210015 | 光亮卷 | 0.1-SPCC |  | 30 | MO001991 | MO001991-005 | GLJ002 | 东方光亮卷前处理（0.4轧0.1mm) | 13490 | 2024-07-24 | 2024-08-15 | 3 | 2024-08-01 09:09:58 | 2024-08-01 09:10:37 | 江苏东方九天新能源材料有限公司 | 256369 | 吴宏林 |  |  | 0.4 | 5790 | 760 | 1 | JG1224070335 | 轧0.1，米数控制在22800-22900米，脱脂分一包9200米。 |  |  | 否 | 否 | 2033 | 5
最终冷轧 | JG1224070322 | JG1224070322 | 东方850轧机 | 合格 | 合格品 | 甲 | 蔡迎虎 | 13525 | 13400 | 0.9908 | 23530 | 0.1 | 760 | 850轧机普光辊(Ra0.4-0.6μm)轧制0.1mm(0.4-0.25-0.15-0.115-0.1) |  | 20100142 | 轧硬 | 0.4*760-SPCC | 30210015 | 光亮卷 | 0.1-SPCC |  | 30 | MO001991 | MO001991-011 | GLJ002 | 东方光亮卷前处理（0.4轧0.1mm) | 13535 | 2024-07-24 | 2024-08-15 | 5 | 2024-08-01 09:08:09 | 2024-08-01 09:09:38 | 江苏东方九天新能源材料有限公司 | 256390 | 蔡迎虎 |  |  | 0.4 | 5740 | 760 | 1 | JG1224070322 | 轧0.1，米数控制在22800-22900米，脱脂分一包9200米。 |  |  | 否 | 否 | 2744 | 11