## sheet1
工序名称 | 批号 | 新卷号 | 出料厚度 | 出料宽度 | 出料长度 | 出料重量 | 备注 | 膜名称 | 机组名称 | 工序状态 | 检验结果 | 班组 | 参与人 | 来料重量 | 成材率 | 工序要求 | 来料编码 | 来料名称 | 来料规格 | 产品编码 | 产品名称 | 产品规格 | 排序 | 主计划号 | 子计划号 | 工序流程编码 | 工序流程名称 | 工单需求 | 计划开始时间 | 计划结束时间 | 工单状态 | 开始时间 | 产出时间 | 组织名称 | 卷号ID | 操作工人 | 报工人 | 检验 | 来料厚度 | 来料长度 | 来料宽度 | 是否分卷 | 原卷号 | 工单要求 | 是否成品 | 不良现象 | 是否入库 | 入库审核 | 生产工时 | 工单行号
覆膜 | JL0024040025022 | JL00240400250222 | 0.225 | 610 | 2580 | 1660 |  | 明绿改性膜-2 | 九天覆膜-8 | 合格 | 合格品 | 乙 | 冯忠平 | 1660 | 1 | / | 30110004 | 铬钝化卷 | 0.125-SPCC | 30312007 | 双面钢塑复合卷 | 0.225-SPCC | 10 | MO002805 | MO002805-030-02 | FM001 | 覆膜模板 | 2975 | 2024-08-18 | 2024-08-18 | 3 | 2024-08-19 05:58:19 | 2024-08-19 07:29:16 | 江苏九天光电科技有限公司 | 296827 | 何志宏 |  | 1 | 0.225 | 2580 | 610 | 1 | JL00240400250222 |  | 1 |  | 是 | 是 | 136 | 30
覆膜 | JL0024040025022 | JL00240400250221 | 0.225 | 610 | 2500 | 1584 |  | 明绿改性膜-2 | 九天覆膜-8 | 合格 | 合格品 | 乙 | 冯忠平 | 1453 | 1.0902 | / | 30110004 | 铬钝化卷 | 0.125-SPCC | 30312007 | 双面钢塑复合卷 | 0.225-SPCC | 10 | MO002805 | MO002805-030-01 | FM001 | 覆膜模板 | 2975 | 2024-08-18 | 2024-08-18 | 3 | 2024-08-19 05:58:19 | 2024-08-19 07:29:16 | 江苏九天光电科技有限公司 | 296827 | 何志宏 |  | 1 | 0.225 | 2500 | 610 | 1 | JL00240400250221 |  | 1 |  | 是 | 是 | 136 | 30
覆膜 | JG122407031411 | JG1224070314113 | 0.165 | 760 | 4000 | 2512 |  | 明绿改性膜-1 | 九天覆膜-9 | 合格 | 合格品 | 乙 | 李其华 | 2322 | 1.0818 | / | 30110014 | 铬钝化卷 | 0.1-SPCC | 30312001 | 双面钢塑复合卷 | 0.165-SPCC | 10 | MO002784 | MO002784-031-03 | FM001 | 覆膜模板 | 6919 | 2024-08-17 | 2024-08-17 | 3 | 2024-08-19 03:46:48 | 2024-08-19 06:11:34 | 江苏九天光电科技有限公司 | 0 | 李其华 |  | 1 | 0.165 | 4000 | 760 | 1 | JG1224070314113 |  | 1 |  | 是 | 是 | 193 | 31
覆膜 | JG122407031411 | JG1224070314112 | 0.165 | 760 | 4000 | 2492 |  | 明绿改性膜-1 | 九天覆膜-9 | 合格 | 合格品 | 乙 | 李其华 | 2304 | 1.0816 | / | 30110014 | 铬钝化卷 | 0.1-SPCC | 30312001 | 双面钢塑复合卷 | 0.165-SPCC | 10 | MO002784 | MO002784-031-02 | FM001 | 覆膜模板 | 6919 | 2024-08-17 | 2024-08-17 | 3 | 2024-08-19 03:46:48 | 2024-08-19 06:11:34 | 江苏九天光电科技有限公司 | 0 | 李其华 |  | 1 | 0.165 | 4000 | 760 | 1 | JG1224070314112 |  | 1 |  | 是 | 是 | 193 | 31
覆膜 | JG122407031411 | JG1224070314111 | 0.165 | 760 | 4000 | 2480 |  | 明绿改性膜-1 | 九天覆膜-9 | 合格 | 合格品 | 乙 | 李其华 | 2293 | 1.0816 | / | 30110014 | 铬钝化卷 | 0.1-SPCC | 30312001 | 双面钢塑复合卷 | 0.165-SPCC | 10 | MO002784 | MO002784-031-01 | FM001 | 覆膜模板 | 6919 | 2024-08-17 | 2024-08-17 | 3 | 2024-08-19 03:46:48 | 2024-08-19 06:11:34 | 江苏九天光电科技有限公司 | 0 | 李其华 |  | 1 | 0.165 | 4000 | 760 | 1 | JG1224070314111 |  | 1 |  | 是 | 是 | 193 | 31
覆膜 | DL122407001321 | DL1224070013212 | 0.225 | 610 | 2310 | 1492 |  | 明绿改性膜-2 | 九天覆膜-8 | 合格 | 合格品 | 乙 | 冯忠平 | 1366 | 1.0922 | / | 30110004 | 铬钝化卷 | 0.125-SPCC | 30312007 | 双面钢塑复合卷 | 0.225-SPCC | 10 | MO002805 | MO002805-027-02 | FM001 | 覆膜模板 | 2729 | 2024-08-18 | 2024-08-18 | 3 | 2024-08-19 04:59:50 | 2024-08-19 05:57:29 | 江苏九天光电科技有限公司 | 296823 | 何志宏 |  | 1 | 0.225 | 2310 | 610 | 1 | DL1224070013212 |  | 1 |  | 是 | 是 | 87 | 27
覆膜 | DL122407001321 | DL1224070013211 | 0.225 | 610 | 2300 | 1488 |  | 明绿改性膜-2 | 九天覆膜-8 | 合格 | 合格品 | 乙 | 冯忠平 | 1363 | 1.0917 | / | 30110004 | 铬钝化卷 | 0.125-SPCC | 30312007 | 双面钢塑复合卷 | 0.225-SPCC | 10 | MO002805 | MO002805-027-01 | FM001 | 覆膜模板 | 2729 | 2024-08-18 | 2024-08-18 | 3 | 2024-08-19 04:59:50 | 2024-08-19 05:57:29 | 江苏九天光电科技有限公司 | 296823 | 何志宏 |  | 1 | 0.225 | 2300 | 610 | 1 | DL1224070013211 |  | 1 |  | 是 | 是 | 87 | 27
覆膜 | DL122407001322 | DL1224070013222 | 0.225 | 610 | 2270 | 1468 |  | 明绿改性膜-2 | 九天覆膜-8 | 合格 | 合格品 | 乙 | 冯忠平 | 1345 | 1.0914 | / | 30110004 | 铬钝化卷 | 0.125-SPCC | 30312007 | 双面钢塑复合卷 | 0.225-SPCC | 10 | MO002805 | MO002805-025-02 | FM001 | 覆膜模板 | 2691 | 2024-08-18 | 2024-08-18 | 3 | 2024-08-19 03:40:10 | 2024-08-19 04:41:21 | 江苏九天光电科技有限公司 | 296824 | 何志宏 |  | 1 | 0.225 | 2270 | 610 | 1 | DL1224070013222 |  | 1 |  | 是 | 是 | 91 | 25
覆膜 | DL122407001322 | DL1224070013221 | 0.225 | 610 | 2270 | 1470 |  | 明绿改性膜-2 | 九天覆膜-8 | 合格 | 合格品 | 乙 | 冯忠平 | 1346 | 1.0921 | / | 30110004 | 铬钝化卷 | 0.125-SPCC | 30312007 | 双面钢塑复合卷 | 0.225-SPCC | 10 | MO002805 | MO002805-025-01 | FM001 | 覆膜模板 | 2691 | 2024-08-18 | 2024-08-18 | 3 | 2024-08-19 03:40:10 | 2024-08-19 04:41:21 | 江苏九天光电科技有限公司 | 296824 | 何志宏 |  | 1 | 0.225 | 2270 | 610 | 1 | DL1224070013221 |  | 1 |  | 是 | 是 | 91 | 25
覆膜 | JG12240800071 | JG122408000713 | 0.165 | 710 | 4350 | 2492 |  | 明绿改性膜-1 | 九天覆膜-9 | 合格 | 合格品 | 乙 | 李其华 | 2295 | 1.0858 | / | 30110014 | 铬钝化卷 | 0.1-SPCC | 30312001 | 双面钢塑复合卷 | 0.165-SPCC | 10 | MO002804 | MO002804-007-03 | FM001 | 覆膜模板 | 6709 | 2024-08-18 | 2024-08-18 | 3 | 2024-08-19 01:19:43 | 2024-08-19 03:45:58 | 江苏九天光电科技有限公司 | 0 | 李其华 |  | 1 | 0.165 | 4350 | 710 | 1 | JG122408000713 |  | 1 |  | 是 | 是 | 194 | 7
覆膜 | JG12240800071 | JG122408000712 | 0.165 | 710 | 4080 | 2350 |  | 明绿改性膜-1 | 九天覆膜-9 | 合格 | 合格品 | 乙 | 李其华 | 2164 | 1.086 | / | 30110014 | 铬钝化卷 | 0.1-SPCC | 30312001 | 双面钢塑复合卷 | 0.165-SPCC | 10 | MO002804 | MO002804-007-02 | FM001 | 覆膜模板 | 6709 | 2024-08-18 | 2024-08-18 | 3 | 2024-08-19 01:19:43 | 2024-08-19 03:45:58 | 江苏九天光电科技有限公司 | 0 | 李其华 |  | 1 | 0.165 | 4080 | 710 | 1 | JG122408000712 |  | 1 |  | 是 | 是 | 194 | 7
覆膜 | JG12240800071 | JG122408000711 | 0.165 | 710 | 4250 | 2442 |  | 明绿改性膜-1 | 九天覆膜-9 | 合格 | 合格品 | 乙 | 李其华 | 2249 | 1.0858 | / | 30110014 | 铬钝化卷 | 0.1-SPCC | 30312001 | 双面钢塑复合卷 | 0.165-SPCC | 10 | MO002804 | MO002804-007-01 | FM001 | 覆膜模板 | 6709 | 2024-08-18 | 2024-08-18 | 3 | 2024-08-19 01:19:43 | 2024-08-19 03:45:58 | 江苏九天光电科技有限公司 | 0 | 李其华 |  | 1 | 0.165 | 4250 | 710 | 1 | JG122408000711 |  | 1 |  | 是 | 是 | 194 | 7
覆膜 | JL0024040027021 | JL00240400270212 | 0.225 | 610 | 2400 | 1574 |  | 明绿改性膜-2 | 九天覆膜-8 | 合格 | 合格品 | 乙 | 冯忠平 | 1471 | 1.07 | / | 30110004 | 铬钝化卷 | 0.125-SPCC | 30312007 | 双面钢塑复合卷 | 0.225-SPCC | 10 | MO002805 | MO002805-032-02 | FM001 | 覆膜模板 | 3003 | 2024-08-18 | 2024-08-18 | 3 | 2024-08-19 02:08:49 | 2024-08-19 03:37:13 | 江苏九天光电科技有限公司 | 296829 | 何志宏 |  | 1 | 0.225 | 2400 | 610 | 1 | JL00240400270212 |  | 1 |  | 是 | 是 | 133 | 32
覆膜 | JL0024040027021 | JL00240400270211 | 0.225 | 610 | 2530 | 1640 | 1940米传动侧10公分1个10公分大虫锈斑 | 明绿改性膜-2 | 九天覆膜-8 | 合格 | 让步接收 | 乙 | 冯忠平 | 1532 | 1.0705 | / |  |  |  | 30312007 | 双面钢塑复合卷 | 0.225-SPCC | 10 | MO002805 | MO002805-032-01 | FM001 | 覆膜模板 | 3003 | 2024-08-18 | 2024-08-18 | 3 | 2024-08-19 02:08:49 | 2024-08-19 03:37:13 | 江苏九天光电科技有限公司 | 296829 | 何志宏 |  | 1 | 0.225 | 2530 | 610 | 1 | JL00240400270211 |  | 1 | C虫斑(1940米传动侧10公分1个10公分大虫锈斑) | 是 | 是 | 133 | 32
覆膜 | JL0024040026022 | JL00240400260222 | 0.225 | 610 | 2250 | 1438 | 抗拉低310 | 明绿改性膜-2 | 九天覆膜-8 | 合格 | 合格品 | 乙 | 冯忠平 | 1319 | 1.0902 | / | 30110004 | 铬钝化卷 | 0.125-SPCC | 30312007 | 双面钢塑复合卷 | 0.225-SPCC | 10 | MO002805 | MO002805-029-02 | FM001 | 覆膜模板 | 2653 | 2024-08-18 | 2024-08-18 | 3 | 2024-08-19 00:53:53 | 2024-08-19 02:03:15 | 江苏九天光电科技有限公司 | 296828 | 何志宏 |  | 1 | 0.225 | 2250 | 610 | 1 | JL00240400260222 |  | 1 |  | 是 | 是 | 105 | 29
覆膜 | JL0024040026022 | JL00240400260221 | 0.225 | 610 | 2280 | 1454 | 抗拉低305 | 明绿改性膜-2 | 九天覆膜-8 | 合格 | 合格品 | 乙 | 冯忠平 | 1334 | 1.09 | / | 30110004 | 铬钝化卷 | 0.125-SPCC | 30312007 | 双面钢塑复合卷 | 0.225-SPCC | 10 | MO002805 | MO002805-029-01 | FM001 | 覆膜模板 | 2653 | 2024-08-18 | 2024-08-18 | 3 | 2024-08-19 00:53:53 | 2024-08-19 02:03:15 | 江苏九天光电科技有限公司 | 296828 | 何志宏 |  | 1 | 0.225 | 2280 | 610 | 1 | JL00240400260221 |  | 1 |  | 是 | 是 | 105 | 29
覆膜 | JG12240703771 | JG122407037713 | 0.165 | 710 | 4110 | 2384 |  | 明绿改性膜-1 | 九天覆膜-9 | 合格 | 合格品 | 乙 | 李其华 | 2202 | 1.0827 | / | 30110014 | 铬钝化卷 | 0.1-SPCC | 30312001 | 双面钢塑复合卷 | 0.165-SPCC | 10 | MO002804 | MO002804-003-03 | FM001 | 覆膜模板 | 6627 | 2024-08-18 | 2024-08-18 | 3 | 2024-08-18 22:55:22 | 2024-08-19 01:17:35 | 江苏九天光电科技有限公司 | 0 | 李其华 |  | 1 | 0.165 | 4110 | 710 | 1 | JG122407037713 |  | 1 |  | 是 | 是 | 189 | 3
覆膜 | JG12240703771 | JG122407037712 | 0.165 | 710 | 4130 | 2400 |  | 明绿改性膜-1 | 九天覆膜-9 | 合格 | 合格品 | 乙 | 李其华 | 2217 | 1.0825 | / | 30110014 | 铬钝化卷 | 0.1-SPCC | 30312001 | 双面钢塑复合卷 | 0.165-SPCC | 10 | MO002804 | MO002804-003-02 | FM001 | 覆膜模板 | 6627 | 2024-08-18 | 2024-08-18 | 3 | 2024-08-18 22:55:22 | 2024-08-19 01:17:35 | 江苏九天光电科技有限公司 | 0 | 李其华 |  | 1 | 0.165 | 4130 | 710 | 1 | JG122407037712 |  | 1 |  | 是 | 是 | 189 | 3
覆膜 | JG12240703771 | JG122407037711 | 0.165 | 710 | 4120 | 2390 | 两侧碎边缺口5-6毫米 | 明绿改性膜-1 | 九天覆膜-9 | 合格 | 让步接收 | 乙 | 李其华 | 2208 | 1.0824 | / | 30110014 | 铬钝化卷 | 0.1-SPCC | 30312001 | 双面钢塑复合卷 | 0.165-SPCC | 10 | MO002804 | MO002804-003-01 | FM001 | 覆膜模板 | 6627 | 2024-08-18 | 2024-08-18 | 3 | 2024-08-18 22:55:22 | 2024-08-19 01:17:35 | 江苏九天光电科技有限公司 | 0 | 李其华 |  | 1 | 0.165 | 4120 | 710 | 1 | JG122407037711 |  | 1 | S碎边(两侧碎边缺口5-6毫米) | 是 | 是 | 189 | 3
覆膜 | JG12240706561 | JG122407065613 | 0.25 | 610 | 2375 | 1792 |  | 明绿改性膜-2 | 九天覆膜-8 | 合格 | 合格品 | 乙 | 冯忠平 | 1659 | 1.0802 | / | 30110011 | 铬钝化卷 | 0.15-SPCC | 30312017 | 双面钢塑复合卷 | 0.25-SPCC | 10 | MO002805 | MO002805-004-03 | FM001 | 覆膜模板 | 4945 | 2024-08-18 | 2024-08-18 | 3 | 2024-08-18 23:14:25 | 2024-08-19 00:49:28 | 江苏九天光电科技有限公司 | 296839 | 何志宏 |  | 1 | 0.25 | 2375 | 610 | 1 | JG122407065613 |  | 1 |  | 是 | 是 | 126 | 4
覆膜 | JG12240706561 | JG122407065612 | 0.25 | 610 | 2370 | 1774 | 1805米操作侧20公分下板面7公分大虫锈斑 | 明绿改性膜-2 | 九天覆膜-8 | 合格 | 让步接收 | 乙 | 冯忠平 | 1643 | 1.0797 | / |  |  |  | 30312017 | 双面钢塑复合卷 | 0.25-SPCC | 10 | MO002805 | MO002805-004-02 | FM001 | 覆膜模板 | 4945 | 2024-08-18 | 2024-08-18 | 3 | 2024-08-18 23:14:25 | 2024-08-19 00:49:28 | 江苏九天光电科技有限公司 | 296839 | 何志宏 |  | 1 | 0.25 | 2370 | 610 | 1 | JG122407065612 |  | 1 | C虫斑(1805米操作侧20公分下板面7公分大虫锈斑) | 是 | 是 | 126 | 4
覆膜 | JG12240706561 | JG122407065611 | 0.25 | 610 | 2370 | 1774 |  | 明绿改性膜-2 | 九天覆膜-8 | 合格 | 合格品 | 乙 | 冯忠平 | 1643 | 1.0797 | / | 30110011 | 铬钝化卷 | 0.15-SPCC | 30312017 | 双面钢塑复合卷 | 0.25-SPCC | 10 | MO002805 | MO002805-004-01 | FM001 | 覆膜模板 | 4945 | 2024-08-18 | 2024-08-18 | 3 | 2024-08-18 23:14:25 | 2024-08-19 00:49:28 | 江苏九天光电科技有限公司 | 296839 | 何志宏 |  | 1 | 0.25 | 2370 | 610 | 1 | JG122407065611 |  | 1 |  | 是 | 是 | 126 | 4
覆膜 | JG9124080057 | JG91240800573 | 0.25 | 610 | 2120 | 1644 |  | 明绿改性膜-2 | 九天覆膜-8 | 合格 | 合格品 | 乙 | 冯忠平 | 1529 | 1.0752 | / | 30110011 | 铬钝化卷 | 0.15-SPCC | 30312017 | 双面钢塑复合卷 | 0.25-SPCC | 10 | MO002783 | MO002783-003-03 | FM001 | 覆膜模板 | 6271 | 2024-08-17 | 2024-08-17 | 3 | 2024-08-18 20:40:49 | 2024-08-18 23:09:18 | 江苏九天光电科技有限公司 | 295613 | 徐新圣 |  | 1 | 0.25 | 2120 | 610 | 1 | JG91240800573 |  | 1 |  | 是 | 是 | 198 | 3
覆膜 | JG9124080057 | JG91240800572 | 0.25 | 610 | 4250 | 3308 |  | 明绿改性膜-2 | 九天覆膜-8 | 合格 | 合格品 | 乙 | 冯忠平 | 3077 | 1.0751 | / | 30110011 | 铬钝化卷 | 0.15-SPCC | 30312017 | 双面钢塑复合卷 | 0.25-SPCC | 10 | MO002783 | MO002783-003-02 | FM001 | 覆膜模板 | 6271 | 2024-08-17 | 2024-08-17 | 3 | 2024-08-18 20:40:49 | 2024-08-18 23:09:18 | 江苏九天光电科技有限公司 | 295613 | 徐新圣 |  | 1 | 0.25 | 4250 | 610 | 1 | JG91240800572 |  | 1 |  | 是 | 是 | 198 | 3
覆膜 | JG9124080057 | JG91240800571 | 0.25 | 610 | 2300 | 1790 | 490米操作侧下板面虫斑约2公分 | 明绿改性膜-2 | 九天覆膜-8 | 合格 | 让步接收 | 乙 | 冯忠平 | 1665 | 1.0751 | / | 30110011 | 铬钝化卷 | 0.15-SPCC | 30312017 | 双面钢塑复合卷 | 0.25-SPCC | 10 | MO002783 | MO002783-003-01 | FM001 | 覆膜模板 | 6271 | 2024-08-17 | 2024-08-17 | 3 | 2024-08-18 20:40:49 | 2024-08-18 23:09:18 | 江苏九天光电科技有限公司 | 295613 | 徐新圣 |  | 1 | 0.25 | 2300 | 610 | 1 | JG91240800571 |  | 1 | C虫斑(490米操作侧下板面虫斑约2公分) | 是 | 是 | 198 | 3
覆膜 | JG122407040011 | JG1224070400112 | 0.19 | 710 | 3100 | 1900 | 1080米操作侧38公分1个3.27平方毫米孔洞 | 明绿改性膜-1 | 九天覆膜-9 | 合格 | 让步接收 | 乙 | 李其华 | 1723 | 1.1027 | / |  |  |  | 30312002 | 双面钢塑复合卷 | 0.19-SPCC | 10 | MO002804 | MO002804-011-02 | FM001 | 覆膜模板 | 3349 | 2024-08-18 | 2024-08-18 | 3 | 2024-08-18 22:18:29 | 2024-08-18 22:53:53 | 江苏九天光电科技有限公司 | 0 | 李其华 |  | 1 | 0.19 | 3100 | 710 | 1 | JG1224070400112 |  | 1 | K孔洞(1080米操作侧38公分1孔洞大小3.27) | 是 | 是 | 52 | 11
覆膜 | JG122407040011 | JG1224070400111 | 0.19 | 710 | 3010 | 1794 |  | 明绿改性膜-1 | 九天覆膜-9 | 合格 | 合格品 | 乙 | 李其华 | 1626 | 1.1033 | / | 30110014 | 铬钝化卷 | 0.1-SPCC | 30312002 | 双面钢塑复合卷 | 0.19-SPCC | 10 | MO002804 | MO002804-011-01 | FM001 | 覆膜模板 | 3349 | 2024-08-18 | 2024-08-18 | 3 | 2024-08-18 22:18:29 | 2024-08-18 22:53:53 | 江苏九天光电科技有限公司 | 0 | 李其华 |  | 1 | 0.19 | 3010 | 710 | 1 | JG1224070400111 |  | 1 |  | 是 | 是 | 52 | 11
覆膜 | JG12240703942 | JG122407039423 | 0.165 | 710 | 4100 | 2410 | 色差 板面有黄条印 | 明绿改性膜-1 | 九天覆膜-9 | 合格 | 让步接收 | 乙 | 李其华 | 2222 | 1.0846 | / | 30110014 | 铬钝化卷 | 0.1-SPCC | 30312001 | 双面钢塑复合卷 | 0.165-SPCC | 10 | MO002804 | MO002804-006-03 | FM001 | 覆膜模板 | 6709 | 2024-08-18 | 2024-08-18 | 3 | 2024-08-18 19:10:07 | 2024-08-18 22:15:58 | 江苏九天光电科技有限公司 | 0 | 张文兵 |  | 1 | 0.165 | 4100 | 710 | 1 | JG122407039423 |  | 1 | S色差(色差 板面有黄条印) | 是 | 是 | 246 | 6
覆膜 | JG12240703942 | JG122407039422 | 0.165 | 710 | 4200 | 2434 | 2980米操作侧约21公分处0.44mm2孔洞 | 明绿改性膜-1 | 九天覆膜-9 | 合格 | 让步接收 | 甲 | 张文兵 | 2244 | 1.0847 | / | 30110014 | 铬钝化卷 | 0.1-SPCC | 30312001 | 双面钢塑复合卷 | 0.165-SPCC | 10 | MO002804 | MO002804-006-02 | FM001 | 覆膜模板 | 6709 | 2024-08-18 | 2024-08-18 | 3 | 2024-08-18 19:10:07 | 2024-08-18 22:15:58 | 江苏九天光电科技有限公司 | 0 | 张文兵 |  | 1 | 0.165 | 4200 | 710 | 1 | JG122407039422 |  | 1 | K孔洞(2980米操作侧约21公分处孔洞，大小0.44mm2) | 是 | 是 | 246 | 6
覆膜 | JG12240703942 | JG122407039421 | 0.165 | 710 | 4200 | 2432 |  | 明绿改性膜-1 | 九天覆膜-9 | 合格 | 合格品 | 甲 | 张文兵 | 2242 | 1.0847 | / | 30110014 | 铬钝化卷 | 0.1-SPCC | 30312001 | 双面钢塑复合卷 | 0.165-SPCC | 10 | MO002804 | MO002804-006-01 | FM001 | 覆膜模板 | 6709 | 2024-08-18 | 2024-08-18 | 3 | 2024-08-18 19:10:07 | 2024-08-18 22:15:58 | 江苏九天光电科技有限公司 | 0 | 张文兵 |  | 1 | 0.165 | 4200 | 710 | 1 | JG122407039421 |  | 1 |  | 是 | 是 | 246 | 6
覆膜 | JG1224070640 | JG12240706403 | 0.25 | 610 | 4400 | 3264 | 800米上膜两侧叠膜导致露白约6mm | 明绿改性膜-2 | 九天覆膜-5 | 合格 | 让步接收 | 甲 | 徐新圣 | 3019 | 1.0812 | / | 30110011 | 铬钝化卷 | 0.15-SPCC | 30312017 | 双面钢塑复合卷 | 0.25-SPCC | 10 | MO002726 | MO002726-002-03 | FM001 | 覆膜模板 | 6041 | 2024-08-15 | 2024-08-15 | 3 | 2024-08-18 18:20:31 | 2024-08-18 20:07:19 | 江苏九天光电科技有限公司 | 293599 | 徐新圣 |  | 1 | 0.25 | 4400 | 610 | 1 | JG12240706403 |  | 1 | L露白(800米上膜两侧叠膜导致露白约6mm) | 是 | 是 | 142 | 2
覆膜 | JG1224070640 | JG12240706402 | 0.25 | 610 | 2200 | 1633 | 1400-1450米操边撞伤印约4mm | 明绿改性膜-2 | 九天覆膜-5 | 合格 | 让步接收 | 甲 | 徐新圣 | 1510 | 1.0815 | / | 30110011 | 铬钝化卷 | 0.15-SPCC | 30312017 | 双面钢塑复合卷 | 0.25-SPCC | 10 | MO002726 | MO002726-002-02 | FM001 | 覆膜模板 | 6041 | 2024-08-15 | 2024-08-15 | 3 | 2024-08-18 18:20:31 | 2024-08-18 20:07:19 | 江苏九天光电科技有限公司 | 293599 | 徐新圣 |  | 1 | 0.25 | 2200 | 610 | 1 | JG12240706402 |  | 1 | Z撞伤(1400-1450米操边撞伤印约4mm) | 是 | 是 | 142 | 2
覆膜 | JG1224070640 | JG12240706401 | 0.25 | 610 | 2200 | 1634 | 700米板面中间上膜膜轻起筋 | 明绿改性膜-2 | 九天覆膜-5 | 合格 | 让步接收 | 甲 | 徐新圣 | 1511 | 1.0814 | / | 30110011 | 铬钝化卷 | 0.15-SPCC | 30312017 | 双面钢塑复合卷 | 0.25-SPCC | 10 | MO002726 | MO002726-002-01 | FM001 | 覆膜模板 | 6041 | 2024-08-15 | 2024-08-15 | 3 | 2024-08-18 18:20:31 | 2024-08-18 20:07:19 | 江苏九天光电科技有限公司 | 293599 | 徐新圣 |  | 1 | 0.25 | 2200 | 610 | 1 | JG12240706401 |  | 1 | Q起筋(700米板面中间上膜膜轻起筋。) | 是 | 是 | 142 | 2
覆膜 | JG12240707031 | JG122407070313 | 0.165 | 760 | 4000 | 2504 |  | 明绿改性膜-1 | 九天覆膜-9 | 合格 | 合格品 | 甲 | 张文兵 | 2326 | 1.0765 | / | 30110014 | 铬钝化卷 | 0.1-SPCC | 30312001 | 双面钢塑复合卷 | 0.165-SPCC | 10 | MO002804 | MO002804-001-03 | FM001 | 覆膜模板 | 6935 | 2024-08-18 | 2024-08-18 | 3 | 2024-08-18 17:39:23 | 2024-08-18 19:09:11 | 江苏九天光电科技有限公司 | 0 | 张文兵 |  | 1 | 0.165 | 4000 | 760 | 1 | JG122407070313 |  | 1 |  | 是 | 是 | 120 | 1
覆膜 | JG12240707031 | JG122407070312 | 0.165 | 760 | 4000 | 2492 |  | 明绿改性膜-1 | 九天覆膜-9 | 合格 | 合格品 | 甲 | 张文兵 | 2315 | 1.0765 | / | 30110014 | 铬钝化卷 | 0.1-SPCC | 30312001 | 双面钢塑复合卷 | 0.165-SPCC | 10 | MO002804 | MO002804-001-02 | FM001 | 覆膜模板 | 6935 | 2024-08-18 | 2024-08-18 | 3 | 2024-08-18 17:39:23 | 2024-08-18 19:09:11 | 江苏九天光电科技有限公司 | 0 | 张文兵 |  | 1 | 0.165 | 4000 | 760 | 1 | JG122407070312 |  | 1 |  | 是 | 是 | 120 | 1
覆膜 | JG12240707031 | JG122407070311 | 0.165 | 760 | 4000 | 2470 |  | 明绿改性膜-1 | 九天覆膜-9 | 合格 | 合格品 | 甲 | 张文兵 | 2294 | 1.0767 | / | 30110014 | 铬钝化卷 | 0.1-SPCC | 30312001 | 双面钢塑复合卷 | 0.165-SPCC | 10 | MO002804 | MO002804-001-01 | FM001 | 覆膜模板 | 6935 | 2024-08-18 | 2024-08-18 | 3 | 2024-08-18 17:39:23 | 2024-08-18 19:09:11 | 江苏九天光电科技有限公司 | 0 | 张文兵 |  | 1 | 0.165 | 4000 | 760 | 1 | JG122407070311 |  | 1 |  | 是 | 是 | 120 | 1
覆膜翻包 | JL1223090104-111 | JL1223090104-111 | 0.165 | 610 | 3950 | 2069 | 缩芯折印(整卷缩芯折印) |  | 九天覆膜-5 | 合格 | 让步接收 | 甲 | 徐新圣 | 2073 | 0.9981 | / | 30312001 | 双面钢塑复合卷 | 0.165-SPCC | 30312001 | 双面钢塑复合卷 | 0.165-SPCC | 10 | MO002775 | MO002775-001 | FM001 | 覆膜模板 | 2073 | 2024-08-17 | 2024-08-17 | 3 | 2024-08-18 18:01:12 | 2024-08-18 18:16:49 | 江苏九天光电科技有限公司 | 295370 | 徐新圣 |  |  | 0.165 | 0 | 610 | 1 | JL1223090104-111 |  | 1 | 缩芯折印(整卷缩芯折印) | 是 | 是 | 15 | 1
覆膜翻包 | JG12240702651 | JG12240702651 | 0.25 | 610 | 2340 | 1876 | G辊印(板面辊印。轻黄条印。) |  | 九天覆膜-5 | 合格 | 让步接收 | 甲 | 徐新圣 | 1883 | 0.9963 | / | 30312017 | 双面钢塑复合卷 | 0.25-SPCC | 30312017 | 双面钢塑复合卷 | 0.25-SPCC | 10 | MO002810 | MO002810-001 | FM001 | 覆膜模板 | 1883 | 2024-08-18 | 2024-08-18 | 3 | 2024-08-18 17:55:29 | 2024-08-18 18:00:07 | 江苏九天光电科技有限公司 | 280651 | 徐新圣 |  |  | 0.25 | 2350 | 610 | 1 | JG12240702651 |  | 1 | G辊印(板面辊印。轻黄条印。) | 是 | 是 | 5 | 1
覆膜 | JG12240705481 | JG12240705481 | 0.25 | 610 | 2270 | 1699 | Z振纹(传边2公分振纹),Z撞伤(150-300米传边撞伤约1.5cm) | 明绿改性膜-2 | 九天覆膜-5 | 合格 | 让步接收 | 甲 | 徐新圣 | 1591 | 1.0679 | / | 30110011 | 铬钝化卷 | 0.15-SPCC | 30312017 | 双面钢塑复合卷 | 0.25-SPCC | 10 | MO002774 | MO002774-001 | FM001 | 覆膜模板 | 1591 | 2024-08-17 | 2024-08-17 | 3 | 2024-08-18 17:48:20 | 2024-08-18 17:54:17 | 江苏九天光电科技有限公司 | 295369 | 徐新圣 |  |  | 0.15 | 0 | 610 | 1 | JG12240705481 |  | 1 | Z振纹(传边2公分振纹),Z撞伤(150-300米传边撞伤约1.5cm) | 是 | 是 | 6 | 1
覆膜 | JG1224070632 | JG12240706323 | 0.25 | 610 | 3350 | 2523 | H黄条印(板面黄条印重) | 明绿改性膜-2 | 九天覆膜-5 | 合格 | 让步接收 | 甲 | 徐新圣 | 2346 | 1.0754 | / | 30110011 | 铬钝化卷 | 0.15-SPCC | 30312017 | 双面钢塑复合卷 | 0.25-SPCC | 10 | MO002786 | MO002786-001-03 | FM001 | 覆膜模板 | 7089 | 2024-08-17 | 2024-08-17 | 3 | 2024-08-18 15:10:28 | 2024-08-18 17:38:24 | 江苏九天光电科技有限公司 | 0 | 徐新圣 |  | 1 | 0.25 | 3350 | 610 | 1 | JG12240706323 |  | 1 | H黄条印(板面黄条印重) | 是 | 是 | 197 | 1
覆膜 | JG1224070632 | JG12240706322 | 0.25 | 610 | 3390 | 2547 | K孔洞(3000米操599mm1个孔洞约3.44mm2。有折皱印。),S松花印(2990米操边10公分内松花印重。) | 明绿改性膜-2 | 九天覆膜-5 | 合格 | 让步接收 | 甲 | 徐新圣 | 2368 | 1.0756 | / |  |  |  | 30312017 | 双面钢塑复合卷 | 0.25-SPCC | 10 | MO002786 | MO002786-001-02 | FM001 | 覆膜模板 | 7089 | 2024-08-17 | 2024-08-17 | 3 | 2024-08-18 15:10:28 | 2024-08-18 17:38:24 | 江苏九天光电科技有限公司 | 0 | 徐新圣 |  | 1 | 0.25 | 3390 | 610 | 1 | JG12240706322 |  | 1 | K孔洞(3000米操599mm1个孔洞约3.44mm2。有折皱印。),S松花印(2990米操边10公分内松花印重。) | 是 | 是 | 197 | 1
覆膜 | JG1224070632 | JG12240706321 | 0.25 | 610 | 3390 | 2555 | K孔洞(270-280米操580mm3个孔洞约0.11-0.17平方毫米),L亮斑(2640米操作侧约10-25公分内连续亮斑。)3240米操作侧15公分内连续亮斑。) | 明绿改性膜-2 | 九天覆膜-5 | 合格 | 让步接收 | 甲 | 徐新圣 | 2375 | 1.0758 | / | 30110011 | 铬钝化卷 | 0.15-SPCC | 30312017 | 双面钢塑复合卷 | 0.25-SPCC | 10 | MO002786 | MO002786-001-01 | FM001 | 覆膜模板 | 7089 | 2024-08-17 | 2024-08-17 | 3 | 2024-08-18 15:10:28 | 2024-08-18 17:38:24 | 江苏九天光电科技有限公司 | 0 | 徐新圣 |  | 1 | 0.25 | 3390 | 610 | 1 | JG12240706321 |  | 1 | K孔洞(270-280米操580mm3个孔洞约0.11-0.17平方毫米),L亮斑(2640米操作侧约10-25公分内连续亮斑。3240米操作侧15公分内连续亮斑。) | 是 | 是 | 197 | 1
覆膜 | E24102-01-5 | L2JJF1240818-02 | 0.3 | 320 | 2080 | 424 | 磨砂 | 本色改性膜-1 | 九天覆膜-3 | 合格 | 合格品 | 甲 | 徐兴良 | 375 | 1.1307 | / | 11020030 | 铝卷 | 0.2*320-8011 | 30512007 | 双面铝塑复合卷 | 0.3-8011 | 10 | MO002665 | MO002665-008 | FM001 | 覆膜模板 | 375 | 2024-08-14 | 2024-08-14 | 3 | 2024-08-18 15:19:37 | 2024-08-18 17:00:50 | 江苏九天光电科技有限公司 | 290051 | 徐兴良 |  |  | 0.2 | 0 | 320 | 1 | E24102-01-5 |  | 1 |  | 是 | 是 | 101 | 8
覆膜 | JG122405514711 | JG1224055147113 | 0.165 | 760 | 4000 | 2472 |  | 明绿改性膜-1 | 九天覆膜-9 | 合格 | 合格品 | 甲 | 张文兵 | 2297 | 1.0762 | / | 30110014 | 铬钝化卷 | 0.1-SPCC | 30312001 | 双面钢塑复合卷 | 0.165-SPCC | 10 | MO002725 | MO002725-002-03 | FM001 | 覆膜模板 | 6903 | 2024-08-15 | 2024-08-15 | 3 | 2024-08-18 14:53:05 | 2024-08-18 16:55:59 | 江苏九天光电科技有限公司 | 0 | 张文兵 |  | 1 | 0.165 | 4000 | 760 | 1 | JG1224055147113 |  | 1 |  | 是 | 是 | 162 | 2
覆膜 | JG122405514711 | JG1224055147112 | 0.165 | 760 | 4000 | 2478 | 60米处操边部两条膜起筋，操作侧浪边，起筋 | 明绿改性膜-1 | 九天覆膜-9 | 合格 | 让步接收 | 甲 | 张文兵 | 2303 | 1.076 | / | 30110014 | 铬钝化卷 | 0.1-SPCC | 30312001 | 双面钢塑复合卷 | 0.165-SPCC | 10 | MO002725 | MO002725-002-02 | FM001 | 覆膜模板 | 6903 | 2024-08-15 | 2024-08-15 | 3 | 2024-08-18 14:53:05 | 2024-08-18 16:55:59 | 江苏九天光电科技有限公司 | 0 | 张文兵 |  | 1 | 0.165 | 4000 | 760 | 1 | JG1224055147112 |  | 1 | 60米处操边部两条膜起筋，操作侧浪边，起筋 | 是 | 是 | 162 | 2
覆膜 | JG122405514711 | JG1224055147111 | 0.165 | 760 | 4000 | 2478 |  | 明绿改性膜-1 | 九天覆膜-9 | 合格 | 合格品 | 甲 | 张文兵 | 2303 | 1.076 | / | 30110014 | 铬钝化卷 | 0.1-SPCC | 30312001 | 双面钢塑复合卷 | 0.165-SPCC | 10 | MO002725 | MO002725-002-01 | FM001 | 覆膜模板 | 6903 | 2024-08-15 | 2024-08-15 | 3 | 2024-08-18 14:53:05 | 2024-08-18 16:55:59 | 江苏九天光电科技有限公司 | 0 | 张文兵 |  | 1 | 0.165 | 4000 | 760 | 1 | JG1224055147111 |  | 1 |  | 是 | 是 | 162 | 2
覆膜 | JG1224070469 | JG12240704692 | 0.25 | 610 | 4790 | 3648 | C虫斑(1680米操作侧约15公分处虫斑约3公分。)L亮斑(3640米操作侧约15公分处连续亮斑约1.5公分。)Z振纹(两侧振纹) 一边分3层 | 明绿CJB膜-1 | 九天覆膜-5 | 合格 | 让步接收 | 甲 | 徐新圣 | 3387 | 1.0771 | / | 30110011 | 铬钝化卷 | 0.15-SPCC | 30312017 | 双面钢塑复合卷 | 0.25-SPCC | 10 | MO002783 | MO002783-005-02 | FM001 | 覆膜模板 | 5082 | 2024-08-17 | 2024-08-17 | 3 | 2024-08-18 10:20:44 | 2024-08-18 14:49:53 | 江苏九天光电科技有限公司 | 295631 | 徐新圣 |  | 1 | 0.25 | 4790 | 610 | 1 | JG12240704692 |  | 1 | C虫斑(1680米操作侧约15公分处虫斑约3公分。)L亮斑(3640米操作侧约15公分处连续亮斑约1.5公分。)Z振纹(两侧振纹) | 是 | 是 | 403 | 5
覆膜 | JG1224070469 | JG12240704691 | 0.25 | 610 | 2390 | 1826 | C虫斑(240米传动侧约25公分处虫斑约5公分),K孔洞(420米操550mm1个孔洞约0.45mm2) 一边分3层 | 明绿CJB膜-1 | 九天覆膜-5 | 合格 | 让步接收 | 甲 | 徐新圣 | 1695 | 1.0773 | / | 30110011 | 铬钝化卷 | 0.15-SPCC | 30312017 | 双面钢塑复合卷 | 0.25-SPCC | 10 | MO002783 | MO002783-005-01 | FM001 | 覆膜模板 | 5082 | 2024-08-17 | 2024-08-17 | 3 | 2024-08-18 10:20:44 | 2024-08-18 14:49:53 | 江苏九天光电科技有限公司 | 295631 | 徐新圣 |  | 1 | 0.25 | 2390 | 610 | 1 | JG12240704691 |  | 1 | C虫斑(240米传动侧约25公分处虫斑约5公分),K孔洞(420米操550mm1个孔洞约0.45mm2) | 是 | 是 | 403 | 5
覆膜 | JG122407035722 | JG122407035722 | 0.165 | 760 | 4350 | 2724 | K孔洞(900米传动侧约33公分处孔洞，大小6.1mm2) | 明绿改性膜-1 | 九天覆膜-9 | 合格 | 让步接收 | 甲 | 张文兵 | 2623 | 1.0385 | / | 30110014 | 铬钝化卷 | 0.1-SPCC | 30312001 | 双面钢塑复合卷 | 0.165-SPCC | 10 | MO002417 | MO002417-005 | FM001 | 覆膜模板 | 2623 | 2024-08-07 | 2024-08-07 | 3 | 2024-08-18 14:02:19 | 2024-08-18 14:12:53 | 江苏九天光电科技有限公司 | 282429 | 张文兵 |  |  | 0.1 | 0 | 760 | 1 | JG122407035722 |  | 1 | K孔洞(900米传动侧约33公分处孔洞，大小6.1mm2) | 是 | 是 | 10 | 5
覆膜 | JG12240703231 | JG122407032311 | 0.165 | 760 | 4040 | 2454 |  | 明绿改性膜-1 | 九天覆膜-9 | 合格 | 合格品 | 甲 | 张文兵 | 2291 | 1.0711 | / | 30110014 | 铬钝化卷 | 0.1-SPCC | 30312001 | 双面钢塑复合卷 | 0.165-SPCC | 10 | MO002492 | MO002492-001-01 | FM001 | 覆膜模板 | 5723 | 2024-08-09 | 2024-08-09 | 3 | 2024-08-18 13:46:59 | 2024-08-18 13:49:48 | 江苏九天光电科技有限公司 | 0 | 张文兵 |  | 1 | 0.165 | 4040 | 760 | 1 | JG122407032311 |  | 1 |  | 是 | 是 | 9 | 1
覆膜 | JG122407041412 | JG1224070414122 | 0.19 | 710 | 3200 | 1912 |  | 明绿改性膜-1 | 九天覆膜-9 | 合格 | 合格品 | 甲 | 张文兵 | 1722 | 1.1103 | / | 30110014 | 铬钝化卷 | 0.1-SPCC | 30312002 | 双面钢塑复合卷 | 0.19-SPCC | 10 | MO002784 | MO002784-001-02 | FM001 | 覆膜模板 | 3479 | 2024-08-17 | 2024-08-17 | 3 | 2024-08-18 13:44:39 | 2024-08-18 13:46:05 | 江苏九天光电科技有限公司 | 0 | 张文兵 |  | 1 | 0.19 | 3200 | 710 | 1 | JG1224070414122 |  | 1 |  | 是 | 是 | 3 | 1
覆膜 | JG122407041412 | JG1224070414121 | 0.19 | 710 | 3250 | 1950 |  | 明绿改性膜-1 | 九天覆膜-9 | 合格 | 合格品 | 甲 | 张文兵 | 1757 | 1.1098 | / | 30110014 | 铬钝化卷 | 0.1-SPCC | 30312002 | 双面钢塑复合卷 | 0.19-SPCC | 10 | MO002784 | MO002784-001-01 | FM001 | 覆膜模板 | 3479 | 2024-08-17 | 2024-08-17 | 3 | 2024-08-18 13:44:39 | 2024-08-18 13:46:05 | 江苏九天光电科技有限公司 | 0 | 张文兵 |  | 1 | 0.19 | 3250 | 710 | 1 | JG1224070414121 |  | 1 |  | 是 | 是 | 3 | 1
覆膜 | JG12240705381 | JG12240705381 | 0.25 | 610 | 2320 | 1730 | Z振纹(尾400米传边振纹),S色差(板面色差),G辊印(板面辊印),B白斑(板面白斑) | 明绿CJB膜-1 | 九天覆膜-5 | 合格 | 让步接收 | 甲 | 徐新圣 | 1612 | 1.0732 | / | 30110011 | 铬钝化卷 | 0.15-SPCC | 30312017 | 双面钢塑复合卷 | 0.25-SPCC | 10 | MO002550 | MO002550-003 | FM001 | 覆膜模板 | 1612 | 2024-08-11 | 2024-08-11 | 3 | 2024-08-18 10:07:10 | 2024-08-18 10:18:35 | 江苏九天光电科技有限公司 | 286819 | 徐新圣 |  |  | 0.15 | 0 | 610 | 1 | JG12240705381 |  | 1 | Z振纹(尾400米传边振纹),S色差(板面色差),G辊印(板面辊印),B白斑(板面白斑) | 是 | 是 | 11 | 3
覆膜 | JG1224070639 | JG12240706393 | 0.25 | 610 | 2380 | 1762 | C虫斑(860米传动侧约15公分处虫斑约1公分)H黄条印(板面黄条印) | 明绿CJB膜-1 | 九天覆膜-8 | 合格 | 让步接收 | 甲 | 徐新圣 | 1632 | 1.0797 | / | 30110011 | 铬钝化卷 | 0.15-SPCC | 30312017 | 双面钢塑复合卷 | 0.25-SPCC | 10 | MO002783 | MO002783-007-03 | FM001 | 覆膜模板 | 6447 | 2024-08-17 | 2024-08-17 | 3 | 2024-08-18 06:25:07 | 2024-08-18 09:31:29 | 江苏九天光电科技有限公司 | 295634 | 何志宏 |  | 1 | 0.25 | 2380 | 610 | 1 | JG12240706393 |  | 1 | C虫斑(860米传动侧约15公分处虫斑约1公分)H黄条印(板面黄条印) | 是 | 是 | 248 | 7
覆膜 | JG1224070639 | JG12240706392 | 0.25 | 610 | 2350 | 1734 | S色差(板面轻黄)两边分3层 | 明绿CJB膜-1 | 九天覆膜-8 | 合格 | 让步接收 | 乙 | 冯忠平 | 1606 | 1.0797 | / | 30110011 | 铬钝化卷 | 0.15-SPCC | 30312017 | 双面钢塑复合卷 | 0.25-SPCC | 10 | MO002783 | MO002783-007-02 | FM001 | 覆膜模板 | 6447 | 2024-08-17 | 2024-08-17 | 3 | 2024-08-18 06:25:07 | 2024-08-18 09:31:29 | 江苏九天光电科技有限公司 | 295634 | 何志宏 |  | 1 | 0.25 | 2350 | 610 | 1 | JG12240706392 |  | 1 | S色差(板面轻黄) | 是 | 是 | 248 | 7
覆膜 | JG1224070639 | JG12240706391 | 0.25 | 610 | 4700 | 3466 | S色差(板面轻黄)Q起筋(4435米操作侧6公分宽塑粒子多膜起筋) 两边分3层 | 明绿CJB膜-1 | 九天覆膜-8 | 合格 | 让步接收 | 乙 | 冯忠平 | 3210 | 1.0798 | / |  |  |  | 30312017 | 双面钢塑复合卷 | 0.25-SPCC | 10 | MO002783 | MO002783-007-01 | FM001 | 覆膜模板 | 6447 | 2024-08-17 | 2024-08-17 | 3 | 2024-08-18 06:25:07 | 2024-08-18 09:31:29 | 江苏九天光电科技有限公司 | 295634 | 何志宏 |  | 1 | 0.25 | 4700 | 610 | 1 | JG12240706391 |  | 1 | S色差(板面轻黄)Q起筋(4435米操作侧6公分宽塑粒子多膜起筋) | 是 | 是 | 248 | 7