## sheet1
工序名称 | 批号 | 新卷号 | 出料厚度 | 出料宽度 | 出料长度 | 出料重量 | 备注 | 膜名称 | 机组名称 | 工序状态 | 检验结果 | 班组 | 参与人 | 来料重量 | 成材率 | 工序要求 | 来料编码 | 来料名称 | 来料规格 | 产品编码 | 产品名称 | 产品规格 | 排序 | 主计划号 | 子计划号 | 工序流程编码 | 工序流程名称 | 工单需求 | 计划开始时间 | 计划结束时间 | 工单状态 | 开始时间 | 产出时间 | 组织名称 | 卷号ID | 操作工人 | 报工人 | 检验 | 来料厚度 | 来料长度 | 来料宽度 | 是否分卷 | 原卷号 | 工单要求 | 是否成品 | 不良现象 | 是否入库 | 入库审核 | 生产工时 | 工单行号
覆膜翻包 | JG1224040140-12 | JG1224040140-122 | 0.165 | 710 | 2530 | 1488 |  |  | 九天覆膜-8 | 合格 | 合格品 | 甲 | 顾志明 | 1488 | 1 | / | 30312001 | 双面钢塑复合卷 | 0.165-SPCC | 30312001 | 双面钢塑复合卷 | 0.165-SPCC | 10 | MO002779 | MO002779-001-02 | FM001 | 覆膜模板 | 2676 | 2024-08-17 | 2024-08-17 | 3 | 2024-08-19 14:05:18 | 2024-08-19 14:24:10 | 江苏九天光电科技有限公司 |  | 张文兵 |  | 1 | 0.165 | 2530 | 710 | 1 | JG1224040140-122 |  | 1 |  |  |  |  | 1
覆膜翻包 | JG1224040140-12 | JG1224040140-121 | 0.165 | 710 | 2010 | 1188 | K孔洞(200-480,950,780-790,1220-1250,1990-2000米操作侧16-21公分处共19个 大小0.18-0.35平方毫米) |  | 九天覆膜-8 | 合格 | 合格品 | 甲 | 顾志明 | 1188 | 1 | / | 30312001 | 双面钢塑复合卷 | 0.165-SPCC | 30312001 | 双面钢塑复合卷 | 0.165-SPCC | 10 | MO002779 | MO002779-001-01 | FM001 | 覆膜模板 | 2676 | 2024-08-17 | 2024-08-17 | 3 | 2024-08-19 14:05:18 | 2024-08-19 14:24:10 | 江苏九天光电科技有限公司 |  | 张文兵 |  | 1 | 0.165 | 2010 | 710 | 1 | JG1224040140-121 |  | 1 | K孔洞(200-480,950,780-790,1220-1250,1990-2000米操作侧16-21公分处共19个 大小0.18-0.35平方毫米) |  |  |  | 1
覆膜 | JG1224070537 | JG12240705374 | 0.25 | 610 | 2390 | 1765 | X锈斑(板面轻微锈斑点) | 明绿改性膜-2 | 九天覆膜-5 | 合格 | 合格品 | 甲 | 徐新圣 | 1765 | 1 | / | 30110011 | 铬钝化卷 | 0.15-SPCC | 30312017 | 双面钢塑复合卷 | 0.25-SPCC | 10 | MO002805 | MO002805-003-04 | FM001 | 覆膜模板 | 6543 | 2024-08-18 | 2024-08-18 | 3 | 2024-08-19 11:35:31 | 2024-08-19 14:04:04 | 江苏九天光电科技有限公司 | 296835 | 徐新圣 |  | 1 | 0.25 | 2390 | 610 | 1 | JG12240705374 |  | 1 | X锈斑(板面轻微锈斑点) |  |  | 248 | 3
覆膜 | JG1224070537 | JG12240705373 | 0.25 | 610 | 2380 | 1755 | Z撞伤(230米操边撞伤印约1公分) | 明绿改性膜-2 | 九天覆膜-5 | 合格 | 让步接收 | 甲 | 徐新圣 | 1755 | 1 | / | 30110011 | 铬钝化卷 | 0.15-SPCC | 30312017 | 双面钢塑复合卷 | 0.25-SPCC | 10 | MO002805 | MO002805-003-03 | FM001 | 覆膜模板 | 6543 | 2024-08-18 | 2024-08-18 | 3 | 2024-08-19 11:35:31 | 2024-08-19 14:04:04 | 江苏九天光电科技有限公司 | 296835 | 徐新圣 |  | 1 | 0.25 | 2380 | 610 | 1 | JG12240705373 |  | 1 | Z撞伤(230米操边撞伤印约1公分) | 是 | 是 | 248 | 3
覆膜 | JG1224070537 | JG12240705372 | 0.25 | 610 | 2370 | 1753 | B白斑(960米操作侧10公分处连续白斑)H黄斑(2100米传动侧约20公分处有1个黄斑约1公分。) | 明绿改性膜-2 | 九天覆膜-5 | 合格 | 让步接收 | 甲 | 徐新圣 | 1753 | 1 | / | 30110011 | 铬钝化卷 | 0.15-SPCC | 30312017 | 双面钢塑复合卷 | 0.25-SPCC | 10 | MO002805 | MO002805-003-02 | FM001 | 覆膜模板 | 6543 | 2024-08-18 | 2024-08-18 | 3 | 2024-08-19 11:35:31 | 2024-08-19 14:04:04 | 江苏九天光电科技有限公司 | 296835 | 徐新圣 |  | 1 | 0.25 | 2370 | 610 | 1 | JG12240705372 |  | 1 | B白斑(960米操作侧10公分处连续白斑)H黄斑(2100米传动侧约20公分处有1个黄斑约1公分。) | 是 | 是 | 248 | 3
覆膜 | JG1224070537 | JG12240705371 | 0.25 | 610 | 2380 | 1761 | D顶伤印(1000米内操作侧约8公分处轻微顶伤印) | 明绿改性膜-2 | 九天覆膜-5 | 合格 | 让步接收 | 甲 | 徐新圣 | 1761 | 1 | / | 30110011 | 铬钝化卷 | 0.15-SPCC | 30312017 | 双面钢塑复合卷 | 0.25-SPCC | 10 | MO002805 | MO002805-003-01 | FM001 | 覆膜模板 | 6543 | 2024-08-18 | 2024-08-18 | 3 | 2024-08-19 11:35:31 | 2024-08-19 14:04:04 | 江苏九天光电科技有限公司 | 296835 | 徐新圣 |  | 1 | 0.25 | 2380 | 610 | 1 | JG12240705371 |  | 1 | D顶伤印(1000米内操作侧约8公分处轻微顶伤印) | 是 | 是 | 248 | 3
覆膜 | JG12240800191 | JG122408001913 | 0.165 | 710 | 4250 | 2494 | K孔洞(2110米操作侧14公分处1个 大小3.4平方毫米) | 明绿改性膜-1 | 九天覆膜-9 | 合格 | 合格品 | 甲 | 张文兵 | 2494 | 1 | / | 30110014 | 铬钝化卷 | 0.1-SPCC | 30312001 | 双面钢塑复合卷 | 0.165-SPCC | 10 | MO002804 | MO002804-005-03 | FM001 | 覆膜模板 | 6625 | 2024-08-18 | 2024-08-18 | 3 | 2024-08-19 12:33:44 | 2024-08-19 13:55:49 | 江苏九天光电科技有限公司 | 0 | 张文兵 |  | 1 | 0.165 | 4250 | 710 | 1 | JG122408001913 |  | 1 | K孔洞(2110米操作侧14公分处1个 大小3.4平方毫米) |  |  | 164 | 5
覆膜 | JG12240800191 | JG122408001912 | 0.165 | 710 | 4050 | 2376 |  | 明绿改性膜-1 | 九天覆膜-9 | 合格 | 合格品 | 甲 | 张文兵 | 2376 | 1 | / | 30110014 | 铬钝化卷 | 0.1-SPCC | 30312001 | 双面钢塑复合卷 | 0.165-SPCC | 10 | MO002804 | MO002804-005-02 | FM001 | 覆膜模板 | 6625 | 2024-08-18 | 2024-08-18 | 3 | 2024-08-19 12:33:44 | 2024-08-19 13:55:49 | 江苏九天光电科技有限公司 | 0 | 张文兵 |  | 1 | 0.165 | 4050 | 710 | 1 | JG122408001912 |  | 1 |  | 是 | 是 | 164 | 5
覆膜 | JG12240800191 | JG122408001911 | 0.165 | 710 | 4050 | 2374 |  | 明绿改性膜-1 | 九天覆膜-9 | 合格 | 合格品 | 甲 | 张文兵 | 2374 | 1 | / | 30110014 | 铬钝化卷 | 0.1-SPCC | 30312001 | 双面钢塑复合卷 | 0.165-SPCC | 10 | MO002804 | MO002804-005-01 | FM001 | 覆膜模板 | 6625 | 2024-08-18 | 2024-08-18 | 3 | 2024-08-19 12:33:44 | 2024-08-19 13:55:49 | 江苏九天光电科技有限公司 | 0 | 张文兵 |  | 1 | 0.165 | 4050 | 710 | 1 | JG122408001911 |  | 1 |  | 是 | 是 | 164 | 5
覆膜 | JG12240707172 | JG122407071724 | 0.19 | 710 | 3100 | 1844 |  | 明绿改性膜-1 | 九天覆膜-9 | 合格 | 合格品 | 甲 | 张文兵 | 1844 | 1 | / | 30110014 | 铬钝化卷 | 0.1-SPCC | 30312002 | 双面钢塑复合卷 | 0.19-SPCC | 10 | MO002804 | MO002804-014-04 | FM001 | 覆膜模板 | 6545 | 2024-08-18 | 2024-08-18 | 3 | 2024-08-19 09:38:20 | 2024-08-19 11:38:43 | 江苏九天光电科技有限公司 | 0 | 张文兵 |  | 1 | 0.19 | 3100 | 710 | 1 | JG122407071724 |  | 1 |  | 是 | 是 | 150 | 14
覆膜 | JG12240707172 | JG122407071723 | 0.19 | 710 | 3050 | 1810 |  | 明绿改性膜-1 | 九天覆膜-9 | 合格 | 合格品 | 甲 | 张文兵 | 1810 | 1 | / | 30110014 | 铬钝化卷 | 0.1-SPCC | 30312002 | 双面钢塑复合卷 | 0.19-SPCC | 10 | MO002804 | MO002804-014-03 | FM001 | 覆膜模板 | 6545 | 2024-08-18 | 2024-08-18 | 3 | 2024-08-19 09:38:20 | 2024-08-19 11:38:43 | 江苏九天光电科技有限公司 | 0 | 张文兵 |  | 1 | 0.19 | 3050 | 710 | 1 | JG122407071723 |  | 1 |  | 是 | 是 | 150 | 14
覆膜 | JG12240707172 | JG122407071722 | 0.19 | 710 | 3100 | 1846 |  | 明绿改性膜-1 | 九天覆膜-9 | 合格 | 合格品 | 甲 | 张文兵 | 1846 | 1 | / | 30110014 | 铬钝化卷 | 0.1-SPCC | 30312002 | 双面钢塑复合卷 | 0.19-SPCC | 10 | MO002804 | MO002804-014-02 | FM001 | 覆膜模板 | 6545 | 2024-08-18 | 2024-08-18 | 3 | 2024-08-19 09:38:20 | 2024-08-19 11:38:43 | 江苏九天光电科技有限公司 | 0 | 张文兵 |  | 1 | 0.19 | 3100 | 710 | 1 | JG122407071722 |  | 1 |  | 是 | 是 | 150 | 14
覆膜 | JG12240707172 | JG122407071721 | 0.19 | 710 | 3100 | 1842 |  | 明绿改性膜-1 | 九天覆膜-9 | 合格 | 合格品 | 甲 | 张文兵 | 1842 | 1 | / | 30110014 | 铬钝化卷 | 0.1-SPCC | 30312002 | 双面钢塑复合卷 | 0.19-SPCC | 10 | MO002804 | MO002804-014-01 | FM001 | 覆膜模板 | 6545 | 2024-08-18 | 2024-08-18 | 3 | 2024-08-19 09:38:20 | 2024-08-19 11:38:42 | 江苏九天光电科技有限公司 | 0 | 张文兵 |  | 1 | 0.19 | 3100 | 710 | 1 | JG122407071721 |  | 1 |  | 是 | 是 | 150 | 14
覆膜 | DL122407001422 | DL1224070014222 | 0.225 | 610 | 2280 | 1465 | 缩芯折印(尾缩芯折印) | 明绿改性膜-2 | 九天覆膜-5 | 合格 | 让步接收 | 甲 | 徐新圣 | 1465 | 1 | / | 30110004 | 铬钝化卷 | 0.125-SPCC | 30312007 | 双面钢塑复合卷 | 0.225-SPCC | 10 | MO002805 | MO002805-031-02 | FM001 | 覆膜模板 | 2723 | 2024-08-18 | 2024-08-18 | 3 | 2024-08-19 10:10:32 | 2024-08-19 11:04:17 | 江苏九天光电科技有限公司 | 296826 | 徐新圣 |  | 1 | 0.225 | 2280 | 610 | 1 | DL1224070014222 |  | 1 | 缩芯折印(尾缩芯折印) | 是 | 是 | 81 | 31
覆膜 | DL122407001422 | DL1224070014221 | 0.225 | 610 | 2330 | 1500 |  | 明绿改性膜-2 | 九天覆膜-5 | 合格 | 合格品 | 甲 | 徐新圣 | 1500 | 1 | / | 30110004 | 铬钝化卷 | 0.125-SPCC | 30312007 | 双面钢塑复合卷 | 0.225-SPCC | 10 | MO002805 | MO002805-031-01 | FM001 | 覆膜模板 | 2723 | 2024-08-18 | 2024-08-18 | 3 | 2024-08-19 10:10:32 | 2024-08-19 11:04:17 | 江苏九天光电科技有限公司 | 296826 | 徐新圣 |  | 1 | 0.225 | 2330 | 610 | 1 | DL1224070014221 |  | 1 |  | 是 | 是 | 81 | 31
覆膜 | DL122407001412 | DL1224070014122 | 0.2025 | 610 | 2070 | 1340 |  | 明绿改性膜-2 | 九天覆膜-8 | 合格 | 合格品 | 甲 | 徐新圣 | 1340 | 1 | / | 30110004 | 铬钝化卷 | 0.125-SPCC | 30312007 | 双面钢塑复合卷 | 0.225-SPCC | 10 | MO002805 | MO002805-028-02 | FM001 | 覆膜模板 | 2625 | 2024-08-18 | 2024-08-18 | 3 | 2024-08-19 07:34:50 | 2024-08-19 09:58:31 | 江苏九天光电科技有限公司 | 296825 | 何志宏 |  | 1 | 0.2025 | 2070 | 610 | 1 | DL1224070014122 |  | 1 |  |  |  | 432 | 28
覆膜 | DL122407001412 | DL1224070014121 | 0.225 | 610 | 2230 | 1432 |  | 明绿改性膜-2 | 九天覆膜-8 | 合格 | 合格品 | 乙 | 冯忠平 | 1432 | 1 | / | 30110004 | 铬钝化卷 | 0.125-SPCC | 30312007 | 双面钢塑复合卷 | 0.225-SPCC | 10 | MO002805 | MO002805-028-01 | FM001 | 覆膜模板 | 2625 | 2024-08-18 | 2024-08-18 | 3 | 2024-08-19 07:34:50 | 2024-08-19 09:58:31 | 江苏九天光电科技有限公司 | 296825 | 何志宏 |  | 1 | 0.225 | 2230 | 610 | 1 | DL1224070014121 |  | 1 |  | 是 | 是 | 432 | 28
覆膜 | E24102-02-12 | L2YJF1240819-02 | 0.3 | 320 | 2120 | 432 | 130/360/550米板面黄斑磨砂 | 本色改性膜-1 | 九天覆膜-3 | 合格 | 让步接收 | 乙 | 桑永辉 | 377 | 1.1459 | / | 11020030 | 铝卷 | 0.2*320-8011 | 30512007 | 双面铝塑复合卷 | 0.3-8011 | 10 | MO002808 | MO002808-004 | FM001 | 覆膜模板 | 377 | 2024-08-18 | 2024-08-18 | 3 | 2024-08-19 09:54:37 | 2024-08-19 09:56:22 | 江苏九天光电科技有限公司 | 290059 | 徐新圣 |  |  | 0.2 | 0 | 320 | 1 | E24102-02-12 |  | 1 | 130/360/550米板面黄斑 | 是 | 是 | 2 | 4
覆膜 | E24102-02-11 | L2YJF1240819-01 | 0.3 | 320 | 2100 | 420 | 500/945米8-14公分内有连续性约6公分的黄斑 磨砂 | 本色改性膜-1 | 九天覆膜-3 | 合格 | 让步接收 | 乙 | 桑永辉 | 376 | 1.117 | / | 11020030 | 铝卷 | 0.2*320-8011 | 30512007 | 双面铝塑复合卷 | 0.3-8011 | 10 | MO002808 | MO002808-003 | FM001 | 覆膜模板 | 376 | 2024-08-18 | 2024-08-18 | 3 | 2024-08-19 09:50:32 | 2024-08-19 09:53:03 | 江苏九天光电科技有限公司 | 290058 | 徐新圣 |  |  | 0.2 | 0 | 320 | 1 | E24102-02-11 |  | 1 | 500/945米板面黄斑 | 是 | 是 | 3 | 3
覆膜 | JG1224070581 | JG12240705813 | 0.25 | 610 | 3080 | 2290 | K孔洞(1600-1700米操593-594mm7个孔洞约0.39-2.09平方毫米。1750-1800米操592-595mm3个孔洞约3.38-7.39平方毫米。) | 明绿改性膜-2 | 九天覆膜-5 | 合格 | 合格品 | 甲 | 徐新圣 | 2290 | 1 | / |  |  |  | 30312017 | 双面钢塑复合卷 | 0.25-SPCC | 10 | MO002801 | MO002801-001-03 | FM001 | 覆膜模板 | 1 | 2024-08-18 | 2024-08-18 | 3 | 2024-08-18 14:55:40 | 2024-08-19 09:46:41 | 江苏九天光电科技有限公司 | 0 | 徐新圣 |  | 1 | 0.25 | 3080 | 610 | 1 | JG12240705813 |  | 1 | K孔洞(1600-1700米操593-594mm7个孔洞约0.39-2.09平方毫米。1750-1800米操592-595mm3个孔洞约3.38-7.39平方毫米。) | 是 | 是 | 1508 | 1
覆膜 | JG1224070581 | JG12240705812 | 0.25 | 610 | 3150 | 2345 |  | 明绿改性膜-2 | 九天覆膜-5 | 合格 | 合格品 | 甲 | 徐新圣 | 2345 | 1 | / | 30110011 | 铬钝化卷 | 0.15-SPCC | 30312017 | 双面钢塑复合卷 | 0.25-SPCC | 10 | MO002801 | MO002801-001-02 | FM001 | 覆膜模板 | 1 | 2024-08-18 | 2024-08-18 | 3 | 2024-08-18 14:55:40 | 2024-08-19 09:46:41 | 江苏九天光电科技有限公司 | 0 | 徐新圣 |  | 1 | 0.25 | 3150 | 610 | 1 | JG12240705812 |  | 1 |  | 是 | 是 | 1508 | 1
覆膜 | JG1224070581 | JG12240705811 | 0.25 | 610 | 3220 | 2415 | Z撞伤(230-300米传边撞伤印约4-5mm) | 明绿改性膜-2 | 九天覆膜-5 | 合格 | 合格品 | 甲 | 徐新圣 | 2415 | 1 | / | 30110011 | 铬钝化卷 | 0.15-SPCC | 30312017 | 双面钢塑复合卷 | 0.25-SPCC | 10 | MO002801 | MO002801-001-01 | FM001 | 覆膜模板 | 1 | 2024-08-18 | 2024-08-18 | 3 | 2024-08-18 14:55:40 | 2024-08-19 09:46:41 | 江苏九天光电科技有限公司 | 0 | 徐新圣 |  | 1 | 0.25 | 3220 | 610 | 1 | JG12240705811 |  | 1 | Z撞伤(230-300米传边撞伤印约4-5mm) | 是 | 是 | 1508 | 1
覆膜 | JG122407070011 | JG1224070700113 | 0.165 | 760 | 4100 | 2548 |  | 明绿改性膜-1 | 九天覆膜-9 | 合格 | 合格品 | 甲 | 张文兵 | 2548 | 1 | / | 30110014 | 铬钝化卷 | 0.1-SPCC | 30312001 | 双面钢塑复合卷 | 0.165-SPCC | 10 | MO002784 | MO002784-029-03 | FM001 | 覆膜模板 | 6997 | 2024-08-17 | 2024-08-17 | 3 | 2024-08-19 06:20:11 | 2024-08-19 09:15:07 | 江苏九天光电科技有限公司 | 0 | 李其华 |  | 1 | 0.165 | 4100 | 760 | 1 | JG1224070700113 |  | 1 |  |  |  |  | 29
覆膜 | JG122407070011 | JG1224070700112 | 0.165 | 760 | 4040 | 2512 |  | 明绿改性膜-1 | 九天覆膜-9 | 合格 | 合格品 | 乙 | 李其华 | 2512 | 1 | / | 30110014 | 铬钝化卷 | 0.1-SPCC | 30312001 | 双面钢塑复合卷 | 0.165-SPCC | 10 | MO002784 | MO002784-029-02 | FM001 | 覆膜模板 | 6997 | 2024-08-17 | 2024-08-17 | 3 | 2024-08-19 06:20:11 | 2024-08-19 09:15:07 | 江苏九天光电科技有限公司 | 0 | 李其华 |  | 1 | 0.165 | 4040 | 760 | 1 | JG1224070700112 |  | 1 |  |  |  |  | 29
覆膜 | JG122407070011 | JG1224070700111 | 0.165 | 760 | 4000 | 2486 |  | 明绿改性膜-1 | 九天覆膜-9 | 合格 | 合格品 | 乙 | 李其华 | 2486 | 1 | / | 30110014 | 铬钝化卷 | 0.1-SPCC | 30312001 | 双面钢塑复合卷 | 0.165-SPCC | 10 | MO002784 | MO002784-029-01 | FM001 | 覆膜模板 | 6997 | 2024-08-17 | 2024-08-17 | 3 | 2024-08-19 06:20:11 | 2024-08-19 09:15:07 | 江苏九天光电科技有限公司 | 0 | 李其华 |  | 1 | 0.165 | 4000 | 760 | 1 | JG1224070700111 |  | 1 |  |  |  |  | 29
覆膜 | GS2406062-23-1 | L2JJF1240819-01 | 0.3 | 363 | 2120 | 480 | 内60米传边部偶有氧化斑宽约5cm |  | 九天覆膜-3 | 合格 | 让步接收 | 甲 | 徐兴良 | 431 | 1.1137 | / | 11020029 | 铝卷 | 0.2*363-8011 | 30512007 | 双面铝塑复合卷 | 0.3-8011 | 10 | MO002808 | MO002808-005 | FM001 | 覆膜模板 | 431 | 2024-08-18 | 2024-08-18 | 3 | 2024-08-18 17:10:44 | 2024-08-19 08:48:01 | 江苏九天光电科技有限公司 | 235559 | 徐兴良 |  |  | 0.2 | 0 | 363 | 1 | GS2406062-23-1 |  | 1 |  | 是 | 是 | 938 | 5