## sheet1
工序名称 | 新卷号 | 批号 | 机组名称 | 工序状态 | 检验结果 | 班组 | 参与人 | 来料重量 | 出料重量 | 成材率 | 出料长度 | 出料厚度 | 出料宽度 | 工序要求 | 备注 | 来料编码 | 来料名称 | 来料规格 | 产品编码 | 产品名称 | 产品规格 | 膜名称 | 排序 | 主计划号 | 子计划号 | 工序流程编码 | 工序流程名称 | 工单需求 | 计划开始时间 | 计划结束时间 | 工单状态 | 开始时间 | 产出时间 | 组织名称 | 卷号ID | 操作工人 | 报工人 | 检验 | 来料厚度 | 来料长度 | 来料宽度 | 是否分卷 | 原卷号 | 工单要求 | 是否成品 | 不良现象 | 是否入库 | 入库审核 | 生产工时 | 工单行号
最终冷轧 | JG1224070589 | JG1224070589 | 九天700轧机 | 合格 | 合格品 | 乙 | 周朋 | 5060 | 5060 | 1 | 7180 | 0.15 | 610 | 轧0.15（0.148-0.153）5.1-5.2吨卷轧制米数7100-7200米不超7200米；6.7-6.8吨卷轧制米数9500-9600米不超9600米；7.3吨卷轧制米数9900-10000米，不超10000米 |  | 20100023 | 轧硬 | 0.4*610-SPCC | 30210011 | 光亮卷 | 0.15-SPCC |  | 30 | MO002678 | MO002678-015 | GLJ003 | 光亮卷前处理 模板 | 5065 | 2024-08-14 | 2024-08-14 | 3 | 2024-08-20 07:30:37 | 2024-08-20 07:31:00 | 江苏九天光电科技有限公司 | 291244 | 周朋 |  |  | 0.4 | 2690 | 610 | 1 | JG1224070589 |  |  |  | 否 | 否 |  | 15
最终冷轧 | JG91240700102 | JG9124070010 | 九天700轧机 | 合格 | 合格品 | 乙 | 蒋涛 | 5150 | 5150 | 1 | 7300 | 0.15 | 610 | 轧0.15（0.147-0.153）4.95-5.15吨轧制米数7100-7200米不超7200米不低于7050米 |  | 20100023 | 轧硬 | 0.4*610-SPCC | 30210011 | 光亮卷 | 0.15-SPCC |  | 30 | MO002677 | MO002677-001-02 | GLJ003 | 光亮卷前处理 模板 | 10290 | 2024-08-14 | 2024-08-14 | 3 | 2024-08-20 06:44:49 | 2024-08-20 06:45:05 | 江苏九天光电科技有限公司 | 291225 | 蒋涛 |  |  | 0.4 | 2745 | 610 | 1 | JG91240700102 | [6 empty] | 1
最终冷轧 | JG1224070579 | JG1224070579 | 九天700轧机 | 合格 | 合格品 | 乙 | 蒋涛 | 5210 | 5210 | 1 | 7320 | 0.15 | 610 | 轧0.15（0.148-0.153）5.1-5.2吨卷轧制米数7100-7200米不超7200米；6.7-6.8吨卷轧制米数9500-9600米不超9600米；7.3吨卷轧制米数9900-10000米，不超10000米 |  | 20100023 | 轧硬 | 0.4*610-SPCC | 30210011 | 光亮卷 | 0.15-SPCC |  | 30 | MO002678 | MO002678-009 | GLJ003 | 光亮卷前处理 模板 | 5210 | 2024-08-14 | 2024-08-14 | 3 | 2024-08-20 06:44:14 | 2024-08-20 06:44:31 | 江苏九天光电科技有限公司 | 291238 | 蒋涛 |  |  | 0.4 | 2780 | 610 | 1 | JG1224070579 |  |  |  | 否 | 否 |  | 9
最终冷轧 | JG1224070612 | JG1224070612 | 九天700轧机 | 合格 | 合格品 | 乙 | 蒋涛 | 6710 | 6710 | 1 | 9680 | 0.15 | 610 | 轧0.15（0.148-0.153）5.1-5.2吨卷轧制米数7100-7200米不超7200米；6.7-6.8吨卷轧制米数9500-9600米不超9600米；7.3吨卷轧制米数9900-10000米，不超10000米 |  | 20100023 | 轧硬 | 0.4*610-SPCC | 30210011 | 光亮卷 | 0.15-SPCC |  | 30 | MO002678 | MO002678-006 | GLJ003 | 光亮卷前处理 模板 | 6715 | 2024-08-14 | 2024-08-14 | 3 | 2024-08-20 06:43:47 | 2024-08-20 06:44:03 | 江苏九天光电科技有限公司 | 291235 | 蒋涛 |  |  | 0.4 | 3580 | 610 | 1 | JG1224070612 |  |  |  | 否 | 否 |  | 6
最终冷轧 | JG1224070521 | JG1224070521 | 九天700轧机 | 合格 | 合格品 | 乙 | 周朋 | 5210 | 5210 | 1 | 7290 | 0.15 | 610 | 轧0.15（0.148-0.153）5.1-5.2吨卷轧制米数7100-7200米不超7200米；6.7-6.8吨卷轧制米数9500-9600米；7.05吨轧制米数9500-9600米。5吨卷轧制米数7050-7150米 |  | 20100023 | 轧硬 | 0.4*610-SPCC | 30210011 | 光亮卷 | 0.15-SPCC |  | 30 | MO002525 | MO002525-001 | GLJ003 | 光亮卷前处理 模板 | 5210 | 2024-08-10 | 2024-08-10 | 3 | 2024-08-20 06:42:48 | 2024-08-20 06:43:05 | 江苏九天光电科技有限公司 | 286039 | 周朋 |  |  | 0.4 | 2760 | 610 | 1 | JG1224070521 |  |  |  | 否 | 否 |  | 1
最终冷轧 | JG1224070591 | JG1224070591 | 九天700轧机 | 合格 | 合格品 | 乙 | 周朋 | 7340 | 7340 | 1 | 10260 | 0.15 | 610 | 轧0.15（0.148-0.153）5.1-5.2吨卷轧制米数7100-7200米不超7200米；6.7-6.8吨卷轧制米数9500-9600米不超9600米；7.3吨卷轧制米数9900-10000米，不超10000米 |  | 20100023 | 轧硬 | 0.4*610-SPCC | 30210011 | 光亮卷 | 0.15-SPCC |  | 30 | MO002678 | MO002678-017 | GLJ003 | 光亮卷前处理 模板 | 7340 | 2024-08-14 | 2024-08-14 | 3 | 2024-08-20 06:42:16 | 2024-08-20 06:42:33 | 江苏九天光电科技有限公司 | 291246 | 周朋 |  |  | 0.4 | 3900 | 610 | 1 | JG1224070591 |  |  |  | 否 | 否 |  | 17
最终冷轧 | JG91240700122 | JG9124070012 | 九天700轧机 | 合格 | 合格品 | 乙 | 周朋 | 5114 | 5114 | 1 | 7280 | 0.15 | 610 | 轧0.15（0.147-0.153）4.95-5.15吨轧制米数7100-7200米不超7200米不低于7050米 |  | 20100023 | 轧硬 | 0.4*610-SPCC | 30210011 | 光亮卷 | 0.15-SPCC |  | 30 | MO002677 | MO002677-002-02 | GLJ003 | 光亮卷前处理 模板 | 10295 | 2024-08-14 | 2024-08-14 | 3 | 2024-08-20 06:41:43 | 2024-08-20 06:42:01 | 江苏九天光电科技有限公司 | 291226 | 周朋 |  |  | 0.4 | 2750 | 610 | 1 | JG91240700122 | [6 empty] | 2