## sheet1
工序名称 | 新卷号 | 批号 | 机组名称 | 工序状态 | 检验结果 | 班组 | 参与人 | 来料重量 | 出料重量 | 成材率 | 出料长度 | 出料厚度 | 出料宽度 | 工序要求 | 备注 | 来料编码 | 来料名称 | 来料规格 | 产品编码 | 产品名称 | 产品规格 | 膜名称 | 排序 | 主计划号 | 子计划号 | 工序流程编码 | 工序流程名称 | 工单需求 | 计划开始时间 | 计划结束时间 | 工单状态 | 开始时间 | 产出时间 | 组织名称 | 卷号ID | 操作工人 | 报工人 | 检验 | 来料厚度 | 来料长度 | 来料宽度 | 是否分卷 | 原卷号 | 工单要求 | 是否成品 | 不良现象 | 是否入库 | 入库审核 | 生产工时 | 工单行号
最终冷轧 | JG12240705362 | JG1224070536 | 九天700轧机 | 合格 | 合格品 | 甲 | 刘亮,李新峰 | 2019 | 1948 | 0.9648 | 4130 | 0.1 | 610 | 轧0.15（0.148-0.153）5.1-5.2吨卷轧制米数7100-7200米不超7200米；6.7-6.8吨卷轧制米数9500-9600米；7.05吨轧制米数9500-9600米。5吨卷轧制米数7050-7150米 |  | 20100023 | 轧硬 | 0.4*610-SPCC | 30210011 | 光亮卷 | 0.15-SPCC |  | 30 | MO002525 | MO002525-006-02 | GLJ003 | 光亮卷前处理 模板 | 6805 | 2024-08-10 | 2024-08-10 | 3 | 2024-08-19 21:45:54 | 2024-08-19 21:48:23 | 江苏九天光电科技有限公司 |  | 刘亮 |  | 1 | 0.1 | 4130 | 610 | 1 | JG12240705362 | [6 empty] | 6
最终冷轧 | JG12240705361 | JG1224070536 | 九天700轧机 | 合格 | 合格品 | 甲 | 刘亮,李新峰 | 4781 | 4614 | 0.9651 | 6570 | 0.15 | 610 | 轧0.15（0.148-0.153）5.1-5.2吨卷轧制米数7100-7200米不超7200米；6.7-6.8吨卷轧制米数9500-9600米；7.05吨轧制米数9500-9600米。5吨卷轧制米数7050-7150米 |  | 20100023 | 轧硬 | 0.4*610-SPCC | 30210011 | 光亮卷 | 0.15-SPCC |  | 30 | MO002525 | MO002525-006-01 | GLJ003 | 光亮卷前处理 模板 | 6805 | 2024-08-10 | 2024-08-10 | 3 | 2024-08-19 21:45:54 | 2024-08-19 21:48:23 | 江苏九天光电科技有限公司 |  | 刘亮 |  | 1 | 0.15 | 6570 | 610 | 1 | JG12240705361 | [6 empty] | 6
最终冷轧 | JG9124080022 | JG9124080022 | 九天700轧机 | 合格 | 合格品 | 甲 | 杨永华 | 4000 | 4000 | 1 | 8600 | 0.1 | 610 | 轧0.1（0.097-0.102）米数8400-8500米 |  | 20100023 | 轧硬 | 0.4*610-SPCC | 30210015 | 光亮卷 | 0.1-SPCC |  | 30 | MO002526 | MO002526-003 | GLJ003 | 光亮卷前处理 模板 | 4000 | 2024-08-10 | 2024-08-10 | 3 | 2024-08-19 19:36:58 | 2024-08-19 19:37:32 | 江苏九天光电科技有限公司 | 286073 | 杨永华 |  |  | 0.4 | 2130 | 610 | 1 | JG9124080022 |  |  |  | 否 | 否 |  | 3
最终冷轧 | JG1224070604 | JG1224070604 | 九天700轧机 | 合格 | 合格品 | 甲 | 李新峰 | 4964 | 4964 | 1 | 7088 | 0.15 | 610 | 轧0.15（0.148-0.153）5.1-5.2吨卷轧制米数7100-7200米不超7200米；6.7-6.8吨卷轧制米数9500-9600米；7.05吨轧制米数9500-9600米。5吨卷轧制米数7050-7150米 |  | 20100023 | 轧硬 | 0.4*610-SPCC | 30210011 | 光亮卷 | 0.15-SPCC |  | 30 | MO002525 | MO002525-016 | GLJ003 | 光亮卷前处理 模板 | 4965 | 2024-08-10 | 2024-08-10 | 3 | 2024-08-19 18:13:44 | 2024-08-19 18:14:16 | 江苏九天光电科技有限公司 | 286054 | 李新峰 |  |  | 0.4 | 2640 | 610 | 1 | JG1224070604 |  |  |  | 否 | 否 |  | 16
最终冷轧 | JG1224070611 | JG1224070611 | 九天700轧机 | 合格 | 合格品 | 甲 | 杨永华 | 6720 | 6720 | 1 | 9560 | 0.15 | 610 | 轧0.15（0.148-0.153）5.1-5.2吨卷轧制米数7100-7200米不超7200米；6.7-6.8吨卷轧制米数9500-9600米不超9600米；7.3吨卷轧制米数9900-10000米，不超10000米 |  | 20100023 | 轧硬 | 0.4*610-SPCC | 30210011 | 光亮卷 | 0.15-SPCC |  | 30 | MO002678 | MO002678-005 | GLJ003 | 光亮卷前处理 模板 | 6720 | 2024-08-14 | 2024-08-14 | 3 | 2024-08-19 16:58:19 | 2024-08-19 16:58:54 | 江苏九天光电科技有限公司 | 291234 | 杨永华 |  |  | 0.4 | 3580 | 610 | 1 | JG1224070611 |  |  |  | 否 | 否 |  | 5
最终冷轧 | JG1224070587 | JG1224070587 | 九天700轧机 | 合格 | 合格品 | 甲 | 李新峰 | 6820 | 6820 | 1 | 9625 | 0.15 | 610 | 轧0.15（0.148-0.153）5.1-5.2吨卷轧制米数7100-7200米不超7200米；6.7-6.8吨卷轧制米数9500-9600米不超9600米；7.3吨卷轧制米数9900-10000米，不超10000米 |  | 20100023 | 轧硬 | 0.4*610-SPCC | 30210011 | 光亮卷 | 0.15-SPCC |  | 30 | MO002678 | MO002678-013 | GLJ003 | 光亮卷前处理 模板 | 6825 | 2024-08-14 | 2024-08-14 | 3 | 2024-08-19 15:23:59 | 2024-08-19 15:24:25 | 江苏九天光电科技有限公司 | 291242 | 李新峰 |  |  | 0.4 | 3630 | 610 | 1 | JG1224070587 |  |  |  | 否 | 否 |  | 13
最终冷轧 | JG1224070592 | JG1224070592 | 九天700轧机 | 合格 | 合格品 | 甲 | 杨永华 | 7320 | 7320 | 1 | 10210 | 0.15 | 610 | 轧0.15（0.148-0.153）5.1-5.2吨卷轧制米数7100-7200米不超7200米；6.7-6.8吨卷轧制米数9500-9600米不超9600米；7.3吨卷轧制米数9900-10000米，不超10000米 |  | 20100023 | 轧硬 | 0.4*610-SPCC | 30210011 | 光亮卷 | 0.15-SPCC |  | 30 | MO002678 | MO002678-018 | GLJ003 | 光亮卷前处理 模板 | 7320 | 2024-08-14 | 2024-08-14 | 3 | 2024-08-19 13:47:14 | 2024-08-19 13:48:04 | 江苏九天光电科技有限公司 | 291247 | 杨永华 |  |  | 0.4 | 3900 | 610 | 1 | JG1224070592 |  |  |  | 否 | 否 |  | 18
最终冷轧 | JG1224070588 | JG1224070588 | 九天700轧机 | 合格 | 合格品 | 甲 | 李新峰 | 6810 | 6810 | 1 | 9640 | 0.15 | 610 | 轧0.15（0.148-0.153）5.1-5.2吨卷轧制米数7100-7200米不超7200米；6.7-6.8吨卷轧制米数9500-9600米不超9600米；7.3吨卷轧制米数9900-10000米，不超10000米 |  | 20100023 | 轧硬 | 0.4*610-SPCC | 30210011 | 光亮卷 | 0.15-SPCC |  | 30 | MO002678 | MO002678-014 | GLJ003 | 光亮卷前处理 模板 | 6810 | 2024-08-14 | 2024-08-14 | 3 | 2024-08-19 12:05:45 | 2024-08-19 12:06:11 | 江苏九天光电科技有限公司 | 291243 | 李新峰 |  |  | 0.4 | 3630 | 610 | 1 | JG1224070588 |  |  |  | 否 | 否 |  | 14
最终冷轧 | JG1224070522 | JG1224070522 | 九天700轧机 | 合格 | 合格品 | 甲 | 杨永华 | 5200 | 5200 | 1 | 7200 | 0.15 | 610 | 轧0.15（0.148-0.153）5.1-5.2吨卷轧制米数7100-7200米不超7200米；6.7-6.8吨卷轧制米数9500-9600米；7.05吨轧制米数9500-9600米。5吨卷轧制米数7050-7150米 |  | 20100023 | 轧硬 | 0.4*610-SPCC | 30210011 | 光亮卷 | 0.15-SPCC |  | 30 | MO002525 | MO002525-002 | GLJ003 | 光亮卷前处理 模板 | 5200 | 2024-08-10 | 2024-08-10 | 3 | 2024-08-19 10:23:45 | 2024-08-19 10:25:23 | 江苏九天光电科技有限公司 | 286040 | 杨永华 |  |  | 0.4 | 2760 | 610 | 1 | JG1224070522 |  |  |  | 否 | 否 |  | 2