## sheet1
工序名称 | 新卷号 | 批号 | 机组名称 | 工序状态 | 检验结果 | 班组 | 参与人 | 来料重量 | 出料重量 | 成材率 | 出料长度 | 出料厚度 | 出料宽度 | 工序要求 | 备注 | 来料编码 | 来料名称 | 来料规格 | 产品编码 | 产品名称 | 产品规格 | 膜名称 | 排序 | 主计划号 | 子计划号 | 工序流程编码 | 工序流程名称 | 工单需求 | 计划开始时间 | 计划结束时间 | 工单状态 | 开始时间 | 产出时间 | 组织名称 | 卷号ID | 操作工人 | 报工人 | 检验 | 来料厚度 | 来料长度 | 来料宽度 | 是否分卷 | 原卷号 | 工单要求 | 是否成品 | 不良现象 | 是否入库 | 入库审核 | 生产工时 | 工单行号
最终冷轧 | JG12240800151 | JG1224080015 | 九天750轧机 | 合格 | 合格品 | 乙 | 赵遂义 | 5700 | 5690 | 0.9982 | 10210 | 0.1 | 710 | 轧0.1(0.096-0.101)5.7吨卷轧制米数10200-10300米；7.8吨卷轧制米数13800-13900米不超13900米；7.6吨卷轧制米数13700-13800米，7.3吨卷轧制米数13000-13100米 |  | 20100028 | 轧硬 | 0.4*710-SPCC | 30210015 | 光亮卷 | 0.1-SPCC |  | 30 | MO002480 | MO002480-011-01 | GLJ003 | 光亮卷前处理 模板 | 13500 | 2024-08-09 | 2024-08-09 | 3 | 2024-08-20 07:28:43 | 2024-08-20 07:29:26 | 江苏九天光电科技有限公司 | 284164 | 赵遂义 |  |  | 0.4 | 2625 | 710 | 1 | JG12240800151 | [5 empty] | 8595 | 11
最终冷轧 | JG1224080191 | JG1224080191 | 九天750轧机 | 合格 | 合格品 | 乙 | 赵遂义 | 7740 | 7730 | 0.9987 | 13900 | 0.1 | 710 | 轧0.1（0.097-0.102；5.7吨卷轧制米数10200-10300米；7.5吨卷轧制米数13500-13600米；7.7吨卷轧制米数13700-13800米；6.97吨轧制米数12500-12600米；7.3吨卷轧制米数13000-13100米；7.6吨卷轧制米数13600-13700米 |  | 20100028 | 轧硬 | 0.4*710-SPCC | 30210015 | 光亮卷 | 0.1-SPCC |  | 30 | MO002589 | MO002589-035 | GLJ003 | 光亮卷前处理 模板 | 7745 | 2024-08-12 | 2024-08-12 | 3 | 2024-08-20 06:49:58 | 2024-08-20 06:50:52 | 江苏九天光电科技有限公司 | 288320 | 赵遂义 |  |  | 0.4 | 3550 | 710 | 1 | JG1224080191 |  |  |  | 否 | 否 |  | 35
最终冷轧 | JG1224080090 | JG1224080090 | 九天750轧机 | 合格 | 合格品 | 乙 | 赵遂义 | 7880 | 7870 | 0.9987 | 14170 | 0.1 | 710 | 轧0.1（0.096-0.102）5.6吨卷轧制米数10000-10100米，7.8吨卷轧制米数13900-14000米不超14000米 |  | 20100028 | 轧硬 | 0.4*710-SPCC | 30210015 | 光亮卷 | 0.1-SPCC |  | 30 | MO002466 | MO002466-028 | GLJ003 | 光亮卷前处理 模板 | 7880 | 2024-08-08 | 2024-08-08 | 3 | 2024-08-20 04:51:11 | 2024-08-20 04:51:49 | 江苏九天光电科技有限公司 | 283642 | 赵遂义 |  |  | 0.4 | 3610 | 710 | 1 | JG1224080090 |  |  |  | 否 | 否 |  | 28
最终冷轧 | JG1224080192 | JG1224080192 | 九天750轧机 | 合格 | 合格品 | 乙 | 赵遂义 | 7740 | 7730 | 0.9987 | 14160 | 0.1 | 710 | 轧0.1（0.097-0.102；5.7吨卷轧制米数10200-10300米；7.5吨卷轧制米数13500-13600米；7.7吨卷轧制米数13700-13800米；6.97吨轧制米数12500-12600米；7.3吨卷轧制米数13000-13100米；7.6吨卷轧制米数13600-13700米 |  | 20100028 | 轧硬 | 0.4*710-SPCC | 30210015 | 光亮卷 | 0.1-SPCC |  | 30 | MO002589 | MO002589-036 | GLJ003 | 光亮卷前处理 模板 | 7745 | 2024-08-12 | 2024-08-12 | 3 | 2024-08-20 04:50:10 | 2024-08-20 04:50:55 | 江苏九天光电科技有限公司 | 288321 | 赵遂义 |  |  | 0.4 | 3550 | 710 | 1 | JG1224080192 |  |  |  | 否 | 否 |  | 36
最终冷轧 | JG1224080070 | JG1224080070 | 九天750轧机 | 合格 | 合格品 | 乙 | 赵遂义 | 7510 | 7500 | 0.9987 | 13730 | 0.1 | 710 | 轧0.1（0.096-0.102）5.6吨卷轧制米数10000-10100米，7.8吨卷轧制米数13900-14000米不超14000米 |  | 20100028 | 轧硬 | 0.4*710-SPCC | 30210015 | 光亮卷 | 0.1-SPCC |  | 30 | MO002466 | MO002466-008 | GLJ003 | 光亮卷前处理 模板 | 7518 | 2024-08-08 | 2024-08-08 | 3 | 2024-08-20 04:48:40 | 2024-08-20 04:49:48 | 江苏九天光电科技有限公司 | 283620 | 赵遂义 |  |  | 0.4 | 3450 | 710 | 1 | JG1224080070 |  |  |  | 否 | 否 |  | 8