## sheet1
工序名称 | 新卷号 | 批号 | 机组名称 | 工序状态 | 检验结果 | 班组 | 参与人 | 来料重量 | 出料重量 | 成材率 | 出料长度 | 出料厚度 | 出料宽度 | 工序要求 | 备注 | 来料编码 | 来料名称 | 来料规格 | 产品编码 | 产品名称 | 产品规格 | 膜名称 | 排序 | 主计划号 | 子计划号 | 工序流程编码 | 工序流程名称 | 工单需求 | 计划开始时间 | 计划结束时间 | 工单状态 | 开始时间 | 产出时间 | 组织名称 | 卷号ID | 操作工人 | 报工人 | 检验 | 来料厚度 | 来料长度 | 来料宽度 | 是否分卷 | 原卷号 | 工单要求 | 是否成品 | 不良现象 | 是否入库 | 入库审核 | 生产工时 | 工单行号
最终脱脂 | JG91240700102 | JG9124070010 | 九天750-1脱脂 | 合格 | 合格品 | 甲 | 顾海涛 | 5150 | 5214 | 1.0124 | 7490 | 0.15 | 610 | 脱脂 | S色差(来料中间上表面约4公分色差重) | 20100023 | 轧硬 | 0.4*610-SPCC | 30210011 | 光亮卷 | 0.15-SPCC |  | 40 | MO002677 | MO002677-001-02 | GLJ003 | 光亮卷前处理 模板 | 10290 | 2024-08-14 | 2024-08-14 | 3 | 2024-08-20 07:41:50 | 2024-08-20 07:43:00 | 江苏九天光电科技有限公司 | 291225 | 顾海涛 |  |  | 0.15 | 7300 | 610 | 1 | JG91240700102 |  |  | S色差(来料中间上表面约4公分色差重) |  |  |  | 1
最终脱脂 | JG1224070521 | JG1224070521 | 九天750-1脱脂 | 合格 | 合格品 | 甲 | 罗青春 | 5210 | 5148 | 0.9881 | 7305 | 0.15 | 610 | 脱脂 | S色差(来料中间约4公分色差重) | 20100023 | 轧硬 | 0.4*610-SPCC | 30210011 | 光亮卷 | 0.15-SPCC |  | 40 | MO002525 | MO002525-001 | GLJ003 | 光亮卷前处理 模板 | 5210 | 2024-08-10 | 2024-08-10 | 3 | 2024-08-20 07:40:06 | 2024-08-20 07:41:35 | 江苏九天光电科技有限公司 | 286039 | 顾海涛 |  |  | 0.15 | 7290 | 610 | 1 | JG1224070521 |  |  | S色差(来料中间约4公分色差重) | 否 | 否 |  | 1
最终脱脂 | JG1224070579 | JG1224070579 | 九天750-1脱脂 | 合格 | 合格品 | 甲 | 顾海涛 | 5210 | 5150 | 0.9885 | 7346 | 0.15 | 610 | 脱脂 |  | 20100023 | 轧硬 | 0.4*610-SPCC | 30210011 | 光亮卷 | 0.15-SPCC |  | 40 | MO002678 | MO002678-009 | GLJ003 | 光亮卷前处理 模板 | 5210 | 2024-08-14 | 2024-08-14 | 3 | 2024-08-20 07:39:10 | 2024-08-20 07:39:46 | 江苏九天光电科技有限公司 | 291238 | 顾海涛 |  |  | 0.15 | 7320 | 610 | 1 | JG1224070579 |  |  |  | 否 | 否 |  | 9
最终脱脂 | JG1224070591 | JG1224070591 | 九天750-1脱脂 | 合格 | 合格品 | 甲 | 罗青春 | 7340 | 7252 | 0.988 | 10255 | 0.15 | 610 | 脱脂 |  | 20100023 | 轧硬 | 0.4*610-SPCC | 30210011 | 光亮卷 | 0.15-SPCC |  | 40 | MO002678 | MO002678-017 | GLJ003 | 光亮卷前处理 模板 | 7340 | 2024-08-14 | 2024-08-14 | 3 | 2024-08-20 07:38:31 | 2024-08-20 07:38:58 | 江苏九天光电科技有限公司 | 291246 | 顾海涛 |  |  | 0.15 | 10260 | 610 | 1 | JG1224070591 |  |  |  | 否 | 否 |  | 17
最终脱脂 | JG1224070612 | JG1224070612 | 九天750-1脱脂 | 合格 | 合格品 | 甲 | 顾海涛 | 6710 | 6652 | 0.9914 | 9708 | 0.15 | 610 | 脱脂 |  | 20100023 | 轧硬 | 0.4*610-SPCC | 30210011 | 光亮卷 | 0.15-SPCC |  | 40 | MO002678 | MO002678-006 | GLJ003 | 光亮卷前处理 模板 | 6715 | 2024-08-14 | 2024-08-14 | 3 | 2024-08-20 07:37:46 | 2024-08-20 07:38:15 | 江苏九天光电科技有限公司 | 291235 | 顾海涛 |  |  | 0.15 | 9680 | 610 | 1 | JG1224070612 |  |  |  | 否 | 否 |  | 6
最终脱脂 | JG1224070604 | JG1224070604 | 九天750-1脱脂 | 合格 | 合格品 | 甲 | 罗青春 | 4964 | 4906 | 0.9883 | 7075 | 0.15 | 610 | 脱脂 |  | 20100023 | 轧硬 | 0.4*610-SPCC | 30210011 | 光亮卷 | 0.15-SPCC |  | 40 | MO002525 | MO002525-016 | GLJ003 | 光亮卷前处理 模板 | 4965 | 2024-08-10 | 2024-08-10 | 3 | 2024-08-19 23:51:48 | 2024-08-20 00:40:56 | 江苏九天光电科技有限公司 | 286054 | 顾海涛 |  |  | 0.15 | 7088 | 610 | 1 | JG1224070604 |  |  |  | 否 | 否 |  | 16
最终脱脂 | JG9124080022 | JG9124080022 | 九天750-1脱脂 | 合格 | 合格品 | 甲 | 顾海涛 | 4000 | 3916 | 0.979 | 8580 | 0.1 | 610 | 脱脂 |  | 20100023 | 轧硬 | 0.4*610-SPCC | 30210015 | 光亮卷 | 0.1-SPCC |  | 40 | MO002526 | MO002526-003 | GLJ003 | 光亮卷前处理 模板 | 4000 | 2024-08-10 | 2024-08-10 | 3 | 2024-08-19 23:50:49 | 2024-08-19 23:51:18 | 江苏九天光电科技有限公司 | 286073 | 顾海涛 |  |  | 0.1 | 8600 | 610 | 1 | JG9124080022 |  |  |  | 否 | 否 |  | 3
最终脱脂 | JG12240705362 | JG1224070536 | 九天750-1脱脂 | 合格 | 合格品 | 甲 | 顾海涛 | 1948 | 1908 | 0.9795 | 4117 | 0.1 | 610 | 脱脂 |  | 20100023 | 轧硬 | 0.4*610-SPCC | 30210011 | 光亮卷 | 0.15-SPCC |  | 40 | MO002525 | MO002525-006-02 | GLJ003 | 光亮卷前处理 模板 | 6805 | 2024-08-10 | 2024-08-10 | 3 | 2024-08-19 23:49:41 | 2024-08-19 23:50:24 | 江苏九天光电科技有限公司 | 286044 | 顾海涛 |  |  | 0.1 | 4130 | 610 | 1 | JG12240705362 | [6 empty] | 6
最终脱脂 | JG1224070611 | JG1224070611 | 九天750-1脱脂 | 合格 | 合格品 | 甲 | 罗青春 | 6720 | 6642 | 0.9884 | 9544 | 0.15 | 610 | 脱脂 |  | 20100023 | 轧硬 | 0.4*610-SPCC | 30210011 | 光亮卷 | 0.15-SPCC |  | 40 | MO002678 | MO002678-005 | GLJ003 | 光亮卷前处理 模板 | 6720 | 2024-08-14 | 2024-08-14 | 3 | 2024-08-19 23:48:51 | 2024-08-19 23:49:25 | 江苏九天光电科技有限公司 | 291234 | 顾海涛 |  |  | 0.15 | 9560 | 610 | 1 | JG1224070611 |  |  |  | 否 | 否 |  | 5
最终脱脂 | JG12240705361 | JG1224070536 | 九天750-1脱脂 | 合格 | 合格品 | 甲 | 顾海涛 | 4614 | 4614 | 1 | 6570 | 0.15 | 610 | 脱脂 |  | 20100023 | 轧硬 | 0.4*610-SPCC | 30210011 | 光亮卷 | 0.15-SPCC |  | 40 | MO002525 | MO002525-006-01 | GLJ003 | 光亮卷前处理 模板 | 6805 | 2024-08-10 | 2024-08-10 | 3 | 2024-08-19 23:48:02 | 2024-08-19 23:48:33 | 江苏九天光电科技有限公司 | 286044 | 顾海涛 |  |  | 0.15 | 6570 | 610 | 1 | JG12240705361 | [6 empty] | 6
最终脱脂 | JG91240700161 | JG9124070016 | 九天750-1脱脂 | 合格 | 合格品 | 甲 | 罗青春 | 5170 | 5118 | 0.9899 | 7410 | 0.15 | 610 | 脱脂 |  | 20100023 | 轧硬 | 0.4*610-SPCC | 30210011 | 光亮卷 | 0.15-SPCC |  | 40 | MO002401 | MO002401-006-01 | GLJ003 | 光亮卷前处理 模板 | 10290 | 2024-08-07 | 2024-08-07 | 3 | 2024-08-19 09:38:37 | 2024-08-19 09:39:03 | 江苏九天光电科技有限公司 | 282239 | 顾海涛 |  |  | 0.15 | 7250 | 610 | 1 | JG91240700161 | [6 empty] | 6
最终脱脂 | JG1224070535 | JG1224070535 | 九天750-1脱脂 | 合格 | 合格品 | 甲 | 顾海涛 | 6810 | 6730 | 0.9883 | 9719 | 0.15 | 610 | 脱脂 |  | 20100023 | 轧硬 | 0.4*610-SPCC | 30210011 | 光亮卷 | 0.15-SPCC |  | 40 | MO002525 | MO002525-005 | GLJ003 | 光亮卷前处理 模板 | 6810 | 2024-08-10 | 2024-08-10 | 3 | 2024-08-19 08:37:14 | 2024-08-19 08:37:47 | 江苏九天光电科技有限公司 | 286043 | 顾海涛 |  |  | 0.15 | 9720 | 610 | 1 | JG1224070535 |  |  |  | 否 | 否 |  | 5