## sheet1
工序名称 | 新卷号 | 批号 | 机组名称 | 工序状态 | 检验结果 | 班组 | 参与人 | 来料重量 | 出料重量 | 成材率 | 出料长度 | 出料厚度 | 出料宽度 | 工序要求 | 备注 | 来料编码 | 来料名称 | 来料规格 | 产品编码 | 产品名称 | 产品规格 | 膜名称 | 排序 | 主计划号 | 子计划号 | 工序流程编码 | 工序流程名称 | 工单需求 | 计划开始时间 | 计划结束时间 | 工单状态 | 开始时间 | 产出时间 | 组织名称 | 卷号ID | 操作工人 | 报工人 | 检验 | 来料厚度 | 来料长度 | 来料宽度 | 是否分卷 | 原卷号 | 工单要求 | 是否成品 | 不良现象 | 是否入库 | 入库审核 | 生产工时 | 工单行号
最终冷轧 | JG1224080203 | JG1224080203 | 东方850轧机 | 合格 | 合格品 | 甲 | 吴宏林 | 14080 | 14030 | 0.9964 | 23758 | 0.1 | 760 | 850轧机普光辊(Ra0.4-0.6μm)轧制0.1mm(0.4-0.25-0.15-0.115-0.1)厚度控制在0.097-0.102，米数控制在23100-23200米不低于23100米 |  | 20100142 | 轧硬 | 0.4*760-SPCC | 30210015 | 光亮卷 | 0.1-SPCC |  | 30 | MO002579 | MO002579-006 | GLJ002 | 东方光亮卷前处理（0.4轧0.1mm) | 14095 | 2024-08-12 | 2024-08-12 | 3 | 2024-08-20 10:01:31 | 2024-08-20 12:43:06 | 江苏东方九天新能源材料有限公司 | 287998 | 吴宏林 |  |  | 0.4 | 6040 | 760 | 1 | JG1224080203 |  |  |  | 否 | 否 |  | 6
最终冷轧 | JG1224080136 | JG1224080136 | 东方850轧机 | 合格 | 合格品 | 乙 | 肖勋民 | 14230 | 14200 | 0.9979 | 24890 | 0.1 | 760 | 850轧机普光辊(Ra0.4-0.6μm)轧制0.1mm(0.4-0.25-0.15-0.115-0.1) 厚度控制在0.095-0.1之间，米数控制在24600-24700米不低于24600米 |  | 20100142 | 轧硬 | 0.4*760-SPCC | 30210015 | 光亮卷 | 0.1-SPCC |  | 30 | MO002576 | MO002576-004 | GLJ002 | 东方光亮卷前处理（0.4轧0.1mm) | 14250 | 2024-08-12 | 2024-08-12 | 3 | 2024-08-20 08:25:26 | 2024-08-20 09:13:24 | 江苏东方九天新能源材料有限公司 | 287972 | 肖勋民 |  |  | 0.4 | 6050 | 760 | 1 | JG1224080136 |  |  |  | 否 | 否 |  | 4
最终冷轧 | JG1224080142 | JG1224080142 | 东方850轧机 | 合格 | 合格品 | 乙 | 杨海鹏 | 14210 | 14110 | 0.993 | 24187 | 0.1 | 760 | 850轧机普光辊(Ra0.4-0.6μm)轧制0.1mm(0.4-0.25-0.15-0.115-0.1) 厚度控制在0.095-0.1之间，米数控制在24600-24700米不低于24600米 |  | 20100142 | 轧硬 | 0.4*760-SPCC | 30210015 | 光亮卷 | 0.1-SPCC |  | 30 | MO002576 | MO002576-012 | GLJ002 | 东方光亮卷前处理（0.4轧0.1mm) | 14240 | 2024-08-12 | 2024-08-12 | 3 | 2024-08-20 04:08:37 | 2024-08-20 04:27:44 | 江苏东方九天新能源材料有限公司 | 287980 | 肖勋民 |  |  | 0.4 | 6050 | 760 | 1 | JG1224080142 |  |  |  | 否 | 否 |  | 12
最终冷轧 | JG1224080150 | JG1224080150 | 东方850轧机 | 合格 | 合格品 | 乙 | 肖勋民 | 14120 | 14080 | 0.9972 | 24245 | 0.1 | 760 | 850轧机普光辊(Ra0.4-0.6μm)轧制0.1mm(0.4-0.25-0.15-0.115-0.1)，厚度控制在0.097-0.102，米数控制在23500-23600米不低于23500米 |  | 20100142 | 轧硬 | 0.4*760-SPCC | 30210015 | 光亮卷 | 0.1-SPCC |  | 30 | MO002577 | MO002577-006 | GLJ002 | 东方光亮卷前处理（0.4轧0.1mm) | 14140 | 2024-08-12 | 2024-08-12 | 3 | 2024-08-19 23:30:56 | 2024-08-19 23:48:12 | 江苏东方九天新能源材料有限公司 | 287986 | 肖勋民 |  |  | 0.4 | 6040 | 760 | 1 | JG1224080150 |  |  |  | 否 | 否 |  | 6
最终冷轧 | JG1224080014 | JG1224080014 | 东方850轧机 | 合格 | 合格品 | 甲 | 蔡迎虎 | 12985 | 12600 | 0.9704 | 23400 | 0.1 | 710 | 850轧机普光辊(Ra0.4-0.6μm)轧制0.1mm(0.4-0.25-0.15-0.115-0.1) |  | 20100028 | 轧硬 | 0.4*710-SPCC | 30210015 | 光亮卷 | 0.1-SPCC |  | 30 | MO002389 | MO002389-003 | GLJ002 | 东方光亮卷前处理（0.4轧0.1mm) | 12990 | 2024-08-06 | 2024-08-21 | 3 | 2024-08-19 17:05:26 | 2024-08-19 17:06:09 | 江苏东方九天新能源材料有限公司 | 281458 | 蔡迎虎 |  |  | 0.4 | 5880 | 710 | 1 | JG1224080014 | 轧0.1，米数控制在23700-23800米，脱脂分一包10500米。 |  |  | 否 | 否 |  | 3
最终冷轧 | JG1224080008 | JG1224080008 | 东方850轧机 | 合格 | 合格品 | 甲 | 吴宏林 | 13475 | 13445 | 0.9978 | 24822 | 0.1 | 710 | 850轧机普光辊(Ra0.4-0.6μm)轧制0.1mm(0.4-0.25-0.15-0.115-0.1) |  | 20100028 | 轧硬 | 0.4*710-SPCC | 30210015 | 光亮卷 | 0.1-SPCC |  | 30 | MO002264 | MO002264-004 | GLJ002 | 东方光亮卷前处理（0.4轧0.1mm) | 13490 | 2024-08-02 | 2024-08-16 | 3 | 2024-08-19 11:06:49 | 2024-08-19 13:32:16 | 江苏东方九天新能源材料有限公司 | 275356 | 吴宏林 |  |  | 0.4 | 6100 | 710 | 1 | JG1224080008 | 轧0.1，米数控制在24600-24700米；脱脂平均分包 |  |  | 否 | 否 |  | 4
最终冷轧 | JG1224080210 | JG1224080210 | 东方850轧机 | 合格 | 合格品 | 甲 | 蔡迎虎 | 13855 | 13820 | 0.9975 | 23980 | 0.1 | 760 | 850轧机普光辊(Ra0.4-0.6μm)轧制0.1mm(0.4-0.25-0.15-0.115-0.1)厚度控制在0.097-0.102，米数控制在23100-23200米不低于23100米 |  | 20100142 | 轧硬 | 0.4*760-SPCC | 30210015 | 光亮卷 | 0.1-SPCC |  | 30 | MO002579 | MO002579-008 | GLJ002 | 东方光亮卷前处理（0.4轧0.1mm) | 13885 | 2024-08-12 | 2024-08-12 | 3 | 2024-08-19 08:25:50 | 2024-08-19 10:54:10 | 江苏东方九天新能源材料有限公司 | 288000 | 蔡迎虎 |  |  | 0.4 | 5870 | 760 | 1 | JG1224080210 |  |  |  | 否 | 否 |  | 8
最终冷轧 | JG1224080152 | JG1224080152 | 东方850轧机 | 合格 | 合格品 | 乙 | 杨海鹏 | 14140 | 14060 | 0.9943 | 23810 | 0.1 | 760 | 850轧机普光辊(Ra0.4-0.6μm)轧制0.1mm(0.4-0.25-0.15-0.115-0.1)，厚度控制在0.097-0.102，米数控制在23500-23600米不低于23500米 |  | 20100142 | 轧硬 | 0.4*760-SPCC | 30210015 | 光亮卷 | 0.1-SPCC |  | 30 | MO002577 | MO002577-008 | GLJ002 | 东方光亮卷前处理（0.4轧0.1mm) | 14160 | 2024-08-12 | 2024-08-12 | 3 | 2024-08-19 07:51:32 | 2024-08-19 07:53:28 | 江苏东方九天新能源材料有限公司 | 287988 | 肖勋民 |  |  | 0.4 | 6050 | 760 | 1 | JG1224080152 |  |  |  | 否 | 否 |  | 8
最终冷轧 | JG1224080124 | JG1224080124 | 东方850轧机 | 合格 | 合格品 | 乙 | 肖勋民 | 14200 | 14150 | 0.9965 | 24540 | 0.1 | 760 | 850轧机普光辊(Ra0.4-0.6μm)轧制0.1mm(0.4-0.25-0.15-0.115-0.1) |  | 20100142 | 轧硬 | 0.4*760-SPCC | 30210015 | 光亮卷 | 0.1-SPCC |  | 30 | MO002456 | MO002456-008 | GLJ002 | 东方光亮卷前处理（0.4轧0.1mm) | 14230 | 2024-08-08 | 2024-08-22 | 3 | 2024-08-19 03:03:46 | 2024-08-19 03:10:33 | 江苏东方九天新能源材料有限公司 | 283525 | 肖勋民 |  |  | 0.4 | 6010 | 760 | 1 | JG1224080124 | 轧0.1，米数控制在24300-24400米，脱脂平均分包 |  |  | 否 | 否 |  | 8
最终冷轧 | JG1224080114 | JG1224080114 | 东方850轧机 | 合格 | 合格品 | 甲 | 杨海鹏 | 14170 | 14120 | 0.9965 | 24359 | 0.1 | 760 | 850轧机普光辊(Ra0.4-0.6μm)轧制0.1mm(0.4-0.25-0.15-0.115-0.1)厚度控制在0.095-0.1，米数控制在24500-24600米不低于24500米 |  | 20100142 | 轧硬 | 0.4*760-SPCC | 30210015 | 光亮卷 | 0.1-SPCC |  | 30 | MO002535 | MO002535-002 | GLJ002 | 东方光亮卷前处理（0.4轧0.1mm) | 14200 | 2024-08-10 | 2024-08-10 | 3 | 2024-08-18 22:49:59 | 2024-08-18 23:59:44 | 江苏东方九天新能源材料有限公司 | 286140 | 吴宏林 |  |  | 0.4 | 6000 | 760 | 1 | JG1224080114 |  |  |  | 否 | 否 |  | 2
最终冷轧 | JG1224070709 | JG1224070709 | 东方850轧机 | 合格 | 合格品 | 甲 | 吴宏林 | 14120 | 14070 | 0.9965 | 24354 | 0.1 | 760 | 850轧机普光辊(Ra0.4-0.6μm)轧制0.1mm(0.4-0.25-0.15-0.115-0.1) |  | 20100142 | 轧硬 | 0.4*760-SPCC | 30210015 | 光亮卷 | 0.1-SPCC |  | 30 | MO002390 | MO002390-001 | GLJ002 | 东方光亮卷前处理（0.4轧0.1mm) | 14135 | 2024-08-06 | 2024-08-21 | 3 | 2024-08-18 20:33:35 | 2024-08-18 20:34:20 | 江苏东方九天新能源材料有限公司 | 281459 | 吴宏林 |  |  | 0.4 | 5990 | 760 | 1 | JG1224070709 | 轧0.1，米数控制在23800-23900米，脱脂分一包10500米。 |  |  | 否 | 否 |  | 1
最终冷轧 | JG1224080123 | JG1224080123 | 东方850轧机 | 合格 | 合格品 | 甲 | 蔡迎虎 | 14170 | 14140 | 0.9979 | 24600 | 0.1 | 760 | 850轧机普光辊(Ra0.4-0.6μm)轧制0.1mm(0.4-0.25-0.15-0.115-0.1) |  | 20100142 | 轧硬 | 0.4*760-SPCC | 30210015 | 光亮卷 | 0.1-SPCC |  | 30 | MO002456 | MO002456-007 | GLJ002 | 东方光亮卷前处理（0.4轧0.1mm) | 14225 | 2024-08-08 | 2024-08-22 | 3 | 2024-08-18 17:37:11 | 2024-08-18 17:37:48 | 江苏东方九天新能源材料有限公司 | 283524 | 蔡迎虎 |  |  | 0.4 | 6015 | 760 | 1 | JG1224080123 | 轧0.1，米数控制在24300-24400米，脱脂平均分包 |  |  | 否 | 否 |  | 7
最终冷轧 | JG1224080113 | JG1224080113 | 东方850轧机 | 合格 | 合格品 | 甲 | 吴宏林 | 14160 | 14060 | 0.9929 | 24450 | 0.1 | 760 | 850轧机普光辊(Ra0.4-0.6μm)轧制0.1mm(0.4-0.25-0.15-0.115-0.1)厚度控制在0.095-0.1，米数控制在24500-24600米不低于24500米 |  | 20100142 | 轧硬 | 0.4*760-SPCC | 30210015 | 光亮卷 | 0.1-SPCC |  | 30 | MO002535 | MO002535-001 | GLJ002 | 东方光亮卷前处理（0.4轧0.1mm) | 14210 | 2024-08-10 | 2024-08-10 | 3 | 2024-08-18 12:48:14 | 2024-08-18 14:51:55 | 江苏东方九天新能源材料有限公司 | 286139 | 吴宏林 |  |  | 0.4 | 6010 | 760 | 1 | JG1224080113 |  |  |  | 否 | 否 |  | 1
最终冷轧 | JG1224080128 | JG1224080128 | 东方850轧机 | 合格 | 合格品 | 甲 | 蔡迎虎 | 14215 | 14180 | 0.9975 | 24500 | 0.1 | 760 | 850轧机普光辊(Ra0.4-0.6μm)轧制0.1mm(0.4-0.25-0.15-0.115-0.1) 厚度控制在0.095-0.1之间，米数控制在24600-24700米不低于24600米 |  | 20100142 | 轧硬 | 0.4*760-SPCC | 30210015 | 光亮卷 | 0.1-SPCC |  | 30 | MO002576 | MO002576-002 | GLJ002 | 东方光亮卷前处理（0.4轧0.1mm) | 14235 | 2024-08-12 | 2024-08-12 | 3 | 2024-08-18 12:17:56 | 2024-08-18 12:23:55 | 江苏东方九天新能源材料有限公司 | 287970 | 蔡迎虎 |  |  | 0.4 | 6010 | 760 | 1 | JG1224080128 |  |  |  | 否 | 否 |  | 2
最终冷轧 | JG1224080122 | JG1224080122 | 东方850轧机 | 合格 | 合格品 | 甲 | 吴宏林 | 14215 | 14000 | 0.9849 | 23515 | 0.1 | 760 | 850轧机普光辊(Ra0.4-0.6μm)轧制0.1mm(0.4-0.25-0.15-0.115-0.1) |  | 20100142 | 轧硬 | 0.4*760-SPCC | 30210015 | 光亮卷 | 0.1-SPCC |  | 30 | MO002456 | MO002456-006 | GLJ002 | 东方光亮卷前处理（0.4轧0.1mm) | 14240 | 2024-08-08 | 2024-08-22 | 3 | 2024-08-18 05:34:29 | 2024-08-18 09:29:39 | 江苏东方九天新能源材料有限公司 | 283523 | 吴宏林 |  |  | 0.4 | 6020 | 760 | 1 | JG1224080122 | 轧0.1，米数控制在24300-24400米，脱脂平均分包 |  |  | 否 | 否 |  | 6
最终冷轧 | JG1224080121 | JG1224080121 | 东方850轧机 | 合格 | 合格品 | 甲 | 吴宏林 | 14230 | 14050 | 0.9874 | 23774 | 0.1 | 760 | 850轧机普光辊(Ra0.4-0.6μm)轧制0.1mm(0.4-0.25-0.15-0.115-0.1) |  | 20100142 | 轧硬 | 0.4*760-SPCC | 30210015 | 光亮卷 | 0.1-SPCC |  | 30 | MO002456 | MO002456-005 | GLJ002 | 东方光亮卷前处理（0.4轧0.1mm) | 14240 | 2024-08-08 | 2024-08-22 | 3 | 2024-08-18 02:17:04 | 2024-08-18 05:34:07 | 江苏东方九天新能源材料有限公司 | 283522 | 吴宏林 |  |  | 0.4 | 6020 | 760 | 1 | JG1224080121 | 轧0.1，米数控制在24300-24400米，脱脂平均分包 |  |  | 否 | 否 |  | 5
最终冷轧 | JG1224080108 | JG1224080108 | 东方850轧机 | 合格 | 合格品 | 甲 | 吴宏林 | 14175 | 14140 | 0.9975 | 24500 | 0.1 | 760 | 850轧机普光辊(Ra0.4-0.6μm)轧制0.1mm(0.4-0.25-0.15-0.115-0.1) |  | 20100142 | 轧硬 | 0.4*760-SPCC | 30210015 | 光亮卷 | 0.1-SPCC |  | 30 | MO002456 | MO002456-002 | GLJ002 | 东方光亮卷前处理（0.4轧0.1mm) | 14200 | 2024-08-08 | 2024-08-22 | 3 | 2024-08-17 23:18:19 | 2024-08-18 02:16:43 | 江苏东方九天新能源材料有限公司 | 283519 | 吴宏林 |  |  | 0.4 | 6000 | 760 | 1 | JG1224080108 | 轧0.1，米数控制在24300-24400米，脱脂平均分包 |  |  | 否 | 否 |  | 2
最终冷轧 | JG1224080111 | JG1224080111 | 东方850轧机 | 合格 | 合格品 | 甲 | 吴宏林 | 14195 | 14160 | 0.9975 | 24670 | 0.1 | 760 | 850轧机普光辊(Ra0.4-0.6μm)轧制0.1mm(0.4-0.25-0.15-0.115-0.1) |  | 20100142 | 轧硬 | 0.4*760-SPCC | 30210015 | 光亮卷 | 0.1-SPCC |  | 30 | MO002456 | MO002456-003 | GLJ002 | 东方光亮卷前处理（0.4轧0.1mm) | 14230 | 2024-08-08 | 2024-08-22 | 3 | 2024-08-17 23:17:30 | 2024-08-17 23:18:00 | 江苏东方九天新能源材料有限公司 | 283520 | 吴宏林 |  |  | 0.4 | 6020 | 760 | 1 | JG1224080111 | 轧0.1，米数控制在24300-24400米，脱脂平均分包 |  |  | 否 | 否 |  | 3
最终冷轧 | JG1224080144 | JG1224080144 | 东方850轧机 | 合格 | 合格品 | 乙 | 肖勋民 | 13900 | 13860 | 0.9971 | 24016 | 0.1 | 760 | 850轧机普光辊(Ra0.4-0.6μm)轧制0.1mm(0.4-0.25-0.15-0.115-0.1)厚度控制在0.097-0.102，米数控制在23100-23200米不低于23100米 |  | 20100142 | 轧硬 | 0.4*760-SPCC | 30210015 | 光亮卷 | 0.1-SPCC |  | 30 | MO002579 | MO002579-002 | GLJ002 | 东方光亮卷前处理（0.4轧0.1mm) | 13930 | 2024-08-12 | 2024-08-12 | 3 | 2024-08-17 20:41:25 | 2024-08-17 20:47:04 | 江苏东方九天新能源材料有限公司 | 287994 | 肖勋民 |  |  | 0.4 | 5900 | 760 | 1 | JG1224080144 |  |  |  | 否 | 否 |  | 2
最终冷轧 | JG1224070710 | JG1224070710 | 东方850轧机 | 合格 | 合格品 | 乙 | 杨海鹏 | 14115 | 14060 | 0.9961 | 24181 | 0.1 | 760 | 850轧机普光辊(Ra0.4-0.6μm)轧制0.1mm(0.4-0.25-0.15-0.115-0.1) |  | 20100142 | 轧硬 | 0.4*760-SPCC | 30210015 | 光亮卷 | 0.1-SPCC |  | 30 | MO002390 | MO002390-002 | GLJ002 | 东方光亮卷前处理（0.4轧0.1mm) | 14130 | 2024-08-06 | 2024-08-21 | 3 | 2024-08-17 14:09:15 | 2024-08-17 17:23:50 | 江苏东方九天新能源材料有限公司 | 281460 | 肖勋民 |  |  | 0.4 | 5900 | 760 | 1 | JG1224070710 | 轧0.1，米数控制在23800-23900米，脱脂分一包10500米。 |  |  | 否 | 否 |  | 2
最终冷轧 | JG1224080112 | JG1224080112 | 东方850轧机 | 合格 | 合格品 | 乙 | 肖勋民 | 14210 | 14170 | 0.9972 | 24550 | 0.1 | 760 | 850轧机普光辊(Ra0.4-0.6μm)轧制0.1mm(0.4-0.25-0.15-0.115-0.1) |  | 20100142 | 轧硬 | 0.4*760-SPCC | 30210015 | 光亮卷 | 0.1-SPCC |  | 30 | MO002456 | MO002456-004 | GLJ002 | 东方光亮卷前处理（0.4轧0.1mm) | 14215 | 2024-08-08 | 2024-08-22 | 3 | 2024-08-17 12:53:36 | 2024-08-17 12:57:57 | 江苏东方九天新能源材料有限公司 | 283521 | 肖勋民 |  |  | 0.4 | 6010 | 760 | 1 | JG1224080112 | 轧0.1，米数控制在24300-24400米，脱脂平均分包 |  |  | 否 | 否 |  | 4
最终冷轧 | JG1224080107 | JG1224080107 | 东方850轧机 | 合格 | 合格品 | 乙 | 肖勋民 | 14190 | 13860 | 0.9767 | 23312 | 0.1 | 760 | 850轧机普光辊(Ra0.4-0.6μm)轧制0.1mm(0.4-0.25-0.15-0.115-0.1) |  | 20100142 | 轧硬 | 0.4*760-SPCC | 30210015 | 光亮卷 | 0.1-SPCC |  | 30 | MO002456 | MO002456-001 | GLJ002 | 东方光亮卷前处理（0.4轧0.1mm) | 14215 | 2024-08-08 | 2024-08-22 | 3 | 2024-08-17 09:34:58 | 2024-08-17 09:35:43 | 江苏东方九天新能源材料有限公司 | 283518 | 肖勋民 |  |  | 0.4 | 6000 | 760 | 1 | JG1224080107 | 轧0.1，米数控制在24300-24400米，脱脂平均分包 |  |  | 否 | 否 |  | 1