## sheet1
工序名称 | 新卷号 | 批号 | 机组名称 | 工序状态 | 检验结果 | 班组 | 参与人 | 来料重量 | 出料重量 | 成材率 | 出料长度 | 出料厚度 | 出料宽度 | 工序要求 | 备注 | 来料编码 | 来料名称 | 来料规格 | 产品编码 | 产品名称 | 产品规格 | 膜名称 | 排序 | 主计划号 | 子计划号 | 工序流程编码 | 工序流程名称 | 工单需求 | 计划开始时间 | 计划结束时间 | 工单状态 | 开始时间 | 产出时间 | 组织名称 | 卷号ID | 操作工人 | 报工人 | 检验 | 来料厚度 | 来料长度 | 来料宽度 | 是否分卷 | 原卷号 | 工单要求 | 是否成品 | 不良现象 | 是否入库 | 入库审核 | 生产工时 | 工单行号
最终冷轧 | JG91240700182 | JG9124070018 | 九天700轧机 | 合格 | 合格品 | 甲 | 李新峰 | 5030 | 5030 | 1 | 7166 | 0.15 | 610 | 轧0.15（0.147-0.153）4.95-5.15吨轧制米数7100-7200米不超7200米不低于7050米 |  | 20100023 | 轧硬 | 0.4*610-SPCC | 30210011 | 光亮卷 | 0.15-SPCC |  | 30 | MO002677 | MO002677-004-02 | GLJ003 | 光亮卷前处理 模板 | 10105 | 2024-08-14 | 2024-08-14 | 3 | 2024-08-20 12:21:31 | 2024-08-20 12:22:02 | 江苏九天光电科技有限公司 | 291228 | 李新峰 |  |  | 0.4 | 2695 | 610 | 1 | JG91240700182 | [6 empty] | 4
最终冷轧 | JG1224070606 | JG1224070606 | 九天700轧机 | 合格 | 合格品 | 甲 | 杨永华 | 5200 | 5200 | 1 | 7188 | 0.15 | 610 | 轧0.15（0.148-0.153）5.1-5.2吨卷轧制米数7100-7200米不超7200米；6.7-6.8吨卷轧制米数9500-9600米；7.05吨轧制米数9500-9600米。5吨卷轧制米数7050-7150米 |  | 20100023 | 轧硬 | 0.4*610-SPCC | 30210011 | 光亮卷 | 0.15-SPCC |  | 30 | MO002525 | MO002525-018 | GLJ003 | 光亮卷前处理 模板 | 5200 | 2024-08-10 | 2024-08-10 | 3 | 2024-08-20 11:09:50 | 2024-08-20 11:10:17 | 江苏九天光电科技有限公司 | 286056 | 杨永华 |  |  | 0.4 | 2770 | 610 | 1 | JG1224070606 |  |  |  | 否 | 否 |  | 18
最终冷轧 | JG1224070589 | JG1224070589 | 九天700轧机 | 合格 | 合格品 | 乙 | 周朋 | 5060 | 5060 | 1 | 7180 | 0.15 | 610 | 轧0.15（0.148-0.153）5.1-5.2吨卷轧制米数7100-7200米不超7200米；6.7-6.8吨卷轧制米数9500-9600米不超9600米；7.3吨卷轧制米数9900-10000米，不超10000米 |  | 20100023 | 轧硬 | 0.4*610-SPCC | 30210011 | 光亮卷 | 0.15-SPCC |  | 30 | MO002678 | MO002678-015 | GLJ003 | 光亮卷前处理 模板 | 5065 | 2024-08-14 | 2024-08-14 | 3 | 2024-08-20 07:30:37 | 2024-08-20 07:31:00 | 江苏九天光电科技有限公司 | 291244 | 周朋 |  |  | 0.4 | 2690 | 610 | 1 | JG1224070589 |  |  |  | 否 | 否 |  | 15
最终冷轧 | JG91240700102 | JG9124070010 | 九天700轧机 | 合格 | 合格品 | 乙 | 蒋涛 | 5150 | 5150 | 1 | 7300 | 0.15 | 610 | 轧0.15（0.147-0.153）4.95-5.15吨轧制米数7100-7200米不超7200米不低于7050米 |  | 20100023 | 轧硬 | 0.4*610-SPCC | 30210011 | 光亮卷 | 0.15-SPCC |  | 30 | MO002677 | MO002677-001-02 | GLJ003 | 光亮卷前处理 模板 | 10290 | 2024-08-14 | 2024-08-14 | 3 | 2024-08-20 06:44:49 | 2024-08-20 06:45:05 | 江苏九天光电科技有限公司 | 291225 | 蒋涛 |  |  | 0.4 | 2745 | 610 | 1 | JG91240700102 | [6 empty] | 1
最终冷轧 | JG1224070579 | JG1224070579 | 九天700轧机 | 合格 | 合格品 | 乙 | 蒋涛 | 5210 | 5210 | 1 | 7320 | 0.15 | 610 | 轧0.15（0.148-0.153）5.1-5.2吨卷轧制米数7100-7200米不超7200米；6.7-6.8吨卷轧制米数9500-9600米不超9600米；7.3吨卷轧制米数9900-10000米，不超10000米 |  | 20100023 | 轧硬 | 0.4*610-SPCC | 30210011 | 光亮卷 | 0.15-SPCC |  | 30 | MO002678 | MO002678-009 | GLJ003 | 光亮卷前处理 模板 | 5210 | 2024-08-14 | 2024-08-14 | 3 | 2024-08-20 06:44:14 | 2024-08-20 06:44:31 | 江苏九天光电科技有限公司 | 291238 | 蒋涛 |  |  | 0.4 | 2780 | 610 | 1 | JG1224070579 |  |  |  | 否 | 否 |  | 9
最终冷轧 | JG1224070612 | JG1224070612 | 九天700轧机 | 合格 | 合格品 | 乙 | 蒋涛 | 6710 | 6710 | 1 | 9680 | 0.15 | 610 | 轧0.15（0.148-0.153）5.1-5.2吨卷轧制米数7100-7200米不超7200米；6.7-6.8吨卷轧制米数9500-9600米不超9600米；7.3吨卷轧制米数9900-10000米，不超10000米 |  | 20100023 | 轧硬 | 0.4*610-SPCC | 30210011 | 光亮卷 | 0.15-SPCC |  | 30 | MO002678 | MO002678-006 | GLJ003 | 光亮卷前处理 模板 | 6715 | 2024-08-14 | 2024-08-14 | 3 | 2024-08-20 06:43:47 | 2024-08-20 06:44:03 | 江苏九天光电科技有限公司 | 291235 | 蒋涛 |  |  | 0.4 | 3580 | 610 | 1 | JG1224070612 |  |  |  | 否 | 否 |  | 6
最终冷轧 | JG1224070521 | JG1224070521 | 九天700轧机 | 合格 | 合格品 | 乙 | 周朋 | 5210 | 5210 | 1 | 7290 | 0.15 | 610 | 轧0.15（0.148-0.153）5.1-5.2吨卷轧制米数7100-7200米不超7200米；6.7-6.8吨卷轧制米数9500-9600米；7.05吨轧制米数9500-9600米。5吨卷轧制米数7050-7150米 |  | 20100023 | 轧硬 | 0.4*610-SPCC | 30210011 | 光亮卷 | 0.15-SPCC |  | 30 | MO002525 | MO002525-001 | GLJ003 | 光亮卷前处理 模板 | 5210 | 2024-08-10 | 2024-08-10 | 3 | 2024-08-20 06:42:48 | 2024-08-20 06:43:05 | 江苏九天光电科技有限公司 | 286039 | 周朋 |  |  | 0.4 | 2760 | 610 | 1 | JG1224070521 |  |  |  | 否 | 否 |  | 1
最终冷轧 | JG1224070591 | JG1224070591 | 九天700轧机 | 合格 | 合格品 | 乙 | 周朋 | 7340 | 7340 | 1 | 10260 | 0.15 | 610 | 轧0.15（0.148-0.153）5.1-5.2吨卷轧制米数7100-7200米不超7200米；6.7-6.8吨卷轧制米数9500-9600米不超9600米；7.3吨卷轧制米数9900-10000米，不超10000米 |  | 20100023 | 轧硬 | 0.4*610-SPCC | 30210011 | 光亮卷 | 0.15-SPCC |  | 30 | MO002678 | MO002678-017 | GLJ003 | 光亮卷前处理 模板 | 7340 | 2024-08-14 | 2024-08-14 | 3 | 2024-08-20 06:42:16 | 2024-08-20 06:42:33 | 江苏九天光电科技有限公司 | 291246 | 周朋 |  |  | 0.4 | 3900 | 610 | 1 | JG1224070591 |  |  |  | 否 | 否 |  | 17
最终冷轧 | JG91240700122 | JG9124070012 | 九天700轧机 | 合格 | 合格品 | 乙 | 周朋 | 5114 | 5114 | 1 | 7280 | 0.15 | 610 | 轧0.15（0.147-0.153）4.95-5.15吨轧制米数7100-7200米不超7200米不低于7050米 |  | 20100023 | 轧硬 | 0.4*610-SPCC | 30210011 | 光亮卷 | 0.15-SPCC |  | 30 | MO002677 | MO002677-002-02 | GLJ003 | 光亮卷前处理 模板 | 10295 | 2024-08-14 | 2024-08-14 | 3 | 2024-08-20 06:41:43 | 2024-08-20 06:42:01 | 江苏九天光电科技有限公司 | 291226 | 周朋 |  |  | 0.4 | 2750 | 610 | 1 | JG91240700122 | [6 empty] | 2
最终冷轧 | JG12240705362 | JG1224070536 | 九天700轧机 | 合格 | 合格品 | 甲 | 刘亮,李新峰 | 2019 | 1948 | 0.9648 | 4130 | 0.1 | 610 | 轧0.15（0.148-0.153）5.1-5.2吨卷轧制米数7100-7200米不超7200米；6.7-6.8吨卷轧制米数9500-9600米；7.05吨轧制米数9500-9600米。5吨卷轧制米数7050-7150米 |  | 20100023 | 轧硬 | 0.4*610-SPCC | 30210011 | 光亮卷 | 0.15-SPCC |  | 30 | MO002525 | MO002525-006-02 | GLJ003 | 光亮卷前处理 模板 | 6805 | 2024-08-10 | 2024-08-10 | 3 | 2024-08-19 21:45:54 | 2024-08-19 21:48:23 | 江苏九天光电科技有限公司 |  | 刘亮 |  | 1 | 0.1 | 4130 | 610 | 1 | JG12240705362 | [6 empty] | 6
最终冷轧 | JG12240705361 | JG1224070536 | 九天700轧机 | 合格 | 合格品 | 甲 | 刘亮,李新峰 | 4781 | 4614 | 0.9651 | 6570 | 0.15 | 610 | 轧0.15（0.148-0.153）5.1-5.2吨卷轧制米数7100-7200米不超7200米；6.7-6.8吨卷轧制米数9500-9600米；7.05吨轧制米数9500-9600米。5吨卷轧制米数7050-7150米 |  | 20100023 | 轧硬 | 0.4*610-SPCC | 30210011 | 光亮卷 | 0.15-SPCC |  | 30 | MO002525 | MO002525-006-01 | GLJ003 | 光亮卷前处理 模板 | 6805 | 2024-08-10 | 2024-08-10 | 3 | 2024-08-19 21:45:54 | 2024-08-19 21:48:23 | 江苏九天光电科技有限公司 |  | 刘亮 |  | 1 | 0.15 | 6570 | 610 | 1 | JG12240705361 | [6 empty] | 6
最终冷轧 | JG9124080022 | JG9124080022 | 九天700轧机 | 合格 | 合格品 | 甲 | 杨永华 | 4000 | 4000 | 1 | 8600 | 0.1 | 610 | 轧0.1（0.097-0.102）米数8400-8500米 |  | 20100023 | 轧硬 | 0.4*610-SPCC | 30210015 | 光亮卷 | 0.1-SPCC |  | 30 | MO002526 | MO002526-003 | GLJ003 | 光亮卷前处理 模板 | 4000 | 2024-08-10 | 2024-08-10 | 3 | 2024-08-19 19:36:58 | 2024-08-19 19:37:32 | 江苏九天光电科技有限公司 | 286073 | 杨永华 |  |  | 0.4 | 2130 | 610 | 1 | JG9124080022 |  |  |  | 否 | 否 |  | 3
最终冷轧 | JG1224070604 | JG1224070604 | 九天700轧机 | 合格 | 合格品 | 甲 | 李新峰 | 4964 | 4964 | 1 | 7088 | 0.15 | 610 | 轧0.15（0.148-0.153）5.1-5.2吨卷轧制米数7100-7200米不超7200米；6.7-6.8吨卷轧制米数9500-9600米；7.05吨轧制米数9500-9600米。5吨卷轧制米数7050-7150米 |  | 20100023 | 轧硬 | 0.4*610-SPCC | 30210011 | 光亮卷 | 0.15-SPCC |  | 30 | MO002525 | MO002525-016 | GLJ003 | 光亮卷前处理 模板 | 4965 | 2024-08-10 | 2024-08-10 | 3 | 2024-08-19 18:13:44 | 2024-08-19 18:14:16 | 江苏九天光电科技有限公司 | 286054 | 李新峰 |  |  | 0.4 | 2640 | 610 | 1 | JG1224070604 |  |  |  | 否 | 否 |  | 16
最终冷轧 | JG1224070611 | JG1224070611 | 九天700轧机 | 合格 | 合格品 | 甲 | 杨永华 | 6720 | 6720 | 1 | 9560 | 0.15 | 610 | 轧0.15（0.148-0.153）5.1-5.2吨卷轧制米数7100-7200米不超7200米；6.7-6.8吨卷轧制米数9500-9600米不超9600米；7.3吨卷轧制米数9900-10000米，不超10000米 |  | 20100023 | 轧硬 | 0.4*610-SPCC | 30210011 | 光亮卷 | 0.15-SPCC |  | 30 | MO002678 | MO002678-005 | GLJ003 | 光亮卷前处理 模板 | 6720 | 2024-08-14 | 2024-08-14 | 3 | 2024-08-19 16:58:19 | 2024-08-19 16:58:54 | 江苏九天光电科技有限公司 | 291234 | 杨永华 |  |  | 0.4 | 3580 | 610 | 1 | JG1224070611 |  |  |  | 否 | 否 |  | 5
最终冷轧 | JG1224070587 | JG1224070587 | 九天700轧机 | 合格 | 合格品 | 甲 | 李新峰 | 6820 | 6820 | 1 | 9625 | 0.15 | 610 | 轧0.15（0.148-0.153）5.1-5.2吨卷轧制米数7100-7200米不超7200米；6.7-6.8吨卷轧制米数9500-9600米不超9600米；7.3吨卷轧制米数9900-10000米，不超10000米 |  | 20100023 | 轧硬 | 0.4*610-SPCC | 30210011 | 光亮卷 | 0.15-SPCC |  | 30 | MO002678 | MO002678-013 | GLJ003 | 光亮卷前处理 模板 | 6825 | 2024-08-14 | 2024-08-14 | 3 | 2024-08-19 15:23:59 | 2024-08-19 15:24:25 | 江苏九天光电科技有限公司 | 291242 | 李新峰 |  |  | 0.4 | 3630 | 610 | 1 | JG1224070587 |  |  |  | 否 | 否 |  | 13
最终冷轧 | JG1224070592 | JG1224070592 | 九天700轧机 | 合格 | 合格品 | 甲 | 杨永华 | 7320 | 7320 | 1 | 10210 | 0.15 | 610 | 轧0.15（0.148-0.153）5.1-5.2吨卷轧制米数7100-7200米不超7200米；6.7-6.8吨卷轧制米数9500-9600米不超9600米；7.3吨卷轧制米数9900-10000米，不超10000米 |  | 20100023 | 轧硬 | 0.4*610-SPCC | 30210011 | 光亮卷 | 0.15-SPCC |  | 30 | MO002678 | MO002678-018 | GLJ003 | 光亮卷前处理 模板 | 7320 | 2024-08-14 | 2024-08-14 | 3 | 2024-08-19 13:47:14 | 2024-08-19 13:48:04 | 江苏九天光电科技有限公司 | 291247 | 杨永华 |  |  | 0.4 | 3900 | 610 | 1 | JG1224070592 |  |  |  | 否 | 否 |  | 18
最终冷轧 | JG1224070588 | JG1224070588 | 九天700轧机 | 合格 | 合格品 | 甲 | 李新峰 | 6810 | 6810 | 1 | 9640 | 0.15 | 610 | 轧0.15（0.148-0.153）5.1-5.2吨卷轧制米数7100-7200米不超7200米；6.7-6.8吨卷轧制米数9500-9600米不超9600米；7.3吨卷轧制米数9900-10000米，不超10000米 |  | 20100023 | 轧硬 | 0.4*610-SPCC | 30210011 | 光亮卷 | 0.15-SPCC |  | 30 | MO002678 | MO002678-014 | GLJ003 | 光亮卷前处理 模板 | 6810 | 2024-08-14 | 2024-08-14 | 3 | 2024-08-19 12:05:45 | 2024-08-19 12:06:11 | 江苏九天光电科技有限公司 | 291243 | 李新峰 |  |  | 0.4 | 3630 | 610 | 1 | JG1224070588 |  |  |  | 否 | 否 |  | 14
最终冷轧 | JG1224070522 | JG1224070522 | 九天700轧机 | 合格 | 合格品 | 甲 | 杨永华 | 5200 | 5200 | 1 | 7200 | 0.15 | 610 | 轧0.15（0.148-0.153）5.1-5.2吨卷轧制米数7100-7200米不超7200米；6.7-6.8吨卷轧制米数9500-9600米；7.05吨轧制米数9500-9600米。5吨卷轧制米数7050-7150米 |  | 20100023 | 轧硬 | 0.4*610-SPCC | 30210011 | 光亮卷 | 0.15-SPCC |  | 30 | MO002525 | MO002525-002 | GLJ003 | 光亮卷前处理 模板 | 5200 | 2024-08-10 | 2024-08-10 | 3 | 2024-08-19 10:23:45 | 2024-08-19 10:25:23 | 江苏九天光电科技有限公司 | 286040 | 杨永华 |  |  | 0.4 | 2760 | 610 | 1 | JG1224070522 |  |  |  | 否 | 否 |  | 2
最终冷轧 | JG91240700161 | JG9124070016 | 九天700轧机 | 合格 | 合格品 | 乙 | 蒋涛 | 5170 | 5170 | 1 | 7250 | 0.15 | 610 | 轧0.15(0.148-0.153)米数7100-7200米不低于7100米不高于7200米 |  | 20100023 | 轧硬 | 0.4*610-SPCC | 30210011 | 光亮卷 | 0.15-SPCC |  | 30 | MO002401 | MO002401-006-01 | GLJ003 | 光亮卷前处理 模板 | 10290 | 2024-08-07 | 2024-08-07 | 3 | 2024-08-19 07:29:35 | 2024-08-19 07:29:56 | 江苏九天光电科技有限公司 | 282239 | 蒋涛 |  |  | 0.4 | 2760 | 610 | 1 | JG91240700161 | [6 empty] | 6
最终冷轧 | JG1224070535 | JG1224070535 | 九天700轧机 | 合格 | 合格品 | 乙 | 周朋 | 6810 | 6810 | 1 | 9720 | 0.15 | 610 | 轧0.15（0.148-0.153）5.1-5.2吨卷轧制米数7100-7200米不超7200米；6.7-6.8吨卷轧制米数9500-9600米；7.05吨轧制米数9500-9600米。5吨卷轧制米数7050-7150米 |  | 20100023 | 轧硬 | 0.4*610-SPCC | 30210011 | 光亮卷 | 0.15-SPCC |  | 30 | MO002525 | MO002525-005 | GLJ003 | 光亮卷前处理 模板 | 6810 | 2024-08-10 | 2024-08-10 | 3 | 2024-08-19 07:27:35 | 2024-08-19 07:27:55 | 江苏九天光电科技有限公司 | 286043 | 周朋 |  |  | 0.4 | 3620 | 610 | 1 | JG1224070535 |  |  |  | 否 | 否 |  | 5
最终冷轧 | JG1224070545 | JG1224070545 | 九天700轧机 | 合格 | 合格品 | 乙 | 周朋 | 5130 | 5130 | 1 | 7320 | 0.15 | 610 | 轧0.15（0.148-0.153）5.1-5.2吨卷轧制米数7100-7200米不超7200米；6.7-6.8吨卷轧制米数9500-9600米；7.05吨轧制米数9500-9600米。5吨卷轧制米数7050-7150米 |  | 20100023 | 轧硬 | 0.4*610-SPCC | 30210011 | 光亮卷 | 0.15-SPCC |  | 30 | MO002525 | MO002525-009 | GLJ003 | 光亮卷前处理 模板 | 5130 | 2024-08-10 | 2024-08-10 | 3 | 2024-08-19 05:38:22 | 2024-08-19 05:38:42 | 江苏九天光电科技有限公司 | 286047 | 周朋 |  |  | 0.4 | 2730 | 610 | 1 | JG1224070545 |  |  |  | 否 | 否 |  | 9
最终冷轧 | JG1224070605 | JG1224070605 | 九天700轧机 | 合格 | 合格品 | 乙 | 周朋 | 5210 | 5210 | 1 | 7330 | 0.15 | 610 | 轧0.15（0.148-0.153）5.1-5.2吨卷轧制米数7100-7200米不超7200米；6.7-6.8吨卷轧制米数9500-9600米；7.05吨轧制米数9500-9600米。5吨卷轧制米数7050-7150米 |  | 20100023 | 轧硬 | 0.4*610-SPCC | 30210011 | 光亮卷 | 0.15-SPCC |  | 30 | MO002525 | MO002525-017 | GLJ003 | 光亮卷前处理 模板 | 5215 | 2024-08-10 | 2024-08-10 | 3 | 2024-08-19 05:37:49 | 2024-08-19 05:38:07 | 江苏九天光电科技有限公司 | 286055 | 周朋 |  |  | 0.4 | 2770 | 610 | 1 | JG1224070605 |  |  |  | 否 | 否 |  | 17
最终冷轧 | JG1224070530 | JG1224070530 | 九天700轧机 | 合格 | 合格品 | 乙 | 蒋涛 | 5200 | 5200 | 1 | 7320 | 0.15 | 610 | 轧0.15（0.148-0.153）5.1-5.2吨卷轧制米数7100-7200米不超7200米；6.7-6.8吨卷轧制米数9500-9600米；7.05吨轧制米数9500-9600米。5吨卷轧制米数7050-7150米 |  | 20100023 | 轧硬 | 0.4*610-SPCC | 30210011 | 光亮卷 | 0.15-SPCC |  | 30 | MO002525 | MO002525-004 | GLJ003 | 光亮卷前处理 模板 | 5200 | 2024-08-10 | 2024-08-10 | 3 | 2024-08-19 05:37:13 | 2024-08-19 05:37:32 | 江苏九天光电科技有限公司 | 286042 | 蒋涛 |  |  | 0.4 | 2760 | 610 | 1 | JG1224070530 |  |  |  | 否 | 否 |  | 4
最终冷轧 | JG91240700162 | JG9124070016 | 九天700轧机 | 合格 | 合格品 | 乙 | 蒋涛 | 5090 | 5090 | 1 | 7280 | 0.15 | 610 | 轧0.15(0.148-0.153)米数7100-7200米不低于7100米不高于7200米 |  | 20100023 | 轧硬 | 0.4*610-SPCC | 30210011 | 光亮卷 | 0.15-SPCC |  | 30 | MO002401 | MO002401-006-02 | GLJ003 | 光亮卷前处理 模板 | 10290 | 2024-08-07 | 2024-08-07 | 3 | 2024-08-19 05:36:38 | 2024-08-19 05:36:57 | 江苏九天光电科技有限公司 | 282239 | 蒋涛 |  |  | 0.4 | 2730 | 610 | 1 | JG91240700162 | [6 empty] | 6
最终冷轧 | JG1224070602 | JG1224070602 | 九天700轧机 | 合格 | 合格品 | 乙 | 蒋涛 | 6700 | 6700 | 1 | 9680 | 0.15 | 610 | 轧0.15（0.148-0.153）5.1-5.2吨卷轧制米数7100-7200米不超7200米；6.7-6.8吨卷轧制米数9500-9600米；7.05吨轧制米数9500-9600米。5吨卷轧制米数7050-7150米 |  | 20100023 | 轧硬 | 0.4*610-SPCC | 30210011 | 光亮卷 | 0.15-SPCC |  | 30 | MO002525 | MO002525-014 | GLJ003 | 光亮卷前处理 模板 | 6700 | 2024-08-10 | 2024-08-10 | 3 | 2024-08-19 05:36:06 | 2024-08-19 05:36:24 | 江苏九天光电科技有限公司 | 286052 | 蒋涛 |  |  | 0.4 | 3570 | 610 | 1 | JG1224070602 |  |  |  | 否 | 否 |  | 14
最终冷轧 | JG9124080071 | JG9124080071 | 九天700轧机 | 合格 | 合格品 | 甲 | 杨永华 | 6620 | 6620 | 1 | 13780 | 0.1 | 630 | 轧0.1（0.097-0.102）4.1吨卷轧制米数8400-8500米；6.6吨卷轧制米数13800-13900米 |  | 20100025 | 轧硬 | 0.4*630-SPCC | 30210015 | 光亮卷 | 0.1-SPCC |  | 30 | MO002586 | MO002586-028 | GLJ003 | 光亮卷前处理 模板 | 6620 | 2024-08-12 | 2024-08-12 | 3 | 2024-08-18 19:31:41 | 2024-08-18 19:32:11 | 江苏九天光电科技有限公司 | 288242 | 杨永华 |  |  | 0.4 | 3410 | 630 | 1 | JG9124080071 |  |  |  | 否 | 否 |  | 28
最终冷轧 | JG9124080019 | JG9124080019 | 九天700轧机 | 合格 | 合格品 | 甲 | 李新峰 | 6600 | 6600 | 1 | 13700 | 0.1 | 630 | 轧0.1（0.097-0.102）4.1吨卷轧制米数8400-8500米；6.6吨卷轧制米数13800-13900米 |  | 20100025 | 轧硬 | 0.4*630-SPCC | 30210015 | 光亮卷 | 0.1-SPCC |  | 30 | MO002586 | MO002586-005 | GLJ003 | 光亮卷前处理 模板 | 6610 | 2024-08-12 | 2024-08-12 | 3 | 2024-08-18 17:17:29 | 2024-08-18 17:17:58 | 江苏九天光电科技有限公司 | 288219 | 李新峰 |  |  | 0.4 | 3400 | 630 | 1 | JG9124080019 |  |  |  | 否 | 否 |  | 5
最终冷轧 | JG9124080047 | JG9124080047 | 九天700轧机 | 合格 | 合格品 | 甲 | 杨永华 | 6600 | 6400 | 0.9697 | 13200 | 0.1 | 630 | 轧0.1（0.097-0.102）4.1吨卷轧制米数8400-8500米；6.6吨卷轧制米数13800-13900米 |  | 20100025 | 轧硬 | 0.4*630-SPCC | 30210015 | 光亮卷 | 0.1-SPCC |  | 30 | MO002586 | MO002586-026 | GLJ003 | 光亮卷前处理 模板 | 6610 | 2024-08-12 | 2024-08-12 | 3 | 2024-08-18 15:01:44 | 2024-08-18 15:02:24 | 江苏九天光电科技有限公司 | 288240 | 杨永华 |  |  | 0.4 | 3410 | 630 | 1 | JG9124080047 |  |  |  | 否 | 否 |  | 26
最终冷轧 | JG1224070550 | JG1224070550 | 九天700轧机 | 合格 | 合格品 | 甲 | 杨永华 | 6700 | 6700 | 1 | 9620 | 0.15 | 610 | 轧0.15（0.148-0.153）5.1-5.2吨卷轧制米数7100-7200米不超7200米；6.7-6.8吨卷轧制米数9500-9600米；7.05吨轧制米数9500-9600米。5吨卷轧制米数7050-7150米 |  | 20100023 | 轧硬 | 0.4*610-SPCC | 30210011 | 光亮卷 | 0.15-SPCC |  | 30 | MO002525 | MO002525-012 | GLJ003 | 光亮卷前处理 模板 | 6710 | 2024-08-10 | 2024-08-10 | 3 | 2024-08-17 06:02:05 | 2024-08-17 06:02:38 | 江苏九天光电科技有限公司 | 286050 | 杨永华 |  |  | 0.4 | 3570 | 610 | 1 | JG1224070550 |  |  |  | 否 | 否 |  | 12
最终冷轧 | JG1224070492 | JG1224070492 | 九天700轧机 | 合格 | 合格品 | 甲 | 李新峰 | 6860 | 6860 | 1 | 9680 | 0.15 | 610 | 轧0.15（0.148-0.153）5.1-5.2吨卷轧制米数7100-7200米不低于7100米不高于7200米；6.7-6.8吨卷轧制米数9500-9600米不低于9500米不高于9600米 |  | 20100023 | 轧硬 | 0.4*610-SPCC | 30210011 | 光亮卷 | 0.15-SPCC |  | 30 | MO002338 | MO002338-004 | GLJ003 | 光亮卷前处理 模板 | 6860 | 2024-08-05 | 2024-08-05 | 3 | 2024-08-17 04:31:45 | 2024-08-17 04:32:15 | 江苏九天光电科技有限公司 | 279943 | 李新峰 |  |  | 0.4 | 3650 | 610 | 1 | JG1224070492 |  |  |  | 否 | 否 |  | 4
最终冷轧 | JG1224070601 | JG1224070601 | 九天700轧机 | 合格 | 合格品 | 甲 | 杨永华 | 6710 | 6710 | 1 | 9585 | 0.15 | 610 | 轧0.15（0.148-0.153）5.1-5.2吨卷轧制米数7100-7200米不超7200米；6.7-6.8吨卷轧制米数9500-9600米；7.05吨轧制米数9500-9600米。5吨卷轧制米数7050-7150米 |  | 20100023 | 轧硬 | 0.4*610-SPCC | 30210011 | 光亮卷 | 0.15-SPCC |  | 30 | MO002525 | MO002525-013 | GLJ003 | 光亮卷前处理 模板 | 6710 | 2024-08-10 | 2024-08-10 | 3 | 2024-08-17 02:57:58 | 2024-08-17 02:58:41 | 江苏九天光电科技有限公司 | 286051 | 杨永华 |  |  | 0.4 | 3570 | 610 | 1 | JG1224070601 |  |  |  | 否 | 否 |  | 13
最终冷轧 | JG1224070509 | JG1224070509 | 九天700轧机 | 合格 | 合格品 | 甲 | 李新峰 | 6714 | 6714 | 1 | 9560 | 0.15 | 610 | 轧0.15（0.148-0.153）5.1-5.2吨卷轧制米数7100-7200米不低于7100米不高于7200米；6.7-6.8吨卷轧制米数9500-9600米不低于9500米不高于9600米 |  | 20100023 | 轧硬 | 0.4*610-SPCC | 30210011 | 光亮卷 | 0.15-SPCC |  | 30 | MO002338 | MO002338-009 | GLJ003 | 光亮卷前处理 模板 | 6715 | 2024-08-05 | 2024-08-05 | 3 | 2024-08-17 01:28:12 | 2024-08-17 01:28:38 | 江苏九天光电科技有限公司 | 279948 | 李新峰 |  |  | 0.4 | 3570 | 610 | 1 | JG1224070509 |  |  |  | 否 | 否 |  | 9
最终冷轧 | JG1224070543 | JG1224070543 | 九天700轧机 | 合格 | 合格品 | 甲 | 杨永华 | 7060 | 7060 | 1 | 9817 | 0.15 | 610 | 轧0.15（0.148-0.153）5.1-5.2吨卷轧制米数7100-7200米不超7200米；6.7-6.8吨卷轧制米数9500-9600米；7.05吨轧制米数9500-9600米。5吨卷轧制米数7050-7150米 |  | 20100023 | 轧硬 | 0.4*610-SPCC | 30210011 | 光亮卷 | 0.15-SPCC |  | 30 | MO002525 | MO002525-007 | GLJ003 | 光亮卷前处理 模板 | 7060 | 2024-08-10 | 2024-08-10 | 3 | 2024-08-16 23:01:39 | 2024-08-16 23:02:08 | 江苏九天光电科技有限公司 | 286045 | 杨永华 |  |  | 0.4 | 3760 | 610 | 1 | JG1224070543 |  |  |  | 否 | 否 |  | 7
最终冷轧 | JG9124080031 | JG9124080031 | 九天700轧机 | 合格 | 合格品 | 乙 | 蒋涛 | 6600 | 6300 | 0.9545 | 13210 | 0.1 | 630 | 轧0.1（0.097-0.102）4.1吨卷轧制米数8400-8500米；6.6吨卷轧制米数13800-13900米 |  | 20100025 | 轧硬 | 0.4*630-SPCC | 30210015 | 光亮卷 | 0.1-SPCC |  | 30 | MO002586 | MO002586-011 | GLJ003 | 光亮卷前处理 模板 | 6600 | 2024-08-12 | 2024-08-12 | 3 | 2024-08-16 19:14:14 | 2024-08-16 20:07:44 | 江苏九天光电科技有限公司 | 288225 | 蒋涛 |  |  | 0.4 | 3410 | 630 | 1 | JG9124080031 |  |  |  | 否 | 否 |  | 11
最终冷轧 | JG9124080063 | JG9124080063 | 九天700轧机 | 合格 | 合格品 | 乙 | 蒋涛 | 6600 | 6600 | 1 | 13800 | 0.1 | 630 | 轧0.1（0.097-0.102）4.1吨卷轧制米数8400-8500米；6.6吨卷轧制米数13800-13900米 |  | 20100025 | 轧硬 | 0.4*630-SPCC | 30210015 | 光亮卷 | 0.1-SPCC |  | 30 | MO002586 | MO002586-021 | GLJ003 | 光亮卷前处理 模板 | 6610 | 2024-08-12 | 2024-08-12 | 3 | 2024-08-16 15:21:40 | 2024-08-16 17:04:07 | 江苏九天光电科技有限公司 | 288235 | 蒋涛 |  |  | 0.4 | 3400 | 630 | 1 | JG9124080063 |  |  |  | 否 | 否 | 5386 | 21
最终冷轧 | JG91240800072 | JG9124080007 | 九天700轧机 | 合格 | 合格品 | 乙 | 蒋涛 | 6418 | 6418 | 1 | 13450 | 0.1 | 630 | 轧0.1（0.096-0.101）4.3吨卷轧制米数8700-880米；6.4吨卷轧制米数12800-12900米 |  | 20100025 | 轧硬 | 0.4*630-SPCC | 30210015 | 光亮卷 | 0.1-SPCC |  | 30 | MO002524 | MO002524-004-02 | GLJ003 | 光亮卷前处理 模板 | 10775 | 2024-08-10 | 2024-08-10 | 3 | 2024-08-16 15:21:11 | 2024-08-16 15:21:28 | 江苏九天光电科技有限公司 | 286006 | 蒋涛 |  |  | 0.4 | 3340 | 630 | 1 | JG91240800072 | [6 empty] | 4
最终冷轧 | JG9124080015 | JG9124080015 | 九天700轧机 | 合格 | 合格品 | 乙 | 周朋 | 6600 | 6600 | 1 | 13860 | 0.1 | 630 | 轧0.1（0.097-0.102）4.1吨卷轧制米数8400-8500米；6.6吨卷轧制米数13800-13900米 |  | 20100025 | 轧硬 | 0.4*630-SPCC | 30210015 | 光亮卷 | 0.1-SPCC |  | 30 | MO002586 | MO002586-003 | GLJ003 | 光亮卷前处理 模板 | 6605 | 2024-08-12 | 2024-08-12 | 3 | 2024-08-16 15:20:35 | 2024-08-16 15:20:53 | 江苏九天光电科技有限公司 | 288217 | 周朋 |  |  | 0.4 | 3400 | 630 | 1 | JG9124080015 |  |  |  | 否 | 否 |  | 3
最终冷轧 | JG9124080067 | JG9124080067 | 九天700轧机 | 合格 | 合格品 | 乙 | 周朋 | 6610 | 6610 | 1 | 13850 | 0.1 | 630 | 轧0.1（0.097-0.102）4.1吨卷轧制米数8400-8500米；6.6吨卷轧制米数13800-13900米 |  | 20100025 | 轧硬 | 0.4*630-SPCC | 30210015 | 光亮卷 | 0.1-SPCC |  | 30 | MO002586 | MO002586-024 | GLJ003 | 光亮卷前处理 模板 | 6615 | 2024-08-12 | 2024-08-12 | 3 | 2024-08-16 15:20:02 | 2024-08-16 15:20:20 | 江苏九天光电科技有限公司 | 288238 | 周朋 |  |  | 0.4 | 3400 | 630 | 1 | JG9124080067 |  |  |  | 否 | 否 |  | 24