## sheet1
工序名称 | 批号 | 新卷号 | 出料厚度 | 出料宽度 | 出料长度 | 出料重量 | 备注 | 膜名称 | 机组名称 | 工序状态 | 检验结果 | 班组 | 参与人 | 来料重量 | 成材率 | 工序要求 | 来料编码 | 来料名称 | 来料规格 | 产品编码 | 产品名称 | 产品规格 | 排序 | 主计划号 | 子计划号 | 工序流程编码 | 工序流程名称 | 工单需求 | 计划开始时间 | 计划结束时间 | 工单状态 | 开始时间 | 产出时间 | 组织名称 | 卷号ID | 操作工人 | 报工人 | 检验 | 来料厚度 | 来料长度 | 来料宽度 | 是否分卷 | 原卷号 | 工单要求 | 是否成品 | 不良现象 | 是否入库 | 入库审核 | 生产工时 | 工单行号
覆膜 | JL0023120131-11 | JL0023120131-11 | 0.225 | 630 | 2500 | 1646 |  | 明绿改性膜-2 | 九天覆膜-8 | 合格 | 合格品 | 乙 | 何志宏 | 1936 | 0.8502 | / | 30210004 | 光亮卷 | 0.125-SPCC | 30312007 | 双面钢塑复合卷 | 0.225-SPCC | 10 | MO002688 | MO002688-001 | FM001 | 覆膜模板 | 1936 | 2024-08-14 | 2024-08-14 | 3 | 2024-08-20 07:15:42 | 2024-08-20 07:16:17 | 江苏九天光电科技有限公司 | 282556 | 何志宏 |  |  | 0.125 | 3220 | 630 | 1 | JL0023120131-11 |  | 1 |  | 是 | 是 | 1 | 1
覆膜 | JL0023110107-212 | JL0023110107-212 | 0.225 | 630 | 2210 | 1472 | 镍带 | 明绿改性膜-2 | 九天覆膜-8 | 合格 | 合格品 | 乙 | 何志宏 | 1350 | 1.0904 | / | 30210004 | 光亮卷 | 0.125-SPCC | 30312007 | 双面钢塑复合卷 | 0.225-SPCC | 10 | MO002606 | MO002606-003 | FM001 | 覆膜模板 | 1350 | 2024-08-12 | 2024-08-12 | 3 | 2024-08-20 05:44:48 | 2024-08-20 07:12:54 | 江苏九天光电科技有限公司 | 282555 | 何志宏 |  |  | 0.125 | 2250 | 630 | 1 | JL0023110107-212 |  | 1 |  | 是 | 是 | 88 | 3
覆膜 | JL0024010083-21 | JL0024010083-21 | 0.225 | 630 | 2740 | 1812 | 抗拉低317，镍带 | 明绿改性膜-2 | 九天覆膜-8 | 合格 | 合格品 | 乙 | 何志宏 | 1660 | 1.0916 | / | 30210004 | 光亮卷 | 0.125-SPCC | 30312007 | 双面钢塑复合卷 | 0.225-SPCC | 10 | MO002606 | MO002606-002 | FM001 | 覆膜模板 | 1660 | 2024-08-12 | 2024-08-12 | 3 | 2024-08-20 05:11:27 | 2024-08-20 05:43:39 | 江苏九天光电科技有限公司 | 282557 | 何志宏 |  |  | 0.125 | 2780 | 630 | 1 | JL0024010083-21 |  | 1 |  | 是 | 是 | 32 | 2
覆膜 | JG9124080033 | JG91240800332 | 0.25 | 610 | 4340 | 3364 |  | 明绿改性膜-2 | 九天覆膜-8 | 合格 | 合格品 | 乙 | 何志宏 | 3123 | 1.0772 | / | 30110011 | 铬钝化卷 | 0.15-SPCC | 30312017 | 双面钢塑复合卷 | 0.25-SPCC | 10 | MO002826 | MO002826-012-02 | FM001 | 覆膜模板 | 6243 | 2024-08-19 | 2024-08-19 | 3 | 2024-08-20 02:52:27 | 2024-08-20 05:09:37 | 江苏九天光电科技有限公司 | 0 | 何志宏 |  | 1 | 0.25 | 4340 | 610 | 1 | JG91240800332 |  | 1 |  | 是 | 是 | 205 | 12
覆膜 | JG9124080033 | JG91240800331 | 0.25 | 610 | 4330 | 3360 |  | 明绿改性膜-2 | 九天覆膜-8 | 合格 | 合格品 | 乙 | 何志宏 | 3120 | 1.0769 | / | 30110011 | 铬钝化卷 | 0.15-SPCC | 30312017 | 双面钢塑复合卷 | 0.25-SPCC | 10 | MO002826 | MO002826-012-01 | FM001 | 覆膜模板 | 6243 | 2024-08-19 | 2024-08-19 | 3 | 2024-08-20 02:52:27 | 2024-08-20 05:09:37 | 江苏九天光电科技有限公司 | 0 | 何志宏 |  | 1 | 0.25 | 4330 | 610 | 1 | JG91240800331 |  | 1 |  | 是 | 是 | 205 | 12
覆膜 | JG1224070466 | JG12240704663 | 0.25 | 610 | 2340 | 1810 |  | 明绿改性膜-2 | 九天覆膜-8 | 合格 | 合格品 | 乙 | 何志宏 | 1680 | 1.0774 | / | 30110011 | 铬钝化卷 | 0.15-SPCC | 30312017 | 双面钢塑复合卷 | 0.25-SPCC | 10 | MO002805 | MO002805-005-03 | FM001 | 覆膜模板 | 5045 | 2024-08-18 | 2024-08-18 | 3 | 2024-08-20 00:59:11 | 2024-08-20 02:50:19 | 江苏九天光电科技有限公司 | 296833 | 何志宏 |  | 1 | 0.25 | 2340 | 610 | 1 | JG12240704663 |  | 1 |  | 是 | 是 | 148 | 5
覆膜 | JG1224070466 | JG12240704662 | 0.25 | 610 | 2350 | 1808 |  | 明绿改性膜-2 | 九天覆膜-8 | 合格 | 合格品 | 乙 | 何志宏 | 1678 | 1.0775 | / | 30110011 | 铬钝化卷 | 0.15-SPCC | 30312017 | 双面钢塑复合卷 | 0.25-SPCC | 10 | MO002805 | MO002805-005-02 | FM001 | 覆膜模板 | 5045 | 2024-08-18 | 2024-08-18 | 3 | 2024-08-20 00:59:11 | 2024-08-20 02:50:19 | 江苏九天光电科技有限公司 | 296833 | 何志宏 |  | 1 | 0.25 | 2350 | 610 | 1 | JG12240704662 |  | 1 |  | 是 | 是 | 148 | 5
覆膜 | JG1224070466 | JG12240704661 | 0.25 | 610 | 2360 | 1818 |  | 明绿改性膜-2 | 九天覆膜-8 | 合格 | 合格品 | 乙 | 何志宏 | 1687 | 1.0777 | / | 30110011 | 铬钝化卷 | 0.15-SPCC | 30312017 | 双面钢塑复合卷 | 0.25-SPCC | 10 | MO002805 | MO002805-005-01 | FM001 | 覆膜模板 | 5045 | 2024-08-18 | 2024-08-18 | 3 | 2024-08-20 00:59:11 | 2024-08-20 02:50:19 | 江苏九天光电科技有限公司 | 296833 | 何志宏 |  | 1 | 0.25 | 2360 | 610 | 1 | JG12240704661 |  | 1 |  | 是 | 是 | 148 | 5
覆膜 | JG1224070309 | JG12240703093 | 0.25 | 610 | 2370 | 1786 |  | 明绿改性膜-2 | 九天覆膜-8 | 合格 | 合格品 | 乙 | 何志宏 | 1664 | 1.0733 | / | 30110011 | 铬钝化卷 | 0.15-SPCC | 30312017 | 双面钢塑复合卷 | 0.25-SPCC | 10 | MO002805 | MO002805-007-03 | FM001 | 覆膜模板 | 5057 | 2024-08-18 | 2024-08-18 | 3 | 2024-08-19 23:14:13 | 2024-08-20 00:58:39 | 江苏九天光电科技有限公司 | 296832 | 何志宏 |  | 1 | 0.25 | 2370 | 610 | 1 | JG12240703093 |  | 1 |  | 是 | 是 | 138 | 7
覆膜 | JG1224070309 | JG12240703092 | 0.25 | 610 | 2375 | 1840 |  | 明绿改性膜-2 | 九天覆膜-8 | 合格 | 合格品 | 乙 | 何志宏 | 1714 | 1.0735 | / | 30110011 | 铬钝化卷 | 0.15-SPCC | 30312017 | 双面钢塑复合卷 | 0.25-SPCC | 10 | MO002805 | MO002805-007-02 | FM001 | 覆膜模板 | 5057 | 2024-08-18 | 2024-08-18 | 3 | 2024-08-19 23:14:13 | 2024-08-20 00:58:39 | 江苏九天光电科技有限公司 | 296832 | 何志宏 |  | 1 | 0.25 | 2375 | 610 | 1 | JG12240703092 |  | 1 |  | 是 | 是 | 138 | 7
覆膜 | JG1224070309 | JG12240703091 | 0.25 | 610 | 2375 | 1802 | 传动侧碎边缺口6毫米 | 明绿改性膜-2 | 九天覆膜-8 | 合格 | 让步接收 | 乙 | 何志宏 | 1679 | 1.0733 | / | 30110011 | 铬钝化卷 | 0.15-SPCC | 30312017 | 双面钢塑复合卷 | 0.25-SPCC | 10 | MO002805 | MO002805-007-01 | FM001 | 覆膜模板 | 5057 | 2024-08-18 | 2024-08-18 | 3 | 2024-08-19 23:14:13 | 2024-08-20 00:58:39 | 江苏九天光电科技有限公司 | 296832 | 何志宏 |  | 1 | 0.25 | 2375 | 610 | 1 | JG12240703091 |  | 1 | S碎边(传动侧碎边缺口6毫米) | 是 | 是 | 138 | 7
覆膜 | JG12240706552 | JG122407065523 | 0.25 | 610 | 2325 | 1716 | 来料传动侧亮辊印 | 明绿改性膜-2 | 九天覆膜-5 | 合格 | 让步接收 | 乙 | 何志宏 | 1604 | 1.0698 | / | 30110011 | 铬钝化卷 | 0.15-SPCC | 30312017 | 双面钢塑复合卷 | 0.25-SPCC | 10 | MO002805 | MO002805-008-03 | FM001 | 覆膜模板 | 4875 | 2024-08-18 | 2024-08-18 | 3 | 2024-08-19 19:44:04 | 2024-08-19 23:13:07 | 江苏九天光电科技有限公司 | 296838 | 徐兴良 |  | 1 | 0.25 | 2325 | 610 | 1 | JG122407065523 |  | 1 | L亮斑(传动侧亮辊印来料) | 是 | 是 | 278 | 8
覆膜 | JG12240706552 | JG122407065522 | 0.25 | 610 | 2375 | 1756 | 来料传动侧亮辊印 | 明绿改性膜-2 | 九天覆膜-5 | 合格 | 让步接收 | 乙 | 何志宏 | 1641 | 1.0701 | / | 30110011 | 铬钝化卷 | 0.15-SPCC | 30312017 | 双面钢塑复合卷 | 0.25-SPCC | 10 | MO002805 | MO002805-008-02 | FM001 | 覆膜模板 | 4875 | 2024-08-18 | 2024-08-18 | 3 | 2024-08-19 19:44:04 | 2024-08-19 23:13:07 | 江苏九天光电科技有限公司 | 296838 | 徐兴良 |  | 1 | 0.25 | 2375 | 610 | 1 | JG122407065522 |  | 1 | L亮斑(传动侧亮辊印来料) | 是 | 是 | 278 | 8
覆膜 | JG12240706552 | JG122407065521 | 0.25 | 610 | 2375 | 1745 | 整卷传动侧2.5公分处轻微亮辊印 | 明绿改性膜-2 | 九天覆膜-5 | 合格 | 让步接收 | 甲 | 徐兴良 | 1631 | 1.0699 | / | 30110011 | 铬钝化卷 | 0.15-SPCC | 30312017 | 双面钢塑复合卷 | 0.25-SPCC | 10 | MO002805 | MO002805-008-01 | FM001 | 覆膜模板 | 4875 | 2024-08-18 | 2024-08-18 | 3 | 2024-08-19 19:44:04 | 2024-08-19 23:13:07 | 江苏九天光电科技有限公司 | 296838 | 徐兴良 |  | 1 | 0.25 | 2375 | 610 | 1 | JG122407065521 |  | 1 | L亮斑(整卷传动侧2.5公分处轻微亮条印。) | 是 | 是 | 278 | 8
覆膜 | JG9124080029 | JG91240800292 | 0.25 | 610 | 4350 | 3368 |  | 明绿改性膜-2 | 九天覆膜-5 | 合格 | 合格品 | 甲 | 徐兴良 | 3137 | 1.0736 | / | 30110011 | 铬钝化卷 | 0.15-SPCC | 30312017 | 双面钢塑复合卷 | 0.25-SPCC | 10 | MO002826 | MO002826-013-02 | FM001 | 覆膜模板 | 6283 | 2024-08-19 | 2024-08-19 | 3 | 2024-08-19 17:21:15 | 2024-08-19 19:42:40 | 江苏九天光电科技有限公司 | 0 | 徐兴良 |  | 1 | 0.25 | 4350 | 610 | 1 | JG91240800292 |  | 1 |  | 是 | 是 | 211 | 13
覆膜 | JG9124080029 | JG91240800291 | 0.25 | 610 | 4360 | 3378 |  | 明绿改性膜-2 | 九天覆膜-5 | 合格 | 合格品 | 甲 | 徐兴良 | 3146 | 1.0737 | / | 30110011 | 铬钝化卷 | 0.15-SPCC | 30312017 | 双面钢塑复合卷 | 0.25-SPCC | 10 | MO002826 | MO002826-013-01 | FM001 | 覆膜模板 | 6283 | 2024-08-19 | 2024-08-19 | 3 | 2024-08-19 17:21:15 | 2024-08-19 19:42:40 | 江苏九天光电科技有限公司 | 0 | 徐兴良 |  | 1 | 0.25 | 4360 | 610 | 1 | JG91240800291 |  | 1 |  | 是 | 是 | 211 | 13
覆膜 | JG12240705532 | JG122407055323 | 0.165 | 710 | 4320 | 2516 |  | 明绿改性膜-1 | 九天覆膜-9 | 合格 | 合格品 | 甲 | 张文兵 | 2316 | 1.0864 | / | 30110014 | 铬钝化卷 | 0.1-SPCC | 30312001 | 双面钢塑复合卷 | 0.165-SPCC | 10 | MO002630 | MO002630-009-03 | FM001 | 覆膜模板 | 7133 | 2024-08-13 | 2024-08-13 | 3 | 2024-08-19 16:26:36 | 2024-08-19 17:52:29 | 江苏九天光电科技有限公司 | 289355 | 张文兵 |  | 1 | 0.165 | 4320 | 710 | 1 | JG122407055323 |  | 1 |  | 是 | 是 | 114 | 9
覆膜 | JG12240705532 | JG122407055322 | 0.165 | 710 | 4370 | 2546 |  | 明绿改性膜-1 | 九天覆膜-9 | 合格 | 合格品 | 甲 | 张文兵 | 2344 | 1.0862 | / | 30110014 | 铬钝化卷 | 0.1-SPCC | 30312001 | 双面钢塑复合卷 | 0.165-SPCC | 10 | MO002630 | MO002630-009-02 | FM001 | 覆膜模板 | 7133 | 2024-08-13 | 2024-08-13 | 3 | 2024-08-19 16:26:36 | 2024-08-19 17:52:29 | 江苏九天光电科技有限公司 | 289355 | 张文兵 |  | 1 | 0.165 | 4370 | 710 | 1 | JG122407055322 |  | 1 |  | 是 | 是 | 114 | 9
覆膜 | JG12240705532 | JG122407055321 | 0.165 | 710 | 4610 | 2686 |  | 明绿改性膜-1 | 九天覆膜-9 | 合格 | 合格品 | 甲 | 张文兵 | 2473 | 1.0861 | / | 30110014 | 铬钝化卷 | 0.1-SPCC | 30312001 | 双面钢塑复合卷 | 0.165-SPCC | 10 | MO002630 | MO002630-009-01 | FM001 | 覆膜模板 | 7133 | 2024-08-13 | 2024-08-13 | 3 | 2024-08-19 16:26:36 | 2024-08-19 17:52:29 | 江苏九天光电科技有限公司 | 289355 | 张文兵 |  | 1 | 0.165 | 4610 | 710 | 1 | JG122407055321 |  | 1 |  | 是 | 是 | 114 | 9
覆膜 | DL122407001412 | DL1224070014122 | 0.225 | 610 | 2070 | 1340 |  |  | 九天覆膜-8 | 合格 | 合格品 | 甲 | 徐新圣 | 1269 | 1.0559 | / | 30110004 | 铬钝化卷 | 0.125-SPCC | 30312007 | 双面钢塑复合卷 | 0.225-SPCC | 10 | MO002805 | MO002805-028-02 | FM001 | 覆膜模板 | 2625 | 2024-08-18 | 2024-08-18 | 3 | 2024-08-19 07:34:50 | 2024-08-19 17:45:09 | 江苏九天光电科技有限公司 | 296825 | 何志宏 |  | 1 | 0.2025 | 2070 | 610 | 1 | DL1224070014122 |  | 1 |  | 是 | 是 | 449 | 28
覆膜翻包 | JG12240403231 | JG12240403231 | 0.15 | 610 | 4430 | 2116 | 操作侧起筋 |  | 九天覆膜-5 | 合格 | 让步接收 | 乙 | 何志宏 | 2130 | 0.9934 | / | 30311002 | 单面钢塑复合卷 | 0.15-SPCC | 30311002 | 单面钢塑复合卷 | 0.15-SPCC | 10 | MO001257 | MO001257-001 | FM001 | 覆膜模板 | 2130 | 2024-07-05 | 2024-07-05 | 2 | 2024-08-19 17:23:40 | 2024-08-19 17:41:38 | 江苏九天光电科技有限公司 | 207305 | 李忠 |  |  | 0.15 | 0 | 610 | 1 | JG12240403231 | 翻包发货 | 1 | 操作侧起筋 | 是 | 是 | 18 | 1
覆膜 | JG9124080037 | JG91240800372 | 0.25 | 610 | 4360 | 3374 | L亮斑(整卷传动侧2公分处斜亮斑重约5mm，有裂纹。) | 明绿改性膜-2 | 九天覆膜-5 | 合格 | 让步接收 | 甲 | 徐新圣 | 3129 | 1.0783 | / |  |  |  | 30312017 | 双面钢塑复合卷 | 0.25-SPCC | 10 | MO002805 | MO002805-009-02 | FM001 | 覆膜模板 | 6283 | 2024-08-18 | 2024-08-18 | 3 | 2024-08-19 14:38:13 | 2024-08-19 17:00:41 | 江苏九天光电科技有限公司 | 296841 | 徐新圣 |  | 1 | 0.25 | 4360 | 610 | 1 | JG91240800372 |  | 1 | L亮斑(整卷传动侧2公分处斜亮斑重约5mm，有裂纹。) | 是 | 是 | 213 | 9
覆膜 | JG9124080037 | JG91240800371 | 0.25 | 610 | 4360 | 3400 | L亮斑(整卷传动侧2公分处斜亮斑重，有裂纹。) | 明绿改性膜-2 | 九天覆膜-5 | 合格 | 让步接收 | 甲 | 徐新圣 | 3154 | 1.078 | / |  |  |  | 30312017 | 双面钢塑复合卷 | 0.25-SPCC | 10 | MO002805 | MO002805-009-01 | FM001 | 覆膜模板 | 6283 | 2024-08-18 | 2024-08-18 | 3 | 2024-08-19 14:38:13 | 2024-08-19 17:00:41 | 江苏九天光电科技有限公司 | 296841 | 徐新圣 |  | 1 | 0.25 | 4360 | 610 | 1 | JG91240800371 |  | 1 | L亮斑(整卷传动侧2公分处斜亮斑重约5mm，有裂纹。) | 是 | 是 | 213 | 9
覆膜翻包 | JG1123120096-12 | JG1123120096-12 | 0.165 | 610 | 4670 | 2315 | 缩芯折印(尾缩芯折印重) |  | 九天覆膜-8 | 合格 | 让步接收 | 乙 | 冯忠平 | 2315 | 1 | / | 30312001 | 双面钢塑复合卷 | 0.165-SPCC | 30312001 | 双面钢塑复合卷 | 0.165-SPCC | 10 | MO002559 | MO002559-008 | FM001 | 覆膜模板 | 2315 | 2024-08-11 | 2024-08-11 | 3 | 2024-08-19 16:42:49 | 2024-08-19 16:43:24 | 江苏九天光电科技有限公司 | 284785 | 李忠 |  |  | 0.165 | 4670 | 610 | 1 | JG1123120096-12 |  | 1 |  | 是 | 是 | 1 | 8
覆膜翻包 | JL0024010066-11 | JL0024010066-11 | 0.165 | 610 | 4170 | 2071 | 缩芯 |  | 九天覆膜-8 | 合格 | 合格品 | 乙 | 冯忠平 | 2071 | 1 | / | 30312001 | 双面钢塑复合卷 | 0.165-SPCC | 30312001 | 双面钢塑复合卷 | 0.165-SPCC | 10 | MO002559 | MO002559-014 | FM001 | 覆膜模板 | 2071 | 2024-08-11 | 2024-08-11 | 3 | 2024-08-19 16:41:46 | 2024-08-19 16:42:21 | 江苏九天光电科技有限公司 | 284791 | 李忠 |  |  | 0.165 | 4170 | 610 | 1 | JL0024010066-11 |  | 1 |  | 是 | 是 | 1 | 14
覆膜翻包 | JL0023120069-12 | JL0023120069-12 | 0.165 | 610 | 3940 | 1949 | 抗拉低300 |  | 九天覆膜-8 | 合格 | 让步接收 | 乙 | 冯忠平 | 1949 | 1 | / | 30312001 | 双面钢塑复合卷 | 0.165-SPCC | 30312001 | 双面钢塑复合卷 | 0.165-SPCC | 10 | MO002559 | MO002559-013 | FM001 | 覆膜模板 | 1949 | 2024-08-11 | 2024-08-11 | 3 | 2024-08-19 16:40:21 | 2024-08-19 16:41:12 | 江苏九天光电科技有限公司 | 284790 | 李忠 |  |  | 0.165 | 3940 | 610 | 1 | JL0023120069-12 |  | 1 |  | 是 | 是 | 1 | 13
覆膜 | JG1224040084-1 | JG1224040084-11 | 0.165 | 710 | 4000 | 2382 |  |  | 九天覆膜-9 | 其他入库 | 协议品 | 甲 | 徐新圣 | 2173 | 1.0962 | / | 30312001 | 双面钢塑复合卷 | 0.165-SPCC | 30312001 | 双面钢塑复合卷 | 0.19-SPCC | 10 | MO002514 | MO002514-004-01 | FM001 | 覆膜模板 | 5551 | 2024-08-09 | 2024-08-09 | 3 | 2024-08-17 21:24:33 | 2024-08-19 15:45:10 | 江苏九天光电科技有限公司 | 226442 | 徐新圣 |  | 1 | 0.165 | 4000 | 710 | 1 | JG1224040084-11 |  | 1 |  | 是 | 是 | 853 | 4
覆膜 | JG122407038711 | JG122407038711 | 0.165 | 710 | 4100 | 2366 | L露白(300米上膜操作侧露白8MM),J碱液斑(1),B白斑(1),G辊印(1)Q起筋(2890米上膜操作侧15-30高的处来膜起筋重 传动侧15公分处1个 膜起筋) | 明绿改性膜-1 | 九天覆膜-9 | 合格 | 让步接收 | 甲 | 张文兵 | 2179 | 1.0858 | / |  |  |  | 30312001 | 双面钢塑复合卷 | 0.165-SPCC | 10 | MO002784 | MO002784-021 | FM001 | 覆膜模板 | 2179 | 2024-08-17 | 2024-08-17 | 3 | 2024-08-19 14:30:41 | 2024-08-19 15:13:34 | 江苏九天光电科技有限公司 | 295649 | 张文兵 |  |  | 0.1 | 0 | 710 | 1 | JG122407038711 |  | 1 | L露白(300米上膜操作侧露白8MM),J碱液斑(1),B白斑(1),G辊印(1)Q起筋(2890米上膜操作侧15-30高的处来膜起筋重 传动侧15公分处1个 膜起筋) | 是 | 是 | 43 | 21
覆膜翻包 | JG1224040140-12 | JG1224040140-122 | 0.165 | 710 | 2530 | 1488 |  |  | 九天覆膜-8 | 合格 | 合格品 | 甲 | 顾志明 | 1488 | 1 | / | 30312001 | 双面钢塑复合卷 | 0.165-SPCC | 30312001 | 双面钢塑复合卷 | 0.165-SPCC | 10 | MO002779 | MO002779-001-02 | FM001 | 覆膜模板 | 2676 | 2024-08-17 | 2024-08-17 | 3 | 2024-08-19 14:05:18 | 2024-08-19 14:24:10 | 江苏九天光电科技有限公司 |  | 张文兵 |  | 1 | 0.165 | 2530 | 710 | 1 | JG1224040140-122 |  | 1 |  | 是 | 是 | 28 | 1
覆膜翻包 | JG1224040140-12 | JG1224040140-121 | 0.165 | 710 | 2010 | 1188 | K孔洞(200-480,950,780-790,1220-1250,1990-2000米操作侧16-21公分处共19个 大小0.18-0.35平方毫米) |  | 九天覆膜-8 | 其他入库 | 协议品 | 甲 | 顾志明 | 1188 | 1 | / |  |  |  | 30312001 | 双面钢塑复合卷 | 0.165-SPCC | 10 | MO002779 | MO002779-001-01 | FM001 | 覆膜模板 | 2676 | 2024-08-17 | 2024-08-17 | 3 | 2024-08-19 14:05:18 | 2024-08-19 14:24:10 | 江苏九天光电科技有限公司 |  | 张文兵 |  | 1 | 0.165 | 2010 | 710 | 1 | JG1224040140-121 |  | 1 | K孔洞(200-480,950,780-790,1220-1250,1990-2000米操作侧16-21公分处共19个 大小0.18-0.35平方毫米) | 是 | 是 | 28 | 1
覆膜 | JG1224070537 | JG12240705374 | 0.25 | 610 | 2390 | 1765 | X锈斑(板面轻微锈斑点) | 明绿改性膜-2 | 九天覆膜-5 | 合格 | 让步接收 | 甲 | 徐新圣 | 1642 | 1.0749 | / | 30110011 | 铬钝化卷 | 0.15-SPCC | 30312017 | 双面钢塑复合卷 | 0.25-SPCC | 10 | MO002805 | MO002805-003-04 | FM001 | 覆膜模板 | 6543 | 2024-08-18 | 2024-08-18 | 3 | 2024-08-19 11:35:31 | 2024-08-19 14:04:04 | 江苏九天光电科技有限公司 | 296835 | 徐新圣 |  | 1 | 0.25 | 2390 | 610 | 1 | JG12240705374 |  | 1 | X锈斑(板面轻微锈斑点) | 是 | 是 | 186 | 3
覆膜 | JG1224070537 | JG12240705373 | 0.25 | 610 | 2380 | 1755 | Z撞伤(230米操边撞伤印约1公分) | 明绿改性膜-2 | 九天覆膜-5 | 合格 | 让步接收 | 甲 | 徐新圣 | 1632 | 1.0754 | / | 30110011 | 铬钝化卷 | 0.15-SPCC | 30312017 | 双面钢塑复合卷 | 0.25-SPCC | 10 | MO002805 | MO002805-003-03 | FM001 | 覆膜模板 | 6543 | 2024-08-18 | 2024-08-18 | 3 | 2024-08-19 11:35:31 | 2024-08-19 14:04:04 | 江苏九天光电科技有限公司 | 296835 | 徐新圣 |  | 1 | 0.25 | 2380 | 610 | 1 | JG12240705373 |  | 1 | Z撞伤(230米操边撞伤印约1公分) | 是 | 是 | 186 | 3
覆膜 | JG1224070537 | JG12240705372 | 0.25 | 610 | 2370 | 1753 | B白斑(960米操作侧10公分处连续白斑)H黄斑(2100米传动侧约20公分处有1个黄斑约1公分。) | 明绿改性膜-2 | 九天覆膜-5 | 合格 | 让步接收 | 甲 | 徐新圣 | 1631 | 1.0748 | / | 30110011 | 铬钝化卷 | 0.15-SPCC | 30312017 | 双面钢塑复合卷 | 0.25-SPCC | 10 | MO002805 | MO002805-003-02 | FM001 | 覆膜模板 | 6543 | 2024-08-18 | 2024-08-18 | 3 | 2024-08-19 11:35:31 | 2024-08-19 14:04:04 | 江苏九天光电科技有限公司 | 296835 | 徐新圣 |  | 1 | 0.25 | 2370 | 610 | 1 | JG12240705372 |  | 1 | B白斑(960米操作侧10公分处连续白斑)H黄斑(2100米传动侧约20公分处有1个黄斑约1公分。) | 是 | 是 | 186 | 3
覆膜 | JG1224070537 | JG12240705371 | 0.25 | 610 | 2380 | 1761 | D顶伤印(1000米内操作侧约8公分处轻微顶伤印) | 明绿改性膜-2 | 九天覆膜-5 | 合格 | 让步接收 | 甲 | 徐新圣 | 1638 | 1.0751 | / | 30110011 | 铬钝化卷 | 0.15-SPCC | 30312017 | 双面钢塑复合卷 | 0.25-SPCC | 10 | MO002805 | MO002805-003-01 | FM001 | 覆膜模板 | 6543 | 2024-08-18 | 2024-08-18 | 3 | 2024-08-19 11:35:31 | 2024-08-19 14:04:04 | 江苏九天光电科技有限公司 | 296835 | 徐新圣 |  | 1 | 0.25 | 2380 | 610 | 1 | JG12240705371 |  | 1 | D顶伤印(1000米内操作侧约8公分处轻微顶伤印) | 是 | 是 | 186 | 3
覆膜 | JG12240800191 | JG122408001913 | 0.165 | 710 | 4250 | 2494 | K孔洞(2110米操作侧14公分处1个 大小3.4平方毫米) | 明绿改性膜-1 | 九天覆膜-9 | 合格 | 让步接收 | 甲 | 张文兵 | 2281 | 1.0934 | / | 30110014 | 铬钝化卷 | 0.1-SPCC | 30312001 | 双面钢塑复合卷 | 0.165-SPCC | 10 | MO002804 | MO002804-005-03 | FM001 | 覆膜模板 | 6625 | 2024-08-18 | 2024-08-18 | 3 | 2024-08-19 12:33:44 | 2024-08-19 13:55:49 | 江苏九天光电科技有限公司 | 0 | 张文兵 |  | 1 | 0.165 | 4250 | 710 | 1 | JG122408001913 |  | 1 | K孔洞(2110米操作侧14公分处1个 大小3.4平方毫米) | 是 | 是 | 109 | 5
覆膜 | JG12240800191 | JG122408001912 | 0.165 | 710 | 4050 | 2376 |  | 明绿改性膜-1 | 九天覆膜-9 | 合格 | 合格品 | 甲 | 张文兵 | 2173 | 1.0934 | / | 30110014 | 铬钝化卷 | 0.1-SPCC | 30312001 | 双面钢塑复合卷 | 0.165-SPCC | 10 | MO002804 | MO002804-005-02 | FM001 | 覆膜模板 | 6625 | 2024-08-18 | 2024-08-18 | 3 | 2024-08-19 12:33:44 | 2024-08-19 13:55:49 | 江苏九天光电科技有限公司 | 0 | 张文兵 |  | 1 | 0.165 | 4050 | 710 | 1 | JG122408001912 |  | 1 |  | 是 | 是 | 109 | 5
覆膜 | JG12240800191 | JG122408001911 | 0.165 | 710 | 4050 | 2374 |  | 明绿改性膜-1 | 九天覆膜-9 | 合格 | 合格品 | 甲 | 张文兵 | 2171 | 1.0935 | / | 30110014 | 铬钝化卷 | 0.1-SPCC | 30312001 | 双面钢塑复合卷 | 0.165-SPCC | 10 | MO002804 | MO002804-005-01 | FM001 | 覆膜模板 | 6625 | 2024-08-18 | 2024-08-18 | 3 | 2024-08-19 12:33:44 | 2024-08-19 13:55:49 | 江苏九天光电科技有限公司 | 0 | 张文兵 |  | 1 | 0.165 | 4050 | 710 | 1 | JG122408001911 |  | 1 |  | 是 | 是 | 109 | 5
覆膜 | JG12240707172 | JG122407071724 | 0.19 | 710 | 3100 | 1844 |  | 明绿改性膜-1 | 九天覆膜-9 | 合格 | 合格品 | 甲 | 张文兵 | 1644 | 1.1217 | / | 30110014 | 铬钝化卷 | 0.1-SPCC | 30312002 | 双面钢塑复合卷 | 0.19-SPCC | 10 | MO002804 | MO002804-014-04 | FM001 | 覆膜模板 | 6545 | 2024-08-18 | 2024-08-18 | 3 | 2024-08-19 09:38:20 | 2024-08-19 11:38:43 | 江苏九天光电科技有限公司 | 0 | 张文兵 |  | 1 | 0.19 | 3100 | 710 | 1 | JG122407071724 |  | 1 |  | 是 | 是 | 150 | 14
覆膜 | JG12240707172 | JG122407071723 | 0.19 | 710 | 3050 | 1810 |  | 明绿改性膜-1 | 九天覆膜-9 | 合格 | 合格品 | 甲 | 张文兵 | 1614 | 1.1214 | / | 30110014 | 铬钝化卷 | 0.1-SPCC | 30312002 | 双面钢塑复合卷 | 0.19-SPCC | 10 | MO002804 | MO002804-014-03 | FM001 | 覆膜模板 | 6545 | 2024-08-18 | 2024-08-18 | 3 | 2024-08-19 09:38:20 | 2024-08-19 11:38:43 | 江苏九天光电科技有限公司 | 0 | 张文兵 |  | 1 | 0.19 | 3050 | 710 | 1 | JG122407071723 |  | 1 |  | 是 | 是 | 150 | 14
覆膜 | JG12240707172 | JG122407071722 | 0.19 | 710 | 3100 | 1846 |  | 明绿改性膜-1 | 九天覆膜-9 | 合格 | 合格品 | 甲 | 张文兵 | 1646 | 1.1215 | / | 30110014 | 铬钝化卷 | 0.1-SPCC | 30312002 | 双面钢塑复合卷 | 0.19-SPCC | 10 | MO002804 | MO002804-014-02 | FM001 | 覆膜模板 | 6545 | 2024-08-18 | 2024-08-18 | 3 | 2024-08-19 09:38:20 | 2024-08-19 11:38:43 | 江苏九天光电科技有限公司 | 0 | 张文兵 |  | 1 | 0.19 | 3100 | 710 | 1 | JG122407071722 |  | 1 |  | 是 | 是 | 150 | 14
覆膜 | JG12240707172 | JG122407071721 | 0.19 | 710 | 3100 | 1842 |  | 明绿改性膜-1 | 九天覆膜-9 | 合格 | 合格品 | 甲 | 张文兵 | 1642 | 1.1218 | / | 30110014 | 铬钝化卷 | 0.1-SPCC | 30312002 | 双面钢塑复合卷 | 0.19-SPCC | 10 | MO002804 | MO002804-014-01 | FM001 | 覆膜模板 | 6545 | 2024-08-18 | 2024-08-18 | 3 | 2024-08-19 09:38:20 | 2024-08-19 11:38:42 | 江苏九天光电科技有限公司 | 0 | 张文兵 |  | 1 | 0.19 | 3100 | 710 | 1 | JG122407071721 |  | 1 |  | 是 | 是 | 150 | 14
覆膜 | DL122407001422 | DL1224070014222 | 0.225 | 610 | 2280 | 1465 | 缩芯折印(尾缩芯折印) | 明绿改性膜-2 | 九天覆膜-5 | 合格 | 让步接收 | 甲 | 徐新圣 | 1345 | 1.0892 | / | 30110004 | 铬钝化卷 | 0.125-SPCC | 30312007 | 双面钢塑复合卷 | 0.225-SPCC | 10 | MO002805 | MO002805-031-02 | FM001 | 覆膜模板 | 2723 | 2024-08-18 | 2024-08-18 | 3 | 2024-08-19 10:10:32 | 2024-08-19 11:04:17 | 江苏九天光电科技有限公司 | 296826 | 徐新圣 |  | 1 | 0.225 | 2280 | 610 | 1 | DL1224070014222 |  | 1 | 缩芯折印(尾缩芯折印) | 是 | 是 | 81 | 31
覆膜 | DL122407001422 | DL1224070014221 | 0.225 | 610 | 2330 | 1500 |  | 明绿改性膜-2 | 九天覆膜-5 | 合格 | 合格品 | 甲 | 徐新圣 | 1378 | 1.0885 | / | 30110004 | 铬钝化卷 | 0.125-SPCC | 30312007 | 双面钢塑复合卷 | 0.225-SPCC | 10 | MO002805 | MO002805-031-01 | FM001 | 覆膜模板 | 2723 | 2024-08-18 | 2024-08-18 | 3 | 2024-08-19 10:10:32 | 2024-08-19 11:04:17 | 江苏九天光电科技有限公司 | 296826 | 徐新圣 |  | 1 | 0.225 | 2330 | 610 | 1 | DL1224070014221 |  | 1 |  | 是 | 是 | 81 | 31
覆膜 | DL122407001412 | DL1224070014121 | 0.225 | 610 | 2230 | 1432 |  | 明绿改性膜-2 | 九天覆膜-8 | 合格 | 合格品 | 乙 | 冯忠平 | 1356 | 1.056 | / | 30110004 | 铬钝化卷 | 0.125-SPCC | 30312007 | 双面钢塑复合卷 | 0.225-SPCC | 10 | MO002805 | MO002805-028-01 | FM001 | 覆膜模板 | 2625 | 2024-08-18 | 2024-08-18 | 3 | 2024-08-19 07:34:50 | 2024-08-19 09:58:31 | 江苏九天光电科技有限公司 | 296825 | 何志宏 |  | 1 | 0.225 | 2230 | 610 | 1 | DL1224070014121 |  | 1 |  | 是 | 是 | 449 | 28
覆膜 | E24102-02-12 | L2YJF1240819-02 | 0.3 | 320 | 2120 | 432 | 130/360/550米板面黄斑磨砂 | 本色改性膜-1 | 九天覆膜-3 | 合格 | 让步接收 | 乙 | 桑永辉 | 377 | 1.1459 | / | 11020030 | 铝卷 | 0.2*320-8011 | 30512007 | 双面铝塑复合卷 | 0.3-8011 | 10 | MO002808 | MO002808-004 | FM001 | 覆膜模板 | 377 | 2024-08-18 | 2024-08-18 | 3 | 2024-08-19 09:54:37 | 2024-08-19 09:56:22 | 江苏九天光电科技有限公司 | 290059 | 徐新圣 |  |  | 0.2 | 0 | 320 | 1 | E24102-02-12 |  | 1 | 130/360/550米板面黄斑 | 是 | 是 | 2 | 4
覆膜 | E24102-02-11 | L2YJF1240819-01 | 0.3 | 320 | 2100 | 420 | 500/945米8-14公分内有连续性约6公分的黄斑 磨砂 | 本色改性膜-1 | 九天覆膜-3 | 合格 | 让步接收 | 乙 | 桑永辉 | 376 | 1.117 | / | 11020030 | 铝卷 | 0.2*320-8011 | 30512007 | 双面铝塑复合卷 | 0.3-8011 | 10 | MO002808 | MO002808-003 | FM001 | 覆膜模板 | 376 | 2024-08-18 | 2024-08-18 | 3 | 2024-08-19 09:50:32 | 2024-08-19 09:53:03 | 江苏九天光电科技有限公司 | 290058 | 徐新圣 |  |  | 0.2 | 0 | 320 | 1 | E24102-02-11 |  | 1 | 500/945米板面黄斑 | 是 | 是 | 3 | 3
覆膜 | JG1224070581 | JG12240705813 | 0.25 | 610 | 3080 | 2290 | K孔洞(1600-1700米操593-594mm7个孔洞约0.39-2.09平方毫米。1750-1800米操592-595mm3个孔洞约3.38-7.39平方毫米。) | 明绿改性膜-2 | 九天覆膜-5 | 合格 | 合格品 | 甲 | 徐新圣 | 2125 | 1.0776 | / |  |  |  | 30312017 | 双面钢塑复合卷 | 0.25-SPCC | 10 | MO002801 | MO002801-001-03 | FM001 | 覆膜模板 | 1 | 2024-08-18 | 2024-08-18 | 3 | 2024-08-18 14:55:40 | 2024-08-19 09:46:41 | 江苏九天光电科技有限公司 | 0 | 徐新圣 |  | 1 | 0.25 | 3080 | 610 | 1 | JG12240705813 |  | 1 | K孔洞(1600-1700米操593-594mm7个孔洞约0.39-2.09平方毫米。1750-1800米操592-595mm3个孔洞约3.38-7.39平方毫米。) | 是 | 是 | 1508 | 1
覆膜 | JG1224070581 | JG12240705812 | 0.25 | 610 | 3150 | 2345 |  | 明绿改性膜-2 | 九天覆膜-5 | 合格 | 合格品 | 甲 | 徐新圣 | 2176 | 1.0777 | / | 30110011 | 铬钝化卷 | 0.15-SPCC | 30312017 | 双面钢塑复合卷 | 0.25-SPCC | 10 | MO002801 | MO002801-001-02 | FM001 | 覆膜模板 | 1 | 2024-08-18 | 2024-08-18 | 3 | 2024-08-18 14:55:40 | 2024-08-19 09:46:41 | 江苏九天光电科技有限公司 | 0 | 徐新圣 |  | 1 | 0.25 | 3150 | 610 | 1 | JG12240705812 |  | 1 |  | 是 | 是 | 1508 | 1
覆膜 | JG1224070581 | JG12240705811 | 0.25 | 610 | 3220 | 2415 | Z撞伤(230-300米传边撞伤印约4-5mm) | 明绿改性膜-2 | 九天覆膜-5 | 合格 | 合格品 | 甲 | 徐新圣 | 2241 | 1.0776 | / | 30110011 | 铬钝化卷 | 0.15-SPCC | 30312017 | 双面钢塑复合卷 | 0.25-SPCC | 10 | MO002801 | MO002801-001-01 | FM001 | 覆膜模板 | 1 | 2024-08-18 | 2024-08-18 | 3 | 2024-08-18 14:55:40 | 2024-08-19 09:46:41 | 江苏九天光电科技有限公司 | 0 | 徐新圣 |  | 1 | 0.25 | 3220 | 610 | 1 | JG12240705811 |  | 1 | Z撞伤(230-300米传边撞伤印约4-5mm) | 是 | 是 | 1508 | 1
覆膜 | JG122407070011 | JG1224070700113 | 0.165 | 760 | 4100 | 2548 |  | 明绿改性膜-1 | 九天覆膜-9 | 合格 | 合格品 | 甲 | 张文兵 | 2363 | 1.0783 | / | 30110014 | 铬钝化卷 | 0.1-SPCC | 30312001 | 双面钢塑复合卷 | 0.165-SPCC | 10 | MO002784 | MO002784-029-03 | FM001 | 覆膜模板 | 6997 | 2024-08-17 | 2024-08-17 | 3 | 2024-08-19 06:20:11 | 2024-08-19 09:15:07 | 江苏九天光电科技有限公司 | 0 | 李其华 |  | 1 | 0.165 | 4100 | 760 | 1 | JG1224070700113 |  | 1 |  | 是 | 是 | 233 | 29
覆膜 | JG122407070011 | JG1224070700112 | 0.165 | 760 | 4040 | 2512 |  | 明绿改性膜-1 | 九天覆膜-9 | 合格 | 合格品 | 乙 | 李其华 | 2329 | 1.0786 | / | 30110014 | 铬钝化卷 | 0.1-SPCC | 30312001 | 双面钢塑复合卷 | 0.165-SPCC | 10 | MO002784 | MO002784-029-02 | FM001 | 覆膜模板 | 6997 | 2024-08-17 | 2024-08-17 | 3 | 2024-08-19 06:20:11 | 2024-08-19 09:15:07 | 江苏九天光电科技有限公司 | 0 | 李其华 |  | 1 | 0.165 | 4040 | 760 | 1 | JG1224070700112 |  | 1 |  | 是 | 是 | 233 | 29
覆膜 | JG122407070011 | JG1224070700111 | 0.165 | 760 | 4000 | 2486 |  | 明绿改性膜-1 | 九天覆膜-9 | 合格 | 合格品 | 乙 | 李其华 | 2305 | 1.0785 | / | 30110014 | 铬钝化卷 | 0.1-SPCC | 30312001 | 双面钢塑复合卷 | 0.165-SPCC | 10 | MO002784 | MO002784-029-01 | FM001 | 覆膜模板 | 6997 | 2024-08-17 | 2024-08-17 | 3 | 2024-08-19 06:20:11 | 2024-08-19 09:15:07 | 江苏九天光电科技有限公司 | 0 | 李其华 |  | 1 | 0.165 | 4000 | 760 | 1 | JG1224070700111 |  | 1 |  | 是 | 是 | 233 | 29
覆膜 | GS2406062-23-1 | L2JJF1240819-01 | 0.3 | 363 | 2120 | 480 | 内60米传边部偶有氧化斑宽约5cm |  | 九天覆膜-3 | 合格 | 让步接收 | 甲 | 徐兴良 | 431 | 1.1137 | / | 11020029 | 铝卷 | 0.2*363-8011 | 30512007 | 双面铝塑复合卷 | 0.3-8011 | 10 | MO002808 | MO002808-005 | FM001 | 覆膜模板 | 431 | 2024-08-18 | 2024-08-18 | 3 | 2024-08-18 17:10:44 | 2024-08-19 08:48:01 | 江苏九天光电科技有限公司 | 235559 | 徐兴良 |  |  | 0.2 | 0 | 363 | 1 | GS2406062-23-1 |  | 1 |  | 是 | 是 | 938 | 5