## sheet1
工序名称 | 新卷号 | 批号 | 机组名称 | 工序状态 | 检验结果 | 班组 | 参与人 | 来料重量 | 出料重量 | 成材率 | 出料长度 | 出料厚度 | 出料宽度 | 工序要求 | 备注 | 来料编码 | 来料名称 | 来料规格 | 产品编码 | 产品名称 | 产品规格 | 膜名称 | 排序 | 主计划号 | 子计划号 | 工序流程编码 | 工序流程名称 | 工单需求 | 计划开始时间 | 计划结束时间 | 工单状态 | 开始时间 | 产出时间 | 组织名称 | 卷号ID | 操作工人 | 报工人 | 检验 | 来料厚度 | 来料长度 | 来料宽度 | 是否分卷 | 原卷号 | 工单要求 | 是否成品 | 不良现象 | 是否入库 | 入库审核 | 生产工时 | 工单行号
最终冷轧 | JG1224080164 | JG1224080164 | 九天750轧机 | 合格 | 合格品 | 甲 | 张帅 | 7670 | 7650 | 0.9974 | 13780 | 0.1 | 710 | 轧0.1（0.097-0.102；5.7吨卷轧制米数10200-10300米；7.5吨卷轧制米数13500-13600米；7.7吨卷轧制米数13700-13800米；6.97吨轧制米数12500-12600米；7.3吨卷轧制米数13000-13100米；7.6吨卷轧制米数13600-13700米 |  | 20100028 | 轧硬 | 0.4*710-SPCC | 30210015 | 光亮卷 | 0.1-SPCC |  | 30 | MO002589 | MO002589-008 | GLJ003 | 光亮卷前处理 模板 | 7675 | 2024-08-12 | 2024-08-12 | 3 | 2024-08-20 11:55:30 | 2024-08-20 11:56:12 | 江苏九天光电科技有限公司 | 288293 | 张帅 |  |  | 0.4 | 3520 | 710 | 1 | JG1224080164 |  |  |  | 否 | 否 |  | 8
最终冷轧 | JG12240800151 | JG1224080015 | 九天750轧机 | 合格 | 合格品 | 乙 | 赵遂义 | 5700 | 5690 | 0.9982 | 10210 | 0.1 | 710 | 轧0.1(0.096-0.101)5.7吨卷轧制米数10200-10300米；7.8吨卷轧制米数13800-13900米不超13900米；7.6吨卷轧制米数13700-13800米，7.3吨卷轧制米数13000-13100米 |  | 20100028 | 轧硬 | 0.4*710-SPCC | 30210015 | 光亮卷 | 0.1-SPCC |  | 30 | MO002480 | MO002480-011-01 | GLJ003 | 光亮卷前处理 模板 | 13500 | 2024-08-09 | 2024-08-09 | 3 | 2024-08-20 07:28:43 | 2024-08-20 07:29:26 | 江苏九天光电科技有限公司 | 284164 | 赵遂义 |  |  | 0.4 | 2625 | 710 | 1 | JG12240800151 | [5 empty] | 8595 | 11
最终冷轧 | JG1224080191 | JG1224080191 | 九天750轧机 | 合格 | 合格品 | 乙 | 赵遂义 | 7740 | 7730 | 0.9987 | 13900 | 0.1 | 710 | 轧0.1（0.097-0.102；5.7吨卷轧制米数10200-10300米；7.5吨卷轧制米数13500-13600米；7.7吨卷轧制米数13700-13800米；6.97吨轧制米数12500-12600米；7.3吨卷轧制米数13000-13100米；7.6吨卷轧制米数13600-13700米 |  | 20100028 | 轧硬 | 0.4*710-SPCC | 30210015 | 光亮卷 | 0.1-SPCC |  | 30 | MO002589 | MO002589-035 | GLJ003 | 光亮卷前处理 模板 | 7745 | 2024-08-12 | 2024-08-12 | 3 | 2024-08-20 06:49:58 | 2024-08-20 06:50:52 | 江苏九天光电科技有限公司 | 288320 | 赵遂义 |  |  | 0.4 | 3550 | 710 | 1 | JG1224080191 |  |  |  | 否 | 否 |  | 35
最终冷轧 | JG1224080090 | JG1224080090 | 九天750轧机 | 合格 | 合格品 | 乙 | 赵遂义 | 7880 | 7870 | 0.9987 | 14170 | 0.1 | 710 | 轧0.1（0.096-0.102）5.6吨卷轧制米数10000-10100米，7.8吨卷轧制米数13900-14000米不超14000米 |  | 20100028 | 轧硬 | 0.4*710-SPCC | 30210015 | 光亮卷 | 0.1-SPCC |  | 30 | MO002466 | MO002466-028 | GLJ003 | 光亮卷前处理 模板 | 7880 | 2024-08-08 | 2024-08-08 | 3 | 2024-08-20 04:51:11 | 2024-08-20 04:51:49 | 江苏九天光电科技有限公司 | 283642 | 赵遂义 |  |  | 0.4 | 3610 | 710 | 1 | JG1224080090 |  |  |  | 否 | 否 |  | 28
最终冷轧 | JG1224080192 | JG1224080192 | 九天750轧机 | 合格 | 合格品 | 乙 | 赵遂义 | 7740 | 7730 | 0.9987 | 14160 | 0.1 | 710 | 轧0.1（0.097-0.102；5.7吨卷轧制米数10200-10300米；7.5吨卷轧制米数13500-13600米；7.7吨卷轧制米数13700-13800米；6.97吨轧制米数12500-12600米；7.3吨卷轧制米数13000-13100米；7.6吨卷轧制米数13600-13700米 |  | 20100028 | 轧硬 | 0.4*710-SPCC | 30210015 | 光亮卷 | 0.1-SPCC |  | 30 | MO002589 | MO002589-036 | GLJ003 | 光亮卷前处理 模板 | 7745 | 2024-08-12 | 2024-08-12 | 3 | 2024-08-20 04:50:10 | 2024-08-20 04:50:55 | 江苏九天光电科技有限公司 | 288321 | 赵遂义 |  |  | 0.4 | 3550 | 710 | 1 | JG1224080192 |  |  |  | 否 | 否 |  | 36
最终冷轧 | JG1224080070 | JG1224080070 | 九天750轧机 | 合格 | 合格品 | 乙 | 赵遂义 | 7510 | 7500 | 0.9987 | 13730 | 0.1 | 710 | 轧0.1（0.096-0.102）5.6吨卷轧制米数10000-10100米，7.8吨卷轧制米数13900-14000米不超14000米 |  | 20100028 | 轧硬 | 0.4*710-SPCC | 30210015 | 光亮卷 | 0.1-SPCC |  | 30 | MO002466 | MO002466-008 | GLJ003 | 光亮卷前处理 模板 | 7518 | 2024-08-08 | 2024-08-08 | 3 | 2024-08-20 04:48:40 | 2024-08-20 04:49:48 | 江苏九天光电科技有限公司 | 283620 | 赵遂义 |  |  | 0.4 | 3450 | 710 | 1 | JG1224080070 |  |  |  | 否 | 否 |  | 8
最终冷轧 | JG1224080080 | JG1224080080 | 九天750轧机 | 合格 | 合格品 | 甲 | 蒋小冬 | 5610 | 5600 | 0.9982 | 10100 | 0.1 | 710 | 轧0.1（0.096-0.102）5.6吨卷轧制米数10000-10100米，7.8吨卷轧制米数13900-14000米不超14000米 |  | 20100028 | 轧硬 | 0.4*710-SPCC | 30210015 | 光亮卷 | 0.1-SPCC |  | 30 | MO002466 | MO002466-018 | GLJ003 | 光亮卷前处理 模板 | 5614 | 2024-08-08 | 2024-08-08 | 3 | 2024-08-19 19:52:16 | 2024-08-19 19:52:49 | 江苏九天光电科技有限公司 | 283630 | 蒋小冬 |  |  | 0.4 | 2570 | 710 | 1 | JG1224080080 |  |  |  | 否 | 否 |  | 18
最终冷轧 | JG1224080184 | JG1224080184 | 九天750轧机 | 合格 | 合格品 | 甲 | 蒋小冬 | 7520 | 7500 | 0.9973 | 13500 | 0.1 | 710 | 轧0.1（0.097-0.102；5.7吨卷轧制米数10200-10300米；7.5吨卷轧制米数13500-13600米；7.7吨卷轧制米数13700-13800米；6.97吨轧制米数12500-12600米；7.3吨卷轧制米数13000-13100米；7.6吨卷轧制米数13600-13700米 |  | 20100028 | 轧硬 | 0.4*710-SPCC | 30210015 | 光亮卷 | 0.1-SPCC |  | 30 | MO002589 | MO002589-028 | GLJ003 | 光亮卷前处理 模板 | 7520 | 2024-08-12 | 2024-08-12 | 3 | 2024-08-19 18:20:13 | 2024-08-19 18:20:57 | 江苏九天光电科技有限公司 | 288313 | 蒋小冬 |  |  | 0.4 | 3440 | 710 | 1 | JG1224080184 |  |  |  | 否 | 否 |  | 28
最终冷轧 | JG12240705671 | JG1224070567 | 九天750轧机 | 合格 | 合格品 | 甲 | 蒋小冬 | 5700 | 5690 | 0.9982 | 10200 | 0.1 | 710 | 轧0.1(0.096-0.101)5.7吨卷轧制米数10200-10300米；7.8吨卷轧制米数13800-13900米不超13900米；7.6吨卷轧制米数13700-13800米，7.3吨卷轧制米数13000-13100米 |  | 20100028 | 轧硬 | 0.4*710-SPCC | 30210015 | 光亮卷 | 0.1-SPCC |  | 30 | MO002480 | MO002480-010-01 | GLJ003 | 光亮卷前处理 模板 | 12290 | 2024-08-09 | 2024-08-09 | 3 | 2024-08-19 17:01:50 | 2024-08-19 17:02:16 | 江苏九天光电科技有限公司 | 284163 | 蒋小冬 |  |  | 0.4 | 2625 | 710 | 1 | JG12240705671 | [6 empty] | 10
最终冷轧 | JG1224080065 | JG1224080065 | 九天750轧机 | 合格 | 合格品 | 甲 | 蒋小冬 | 7820 | 7800 | 0.9974 | 14100 | 0.1 | 710 | 轧0.1（0.096-0.102）5.6吨卷轧制米数10000-10100米，7.8吨卷轧制米数13900-14000米不超14000米 |  | 20100028 | 轧硬 | 0.4*710-SPCC | 30210015 | 光亮卷 | 0.1-SPCC |  | 30 | MO002466 | MO002466-003 | GLJ003 | 光亮卷前处理 模板 | 7826 | 2024-08-08 | 2024-08-08 | 3 | 2024-08-19 17:00:43 | 2024-08-19 17:01:16 | 江苏九天光电科技有限公司 | 283615 | 蒋小冬 |  |  | 0.4 | 3600 | 710 | 1 | JG1224080065 |  |  |  | 否 | 否 |  | 3
最终冷轧 | JG1224080034 | JG1224080034 | 九天750轧机 | 合格 | 合格品 | 乙 | 赵遂义 | 6220 | 6210 | 0.9984 | 11380 | 0.1 | 710 | 轧0.1（0.097-0.102）5.6吨卷轧制米数1000-10100米；7.7-7.85吨卷轧制米数米数13900-14000米不超14000米 |  | 20100028 | 轧硬 | 0.4*710-SPCC | 30210015 | 光亮卷 | 0.1-SPCC |  | 30 | MO002344 | MO002344-014 | GLJ003 | 光亮卷前处理 模板 | 6220 | 2024-08-05 | 2024-08-05 | 3 | 2024-08-19 07:24:53 | 2024-08-19 07:25:43 | 江苏九天光电科技有限公司 | 280144 | 赵遂义 |  |  | 0.4 | 2850 | 710 | 1 | JG1224080034 |  |  |  | 否 | 否 |  | 14
最终冷轧 | JG1224080026 | JG1224080026 | 九天750轧机 | 合格 | 合格品 | 乙 | 赵遂义 | 5600 | 5570 | 0.9946 | 10000 | 0.1 | 710 | 轧0.1（0.097-0.102）5.6吨卷轧制米数1000-10100米；7.7-7.85吨卷轧制米数米数13900-14000米不超14000米 |  | 20100028 | 轧硬 | 0.4*710-SPCC | 30210015 | 光亮卷 | 0.1-SPCC |  | 30 | MO002344 | MO002344-006 | GLJ003 | 光亮卷前处理 模板 | 5602 | 2024-08-05 | 2024-08-05 | 3 | 2024-08-19 07:23:45 | 2024-08-19 07:24:30 | 江苏九天光电科技有限公司 | 280134 | 赵遂义 |  |  | 0.4 | 2570 | 710 | 1 | JG1224080026 |  |  |  | 否 | 否 |  | 6
最终冷轧 | JG1224080030 | JG1224080030 | 九天750轧机 | 合格 | 合格品 | 乙 | 赵遂义 | 5600 | 5590 | 0.9982 | 10270 | 0.1 | 710 | 轧0.1（0.097-0.102）5.6吨卷轧制米数1000-10100米；7.7-7.85吨卷轧制米数米数13900-14000米不超14000米 |  | 20100028 | 轧硬 | 0.4*710-SPCC | 30210015 | 光亮卷 | 0.1-SPCC |  | 30 | MO002344 | MO002344-010 | GLJ003 | 光亮卷前处理 模板 | 5606 | 2024-08-05 | 2024-08-05 | 3 | 2024-08-19 07:21:29 | 2024-08-19 07:23:21 | 江苏九天光电科技有限公司 | 280138 | 赵遂义 |  |  | 0.4 | 2570 | 710 | 1 | JG1224080030 |  |  |  | 否 | 否 |  | 10
最终冷轧 | JG1224080056 | JG1224080056 | 九天750轧机 | 合格 | 合格品 | 乙 | 赵遂义 | 5600 | 5680 | 1.0143 | 10180 | 0.1 | 710 | 轧0.1（0.097-0.102）5.6吨卷轧制米数1000-10100米；7.7-7.85吨卷轧制米数米数13900-14000米不超14000米 | 有接头 | 20100028 | 轧硬 | 0.4*710-SPCC | 30210015 | 光亮卷 | 0.1-SPCC |  | 30 | MO002344 | MO002344-036 | GLJ003 | 光亮卷前处理 模板 | 5600 | 2024-08-05 | 2024-08-05 | 3 | 2024-08-19 07:18:58 | 2024-08-19 07:21:02 | 江苏九天光电科技有限公司 | 280169 | 赵遂义 |  |  | 0.4 | 2570 | 710 | 1 | JG1224080056 |  |  | 有接头 | 否 | 否 |  | 36
最终冷轧 | JG1224080180 | JG1224080180 | 九天750轧机 | 合格 | 合格品 | 甲 | 蒋小冬 | 7730 | 7717 | 0.9983 | 13950 | 0.1 | 710 | 轧0.1（0.097-0.102；5.7吨卷轧制米数10200-10300米；7.5吨卷轧制米数13500-13600米；7.7吨卷轧制米数13700-13800米；6.97吨轧制米数12500-12600米；7.3吨卷轧制米数13000-13100米；7.6吨卷轧制米数13600-13700米 |  | 20100028 | 轧硬 | 0.4*710-SPCC | 30210015 | 光亮卷 | 0.1-SPCC |  | 30 | MO002589 | MO002589-024 | GLJ003 | 光亮卷前处理 模板 | 7735 | 2024-08-12 | 2024-08-12 | 3 | 2024-08-18 19:29:50 | 2024-08-18 19:30:28 | 江苏九天光电科技有限公司 | 288309 | 蒋小冬 |  |  | 0.4 | 3550 | 710 | 1 | JG1224080180 |  |  |  | 否 | 否 |  | 24
最终冷轧 | JG1224080159 | JG1224080159 | 九天750轧机 | 合格 | 合格品 | 甲 | 张帅 | 7510 | 7500 | 0.9987 | 13550 | 0.1 | 710 | 轧0.1（0.097-0.102；5.7吨卷轧制米数10200-10300米；7.5吨卷轧制米数13500-13600米；7.7吨卷轧制米数13700-13800米；6.97吨轧制米数12500-12600米；7.3吨卷轧制米数13000-13100米；7.6吨卷轧制米数13600-13700米 |  | 20100028 | 轧硬 | 0.4*710-SPCC | 30210015 | 光亮卷 | 0.1-SPCC |  | 30 | MO002589 | MO002589-003 | GLJ003 | 光亮卷前处理 模板 | 7510 | 2024-08-12 | 2024-08-12 | 3 | 2024-08-18 17:22:52 | 2024-08-18 17:23:25 | 江苏九天光电科技有限公司 | 288288 | 张帅 |  |  | 0.4 | 3440 | 710 | 1 | JG1224080159 |  |  |  | 否 | 否 |  | 3
最终冷轧 | JG1224080073 | JG1224080073 | 九天750轧机 | 合格 | 合格品 | 甲 | 蒋小冬 | 7810 | 7800 | 0.9987 | 14100 | 0.1 | 710 | 轧0.1（0.096-0.102）5.6吨卷轧制米数10000-10100米，7.8吨卷轧制米数13900-14000米不超14000米 |  | 20100028 | 轧硬 | 0.4*710-SPCC | 30210015 | 光亮卷 | 0.1-SPCC |  | 30 | MO002466 | MO002466-011 | GLJ003 | 光亮卷前处理 模板 | 7816 | 2024-08-08 | 2024-08-08 | 3 | 2024-08-18 15:01:06 | 2024-08-18 15:01:51 | 江苏九天光电科技有限公司 | 283623 | 蒋小冬 |  |  | 0.4 | 3600 | 710 | 1 | JG1224080073 |  |  |  | 否 | 否 |  | 11
最终冷轧 | JG1224080088 | JG1224080088 | 九天750轧机 | 合格 | 合格品 | 甲 | 张帅 | 5610 | 5600 | 0.9982 | 10140 | 0.1 | 710 | 轧0.1（0.096-0.102）5.6吨卷轧制米数10000-10100米，7.8吨卷轧制米数13900-14000米不超14000米 |  | 20100028 | 轧硬 | 0.4*710-SPCC | 30210015 | 光亮卷 | 0.1-SPCC |  | 30 | MO002466 | MO002466-026 | GLJ003 | 光亮卷前处理 模板 | 5610 | 2024-08-08 | 2024-08-08 | 3 | 2024-08-17 06:32:51 | 2024-08-17 06:33:36 | 江苏九天光电科技有限公司 | 283638 | 张帅 |  |  | 0.4 | 2570 | 710 | 1 | JG1224080088 |  |  |  | 否 | 否 |  | 26
最终冷轧 | JG12240705682 | JG1224070568 | 九天750轧机 | 合格 | 合格品 | 甲 | 蒋小冬 | 6546 | 6532 | 0.9979 | 11900 | 0.1 | 710 | 轧0.1(0.096-0.101)5.7吨卷轧制米数10200-10300米；7.8吨卷轧制米数13800-13900米不超13900米；7.6吨卷轧制米数13700-13800米，7.3吨卷轧制米数13000-13100米 |  | 20100028 | 轧硬 | 0.4*710-SPCC | 30210015 | 光亮卷 | 0.1-SPCC |  | 30 | MO002480 | MO002480-005-02 | GLJ003 | 光亮卷前处理 模板 | 12310 | 2024-08-09 | 2024-08-09 | 3 | 2024-08-17 06:10:22 | 2024-08-17 06:10:55 | 江苏九天光电科技有限公司 | 284150 | 蒋小冬 |  |  | 0.4 | 3005 | 710 | 1 | JG12240705682 | [6 empty] | 5
最终冷轧 | JG1224080048 | JG1224080048 | 九天750轧机 | 合格 | 合格品 | 甲 | 蒋小冬 | 5600 | 5580 | 0.9964 | 10250 | 0.1 | 710 | 轧0.1（0.097-0.102）5.6吨卷轧制米数1000-10100米；7.7-7.85吨卷轧制米数米数13900-14000米不超14000米 |  | 20100028 | 轧硬 | 0.4*710-SPCC | 30210015 | 光亮卷 | 0.1-SPCC |  | 30 | MO002344 | MO002344-029 | GLJ003 | 光亮卷前处理 模板 | 5600 | 2024-08-05 | 2024-08-05 | 3 | 2024-08-17 06:09:28 | 2024-08-17 06:10:02 | 江苏九天光电科技有限公司 | 280161 | 蒋小冬 |  |  | 0.4 | 2570 | 710 | 1 | JG1224080048 |  |  |  | 否 | 否 |  | 29
最终冷轧 | JG1224080060 | JG1224080060 | 九天750轧机 | 合格 | 合格品 | 甲 | 张帅 | 5600 | 5580 | 0.9964 | 10180 | 0.1 | 710 | 轧0.1（0.097-0.102）5.6吨卷轧制米数1000-10100米；7.7-7.85吨卷轧制米数米数13900-14000米不超14000米 |  | 20100028 | 轧硬 | 0.4*710-SPCC | 30210015 | 光亮卷 | 0.1-SPCC |  | 30 | MO002344 | MO002344-040 | GLJ003 | 光亮卷前处理 模板 | 5605 | 2024-08-05 | 2024-08-05 | 3 | 2024-08-17 02:41:58 | 2024-08-17 02:47:04 | 江苏九天光电科技有限公司 | 280173 | 张帅 |  |  | 0.4 | 2570 | 710 | 1 | JG1224080060 |  |  |  | 否 | 否 |  | 40
最终冷轧 | JG12240800122 | JG1224080012 | 九天750轧机 | 合格 | 合格品 | 甲 | 张帅 | 7580 | 7560 | 0.9974 | 13680 | 0.1 | 710 | 轧0.1(0.096-0.101)5.7吨卷轧制米数10200-10300米；7.8吨卷轧制米数13800-13900米不超13900米；7.6吨卷轧制米数13700-13800米，7.3吨卷轧制米数13000-13100米 |  | 20100028 | 轧硬 | 0.4*710-SPCC | 30210015 | 光亮卷 | 0.1-SPCC |  | 30 | MO002480 | MO002480-016-02 | GLJ003 | 光亮卷前处理 模板 | 13350 | 2024-08-09 | 2024-08-09 | 3 | 2024-08-16 21:23:30 | 2024-08-16 21:24:11 | 江苏九天光电科技有限公司 | 284169 | 张帅 |  |  | 0.4 | 3496 | 710 | 1 | JG12240800122 | [6 empty] | 16
最终冷轧 | JG12240705662 | JG1224070566 | 九天750轧机 | 合格 | 合格品 | 乙 | 赵遂义 | 7500 | 7470 | 0.996 | 13400 | 0.1 | 710 | 轧0.1(0.096-0.101)5.7吨卷轧制米数10200-10300米；7.8吨卷轧制米数13800-13900米不超13900米；7.6吨卷轧制米数13700-13800米，7.3吨卷轧制米数13000-13100米 |  | 20100028 | 轧硬 | 0.4*710-SPCC | 30210015 | 光亮卷 | 0.1-SPCC |  | 30 | MO002480 | MO002480-006-02 | GLJ003 | 光亮卷前处理 模板 | 13255 | 2024-08-09 | 2024-08-09 | 3 | 2024-08-16 19:21:24 | 2024-08-16 19:22:08 | 江苏九天光电科技有限公司 | 284151 | 赵遂义 |  |  | 0.4 | 3455 | 710 | 1 | JG12240705662 | [6 empty] | 6