## sheet1
工序名称 | 新卷号 | 批号 | 机组名称 | 工序状态 | 检验结果 | 班组 | 参与人 | 来料重量 | 出料重量 | 成材率 | 出料长度 | 出料厚度 | 出料宽度 | 工序要求 | 备注 | 来料编码 | 来料名称 | 来料规格 | 产品编码 | 产品名称 | 产品规格 | 膜名称 | 排序 | 主计划号 | 子计划号 | 工序流程编码 | 工序流程名称 | 工单需求 | 计划开始时间 | 计划结束时间 | 工单状态 | 开始时间 | 产出时间 | 组织名称 | 卷号ID | 操作工人 | 报工人 | 检验 | 来料厚度 | 来料长度 | 来料宽度 | 是否分卷 | 原卷号 | 工单要求 | 是否成品 | 不良现象 | 是否入库 | 入库审核 | 生产工时 | 工单行号
最终冷轧 | JG1224070682 | JG1224070682 | 九天700轧机 | 合格 | 合格品 | 甲 | 李新峰 | 5200 | 5200 | 1 | 7160 | 0.15 | 610 | 轧制规格：0.15（5.2吨卷，厚度控制在0.15-0.155，米数控制在7100-7200米不超7200米；6.8吨卷按厚度控制在.147-0.152，米数控制在9500-9600米不超9600米） |  | 20100023 | 轧硬 | 0.4*610-SPCC | 30210011 | 光亮卷 | 0.15-SPCC |  | 30 | MO002753 | MO002753-008 | GLJ003 | 光亮卷前处理 模板 | 5200 | 2024-08-16 | 2024-08-16 | 3 | 2024-08-21 19:57:41 | 2024-08-21 19:58:16 | 江苏九天光电科技有限公司 | 294377 | 李新峰 |  |  | 0.4 | 2770 | 610 | 1 | JG1224070682 |  |  |  | 否 | 否 |  | 8
最终冷轧 | JG1224070594 | JG1224070594 | 九天700轧机 | 合格 | 合格品 | 甲 | 杨永华 | 5200 | 5200 | 1 | 7100 | 0.15 | 610 | 轧制规格：0.15（5.2吨卷，厚度控制在0.15-0.155，米数控制在7100-7200米不超7200米；6.8吨卷按厚度控制在.147-0.152，米数控制在9500-9600米不超9600米） |  | 20100023 | 轧硬 | 0.4*610-SPCC | 30210011 | 光亮卷 | 0.15-SPCC |  | 30 | MO002753 | MO002753-004 | GLJ003 | 光亮卷前处理 模板 | 5200 | 2024-08-16 | 2024-08-16 | 3 | 2024-08-21 18:55:29 | 2024-08-21 18:56:06 | 江苏九天光电科技有限公司 | 294373 | 杨永华 |  |  | 0.4 | 2770 | 610 | 1 | JG1224070594 |  |  |  | 否 | 否 |  | 4
最终冷轧 | JG1224070623 | JG1224070623 | 九天700轧机 | 合格 | 合格品 | 甲 | 李新峰 | 6810 | 6810 | 1 | 9550 | 0.15 | 610 | 轧制规格：0.15（5.2吨卷，厚度控制在0.15-0.155，米数控制在7100-7200米不超7200米；6.8吨卷按厚度控制在.147-0.152，米数控制在9500-9600米不超9600米） |  | 20100023 | 轧硬 | 0.4*610-SPCC | 30210011 | 光亮卷 | 0.15-SPCC |  | 30 | MO002753 | MO002753-015 | GLJ003 | 光亮卷前处理 模板 | 6815 | 2024-08-16 | 2024-08-16 | 3 | 2024-08-21 17:17:04 | 2024-08-21 17:17:29 | 江苏九天光电科技有限公司 | 294386 | 李新峰 |  |  | 0.4 | 3620 | 610 | 1 | JG1224070623 |  |  |  | 否 | 否 |  | 15
最终冷轧 | JG1224070683 | JG1224070683 | 九天700轧机 | 合格 | 合格品 | 甲 | 杨永华 | 6800 | 6800 | 1 | 9540 | 0.15 | 610 | 轧制规格：0.15（5.2吨卷，厚度控制在0.15-0.155，米数控制在7100-7200米不超7200米；6.8吨卷按厚度控制在.147-0.152，米数控制在9500-9600米不超9600米） |  | 20100023 | 轧硬 | 0.4*610-SPCC | 30210011 | 光亮卷 | 0.15-SPCC |  | 30 | MO002753 | MO002753-019 | GLJ003 | 光亮卷前处理 模板 | 6800 | 2024-08-16 | 2024-08-16 | 3 | 2024-08-21 15:46:18 | 2024-08-21 15:48:07 | 江苏九天光电科技有限公司 | 294390 | 杨永华 |  |  | 0.4 | 3620 | 610 | 1 | JG1224070683 |  |  |  | 否 | 否 |  | 19
最终冷轧 | JG1224070595 | JG1224070595 | 九天700轧机 | 合格 | 合格品 | 甲 | 李新峰 | 6780 | 6780 | 1 | 9600 | 0.15 | 610 | 轧制规格：0.15（5.2吨卷，厚度控制在0.15-0.155，米数控制在7100-7200米不超7200米；6.8吨卷按厚度控制在.147-0.152，米数控制在9500-9600米不超9600米） |  | 20100023 | 轧硬 | 0.4*610-SPCC | 30210011 | 光亮卷 | 0.15-SPCC |  | 30 | MO002753 | MO002753-013 | GLJ003 | 光亮卷前处理 模板 | 6785 | 2024-08-16 | 2024-08-16 | 3 | 2024-08-21 14:07:58 | 2024-08-21 14:08:23 | 江苏九天光电科技有限公司 | 294384 | 李新峰 |  |  | 0.4 | 3600 | 610 | 1 | JG1224070595 |  |  |  | 否 | 否 |  | 13
最终冷轧 | JG1224070652 | JG1224070652 | 九天700轧机 | 合格 | 合格品 | 甲 | 杨永华 | 6850 | 6850 | 1 | 9460 | 0.15 | 610 | 轧制规格：0.15（5.2吨卷，厚度控制在0.15-0.155，米数控制在7100-7200米不超7200米；6.8吨卷按厚度控制在.147-0.152，米数控制在9500-9600米不超9600米） |  | 20100023 | 轧硬 | 0.4*610-SPCC | 30210011 | 光亮卷 | 0.15-SPCC |  | 30 | MO002753 | MO002753-018 | GLJ003 | 光亮卷前处理 模板 | 6850 | 2024-08-16 | 2024-08-16 | 3 | 2024-08-21 12:35:29 | 2024-08-21 12:36:03 | 江苏九天光电科技有限公司 | 294389 | 杨永华 |  |  | 0.4 | 3650 | 610 | 1 | JG1224070652 |  |  |  | 否 | 否 |  | 18