## sheet1
工序名称 | 新卷号 | 批号 | 机组名称 | 工序状态 | 检验结果 | 班组 | 参与人 | 来料重量 | 出料重量 | 成材率 | 出料长度 | 出料厚度 | 出料宽度 | 工序要求 | 备注 | 来料编码 | 来料名称 | 来料规格 | 产品编码 | 产品名称 | 产品规格 | 膜名称 | 排序 | 主计划号 | 子计划号 | 工序流程编码 | 工序流程名称 | 工单需求 | 计划开始时间 | 计划结束时间 | 工单状态 | 开始时间 | 产出时间 | 组织名称 | 卷号ID | 操作工人 | 报工人 | 检验 | 来料厚度 | 来料长度 | 来料宽度 | 是否分卷 | 原卷号 | 工单要求 | 是否成品 | 不良现象 | 是否入库 | 入库审核 | 生产工时 | 工单行号
最终冷轧 | JG1224070657 | JG1224070657 | 九天700轧机 | 合格 | 合格品 | 乙 | 蒋涛 | 5220 | 5220 | 1 | 7240 | 0.15 | 610 | 轧制规格：0.15（5.2吨卷，厚度控制在0.15-0.155，米数控制在7100-7200米不超7200米；6.8吨卷按厚度控制在.147-0.152，米数控制在9500-9600米不超9600米） |  | 20100023 | 轧硬 | 0.4*610-SPCC | 30210011 | 光亮卷 | 0.15-SPCC |  | 30 | MO002753 | MO002753-005 | GLJ003 | 光亮卷前处理 模板 | 5220 | 2024-08-16 | 2024-08-16 | 3 | 2024-08-22 06:57:51 | 2024-08-22 06:58:12 | 江苏九天光电科技有限公司 | 294374 | 蒋涛 |  |  | 0.4 | 2770 | 610 | 1 | JG1224070657 |  |  |  | 否 | 否 |  | 5
最终冷轧 | JG1224070649 | JG1224070649 | 九天700轧机 | 合格 | 合格品 | 乙 | 周朋 | 5210 | 5210 | 1 | 7280 | 0.15 | 610 | 轧制规格：0.15（5.2吨卷，厚度控制在0.15-0.155，米数控制在7100-7200米不超7200米；6.8吨卷按厚度控制在.147-0.152，米数控制在9500-9600米不超9600米） |  | 20100023 | 轧硬 | 0.4*610-SPCC | 30210011 | 光亮卷 | 0.15-SPCC |  | 30 | MO002753 | MO002753-011 | GLJ003 | 光亮卷前处理 模板 | 5215 | 2024-08-16 | 2024-08-16 | 3 | 2024-08-22 06:09:49 | 2024-08-22 06:10:03 | 江苏九天光电科技有限公司 | 294382 | 周朋 |  |  | 0.4 | 2770 | 610 | 1 | JG1224070649 |  |  |  | 否 | 否 |  | 11
最终冷轧 | JG1224070580 | JG1224070580 | 九天700轧机 | 合格 | 合格品 | 乙 | 周朋 | 5200 | 5200 | 1 | 7270 | 0.15 | 610 | 轧0.15（0.148-0.153）5.1-5.2吨卷轧制米数7100-7200米不超7200米；6.7-6.8吨卷轧制米数9500-9600米不超9600米；7.3吨卷轧制米数9900-10000米，不超10000米 |  | 20100023 | 轧硬 | 0.4*610-SPCC | 30210011 | 光亮卷 | 0.15-SPCC |  | 30 | MO002678 | MO002678-010 | GLJ003 | 光亮卷前处理 模板 | 5200 | 2024-08-14 | 2024-08-14 | 3 | 2024-08-22 06:09:17 | 2024-08-22 06:09:34 | 江苏九天光电科技有限公司 | 291239 | 周朋 |  |  | 0.4 | 2780 | 610 | 1 | JG1224070580 |  |  |  | 否 | 否 |  | 10
最终冷轧 | JG1224070571 | JG1224070571 | 九天700轧机 | 合格 | 合格品 | 乙 | 周朋 | 5214 | 5214 | 1 | 7270 | 0.15 | 610 | 轧0.15（0.148-0.153）5.1-5.2吨卷轧制米数7100-7200米不超7200米；6.7-6.8吨卷轧制米数9500-9600米不超9600米；7.3吨卷轧制米数9900-10000米，不超10000米 |  | 20100023 | 轧硬 | 0.4*610-SPCC | 30210011 | 光亮卷 | 0.15-SPCC |  | 30 | MO002678 | MO002678-007 | GLJ003 | 光亮卷前处理 模板 | 5215 | 2024-08-14 | 2024-08-14 | 3 | 2024-08-22 06:08:44 | 2024-08-22 06:09:04 | 江苏九天光电科技有限公司 | 291236 | 周朋 |  |  | 0.4 | 2770 | 610 | 1 | JG1224070571 |  |  |  | 否 | 否 |  | 7
最终冷轧 | JG1224070681 | JG1224070681 | 九天700轧机 | 合格 | 合格品 | 乙 | 周朋 | 5210 | 5210 | 1 | 7280 | 0.15 | 610 | 轧制规格：0.15（5.2吨卷，厚度控制在0.15-0.155，米数控制在7100-7200米不超7200米；6.8吨卷按厚度控制在.147-0.152，米数控制在9500-9600米不超9600米） |  | 20100023 | 轧硬 | 0.4*610-SPCC | 30210011 | 光亮卷 | 0.15-SPCC |  | 30 | MO002753 | MO002753-007 | GLJ003 | 光亮卷前处理 模板 | 5210 | 2024-08-16 | 2024-08-16 | 3 | 2024-08-22 06:07:07 | 2024-08-22 06:08:24 | 江苏九天光电科技有限公司 | 294376 | 周朋 |  |  | 0.4 | 2770 | 610 | 1 | JG1224070681 |  |  |  | 否 | 否 |  | 7
最终冷轧 | JG1224070572 | JG1224070572 | 九天700轧机 | 合格 | 合格品 | 乙 | 周朋 | 5200 | 5200 | 1 | 7350 | 0.15 | 610 | 轧0.15（0.148-0.153）5.1-5.2吨卷轧制米数7100-7200米不超7200米；6.7-6.8吨卷轧制米数9500-9600米不超9600米；7.3吨卷轧制米数9900-10000米，不超10000米 |  | 20100023 | 轧硬 | 0.4*610-SPCC | 30210011 | 光亮卷 | 0.15-SPCC |  | 30 | MO002678 | MO002678-008 | GLJ003 | 光亮卷前处理 模板 | 5200 | 2024-08-14 | 2024-08-14 | 3 | 2024-08-22 06:06:25 | 2024-08-22 06:06:48 | 江苏九天光电科技有限公司 | 291237 | 周朋 |  |  | 0.4 | 2770 | 610 | 1 | JG1224070572 |  |  |  | 否 | 否 |  | 8
最终冷轧 | JG1224070593 | JG1224070593 | 九天700轧机 | 合格 | 合格品 | 乙 | 蒋涛 | 5214 | 5214 | 1 | 7250 | 0.15 | 610 | 轧制规格：0.15（5.2吨卷，厚度控制在0.15-0.155，米数控制在7100-7200米不超7200米；6.8吨卷按厚度控制在.147-0.152，米数控制在9500-9600米不超9600米） |  | 20100023 | 轧硬 | 0.4*610-SPCC | 30210011 | 光亮卷 | 0.15-SPCC |  | 30 | MO002753 | MO002753-003 | GLJ003 | 光亮卷前处理 模板 | 5215 | 2024-08-16 | 2024-08-16 | 3 | 2024-08-22 06:05:55 | 2024-08-22 06:06:10 | 江苏九天光电科技有限公司 | 294372 | 蒋涛 |  |  | 0.4 | 2770 | 610 | 1 | JG1224070593 |  |  |  | 否 | 否 |  | 3
最终冷轧 | JG1224070633 | JG1224070633 | 九天700轧机 | 合格 | 合格品 | 乙 | 蒋涛 | 5220 | 5220 | 1 | 7250 | 0.15 | 610 | 轧制规格：0.15（5.2吨卷，厚度控制在0.15-0.155，米数控制在7100-7200米不超7200米；6.8吨卷按厚度控制在.147-0.152，米数控制在9500-9600米不超9600米） |  | 20100023 | 轧硬 | 0.4*610-SPCC | 30210011 | 光亮卷 | 0.15-SPCC |  | 30 | MO002753 | MO002753-001 | GLJ003 | 光亮卷前处理 模板 | 5220 | 2024-08-16 | 2024-08-16 | 3 | 2024-08-22 06:05:23 | 2024-08-22 06:05:41 | 江苏九天光电科技有限公司 | 294370 | 蒋涛 |  |  | 0.4 | 2770 | 610 | 1 | JG1224070633 |  |  |  | 否 | 否 |  | 1
最终冷轧 | JG91240700201 | JG9124070020 | 九天700轧机 | 合格 | 合格品 | 乙 | 蒋涛 | 4920 | 4920 | 1 | 7140 | 0.15 | 610 | 轧0.15（0.147-0.153）4.95-5.15吨轧制米数7100-7200米不超7200米不低于7050米 |  | 20100023 | 轧硬 | 0.4*610-SPCC | 30210011 | 光亮卷 | 0.15-SPCC |  | 30 | MO002677 | MO002677-005-01 | GLJ003 | 光亮卷前处理 模板 | 9850 | 2024-08-14 | 2024-08-14 | 3 | 2024-08-22 06:04:47 | 2024-08-22 06:05:04 | 江苏九天光电科技有限公司 | 291229 | 蒋涛 |  |  | 0.4 | 2623 | 610 | 1 | JG91240700201 | [6 empty] | 5