## sheet1
工序名称 | 新卷号 | 批号 | 机组名称 | 工序状态 | 检验结果 | 班组 | 参与人 | 来料重量 | 出料重量 | 成材率 | 出料长度 | 出料厚度 | 出料宽度 | 工序要求 | 备注 | 来料编码 | 来料名称 | 来料规格 | 产品编码 | 产品名称 | 产品规格 | 膜名称 | 排序 | 主计划号 | 子计划号 | 工序流程编码 | 工序流程名称 | 工单需求 | 计划开始时间 | 计划结束时间 | 工单状态 | 开始时间 | 产出时间 | 组织名称 | 卷号ID | 操作工人 | 报工人 | 检验 | 来料厚度 | 来料长度 | 来料宽度 | 是否分卷 | 原卷号 | 工单要求 | 是否成品 | 不良现象 | 是否入库 | 入库审核 | 生产工时 | 工单行号
最终冷轧 | JG1224080143 | JG1224080143 | 东方850轧机 | 合格 | 合格品 | 乙 | 杨海鹏 | 13900 | 13760 | 0.9899 | 23555 | 0.1 | 760 | 850轧机普光辊(Ra0.4-0.6μm)轧制0.1mm(0.4-0.25-0.15-0.115-0.1)厚度控制在0.097-0.102，米数控制在23100-23200米不低于23100米 |  | 20100142 | 轧硬 | 0.4*760-SPCC | 30210015 | 光亮卷 | 0.1-SPCC |  | 30 | MO002579 | MO002579-001 | GLJ002 | 东方光亮卷前处理（0.4轧0.1mm) | 13925 | 2024-08-12 | 2024-08-12 | 3 | 2024-08-22 03:03:30 | 2024-08-22 06:15:02 | 江苏东方九天新能源材料有限公司 | 287993 | 肖勋民 |  |  | 0.4 | 5900 | 760 | 1 | JG1224080143 |  |  |  | 否 | 否 |  | 1
最终冷轧 | JG1224080207 | JG1224080207 | 东方850轧机 | 合格 | 合格品 | 乙 | 肖勋民 | 14280 | 14230 | 0.9965 | 24646 | 0.1 | 760 | 850轧机普光辊(Ra0.4-0.6μm)轧制0.1mm(0.4-0.25-0.15-0.115-0.1) 厚度控制在0.095-0.1之间，米数控制在24600-24700米不低于24600米 |  | 20100142 | 轧硬 | 0.4*760-SPCC | 30210015 | 光亮卷 | 0.1-SPCC |  | 30 | MO002576 | MO002576-008 | GLJ002 | 东方光亮卷前处理（0.4轧0.1mm) | 14300 | 2024-08-12 | 2024-08-12 | 3 | 2024-08-22 02:51:41 | 2024-08-22 02:54:00 | 江苏东方九天新能源材料有限公司 | 287976 | 肖勋民 |  |  | 0.4 | 6100 | 760 | 1 | JG1224080207 |  |  |  | 否 | 否 |  | 8
最终冷轧 | JG1224080140 | JG1224080140 | 东方850轧机 | 合格 | 合格品 | 甲 | 杨海鹏 | 13930 | 13710 | 0.9842 | 23808 | 0.1 | 760 | 850轧机普光辊(Ra0.4-0.6μm)轧制0.1mm(0.4-0.25-0.15-0.115-0.1)厚度控制在0.097-0.102，米数控制在23100-23200米不低于23100米 |  | 20100142 | 轧硬 | 0.4*760-SPCC | 30210015 | 光亮卷 | 0.1-SPCC |  | 30 | MO002579 | MO002579-004 | GLJ002 | 东方光亮卷前处理（0.4轧0.1mm) | 13940 | 2024-08-12 | 2024-08-12 | 3 | 2024-08-21 21:01:28 | 2024-08-22 00:04:52 | 江苏东方九天新能源材料有限公司 | 287996 | 吴宏林 |  |  | 0.4 | 5970 | 760 | 1 | JG1224080140 |  |  |  | 否 | 否 |  | 4
最终冷轧 | DL0024070056 | DL0024070056 | 东方850轧机 | 合格 | 合格品 | 甲 | 吴宏林 | 14730 | 14370 | 0.9756 | 9810 | 0.254 | 730 | 海金杜门（实验料）：850轧机中间道次普光辊（Ra0.4-0.5μm)轧制，最后一道建议用Ra0.8-1.0μm细毛化辊轧至0.254mm(0.6-0.45-0.35-0.29-0.25)厚度公差：0.253-0.258mm（注意公差范围）、板面粗糙度控制Ra0.4-0.6μm、转脱脂 |  | 20100099 | 轧硬 | 0.6*730-SPCC | 20600002 | 镍钝化卷半成品 | 0.254-SPCC |  | 20 | MO002197 | MO002197-001 | HJDM002 | 东方镍钝化半成品前处理0.254（海金杜门：厚度公差：0.250-0.255mm、硬度：90-100HV,粗糙度：Ra0.5-0.7μm） | 14750 | 2024-07-29 | 2024-08-08 | 3 | 2024-08-21 17:30:39 | 2024-08-21 19:36:21 | 江苏东方九天新能源材料有限公司 | 268052 | 吴宏林 |  |  | 0.6 | 4320 | 730 | 1 | DL0024070056 | 1150镍线实验料（0.254*730）厚度公差: 0.250-0.255mm，硬度:90-100HV.粗糙度: Ra0.5-0.7um;脱脂平均分包 |  |  | 否 | 否 |  | 1
最终冷轧 | JG1224080148 | JG1224080148 | 东方850轧机 | 合格 | 合格品 | 甲 | 蔡迎虎 | 14135 | 13340 | 0.9438 | 23080 | 0.1 | 760 | 850轧机普光辊(Ra0.4-0.6μm)轧制0.1mm(0.4-0.25-0.15-0.115-0.1)，厚度控制在0.097-0.102，米数控制在23500-23600米不低于23500米 |  | 20100142 | 轧硬 | 0.4*760-SPCC | 30210015 | 光亮卷 | 0.1-SPCC |  | 30 | MO002577 | MO002577-004 | GLJ002 | 东方光亮卷前处理（0.4轧0.1mm) | 14150 | 2024-08-12 | 2024-08-12 | 3 | 2024-08-21 16:55:17 | 2024-08-21 16:55:53 | 江苏东方九天新能源材料有限公司 | 287984 | 吴宏林 |  |  | 0.4 | 6000 | 760 | 1 | JG1224080148 |  |  |  | 否 | 否 |  | 4
最终冷轧 | JG1224080209 | JG1224080209 | 东方850轧机 | 合格 | 合格品 | 甲 | 吴宏林 | 13870 | 13820 | 0.9964 | 23807 | 0.1 | 760 | 850轧机普光辊(Ra0.4-0.6μm)轧制0.1mm(0.4-0.25-0.15-0.115-0.1)厚度控制在0.097-0.102，米数控制在23100-23200米不低于23100米 |  | 20100142 | 轧硬 | 0.4*760-SPCC | 30210015 | 光亮卷 | 0.1-SPCC |  | 30 | MO002579 | MO002579-007 | GLJ002 | 东方光亮卷前处理（0.4轧0.1mm) | 13890 | 2024-08-12 | 2024-08-12 | 3 | 2024-08-21 08:24:50 | 2024-08-21 11:09:04 | 江苏东方九天新能源材料有限公司 | 287999 | 吴宏林 |  |  | 0.4 | 5940 | 760 | 1 | JG1224080209 |  |  |  | 否 | 否 |  | 7
最终冷轧 | JG1224080202 | JG1224080202 | 东方850轧机 | 合格 | 合格品 | 甲 | 杨海鹏 | 14200 | 14050 | 0.9894 | 23910 | 0.1 | 760 | 850轧机普光辊(Ra0.4-0.6μm)轧制0.1mm(0.4-0.25-0.15-0.115-0.1) 厚度控制在0.095-0.1之间，米数控制在24600-24700米不低于24600米 |  | 20100142 | 轧硬 | 0.4*760-SPCC | 30210015 | 光亮卷 | 0.1-SPCC |  | 30 | MO002576 | MO002576-010 | GLJ002 | 东方光亮卷前处理（0.4轧0.1mm) | 14210 | 2024-08-12 | 2024-08-12 | 3 | 2024-08-21 07:52:39 | 2024-08-21 07:53:45 | 江苏东方九天新能源材料有限公司 | 287978 | 蔡迎虎 |  |  | 0.4 | 6010 | 760 | 1 | JG1224080202 |  |  |  | 否 | 否 |  | 10
最终冷轧 | JG1224080149 | JG1224080149 | 东方850轧机 | 合格 | 合格品 | 甲 | 杨海鹏 | 14110 | 14050 | 0.9957 | 23890 | 0.1 | 760 | 850轧机普光辊(Ra0.4-0.6μm)轧制0.1mm(0.4-0.25-0.15-0.115-0.1)，厚度控制在0.097-0.102，米数控制在23500-23600米不低于23500米 |  | 20100142 | 轧硬 | 0.4*760-SPCC | 30210015 | 光亮卷 | 0.1-SPCC |  | 30 | MO002577 | MO002577-005 | GLJ002 | 东方光亮卷前处理（0.4轧0.1mm) | 14130 | 2024-08-12 | 2024-08-12 | 3 | 2024-08-20 23:53:43 | 2024-08-21 00:03:32 | 江苏东方九天新能源材料有限公司 | 287985 | 蔡迎虎 |  |  | 0.4 | 6030 | 760 | 1 | JG1224080149 |  |  |  | 否 | 否 |  | 5
最终冷轧 | JG1224080151 | JG1224080151 | 东方850轧机 | 合格 | 合格品 | 甲 | 蔡迎虎 | 14100 | 14050 | 0.9965 | 23970 | 0.1 | 760 | 850轧机普光辊(Ra0.4-0.6μm)轧制0.1mm(0.4-0.25-0.15-0.115-0.1)，厚度控制在0.097-0.102，米数控制在23500-23600米不低于23500米 |  | 20100142 | 轧硬 | 0.4*760-SPCC | 30210015 | 光亮卷 | 0.1-SPCC |  | 30 | MO002577 | MO002577-007 | GLJ002 | 东方光亮卷前处理（0.4轧0.1mm) | 14140 | 2024-08-12 | 2024-08-12 | 3 | 2024-08-20 17:25:55 | 2024-08-20 20:19:32 | 江苏东方九天新能源材料有限公司 | 287987 | 蔡迎虎 |  |  | 0.4 | 6050 | 760 | 1 | JG1224080151 |  |  |  | 否 | 否 |  | 7
最终冷轧 | JG1224080204 | JG1224080204 | 东方850轧机 | 合格 | 合格品 | 甲 | 蔡迎虎 | 14080 | 13380 | 0.9503 | 22860 | 0.1 | 760 | 850轧机普光辊(Ra0.4-0.6μm)轧制0.1mm(0.4-0.25-0.15-0.115-0.1)厚度控制在0.097-0.102，米数控制在23100-23200米不低于23100米 |  | 20100142 | 轧硬 | 0.4*760-SPCC | 30210015 | 光亮卷 | 0.1-SPCC |  | 30 | MO002579 | MO002579-005 | GLJ002 | 东方光亮卷前处理（0.4轧0.1mm) | 14090 | 2024-08-12 | 2024-08-12 | 3 | 2024-08-20 12:59:38 | 2024-08-20 17:18:32 | 江苏东方九天新能源材料有限公司 | 287997 | 蔡迎虎 |  |  | 0.4 | 6040 | 760 | 1 | JG1224080204 |  |  |  | 否 | 否 |  | 5
最终冷轧 | JG1224080203 | JG1224080203 | 东方850轧机 | 合格 | 合格品 | 甲 | 吴宏林 | 14080 | 14030 | 0.9964 | 23758 | 0.1 | 760 | 850轧机普光辊(Ra0.4-0.6μm)轧制0.1mm(0.4-0.25-0.15-0.115-0.1)厚度控制在0.097-0.102，米数控制在23100-23200米不低于23100米 |  | 20100142 | 轧硬 | 0.4*760-SPCC | 30210015 | 光亮卷 | 0.1-SPCC |  | 30 | MO002579 | MO002579-006 | GLJ002 | 东方光亮卷前处理（0.4轧0.1mm) | 14095 | 2024-08-12 | 2024-08-12 | 3 | 2024-08-20 10:01:31 | 2024-08-20 12:43:06 | 江苏东方九天新能源材料有限公司 | 287998 | 吴宏林 |  |  | 0.4 | 6040 | 760 | 1 | JG1224080203 |  |  |  | 否 | 否 |  | 6
最终冷轧 | JG1224080136 | JG1224080136 | 东方850轧机 | 合格 | 合格品 | 乙 | 肖勋民 | 14230 | 14200 | 0.9979 | 24890 | 0.1 | 760 | 850轧机普光辊(Ra0.4-0.6μm)轧制0.1mm(0.4-0.25-0.15-0.115-0.1) 厚度控制在0.095-0.1之间，米数控制在24600-24700米不低于24600米 |  | 20100142 | 轧硬 | 0.4*760-SPCC | 30210015 | 光亮卷 | 0.1-SPCC |  | 30 | MO002576 | MO002576-004 | GLJ002 | 东方光亮卷前处理（0.4轧0.1mm) | 14250 | 2024-08-12 | 2024-08-12 | 3 | 2024-08-20 08:25:26 | 2024-08-20 09:13:24 | 江苏东方九天新能源材料有限公司 | 287972 | 肖勋民 |  |  | 0.4 | 6050 | 760 | 1 | JG1224080136 |  |  |  | 否 | 否 |  | 4
最终冷轧 | JG1224080142 | JG1224080142 | 东方850轧机 | 合格 | 合格品 | 乙 | 杨海鹏 | 14210 | 14110 | 0.993 | 24187 | 0.1 | 760 | 850轧机普光辊(Ra0.4-0.6μm)轧制0.1mm(0.4-0.25-0.15-0.115-0.1) 厚度控制在0.095-0.1之间，米数控制在24600-24700米不低于24600米 |  | 20100142 | 轧硬 | 0.4*760-SPCC | 30210015 | 光亮卷 | 0.1-SPCC |  | 30 | MO002576 | MO002576-012 | GLJ002 | 东方光亮卷前处理（0.4轧0.1mm) | 14240 | 2024-08-12 | 2024-08-12 | 3 | 2024-08-20 04:08:37 | 2024-08-20 04:27:44 | 江苏东方九天新能源材料有限公司 | 287980 | 肖勋民 |  |  | 0.4 | 6050 | 760 | 1 | JG1224080142 |  |  |  | 否 | 否 |  | 12
最终冷轧 | JG1224080150 | JG1224080150 | 东方850轧机 | 合格 | 合格品 | 乙 | 肖勋民 | 14120 | 14080 | 0.9972 | 24245 | 0.1 | 760 | 850轧机普光辊(Ra0.4-0.6μm)轧制0.1mm(0.4-0.25-0.15-0.115-0.1)，厚度控制在0.097-0.102，米数控制在23500-23600米不低于23500米 |  | 20100142 | 轧硬 | 0.4*760-SPCC | 30210015 | 光亮卷 | 0.1-SPCC |  | 30 | MO002577 | MO002577-006 | GLJ002 | 东方光亮卷前处理（0.4轧0.1mm) | 14140 | 2024-08-12 | 2024-08-12 | 3 | 2024-08-19 23:30:56 | 2024-08-19 23:48:12 | 江苏东方九天新能源材料有限公司 | 287986 | 肖勋民 |  |  | 0.4 | 6040 | 760 | 1 | JG1224080150 |  |  |  | 否 | 否 |  | 6
最终冷轧 | JG1224080014 | JG1224080014 | 东方850轧机 | 合格 | 合格品 | 甲 | 蔡迎虎 | 12985 | 12600 | 0.9704 | 23400 | 0.1 | 710 | 850轧机普光辊(Ra0.4-0.6μm)轧制0.1mm(0.4-0.25-0.15-0.115-0.1) |  | 20100028 | 轧硬 | 0.4*710-SPCC | 30210015 | 光亮卷 | 0.1-SPCC |  | 30 | MO002389 | MO002389-003 | GLJ002 | 东方光亮卷前处理（0.4轧0.1mm) | 12990 | 2024-08-06 | 2024-08-21 | 3 | 2024-08-19 17:05:26 | 2024-08-19 17:06:09 | 江苏东方九天新能源材料有限公司 | 281458 | 蔡迎虎 |  |  | 0.4 | 5880 | 710 | 1 | JG1224080014 | 轧0.1，米数控制在23700-23800米，脱脂分一包10500米。 |  |  | 否 | 否 |  | 3
最终冷轧 | JG1224080008 | JG1224080008 | 东方850轧机 | 合格 | 合格品 | 甲 | 吴宏林 | 13475 | 13445 | 0.9978 | 24822 | 0.1 | 710 | 850轧机普光辊(Ra0.4-0.6μm)轧制0.1mm(0.4-0.25-0.15-0.115-0.1) |  | 20100028 | 轧硬 | 0.4*710-SPCC | 30210015 | 光亮卷 | 0.1-SPCC |  | 30 | MO002264 | MO002264-004 | GLJ002 | 东方光亮卷前处理（0.4轧0.1mm) | 13490 | 2024-08-02 | 2024-08-16 | 3 | 2024-08-19 11:06:49 | 2024-08-19 13:32:16 | 江苏东方九天新能源材料有限公司 | 275356 | 吴宏林 |  |  | 0.4 | 6100 | 710 | 1 | JG1224080008 | 轧0.1，米数控制在24600-24700米；脱脂平均分包 |  |  | 否 | 否 |  | 4
最终冷轧 | JG1224080210 | JG1224080210 | 东方850轧机 | 合格 | 合格品 | 甲 | 蔡迎虎 | 13855 | 13820 | 0.9975 | 23980 | 0.1 | 760 | 850轧机普光辊(Ra0.4-0.6μm)轧制0.1mm(0.4-0.25-0.15-0.115-0.1)厚度控制在0.097-0.102，米数控制在23100-23200米不低于23100米 |  | 20100142 | 轧硬 | 0.4*760-SPCC | 30210015 | 光亮卷 | 0.1-SPCC |  | 30 | MO002579 | MO002579-008 | GLJ002 | 东方光亮卷前处理（0.4轧0.1mm) | 13885 | 2024-08-12 | 2024-08-12 | 3 | 2024-08-19 08:25:50 | 2024-08-19 10:54:10 | 江苏东方九天新能源材料有限公司 | 288000 | 蔡迎虎 |  |  | 0.4 | 5870 | 760 | 1 | JG1224080210 |  |  |  | 否 | 否 |  | 8