## sheet1
工序名称 | 新卷号 | 批号 | 机组名称 | 工序状态 | 检验结果 | 班组 | 参与人 | 来料重量 | 出料重量 | 成材率 | 出料长度 | 出料厚度 | 出料宽度 | 工序要求 | 备注 | 来料编码 | 来料名称 | 来料规格 | 产品编码 | 产品名称 | 产品规格 | 膜名称 | 排序 | 主计划号 | 子计划号 | 工序流程编码 | 工序流程名称 | 工单需求 | 计划开始时间 | 计划结束时间 | 工单状态 | 开始时间 | 产出时间 | 组织名称 | 卷号ID | 操作工人 | 报工人 | 检验 | 来料厚度 | 来料长度 | 来料宽度 | 是否分卷 | 原卷号 | 工单要求 | 是否成品 | 不良现象 | 是否入库 | 入库审核 | 生产工时 | 工单行号
最终冷轧 | JG1224070657 | JG1224070657 | 九天700轧机 | 合格 | 合格品 | 乙 | 蒋涛 | 5220 | 5220 | 1 | 7240 | 0.15 | 610 | 轧制规格：0.15（5.2吨卷，厚度控制在0.15-0.155，米数控制在7100-7200米不超7200米；6.8吨卷按厚度控制在.147-0.152，米数控制在9500-9600米不超9600米） |  | 20100023 | 轧硬 | 0.4*610-SPCC | 30210011 | 光亮卷 | 0.15-SPCC |  | 30 | MO002753 | MO002753-005 | GLJ003 | 光亮卷前处理 模板 | 5220 | 2024-08-16 | 2024-08-16 | 3 | 2024-08-22 06:57:51 | 2024-08-22 06:58:12 | 江苏九天光电科技有限公司 | 294374 | 蒋涛 |  |  | 0.4 | 2770 | 610 | 1 | JG1224070657 |  |  |  | 否 | 否 |  | 5
最终冷轧 | JG1224070649 | JG1224070649 | 九天700轧机 | 合格 | 合格品 | 乙 | 周朋 | 5210 | 5210 | 1 | 7280 | 0.15 | 610 | 轧制规格：0.15（5.2吨卷，厚度控制在0.15-0.155，米数控制在7100-7200米不超7200米；6.8吨卷按厚度控制在.147-0.152，米数控制在9500-9600米不超9600米） |  | 20100023 | 轧硬 | 0.4*610-SPCC | 30210011 | 光亮卷 | 0.15-SPCC |  | 30 | MO002753 | MO002753-011 | GLJ003 | 光亮卷前处理 模板 | 5215 | 2024-08-16 | 2024-08-16 | 3 | 2024-08-22 06:09:49 | 2024-08-22 06:10:03 | 江苏九天光电科技有限公司 | 294382 | 周朋 |  |  | 0.4 | 2770 | 610 | 1 | JG1224070649 |  |  |  | 否 | 否 |  | 11
最终冷轧 | JG1224070580 | JG1224070580 | 九天700轧机 | 合格 | 合格品 | 乙 | 周朋 | 5200 | 5200 | 1 | 7270 | 0.15 | 610 | 轧0.15（0.148-0.153）5.1-5.2吨卷轧制米数7100-7200米不超7200米；6.7-6.8吨卷轧制米数9500-9600米不超9600米；7.3吨卷轧制米数9900-10000米，不超10000米 |  | 20100023 | 轧硬 | 0.4*610-SPCC | 30210011 | 光亮卷 | 0.15-SPCC |  | 30 | MO002678 | MO002678-010 | GLJ003 | 光亮卷前处理 模板 | 5200 | 2024-08-14 | 2024-08-14 | 3 | 2024-08-22 06:09:17 | 2024-08-22 06:09:34 | 江苏九天光电科技有限公司 | 291239 | 周朋 |  |  | 0.4 | 2780 | 610 | 1 | JG1224070580 |  |  |  | 否 | 否 |  | 10
最终冷轧 | JG1224070571 | JG1224070571 | 九天700轧机 | 合格 | 合格品 | 乙 | 周朋 | 5214 | 5214 | 1 | 7270 | 0.15 | 610 | 轧0.15（0.148-0.153）5.1-5.2吨卷轧制米数7100-7200米不超7200米；6.7-6.8吨卷轧制米数9500-9600米不超9600米；7.3吨卷轧制米数9900-10000米，不超10000米 |  | 20100023 | 轧硬 | 0.4*610-SPCC | 30210011 | 光亮卷 | 0.15-SPCC |  | 30 | MO002678 | MO002678-007 | GLJ003 | 光亮卷前处理 模板 | 5215 | 2024-08-14 | 2024-08-14 | 3 | 2024-08-22 06:08:44 | 2024-08-22 06:09:04 | 江苏九天光电科技有限公司 | 291236 | 周朋 |  |  | 0.4 | 2770 | 610 | 1 | JG1224070571 |  |  |  | 否 | 否 |  | 7
最终冷轧 | JG1224070681 | JG1224070681 | 九天700轧机 | 合格 | 合格品 | 乙 | 周朋 | 5210 | 5210 | 1 | 7280 | 0.15 | 610 | 轧制规格：0.15（5.2吨卷，厚度控制在0.15-0.155，米数控制在7100-7200米不超7200米；6.8吨卷按厚度控制在.147-0.152，米数控制在9500-9600米不超9600米） |  | 20100023 | 轧硬 | 0.4*610-SPCC | 30210011 | 光亮卷 | 0.15-SPCC |  | 30 | MO002753 | MO002753-007 | GLJ003 | 光亮卷前处理 模板 | 5210 | 2024-08-16 | 2024-08-16 | 3 | 2024-08-22 06:07:07 | 2024-08-22 06:08:24 | 江苏九天光电科技有限公司 | 294376 | 周朋 |  |  | 0.4 | 2770 | 610 | 1 | JG1224070681 |  |  |  | 否 | 否 |  | 7
最终冷轧 | JG1224070572 | JG1224070572 | 九天700轧机 | 合格 | 合格品 | 乙 | 周朋 | 5200 | 5200 | 1 | 7350 | 0.15 | 610 | 轧0.15（0.148-0.153）5.1-5.2吨卷轧制米数7100-7200米不超7200米；6.7-6.8吨卷轧制米数9500-9600米不超9600米；7.3吨卷轧制米数9900-10000米，不超10000米 |  | 20100023 | 轧硬 | 0.4*610-SPCC | 30210011 | 光亮卷 | 0.15-SPCC |  | 30 | MO002678 | MO002678-008 | GLJ003 | 光亮卷前处理 模板 | 5200 | 2024-08-14 | 2024-08-14 | 3 | 2024-08-22 06:06:25 | 2024-08-22 06:06:48 | 江苏九天光电科技有限公司 | 291237 | 周朋 |  |  | 0.4 | 2770 | 610 | 1 | JG1224070572 |  |  |  | 否 | 否 |  | 8
最终冷轧 | JG1224070593 | JG1224070593 | 九天700轧机 | 合格 | 合格品 | 乙 | 蒋涛 | 5214 | 5214 | 1 | 7250 | 0.15 | 610 | 轧制规格：0.15（5.2吨卷，厚度控制在0.15-0.155，米数控制在7100-7200米不超7200米；6.8吨卷按厚度控制在.147-0.152，米数控制在9500-9600米不超9600米） |  | 20100023 | 轧硬 | 0.4*610-SPCC | 30210011 | 光亮卷 | 0.15-SPCC |  | 30 | MO002753 | MO002753-003 | GLJ003 | 光亮卷前处理 模板 | 5215 | 2024-08-16 | 2024-08-16 | 3 | 2024-08-22 06:05:55 | 2024-08-22 06:06:10 | 江苏九天光电科技有限公司 | 294372 | 蒋涛 |  |  | 0.4 | 2770 | 610 | 1 | JG1224070593 |  |  |  | 否 | 否 |  | 3
最终冷轧 | JG1224070633 | JG1224070633 | 九天700轧机 | 合格 | 合格品 | 乙 | 蒋涛 | 5220 | 5220 | 1 | 7250 | 0.15 | 610 | 轧制规格：0.15（5.2吨卷，厚度控制在0.15-0.155，米数控制在7100-7200米不超7200米；6.8吨卷按厚度控制在.147-0.152，米数控制在9500-9600米不超9600米） |  | 20100023 | 轧硬 | 0.4*610-SPCC | 30210011 | 光亮卷 | 0.15-SPCC |  | 30 | MO002753 | MO002753-001 | GLJ003 | 光亮卷前处理 模板 | 5220 | 2024-08-16 | 2024-08-16 | 3 | 2024-08-22 06:05:23 | 2024-08-22 06:05:41 | 江苏九天光电科技有限公司 | 294370 | 蒋涛 |  |  | 0.4 | 2770 | 610 | 1 | JG1224070633 |  |  |  | 否 | 否 |  | 1
最终冷轧 | JG91240700201 | JG9124070020 | 九天700轧机 | 合格 | 合格品 | 乙 | 蒋涛 | 4920 | 4920 | 1 | 7140 | 0.15 | 610 | 轧0.15（0.147-0.153）4.95-5.15吨轧制米数7100-7200米不超7200米不低于7050米 |  | 20100023 | 轧硬 | 0.4*610-SPCC | 30210011 | 光亮卷 | 0.15-SPCC |  | 30 | MO002677 | MO002677-005-01 | GLJ003 | 光亮卷前处理 模板 | 9850 | 2024-08-14 | 2024-08-14 | 3 | 2024-08-22 06:04:47 | 2024-08-22 06:05:04 | 江苏九天光电科技有限公司 | 291229 | 蒋涛 |  |  | 0.4 | 2623 | 610 | 1 | JG91240700201 | [6 empty] | 5
最终冷轧 | JG1224070682 | JG1224070682 | 九天700轧机 | 合格 | 合格品 | 甲 | 李新峰 | 5200 | 5200 | 1 | 7160 | 0.15 | 610 | 轧制规格：0.15（5.2吨卷，厚度控制在0.15-0.155，米数控制在7100-7200米不超7200米；6.8吨卷按厚度控制在.147-0.152，米数控制在9500-9600米不超9600米） |  | 20100023 | 轧硬 | 0.4*610-SPCC | 30210011 | 光亮卷 | 0.15-SPCC |  | 30 | MO002753 | MO002753-008 | GLJ003 | 光亮卷前处理 模板 | 5200 | 2024-08-16 | 2024-08-16 | 3 | 2024-08-21 19:57:41 | 2024-08-21 19:58:16 | 江苏九天光电科技有限公司 | 294377 | 李新峰 |  |  | 0.4 | 2770 | 610 | 1 | JG1224070682 |  |  |  | 否 | 否 |  | 8
最终冷轧 | JG1224070594 | JG1224070594 | 九天700轧机 | 合格 | 合格品 | 甲 | 杨永华 | 5200 | 5200 | 1 | 7100 | 0.15 | 610 | 轧制规格：0.15（5.2吨卷，厚度控制在0.15-0.155，米数控制在7100-7200米不超7200米；6.8吨卷按厚度控制在.147-0.152，米数控制在9500-9600米不超9600米） |  | 20100023 | 轧硬 | 0.4*610-SPCC | 30210011 | 光亮卷 | 0.15-SPCC |  | 30 | MO002753 | MO002753-004 | GLJ003 | 光亮卷前处理 模板 | 5200 | 2024-08-16 | 2024-08-16 | 3 | 2024-08-21 18:55:29 | 2024-08-21 18:56:06 | 江苏九天光电科技有限公司 | 294373 | 杨永华 |  |  | 0.4 | 2770 | 610 | 1 | JG1224070594 |  |  |  | 否 | 否 |  | 4
最终冷轧 | JG1224070623 | JG1224070623 | 九天700轧机 | 合格 | 合格品 | 甲 | 李新峰 | 6810 | 6810 | 1 | 9550 | 0.15 | 610 | 轧制规格：0.15（5.2吨卷，厚度控制在0.15-0.155，米数控制在7100-7200米不超7200米；6.8吨卷按厚度控制在.147-0.152，米数控制在9500-9600米不超9600米） |  | 20100023 | 轧硬 | 0.4*610-SPCC | 30210011 | 光亮卷 | 0.15-SPCC |  | 30 | MO002753 | MO002753-015 | GLJ003 | 光亮卷前处理 模板 | 6815 | 2024-08-16 | 2024-08-16 | 3 | 2024-08-21 17:17:04 | 2024-08-21 17:17:29 | 江苏九天光电科技有限公司 | 294386 | 李新峰 |  |  | 0.4 | 3620 | 610 | 1 | JG1224070623 |  |  |  | 否 | 否 |  | 15
最终冷轧 | JG1224070683 | JG1224070683 | 九天700轧机 | 合格 | 合格品 | 甲 | 杨永华 | 6800 | 6800 | 1 | 9540 | 0.15 | 610 | 轧制规格：0.15（5.2吨卷，厚度控制在0.15-0.155，米数控制在7100-7200米不超7200米；6.8吨卷按厚度控制在.147-0.152，米数控制在9500-9600米不超9600米） |  | 20100023 | 轧硬 | 0.4*610-SPCC | 30210011 | 光亮卷 | 0.15-SPCC |  | 30 | MO002753 | MO002753-019 | GLJ003 | 光亮卷前处理 模板 | 6800 | 2024-08-16 | 2024-08-16 | 3 | 2024-08-21 15:46:18 | 2024-08-21 15:48:07 | 江苏九天光电科技有限公司 | 294390 | 杨永华 |  |  | 0.4 | 3620 | 610 | 1 | JG1224070683 |  |  |  | 否 | 否 |  | 19
最终冷轧 | JG1224070595 | JG1224070595 | 九天700轧机 | 合格 | 合格品 | 甲 | 李新峰 | 6780 | 6780 | 1 | 9600 | 0.15 | 610 | 轧制规格：0.15（5.2吨卷，厚度控制在0.15-0.155，米数控制在7100-7200米不超7200米；6.8吨卷按厚度控制在.147-0.152，米数控制在9500-9600米不超9600米） |  | 20100023 | 轧硬 | 0.4*610-SPCC | 30210011 | 光亮卷 | 0.15-SPCC |  | 30 | MO002753 | MO002753-013 | GLJ003 | 光亮卷前处理 模板 | 6785 | 2024-08-16 | 2024-08-16 | 3 | 2024-08-21 14:07:58 | 2024-08-21 14:08:23 | 江苏九天光电科技有限公司 | 294384 | 李新峰 |  |  | 0.4 | 3600 | 610 | 1 | JG1224070595 |  |  |  | 否 | 否 |  | 13
最终冷轧 | JG1224070652 | JG1224070652 | 九天700轧机 | 合格 | 合格品 | 甲 | 杨永华 | 6850 | 6850 | 1 | 9460 | 0.15 | 610 | 轧制规格：0.15（5.2吨卷，厚度控制在0.15-0.155，米数控制在7100-7200米不超7200米；6.8吨卷按厚度控制在.147-0.152，米数控制在9500-9600米不超9600米） |  | 20100023 | 轧硬 | 0.4*610-SPCC | 30210011 | 光亮卷 | 0.15-SPCC |  | 30 | MO002753 | MO002753-018 | GLJ003 | 光亮卷前处理 模板 | 6850 | 2024-08-16 | 2024-08-16 | 3 | 2024-08-21 12:35:29 | 2024-08-21 12:36:03 | 江苏九天光电科技有限公司 | 294389 | 杨永华 |  |  | 0.4 | 3650 | 610 | 1 | JG1224070652 |  |  |  | 否 | 否 |  | 18
最终冷轧 | JG1224070624 | JG1224070624 | 九天700轧机 | 合格 | 合格品 | 乙 | 蒋涛 | 6790 | 6790 | 1 | 9780 | 0.15 | 610 | 轧制规格：0.15（5.2吨卷，厚度控制在0.15-0.155，米数控制在7100-7200米不超7200米；6.8吨卷按厚度控制在.147-0.152，米数控制在9500-9600米不超9600米） |  | 20100023 | 轧硬 | 0.4*610-SPCC | 30210011 | 光亮卷 | 0.15-SPCC |  | 30 | MO002753 | MO002753-016 | GLJ003 | 光亮卷前处理 模板 | 6795 | 2024-08-16 | 2024-08-16 | 3 | 2024-08-21 07:09:32 | 2024-08-21 07:09:49 | 江苏九天光电科技有限公司 | 294387 | 蒋涛 |  |  | 0.4 | 3620 | 610 | 1 | JG1224070624 |  |  |  | 否 | 否 |  | 16
最终冷轧 | JG1224070596 | JG1224070596 | 九天700轧机 | 合格 | 合格品 | 乙 | 周朋 | 6770 | 6770 | 1 | 9700 | 0.15 | 610 | 轧制规格：0.15（5.2吨卷，厚度控制在0.15-0.155，米数控制在7100-7200米不超7200米；6.8吨卷按厚度控制在.147-0.152，米数控制在9500-9600米不超9600米） |  | 20100023 | 轧硬 | 0.4*610-SPCC | 30210011 | 光亮卷 | 0.15-SPCC |  | 30 | MO002753 | MO002753-014 | GLJ003 | 光亮卷前处理 模板 | 6770 | 2024-08-16 | 2024-08-16 | 3 | 2024-08-21 05:37:09 | 2024-08-21 07:09:16 | 江苏九天光电科技有限公司 | 294385 | 周朋 |  |  | 0.4 | 3600 | 610 | 1 | JG1224070596 |  |  |  | 否 | 否 |  | 14
最终冷轧 | JG1224070607 | JG1224070607 | 九天700轧机 | 合格 | 合格品 | 乙 | 周朋 | 6810 | 6810 | 1 | 9750 | 0.15 | 610 | 轧0.15（0.148-0.153）5.1-5.2吨卷轧制米数7100-7200米不超7200米；6.7-6.8吨卷轧制米数9500-9600米不超9600米；7.3吨卷轧制米数9900-10000米，不超10000米 |  | 20100023 | 轧硬 | 0.4*610-SPCC | 30210011 | 光亮卷 | 0.15-SPCC |  | 30 | MO002678 | MO002678-001 | GLJ003 | 光亮卷前处理 模板 | 6815 | 2024-08-14 | 2024-08-14 | 3 | 2024-08-21 05:35:29 | 2024-08-21 05:35:52 | 江苏九天光电科技有限公司 | 291230 | 周朋 |  |  | 0.4 | 3630 | 610 | 1 | JG1224070607 |  |  |  | 否 | 否 |  | 1
最终冷轧 | JG1224070634 | JG1224070634 | 九天700轧机 | 合格 | 合格品 | 乙 | 周朋 | 5210 | 5210 | 1 | 7300 | 0.15 | 610 | 轧制规格：0.15（5.2吨卷，厚度控制在0.15-0.155，米数控制在7100-7200米不超7200米；6.8吨卷按厚度控制在.147-0.152，米数控制在9500-9600米不超9600米） |  | 20100023 | 轧硬 | 0.4*610-SPCC | 30210011 | 光亮卷 | 0.15-SPCC |  | 30 | MO002753 | MO002753-002 | GLJ003 | 光亮卷前处理 模板 | 5210 | 2024-08-16 | 2024-08-16 | 3 | 2024-08-21 05:34:55 | 2024-08-21 05:35:13 | 江苏九天光电科技有限公司 | 294371 | 周朋 |  |  | 0.4 | 2770 | 610 | 1 | JG1224070634 |  |  |  | 否 | 否 |  | 2
最终冷轧 | JG1224070608 | JG1224070608 | 九天700轧机 | 合格 | 合格品 | 乙 | 蒋涛 | 6800 | 6800 | 1 | 9720 | 0.15 | 610 | 轧0.15（0.148-0.153）5.1-5.2吨卷轧制米数7100-7200米不超7200米；6.7-6.8吨卷轧制米数9500-9600米不超9600米；7.3吨卷轧制米数9900-10000米，不超10000米 |  | 20100023 | 轧硬 | 0.4*610-SPCC | 30210011 | 光亮卷 | 0.15-SPCC |  | 30 | MO002678 | MO002678-002 | GLJ003 | 光亮卷前处理 模板 | 6805 | 2024-08-14 | 2024-08-14 | 3 | 2024-08-21 05:34:15 | 2024-08-21 05:34:31 | 江苏九天光电科技有限公司 | 291231 | 蒋涛 |  |  | 0.4 | 3630 | 610 | 1 | JG1224070608 |  |  |  | 否 | 否 |  | 2
最终冷轧 | JG1224070684 | JG1224070684 | 九天700轧机 | 合格 | 合格品 | 乙 | 蒋涛 | 6780 | 6780 | 1 | 9750 | 0.15 | 610 | 轧制规格：0.15（5.2吨卷，厚度控制在0.15-0.155，米数控制在7100-7200米不超7200米；6.8吨卷按厚度控制在.147-0.152，米数控制在9500-9600米不超9600米） |  | 20100023 | 轧硬 | 0.4*610-SPCC | 30210011 | 光亮卷 | 0.15-SPCC |  | 30 | MO002753 | MO002753-020 | GLJ003 | 光亮卷前处理 模板 | 6785 | 2024-08-16 | 2024-08-16 | 3 | 2024-08-21 05:33:46 | 2024-08-21 05:34:01 | 江苏九天光电科技有限公司 | 294391 | 蒋涛 |  |  | 0.4 | 3620 | 610 | 1 | JG1224070684 |  |  |  | 否 | 否 |  | 20
最终冷轧 | JG91240700121 | JG9124070012 | 九天700轧机 | 合格 | 合格品 | 乙 | 蒋涛 | 5138 | 5138 | 1 | 7200 | 0.15 | 610 | 轧0.15（0.147-0.153）4.95-5.15吨轧制米数7100-7200米不超7200米不低于7050米 |  | 20100023 | 轧硬 | 0.4*610-SPCC | 30210011 | 光亮卷 | 0.15-SPCC |  | 30 | MO002677 | MO002677-002-01 | GLJ003 | 光亮卷前处理 模板 | 10295 | 2024-08-14 | 2024-08-14 | 3 | 2024-08-21 05:33:10 | 2024-08-21 05:33:29 | 江苏九天光电科技有限公司 | 291226 | 蒋涛 |  |  | 0.4 | 2750 | 610 | 1 | JG91240700121 | [6 empty] | 2
最终冷轧 | JG1224070651 | JG1224070651 | 九天700轧机 | 合格 | 合格品 | 甲 | 李新峰 | 6860 | 6860 | 1 | 9600 | 0.15 | 610 | 轧制规格：0.15（5.2吨卷，厚度控制在0.15-0.155，米数控制在7100-7200米不超7200米；6.8吨卷按厚度控制在.147-0.152，米数控制在9500-9600米不超9600米） |  | 20100023 | 轧硬 | 0.4*610-SPCC | 30210011 | 光亮卷 | 0.15-SPCC |  | 30 | MO002753 | MO002753-017 | GLJ003 | 光亮卷前处理 模板 | 6865 | 2024-08-16 | 2024-08-16 | 3 | 2024-08-20 20:12:10 | 2024-08-20 20:12:32 | 江苏九天光电科技有限公司 | 294388 | 李新峰 |  |  | 0.4 | 3650 | 610 | 1 | JG1224070651 |  |  |  | 否 | 否 |  | 17
最终冷轧 | JG1224070603 | JG1224070603 | 九天700轧机 | 合格 | 合格品 | 甲 | 杨永华 | 4974 | 4974 | 1 | 7066 | 0.15 | 610 | 轧0.15（0.148-0.153）5.1-5.2吨卷轧制米数7100-7200米不超7200米；6.7-6.8吨卷轧制米数9500-9600米；7.05吨轧制米数9500-9600米。5吨卷轧制米数7050-7150米 |  | 20100023 | 轧硬 | 0.4*610-SPCC | 30210011 | 光亮卷 | 0.15-SPCC |  | 30 | MO002525 | MO002525-015 | GLJ003 | 光亮卷前处理 模板 | 4975 | 2024-08-10 | 2024-08-10 | 3 | 2024-08-20 18:38:05 | 2024-08-20 18:38:33 | 江苏九天光电科技有限公司 | 286053 | 杨永华 |  |  | 0.4 | 2640 | 610 | 1 | JG1224070603 |  |  |  | 否 | 否 |  | 15
最终冷轧 | JG91240700181 | JG9124070018 | 九天700轧机 | 合格 | 合格品 | 甲 | 李新峰 | 5050 | 5050 | 1 | 7200 | 0.15 | 610 | 轧0.15（0.147-0.153）4.95-5.15吨轧制米数7100-7200米不超7200米不低于7050米 |  | 20100023 | 轧硬 | 0.4*610-SPCC | 30210011 | 光亮卷 | 0.15-SPCC |  | 30 | MO002677 | MO002677-004-01 | GLJ003 | 光亮卷前处理 模板 | 10105 | 2024-08-14 | 2024-08-14 | 3 | 2024-08-20 17:19:57 | 2024-08-20 17:20:33 | 江苏九天光电科技有限公司 | 291228 | 李新峰 |  |  | 0.4 | 2695 | 610 | 1 | JG91240700181 | [6 empty] | 4
最终冷轧 | JG1224070529 | JG1224070529 | 九天700轧机 | 合格 | 合格品 | 甲 | 杨永华 | 5200 | 5200 | 1 | 7260 | 0.15 | 610 | 轧0.15（0.148-0.153）5.1-5.2吨卷轧制米数7100-7200米不超7200米；6.7-6.8吨卷轧制米数9500-9600米；7.05吨轧制米数9500-9600米。5吨卷轧制米数7050-7150米 |  | 20100023 | 轧硬 | 0.4*610-SPCC | 30210011 | 光亮卷 | 0.15-SPCC |  | 30 | MO002525 | MO002525-003 | GLJ003 | 光亮卷前处理 模板 | 5200 | 2024-08-10 | 2024-08-10 | 3 | 2024-08-20 16:06:52 | 2024-08-20 16:07:23 | 江苏九天光电科技有限公司 | 286041 | 杨永华 |  |  | 0.4 | 2760 | 610 | 1 | JG1224070529 |  |  |  | 否 | 否 |  | 3
最终冷轧 | JG91240700202 | JG9124070020 | 九天700轧机 | 合格 | 合格品 | 甲 | 李新峰 | 4910 | 4910 | 1 | 7100 | 0.15 | 610 | 轧0.15（0.147-0.153）4.95-5.15吨轧制米数7100-7200米不超7200米不低于7050米 |  | 20100023 | 轧硬 | 0.4*610-SPCC | 30210011 | 光亮卷 | 0.15-SPCC |  | 30 | MO002677 | MO002677-005-02 | GLJ003 | 光亮卷前处理 模板 | 9850 | 2024-08-14 | 2024-08-14 | 3 | 2024-08-20 14:52:43 | 2024-08-20 14:53:16 | 江苏九天光电科技有限公司 | 291229 | 李新峰 |  |  | 0.4 | 2623 | 610 | 1 | JG91240700202 | [6 empty] | 5
最终冷轧 | JG91240700101 | JG9124070010 | 九天700轧机 | 合格 | 合格品 | 甲 | 杨永华 | 5140 | 5140 | 1 | 7160 | 0.15 | 610 | 轧0.15（0.147-0.153）4.95-5.15吨轧制米数7100-7200米不超7200米不低于7050米 |  | 20100023 | 轧硬 | 0.4*610-SPCC | 30210011 | 光亮卷 | 0.15-SPCC |  | 30 | MO002677 | MO002677-001-01 | GLJ003 | 光亮卷前处理 模板 | 10290 | 2024-08-14 | 2024-08-14 | 3 | 2024-08-20 13:42:53 | 2024-08-20 13:43:29 | 江苏九天光电科技有限公司 | 291225 | 杨永华 |  |  | 0.4 | 2745 | 610 | 1 | JG91240700101 | [6 empty] | 1
最终冷轧 | JG91240700182 | JG9124070018 | 九天700轧机 | 合格 | 合格品 | 甲 | 李新峰 | 5030 | 5030 | 1 | 7166 | 0.15 | 610 | 轧0.15（0.147-0.153）4.95-5.15吨轧制米数7100-7200米不超7200米不低于7050米 |  | 20100023 | 轧硬 | 0.4*610-SPCC | 30210011 | 光亮卷 | 0.15-SPCC |  | 30 | MO002677 | MO002677-004-02 | GLJ003 | 光亮卷前处理 模板 | 10105 | 2024-08-14 | 2024-08-14 | 3 | 2024-08-20 12:21:31 | 2024-08-20 12:22:02 | 江苏九天光电科技有限公司 | 291228 | 李新峰 |  |  | 0.4 | 2695 | 610 | 1 | JG91240700182 | [6 empty] | 4
最终冷轧 | JG1224070606 | JG1224070606 | 九天700轧机 | 合格 | 合格品 | 甲 | 杨永华 | 5200 | 5200 | 1 | 7188 | 0.15 | 610 | 轧0.15（0.148-0.153）5.1-5.2吨卷轧制米数7100-7200米不超7200米；6.7-6.8吨卷轧制米数9500-9600米；7.05吨轧制米数9500-9600米。5吨卷轧制米数7050-7150米 |  | 20100023 | 轧硬 | 0.4*610-SPCC | 30210011 | 光亮卷 | 0.15-SPCC |  | 30 | MO002525 | MO002525-018 | GLJ003 | 光亮卷前处理 模板 | 5200 | 2024-08-10 | 2024-08-10 | 3 | 2024-08-20 11:09:50 | 2024-08-20 11:10:17 | 江苏九天光电科技有限公司 | 286056 | 杨永华 |  |  | 0.4 | 2770 | 610 | 1 | JG1224070606 |  |  |  | 否 | 否 |  | 18