## sheet1
工序名称 | 新卷号 | 批号 | 机组名称 | 工序状态 | 检验结果 | 班组 | 参与人 | 来料重量 | 出料重量 | 成材率 | 出料长度 | 出料厚度 | 出料宽度 | 工序要求 | 备注 | 来料编码 | 来料名称 | 来料规格 | 产品编码 | 产品名称 | 产品规格 | 膜名称 | 排序 | 主计划号 | 子计划号 | 工序流程编码 | 工序流程名称 | 工单需求 | 计划开始时间 | 计划结束时间 | 工单状态 | 开始时间 | 产出时间 | 组织名称 | 卷号ID | 操作工人 | 报工人 | 检验 | 来料厚度 | 来料长度 | 来料宽度 | 是否分卷 | 原卷号 | 工单要求 | 是否成品 | 不良现象 | 是否入库 | 入库审核 | 生产工时 | 工单行号
镍钝化 | JL0024040030-2212 | JL0024040030-221 | 东方镍钝化1150 | 合格 | 合格品 | 乙 | 孙吕 | 1178 | 1185 | 1.0059 | 1685 | 0.15 | 610 | 泰德通：1150镍钝化工段镀镍，HV100-120,镀层≥1.5μm，纸管芯 ,整卷发货 |  | 20600016 | 镍钝化卷半成品 | 0.15-SPCC | 31310008 | 镍钝化卷 | 0.15-SPCC |  | 10 | MO001970 | MO001970-001-02 | NDH001 | 镍钝化模板 | 2380 | 2024-07-24 | 2024-07-28 | 5 | 2024-07-27 04:11:35 | 2024-07-27 05:35:34 | 江苏东方九天新能源材料有限公司 |  | 孙吕 |  | 1 | 0.15 | 1685 | 610 | 1 | JL0024040030-2212 | 泰德通：（0.15*610）双面镀镍，镀层厚度≥1.5um，HV90-110；卷重≤1.5吨 | 1 |  | 是 | 是 | 126 | 1
镍钝化 | JL0024040030-2211 | JL0024040030-221 | 东方镍钝化1150 | 合格 | 合格品 | 乙 | 孙吕 | 1202 | 1210 | 1.0067 | 1720 | 0.15 | 610 | 泰德通：1150镍钝化工段镀镍，HV100-120,镀层≥1.5μm，纸管芯 ,整卷发货 |  | 20600016 | 镍钝化卷半成品 | 0.15-SPCC | 31310008 | 镍钝化卷 | 0.15-SPCC |  | 10 | MO001970 | MO001970-001-01 | NDH001 | 镍钝化模板 | 2380 | 2024-07-24 | 2024-07-28 | 5 | 2024-07-27 04:11:35 | 2024-07-27 05:35:34 | 江苏东方九天新能源材料有限公司 |  | 孙吕 |  | 1 | 0.15 | 1720 | 610 | 1 | JL0024040030-2211 | 泰德通：（0.15*610）双面镀镍，镀层厚度≥1.5um，HV90-110；卷重≤1.5吨 | 1 |  | 是 | 是 | 126 | 1
镍钝化 | JL0024040030-123 | JL0024040030-12 | 东方镍钝化1150 | 合格 | 合格品 | 乙 | 孙吕 | 960 | 960 | 1 | 1360 | 0.15 | 610 | 泰德通：1150镍钝化工段镀镍，HV100-120,镀层≥1.5μm，纸管芯 ,整卷发货 |  | 20600016 | 镍钝化卷半成品 | 0.15-SPCC | 31310008 | 镍钝化卷 | 0.15-SPCC |  | 10 | MO001970 | MO001970-004-03 | NDH001 | 镍钝化模板 | 2950 | 2024-07-24 | 2024-07-28 | 5 | 2024-07-27 02:31:54 | 2024-07-27 04:10:50 | 江苏东方九天新能源材料有限公司 |  | 孙吕 |  | 1 | 0.15 | 1360 | 610 | 1 | JL0024040030-123 | 泰德通：（0.15*610）双面镀镍，镀层厚度≥1.5um，HV90-110；卷重≤1.5吨 | 1 |  | 是 | 是 | 132 | 4
镍钝化 | JL0024040030-122 | JL0024040030-12 | 东方镍钝化1150 | 合格 | 合格品 | 乙 | 孙吕 | 996 | 996 | 1 | 1410 | 0.15 | 610 | 泰德通：1150镍钝化工段镀镍，HV100-120,镀层≥1.5μm，纸管芯 ,整卷发货 |  | 20600016 | 镍钝化卷半成品 | 0.15-SPCC | 31310008 | 镍钝化卷 | 0.15-SPCC |  | 10 | MO001970 | MO001970-004-02 | NDH001 | 镍钝化模板 | 2950 | 2024-07-24 | 2024-07-28 | 5 | 2024-07-27 02:31:54 | 2024-07-27 04:10:50 | 江苏东方九天新能源材料有限公司 |  | 孙吕 |  | 1 | 0.15 | 1410 | 610 | 1 | JL0024040030-122 | 泰德通：（0.15*610）双面镀镍，镀层厚度≥1.5um，HV90-110；卷重≤1.5吨 | 1 |  | 是 | 是 | 132 | 4
镍钝化 | JL0024040030-121 | JL0024040030-12 | 东方镍钝化1150 | 合格 | 合格品 | 乙 | 孙吕 | 995 | 995 | 1 | 1410 | 0.15 | 610 | 泰德通：1150镍钝化工段镀镍，HV100-120,镀层≥1.5μm，纸管芯 ,整卷发货 |  | 20600016 | 镍钝化卷半成品 | 0.15-SPCC | 31310008 | 镍钝化卷 | 0.15-SPCC |  | 10 | MO001970 | MO001970-004-01 | NDH001 | 镍钝化模板 | 2950 | 2024-07-24 | 2024-07-28 | 5 | 2024-07-27 02:31:54 | 2024-07-27 04:10:50 | 江苏东方九天新能源材料有限公司 |  | 孙吕 |  | 1 | 0.15 | 1410 | 610 | 1 | JL0024040030-121 | 泰德通：（0.15*610）双面镀镍，镀层厚度≥1.5um，HV90-110；卷重≤1.5吨 | 1 |  | 是 | 是 | 132 | 4
镍钝化 | JL1224040107-222 | JL1224040107-22 | 东方镍钝化1150 | 合格 | 合格品 | 乙 | 孙吕 | 1092 | 765 | 0.7005 | 815 | 0.2 | 610 | 泰德通：1150镍钝化工段镀镍，HV100-120,镀层≥1.5μm，纸管芯 ,整卷发货。 |  | 31010030 | 小品种钢卷 | 0.2-SPCC | 31310016 | 镍钝化卷 | 0.2-SPCC |  | 10 | MO001631 | MO001631-005-02 | NDH001 | 镍钝化模板 | 2440 | 2024-07-15 | 2024-07-18 | 5 | 2024-07-27 00:37:03 | 2024-07-27 02:31:35 | 江苏东方九天新能源材料有限公司 |  | 孙吕 |  | 1 | 0.2 | 815 | 610 | 1 | JL1224040107-222 | 泰德通：（0.2*610）双面镀镍，镀层厚度≥1.5um，HV90-110；卷重≤1.5吨 | 1 |  | 是 | 是 | 171 | 5
镍钝化 | JL1224040107-221 | JL1224040107-22 | 东方镍钝化1150 | 合格 | 合格品 | 乙 | 孙吕 | 1348 | 945 | 0.701 | 1010 | 0.2 | 610 | 泰德通：1150镍钝化工段镀镍，HV100-120,镀层≥1.5μm，纸管芯 ,整卷发货。 |  | 31010030 | 小品种钢卷 | 0.2-SPCC | 31310016 | 镍钝化卷 | 0.2-SPCC |  | 10 | MO001631 | MO001631-005-01 | NDH001 | 镍钝化模板 | 2440 | 2024-07-15 | 2024-07-18 | 5 | 2024-07-27 00:37:03 | 2024-07-27 02:31:35 | 江苏东方九天新能源材料有限公司 |  | 孙吕 |  | 1 | 0.2 | 1010 | 610 | 1 | JL1224040107-221 | 泰德通：（0.2*610）双面镀镍，镀层厚度≥1.5um，HV90-110；卷重≤1.5吨 | 1 |  | 是 | 是 | 171 | 5
镍钝化 | JL1224040135122 | JL122404013512 | 东方镍钝化1150 | 合格 | 合格品 | 乙 | 孙吕 | 1160 | 1160 | 1 | 1240 | 0.2 | 610 | 泰德通：1150镍钝化工段镀镍，HV100-120,镀层≥1.5μm，纸管芯 ,整卷发货 |  | 20600018 | 镍钝化卷半成品 | 0.2-SPCC | 31310016 | 镍钝化卷 | 0.2-SPCC |  | 10 | MO001969 | MO001969-002-02 | NDH001 | 镍钝化模板 | 2340 | 2024-07-24 | 2024-07-27 | 5 | 2024-07-26 23:30:31 | 2024-07-27 00:34:18 | 江苏东方九天新能源材料有限公司 |  | 孙吕 |  | 1 | 0.2 | 1240 | 610 | 1 | JL1224040135122 | 泰德通：（0.2*610）双面镀镍，镀层厚度≥1.5um，HV90-110；卷重≤1.5吨 | 1 |  | 是 | 是 | 96 | 2
镍钝化 | JL1224040135121 | JL122404013512 | 东方镍钝化1150 | 合格 | 让步接收 | 乙 | 孙吕 | 1180 | 1180 | 1 | 1265 | 0.2 | 610 | 泰德通：1150镍钝化工段镀镍，HV100-120,镀层≥1.5μm，纸管芯 ,整卷发货 | 来料传动侧17.5厘米处细划伤 来料线条印 | 20600018 | 镍钝化卷半成品 | 0.2-SPCC | 31310016 | 镍钝化卷 | 0.2-SPCC |  | 10 | MO001969 | MO001969-002-01 | NDH001 | 镍钝化模板 | 2340 | 2024-07-24 | 2024-07-27 | 5 | 2024-07-26 23:30:31 | 2024-07-27 00:34:18 | 江苏东方九天新能源材料有限公司 |  | 孙吕 |  | 1 | 0.2 | 1265 | 610 | 1 | JL1224040135121 | 泰德通：（0.2*610）双面镀镍，镀层厚度≥1.5um，HV90-110；卷重≤1.5吨 | 1 | 来料传动侧17.5厘米处细划伤 来料线条印 | 是 | 是 | 96 | 2
镍钝化 | JL0024040119-122 | JL0024040119-12 | 东方镍钝化1150 | 合格 | 合格品 | 乙 | 孙吕 | 1350 | 1335 | 0.9889 | 1145 | 0.25 | 610 | 泰德通：1150镍钝化工段镀镍，HV100-120,镀层≥1.5μm，纸管芯 ,整卷发货 |  | 20600019 | 镍钝化卷半成品 | 0.25-SPCC | 31310015 | 镍钝化卷 | 0.25-SPCC |  | 10 | MO001972 | MO001972-001-02 | NDH001 | 镍钝化模板 | 2760 | 2024-07-24 | 2024-07-28 | 5 | 2024-07-26 22:48:58 | 2024-07-26 23:29:51 | 江苏东方九天新能源材料有限公司 |  | 孙吕 |  | 1 | 0.25 | 1145 | 610 | 1 | JL0024040119-122 | 泰德通：（0.25*610）双面镀镍，镀层厚度≥1.5um，HV90-110；卷重≤1.5吨 | 1 |  | 是 | 是 | 61 | 1
镍钝化 | JL0024040119-121 | JL0024040119-12 | 东方镍钝化1150 | 合格 | 合格品 | 乙 | 孙吕 | 1410 | 1395 | 0.9894 | 1190 | 0.25 | 610 | 泰德通：1150镍钝化工段镀镍，HV100-120,镀层≥1.5μm，纸管芯 ,整卷发货 |  | 20600019 | 镍钝化卷半成品 | 0.25-SPCC | 31310015 | 镍钝化卷 | 0.25-SPCC |  | 10 | MO001972 | MO001972-001-01 | NDH001 | 镍钝化模板 | 2760 | 2024-07-24 | 2024-07-28 | 5 | 2024-07-26 22:48:58 | 2024-07-26 23:29:51 | 江苏东方九天新能源材料有限公司 |  | 孙吕 |  | 1 | 0.25 | 1190 | 610 | 1 | JL0024040119-121 | 泰德通：（0.25*610）双面镀镍，镀层厚度≥1.5um，HV90-110；卷重≤1.5吨 | 1 |  | 是 | 是 | 61 | 1
镍钝化 | 46B16681 | 46B16681 | 东方镍钝化1150 | 合格 | 合格品 | 乙 | 孙吕 | 3062 | 2950 | 0.9634 | 1110 | 0.5 | 690 | 新乡正元：1150镍钝化工段镀镍，收卷镍层要求: 外 3.5±0.3um，内 1.5±0.3um, 转东方罩退 | 来料传动侧10厘米处细划伤X细划伤() | 11060056 | 预镀镍基带 | 0.5*690-DCG | 31310044 | 镍钝化卷 | 0.5-DCG |  | 10 | MO001994 | MO001994-001 | NDH001 | 镍钝化模板 | 3062 | 2024-07-24 | 2024-07-30 | 3 | 2024-07-26 21:21:51 | 2024-07-26 22:05:45 | 江苏东方九天新能源材料有限公司 | 254872 | 孙吕 |  |  | 0.5 | 0 | 690 | 1 | 46B16681 | 新乡正元（0.5*690）镀层外3.5±0.3um，内1.5±0.3um,转罩退 |  | 来料传动侧10厘米处细划伤X细划伤() | 否 | 否 |  | 1
镍钝化 | 14248723301 | 14248723301 | 东方镍钝化1150 | 合格 | 合格品 | 甲 | 丁涛 | 8040 | 7945 | 0.9882 | 2755 | 0.4 | 910 | LG：1150镍钝化工段镀镍，收卷镍层要求 A:1.1±0.3μm，B:3.5±0.5μm,转连退 | D顶伤印(内80米来料板面中间顶伤印)S色差(来料双边10CM色差) | 11060059 | 预镀镍基带 | 0.4*910-BEVC | 31310042 | 镍钝化卷 | 0.4-BEVC |  | 10 | MO002079 | MO002079-001 | NDH001 | 镍钝化模板 | 8040 | 2024-07-26 | 2024-07-28 | 3 | 2024-07-26 17:27:12 | 2024-07-26 19:52:00 | 江苏东方九天新能源材料有限公司 | 261476 | 丁涛 |  |  | 0.4 | 0 | 910 | 1 | 14248723301 | LG(0.4*910)要求详见工艺单 |  | D顶伤印(内80米来料板面中间顶伤印)S色差(来料双边10CM色差) | 否 | 否 |  | 1
镍钝化 | 142487233022 | 14248723302 | 东方镍钝化1150 | 其他入库 | 半成品退库 | 甲 | 丁涛 | 1405 | 1405 | 1 | 490 | 0.4 | 910 | LG：1150镍钝化工段镀镍，收卷镍层要求 A:1.1±0.3μm，B:3.5±0.5μm,转连退 | S色差条印(因5号配电房外网停电造成整流柜断电，剪下) | 11060059 | 预镀镍基带 | 0.4*910-BEVC | 20600008 | 镍钝化卷半成品 | 0.4-BDCK |  | 10 | MO002079 | MO002079-002-02 | NDH001 | 镍钝化模板 | 8180 | 2024-07-26 | 2024-07-28 | 5 | 2024-07-26 14:43:27 | 2024-07-26 17:26:48 | 江苏东方九天新能源材料有限公司 |  | 丁涛 |  | 1 | 0.4 | 490 | 910 | 1 | 142487233022 | LG(0.4*910)要求详见工艺单 | 1 | S色差条印(因5号配电房外网停电造成整流柜断电，机组内剪下) | 是 | 是 | 243 | 2
镍钝化 | 142487233021 | 14248723302 | 东方镍钝化1150 | 合格 | 合格品 | 甲 | 丁涛 | 4945 | 4945 | 1 | 1700 | 0.4 | 910 | LG：1150镍钝化工段镀镍，收卷镍层要求 A:1.1±0.3μm，B:3.5±0.5μm,转连退 | S色差条印(来料上板面双边色差。) | 11060059 | 预镀镍基带 | 0.4*910-BEVC | 31310042 | 镍钝化卷 | 0.4-BEVC |  | 10 | MO002079 | MO002079-002-01 | NDH001 | 镍钝化模板 | 8180 | 2024-07-26 | 2024-07-28 | 5 | 2024-07-26 14:43:27 | 2024-07-26 17:26:48 | 江苏东方九天新能源材料有限公司 |  | 丁涛 |  | 1 | 0.4 | 1700 | 910 | 1 | 142487233021 | LG(0.4*910)要求详见工艺单 |  | S色差条印(来料上板面双边色差。) |  |  | 243 | 2
预镀镍基带 | 142481731012 | 14248173101 | 东方镍钝化1150 | 其他入库 | 半成品退库 | 甲 | 丁涛 | 22791 | 6206 | 0.2723 | 2900 | 0.3 | 910 | 样品：1150镍钝化工段镀镍，收卷镍层要求: 外1.1±0.2um，内3.2±0.5um, 转东方连退 |  | 11060033 | 预镀镍基带 | 0.3*910-BDCK | 20600005 | 镍钝化卷半成品 | 0.3-BDCK |  | 10 | MO001995 | MO001995-001-02 | NDH001 | 镍钝化模板 | 8410 | 2024-07-24 | 2024-07-30 | 5 | 2024-07-26 15:39:00 | 2024-07-26 15:53:58 | 江苏东方九天新能源材料有限公司 |  | 丁涛 |  | 1 | 0.3 | 2900 | 910 | 1 | 142481731012 | 样品订单：（0.3*910）镀1000米转连退，抗拉强度≥360MPa；屈服强度:≥240MPa，延伸率:≥31%；镍层: 1.1±0.2/3.2±0.5um；硬度: HV0.2=160±30粗糙度: Ra≤1.0um；镍层结合力:无镍粉镍块脱落；毛刺高度:≤20um；盐雾测试:9级 | 1 |  | 是 | 是 | 159 | 1
镍钝化 | 142481731011 | 14248173101 | 东方镍钝化1150 | 合格 | 合格品 | 甲 | 丁涛 | 8410 | 2290 | 0.2723 | 1070 | 0.3 | 910 | 样品：1150镍钝化工段镀镍，收卷镍层要求: 外1.1±0.2um，内3.2±0.5um, 转东方连退 | X细划伤(尾10米来料板面划伤，挫伤)S色差(来料板面色差条印) | 11060033 | 预镀镍基带 | 0.3*910-BDCK | 31310037 | 镍钝化卷 | 0.3-BDCK |  | 10 | MO001995 | MO001995-001-01 | NDH001 | 镍钝化模板 | 8410 | 2024-07-24 | 2024-07-30 | 5 | 2024-07-26 13:48:36 | 2024-07-26 15:53:58 | 江苏东方九天新能源材料有限公司 |  | 丁涛 |  | 1 | 0.3 | 1070 | 910 | 1 | 142481731011 | 样品订单：（0.3*910）镀1000米转连退，抗拉强度≥360MPa；屈服强度:≥240MPa，延伸率:≥31%；镍层: 1.1±0.2/3.2±0.5um；硬度: HV0.2=160±30粗糙度: Ra≤1.0um；镍层结合力:无镍粉镍块脱落；毛刺高度:≤20um；盐雾测试:9级 |  | X细划伤(尾10米来料板面划伤，挫伤)S色差(来料板面色差条印) |  |  | 159 | 1
镍钝化 | 112447583-022 | 112447583-022 | 东方镍钝化1150 | 合格 | 合格品 | 甲 | 丁涛 | 4315 | 4273 | 0.9903 | 2410 | 0.25 | 903 | 凌力电池:1150镍钝化工段镀镍，收卷镍层要求:外＞1.9um，内＞0.64um ,铁管芯，转东方罩退 | S色差(来料板面色差，条印)D顶伤(尾50米来料板面顶伤，划伤，操作侧边部撞伤) | 11060007 | 预镀镍基带 | 0.25*903-BDCK | 31310014 | 镍钝化卷 | 0.25-BDCK |  | 10 | MO001983 | MO001983-001 | NDH001 | 镍钝化模板 | 4315 | 2024-07-24 | 2024-07-30 | 3 | 2024-07-26 11:33:41 | 2024-07-26 13:33:17 | 江苏东方九天新能源材料有限公司 | 256235 | 丁涛 |  |  | 0.25 | 0 | 903 | 1 | 112447583-022 | 凌力电池（0.25*903）厚度公差0.24-0.26mm，表面里外半光，粗糙度0.7-1.1um，T3(HV0.2 130-150),镍层大于等于1.9mm/0.64um |  | S色差(来料板面色差，条印)D顶伤(尾50米来料板面顶伤，划伤，操作侧边部撞伤) | 否 | 否 | 1503 | 1
镍钝化 | JL0024040023-25 | JL0024040023-2 | 东方镍钝化1150 | 合格 | 合格品 | 乙 | 孙吕 | 1159 | 1175 | 1.0138 | 1695 | 0.15 | 610 | 泰德通：1150镍钝化工段镀镍，HV100-120,镀层≥1.5μm，纸管芯 ,整卷发货 | A暗线印(来料双边氧化色差，来料板面暗线印镀后不明显。) | 31010010 | 小品种钢卷 | 0.15-SPCC | 31310008 | 镍钝化卷 | 0.15-SPCC |  | 10 | MO001634 | MO001634-002-05 | NDH001 | 镍钝化模板 | 6010 | 2024-07-15 | 2024-07-18 | 3 | 2024-07-26 10:39:17 | 2024-07-26 10:45:06 | 江苏东方九天新能源材料有限公司 |  | 孙吕 |  | 1 | 0.15 | 1695 | 610 | 1 | JL0024040023-25 | 泰德通：（0.15*610）双面镀镍，镀层厚度≥1.5um，HV90-110；卷重≤1.5吨 | 1 | A暗线印(来料双边氧化色差，来料板面暗线印镀后不明显。) | 是 | 是 | 9 | 2
镍钝化 | JL0024040023-24 | JL0024040023-2 | 东方镍钝化1150 | 合格 | 合格品 | 乙 | 孙吕 | 1212 | 1229 | 1.014 | 1760 | 0.15 | 610 | 泰德通：1150镍钝化工段镀镍，HV100-120,镀层≥1.5μm，纸管芯 ,整卷发货 | A暗线印(来料双边氧化色差，来料板面暗线印镀后不明显。) | 31010010 | 小品种钢卷 | 0.15-SPCC | 31310008 | 镍钝化卷 | 0.15-SPCC |  | 10 | MO001634 | MO001634-002-04 | NDH001 | 镍钝化模板 | 6010 | 2024-07-15 | 2024-07-18 | 3 | 2024-07-26 10:39:17 | 2024-07-26 10:45:06 | 江苏东方九天新能源材料有限公司 |  | 孙吕 |  | 1 | 0.15 | 1760 | 610 | 1 | JL0024040023-24 | 泰德通：（0.15*610）双面镀镍，镀层厚度≥1.5um，HV90-110；卷重≤1.5吨 | 1 | A暗线印(来料双边氧化色差，来料板面暗线印镀后不明显。) | 是 | 是 | 9 | 2
镍钝化 | JL0024040023-23 | JL0024040023-2 | 东方镍钝化1150 | 合格 | 合格品 | 乙 | 孙吕 | 1212 | 1229 | 1.014 | 1760 | 0.15 | 610 | 泰德通：1150镍钝化工段镀镍，HV100-120,镀层≥1.5μm，纸管芯 ,整卷发货 | A暗线印(来料双边氧化色差，来料板面暗线印镀后不明显。) | 31010010 | 小品种钢卷 | 0.15-SPCC | 31310008 | 镍钝化卷 | 0.15-SPCC |  | 10 | MO001634 | MO001634-002-03 | NDH001 | 镍钝化模板 | 6010 | 2024-07-15 | 2024-07-18 | 3 | 2024-07-26 10:39:17 | 2024-07-26 10:45:06 | 江苏东方九天新能源材料有限公司 |  | 孙吕 |  | 1 | 0.15 | 1760 | 610 | 1 | JL0024040023-23 | 泰德通：（0.15*610）双面镀镍，镀层厚度≥1.5um，HV90-110；卷重≤1.5吨 | 1 | A暗线印(来料双边氧化色差，来料板面暗线印镀后不明显。) | 是 | 是 | 9 | 2
镍钝化 | JL0024040023-22 | JL0024040023-2 | 东方镍钝化1150 | 合格 | 合格品 | 乙 | 孙吕 | 1213 | 1230 | 1.014 | 1760 | 0.15 | 610 | 泰德通：1150镍钝化工段镀镍，HV100-120,镀层≥1.5μm，纸管芯 ,整卷发货 | A暗线印(来料双边氧化色差，来料板面暗线印镀后不明显。) | 31010010 | 小品种钢卷 | 0.15-SPCC | 31310008 | 镍钝化卷 | 0.15-SPCC |  | 10 | MO001634 | MO001634-002-02 | NDH001 | 镍钝化模板 | 6010 | 2024-07-15 | 2024-07-18 | 3 | 2024-07-26 10:39:17 | 2024-07-26 10:45:06 | 江苏东方九天新能源材料有限公司 |  | 孙吕 |  | 1 | 0.15 | 1760 | 610 | 1 | JL0024040023-22 | 泰德通：（0.15*610）双面镀镍，镀层厚度≥1.5um，HV90-110；卷重≤1.5吨 | 1 | A暗线印(来料双边氧化色差，来料板面暗线印镀后不明显。) | 是 | 是 | 9 | 2
镍钝化 | JL0024040023-21 | JL0024040023-2 | 东方镍钝化1150 | 返工 | 返工 | 乙 | 孙吕 | 1212 | 1229 | 1.014 | 1760 | 0.15 | 610 | 泰德通：1150镍钝化工段镀镍，HV100-120,镀层≥1.5μm，纸管芯 ,整卷发货 | C挫伤(内850米处来料松包挫伤重)A暗线印(来料双边氧化色差，来料板面暗线印镀后不明显。) | 31010010 | 小品种钢卷 | 0.15-SPCC | 31310008 | 镍钝化卷 | 0.15-SPCC |  | 10 | MO001634 | MO001634-002-01 | NDH001 | 镍钝化模板 | 6010 | 2024-07-15 | 2024-07-18 | 3 | 2024-07-26 10:39:17 | 2024-07-26 10:45:06 | 江苏东方九天新能源材料有限公司 |  | 孙吕 |  | 1 | 0.15 | 1760 | 610 | 1 | JL0024040023-21 | 泰德通：（0.15*610）双面镀镍，镀层厚度≥1.5um，HV90-110；卷重≤1.5吨 | 0 | C挫伤(内850米处来料松包挫伤重)A暗线印(来料双边氧化色差，来料板面暗线印镀后不明显。) |  |  | 9 | 2
镍钝化 | JL0024040030-113 | JL0024040030-11 | 东方镍钝化1150 | 合格 | 合格品 | 乙 | 孙吕 | 977 | 979 | 1.002 | 1400 | 0.15 | 610 | 泰德通：1150镍钝化工段镀镍，HV100-120,镀层≥1.5μm，纸管芯 ,整卷发货 | X线条印(来料双边氧化色差，来料板面暗线印镀后不明显。) | 31010010 | 小品种钢卷 | 0.15-SPCC | 31310008 | 镍钝化卷 | 0.15-SPCC |  | 10 | MO001634 | MO001634-001-03 | NDH001 | 镍钝化模板 | 2960 | 2024-07-15 | 2024-07-18 | 5 | 2024-07-26 10:34:15 | 2024-07-26 10:38:16 | 江苏东方九天新能源材料有限公司 |  | 孙吕 |  | 1 | 0.15 | 1400 | 610 | 1 | JL0024040030-113 | 泰德通：（0.15*610）双面镀镍，镀层厚度≥1.5um，HV90-110；卷重≤1.5吨 | 1 | X线条印(来料双边氧化色差，来料板面暗线印镀后不明显。) | 是 | 是 | 5 | 1
镍钝化 | JL0024040030-112 | JL0024040030-11 | 东方镍钝化1150 | 合格 | 合格品 | 乙 | 孙吕 | 971 | 973 | 1.0021 | 1400 | 0.15 | 610 | 泰德通：1150镍钝化工段镀镍，HV100-120,镀层≥1.5μm，纸管芯 ,整卷发货 | X线条印(来料双边氧化色差，来料板面暗线印镀后不明显。) | 31010010 | 小品种钢卷 | 0.15-SPCC | 31310008 | 镍钝化卷 | 0.15-SPCC |  | 10 | MO001634 | MO001634-001-02 | NDH001 | 镍钝化模板 | 2960 | 2024-07-15 | 2024-07-18 | 5 | 2024-07-26 10:34:15 | 2024-07-26 10:38:16 | 江苏东方九天新能源材料有限公司 |  | 孙吕 |  | 1 | 0.15 | 1400 | 610 | 1 | JL0024040030-112 | 泰德通：（0.15*610）双面镀镍，镀层厚度≥1.5um，HV90-110；卷重≤1.5吨 | 1 | X线条印(来料双边氧化色差，来料板面暗线印镀后不明显。) | 是 | 是 | 5 | 1
镍钝化 | JL0024040030-111 | JL0024040030-11 | 东方镍钝化1150 | 合格 | 合格品 | 乙 | 孙吕 | 1013 | 1015 | 1.002 | 1430 | 0.15 | 610 | 泰德通：1150镍钝化工段镀镍，HV100-120,镀层≥1.5μm，纸管芯 ,整卷发货 | X线条印(来料双边氧化色差，来料板面暗线印镀后不明显。) | 31010010 | 小品种钢卷 | 0.15-SPCC | 31310008 | 镍钝化卷 | 0.15-SPCC |  | 10 | MO001634 | MO001634-001-01 | NDH001 | 镍钝化模板 | 2960 | 2024-07-15 | 2024-07-18 | 5 | 2024-07-26 10:34:15 | 2024-07-26 10:38:16 | 江苏东方九天新能源材料有限公司 |  | 孙吕 |  | 1 | 0.15 | 1430 | 610 | 1 | JL0024040030-111 | 泰德通：（0.15*610）双面镀镍，镀层厚度≥1.5um，HV90-110；卷重≤1.5吨 | 1 | X线条印(来料双边氧化色差，来料板面暗线印镀后不明显。) | 是 | 是 | 5 | 1
镍钝化 | JL0024040020-25 | JL0024040020-2 | 东方镍钝化1150 | 合格 | 让步接收 | 甲 | 丁涛 | 1147 | 1145 | 0.9983 | 1230 | 0.2 | 610 | 泰德通：1150镍钝化工段镀镍，HV100-120,镀层≥1.5μm，纸管芯 ,整卷发货。 | A暗线印(来料双边氧化色差，来料板面暗线印镀后不明显。)H横辊印(来料板面横辊印) | 31010030 | 小品种钢卷 | 0.2-SPCC | 31310016 | 镍钝化卷 | 0.2-SPCC |  | 10 | MO001631 | MO001631-006-05 | NDH001 | 镍钝化模板 | 5950 | 2024-07-15 | 2024-07-18 | 5 | 2024-07-26 07:35:47 | 2024-07-26 10:30:56 | 江苏东方九天新能源材料有限公司 |  | 孙吕 |  | 1 | 0.2 | 1230 | 610 | 1 | JL0024040020-25 | 泰德通：（0.2*610）双面镀镍，镀层厚度≥1.5um，HV90-110；卷重≤1.5吨 | 1 | A暗线印(来料双边氧化色差，来料板面暗线印镀后不明显。)H横辊印(来料板面横辊印) | 是 | 是 | 210 | 6
镍钝化 | JL0024040020-24 | JL0024040020-2 | 东方镍钝化1150 | 合格 | 合格品 | 甲 | 丁涛 | 1201 | 1199 | 0.9983 | 1270 | 0.2 | 610 | 泰德通：1150镍钝化工段镀镍，HV100-120,镀层≥1.5μm，纸管芯 ,整卷发货。 | A暗线印(来料双边氧化色差，来料板面暗线印镀后不明显。) | 31010030 | 小品种钢卷 | 0.2-SPCC | 31310016 | 镍钝化卷 | 0.2-SPCC |  | 10 | MO001631 | MO001631-006-04 | NDH001 | 镍钝化模板 | 5950 | 2024-07-15 | 2024-07-18 | 5 | 2024-07-26 07:35:47 | 2024-07-26 10:30:56 | 江苏东方九天新能源材料有限公司 |  | 孙吕 |  | 1 | 0.2 | 1270 | 610 | 1 | JL0024040020-24 | 泰德通：（0.2*610）双面镀镍，镀层厚度≥1.5um，HV90-110；卷重≤1.5吨 | 1 | A暗线印(来料双边氧化色差，来料板面暗线印镀后不明显。) | 是 | 是 | 210 | 6
镍钝化 | JL0024040020-23 | JL0024040020-2 | 东方镍钝化1150 | 合格 | 合格品 | 甲 | 丁涛 | 1201 | 1199 | 0.9983 | 1270 | 0.2 | 610 | 泰德通：1150镍钝化工段镀镍，HV100-120,镀层≥1.5μm，纸管芯 ,整卷发货。 | A暗线印(来料双边氧化色差，来料板面暗线印镀后不明显。) | 31010030 | 小品种钢卷 | 0.2-SPCC | 31310016 | 镍钝化卷 | 0.2-SPCC |  | 10 | MO001631 | MO001631-006-03 | NDH001 | 镍钝化模板 | 5950 | 2024-07-15 | 2024-07-18 | 5 | 2024-07-26 07:35:47 | 2024-07-26 10:30:56 | 江苏东方九天新能源材料有限公司 |  | 孙吕 |  | 1 | 0.2 | 1270 | 610 | 1 | JL0024040020-23 | 泰德通：（0.2*610）双面镀镍，镀层厚度≥1.5um，HV90-110；卷重≤1.5吨 | 1 | A暗线印(来料双边氧化色差，来料板面暗线印镀后不明显。) | 是 | 是 | 210 | 6
镍钝化 | JL0024040020-22 | JL0024040020-2 | 东方镍钝化1150 | 合格 | 合格品 | 乙 | 孙吕 | 1201 | 1199 | 0.9983 | 1270 | 0.2 | 610 | 泰德通：1150镍钝化工段镀镍，HV100-120,镀层≥1.5μm，纸管芯 ,整卷发货。 | A暗线印(来料双边氧化色差，来料板面暗线印镀后不明显。) | 31010030 | 小品种钢卷 | 0.2-SPCC | 31310016 | 镍钝化卷 | 0.2-SPCC |  | 10 | MO001631 | MO001631-006-02 | NDH001 | 镍钝化模板 | 5950 | 2024-07-15 | 2024-07-18 | 5 | 2024-07-26 07:35:47 | 2024-07-26 10:30:56 | 江苏东方九天新能源材料有限公司 |  | 孙吕 |  | 1 | 0.2 | 1270 | 610 | 1 | JL0024040020-22 | 泰德通：（0.2*610）双面镀镍，镀层厚度≥1.5um，HV90-110；卷重≤1.5吨 | 1 | A暗线印(来料双边氧化色差，来料板面暗线印镀后不明显。) | 是 | 是 | 210 | 6
镍钝化 | JL0024040020-21 | JL0024040020-2 | 东方镍钝化1150 | 合格 | 合格品 | 乙 | 孙吕 | 1201 | 1199 | 0.9983 | 1270 | 0.2 | 610 | 泰德通：1150镍钝化工段镀镍，HV100-120,镀层≥1.5μm，纸管芯 ,整卷发货。 | A暗线印(来料双边氧化色差，来料板面暗线印镀后不明显) | 31010030 | 小品种钢卷 | 0.2-SPCC | 31310016 | 镍钝化卷 | 0.2-SPCC |  | 10 | MO001631 | MO001631-006-01 | NDH001 | 镍钝化模板 | 5950 | 2024-07-15 | 2024-07-18 | 5 | 2024-07-26 07:35:47 | 2024-07-26 10:30:56 | 江苏东方九天新能源材料有限公司 |  | 孙吕 |  | 1 | 0.2 | 1270 | 610 | 1 | JL0024040020-21 | 泰德通：（0.2*610）双面镀镍，镀层厚度≥1.5um，HV90-110；卷重≤1.5吨 | 1 | A暗线印(来料双边氧化色差，来料板面暗线印镀后不明显) | 是 | 是 | 210 | 6
镍钝化 | JL0024030059-123 | JL0024030059-12 | 东方镍钝化1150 | 合格 | 合格品 | 乙 | 孙吕 | 958 | 977 | 1.0198 | 1380 | 0.15 | 610 | 泰德通：1150镍钝化工段镀镍，HV100-120,镀层≥1.5μm，纸管芯 ,整卷发货 |  | 20600016 | 镍钝化卷半成品 | 0.15-SPCC | 31310008 | 镍钝化卷 | 0.15-SPCC |  | 10 | MO001970 | MO001970-002-03 | NDH001 | 镍钝化模板 | 2900 | 2024-07-24 | 2024-07-28 | 5 | 2024-07-26 05:58:46 | 2024-07-26 07:35:27 | 江苏东方九天新能源材料有限公司 |  | 孙吕 |  | 1 | 0.15 | 1380 | 610 | 1 | JL0024030059-123 | 泰德通：（0.15*610）双面镀镍，镀层厚度≥1.5um，HV90-110；卷重≤1.5吨 | 1 |  | 是 | 是 | 129 | 2
镍钝化 | JL0024030059-122 | JL0024030059-12 | 东方镍钝化1150 | 合格 | 合格品 | 乙 | 孙吕 | 971 | 990 | 1.0196 | 1390 | 0.15 | 610 | 泰德通：1150镍钝化工段镀镍，HV100-120,镀层≥1.5μm，纸管芯 ,整卷发货 |  | 20600016 | 镍钝化卷半成品 | 0.15-SPCC | 31310008 | 镍钝化卷 | 0.15-SPCC |  | 10 | MO001970 | MO001970-002-02 | NDH001 | 镍钝化模板 | 2900 | 2024-07-24 | 2024-07-28 | 5 | 2024-07-26 05:58:46 | 2024-07-26 07:35:27 | 江苏东方九天新能源材料有限公司 |  | 孙吕 |  | 1 | 0.15 | 1390 | 610 | 1 | JL0024030059-122 | 泰德通：（0.15*610）双面镀镍，镀层厚度≥1.5um，HV90-110；卷重≤1.5吨 | 1 |  | 是 | 是 | 129 | 2
镍钝化 | JL0024030059-121 | JL0024030059-12 | 东方镍钝化1150 | 合格 | 合格品 | 乙 | 孙吕 | 971 | 990 | 1.0196 | 1390 | 0.15 | 610 | 泰德通：1150镍钝化工段镀镍，HV100-120,镀层≥1.5μm，纸管芯 ,整卷发货 |  | 20600016 | 镍钝化卷半成品 | 0.15-SPCC | 31310008 | 镍钝化卷 | 0.15-SPCC |  | 10 | MO001970 | MO001970-002-01 | NDH001 | 镍钝化模板 | 2900 | 2024-07-24 | 2024-07-28 | 5 | 2024-07-26 05:58:46 | 2024-07-26 07:35:27 | 江苏东方九天新能源材料有限公司 |  | 孙吕 |  | 1 | 0.15 | 1390 | 610 | 1 | JL0024030059-121 | 泰德通：（0.15*610）双面镀镍，镀层厚度≥1.5um，HV90-110；卷重≤1.5吨 | 1 |  | 是 | 是 | 129 | 2
镍钝化 | JL0024030059-113 | JL0024030059-11 | 东方镍钝化1150 | 合格 | 合格品 | 乙 | 孙吕 | 929 | 919 | 0.9892 | 1310 | 0.15 | 610 | 泰德通：1150镍钝化工段镀镍，HV100-120,镀层≥1.5μm，纸管芯 ,整卷发货 |  | 20600016 | 镍钝化卷半成品 | 0.15-SPCC | 31310008 | 镍钝化卷 | 0.15-SPCC |  | 10 | MO001970 | MO001970-003-03 | NDH001 | 镍钝化模板 | 3010 | 2024-07-24 | 2024-07-28 | 5 | 2024-07-26 04:12:59 | 2024-07-26 05:58:30 | 江苏东方九天新能源材料有限公司 |  | 孙吕 |  | 1 | 0.15 | 1310 | 610 | 1 | JL0024030059-113 | 泰德通：（0.15*610）双面镀镍，镀层厚度≥1.5um，HV90-110；卷重≤1.5吨 | 1 |  | 是 | 是 | 141 | 3
镍钝化 | JL0024030059-112 | JL0024030059-11 | 东方镍钝化1150 | 合格 | 合格品 | 乙 | 孙吕 | 1041 | 1030 | 0.9894 | 1450 | 0.15 | 610 | 泰德通：1150镍钝化工段镀镍，HV100-120,镀层≥1.5μm，纸管芯 ,整卷发货 |  | 20600016 | 镍钝化卷半成品 | 0.15-SPCC | 31310008 | 镍钝化卷 | 0.15-SPCC |  | 10 | MO001970 | MO001970-003-02 | NDH001 | 镍钝化模板 | 3010 | 2024-07-24 | 2024-07-28 | 5 | 2024-07-26 04:12:59 | 2024-07-26 05:58:30 | 江苏东方九天新能源材料有限公司 |  | 孙吕 |  | 1 | 0.15 | 1450 | 610 | 1 | JL0024030059-112 | 泰德通：（0.15*610）双面镀镍，镀层厚度≥1.5um，HV90-110；卷重≤1.5吨 | 1 |  | 是 | 是 | 141 | 3
镍钝化 | JL0024030059-111 | JL0024030059-11 | 东方镍钝化1150 | 合格 | 让步接收 | 乙 | 孙吕 | 1041 | 1030 | 0.9894 | 1450 | 0.15 | 610 | 泰德通：1150镍钝化工段镀镍，HV100-120,镀层≥1.5μm，纸管芯 ,整卷发货 | 来料内100米顶伤 | 20600016 | 镍钝化卷半成品 | 0.15-SPCC | 31310008 | 镍钝化卷 | 0.15-SPCC |  | 10 | MO001970 | MO001970-003-01 | NDH001 | 镍钝化模板 | 3010 | 2024-07-24 | 2024-07-28 | 5 | 2024-07-26 04:12:59 | 2024-07-26 05:58:30 | 江苏东方九天新能源材料有限公司 |  | 孙吕 |  | 1 | 0.15 | 1450 | 610 | 1 | JL0024030059-111 | 泰德通：（0.15*610）双面镀镍，镀层厚度≥1.5um，HV90-110；卷重≤1.5吨 | 1 | 来料内100米顶伤 | 是 | 是 | 141 | 3
镍钝化 | JL1224050001-222 | JL1224050001-22 | 东方镍钝化1150 | 合格 | 合格品 | 乙 | 孙吕 | 1080 | 1070 | 0.9907 | 1500 | 0.15 | 610 | 泰德通：1150镍钝化工段镀镍，HV100-120,镀层≥1.5μm，纸管芯 ,整卷发货 |  | 20600016 | 镍钝化卷半成品 | 0.15-SPCC | 31310008 | 镍钝化卷 | 0.15-SPCC |  | 10 | MO001970 | MO001970-005-02 | NDH001 | 镍钝化模板 | 2230 | 2024-07-24 | 2024-07-28 | 5 | 2024-07-26 02:49:49 | 2024-07-26 04:12:15 | 江苏东方九天新能源材料有限公司 |  | 孙吕 |  | 1 | 0.15 | 1500 | 610 | 1 | JL1224050001-222 | 泰德通：（0.15*610）双面镀镍，镀层厚度≥1.5um，HV90-110；卷重≤1.5吨 | 1 |  | 是 | 是 | 124 | 5
镍钝化 | JL1224050001-221 | JL1224050001-22 | 东方镍钝化1150 | 合格 | 让步接收 | 乙 | 孙吕 | 1150 | 1140 | 0.9913 | 1600 | 0.15 | 610 | 泰德通：1150镍钝化工段镀镍，HV100-120,镀层≥1.5μm，纸管芯 ,整卷发货 | 来料内100米顶伤 来料边浪 | 20600016 | 镍钝化卷半成品 | 0.15-SPCC | 31310008 | 镍钝化卷 | 0.15-SPCC |  | 10 | MO001970 | MO001970-005-01 | NDH001 | 镍钝化模板 | 2230 | 2024-07-24 | 2024-07-28 | 5 | 2024-07-26 02:49:49 | 2024-07-26 04:12:15 | 江苏东方九天新能源材料有限公司 |  | 孙吕 |  | 1 | 0.15 | 1600 | 610 | 1 | JL1224050001-221 | 泰德通：（0.15*610）双面镀镍，镀层厚度≥1.5um，HV90-110；卷重≤1.5吨 | 1 | 来料内100米顶伤 来料边浪 | 是 | 是 | 124 | 5
镍钝化 | JG1124040042-122 | JG1124040042-12 | 东方镍钝化1150 | 返工 | 返工 | 乙 | 孙吕,殷晨 | 1199 | 1179 | 0.9833 | 1255 | 0.2 | 610 | 泰德通：1150镍钝化工段镀镍，HV100-120,镀层≥1.5μm，纸管芯 ,整卷发货 | 操作侧5cm虫斑 | 20600018 | 镍钝化卷半成品 | 0.2-SPCC | 31310016 | 镍钝化卷 | 0.2-SPCC |  | 10 | MO001969 | MO001969-001-02 | NDH001 | 镍钝化模板 | 2440 | 2024-07-24 | 2024-07-27 | 3 | 2024-07-25 20:37:20 | 2024-07-25 21:39:45 | 江苏东方九天新能源材料有限公司 |  | 王晶晶 |  | 1 | 0.2 | 1255 | 610 | 1 | JG1124040042-122 | 泰德通：（0.2*610）双面镀镍，镀层厚度≥1.5um，HV90-110；卷重≤1.5吨 | 0 | 操作侧5cm虫斑 |  |  | 94 | 1
镍钝化 | JG1124040042-121 | JG1124040042-12 | 东方镍钝化1150 | 合格 | 合格品 | 乙 | 孙吕,殷晨 | 1241 | 1221 | 0.9839 | 1300 | 0.2 | 610 | 泰德通：1150镍钝化工段镀镍，HV100-120,镀层≥1.5μm，纸管芯 ,整卷发货 |  | 20600018 | 镍钝化卷半成品 | 0.2-SPCC | 31310016 | 镍钝化卷 | 0.2-SPCC |  | 10 | MO001969 | MO001969-001-01 | NDH001 | 镍钝化模板 | 2440 | 2024-07-24 | 2024-07-27 | 3 | 2024-07-25 20:37:20 | 2024-07-25 21:39:45 | 江苏东方九天新能源材料有限公司 |  | 王晶晶 |  | 1 | 0.2 | 1300 | 610 | 1 | JG1124040042-121 | 泰德通：（0.2*610）双面镀镍，镀层厚度≥1.5um，HV90-110；卷重≤1.5吨 | 1 | 来料线条印重 | 是 | 是 | 94 | 1
镍钝化 | JL00240300935 | JL0024030093 | 东方镍钝化1150 | 合格 | 合格品 | 甲 | 丁涛 | 1136 | 1139 | 1.0026 | 1210 | 0.2 | 610 | 泰德通：1150镍钝化工段镀镍，HV100-120,镀层≥1.5μm，纸管芯 ,整卷发货。 | H横辊印(来料板面振纹横辊印镀后不明显) | 31010030 | 小品种钢卷 | 0.2-SPCC | 31310016 | 镍钝化卷 | 0.2-SPCC |  | 10 | MO001631 | MO001631-007-05 | NDH001 | 镍钝化模板 | 5730 | 2024-07-15 | 2024-07-18 | 3 | 2024-07-19 03:08:21 | 2024-07-19 08:06:19 | 江苏东方九天新能源材料有限公司 |  | 丁涛 |  | 1 | 0.2 | 1210 | 610 | 1 | JL00240300935 | 泰德通：（0.2*610）双面镀镍，镀层厚度≥1.5um，HV90-110；卷重≤1.5吨 | 1 | H横辊印(来料板面振纹横辊印镀后不明显) | 是 | 是 | 357 | 7
镍钝化 | JL00240300934 | JL0024030093 | 东方镍钝化1150 | 合格 | 合格品 | 甲 | 丁涛 | 1148 | 1151 | 1.0026 | 1220 | 0.2 | 610 | 泰德通：1150镍钝化工段镀镍，HV100-120,镀层≥1.5μm，纸管芯 ,整卷发货。 | H横辊印(来料板面振纹横辊印镀后不明显) | 31010030 | 小品种钢卷 | 0.2-SPCC | 31310016 | 镍钝化卷 | 0.2-SPCC |  | 10 | MO001631 | MO001631-007-04 | NDH001 | 镍钝化模板 | 5730 | 2024-07-15 | 2024-07-18 | 3 | 2024-07-19 03:08:21 | 2024-07-19 08:06:19 | 江苏东方九天新能源材料有限公司 |  | 丁涛 |  | 1 | 0.2 | 1220 | 610 | 1 | JL00240300934 | 泰德通：（0.2*610）双面镀镍，镀层厚度≥1.5um，HV90-110；卷重≤1.5吨 | 1 | H横辊印(来料板面振纹横辊印镀后不明显) | 是 | 是 | 357 | 7
镍钝化 | JL00240300933 | JL0024030093 | 东方镍钝化1150 | 合格 | 合格品 | 甲 | 丁涛 | 1148 | 1151 | 1.0026 | 1220 | 0.2 | 610 | 泰德通：1150镍钝化工段镀镍，HV100-120,镀层≥1.5μm，纸管芯 ,整卷发货。 | H横辊印(来料板面振纹横辊印镀后不明显) | 31010030 | 小品种钢卷 | 0.2-SPCC | 31310016 | 镍钝化卷 | 0.2-SPCC |  | 10 | MO001631 | MO001631-007-03 | NDH001 | 镍钝化模板 | 5730 | 2024-07-15 | 2024-07-18 | 3 | 2024-07-19 03:08:21 | 2024-07-19 08:06:19 | 江苏东方九天新能源材料有限公司 |  | 丁涛 |  | 1 | 0.2 | 1220 | 610 | 1 | JL00240300933 | 泰德通：（0.2*610）双面镀镍，镀层厚度≥1.5um，HV90-110；卷重≤1.5吨 | 1 | H横辊印(来料板面振纹横辊印镀后不明显) | 是 | 是 | 357 | 7
镍钝化 | JL00240300932 | JL0024030093 | 东方镍钝化1150 | 合格 | 合格品 | 甲 | 丁涛 | 1148 | 1151 | 1.0026 | 1220 | 0.2 | 610 | 泰德通：1150镍钝化工段镀镍，HV100-120,镀层≥1.5μm，纸管芯 ,整卷发货。 | H横辊印(来料板面振纹横辊印镀后不明显) | 31010030 | 小品种钢卷 | 0.2-SPCC | 31310016 | 镍钝化卷 | 0.2-SPCC |  | 10 | MO001631 | MO001631-007-02 | NDH001 | 镍钝化模板 | 5730 | 2024-07-15 | 2024-07-18 | 3 | 2024-07-19 03:08:21 | 2024-07-19 08:06:19 | 江苏东方九天新能源材料有限公司 |  | 丁涛 |  | 1 | 0.2 | 1220 | 610 | 1 | JL00240300932 | 泰德通：（0.2*610）双面镀镍，镀层厚度≥1.5um，HV90-110；卷重≤1.5吨 | 1 | H横辊印(来料板面振纹横辊印镀后不明显) | 是 | 是 | 357 | 7
镍钝化 | JL00240300931 | JL0024030093 | 东方镍钝化1150 | 合格 | 合格品 | 甲 | 丁涛 | 1148 | 1151 | 1.0026 | 1220 | 0.2 | 610 | 泰德通：1150镍钝化工段镀镍，HV100-120,镀层≥1.5μm，纸管芯 ,整卷发货。 | H横辊印(来料板面振纹，横辊印镀后不明显) | 31010030 | 小品种钢卷 | 0.2-SPCC | 31310016 | 镍钝化卷 | 0.2-SPCC |  | 10 | MO001631 | MO001631-007-01 | NDH001 | 镍钝化模板 | 5730 | 2024-07-15 | 2024-07-18 | 3 | 2024-07-19 03:08:21 | 2024-07-19 08:06:19 | 江苏东方九天新能源材料有限公司 |  | 丁涛 |  | 1 | 0.2 | 1220 | 610 | 1 | JL00240300931 | 泰德通：（0.2*610）双面镀镍，镀层厚度≥1.5um，HV90-110；卷重≤1.5吨 | 1 | H横辊印(来料板面振纹，横辊印镀后不明显) | 是 | 是 | 357 | 7
镍钝化 | JL0024030031-2 | JL0024030031-2 | 东方镍钝化1150 | 合格 | 让步接收 | 甲 | 丁涛 | 5800 | 5871 | 1.0122 | 5900 | 0.2 | 630 | 四川泰虹:1150镍钝化工段镀镍，HV115-145,镍层要求A＞2μm，B:＞2μm，厚度±0.01，粗糙度Ra0.4-0.6,纸管芯，转东方分剪工段 | A凹印(470米板面中间凹印，1870米传动侧25CM处凹印)D单边浪(内100米来料操作侧间隙性边浪（木耳边）)C虫斑(偶有虫斑)X线条印(来料板面多处线条印，来料板面振纹，横辊印，偶有划伤)X锈斑(5730-5740米来料传动侧边部锈斑镀后发白) | 31010030 | 小品种钢卷 | 0.2-SPCC | 31310016 | 镍钝化卷 | 0.2-SPCC |  | 10 | MO001718 | MO001718-001 | NDH001 | 镍钝化模板 | 5800 | 2024-07-19 | 2024-07-23 | 3 | 2024-07-18 22:10:26 | 2024-07-19 03:06:52 | 江苏东方九天新能源材料有限公司 | 246322 | 丁涛 |  |  | 0.2 | 0 | 630 | 1 | JL0024030031-2 | 四川泰虹:（0.2*630）厚度±0.005,HV110-130,粗糙度0.4-0.6，双面镀镍，镍层厚度≥2μM | 1 | A凹印(470米板面中间凹印，1870米传动侧25CM处凹印)D单边浪(内100米来料操作侧间隙性边浪（木耳边）)C虫斑(偶有虫斑)X线条印(来料板面多处线条印，来料板面振纹，横辊印，偶有划伤)X锈斑(5730-5740米来料传动侧边部锈斑镀后发白) | 是 | 是 | 296 | 1
镍钝化 | JL0024040117-25 | JL0024040117-2 | 东方镍钝化1150 | 合格 | 让步接收 | 甲 | 丁涛 | 1072 | 1077 | 1.0047 | 1150 | 0.2 | 610 | 泰德通：1150镍钝化工段镀镍，HV100-120,镀层≥1.5μm，纸管芯 ,整卷发货。 | Z振纹(来料振纹横辊印，板面线条印镀后不明显) | 31010030 | 小品种钢卷 | 0.2-SPCC | 31310016 | 镍钝化卷 | 0.2-SPCC |  | 10 | MO001631 | MO001631-004-05 | NDH001 | 镍钝化模板 | 5290 | 2024-07-15 | 2024-07-18 | 3 | 2024-07-18 03:54:07 | 2024-07-18 08:25:52 | 江苏东方九天新能源材料有限公司 |  | 丁涛 |  | 1 | 0.2 | 1150 | 610 | 1 | JL0024040117-25 | 泰德通：（0.2*610）双面镀镍，镀层厚度≥1.5um，HV90-110；卷重≤1.5吨 | 1 | Z振纹(来料振纹横辊印，板面线条印镀后不明显) | 是 | 是 | 325 | 4
镍钝化 | JL0024040117-24 | JL0024040117-2 | 东方镍钝化1150 | 合格 | 让步接收 | 甲 | 丁涛 | 1054 | 1059 | 1.0047 | 1120 | 0.2 | 610 | 泰德通：1150镍钝化工段镀镍，HV100-120,镀层≥1.5μm，纸管芯 ,整卷发货。 | Z振纹(来料振纹横辊印，板面线条印镀后不明显) | 31010030 | 小品种钢卷 | 0.2-SPCC | 31310016 | 镍钝化卷 | 0.2-SPCC |  | 10 | MO001631 | MO001631-004-04 | NDH001 | 镍钝化模板 | 5290 | 2024-07-15 | 2024-07-18 | 3 | 2024-07-18 03:54:07 | 2024-07-18 08:25:52 | 江苏东方九天新能源材料有限公司 |  | 丁涛 |  | 1 | 0.2 | 1120 | 610 | 1 | JL0024040117-24 | 泰德通：（0.2*610）双面镀镍，镀层厚度≥1.5um，HV90-110；卷重≤1.5吨 | 1 | Z振纹(来料振纹横辊印，板面线条印镀后不明显) | 是 | 是 | 325 | 4
镍钝化 | JL0024040117-23 | JL0024040117-2 | 东方镍钝化1150 | 合格 | 让步接收 | 甲 | 丁涛 | 1054 | 1059 | 1.0047 | 1120 | 0.2 | 610 | 泰德通：1150镍钝化工段镀镍，HV100-120,镀层≥1.5μm，纸管芯 ,整卷发货。 | Z振纹(来料振纹横辊印，板面线条印镀后不明显) | 31010030 | 小品种钢卷 | 0.2-SPCC | 31310016 | 镍钝化卷 | 0.2-SPCC |  | 10 | MO001631 | MO001631-004-03 | NDH001 | 镍钝化模板 | 5290 | 2024-07-15 | 2024-07-18 | 3 | 2024-07-18 03:54:07 | 2024-07-18 08:25:52 | 江苏东方九天新能源材料有限公司 |  | 丁涛 |  | 1 | 0.2 | 1120 | 610 | 1 | JL0024040117-23 | 泰德通：（0.2*610）双面镀镍，镀层厚度≥1.5um，HV90-110；卷重≤1.5吨 | 1 | Z振纹(来料振纹横辊印，板面线条印镀后不明显) | 是 | 是 | 325 | 4
镍钝化 | JL0024040117-22 | JL0024040117-2 | 东方镍钝化1150 | 合格 | 让步接收 | 甲 | 丁涛 | 1054 | 1059 | 1.0047 | 1120 | 0.2 | 610 | 泰德通：1150镍钝化工段镀镍，HV100-120,镀层≥1.5μm，纸管芯 ,整卷发货。 | Z振纹(来料振纹横辊印，板面线条印镀后不明显) | 31010030 | 小品种钢卷 | 0.2-SPCC | 31310016 | 镍钝化卷 | 0.2-SPCC |  | 10 | MO001631 | MO001631-004-02 | NDH001 | 镍钝化模板 | 5290 | 2024-07-15 | 2024-07-18 | 3 | 2024-07-18 03:54:07 | 2024-07-18 08:25:52 | 江苏东方九天新能源材料有限公司 |  | 丁涛 |  | 1 | 0.2 | 1120 | 610 | 1 | JL0024040117-22 | 泰德通：（0.2*610）双面镀镍，镀层厚度≥1.5um，HV90-110；卷重≤1.5吨 | 1 | Z振纹(来料振纹横辊印，板面线条印镀后不明显) | 是 | 是 | 325 | 4
镍钝化 | JL0024040117-21 | JL0024040117-2 | 东方镍钝化1150 | 合格 | 让步接收 | 甲 | 丁涛 | 1054 | 1059 | 1.0047 | 1120 | 0.2 | 610 | 泰德通：1150镍钝化工段镀镍，HV100-120,镀层≥1.5μm，纸管芯 ,整卷发货。 | D顶伤印(内30米来料传动侧25CM处顶伤印)Z振纹(来料振纹横辊印，板面线条印镀后不明显) | 31010030 | 小品种钢卷 | 0.2-SPCC | 31310016 | 镍钝化卷 | 0.2-SPCC |  | 10 | MO001631 | MO001631-004-01 | NDH001 | 镍钝化模板 | 5290 | 2024-07-15 | 2024-07-18 | 3 | 2024-07-18 03:54:07 | 2024-07-18 08:25:52 | 江苏东方九天新能源材料有限公司 |  | 丁涛 |  | 1 | 0.2 | 1120 | 610 | 1 | JL0024040117-21 | 泰德通：（0.2*610）双面镀镍，镀层厚度≥1.5um，HV90-110；卷重≤1.5吨 | 1 | D顶伤印(内30米来料传动侧25CM处顶伤印)Z振纹(来料振纹横辊印，板面线条印镀后不明显) | 是 | 是 | 325 | 4
镍钝化 | JL002403009922 | JL00240300992 | 东方镍钝化1150 | 合格 | 合格品 | 甲 | 丁涛 | 1281 | 1267 | 0.9891 | 1100 | 0.25 | 610 | 泰德通：1150镍钝化工段镀镍，HV100-120,镀层≥1.5μm，纸管芯 ,整卷发货。 | H厚薄公差(来料硬度低88) | 31010025 | 小品种钢卷 | 0.25-SPCC | 31310015 | 镍钝化卷 | 0.25-SPCC |  | 10 | MO001630 | MO001630-001-02 | NDH001 | 镍钝化模板 | 2620 | 2024-07-15 | 2024-07-18 | 3 | 2024-07-18 02:04:55 | 2024-07-18 03:47:42 | 江苏东方九天新能源材料有限公司 |  | 丁涛 |  | 1 | 0.25 | 1100 | 610 | 1 | JL002403009922 | 泰德通：（0.25*610）双面镀镍，镀层厚度≥1.5um，HV90-110；卷重≤1.5吨 | 1 | H厚薄公差(来料硬度低88) | 是 | 是 | 154 | 1
镍钝化 | JL002403009921 | JL00240300992 | 东方镍钝化1150 | 合格 | 让步接收 | 甲 | 丁涛 | 1339 | 1325 | 0.9895 | 1140 | 0.25 | 610 | 泰德通：1150镍钝化工段镀镍，HV100-120,镀层≥1.5μm，纸管芯 ,整卷发货。 | D顶伤印(内50米来料板面顶伤印)H厚薄公差(来料硬度低88) | 31010025 | 小品种钢卷 | 0.25-SPCC | 31310015 | 镍钝化卷 | 0.25-SPCC |  | 10 | MO001630 | MO001630-001-01 | NDH001 | 镍钝化模板 | 2620 | 2024-07-15 | 2024-07-18 | 3 | 2024-07-18 02:04:55 | 2024-07-18 03:47:42 | 江苏东方九天新能源材料有限公司 |  | 丁涛 |  | 1 | 0.25 | 1140 | 610 | 1 | JL002403009921 | 泰德通：（0.25*610）双面镀镍，镀层厚度≥1.5um，HV90-110；卷重≤1.5吨 | 1 | D顶伤印(内50米来料板面顶伤印)H厚薄公差(来料硬度低88) | 是 | 是 | 154 | 1
镍钝化 | JL1223120005-222 | JL1223120005-22 | 东方镍钝化1150 | 合格 | 合格品 | 甲 | 丁涛 | 1128 | 1021 | 0.9051 | 930 | 0.25 | 610 | 泰德通：1150镍钝化工段镀镍，HV100-120,镀层≥1.5μm，纸管芯 ,整卷发货。 | H横辊印(来料板面横辊印线条印镀后不明显) | 31010025 | 小品种钢卷 | 0.25-SPCC | 31310015 | 镍钝化卷 | 0.25-SPCC |  | 10 | MO001630 | MO001630-002-02 | NDH001 | 镍钝化模板 | 2320 | 2024-07-15 | 2024-07-18 | 3 | 2024-07-18 00:23:07 | 2024-07-18 02:03:44 | 江苏东方九天新能源材料有限公司 |  | 丁涛 |  | 1 | 0.25 | 930 | 610 | 1 | JL1223120005-222 | 泰德通：（0.25*610）双面镀镍，镀层厚度≥1.5um，HV90-110；卷重≤1.5吨 | 1 | H横辊印(来料板面横辊印线条印镀后不明显) | 是 | 是 | 150 | 2
镍钝化 | JL1223120005-221 | JL1223120005-22 | 东方镍钝化1150 | 合格 | 合格品 | 甲 | 丁涛 | 1192 | 1079 | 0.9052 | 990 | 0.25 | 610 | 泰德通：1150镍钝化工段镀镍，HV100-120,镀层≥1.5μm，纸管芯 ,整卷发货。 | H横辊印(来料板面横辊印线条印镀后不明显) | 31010025 | 小品种钢卷 | 0.25-SPCC | 31310015 | 镍钝化卷 | 0.25-SPCC |  | 10 | MO001630 | MO001630-002-01 | NDH001 | 镍钝化模板 | 2320 | 2024-07-15 | 2024-07-18 | 3 | 2024-07-18 00:23:07 | 2024-07-18 02:03:44 | 江苏东方九天新能源材料有限公司 |  | 丁涛 |  | 1 | 0.25 | 990 | 610 | 1 | JL1223120005-221 | 泰德通：（0.25*610）双面镀镍，镀层厚度≥1.5um，HV90-110；卷重≤1.5吨 | 1 | H横辊印(来料板面横辊印线条印镀后不明显) | 是 | 是 | 150 | 2
镍钝化 | JL0024040026016 | JL002404002601 | 东方镍钝化1150 | 合格 | 让步接收 | 甲 | 丁涛 | 998 | 1001 | 1.003 | 850 | 0.25 | 610 | 泰德通：1150镍钝化工段镀镍，HV100-120,镀层≥1.5μm，纸管芯 ,整卷发货。 | A暗线印(来料板面暗线印镀后不明显) | 31010025 | 小品种钢卷 | 0.25-SPCC | 31310015 | 镍钝化卷 | 0.25-SPCC |  | 10 | MO001630 | MO001630-003-06 | NDH001 | 镍钝化模板 | 6110 | 2024-07-15 | 2024-07-18 | 3 | 2024-07-17 20:12:59 | 2024-07-18 00:21:37 | 江苏东方九天新能源材料有限公司 |  | 丁涛 |  | 1 | 0.25 | 850 | 610 | 1 | JL0024040026016 | 泰德通：（0.25*610）双面镀镍，镀层厚度≥1.5um，HV90-110；卷重≤1.5吨 | 1 | A暗线印(来料板面暗线印镀后不明显) | 是 | 是 | 290 | 3
镍钝化 | JL0024040026015 | JL002404002601 | 东方镍钝化1150 | 合格 | 让步接收 | 甲 | 丁涛 | 1022 | 1025 | 1.0029 | 870 | 0.25 | 610 | 泰德通：1150镍钝化工段镀镍，HV100-120,镀层≥1.5μm，纸管芯 ,整卷发货。 | A暗线印(来料板面暗线印镀后不明显) | 31010025 | 小品种钢卷 | 0.25-SPCC | 31310015 | 镍钝化卷 | 0.25-SPCC |  | 10 | MO001630 | MO001630-003-05 | NDH001 | 镍钝化模板 | 6110 | 2024-07-15 | 2024-07-18 | 3 | 2024-07-17 20:12:59 | 2024-07-18 00:21:37 | 江苏东方九天新能源材料有限公司 |  | 丁涛 |  | 1 | 0.25 | 870 | 610 | 1 | JL0024040026015 | 泰德通：（0.25*610）双面镀镍，镀层厚度≥1.5um，HV90-110；卷重≤1.5吨 | 1 | A暗线印(来料板面暗线印镀后不明显) | 是 | 是 | 290 | 3
镍钝化 | JL0024040026014 | JL002404002601 | 东方镍钝化1150 | 合格 | 让步接收 | 甲 | 丁涛 | 1022 | 1025 | 1.0029 | 870 | 0.25 | 610 | 泰德通：1150镍钝化工段镀镍，HV100-120,镀层≥1.5μm，纸管芯 ,整卷发货。 | A暗线印(来料板面暗线印镀后不明显) | 31010025 | 小品种钢卷 | 0.25-SPCC | 31310015 | 镍钝化卷 | 0.25-SPCC |  | 10 | MO001630 | MO001630-003-04 | NDH001 | 镍钝化模板 | 6110 | 2024-07-15 | 2024-07-18 | 3 | 2024-07-17 20:12:59 | 2024-07-18 00:21:37 | 江苏东方九天新能源材料有限公司 |  | 丁涛 |  | 1 | 0.25 | 870 | 610 | 1 | JL0024040026014 | 泰德通：（0.25*610）双面镀镍，镀层厚度≥1.5um，HV90-110；卷重≤1.5吨 | 1 | A暗线印(来料板面暗线印镀后不明显) | 是 | 是 | 290 | 3
镍钝化 | JL0024040026013 | JL002404002601 | 东方镍钝化1150 | 合格 | 让步接收 | 甲 | 丁涛 | 1022 | 1025 | 1.0029 | 870 | 0.25 | 610 | 泰德通：1150镍钝化工段镀镍，HV100-120,镀层≥1.5μm，纸管芯 ,整卷发货。 | A暗线印(来料板面暗线印镀后不明显) | 31010025 | 小品种钢卷 | 0.25-SPCC | 31310015 | 镍钝化卷 | 0.25-SPCC |  | 10 | MO001630 | MO001630-003-03 | NDH001 | 镍钝化模板 | 6110 | 2024-07-15 | 2024-07-18 | 3 | 2024-07-17 20:12:59 | 2024-07-18 00:21:37 | 江苏东方九天新能源材料有限公司 |  | 丁涛 |  | 1 | 0.25 | 870 | 610 | 1 | JL0024040026013 | 泰德通：（0.25*610）双面镀镍，镀层厚度≥1.5um，HV90-110；卷重≤1.5吨 | 1 | A暗线印(来料板面暗线印镀后不明显) | 是 | 是 | 290 | 3
镍钝化 | JL0024040026012 | JL002404002601 | 东方镍钝化1150 | 合格 | 让步接收 | 甲 | 丁涛 | 1022 | 1025 | 1.0029 | 870 | 0.25 | 610 | 泰德通：1150镍钝化工段镀镍，HV100-120,镀层≥1.5μm，纸管芯 ,整卷发货。 | A暗线印(来料板面暗线印镀后不明显) | 31010025 | 小品种钢卷 | 0.25-SPCC | 31310015 | 镍钝化卷 | 0.25-SPCC |  | 10 | MO001630 | MO001630-003-02 | NDH001 | 镍钝化模板 | 6110 | 2024-07-15 | 2024-07-18 | 3 | 2024-07-17 20:12:59 | 2024-07-18 00:21:37 | 江苏东方九天新能源材料有限公司 |  | 丁涛 |  | 1 | 0.25 | 870 | 610 | 1 | JL0024040026012 | 泰德通：（0.25*610）双面镀镍，镀层厚度≥1.5um，HV90-110；卷重≤1.5吨 | 1 | A暗线印(来料板面暗线印镀后不明显) | 是 | 是 | 290 | 3
镍钝化 | JL0024040026011 | JL002404002601 | 东方镍钝化1150 | 合格 | 让步接收 | 甲 | 丁涛 | 1022 | 1025 | 1.0029 | 870 | 0.25 | 610 | 泰德通：1150镍钝化工段镀镍，HV100-120,镀层≥1.5μm，纸管芯 ,整卷发货。 | A暗线印(来料板面暗线印镀后不明显) | 31010025 | 小品种钢卷 | 0.25-SPCC | 31310015 | 镍钝化卷 | 0.25-SPCC |  | 10 | MO001630 | MO001630-003-01 | NDH001 | 镍钝化模板 | 6110 | 2024-07-15 | 2024-07-18 | 3 | 2024-07-17 20:12:59 | 2024-07-18 00:21:37 | 江苏东方九天新能源材料有限公司 |  | 丁涛 |  | 1 | 0.25 | 870 | 610 | 1 | JL0024040026011 | 泰德通：（0.25*610）双面镀镍，镀层厚度≥1.5um，HV90-110；卷重≤1.5吨 | 1 | A暗线印(来料板面暗线印镀后不明显) | 是 | 是 | 290 | 3
镍钝化 | JL0024040118-123 | JL0024040118-12 | 东方镍钝化1150 | 合格 | 让步接收 | 甲 | 丁涛 | 985 | 987 | 1.002 | 1050 | 0.2 | 610 | 泰德通：1150镍钝化工段镀镍，HV100-120,镀层≥1.5μm，纸管芯 ,整卷发货。 | 来料板面振纹横辊印，板面线条印镀后不明显，A面传侧1cm1.486，B面传侧1cm1.455（镍层低） | 31010030 | 小品种钢卷 | 0.2-SPCC | 31310016 | 镍钝化卷 | 0.2-SPCC |  | 10 | MO001631 | MO001631-002-03 | NDH001 | 镍钝化模板 | 2960 | 2024-07-15 | 2024-07-18 | 3 | 2024-07-17 06:25:22 | 2024-07-17 08:54:10 | 江苏东方九天新能源材料有限公司 |  | 丁涛 |  | 1 | 0.2 | 1050 | 610 | 1 | JL0024040118-123 | 泰德通：（0.2*610）双面镀镍，镀层厚度≥1.5um，HV90-110；卷重≤1.5吨 | 1 | Z振纹(来料板面振纹横辊印，板面线条印镀后不明显) | 是 | 是 | 198 | 2
镍钝化 | JL0024040118-122 | JL0024040118-12 | 东方镍钝化1150 | 合格 | 让步接收 | 甲 | 丁涛 | 989 | 991 | 1.002 | 1050 | 0.2 | 610 | 泰德通：1150镍钝化工段镀镍，HV100-120,镀层≥1.5μm，纸管芯 ,整卷发货。 | 来料板面振纹横辊印，板面线条印镀后不明显，A面传侧1cm1.498，B面传侧1cm1.462（镍层低） | 31010030 | 小品种钢卷 | 0.2-SPCC | 31310016 | 镍钝化卷 | 0.2-SPCC |  | 10 | MO001631 | MO001631-002-02 | NDH001 | 镍钝化模板 | 2960 | 2024-07-15 | 2024-07-18 | 3 | 2024-07-17 06:25:22 | 2024-07-17 08:54:10 | 江苏东方九天新能源材料有限公司 |  | 丁涛 |  | 1 | 0.2 | 1050 | 610 | 1 | JL0024040118-122 | 泰德通：（0.2*610）双面镀镍，镀层厚度≥1.5um，HV90-110；卷重≤1.5吨 | 1 | Z振纹(来料板面振纹横辊印，板面线条印镀后不明显) | 是 | 是 | 198 | 2
镍钝化 | JL0024040118-121 | JL0024040118-12 | 东方镍钝化1150 | 合格 | 让步接收 | 甲 | 丁涛 | 987 | 989 | 1.002 | 1050 | 0.2 | 610 | 泰德通：1150镍钝化工段镀镍，HV100-120,镀层≥1.5μm，纸管芯 ,整卷发货。 | 880米来料板面中间凹印，来料板面振纹横辊印，板面线条印镀后不明显，B面传侧1cm1.467（镍层低）转分剪切边 | 31010030 | 小品种钢卷 | 0.2-SPCC | 31310016 | 镍钝化卷 | 0.2-SPCC |  | 10 | MO001631 | MO001631-002-01 | NDH001 | 镍钝化模板 | 2960 | 2024-07-15 | 2024-07-18 | 3 | 2024-07-17 06:25:22 | 2024-07-17 08:54:10 | 江苏东方九天新能源材料有限公司 |  | 丁涛 |  | 1 | 0.2 | 1050 | 610 | 1 | JL0024040118-121 | 泰德通：（0.2*610）双面镀镍，镀层厚度≥1.5um，HV90-110；卷重≤1.5吨 | 1 | A凹印(880米来料板面中间凹印)Z振纹(来料板面振纹横辊印，板面线条印镀后不明显) | 是 | 是 | 198 | 2
镍钝化 | JL0024040118-113 | JL0024040118-11 | 东方镍钝化1150 | 合格 | 合格品 | 甲 | 丁涛 | 929 | 927 | 0.9978 | 990 | 0.2 | 610 | 泰德通：1150镍钝化工段镀镍，HV100-120,镀层≥1.5μm，纸管芯 ,整卷发货。 | Z振纹(来料板面振纹横辊印，线条印镀后不明显) | 31010030 | 小品种钢卷 | 0.2-SPCC | 31310016 | 镍钝化卷 | 0.2-SPCC |  | 10 | MO001631 | MO001631-001-03 | NDH001 | 镍钝化模板 | 2780 | 2024-07-15 | 2024-07-18 | 3 | 2024-07-17 04:10:20 | 2024-07-17 06:24:56 | 江苏东方九天新能源材料有限公司 |  | 丁涛 |  | 1 | 0.2 | 990 | 610 | 1 | JL0024040118-113 | 泰德通：（0.2*610）双面镀镍，镀层厚度≥1.5um，HV90-110；卷重≤1.5吨 | 1 | Z振纹(来料板面振纹横辊印，线条印镀后不明显) | 是 | 是 | 178 | 1
镍钝化 | JL0024040118-112 | JL0024040118-11 | 东方镍钝化1150 | 合格 | 合格品 | 甲 | 丁涛 | 941 | 939 | 0.9979 | 1000 | 0.2 | 610 | 泰德通：1150镍钝化工段镀镍，HV100-120,镀层≥1.5μm，纸管芯 ,整卷发货。 | Z振纹(来料板面振纹横辊印，线条印镀后不明显) | 31010030 | 小品种钢卷 | 0.2-SPCC | 31310016 | 镍钝化卷 | 0.2-SPCC |  | 10 | MO001631 | MO001631-001-02 | NDH001 | 镍钝化模板 | 2780 | 2024-07-15 | 2024-07-18 | 3 | 2024-07-17 04:10:20 | 2024-07-17 06:24:56 | 江苏东方九天新能源材料有限公司 |  | 丁涛 |  | 1 | 0.2 | 1000 | 610 | 1 | JL0024040118-112 | 泰德通：（0.2*610）双面镀镍，镀层厚度≥1.5um，HV90-110；卷重≤1.5吨 | 1 | Z振纹(来料板面振纹横辊印，线条印镀后不明显) | 是 | 是 | 178 | 1
镍钝化 | JL0024040118-111 | JL0024040118-11 | 东方镍钝化1150 | 合格 | 让步接收 | 甲 | 丁涛 | 909 | 907 | 0.9978 | 970 | 0.2 | 610 | 泰德通：1150镍钝化工段镀镍，HV100-120,镀层≥1.5μm，纸管芯 ,整卷发货。 | 内15米虫斑,B面传侧1cm1.496（镍层低） | 31010030 | 小品种钢卷 | 0.2-SPCC | 31310016 | 镍钝化卷 | 0.2-SPCC |  | 10 | MO001631 | MO001631-001-01 | NDH001 | 镍钝化模板 | 2780 | 2024-07-15 | 2024-07-18 | 3 | 2024-07-17 04:10:20 | 2024-07-17 06:24:56 | 江苏东方九天新能源材料有限公司 |  | 丁涛 |  | 1 | 0.2 | 970 | 610 | 1 | JL0024040118-111 | 泰德通：（0.2*610）双面镀镍，镀层厚度≥1.5um，HV90-110；卷重≤1.5吨 | 1 | C虫斑(内15米虫斑)Z振纹(来料板面振纹，横辊印，线条印，镀后不明显) | 是 | 是 | 178 | 1
镍钝化 | JL00240300925 | JL0024030092 | 东方镍钝化1150 | 合格 | 让步接收 | 甲 | 丁涛 | 1272 | 1285 | 1.0102 | 1370 | 0.2 | 610 | 泰德通：1150镍钝化工段镀镍，HV100-120,镀层≥1.5μm，纸管芯 ,整卷发货。 | X线条印(来料板面线条印镀后不明显) | 31010030 | 小品种钢卷 | 0.2-SPCC | 31310016 | 镍钝化卷 | 0.2-SPCC |  | 10 | MO001631 | MO001631-008-05 | NDH001 | 镍钝化模板 | 5730 | 2024-07-15 | 2024-07-18 | 3 | 2024-07-16 21:50:17 | 2024-07-17 04:09:46 | 江苏东方九天新能源材料有限公司 |  | 丁涛 |  | 1 | 0.2 | 1370 | 610 | 1 | JL00240300925 | 泰德通：（0.2*610）双面镀镍，镀层厚度≥1.5um，HV90-110；卷重≤1.5吨 | 1 | X线条印(来料板面线条印镀后不明显) | 是 | 是 | 454 | 8
镍钝化 | JL00240300924 | JL0024030092 | 东方镍钝化1150 | 合格 | 让步接收 | 甲 | 丁涛 | 1290 | 1303 | 1.0101 | 1380 | 0.2 | 610 | 泰德通：1150镍钝化工段镀镍，HV100-120,镀层≥1.5μm，纸管芯 ,整卷发货。 | X线条印(来料板面线条印镀后不明显)D顶伤(730米处来料板面中间顶伤) | 31010030 | 小品种钢卷 | 0.2-SPCC | 31310016 | 镍钝化卷 | 0.2-SPCC |  | 10 | MO001631 | MO001631-008-04 | NDH001 | 镍钝化模板 | 5730 | 2024-07-15 | 2024-07-18 | 3 | 2024-07-16 21:50:17 | 2024-07-17 04:09:46 | 江苏东方九天新能源材料有限公司 |  | 丁涛 |  | 1 | 0.2 | 1380 | 610 | 1 | JL00240300924 | 泰德通：（0.2*610）双面镀镍，镀层厚度≥1.5um，HV90-110；卷重≤1.5吨 | 1 | X线条印(来料板面线条印镀后不明显)D凹印(730米处来料板面中间凹印) | 是 | 是 | 454 | 8
镍钝化 | JL00240300923 | JL0024030092 | 东方镍钝化1150 | 合格 | 合格品 | 甲 | 丁涛 | 1290 | 1303 | 1.0101 | 1380 | 0.2 | 610 | 泰德通：1150镍钝化工段镀镍，HV100-120,镀层≥1.5μm，纸管芯 ,整卷发货。 | T脱皮(358-360米操作侧1CM处来料脱皮（重划伤）)C虫斑(偶有虫斑)X线条印(来料板面线条印镀后不明显) | 31010030 | 小品种钢卷 | 0.2-SPCC | 31310016 | 镍钝化卷 | 0.2-SPCC |  | 10 | MO001631 | MO001631-008-03 | NDH001 | 镍钝化模板 | 5730 | 2024-07-15 | 2024-07-18 | 3 | 2024-07-16 21:50:17 | 2024-07-17 04:09:46 | 江苏东方九天新能源材料有限公司 |  | 丁涛 |  | 1 | 0.2 | 1380 | 610 | 1 | JL00240300923 | 泰德通：（0.2*610）双面镀镍，镀层厚度≥1.5um，HV90-110；卷重≤1.5吨 | 1 | T脱皮(358-360米操作侧1CM处来料脱皮（重划伤）)C虫斑(偶有虫斑)X线条印(来料板面线条印镀后不明显) | 是 | 是 | 454 | 8
镍钝化 | JL00240300922 | JL0024030092 | 东方镍钝化1150 | 合格 | 让步接收 | 甲 | 丁涛 | 1290 | 1303 | 1.0101 | 1380 | 0.2 | 610 | 泰德通：1150镍钝化工段镀镍，HV100-120,镀层≥1.5μm，纸管芯 ,整卷发货。 | A凹印(570米处来料板面中间凹印)C虫斑(450米操作侧10CM处虫斑)X线条印(来料板面线条印镀后不明显）转分剪倒包 | 31010030 | 小品种钢卷 | 0.2-SPCC | 31310016 | 镍钝化卷 | 0.2-SPCC |  | 10 | MO001631 | MO001631-008-02 | NDH001 | 镍钝化模板 | 5730 | 2024-07-15 | 2024-07-18 | 3 | 2024-07-16 21:50:17 | 2024-07-17 04:09:46 | 江苏东方九天新能源材料有限公司 |  | 丁涛 |  | 1 | 0.2 | 1380 | 610 | 1 | JL00240300922 | 泰德通：（0.2*610）双面镀镍，镀层厚度≥1.5um，HV90-110；卷重≤1.5吨 | 1 | A凹印(570米处来料板面中间凹印)C虫斑(450米操作侧10CM处虫斑)X线条印(来料板面线条印镀后不明显) | 是 | 是 | 454 | 8
镍钝化 | JL00240300921 | JL0024030092 | 东方镍钝化1150 | 合格 | 报废品 | 甲 | 丁涛 | 587 | 593 | 1.0102 | 630 | 0.2 | 610 | 泰德通：1150镍钝化工段镀镍，HV100-120,镀层≥1.5μm，纸管芯 ,整卷发货。 | Z重划伤(来料尾传动侧50m4个10CM缺口已剪下，内300米镀层AB面0.5/0.5um，后1.5/1.5um，300米来料板面划伤重，450m-520米操作侧松花印重。) | 31010030 | 小品种钢卷 | 0.2-SPCC | 31310016 | 镍钝化卷 | 0.2-SPCC |  | 10 | MO001631 | MO001631-008-01 | NDH001 | 镍钝化模板 | 5730 | 2024-07-15 | 2024-07-18 | 3 | 2024-07-16 21:50:17 | 2024-07-17 04:09:46 | 江苏东方九天新能源材料有限公司 |  | 丁涛 |  | 1 | 0.2 | 630 | 610 | 1 | JL00240300921 | 泰德通：（0.2*610）双面镀镍，镀层厚度≥1.5um，HV90-110；卷重≤1.5吨 | 1 | Z重划伤(来料尾传动侧50m4个10CM缺口已剪下，内300米镀层AB面0.5/0.5um，后1.5/1.5um，300米来料板面划伤重，450m-520米操作侧松花印重。) | 是 | 是 | 454 | 8
镍钝化 | 112447583-021 | 112447583-02 | 东方镍钝化1150 | 合格 | 让步接收 | 甲 | 丁涛 | 4385 | 4375 | 0.9977 | 2450 | 0.25 | 903 | 凌力电池：1150镍钝化工段镀镍，A面＞1.9um，B面＞0.64um ,铁管芯，转退火 | A暗线印(偶有不规律暗线印，内300米操作侧边部约10cm轻微凹印，偶有虫斑，2300-2324米操作侧10CM左右疑似水滴印（半光1-2导电辊压辊气管暴裂）) | 11060007 | 预镀镍基带 | 0.25*903-BDCK | 31310014 | 镍钝化卷 | 0.25-BDCK |  | 10 | MO001347 | MO001347-001-01 | NDH001 | 镍钝化模板 | 8700 | 2024-07-08 | 2024-07-10 | 2 | 2024-07-09 00:49:51 | 2024-07-09 03:09:28 | 江苏东方九天新能源材料有限公司 |  | 丁涛 |  | 1 | 0.25 | 0 | 903 | 1 | 112447583-021 | 凌力电池（0.25*886）：厚度公差0.24-0.26mm，表面里外半光，粗糙度0.7-1.1um，T3(HV0.2 130-150),镍层大于等于1.9mm/0.64um；镍线生产一半，4300kg | 1 | A暗线印(偶有不规律暗线印，内300米操作侧边部约10cm轻微凹印，偶有虫斑，2300-2324米操作侧10CM左右疑似水滴印（半光1-2导电辊压辊气管暴裂）) | 是 | 是 | 588 | 1