## sheet1
工序名称 | 批号 | 新卷号 | 出料厚度 | 出料宽度 | 出料长度 | 出料重量 | 备注 | 膜名称 | 机组名称 | 工序状态 | 检验结果 | 班组 | 参与人 | 来料重量 | 成材率 | 工序要求 | 来料编码 | 来料名称 | 来料规格 | 产品编码 | 产品名称 | 产品规格 | 排序 | 主计划号 | 子计划号 | 工序流程编码 | 工序流程名称 | 工单需求 | 计划开始时间 | 计划结束时间 | 工单状态 | 开始时间 | 产出时间 | 组织名称 | 卷号ID | 操作工人 | 报工人 | 检验 | 来料厚度 | 来料长度 | 来料宽度 | 是否分卷 | 原卷号 | 工单要求 | 是否成品 | 不良现象 | 是否入库 | 入库审核 | 生产工时 | 工单行号
覆膜 | JG9124080013 | JG91240800132 | 0.25 | 610 | 4300 | 3352 |  | 明绿改性膜-2 | 九天覆膜-5 | 合格 | 合格品 | 甲 | 李忠 | 3352 | 1 | / | 30110011 | 铬钝化卷 | 0.15-SPCC | 30312017 | 双面钢塑复合卷 | 0.25-SPCC | 10 | MO002846 | MO002846-008-02 | FM001 | 覆膜模板 | 6283 | 2024-08-20 | 2024-08-20 | 3 | 2024-08-22 06:13:38 | 2024-08-22 08:05:39 | 江苏九天光电科技有限公司 | 298950 | 徐新圣 |  | 1 | 0.25 | 4300 | 610 | 1 | JG91240800132 |  | 1 |  | 是 | 是 | 168 | 8
覆膜 | JG9124080013 | JG91240800131 | 0.25 | 610 | 4340 | 3382 |  | 明绿改性膜-2 | 九天覆膜-5 | 合格 | 合格品 | 甲 | 李忠 | 3382 | 1 | / | 30110011 | 铬钝化卷 | 0.15-SPCC | 30312017 | 双面钢塑复合卷 | 0.25-SPCC | 10 | MO002846 | MO002846-008-01 | FM001 | 覆膜模板 | 6283 | 2024-08-20 | 2024-08-20 | 3 | 2024-08-22 06:13:38 | 2024-08-22 08:05:39 | 江苏九天光电科技有限公司 | 298950 | 徐新圣 |  | 1 | 0.25 | 4340 | 610 | 1 | JG91240800131 |  | 1 |  | 是 | 是 | 168 | 8
覆膜 | JG12240703152 | JG122407031523 | 0.165 | 760 | 3060 | 1920 | 操作侧20-30公分内有花辊印，300米后传动侧23-28公分内有黄条印，时重时轻 | 明绿改性膜-1 | 九天覆膜-9 | 合格 | 让步接收 | 乙 | 李其华 | 1770 | 1.0847 | / |  |  |  | 30312001 | 双面钢塑复合卷 | 0.165-SPCC | 10 | MO002725 | MO002725-003-03 | FM001 | 覆膜模板 | 5801 | 2024-08-15 | 2024-08-15 | 3 | 2024-08-22 05:20:01 | 2024-08-22 07:13:23 | 江苏九天光电科技有限公司 | 0 | 李其华 |  | 1 | 0.165 | 3060 | 760 | 1 | JG122407031523 |  | 1 | H花辊印(操作侧20-30公分内有花辊印),H黄条印(300米后传动侧23-28公分内有黄条印，时重时轻。) | 是 | 是 | 150 | 3
覆膜 | JG12240703152 | JG122407031522 | 0.165 | 760 | 3010 | 1884 | 操作侧20-30公分内有花辊印，宽约10公分 | 明绿改性膜-1 | 九天覆膜-9 | 合格 | 让步接收 | 乙 | 李其华 | 1737 | 1.0846 | / |  |  |  | 30312001 | 双面钢塑复合卷 | 0.165-SPCC | 10 | MO002725 | MO002725-003-02 | FM001 | 覆膜模板 | 5801 | 2024-08-15 | 2024-08-15 | 3 | 2024-08-22 05:20:01 | 2024-08-22 07:13:23 | 江苏九天光电科技有限公司 | 0 | 李其华 |  | 1 | 0.165 | 3010 | 760 | 1 | JG122407031522 |  | 1 | H花辊印(操作侧20-30公分内有花辊印，宽约10公分),H花辊印(操作侧20-30公分内有花辊印，松花印，宽约10公分) | 是 | 是 | 150 | 3
覆膜 | JG12240703152 | JG122407031521 | 0.165 | 760 | 4000 | 2488 | 操作侧20-30公分内有花辊印，宽约10公实际，米数3980米分 | 明绿改性膜-1 | 九天覆膜-9 | 合格 | 让步接收 | 乙 | 李其华 | 2294 | 1.0846 | / |  |  |  | 30312001 | 双面钢塑复合卷 | 0.165-SPCC | 10 | MO002725 | MO002725-003-01 | FM001 | 覆膜模板 | 5801 | 2024-08-15 | 2024-08-15 | 3 | 2024-08-22 05:20:01 | 2024-08-22 07:13:23 | 江苏九天光电科技有限公司 | 0 | 李其华 |  | 1 | 0.165 | 4000 | 760 | 1 | JG122407031521 |  | 1 | H花辊印(操作侧20-30公分内有花辊印，宽松花印，约10公分) | 是 | 是 | 150 | 3
覆膜 | 4505080041 | 45050800413 | 0.165 | 406 | 3450 | 1156 | X锈点(板面锈斑点) | 明绿改性膜-1 | 九天覆膜-5 | 合格 | 合格品 | 乙 | 冯忠平 | 1077 | 1.0734 | / | 30110014 | 铬钝化卷 | 0.1-SPCC | 30312001 | 双面钢塑复合卷 | 0.165-SPCC | 10 | MO002894 | MO002894-003-03 | FM001 | 覆膜模板 | 3308 | 2024-08-21 | 2024-08-21 | 3 | 2024-08-22 05:29:01 | 2024-08-22 06:28:21 | 江苏九天光电科技有限公司 | 0 | 冯忠平 |  | 1 | 0.165 | 3450 | 406 | 1 | 45050800413 |  | 1 | X锈点(板面锈斑点) | 是 | 是 | 78 | 3
覆膜 | 4505080041 | 45050800412 | 0.165 | 406 | 3560 | 1194 |  | 明绿改性膜-1 | 九天覆膜-5 | 合格 | 合格品 | 乙 | 冯忠平 | 1113 | 1.0728 | / | 30110014 | 铬钝化卷 | 0.1-SPCC | 30312001 | 双面钢塑复合卷 | 0.165-SPCC | 10 | MO002894 | MO002894-003-02 | FM001 | 覆膜模板 | 3308 | 2024-08-21 | 2024-08-21 | 3 | 2024-08-22 05:29:01 | 2024-08-22 06:28:21 | 江苏九天光电科技有限公司 | 0 | 冯忠平 |  | 1 | 0.165 | 3560 | 406 | 1 | 45050800412 |  | 1 |  | 是 | 是 | 78 | 3
覆膜 | 4505080041 | 45050800411 | 0.165 | 406 | 3560 | 1200 |  | 明绿改性膜-1 | 九天覆膜-5 | 合格 | 合格品 | 乙 | 冯忠平 | 1118 | 1.0733 | / | 30110014 | 铬钝化卷 | 0.1-SPCC | 30312001 | 双面钢塑复合卷 | 0.165-SPCC | 10 | MO002894 | MO002894-003-01 | FM001 | 覆膜模板 | 3308 | 2024-08-21 | 2024-08-21 | 3 | 2024-08-22 05:29:01 | 2024-08-22 06:28:21 | 江苏九天光电科技有限公司 | 0 | 冯忠平 |  | 1 | 0.165 | 3560 | 406 | 1 | 45050800411 |  | 1 |  | 是 | 是 | 78 | 3
覆膜 | JL11230500372-2 | JL11230500372-2 | 0.165 | 406 | 3540 | 1172 | 3150米处操作侧30公分3个0.23-0.34平方毫米孔洞 | 明绿改性膜-1 | 九天覆膜-5 | 合格 | 让步接收 | 乙 | 冯忠平 | 1106 | 1.0597 | / | 30110014 | 铬钝化卷 | 0.1-SPCC | 30312001 | 双面钢塑复合卷 | 0.165-SPCC | 10 | MO001942 | MO001942-001 | FM001 | 覆膜模板 | 1106 | 2024-07-23 | 2024-07-23 | 3 | 2024-08-22 01:39:36 | 2024-08-22 05:21:55 | 江苏九天光电科技有限公司 | 255223 | 冯忠平 |  |  | 0.1 | 0 | 406 | 1 | JL11230500372-2 |  | 1 | K孔洞(3150米处操作侧30公分三个孔洞大小0.23-0.34) | 是 | 是 | 222 | 1
覆膜 | JG1224070584 | JG12240705841 | 0.25 | 610 | 2360 | 1780 |  |  | 九天覆膜-5 | 合格 | 合格品 | 甲 | 徐新圣 | 1652 | 1.0775 | / | 30110011 | 铬钝化卷 | 0.15-SPCC | 30312017 | 双面钢塑复合卷 | 0.25-SPCC | 10 | MO002826 | MO002826-010-01 | FM001 | 覆膜模板 | 4949 | 2024-08-19 | 2024-08-19 | 3 | 2024-08-21 19:50:34 | 2024-08-22 05:17:03 | 江苏九天光电科技有限公司 | 0 | 徐新圣 |  | 1 | 0.25 | 2360 | 610 | 1 | JG12240705841 |  | 1 |  |  |  | 475 | 10
覆膜 | JG122408001722 | JG1224080017223 | 0.19 | 710 | 3280 | 1998 | 板面有辊印，尾部有缩芯折印 | 明绿改性膜-1 | 九天覆膜-9 | 合格 | 让步接收 | 乙 | 李其华 | 1790 | 1.1162 | / | 30110014 | 铬钝化卷 | 0.1-SPCC | 30312002 | 双面钢塑复合卷 | 0.19-SPCC | 10 | MO002871 | MO002871-009-03 | FM001 | 覆膜模板 | 5629 | 2024-08-20 | 2024-08-20 | 3 | 2024-08-22 01:52:40 | 2024-08-22 03:20:55 | 江苏九天光电科技有限公司 | 0 | 李其华 |  | 1 | 0.19 | 3280 | 710 | 1 | JG1224080017223 |  | 1 | G辊印(板面有辊印),缩芯折印(尾部有缩芯折印) | 是 | 是 | 117 | 9
覆膜 | JG122408001722 | JG1224080017222 | 0.19 | 710 | 3500 | 2140 | 实际米数3520米 | 明绿改性膜-1 | 九天覆膜-9 | 合格 | 合格品 | 乙 | 李其华 | 1918 | 1.1157 | / | 30110014 | 铬钝化卷 | 0.1-SPCC | 30312002 | 双面钢塑复合卷 | 0.19-SPCC | 10 | MO002871 | MO002871-009-02 | FM001 | 覆膜模板 | 5629 | 2024-08-20 | 2024-08-20 | 3 | 2024-08-22 01:52:40 | 2024-08-22 03:20:55 | 江苏九天光电科技有限公司 | 0 | 李其华 |  | 1 | 0.19 | 3500 | 710 | 1 | JG1224080017222 |  | 1 |  | 是 | 是 | 117 | 9
覆膜 | JG122408001722 | JG1224080017221 | 0.19 | 710 | 3500 | 2144 | 板面有辊印，卷芯板面有轻微凹印，实际米数3520米 | 明绿改性膜-1 | 九天覆膜-9 | 合格 | 让步接收 | 乙 | 李其华 | 1921 | 1.1161 | / | 30110014 | 铬钝化卷 | 0.1-SPCC | 30312002 | 双面钢塑复合卷 | 0.19-SPCC | 10 | MO002871 | MO002871-009-01 | FM001 | 覆膜模板 | 5629 | 2024-08-20 | 2024-08-20 | 3 | 2024-08-22 01:52:40 | 2024-08-22 03:20:55 | 江苏九天光电科技有限公司 | 0 | 李其华 |  | 1 | 0.19 | 3500 | 710 | 1 | JG1224080017221 |  | 1 | G辊印(板面有辊印),A凹印(卷芯板面有轻微凹印) | 是 | 是 | 117 | 9
覆膜 | JG9124080017 | JG91240800172 | 0.25 | 610 | 4330 | 3382 |  | 明绿改性膜-2 | 九天覆膜-5 | 合格 | 合格品 | 乙 | 李忠 | 3141 | 1.0767 | / | 30110011 | 铬钝化卷 | 0.15-SPCC | 30312017 | 双面钢塑复合卷 | 0.25-SPCC | 10 | MO002846 | MO002846-007-02 | FM001 | 覆膜模板 | 6281 | 2024-08-20 | 2024-08-20 | 3 | 2024-08-22 00:32:49 | 2024-08-22 02:47:23 | 江苏九天光电科技有限公司 | 298951 | 何志宏 |  | 1 | 0.25 | 4330 | 610 | 1 | JG91240800172 |  | 1 |  | 是 | 是 | 202 | 7
覆膜 | JG9124080017 | JG91240800171 | 0.25 | 610 | 4330 | 3380 |  | 明绿改性膜-2 | 九天覆膜-5 | 合格 | 合格品 | 乙 | 李忠 | 3140 | 1.0764 | / | 30110011 | 铬钝化卷 | 0.15-SPCC | 30312017 | 双面钢塑复合卷 | 0.25-SPCC | 10 | MO002846 | MO002846-007-01 | FM001 | 覆膜模板 | 6281 | 2024-08-20 | 2024-08-20 | 3 | 2024-08-22 00:32:49 | 2024-08-22 02:47:23 | 江苏九天光电科技有限公司 | 298951 | 何志宏 |  | 1 | 0.25 | 4330 | 610 | 1 | JG91240800171 |  | 1 |  | 是 | 是 | 202 | 7
覆膜 | JG11240405632 | JG112404056322 | 0.165 | 460 | 3000 | 1134 | 轻微振纹 | 明绿改性膜-1 | 九天覆膜-5 | 合格 | 让步接收 | 乙 | 冯忠平 | 1067 | 1.0628 | / | 30110014 | 铬钝化卷 | 0.1-SPCC | 30312001 | 双面钢塑复合卷 | 0.165-SPCC | 10 | MO002894 | MO002894-001-02 | FM001 | 覆膜模板 | 2140 | 2024-08-21 | 2024-08-21 | 3 | 2024-08-22 00:27:49 | 2024-08-22 01:38:47 | 江苏九天光电科技有限公司 | 0 | 冯忠平 |  | 1 | 0.165 | 3000 | 460 | 1 | JG112404056322 |  | 1 |  | 是 | 是 | 106 | 1
覆膜 | JG11240405632 | JG112404056321 | 0.165 | 460 | 3040 | 1140 | 卷芯内200米传动侧膜起筋，小锈点 | 明绿改性膜-1 | 九天覆膜-5 | 合格 | 让步接收 | 乙 | 冯忠平 | 1073 | 1.0624 | / | 30110014 | 铬钝化卷 | 0.1-SPCC | 30312001 | 双面钢塑复合卷 | 0.165-SPCC | 10 | MO002894 | MO002894-001-01 | FM001 | 覆膜模板 | 2140 | 2024-08-21 | 2024-08-21 | 3 | 2024-08-22 00:27:49 | 2024-08-22 01:38:47 | 江苏九天光电科技有限公司 | 0 | 冯忠平 |  | 1 | 0.165 | 3040 | 460 | 1 | JG112404056321 |  | 1 | Q起筋(卷芯内200米传动侧膜起筋) | 是 | 是 | 106 | 1
覆膜 | JG12240800202 | JG122408002024 | 0.19 | 710 | 3030 | 1816 |  | 明绿改性膜-1 | 九天覆膜-9 | 合格 | 合格品 | 乙 | 李其华 | 1629 | 1.1148 | / | 30110014 | 铬钝化卷 | 0.1-SPCC | 30312002 | 双面钢塑复合卷 | 0.19-SPCC | 10 | MO002784 | MO002784-003-04 | FM001 | 覆膜模板 | 6499 | 2024-08-17 | 2024-08-17 | 3 | 2024-08-21 22:18:01 | 2024-08-22 01:25:01 | 江苏九天光电科技有限公司 | 0 | 李其华 |  | 1 | 0.19 | 3030 | 710 | 1 | JG122408002024 |  | 1 |  | 是 | 是 | 233 | 3
覆膜 | JG12240800202 | JG122408002023 | 0.19 | 710 | 3010 | 1804 |  | 明绿改性膜-1 | 九天覆膜-9 | 合格 | 合格品 | 乙 | 李其华 | 1618 | 1.115 | / | 30110014 | 铬钝化卷 | 0.1-SPCC | 30312002 | 双面钢塑复合卷 | 0.19-SPCC | 10 | MO002784 | MO002784-003-03 | FM001 | 覆膜模板 | 6499 | 2024-08-17 | 2024-08-17 | 3 | 2024-08-21 22:18:01 | 2024-08-22 01:25:01 | 江苏九天光电科技有限公司 | 0 | 李其华 |  | 1 | 0.19 | 3010 | 710 | 1 | JG122408002023 |  | 1 |  | 是 | 是 | 233 | 3
覆膜 | JG12240800202 | JG122408002022 | 0.19 | 710 | 3010 | 1800 |  | 明绿改性膜-1 | 九天覆膜-9 | 合格 | 合格品 | 乙 | 李其华 | 1614 | 1.1152 | / | 30110014 | 铬钝化卷 | 0.1-SPCC | 30312002 | 双面钢塑复合卷 | 0.19-SPCC | 10 | MO002784 | MO002784-003-02 | FM001 | 覆膜模板 | 6499 | 2024-08-17 | 2024-08-17 | 3 | 2024-08-21 22:18:01 | 2024-08-22 01:25:01 | 江苏九天光电科技有限公司 | 0 | 李其华 |  | 1 | 0.19 | 3010 | 710 | 1 | JG122408002022 |  | 1 |  | 是 | 是 | 233 | 3
覆膜 | JG12240800202 | JG122408002021 | 0.19 | 710 | 3050 | 1826 |  | 明绿改性膜-1 | 九天覆膜-9 | 合格 | 合格品 | 乙 | 李其华 | 1638 | 1.1148 | / | 30110014 | 铬钝化卷 | 0.1-SPCC | 30312002 | 双面钢塑复合卷 | 0.19-SPCC | 10 | MO002784 | MO002784-003-01 | FM001 | 覆膜模板 | 6499 | 2024-08-17 | 2024-08-17 | 3 | 2024-08-21 22:18:01 | 2024-08-22 01:25:01 | 江苏九天光电科技有限公司 | 0 | 李其华 |  | 1 | 0.19 | 3050 | 710 | 1 | JG122408002021 |  | 1 |  | 是 | 是 | 233 | 3
覆膜 | JG91240700022 | JG912407000223 | 0.25 | 610 | 2350 | 1796 | 传动侧亮斑点多 | 明绿改性膜-2 | 九天覆膜-8 | 合格 | 让步接收 | 乙 | 李忠 | 1672 | 1.0742 | / | 30110011 | 铬钝化卷 | 0.15-SPCC | 30312017 | 双面钢塑复合卷 | 0.25-SPCC | 10 | MO002826 | MO002826-002-03 | FM001 | 覆膜模板 | 5045 | 2024-08-19 | 2024-08-19 | 3 | 2024-08-21 22:04:43 | 2024-08-22 00:28:17 | 江苏九天光电科技有限公司 | 0 | 徐新圣 |  | 1 | 0.25 | 2350 | 610 | 1 | JG912407000223 |  | 1 | L亮斑(传动侧亮斑点多) | 是 | 是 | 192 | 2
覆膜 | JG91240700022 | JG912407000222 | 0.25 | 610 | 2360 | 1810 | 传动侧亮斑点多 | 明绿改性膜-2 | 九天覆膜-8 | 合格 | 让步接收 | 乙 | 李忠 | 1685 | 1.0742 | / | 30110011 | 铬钝化卷 | 0.15-SPCC | 30312017 | 双面钢塑复合卷 | 0.25-SPCC | 10 | MO002826 | MO002826-002-02 | FM001 | 覆膜模板 | 5045 | 2024-08-19 | 2024-08-19 | 3 | 2024-08-21 22:04:43 | 2024-08-22 00:28:17 | 江苏九天光电科技有限公司 | 0 | 徐新圣 |  | 1 | 0.25 | 2360 | 610 | 1 | JG912407000222 |  | 1 | L亮斑(传动侧亮斑点多) | 是 | 是 | 192 | 2
覆膜 | JG91240700022 | JG912407000221 | 0.25 | 610 | 2360 | 1814 | 操作侧粘钢缺口，传动侧亮斑点多 | 明绿改性膜-2 | 九天覆膜-8 | 合格 | 让步接收 | 乙 | 李忠 | 1688 | 1.0746 | / | 30110011 | 铬钝化卷 | 0.15-SPCC | 30312017 | 双面钢塑复合卷 | 0.25-SPCC | 10 | MO002826 | MO002826-002-01 | FM001 | 覆膜模板 | 5045 | 2024-08-19 | 2024-08-19 | 3 | 2024-08-21 22:04:43 | 2024-08-22 00:28:17 | 江苏九天光电科技有限公司 | 0 | 徐新圣 |  | 1 | 0.25 | 2360 | 610 | 1 | JG912407000221 |  | 1 | Q缺口(操作侧粘钢缺口，，传动侧亮斑点多) | 是 | 是 | 192 | 2
覆膜 | 4505080042 | 45050800423 | 0.165 | 490 | 3000 | 1224 | 传动侧膜偶有起筋 | 明绿改性膜-1 | 九天覆膜-8 | 合格 | 让步接收 | 乙 | 冯忠平 | 1193 | 1.026 | / | 30110014 | 铬钝化卷 | 0.1-SPCC | 30312001 | 双面钢塑复合卷 | 0.165-SPCC | 10 | MO002894 | MO002894-002-03 | FM001 | 覆膜模板 | 3975 | 2024-08-21 | 2024-08-21 | 3 | 2024-08-21 21:43:29 | 2024-08-21 23:53:41 | 江苏九天光电科技有限公司 | 0 | 徐兴良 |  | 1 | 0.165 | 3000 | 490 | 1 | 45050800423 |  | 1 | S色差(传动侧膜偶有起筋) | 是 | 是 | 173 | 2
覆膜 | 4505080042 | 45050800422 | 0.165 | 490 | 3500 | 1408 |  | 明绿改性膜-1 | 九天覆膜-8 | 合格 | 合格品 | 乙 | 冯忠平 | 1372 | 1.0262 | / | 30110014 | 铬钝化卷 | 0.1-SPCC | 30312001 | 双面钢塑复合卷 | 0.165-SPCC | 10 | MO002894 | MO002894-002-02 | FM001 | 覆膜模板 | 3975 | 2024-08-21 | 2024-08-21 | 3 | 2024-08-21 21:43:29 | 2024-08-21 23:53:41 | 江苏九天光电科技有限公司 | 0 | 徐兴良 |  | 1 | 0.165 | 3500 | 490 | 1 | 45050800422 |  | 1 |  | 是 | 是 | 173 | 2
覆膜 | 4505080042 | 45050800421 | 0.165 | 490 | 3560 | 1448 | 400米传动侧15cm出膜，膜间断性起筋，500米两侧出膜轻微翘边 | 明绿改性膜-1 | 九天覆膜-8 | 合格 | 让步接收 | 甲 | 徐兴良 | 1411 | 1.0262 | / | 30110014 | 铬钝化卷 | 0.1-SPCC | 30312001 | 双面钢塑复合卷 | 0.165-SPCC | 10 | MO002894 | MO002894-002-01 | FM001 | 覆膜模板 | 3975 | 2024-08-21 | 2024-08-21 | 3 | 2024-08-21 21:43:29 | 2024-08-21 23:53:41 | 江苏九天光电科技有限公司 | 0 | 徐兴良 |  | 1 | 0.165 | 3560 | 490 | 1 | 45050800421 |  | 1 |  | 是 | 是 | 173 | 2
覆膜 | JG12240800022 | JG122408000224 | 0.19 | 710 | 3360 | 2042 | 色差条印，花辊印，2800-3100米操作侧10-23公分花辊印重有轻微手感，传动侧缩芯5公分 | 明绿改性膜-1 | 九天覆膜-9 | 合格 | 让步接收 | 乙 | 李其华 | 1830 | 1.1158 | / |  |  |  | 30312002 | 双面钢塑复合卷 | 0.19-SPCC | 10 | MO002871 | MO002871-010-04 | FM001 | 覆膜模板 | 7605 | 2024-08-20 | 2024-08-20 | 3 | 2024-08-21 18:30:23 | 2024-08-21 22:16:31 | 江苏九天光电科技有限公司 | 0 | 张文兵 |  | 1 | 0.19 | 3360 | 710 | 1 | JG122408000224 |  | 1 | S色差条印(色差条印，花辊印).2800米-3100米内操作侧10-23公分内花辊印重有轻微手感；传动侧缩芯5公分 | 是 | 是 | 282 | 10
覆膜 | JG12240800022 | JG122408000223 | 0.19 | 710 | 3500 | 2130 |  | 明绿改性膜-1 | 九天覆膜-9 | 合格 | 合格品 | 甲 | 张文兵 | 1908 | 1.1164 | / | 30110014 | 铬钝化卷 | 0.1-SPCC | 30312002 | 双面钢塑复合卷 | 0.19-SPCC | 10 | MO002871 | MO002871-010-03 | FM001 | 覆膜模板 | 7605 | 2024-08-20 | 2024-08-20 | 3 | 2024-08-21 18:30:23 | 2024-08-21 22:16:31 | 江苏九天光电科技有限公司 | 0 | 张文兵 |  | 1 | 0.19 | 3500 | 710 | 1 | JG122408000223 |  | 1 |  | 是 | 是 | 282 | 10
覆膜 | JG12240800022 | JG122408000222 | 0.19 | 710 | 3500 | 2162 |  | 明绿改性膜-1 | 九天覆膜-9 | 合格 | 合格品 | 甲 | 张文兵 | 1937 | 1.1162 | / | 30110014 | 铬钝化卷 | 0.1-SPCC | 30312002 | 双面钢塑复合卷 | 0.19-SPCC | 10 | MO002871 | MO002871-010-02 | FM001 | 覆膜模板 | 7605 | 2024-08-20 | 2024-08-20 | 3 | 2024-08-21 18:30:23 | 2024-08-21 22:16:31 | 江苏九天光电科技有限公司 | 0 | 张文兵 |  | 1 | 0.19 | 3500 | 710 | 1 | JG122408000222 |  | 1 |  | 是 | 是 | 282 | 10
覆膜 | JG12240800022 | JG122408000221 | 0.19 | 710 | 3500 | 2154 |  | 明绿改性膜-1 | 九天覆膜-9 | 合格 | 合格品 | 甲 | 张文兵 | 1930 | 1.1161 | / | 30110014 | 铬钝化卷 | 0.1-SPCC | 30312002 | 双面钢塑复合卷 | 0.19-SPCC | 10 | MO002871 | MO002871-010-01 | FM001 | 覆膜模板 | 7605 | 2024-08-20 | 2024-08-20 | 3 | 2024-08-21 18:30:23 | 2024-08-21 22:16:31 | 江苏九天光电科技有限公司 | 0 | 张文兵 |  | 1 | 0.19 | 3500 | 710 | 1 | JG122408000221 |  | 1 |  | 是 | 是 | 282 | 10
覆膜 | JG1224070584 | JG12240705843 | 0.25 | 610 | 2360 | 1776 |  | 明绿改性膜-2 | 九天覆膜-5 | 合格 | 合格品 | 乙 | 李忠 | 1648 | 1.0777 | / | 30110011 | 铬钝化卷 | 0.15-SPCC | 30312017 | 双面钢塑复合卷 | 0.25-SPCC | 10 | MO002826 | MO002826-010-03 | FM001 | 覆膜模板 | 4949 | 2024-08-19 | 2024-08-19 | 3 | 2024-08-21 19:50:34 | 2024-08-21 21:58:48 | 江苏九天光电科技有限公司 | 0 | 徐新圣 |  | 1 | 0.25 | 2360 | 610 | 1 | JG12240705843 |  | 1 |  | 是 | 是 | 475 | 10
覆膜 | JG1224070584 | JG12240705842 | 0.25 | 610 | 2360 | 1776 |  | 明绿改性膜-2 | 九天覆膜-5 | 合格 | 合格品 | 乙 | 李忠 | 1648 | 1.0777 | / | 30110011 | 铬钝化卷 | 0.15-SPCC | 30312017 | 双面钢塑复合卷 | 0.25-SPCC | 10 | MO002826 | MO002826-010-02 | FM001 | 覆膜模板 | 4949 | 2024-08-19 | 2024-08-19 | 3 | 2024-08-21 19:50:34 | 2024-08-21 21:58:48 | 江苏九天光电科技有限公司 | 0 | 徐新圣 |  | 1 | 0.25 | 2360 | 610 | 1 | JG12240705842 |  | 1 |  | 是 | 是 | 475 | 10
覆膜 | JG9124080065 | JG91240800652 | 0.25 | 610 | 4320 | 3356 | 条印 色差 | 明绿改性膜-2 | 九天覆膜-5 | 合格 | 让步接收 | 甲 | 徐新圣 | 3121 | 1.0753 | / | 30110011 | 铬钝化卷 | 0.15-SPCC | 30312017 | 双面钢塑复合卷 | 0.25-SPCC | 10 | MO002893 | MO002893-005-02 | FM001 | 覆膜模板 | 6247 | 2024-08-21 | 2024-08-21 | 3 | 2024-08-21 17:07:41 | 2024-08-21 19:43:30 | 江苏九天光电科技有限公司 | 0 | 徐新圣 |  | 1 | 0.25 | 4320 | 610 | 1 | JG91240800652 |  | 1 |  | 是 | 是 | 234 | 5
覆膜 | JG9124080065 | JG91240800651 | 0.25 | 610 | 4330 | 3362 | 条印 色差 | 明绿改性膜-2 | 九天覆膜-5 | 合格 | 让步接收 | 甲 | 徐新圣 | 3126 | 1.0755 | / | 30110011 | 铬钝化卷 | 0.15-SPCC | 30312017 | 双面钢塑复合卷 | 0.25-SPCC | 10 | MO002893 | MO002893-005-01 | FM001 | 覆膜模板 | 6247 | 2024-08-21 | 2024-08-21 | 3 | 2024-08-21 17:07:41 | 2024-08-21 19:43:30 | 江苏九天光电科技有限公司 | 0 | 徐新圣 |  | 1 | 0.25 | 4330 | 610 | 1 | JG91240800651 |  | 1 |  | 是 | 是 | 234 | 5
覆膜 | JTLT-32211180101 | JTLT-32211180101 | 0.165 | 550 | 3950 | 1802 | J碱液斑(1),G辊印(1) | 明绿改性膜-1 | 九天覆膜-8 | 合格 | 让步接收 | 甲 | 徐兴良 | 1777 | 1.0141 | / | 30110014 | 铬钝化卷 | 0.1-SPCC | 30312001 | 双面钢塑复合卷 | 0.165-SPCC | 10 | MO001944 | MO001944-001 | FM001 | 覆膜模板 | 1777 | 2024-07-23 | 2024-07-23 | 3 | 2024-08-21 17:49:53 | 2024-08-21 18:59:33 | 江苏九天光电科技有限公司 | 255226 | 徐兴良 |  |  | 0.1 | 0 | 550 | 1 | JTLT-32211180101 |  | 1 | J碱液斑(1),G辊印(1) | 是 | 是 | 70 | 1
覆膜 | JG122407038611 | JG1224070386113 | 0.165 | 710 | 4200 | 2472 |  | 明绿改性膜-1 | 九天覆膜-9 | 合格 | 合格品 | 甲 | 张文兵 | 2267 | 1.0904 | / | 30110014 | 铬钝化卷 | 0.1-SPCC | 30312001 | 双面钢塑复合卷 | 0.165-SPCC | 10 | MO002892 | MO002892-005-03 | FM001 | 覆膜模板 | 6635 | 2024-08-21 | 2024-08-21 | 3 | 2024-08-21 16:13:27 | 2024-08-21 17:49:17 | 江苏九天光电科技有限公司 | 0 | 张文兵 |  | 1 | 0.165 | 4200 | 710 | 1 | JG1224070386113 |  | 1 |  | 是 | 是 | 128 | 5
覆膜 | JG122407038611 | JG1224070386112 | 0.165 | 710 | 4100 | 2410 | K孔洞(3920米操作侧18公分处1个 大小0.88平方毫米) | 明绿改性膜-1 | 九天覆膜-9 | 合格 | 让步接收 | 甲 | 张文兵 | 2210 | 1.0905 | / | 30110014 | 铬钝化卷 | 0.1-SPCC | 30312001 | 双面钢塑复合卷 | 0.165-SPCC | 10 | MO002892 | MO002892-005-02 | FM001 | 覆膜模板 | 6635 | 2024-08-21 | 2024-08-21 | 3 | 2024-08-21 16:13:27 | 2024-08-21 17:49:17 | 江苏九天光电科技有限公司 | 0 | 张文兵 |  | 1 | 0.165 | 4100 | 710 | 1 | JG1224070386112 |  | 1 | K孔洞(3920米操作侧18公分处1个 大小0.88平方毫米) | 是 | 是 | 128 | 5
覆膜 | JG122407038611 | JG1224070386111 | 0.165 | 710 | 4000 | 2352 |  | 明绿改性膜-1 | 九天覆膜-9 | 合格 | 合格品 | 甲 | 张文兵 | 2157 | 1.0904 | / | 30110014 | 铬钝化卷 | 0.1-SPCC | 30312001 | 双面钢塑复合卷 | 0.165-SPCC | 10 | MO002892 | MO002892-005-01 | FM001 | 覆膜模板 | 6635 | 2024-08-21 | 2024-08-21 | 3 | 2024-08-21 16:13:27 | 2024-08-21 17:49:17 | 江苏九天光电科技有限公司 | 0 | 张文兵 |  | 1 | 0.165 | 4000 | 710 | 1 | JG1224070386111 |  | 1 |  | 是 | 是 | 128 | 5
覆膜 | JG12240551023 | JG12240551023 | 0.165 | 550 | 4120 | 1886 | 缩芯折印(尾200米缩芯折印),R乳化斑(尾200米操边乳化斑。) | 明绿改性膜-1 | 九天覆膜-8 | 合格 | 让步接收 | 甲 | 徐兴良 | 1763 | 1.0698 | / | 30110014 | 铬钝化卷 | 0.1-SPCC | 30312001 | 双面钢塑复合卷 | 0.165-SPCC | 10 | MO002894 | MO002894-008 | FM001 | 覆膜模板 | 1763 | 2024-08-21 | 2024-08-21 | 3 | 2024-08-21 16:55:02 | 2024-08-21 17:47:29 | 江苏九天光电科技有限公司 | 300746 | 徐兴良 |  |  | 0.1 | 0 | 550 | 1 | JG12240551023 |  | 1 | 缩芯折印(尾200米缩芯折印),R乳化斑(尾200米操边乳化斑。) | 是 | 是 | 52 | 8
覆膜 | JG1224070570 | JG12240705704 | 0.25 | 610 | 2370 | 1726 |  | 明绿改性膜-2 | 九天覆膜-5 | 合格 | 合格品 | 甲 | 徐新圣 | 1612 | 1.0707 | / | 30110011 | 铬钝化卷 | 0.15-SPCC | 30312017 | 双面钢塑复合卷 | 0.25-SPCC | 10 | MO002826 | MO002826-011-04 | FM001 | 覆膜模板 | 6469 | 2024-08-19 | 2024-08-19 | 3 | 2024-08-21 15:47:54 | 2024-08-21 17:05:15 | 江苏九天光电科技有限公司 | 0 | 徐新圣 |  | 1 | 0.25 | 2370 | 610 | 1 | JG12240705704 |  | 1 |  | 是 | 是 | 97 | 11
覆膜 | JG1224070570 | JG12240705703 | 0.25 | 610 | 2375 | 1742 |  | 明绿改性膜-2 | 九天覆膜-5 | 合格 | 合格品 | 甲 | 徐新圣 | 1627 | 1.0707 | / | 30110011 | 铬钝化卷 | 0.15-SPCC | 30312017 | 双面钢塑复合卷 | 0.25-SPCC | 10 | MO002826 | MO002826-011-03 | FM001 | 覆膜模板 | 6469 | 2024-08-19 | 2024-08-19 | 3 | 2024-08-21 15:47:54 | 2024-08-21 17:05:15 | 江苏九天光电科技有限公司 | 0 | 徐新圣 |  | 1 | 0.25 | 2375 | 610 | 1 | JG12240705703 |  | 1 |  | 是 | 是 | 97 | 11
覆膜 | JG1224070570 | JG12240705702 | 0.25 | 610 | 2375 | 1752 |  | 明绿改性膜-2 | 九天覆膜-5 | 合格 | 合格品 | 甲 | 徐新圣 | 1636 | 1.0709 | / | 30110011 | 铬钝化卷 | 0.15-SPCC | 30312017 | 双面钢塑复合卷 | 0.25-SPCC | 10 | MO002826 | MO002826-011-02 | FM001 | 覆膜模板 | 6469 | 2024-08-19 | 2024-08-19 | 3 | 2024-08-21 15:47:54 | 2024-08-21 17:05:15 | 江苏九天光电科技有限公司 | 0 | 徐新圣 |  | 1 | 0.25 | 2375 | 610 | 1 | JG12240705702 |  | 1 |  | 是 | 是 | 97 | 11
覆膜 | JG1224070570 | JG12240705701 | 0.25 | 610 | 2350 | 1708 |  | 明绿改性膜-2 | 九天覆膜-5 | 合格 | 合格品 | 甲 | 徐新圣 | 1595 | 1.0708 | / | 30110011 | 铬钝化卷 | 0.15-SPCC | 30312017 | 双面钢塑复合卷 | 0.25-SPCC | 10 | MO002826 | MO002826-011-01 | FM001 | 覆膜模板 | 6469 | 2024-08-19 | 2024-08-19 | 3 | 2024-08-21 15:47:54 | 2024-08-21 17:05:15 | 江苏九天光电科技有限公司 | 0 | 徐新圣 |  | 1 | 0.25 | 2350 | 610 | 1 | JG12240705701 |  | 1 |  | 是 | 是 | 97 | 11
覆膜 | JG122404020322 | JG122404020322 | 0.165 | 533 | 4170 | 1840 | 缩芯折印(尾缩芯折印),B白斑(2970米，3800米板面中间白斑约4公分。),X锈斑(板面小锈斑点),Z振纹(板面两侧振纹) | 明绿改性膜-1 | 九天覆膜-8 | 合格 | 让步接收 | 甲 | 徐兴良 | 1710 | 1.076 | / | 30110014 | 铬钝化卷 | 0.1-SPCC | 30312001 | 双面钢塑复合卷 | 0.165-SPCC | 10 | MO002894 | MO002894-004 | FM001 | 覆膜模板 | 1710 | 2024-08-21 | 2024-08-21 | 3 | 2024-08-21 15:43:39 | 2024-08-21 16:46:00 | 江苏九天光电科技有限公司 | 300740 | 徐兴良 |  |  | 0.1 | 0 | 533 | 1 | JG122404020322 |  | 1 | 缩芯折印(尾缩芯折印),B白斑(2970米，3800米板面中间白斑约4公分。),X锈斑(板面小锈斑点),Z振纹(板面两侧振纹) | 是 | 是 | 63 | 4
覆膜 | JG12240502382 | JG12240502382 | 0.165 | 533 | 3600 | 1594 | K孔洞(240米操13.68mm1个孔洞约0.28mm2)X线条印(板面线条印),Z振纹(内有膜振纹) | 明绿改性膜-1 | 九天覆膜-8 | 合格 | 让步接收 | 甲 | 徐兴良 | 1510 | 1.0556 | / | 30110014 | 铬钝化卷 | 0.1-SPCC | 30312001 | 双面钢塑复合卷 | 0.165-SPCC | 10 | MO002894 | MO002894-005 | FM001 | 覆膜模板 | 1510 | 2024-08-21 | 2024-08-21 | 3 | 2024-08-21 15:00:08 | 2024-08-21 15:34:00 | 江苏九天光电科技有限公司 | 300741 | 徐兴良 |  |  | 0.1 | 0 | 533 | 1 | JG12240502382 |  | 1 | K孔洞(240米操13.68mm1个孔洞约0.28mm2)X线条印(板面线条印),Z振纹(内有膜振纹) | 是 | 是 | 34 | 5
覆膜 | JG12240703361 | JG122407033613 | 0.165 | 760 | 4380 | 2694 | B白斑(1),S色差(1),J碱液斑(1) | 明绿改性膜-1 | 九天覆膜-9 | 合格 | 让步接收 | 甲 | 张文兵 | 2501 | 1.0772 | / | 30110014 | 铬钝化卷 | 0.1-SPCC | 30312001 | 双面钢塑复合卷 | 0.165-SPCC | 10 | MO002892 | MO002892-001-03 | FM001 | 覆膜模板 | 7297 | 2024-08-21 | 2024-08-21 | 3 | 2024-08-21 14:29:30 | 2024-08-21 15:28:06 | 江苏九天光电科技有限公司 | 0 | 张文兵 |  | 1 | 0.165 | 4380 | 760 | 1 | JG122407033613 |  | 1 | B白斑(1),S色差(1),J碱液斑(1) | 是 | 是 | 78 | 1
覆膜 | JG12240703361 | JG122407033612 | 0.165 | 760 | 4150 | 2570 | J碱液斑(1),S色差(1),B白斑(1) | 明绿改性膜-1 | 九天覆膜-9 | 合格 | 让步接收 | 甲 | 张文兵 | 2386 | 1.0771 | / | 30110014 | 铬钝化卷 | 0.1-SPCC | 30312001 | 双面钢塑复合卷 | 0.165-SPCC | 10 | MO002892 | MO002892-001-02 | FM001 | 覆膜模板 | 7297 | 2024-08-21 | 2024-08-21 | 3 | 2024-08-21 14:29:30 | 2024-08-21 15:28:06 | 江苏九天光电科技有限公司 | 0 | 张文兵 |  | 1 | 0.165 | 4150 | 760 | 1 | JG122407033612 |  | 1 | J碱液斑(1),S色差(1),B白斑(1) | 是 | 是 | 78 | 1
覆膜 | JG12240703361 | JG122407033611 | 0.165 | 760 | 4200 | 2596 | S色差(1),B白斑(1),J碱液斑(1) | 明绿改性膜-1 | 九天覆膜-9 | 合格 | 让步接收 | 甲 | 张文兵 | 2410 | 1.0772 | / | 30110014 | 铬钝化卷 | 0.1-SPCC | 30312001 | 双面钢塑复合卷 | 0.165-SPCC | 10 | MO002892 | MO002892-001-01 | FM001 | 覆膜模板 | 7297 | 2024-08-21 | 2024-08-21 | 3 | 2024-08-21 14:29:30 | 2024-08-21 15:28:06 | 江苏九天光电科技有限公司 | 0 | 张文兵 |  | 1 | 0.165 | 4200 | 760 | 1 | JG122407033611 |  | 1 | S色差(1),B白斑(1),J碱液斑(1) | 是 | 是 | 78 | 1
覆膜 | JG122405025122 | JG122405025122 | 0.165 | 533 | 3060 | 1348 | 缩芯折印(尾缩芯折印),X锈斑(板面轻微小锈斑点。) | 明绿改性膜-1 | 九天覆膜-8 | 合格 | 让步接收 | 甲 | 徐兴良 | 1260 | 1.0698 | / | 30110014 | 铬钝化卷 | 0.1-SPCC | 30312001 | 双面钢塑复合卷 | 0.165-SPCC | 10 | MO002894 | MO002894-006 | FM001 | 覆膜模板 | 1260 | 2024-08-21 | 2024-08-21 | 3 | 2024-08-21 14:55:14 | 2024-08-21 14:58:27 | 江苏九天光电科技有限公司 | 300742 | 徐兴良 |  |  | 0.1 | 0 | 533 | 1 | JG122405025122 |  | 1 | 缩芯折印(尾缩芯折印),X锈斑(板面轻微小锈斑点。) | 是 | 是 | 3 | 6
覆膜 | JG122405505711 | JG122405505711 | 0.165 | 533 | 4100 | 1778 |  | 明绿改性膜-1 | 九天覆膜-8 | 合格 | 合格品 | 甲 | 徐兴良 | 1685 | 1.0552 | / | 30110014 | 铬钝化卷 | 0.1-SPCC | 30312001 | 双面钢塑复合卷 | 0.165-SPCC | 10 | MO002894 | MO002894-007 | FM001 | 覆膜模板 | 1685 | 2024-08-21 | 2024-08-21 | 3 | 2024-08-21 14:52:18 | 2024-08-21 14:54:01 | 江苏九天光电科技有限公司 | 300743 | 徐兴良 |  |  | 0.1 | 0 | 533 | 1 | JG122405505711 |  | 1 |  | 是 | 是 | 2 | 7
覆膜 | JG1224070583 | JG12240705833 | 0.25 | 610 | 2280 | 1718 | 色差重，整卷操边部亮辊印 | 明绿改性膜-2 | 九天覆膜-5 | 合格 | 让步接收 | 甲 | 徐新圣 | 1628 | 1.0553 | / | 30110011 | 铬钝化卷 | 0.15-SPCC | 30312017 | 双面钢塑复合卷 | 0.25-SPCC | 10 | MO002826 | MO002826-007-03 | FM001 | 覆膜模板 | 4961 | 2024-08-19 | 2024-08-19 | 3 | 2024-08-21 12:54:03 | 2024-08-21 14:00:30 | 江苏九天光电科技有限公司 | 0 | 徐新圣 |  | 1 | 0.25 | 2280 | 610 | 1 | JG12240705833 |  | 1 | 色差重，整卷操边部亮辊印 | 是 | 是 | 88 | 7
覆膜 | JG1224070583 | JG12240705832 | 0.25 | 610 | 2330 | 1758 | 色差 | 明绿改性膜-2 | 九天覆膜-5 | 合格 | 让步接收 | 甲 | 徐新圣 | 1666 | 1.0552 | / | 30110011 | 铬钝化卷 | 0.15-SPCC | 30312017 | 双面钢塑复合卷 | 0.25-SPCC | 10 | MO002826 | MO002826-007-02 | FM001 | 覆膜模板 | 4961 | 2024-08-19 | 2024-08-19 | 3 | 2024-08-21 12:54:03 | 2024-08-21 14:00:30 | 江苏九天光电科技有限公司 | 0 | 徐新圣 |  | 1 | 0.25 | 2330 | 610 | 1 | JG12240705832 |  | 1 | 色差 | 是 | 是 | 88 | 7
覆膜 | JG1224070583 | JG12240705831 | 0.25 | 610 | 2330 | 1760 | 色差 | 明绿改性膜-2 | 九天覆膜-5 | 合格 | 让步接收 | 甲 | 徐新圣 | 1668 | 1.0552 | / | 30110011 | 铬钝化卷 | 0.15-SPCC | 30312017 | 双面钢塑复合卷 | 0.25-SPCC | 10 | MO002826 | MO002826-007-01 | FM001 | 覆膜模板 | 4961 | 2024-08-19 | 2024-08-19 | 3 | 2024-08-21 12:54:03 | 2024-08-21 14:00:30 | 江苏九天光电科技有限公司 | 0 | 徐新圣 |  | 1 | 0.25 | 2330 | 610 | 1 | JG12240705831 |  | 1 | 色差 | 是 | 是 | 88 | 7
覆膜 | JG12240800062 | JG122408000624 | 0.19 | 710 | 3000 | 1788 |  | 明绿改性膜-1 | 九天覆膜-9 | 合格 | 合格品 | 甲 | 张文兵 | 1607 | 1.1126 | / | 30110014 | 铬钝化卷 | 0.1-SPCC | 30312002 | 双面钢塑复合卷 | 0.19-SPCC | 10 | MO002784 | MO002784-007-04 | FM001 | 覆膜模板 | 6443 | 2024-08-17 | 2024-08-17 | 3 | 2024-08-21 11:50:31 | 2024-08-21 12:55:32 | 江苏九天光电科技有限公司 | 0 | 张文兵 |  | 1 | 0.19 | 3000 | 710 | 1 | JG122408000624 |  | 1 |  | 是 | 是 | 81 | 7
覆膜 | JG12240800062 | JG122408000623 | 0.19 | 710 | 3000 | 1792 |  | 明绿改性膜-1 | 九天覆膜-9 | 合格 | 合格品 | 甲 | 张文兵 | 1611 | 1.1124 | / | 30110014 | 铬钝化卷 | 0.1-SPCC | 30312002 | 双面钢塑复合卷 | 0.19-SPCC | 10 | MO002784 | MO002784-007-03 | FM001 | 覆膜模板 | 6443 | 2024-08-17 | 2024-08-17 | 3 | 2024-08-21 11:50:31 | 2024-08-21 12:55:32 | 江苏九天光电科技有限公司 | 0 | 张文兵 |  | 1 | 0.19 | 3000 | 710 | 1 | JG122408000623 |  | 1 |  | 是 | 是 | 81 | 7
覆膜 | JG12240800062 | JG122408000622 | 0.19 | 710 | 3030 | 1804 |  | 明绿改性膜-1 | 九天覆膜-9 | 合格 | 合格品 | 甲 | 张文兵 | 1622 | 1.1122 | / | 30110014 | 铬钝化卷 | 0.1-SPCC | 30312002 | 双面钢塑复合卷 | 0.19-SPCC | 10 | MO002784 | MO002784-007-02 | FM001 | 覆膜模板 | 6443 | 2024-08-17 | 2024-08-17 | 3 | 2024-08-21 11:50:31 | 2024-08-21 12:55:32 | 江苏九天光电科技有限公司 | 0 | 张文兵 |  | 1 | 0.19 | 3030 | 710 | 1 | JG122408000622 |  | 1 |  | 是 | 是 | 81 | 7
覆膜 | JG12240800062 | JG122408000621 | 0.19 | 710 | 3000 | 1784 |  | 明绿改性膜-1 | 九天覆膜-9 | 合格 | 合格品 | 甲 | 张文兵 | 1604 | 1.1122 | / | 30110014 | 铬钝化卷 | 0.1-SPCC | 30312002 | 双面钢塑复合卷 | 0.19-SPCC | 10 | MO002784 | MO002784-007-01 | FM001 | 覆膜模板 | 6443 | 2024-08-17 | 2024-08-17 | 3 | 2024-08-21 11:50:31 | 2024-08-21 12:55:32 | 江苏九天光电科技有限公司 | 0 | 张文兵 |  | 1 | 0.19 | 3000 | 710 | 1 | JG122408000621 |  | 1 |  | 是 | 是 | 81 | 7
覆膜 | JG12240700692 | JG122407006922 | 0.25 | 610 | 2390 | 1878 | Z撞伤(操边撞伤印约3-4mm) | 明绿改性膜-2 | 九天覆膜-8 | 合格 | 让步接收 | 甲 | 徐兴良 | 1758 | 1.0683 | / | 30110011 | 铬钝化卷 | 0.15-SPCC | 30312017 | 双面钢塑复合卷 | 0.25-SPCC | 10 | MO002685 | MO002685-001-02 | FM001 | 覆膜模板 | 3521 | 2024-08-14 | 2024-08-14 | 3 | 2024-08-21 12:34:21 | 2024-08-21 12:45:57 | 江苏九天光电科技有限公司 | 291354 | 徐兴良 |  | 1 | 0.25 | 2390 | 610 | 1 | JG122407006922 |  | 1 | Z撞伤(操边撞伤印约3-4mm) | 是 | 是 | 16 | 1
覆膜 | JG12240700692 | JG122407006921 | 0.25 | 610 | 2400 | 1884 | Z振纹(内板面轻微振纹) | 明绿改性膜-2 | 九天覆膜-8 | 合格 | 让步接收 | 甲 | 徐兴良 | 1763 | 1.0686 | / | 30110011 | 铬钝化卷 | 0.15-SPCC | 30312017 | 双面钢塑复合卷 | 0.25-SPCC | 10 | MO002685 | MO002685-001-01 | FM001 | 覆膜模板 | 3521 | 2024-08-14 | 2024-08-14 | 3 | 2024-08-21 12:34:21 | 2024-08-21 12:45:57 | 江苏九天光电科技有限公司 | 291354 | 徐兴良 |  | 1 | 0.25 | 2400 | 610 | 1 | JG122407006921 |  | 1 | Z振纹(内板面轻微振纹) | 是 | 是 | 16 | 1
覆膜 | JG1224070486 | JG12240704863 | 0.25 | 610 | 2370 | 1802 | L亮斑(整卷操边部间断性亮斑点) | 明绿改性膜-2 | 九天覆膜-5 | 合格 | 让步接收 | 甲 | 徐新圣 | 1674 | 1.0765 | / | 30110011 | 铬钝化卷 | 0.15-SPCC | 30312017 | 双面钢塑复合卷 | 0.25-SPCC | 10 | MO002826 | MO002826-009-03 | FM001 | 覆膜模板 | 5055 | 2024-08-19 | 2024-08-19 | 3 | 2024-08-21 10:47:12 | 2024-08-21 12:33:26 | 江苏九天光电科技有限公司 | 0 | 徐新圣 |  | 1 | 0.25 | 2370 | 610 | 1 | JG12240704863 |  | 1 | L亮斑(整卷操边部间断性亮斑点) | 是 | 是 | 141 | 9
覆膜 | JG1224070486 | JG12240704862 | 0.25 | 610 | 2380 | 1822 | L亮斑(整卷操边部间断性亮斑点),K孔洞(490--550米传动侧约23公分处4个孔洞，大小0.62--1.64mm2) | 明绿改性膜-2 | 九天覆膜-5 | 合格 | 让步接收 | 甲 | 徐新圣 | 1693 | 1.0762 | / |  |  |  | 30312017 | 双面钢塑复合卷 | 0.25-SPCC | 10 | MO002826 | MO002826-009-02 | FM001 | 覆膜模板 | 5055 | 2024-08-19 | 2024-08-19 | 3 | 2024-08-21 10:47:12 | 2024-08-21 12:33:26 | 江苏九天光电科技有限公司 | 0 | 徐新圣 |  | 1 | 0.25 | 2380 | 610 | 1 | JG12240704862 |  | 1 | L亮斑(整卷操边部间断性亮斑点),K孔洞(490--550米传动侧约23公分处4个孔洞，大小0.62--1.64mm2) | 是 | 是 | 141 | 9
覆膜 | JG1224070486 | JG12240704861 | 0.25 | 610 | 2370 | 1816 | L亮斑(整卷操边部间断性亮斑点) | 明绿改性膜-2 | 九天覆膜-5 | 合格 | 让步接收 | 甲 | 徐新圣 | 1687 | 1.0765 | / | 30110011 | 铬钝化卷 | 0.15-SPCC | 30312017 | 双面钢塑复合卷 | 0.25-SPCC | 10 | MO002826 | MO002826-009-01 | FM001 | 覆膜模板 | 5055 | 2024-08-19 | 2024-08-19 | 3 | 2024-08-21 10:47:12 | 2024-08-21 12:33:26 | 江苏九天光电科技有限公司 | 0 | 徐新圣 |  | 1 | 0.25 | 2370 | 610 | 1 | JG12240704861 |  | 1 | L亮斑(整卷操边部间断性亮斑点) | 是 | 是 | 141 | 9
覆膜 | JG12240800131 | JG122408001314 | 0.19 | 710 | 3380 | 2024 |  | 明绿改性膜-1 | 九天覆膜-9 | 合格 | 合格品 | 甲 | 张文兵 | 1815 | 1.1152 | / | 30110014 | 铬钝化卷 | 0.1-SPCC | 30312002 | 双面钢塑复合卷 | 0.19-SPCC | 10 | MO002784 | MO002784-008-04 | FM001 | 覆膜模板 | 7183 | 2024-08-17 | 2024-08-17 | 3 | 2024-08-21 07:14:15 | 2024-08-21 10:18:02 | 江苏九天光电科技有限公司 | 0 | 李其华 |  | 1 | 0.19 | 3380 | 710 | 1 | JG122408001314 |  | 1 |  | 是 | 是 | 230 | 8
覆膜 | JG12240800131 | JG122408001313 | 0.19 | 710 | 3300 | 1974 |  | 明绿改性膜-1 | 九天覆膜-9 | 合格 | 合格品 | 甲 | 张文兵 | 1771 | 1.1146 | / | 30110014 | 铬钝化卷 | 0.1-SPCC | 30312002 | 双面钢塑复合卷 | 0.19-SPCC | 10 | MO002784 | MO002784-008-03 | FM001 | 覆膜模板 | 7183 | 2024-08-17 | 2024-08-17 | 3 | 2024-08-21 07:14:15 | 2024-08-21 10:18:02 | 江苏九天光电科技有限公司 | 0 | 李其华 |  | 1 | 0.19 | 3300 | 710 | 1 | JG122408001313 |  | 1 |  | 是 | 是 | 230 | 8
覆膜 | JG12240800131 | JG122408001312 | 0.19 | 710 | 3250 | 1946 |  | 明绿改性膜-1 | 九天覆膜-9 | 合格 | 合格品 | 甲 | 张文兵 | 1746 | 1.1145 | / | 30110014 | 铬钝化卷 | 0.1-SPCC | 30312002 | 双面钢塑复合卷 | 0.19-SPCC | 10 | MO002784 | MO002784-008-02 | FM001 | 覆膜模板 | 7183 | 2024-08-17 | 2024-08-17 | 3 | 2024-08-21 07:14:15 | 2024-08-21 10:18:02 | 江苏九天光电科技有限公司 | 0 | 李其华 |  | 1 | 0.19 | 3250 | 710 | 1 | JG122408001312 |  | 1 |  | 是 | 是 | 230 | 8
覆膜 | JG12240800131 | JG122408001311 | 0.19 | 710 | 3460 | 2064 |  | 明绿改性膜-1 | 九天覆膜-9 | 合格 | 合格品 | 乙 | 李其华 | 1851 | 1.1151 | / | 30110014 | 铬钝化卷 | 0.1-SPCC | 30312002 | 双面钢塑复合卷 | 0.19-SPCC | 10 | MO002784 | MO002784-008-01 | FM001 | 覆膜模板 | 7183 | 2024-08-17 | 2024-08-17 | 3 | 2024-08-21 07:14:15 | 2024-08-21 10:18:02 | 江苏九天光电科技有限公司 | 0 | 李其华 |  | 1 | 0.19 | 3460 | 710 | 1 | JG122408001311 |  | 1 |  | 是 | 是 | 230 | 8
覆膜 | 12248565102/922 | 12248565102/922 | 0.225 | 610 | 2030 | 1301 | 抗拉高412，延伸低14 | 明绿改性膜-2 | 九天覆膜-8 | 其他入库 |  | 甲 | 徐兴良 | 1196 | 1.0878 | / | 30210004 | 光亮卷 | 0.125-SPCC | 30312007 | 双面钢塑复合卷 | 0.225-SPCC | 10 | MO002622 | MO002622-001 | FM001 | 覆膜模板 | 1196 | 2024-08-13 | 2024-08-13 | 3 | 2024-08-13 20:51:28 | 2024-08-21 09:37:48 | 江苏九天光电科技有限公司 | 289151 | 徐兴良 |  |  | 0.125 | 0 | 610 | 1 | 12248565102/922 |  | 1 |  | 否 | 否 |  | 1
覆膜 | JG91240700082 | JG912407000823 | 0.25 | 610 | 2350 | 1816 | G辊印(操边部整卷爆辊印，亮斑，约1公分),S色差(粘钢折印) | 明绿改性膜-2 | 九天覆膜-8 | 合格 | 让步接收 | 甲 | 徐新圣 | 1687 | 1.0765 | / | 30110011 | 铬钝化卷 | 0.15-SPCC | 30312017 | 双面钢塑复合卷 | 0.25-SPCC | 10 | MO002826 | MO002826-001-03 | FM001 | 覆膜模板 | 5033 | 2024-08-19 | 2024-08-19 | 3 | 2024-08-21 07:09:17 | 2024-08-21 09:35:51 | 江苏九天光电科技有限公司 | 0 | 何志宏 |  | 1 | 0.25 | 2350 | 610 | 1 | JG912407000823 |  | 1 | G辊印(操边部整卷爆辊印，亮斑，约1公分),S色差(粘钢折印) | 是 | 是 | 194 | 1
覆膜 | JG91240700082 | JG912407000822 | 0.25 | 610 | 2330 | 1800 | B爆辊印(整卷操作侧1公分爆辊印) | 明绿改性膜-2 | 九天覆膜-8 | 合格 | 让步接收 | 乙 | 冯忠平 | 1672 | 1.0766 | / | 30110011 | 铬钝化卷 | 0.15-SPCC | 30312017 | 双面钢塑复合卷 | 0.25-SPCC | 10 | MO002826 | MO002826-001-02 | FM001 | 覆膜模板 | 5033 | 2024-08-19 | 2024-08-19 | 3 | 2024-08-21 07:09:17 | 2024-08-21 09:35:51 | 江苏九天光电科技有限公司 | 0 | 何志宏 |  | 1 | 0.25 | 2330 | 610 | 1 | JG912407000822 |  | 1 | B爆辊印(整卷操作侧1公分爆辊印) | 是 | 是 | 194 | 1
覆膜 | JG91240700082 | JG912407000821 | 0.25 | 610 | 2330 | 1802 | B爆辊印(整卷操作侧1公分爆辊印) | 明绿改性膜-2 | 九天覆膜-8 | 合格 | 让步接收 | 乙 | 冯忠平 | 1674 | 1.0765 | / | 30110011 | 铬钝化卷 | 0.15-SPCC | 30312017 | 双面钢塑复合卷 | 0.25-SPCC | 10 | MO002826 | MO002826-001-01 | FM001 | 覆膜模板 | 5033 | 2024-08-19 | 2024-08-19 | 3 | 2024-08-21 07:09:17 | 2024-08-21 09:35:51 | 江苏九天光电科技有限公司 | 0 | 何志宏 |  | 1 | 0.25 | 2330 | 610 | 1 | JG912407000821 |  | 1 | B爆辊印(整卷操作侧1公分爆辊印) | 是 | 是 | 194 | 1