## sheet1
工序名称 | 新卷号 | 批号 | 机组名称 | 工序状态 | 检验结果 | 班组 | 参与人 | 来料重量 | 出料重量 | 成材率 | 出料长度 | 出料厚度 | 出料宽度 | 工序要求 | 备注 | 来料编码 | 来料名称 | 来料规格 | 产品编码 | 产品名称 | 产品规格 | 膜名称 | 排序 | 主计划号 | 子计划号 | 工序流程编码 | 工序流程名称 | 工单需求 | 计划开始时间 | 计划结束时间 | 工单状态 | 开始时间 | 产出时间 | 组织名称 | 卷号ID | 操作工人 | 报工人 | 检验 | 来料厚度 | 来料长度 | 来料宽度 | 是否分卷 | 原卷号 | 工单要求 | 是否成品 | 不良现象 | 是否入库 | 入库审核 | 生产工时 | 工单行号
最终平整 | JG12240705662 | JG1224070566 | 九天850平整 | 合格 | 让步接收 | 乙 | 钱九龙 | 7250 | 7210 | 0.9945 | 13360 | 0.1 | 710 | 平整 | 孔洞(56米传30毫米有个0.48平方毫米）内200米左右传边部轻松花印，尾部500米操10厘米有块顶伤折印 | 20100028 | 轧硬 | 0.4*710-SPCC | 30210015 | 光亮卷 | 0.1-SPCC |  | 60 | MO002480 | MO002480-006-02 | GLJ003 | 光亮卷前处理 模板 | 13255 | 2024-08-09 | 2024-08-09 | 3 | 2024-08-22 06:55:03 | 2024-08-22 07:49:20 | 江苏九天光电科技有限公司 | 284151 | 钱九龙 |  |  | 0.1 | 13300 | 710 | 1 | JG12240705662 |  | 1 | S松花印(56米传30毫米有个0.48平方毫米孔洞内200米左右传边部轻松花印，尾部500米操10厘米有块顶伤折印) | 是 | 是 | 9634 | 6
最终平整 | JG12240707122 | JG1224070712 | 九天850平整 | 合格 | 让步接收 | 乙 | 张兴华 | 7620 | 7556 | 0.9916 | 13980 | 0.1 | 710 | 平整 | 松花印(尾部400多米轻松花印) | 20100028 | 轧硬 | 0.4*710-SPCC | 30210015 | 光亮卷 | 0.1-SPCC |  | 60 | MO002480 | MO002480-003-02 | GLJ003 | 光亮卷前处理 模板 | 13450 | 2024-08-09 | 2024-08-09 | 3 | 2024-08-22 05:10:38 | 2024-08-22 06:54:20 | 江苏九天光电科技有限公司 | 284148 | 张兴华 |  |  | 0.1 | 14050 | 710 | 1 | JG12240707122 |  | 1 | S松花印(尾部400多米轻松花印) | 是 | 是 | 10602 | 3
最终平整 | JG1224080159 | JG1224080159 | 九天850平整 | 合格 | 让步接收 | 乙 | 钱九龙 | 7386 | 7330 | 0.9924 | 13510 | 0.1 | 710 | 平整 | 内420米（多处夹纸）孔洞多作废带，下道剪下退平整。孔洞(内420米多个标记传4-120毫米共计309个孔洞，622米传19/22/31毫米4个0.06-0.15平方毫米) | 20100028 | 轧硬 | 0.4*710-SPCC | 30210015 | 光亮卷 | 0.1-SPCC |  | 60 | MO002589 | MO002589-003 | GLJ003 | 光亮卷前处理 模板 | 7510 | 2024-08-12 | 2024-08-12 | 3 | 2024-08-22 03:39:41 | 2024-08-22 05:09:53 | 江苏九天光电科技有限公司 | 288288 | 钱九龙 |  |  | 0.1 | 13511 | 710 | 1 | JG1224080159 |  | 1 | K孔洞(内420米多个标记传4-120毫米共计309个孔洞，622米传19/22/31毫米4个0.06-0.15平方毫米) | 是 | 是 | 5921 | 3
最终平整 | JG12240800102 | JG1224080010 | 九天850平整 | 合格 | 让步接收 | 乙 | 张兴华 | 7520 | 7500 | 0.9973 | 13920 | 0.1 | 710 | 平整 | 松花印(尾部500米轻松花印)，粘钢折印（尾500米左右传5-10cm） | 20100028 | 轧硬 | 0.4*710-SPCC | 30210015 | 光亮卷 | 0.1-SPCC |  | 60 | MO002480 | MO002480-014-02 | GLJ003 | 光亮卷前处理 模板 | 13405 | 2024-08-09 | 2024-08-09 | 3 | 2024-08-22 01:59:23 | 2024-08-22 03:39:18 | 江苏九天光电科技有限公司 | 284167 | 张兴华 |  |  | 0.1 | 13800 | 710 | 1 | JG12240800102 |  | 1 | S松花印(尾部500米轻松花印) | 是 | 是 | 10245 | 14
最终平整 | JG1224080180 | JG1224080180 | 九天850平整 | 合格 | 让步接收 | 乙 | 钱九龙 | 7600 | 7550 | 0.9934 | 13960 | 0.1 | 710 | 平整 | 内30米标记19个孔洞作废带。 | 20100028 | 轧硬 | 0.4*710-SPCC | 30210015 | 光亮卷 | 0.1-SPCC |  | 60 | MO002589 | MO002589-024 | GLJ003 | 光亮卷前处理 模板 | 7735 | 2024-08-12 | 2024-08-12 | 3 | 2024-08-22 00:14:36 | 2024-08-22 01:58:56 | 江苏九天光电科技有限公司 | 288309 | 钱九龙 |  |  | 0.1 | 13950 | 710 | 1 | JG1224080180 |  | 1 | K孔洞(内30米标记19个孔洞) | 是 | 是 | 5405 | 24
最终平整 | JG91240700241 | JG9124070024 | 九天850平整 | 合格 | 合格品 | 乙 | 张兴华 | 4058 | 4044 | 0.9966 | 8870 | 0.1 | 610 | 平整 |  | 20100023 | 轧硬 | 0.4*610-SPCC | 30210015 | 光亮卷 | 0.1-SPCC |  | 60 | MO002402 | MO002402-001-01 | GLJ003 | 光亮卷前处理 模板 | 10455 | 2024-08-07 | 2024-08-07 | 3 | 2024-08-21 22:37:29 | 2024-08-22 00:14:18 | 江苏九天光电科技有限公司 | 282240 | 张兴华 |  |  | 0.1 | 8877 | 610 | 1 | JG91240700241 |  | 1 |  | 是 | 是 | 5793 | 1
最终平整 | JG1224070647 | JG1224070647 | 九天850平整 | 合格 | 合格品 | 乙 | 钱九龙 | 4732 | 4700 | 0.9932 | 10270 | 0.1 | 610 | 平整 |  | 20100023 | 轧硬 | 0.4*610-SPCC | 30210015 | 光亮卷 | 0.1-SPCC |  | 60 | MO002241 | MO002241-009 | GLJ003 | 光亮卷前处理 模板 | 4800 | 2024-08-01 | 2024-08-01 | 3 | 2024-08-21 21:32:00 | 2024-08-21 22:37:07 | 江苏九天光电科技有限公司 | 273541 | 钱九龙 |  |  | 0.1 | 10300 | 610 | 1 | JG1224070647 |  | 1 |  | 是 | 是 | 4567 | 9
最终平整 | JG91240800021 | JG9124080002 | 九天850平整 | 合格 | 合格品 | 乙 | 张兴华 | 4068 | 4040 | 0.9931 | 8820 | 0.1 | 610 | 平整 |  | 20100023 | 轧硬 | 0.4*610-SPCC | 30210015 | 光亮卷 | 0.1-SPCC |  | 60 | MO002402 | MO002402-005-01 | GLJ003 | 光亮卷前处理 模板 | 10425 | 2024-08-07 | 2024-08-07 | 3 | 2024-08-21 20:23:58 | 2024-08-21 21:31:42 | 江苏九天光电科技有限公司 | 282244 | 张兴华 |  |  | 0.1 | 8838 | 610 | 1 | JG91240800021 |  | 1 |  | 是 | 是 | 6759 | 5
最终平整 | JG1224070601 | JG1224070601 | 九天800平整 | 合格 | 合格品 | 甲 | 朱俊 | 6636 | 6600 | 0.9946 | 9520 | 0.15 | 610 | 平整 |  | 20100023 | 轧硬 | 0.4*610-SPCC | 30210011 | 光亮卷 | 0.15-SPCC |  | 60 | MO002525 | MO002525-013 | GLJ003 | 光亮卷前处理 模板 | 6710 | 2024-08-10 | 2024-08-10 | 3 | 2024-08-21 19:04:00 | 2024-08-21 20:21:30 | 江苏九天光电科技有限公司 | 286051 | 唐斌 |  |  | 0.15 | 9500 | 610 | 1 | JG1224070601 |  | 1 |  | 是 | 是 | 7877 | 13
平整翻包 | JG122407027113 | JG1224070271 | 九天850平整 | 合格 | 让步接收 | 甲 | 马晓飞 | 3786 | 3776 | 0.9974 | 8320 | 0.1 | 610 |  | 孔洞(7775/7782/8297米传18毫米3个0.3/0.09/0.06平方毫米) |  |  |  | 30210015 | 光亮卷 | 0.1-SPCC |  | 61 | MO002202 | MO002202-001-01-03 | GLJ003 | 光亮卷前处理 模板 | 7180 | 2024-07-30 | 2024-07-30 | 3 | 2024-08-21 19:34:39 | 2024-08-21 20:03:08 | 江苏九天光电科技有限公司 |  | 马晓飞 |  | 1 | 0.1 | 8320 | 610 | 1 | JG122407027113 |  | 1 | K孔洞(7775/7782/8297米传18毫米3个0.3/0.09/0.06平方毫米) | 是 | 是 | 1031 | 1
平整翻包 | JG122407027112 | JG1224070271 | 九天850平整 | 其他入库 | 报废品 | 甲 | 马晓飞 | 223 | 222 | 0.9955 | 480 | 0.1 | 610 |  | 短带报废品（20个不规则位置孔洞0.03-0.45平方毫米） |  |  |  | 30210015 | 光亮卷 | 0.1-SPCC |  | 61 | MO002202 | MO002202-001-01-02 | GLJ003 | 光亮卷前处理 模板 | 7180 | 2024-07-30 | 2024-07-30 | 3 | 2024-08-21 19:34:39 | 2024-08-21 20:03:08 | 江苏九天光电科技有限公司 |  | 马晓飞 |  | 1 | 0.1 | 480 | 610 | 1 | JG122407027112 |  | 1 | 二级品 | 是 | 是 | 1031 | 1
平整翻包 | JG122407027111 | JG1224070271 | 九天850平整 | 其他入库 | 协议品 | 甲 | 马晓飞 | 752 | 750 | 0.9973 | 1640 | 0.1 | 610 |  | 短带 |  |  |  | 30210015 | 光亮卷 | 0.1-SPCC |  | 61 | MO002202 | MO002202-001-01-01 | GLJ003 | 光亮卷前处理 模板 | 7180 | 2024-07-30 | 2024-07-30 | 3 | 2024-08-21 19:34:39 | 2024-08-21 20:03:08 | 江苏九天光电科技有限公司 |  | 马晓飞 |  | 1 | 0.1 | 1640 | 610 | 1 | JG122407027111 |  | 1 |  | 是 | 是 | 1031 | 1
平整翻包 | JG122407055712 | JG12240705571 | 九天850平整 | 其他入库 | 协议品 | 甲 | 刘勇 | 668 | 666 | 0.997 | 1230 | 0.1 | 710 | / | 短带 |  |  |  | 30210015 | 光亮卷 | 0.1-SPCC |  | 80 | MO002690 | MO002690-002-02 | GLJ003 | 光亮卷前处理 模板 | 5458 | 2024-08-14 | 2024-08-14 | 3 | 2024-08-21 18:41:28 | 2024-08-21 19:31:39 | 江苏九天光电科技有限公司 |  | 马晓飞 |  | 1 | 0.1 | 1230 | 710 | 1 | JG122407055712 |  | 1 |  | 是 | 是 | 75 | 2
平整翻包 | JG122407055711 | JG12240705571 | 九天850平整 | 合格 | 合格品 | 甲 | 刘勇 | 4790 | 4778 | 0.9975 | 8800 | 0.1 | 710 | / |  | 30210015 | 光亮卷 | 0.1-SPCC | 30210015 | 光亮卷 | 0.1-SPCC |  | 80 | MO002690 | MO002690-002-01 | GLJ003 | 光亮卷前处理 模板 | 5458 | 2024-08-14 | 2024-08-14 | 3 | 2024-08-21 18:41:28 | 2024-08-21 19:31:39 | 江苏九天光电科技有限公司 |  | 马晓飞 |  | 1 | 0.1 | 8800 | 710 | 1 | JG122407055711 |  | 1 |  | 是 | 是 | 75 | 2
最终平整 | JG91240700342 | JG9124070034 | 九天800平整 | 合格 | 合格品 | 甲 | 朱俊 | 5066 | 5028 | 0.9925 | 7120 | 0.15 | 610 | 平整 |  | 20100023 | 轧硬 | 0.4*610-SPCC | 30210011 | 光亮卷 | 0.15-SPCC |  | 60 | MO002401 | MO002401-005-02 | GLJ003 | 光亮卷前处理 模板 | 10350 | 2024-08-07 | 2024-08-07 | 3 | 2024-08-21 17:46:27 | 2024-08-21 19:02:26 | 江苏九天光电科技有限公司 | 282210 | 唐斌 |  |  | 0.15 | 7175 | 610 | 1 | JG91240700342 |  | 1 |  | 是 | 是 | 6560 | 5
最终平整 | JG12240705672 | JG1224070567 | 九天850平整 | 合格 | 让步接收 | 甲 | 马晓飞 | 6470 | 6440 | 0.9954 | 11930 | 0.1 | 710 | 平整 | 孔洞(150米传392毫米1个1.14,165米传393毫米1个0.6,495米传187毫米1个0.36平方毫米已夹纸 ，11870米传450毫米1个0.15平方毫米),松花印(整卷),辊印(操作侧1CM左右) | 20100028 | 轧硬 | 0.4*710-SPCC | 30210015 | 光亮卷 | 0.1-SPCC |  | 60 | MO002480 | MO002480-010-02 | GLJ003 | 光亮卷前处理 模板 | 12290 | 2024-08-09 | 2024-08-09 | 3 | 2024-08-21 18:27:34 | 2024-08-21 18:30:43 | 江苏九天光电科技有限公司 | 284163 | 刘勇 |  |  | 0.1 | 11900 | 710 | 1 | JG12240705672 |  | 1 | K孔洞(内150米传392毫米1个1.14,165米传393毫米1个0.6,495米传187毫米1个0.36平方毫米已夹纸 11870米传450毫米1个0.15平方毫米),S松花印(整卷),G辊印(操作侧1CM左右) | 是 | 是 | 12649 | 10
最终平整 | JG91240700262 | JG9124070026 | 九天800平整 | 合格 | 合格品 | 甲 | 朱俊 | 5044 | 5012 | 0.9937 | 7220 | 0.15 | 610 | 平整 |  | 20100023 | 轧硬 | 0.4*610-SPCC | 30210011 | 光亮卷 | 0.15-SPCC |  | 60 | MO002401 | MO002401-003-02 | GLJ003 | 光亮卷前处理 模板 | 10300 | 2024-08-07 | 2024-08-07 | 3 | 2024-08-21 17:05:39 | 2024-08-21 17:46:05 | 江苏九天光电科技有限公司 | 282208 | 唐斌 |  |  | 0.15 | 7270 | 610 | 1 | JG91240700262 |  | 1 |  | 是 | 是 | 6576 | 3
最终平整 | JG12240800782 | JG1224080078 | 九天850平整 | 合格 | 让步接收 | 甲 | 刘勇 | 1629 | 1604 | 0.9847 | 3030 | 0.1 | 710 | 平整 | 松花印(整卷),孔洞(293米传89毫米1个0.15平方毫米)，粘钢折印（尾800米左右操1cm左右） | 20100028 | 轧硬 | 0.4*710-SPCC | 30210015 | 光亮卷 | 0.1-SPCC |  | 60 | MO002466 | MO002466-016-02 | GLJ003 | 光亮卷前处理 模板 | 7790 | 2024-08-08 | 2024-08-08 | 3 | 2024-08-21 15:11:58 | 2024-08-21 17:14:02 | 江苏九天光电科技有限公司 |  | 刘勇 |  | 1 | 0.1 | 3030 | 710 | 1 | JG12240800782 |  | 1 | S松花印(整卷),K孔洞(293米传89毫米1个0.15平方毫米) | 是 | 是 | 3252 | 16
最终平整 | JG12240800781 | JG1224080078 | 九天850平整 | 合格 | 让步接收 | 甲 | 刘勇 | 6011 | 5920 | 0.9849 | 10880 | 0.1 | 710 | 平整 | 孔洞(374米传663毫米1个0.12,1717米传400毫米1个0.24平方毫米) | 20100028 | 轧硬 | 0.4*710-SPCC | 30210015 | 光亮卷 | 0.1-SPCC |  | 60 | MO002466 | MO002466-016-01 | GLJ003 | 光亮卷前处理 模板 | 7790 | 2024-08-08 | 2024-08-08 | 3 | 2024-08-21 15:11:58 | 2024-08-21 17:14:02 | 江苏九天光电科技有限公司 |  | 刘勇 |  | 1 | 0.1 | 10880 | 710 | 1 | JG12240800781 |  | 1 | K孔洞(374米传663毫米1个0.12,1717米传400毫米1个0.24平方毫米) | 是 | 是 | 3252 | 16
最终平整 | JG91240700261 | JG9124070026 | 九天800平整 | 合格 | 合格品 | 甲 | 朱俊 | 5138 | 5094 | 0.9914 | 7140 | 0.15 | 610 | 平整 |  | 20100023 | 轧硬 | 0.4*610-SPCC | 30210011 | 光亮卷 | 0.15-SPCC |  | 60 | MO002401 | MO002401-003-01 | GLJ003 | 光亮卷前处理 模板 | 10300 | 2024-08-07 | 2024-08-07 | 3 | 2024-08-21 15:42:37 | 2024-08-21 17:05:09 | 江苏九天光电科技有限公司 | 282208 | 唐斌 |  |  | 0.15 | 7203 | 610 | 1 | JG91240700261 |  | 1 |  | 是 | 是 | 6576 | 3
最终平整 | JG1224070492 | JG1224070492 | 九天800平整 | 合格 | 合格品 | 甲 | 朱俊 | 6786 | 6740 | 0.9932 | 9570 | 0.15 | 610 | 平整 |  | 20100023 | 轧硬 | 0.4*610-SPCC | 30210011 | 光亮卷 | 0.15-SPCC |  | 60 | MO002338 | MO002338-004 | GLJ003 | 光亮卷前处理 模板 | 6860 | 2024-08-05 | 2024-08-05 | 3 | 2024-08-21 14:21:00 | 2024-08-21 15:41:51 | 江苏九天光电科技有限公司 | 279943 | 唐斌 |  |  | 0.15 | 9663 | 610 | 1 | JG1224070492 |  | 1 |  | 是 | 是 | 6083 | 4
最终平整 | JG12240705632 | JG1224070563 | 九天850平整 | 合格 | 让步接收 | 甲 | 马晓飞 | 7150 | 7006 | 0.9799 | 12990 | 0.1 | 710 | 平整 | 松花印(整卷偶有),孔洞(8054米传483毫米1个0.42平方毫米) | 20100028 | 轧硬 | 0.4*710-SPCC | 30210015 | 光亮卷 | 0.1-SPCC |  | 60 | MO002480 | MO002480-007-02 | GLJ003 | 光亮卷前处理 模板 | 12995 | 2024-08-09 | 2024-08-09 | 3 | 2024-08-21 13:43:08 | 2024-08-21 15:26:07 | 江苏九天光电科技有限公司 | 284152 | 马晓飞 |  |  | 0.1 | 13140 | 710 | 1 | JG12240705632 |  | 1 | S松花印(整卷偶有),K孔洞(8054米传483毫米1个0.42平方毫米) | 是 | 是 | 10137 | 7
最终平整 | JG1224070550 | JG1224070550 | 九天800平整 | 合格 | 合格品 | 甲 | 朱俊 | 6640 | 6608 | 0.9952 | 9550 | 0.15 | 610 | 平整 |  | 20100023 | 轧硬 | 0.4*610-SPCC | 30210011 | 光亮卷 | 0.15-SPCC |  | 60 | MO002525 | MO002525-012 | GLJ003 | 光亮卷前处理 模板 | 6710 | 2024-08-10 | 2024-08-10 | 3 | 2024-08-21 13:01:26 | 2024-08-21 14:20:25 | 江苏九天光电科技有限公司 | 286050 | 唐斌 |  |  | 0.15 | 9600 | 610 | 1 | JG1224070550 |  | 1 |  | 是 | 是 | 5356 | 12
最终平整 | JG12240800122 | JG1224080012 | 九天850平整 | 合格 | 让步接收 | 甲 | 刘勇 | 7420 | 7350 | 0.9906 | 13580 | 0.1 | 710 | 平整 | 孔洞(985米传133毫米1个0.45平方毫米) | 20100028 | 轧硬 | 0.4*710-SPCC | 30210015 | 光亮卷 | 0.1-SPCC |  | 60 | MO002480 | MO002480-016-02 | GLJ003 | 光亮卷前处理 模板 | 13350 | 2024-08-09 | 2024-08-09 | 3 | 2024-08-21 11:59:56 | 2024-08-21 14:06:21 | 江苏九天光电科技有限公司 | 284169 | 刘勇 |  |  | 0.1 | 13650 | 710 | 1 | JG12240800122 |  | 1 | K孔洞(985米传133毫米1个0.45平方毫米) | 是 | 是 | 10888 | 16
最终平整 | JG1224070509 | JG1224070509 | 九天800平整 | 合格 | 合格品 | 甲 | 朱俊 | 6638 | 6600 | 0.9943 | 9470 | 0.15 | 610 | 平整 |  | 20100023 | 轧硬 | 0.4*610-SPCC | 30210011 | 光亮卷 | 0.15-SPCC |  | 60 | MO002338 | MO002338-009 | GLJ003 | 光亮卷前处理 模板 | 6715 | 2024-08-05 | 2024-08-05 | 3 | 2024-08-21 11:40:03 | 2024-08-21 13:00:44 | 江苏九天光电科技有限公司 | 279948 | 唐斌 |  |  | 0.15 | 9525 | 610 | 1 | JG1224070509 |  | 1 |  | 是 | 是 | 6077 | 9
最终平整 | JG12240705642 | JG1224070564 | 九天850平整 | 合格 | 让步接收 | 甲 | 马晓飞 | 7120 | 7050 | 0.9902 | 13080 | 0.1 | 710 | 平整 | 松花印(整卷偶有),孔洞(5105米传661毫米1个0.39,11581米传93毫米1个0.15平方毫米) | 20100028 | 轧硬 | 0.4*710-SPCC | 30210015 | 光亮卷 | 0.1-SPCC |  | 60 | MO002480 | MO002480-009-02 | GLJ003 | 光亮卷前处理 模板 | 12985 | 2024-08-09 | 2024-08-09 | 3 | 2024-08-21 10:53:40 | 2024-08-21 12:07:38 | 江苏九天光电科技有限公司 | 284154 | 马晓飞 |  |  | 0.1 | 13100 | 710 | 1 | JG12240705642 |  | 1 | S松花印(整卷偶有),K孔洞(5105米传661毫米1个0.39,11581米传93毫米1个0.15平方毫米) | 是 | 是 | 11850 | 9
最终平整 | JG1224070543 | JG1224070543 | 九天800平整 | 合格 | 合格品 | 甲 | 朱俊 | 6980 | 6918 | 0.9911 | 9730 | 0.15 | 610 | 平整 |  | 20100023 | 轧硬 | 0.4*610-SPCC | 30210011 | 光亮卷 | 0.15-SPCC |  | 60 | MO002525 | MO002525-007 | GLJ003 | 光亮卷前处理 模板 | 7060 | 2024-08-10 | 2024-08-10 | 3 | 2024-08-21 11:14:02 | 2024-08-21 11:37:41 | 江苏九天光电科技有限公司 | 286045 | 唐斌 |  |  | 0.15 | 9797 | 610 | 1 | JG1224070543 |  | 1 |  | 是 | 是 | 5302 | 7
最终平整 | JG12240800162 | JG1224080016 | 九天850平整 | 合格 | 让步接收 | 甲 | 刘勇 | 7580 | 7590 | 1.0013 | 14040 | 0.1 | 710 | 平整 | 松花印(整卷偶有) | 20100028 | 轧硬 | 0.4*710-SPCC | 30210015 | 光亮卷 | 0.1-SPCC |  | 60 | MO002480 | MO002480-012-02 | GLJ003 | 光亮卷前处理 模板 | 13495 | 2024-08-09 | 2024-08-09 | 3 | 2024-08-21 10:37:42 | 2024-08-21 10:53:20 | 江苏九天光电科技有限公司 | 284165 | 刘勇 |  |  | 0.1 | 14160 | 710 | 1 | JG12240800162 |  | 1 | S松花印(整卷偶有) | 是 | 是 | 10447 | 12
最终平整 | JG91240700141 | JG9124070014 | 九天800平整 | 合格 | 合格品 | 甲 | 朱俊 | 5112 | 5050 | 0.9879 | 7090 | 0.15 | 610 | 平整 |  | 20100023 | 轧硬 | 0.4*610-SPCC | 30210011 | 光亮卷 | 0.15-SPCC |  | 60 | MO002401 | MO002401-002-01 | GLJ003 | 光亮卷前处理 模板 | 10290 | 2024-08-07 | 2024-08-07 | 3 | 2024-08-21 10:02:49 | 2024-08-21 10:52:55 | 江苏九天光电科技有限公司 | 282207 | 唐斌 |  |  | 0.15 | 7191 | 610 | 1 | JG91240700141 |  | 1 |  | 是 | 是 | 6898 | 2
最终平整 | JG12240800451 | JG1224080045 | 九天850平整 | 合格 | 让步接收 | 乙 | 钱九龙 | 3830 | 3774 | 0.9854 | 6980 | 0.1 | 710 | 平整 | 尾100米左右松花印 | 20100028 | 轧硬 | 0.4*710-SPCC | 30210015 | 光亮卷 | 0.1-SPCC |  | 60 | MO002344 | MO002344-025-01 | GLJ003 | 光亮卷前处理 模板 | 7800 | 2024-08-05 | 2024-08-05 | 3 | 2024-08-21 07:27:20 | 2024-08-21 08:03:55 | 江苏九天光电科技有限公司 | 280157 | 钱九龙 |  |  | 0.1 | 7000 | 710 | 1 | JG12240800451 |  | 1 |  | 是 | 是 | 1575 | 25
最终平整 | JG12240800452 | JG1224080045 | 九天850平整 | 合格 | 让步接收 | 乙 | 钱九龙 | 3870 | 3840 | 0.9922 | 7110 | 0.1 | 710 | 平整 | 内40米轻松花印 | 20100028 | 轧硬 | 0.4*710-SPCC | 30210015 | 光亮卷 | 0.1-SPCC |  | 60 | MO002344 | MO002344-025-02 | GLJ003 | 光亮卷前处理 模板 | 7800 | 2024-08-05 | 2024-08-05 | 3 | 2024-08-21 06:38:11 | 2024-08-21 07:27:10 | 江苏九天光电科技有限公司 | 280157 | 钱九龙 |  |  | 0.1 | 7100 | 710 | 1 | JG12240800452 |  | 1 |  | 是 | 是 | 1575 | 25
最终平整 | JG12240707112 | JG1224070711 | 九天850平整 | 合格 | 合格品 | 乙 | 钱九龙 | 7490 | 7490 | 1 | 13930 | 0.1 | 710 | 平整 |  | 20100028 | 轧硬 | 0.4*710-SPCC | 30210015 | 光亮卷 | 0.1-SPCC |  | 60 | MO002480 | MO002480-004-02 | GLJ003 | 光亮卷前处理 模板 | 13460 | 2024-08-09 | 2024-08-09 | 3 | 2024-08-21 05:06:11 | 2024-08-21 06:37:52 | 江苏九天光电科技有限公司 | 284149 | 钱九龙 |  |  | 0.1 | 13860 | 710 | 1 | JG12240707112 |  | 1 |  | 是 | 是 | 9198 | 4
最终平整 | JG12240800112 | JG1224080011 | 九天850平整 | 合格 | 合格品 | 乙 | 张兴华 | 7470 | 7430 | 0.9946 | 13770 | 0.1 | 710 | 平整 |  | 20100028 | 轧硬 | 0.4*710-SPCC | 30210015 | 光亮卷 | 0.1-SPCC |  | 60 | MO002480 | MO002480-013-02 | GLJ003 | 光亮卷前处理 模板 | 13345 | 2024-08-09 | 2024-08-09 | 3 | 2024-08-21 03:41:37 | 2024-08-21 05:05:52 | 江苏九天光电科技有限公司 | 284166 | 张兴华 |  |  | 0.1 | 13750 | 710 | 1 | JG12240800112 |  | 1 |  | 是 | 是 | 9763 | 13
最终平整 | JG1224080081 | JG1224080081 | 九天850平整 | 合格 | 让步接收 | 乙 | 钱九龙 | 7720 | 7680 | 0.9948 | 14210 | 0.1 | 710 | 平整 | 孔洞(537米传677毫米0.27,9389米传60毫米0.24平方毫米) | 20100028 | 轧硬 | 0.4*710-SPCC | 30210015 | 光亮卷 | 0.1-SPCC |  | 60 | MO002466 | MO002466-019 | GLJ003 | 光亮卷前处理 模板 | 7816 | 2024-08-08 | 2024-08-08 | 3 | 2024-08-21 02:08:21 | 2024-08-21 03:41:13 | 江苏九天光电科技有限公司 | 283631 | 钱九龙 |  |  | 0.1 | 14130 | 710 | 1 | JG1224080081 |  | 1 | K孔洞(537米传677毫米0.27,9389米传60毫米0.24平方毫米) | 是 | 是 | 6231 | 19
最终平整 | JG1224080028 | JG1224080028 | 九天850平整 | 合格 | 让步接收 | 乙 | 张兴华 | 7620 | 7570 | 0.9934 | 14130 | 0.1 | 710 | 平整 | 内510米（已夹纸）206个不规则位置孔洞作废带，下道剪下退平整。(247-510米4处不规则孔洞共计206个已夹纸，1041米传13毫米1个0.15,12796米传32毫米1个3.15平方毫米) | 20100028 | 轧硬 | 0.4*710-SPCC | 30210015 | 光亮卷 | 0.1-SPCC |  | 60 | MO002344 | MO002344-008 | GLJ003 | 光亮卷前处理 模板 | 7810 | 2024-08-05 | 2024-08-05 | 3 | 2024-08-21 00:04:06 | 2024-08-21 02:08:02 | 江苏九天光电科技有限公司 | 280136 | 张兴华 |  |  | 0.1 | 14100 | 710 | 1 | JG1224080028 |  | 1 | K孔洞(247-510米4处不规则孔洞共计206个已夹纸，1041米传13毫米0.15,12796米传32毫米3.15平方毫米) | 是 | 是 | 6327 | 8
最终平整 | JG91240800082 | JG9124080008 | 九天850平整 | 合格 | 合格品 | 乙 | 钱九龙 | 6220 | 6162 | 0.9907 | 13400 | 0.1 | 610 | 平整 |  | 20100023 | 轧硬 | 0.4*610-SPCC | 30210015 | 光亮卷 | 0.1-SPCC |  | 60 | MO002402 | MO002402-008-02 | GLJ003 | 光亮卷前处理 模板 | 10455 | 2024-08-07 | 2024-08-07 | 3 | 2024-08-20 21:48:37 | 2024-08-21 00:03:46 | 江苏九天光电科技有限公司 | 282247 | 钱九龙 |  |  | 0.1 | 13570 | 610 | 1 | JG91240800082 |  | 1 |  | 是 | 是 | 5239 | 8
最终平整 | JG91240700321 | JG9124070032 | 九天850平整 | 合格 | 合格品 | 乙 | 张兴华 | 4094 | 4070 | 0.9941 | 8880 | 0.1 | 610 | 平整 |  | 20100023 | 轧硬 | 0.4*610-SPCC | 30210015 | 光亮卷 | 0.1-SPCC |  | 60 | MO002402 | MO002402-003-01 | GLJ003 | 光亮卷前处理 模板 | 10430 | 2024-08-07 | 2024-08-07 | 3 | 2024-08-20 20:45:04 | 2024-08-20 21:48:17 | 江苏九天光电科技有限公司 | 282242 | 张兴华 |  |  | 0.1 | 8885 | 610 | 1 | JG91240700321 |  | 1 |  | 是 | 是 | 6625 | 3
平整翻包 | JG12240800622 | JG1224080062 | 九天850平整 | 其他入库 | 协议品 | 甲 | 刘勇 | 1336 | 1330 | 0.9955 | 2490 | 0.1 | 710 |  | 孔洞(227米传656毫米1个0.18,692/696米传675毫米2个0.18/0.12平方毫米)。短带 |  |  |  | 30210015 | 光亮卷 | 0.1-SPCC |  | 61 | MO002344 | MO002344-042-02 | GLJ003 | 光亮卷前处理 模板 | 7785 | 2024-08-05 | 2024-08-05 | 3 | 2024-08-20 18:41:13 | 2024-08-20 20:35:52 | 江苏九天光电科技有限公司 |  | 马晓飞 |  | 1 | 0.1 | 2490 | 710 | 1 | JG12240800622 |  | 1 | K孔洞(227米传656毫米1个0.18,692/696米传675毫米2个0.18/0.12平方毫米) | 是 | 是 | 3104 | 42
平整翻包 | JG12240800621 | JG1224080062 | 九天850平整 | 合格 | 合格品 | 甲 | 刘勇 | 6356 | 6330 | 0.9959 | 11690 | 0.1 | 710 | [5 empty] | 30210015 | 光亮卷 | 0.1-SPCC |  | 61 | MO002344 | MO002344-042-01 | GLJ003 | 光亮卷前处理 模板 | 7785 | 2024-08-05 | 2024-08-05 | 3 | 2024-08-20 18:41:13 | 2024-08-20 20:35:52 | 江苏九天光电科技有限公司 |  | 马晓飞 |  | 1 | 0.1 | 11690 | 710 | 1 | JG12240800621 |  | 1 |  | 是 | 是 | 3104 | 42
最终平整 | JG91240700191 | JG9124070019 | 九天800平整 | 合格 | 合格品 | 甲 | 朱俊 | 4250 | 4200 | 0.9882 | 8830 | 0.1 | 630 | 平整 |  | 20100025 | 轧硬 | 0.4*630-SPCC | 30210015 | 光亮卷 | 0.1-SPCC |  | 60 | MO002305 | MO002305-006-01 | GLJ003 | 光亮卷前处理 模板 | 10190 | 2024-08-03 | 2024-08-03 | 3 | 2024-08-20 19:43:05 | 2024-08-20 20:22:45 | 江苏九天光电科技有限公司 | 277236 | 唐斌 |  |  | 0.1 | 8890 | 630 | 1 | JG91240700191 | 脱脂第一包分4300KG | 1 |  | 是 | 是 | 6518 | 6
最终平整 | JG91240800052 | JG9124080005 | 九天800平整 | 合格 | 合格品 | 甲 | 朱俊 | 6350 | 6288 | 0.9902 | 13180 | 0.1 | 630 | 平整 |  | 20100025 | 轧硬 | 0.4*630-SPCC | 30210015 | 光亮卷 | 0.1-SPCC |  | 60 | MO002524 | MO002524-003-02 | GLJ003 | 光亮卷前处理 模板 | 10765 | 2024-08-10 | 2024-08-10 | 3 | 2024-08-20 18:15:31 | 2024-08-20 19:41:27 | 江苏九天光电科技有限公司 | 286005 | 唐斌 |  |  | 0.1 | 13300 | 630 | 1 | JG91240800052 |  | 1 |  | 是 | 是 | 9717 | 3
最终平整 | JG912408000622 | JG9124080006 | 九天850平整 | 合格 | 合格品 | 甲 | 刘勇 | 3127 | 3096 | 0.9901 | 6740 | 0.1 | 610 | 平整 |  | 20100023 | 轧硬 | 0.4*610-SPCC | 30210015 | 光亮卷 | 0.1-SPCC |  | 60 | MO002402 | MO002402-007-02-02 | GLJ003 | 光亮卷前处理 模板 | 10430 | 2024-08-07 | 2024-08-07 | 3 | 2024-08-18 18:23:50 | 2024-08-20 18:37:12 | 江苏九天光电科技有限公司 |  | 马晓飞 |  | 1 | 0.1 | 6740 | 610 | 1 | JG912408000622 |  | 1 |  | 是 | 是 | 7042 | 7
最终平整 | JG912408000621 | JG9124080006 | 九天850平整 | 合格 | 合格品 | 甲 | 刘勇 | 3103 | 3072 | 0.99 | 6730 | 0.1 | 610 | 平整 |  | 20100023 | 轧硬 | 0.4*610-SPCC | 30210015 | 光亮卷 | 0.1-SPCC |  | 60 | MO002402 | MO002402-007-02-01 | GLJ003 | 光亮卷前处理 模板 | 10430 | 2024-08-07 | 2024-08-07 | 3 | 2024-08-18 18:23:50 | 2024-08-20 18:37:12 | 江苏九天光电科技有限公司 |  | 马晓飞 |  | 1 | 0.1 | 6730 | 610 | 1 | JG912408000621 |  | 1 |  | 是 | 是 | 7042 | 7
最终平整 | JG91240700152 | JG9124070015 | 九天800平整 | 合格 | 合格品 | 甲 | 朱俊 | 6210 | 6174 | 0.9942 | 13050 | 0.1 | 630 | 平整 |  | 20100025 | 轧硬 | 0.4*630-SPCC | 30210015 | 光亮卷 | 0.1-SPCC |  | 60 | MO002305 | MO002305-004-02 | GLJ003 | 光亮卷前处理 模板 | 10645 | 2024-08-03 | 2024-08-03 | 3 | 2024-08-20 16:34:07 | 2024-08-20 18:13:40 | 江苏九天光电科技有限公司 | 277234 | 唐斌 |  |  | 0.1 | 13100 | 630 | 1 | JG91240700152 | 脱脂第一包分4300KG | 1 |  | 是 | 是 | 6598 | 4
最终平整 | JG91240800041 | JG9124080004 | 九天850平整 | 合格 | 合格品 | 甲 | 刘勇 | 4090 | 4000 | 0.978 | 8780 | 0.1 | 610 | 平整 |  | 20100023 | 轧硬 | 0.4*610-SPCC | 30210015 | 光亮卷 | 0.1-SPCC |  | 60 | MO002402 | MO002402-006-01 | GLJ003 | 光亮卷前处理 模板 | 10440 | 2024-08-07 | 2024-08-07 | 3 | 2024-08-20 16:36:43 | 2024-08-20 17:54:00 | 江苏九天光电科技有限公司 | 282245 | 刘勇 |  |  | 0.1 | 8900 | 610 | 1 | JG91240800041 |  | 1 |  | 是 | 是 | 6672 | 6
最终平整 | JG12240704902 | JG1224070490 | 九天850平整 | 其他入库 | 协议品 | 甲 | 马晓飞 | 2448 | 2406 | 0.9828 | 5200 | 0.1 | 610 | 平整 |  | 20500018 | 光亮卷半成品 | 0.1-SPCC | 20500018 | 光亮卷半成品 | 0.15-SPCC |  | 60 | MO002338 | MO002338-002-02 | GLJ003 | 光亮卷前处理 模板 | 5205 | 2024-08-05 | 2024-08-05 | 3 | 2024-08-20 15:56:49 | 2024-08-20 16:48:38 | 江苏九天光电科技有限公司 |  | 马晓飞 |  | 1 | 0.1 | 5200 | 610 | 1 | JG12240704902 |  | 1 |  | 是 | 是 | 2854 | 2
最终平整 | JG12240704901 | JG1224070490 | 九天850平整 | 其他入库 | 协议品 | 甲 | 马晓飞 | 2552 | 2508 | 0.9828 | 5480 | 0.1 | 610 | 平整 | 孔洞(536米传597毫米1个0.12平方毫米) | 20500018 | 光亮卷半成品 | 0.1-SPCC | 20500018 | 光亮卷半成品 | 0.15-SPCC |  | 60 | MO002338 | MO002338-002-01 | GLJ003 | 光亮卷前处理 模板 | 5205 | 2024-08-05 | 2024-08-05 | 3 | 2024-08-20 15:56:49 | 2024-08-20 16:48:38 | 江苏九天光电科技有限公司 |  | 马晓飞 |  | 1 | 0.1 | 5480 | 610 | 1 | JG12240704901 |  | 1 | K孔洞(536米传597毫米1个0.12平方毫米) | 是 | 是 | 2854 | 2
最终平整 | JG91240800072 | JG9124080007 | 九天800平整 | 合格 | 让步接收 | 甲 | 朱俊 | 6360 | 6334 | 0.9959 | 13330 | 0.1 | 630 | 平整 | 13000米后操0.5cm左右撞伤印 | 20100025 | 轧硬 | 0.4*630-SPCC | 30210015 | 光亮卷 | 0.1-SPCC |  | 60 | MO002524 | MO002524-004-02 | GLJ003 | 光亮卷前处理 模板 | 10775 | 2024-08-10 | 2024-08-10 | 3 | 2024-08-20 15:04:30 | 2024-08-20 16:33:17 | 江苏九天光电科技有限公司 | 286006 | 唐斌 |  |  | 0.1 | 13450 | 630 | 1 | JG91240800072 |  | 1 |  | 是 | 是 | 9567 | 4
最终平整 | JG91240800012 | JG9124080001 | 九天800平整 | 合格 | 让步接收 | 甲 | 朱俊 | 6382 | 6342 | 0.9937 | 13330 | 0.1 | 630 | 平整 | 孔洞(13017/13018米操272毫米2个0.3/0.16平方毫米) | 20100025 | 轧硬 | 0.4*630-SPCC | 30210015 | 光亮卷 | 0.1-SPCC |  | 60 | MO002524 | MO002524-001-02 | GLJ003 | 光亮卷前处理 模板 | 10790 | 2024-08-10 | 2024-08-10 | 3 | 2024-08-20 13:36:26 | 2024-08-20 15:03:54 | 江苏九天光电科技有限公司 | 286000 | 唐斌 |  |  | 0.1 | 13479 | 630 | 1 | JG91240800012 |  | 1 | K孔洞(13017,13018米操272毫米孔洞面积0.3,0.16) | 是 | 是 | 9414 | 1
平整翻包 | JG12240800532 | JG1224080053 | 九天850平整 | 合格 | 让步接收 | 甲 | 马晓飞 | 6665 | 6652 | 0.998 | 12640 | 0.1 | 710 |  | 孔洞(3254米传317毫米1个0.27平方毫米),锈斑(12520米操作侧有夹铁片锈斑)。 | 20100028 | 轧硬 | 0.4*710-SPCC | 30210015 | 光亮卷 | 0.1-SPCC |  | 61 | MO002344 | MO002344-033-02 | GLJ003 | 光亮卷前处理 模板 | 7815 | 2024-08-05 | 2024-08-05 | 3 | 2024-08-20 14:36:48 | 2024-08-20 14:37:41 | 江苏九天光电科技有限公司 |  | 马晓飞 |  | 1 | 0.1 | 12640 | 710 | 1 | JG12240800532 |  | 1 |  | 是 | 是 | 693 | 33
平整翻包 | JG12240800531 | JG1224080053 | 九天850平整 | 其他入库 | 协议品 | 甲 | 马晓飞 | 787 | 786 | 0.9987 | 1470 | 0.1 | 710 |  | 短带 |  |  |  | 30210015 | 光亮卷 | 0.1-SPCC |  | 61 | MO002344 | MO002344-033-01 | GLJ003 | 光亮卷前处理 模板 | 7815 | 2024-08-05 | 2024-08-05 | 3 | 2024-08-20 14:36:48 | 2024-08-20 14:37:41 | 江苏九天光电科技有限公司 |  | 马晓飞 |  | 1 | 0.1 | 1470 | 710 | 1 | JG12240800531 |  | 1 |  | 是 | 是 | 693 | 33
最终平整 | JG91240800101 | JG9124080010 | 九天850平整 | 合格 | 合格品 | 甲 | 刘勇 | 4040 | 4016 | 0.9941 | 8810 | 0.1 | 610 | 平整 |  | 20100023 | 轧硬 | 0.4*610-SPCC | 30210015 | 光亮卷 | 0.1-SPCC |  | 60 | MO002402 | MO002402-009-01 | GLJ003 | 光亮卷前处理 模板 | 10425 | 2024-08-07 | 2024-08-07 | 3 | 2024-08-20 13:21:58 | 2024-08-20 14:32:55 | 江苏九天光电科技有限公司 | 282248 | 马晓飞 |  |  | 0.1 | 8800 | 610 | 1 | JG91240800101 |  | 1 |  | 是 | 是 | 6568 | 9
最终平整 | JG91240800061 | JG9124080006 | 九天850平整 | 合格 | 合格品 | 甲 | 马晓飞 | 4074 | 4060 | 0.9966 | 8800 | 0.1 | 610 | 平整 |  | 20100023 | 轧硬 | 0.4*610-SPCC | 30210015 | 光亮卷 | 0.1-SPCC |  | 60 | MO002402 | MO002402-007-01 | GLJ003 | 光亮卷前处理 模板 | 10430 | 2024-08-07 | 2024-08-07 | 3 | 2024-08-20 12:21:56 | 2024-08-20 13:25:27 | 江苏九天光电科技有限公司 | 282246 | 刘勇 |  |  | 0.1 | 8802 | 610 | 1 | JG91240800061 |  | 1 |  | 是 | 是 | 7042 | 7
最终平整 | JG9124080011 | JG9124080011 | 九天800平整 | 合格 | 合格品 | 甲 | 朱俊 | 6536 | 6500 | 0.9945 | 13580 | 0.1 | 630 | 平整 |  | 20100025 | 轧硬 | 0.4*630-SPCC | 30210015 | 光亮卷 | 0.1-SPCC |  | 60 | MO002586 | MO002586-001 | GLJ003 | 光亮卷前处理 模板 | 6605 | 2024-08-12 | 2024-08-12 | 3 | 2024-08-20 11:43:16 | 2024-08-20 13:21:00 | 江苏九天光电科技有限公司 | 288215 | 唐斌 |  |  | 0.1 | 13709 | 630 | 1 | JG9124080011 |  | 1 |  | 是 | 是 | 5334 | 1
最终平整 | JG91240800081 | JG9124080008 | 九天850平整 | 合格 | 让步接收 | 甲 | 刘勇 | 4060 | 4030 | 0.9926 | 8790 | 0.1 | 610 | 平整 | 孔洞(8579米传524毫米1个0.42平方毫米) | 20100023 | 轧硬 | 0.4*610-SPCC | 30210015 | 光亮卷 | 0.1-SPCC |  | 60 | MO002402 | MO002402-008-01 | GLJ003 | 光亮卷前处理 模板 | 10455 | 2024-08-07 | 2024-08-07 | 3 | 2024-08-20 10:49:49 | 2024-08-20 12:25:18 | 江苏九天光电科技有限公司 | 282247 | 刘勇 |  |  | 0.1 | 8850 | 610 | 1 | JG91240800081 |  | 1 | K孔洞(8579米传524毫米1个0.42平方毫米) | 是 | 是 | 5239 | 8
最终平整 | JG9124080063 | JG9124080063 | 九天800平整 | 合格 | 合格品 | 甲 | 朱俊 | 6530 | 6474 | 0.9914 | 13560 | 0.1 | 630 | 平整 |  | 20100025 | 轧硬 | 0.4*630-SPCC | 30210015 | 光亮卷 | 0.1-SPCC |  | 60 | MO002586 | MO002586-021 | GLJ003 | 光亮卷前处理 模板 | 6610 | 2024-08-12 | 2024-08-12 | 3 | 2024-08-20 10:47:59 | 2024-08-20 11:42:59 | 江苏九天光电科技有限公司 | 288235 | 唐斌 |  |  | 0.1 | 13750 | 630 | 1 | JG9124080063 |  | 1 |  | 是 | 是 | 5386 | 21
最终平整 | JG91240700281 | JG9124070028 | 九天850平整 | 合格 | 合格品 | 甲 | 马晓飞 | 4060 | 4040 | 0.9951 | 8820 | 0.1 | 610 | 平整 |  | 20100023 | 轧硬 | 0.4*610-SPCC | 30210015 | 光亮卷 | 0.1-SPCC |  | 60 | MO002402 | MO002402-002-01 | GLJ003 | 光亮卷前处理 模板 | 10440 | 2024-08-07 | 2024-08-07 | 3 | 2024-08-20 09:39:49 | 2024-08-20 11:27:42 | 江苏九天光电科技有限公司 | 282241 | 马晓飞 |  |  | 0.1 | 8800 | 610 | 1 | JG91240700281 |  | 1 |  | 是 | 是 | 6204 | 2
最终平整 | JG91240700351 | JG9124070035 | 九天800平整 | 合格 | 让步接收 | 甲 | 朱俊 | 4278 | 4248 | 0.993 | 8930 | 0.1 | 630 | 平整 | 孔洞(458米操523毫米1个0.14,615米操40毫米1个0.11平方毫米) | 20100025 | 轧硬 | 0.4*630-SPCC | 30210015 | 光亮卷 | 0.1-SPCC |  | 60 | MO002305 | MO002305-013-01 | GLJ003 | 光亮卷前处理 模板 | 10705 | 2024-08-03 | 2024-08-03 | 3 | 2024-08-20 08:52:35 | 2024-08-20 10:09:35 | 江苏九天光电科技有限公司 | 277243 | 唐斌 |  |  | 0.1 | 9025 | 630 | 1 | JG91240700351 | 脱脂第一包分4300KG | 1 | K孔洞(458米操523毫米孔洞面积0.14,615米操40毫米孔洞面积0.11) | 是 | 是 | 7369 | 13
最终平整 | JG91240700361 | JG9124070036 | 九天850平整 | 合格 | 合格品 | 甲 | 刘勇 | 4082 | 4060 | 0.9946 | 8880 | 0.1 | 610 | 平整 |  | 20100023 | 轧硬 | 0.4*610-SPCC | 30210015 | 光亮卷 | 0.1-SPCC |  | 60 | MO002402 | MO002402-004-01 | GLJ003 | 光亮卷前处理 模板 | 10405 | 2024-08-07 | 2024-08-07 | 3 | 2024-08-20 08:39:48 | 2024-08-20 09:49:50 | 江苏九天光电科技有限公司 | 282243 | 刘勇 |  |  | 0.1 | 8876 | 610 | 1 | JG91240700361 |  | 1 |  | 是 | 是 | 6716 | 4
平整翻包 | JG122407044012 | JG1224070440 | 九天850平整 | 合格 | 合格品 | 甲 | 刘勇 | 1649 | 1632 | 0.9897 | 3500 | 0.1 | 610 |  |  | 20100023 | 轧硬 | 0.4*610-SPCC | 30210015 | 光亮卷 | 0.1-SPCC |  | 65 | MO001756 | MO001756-016-01-02 | GLJ003 | 光亮卷前处理 模板 | 6305 | 2024-07-18 | 2024-07-18 | 3 | 2024-08-19 19:55:50 | 2024-08-20 08:47:00 | 江苏九天光电科技有限公司 |  | 刘勇 |  | 1 | 0.1 | 3500 | 610 | 1 | JG122407044012 |  | 1 |  | 是 | 是 | 4534 | 16
平整翻包 | JG122407044011 | JG1224070440 | 九天850平整 | 返工 | 返工 | 甲 | 刘勇 | 1496 | 1480 | 0.9893 | 3200 | 0.1 | 610 |  | 缺口(2148-2201米传1CM左右已夹纸)。改切533mm |  |  |  | 30210015 | 光亮卷 | 0.1-SPCC |  | 65 | MO001756 | MO001756-016-01-01 | GLJ003 | 光亮卷前处理 模板 | 6305 | 2024-07-18 | 2024-07-18 | 3 | 2024-08-19 19:55:50 | 2024-08-20 08:47:00 | 江苏九天光电科技有限公司 |  | 刘勇 |  | 1 | 0.1 | 3200 | 610 | 1 | JG122407044011 |  | 1 | Q缺口(2148-2201米传1CM左右已夹纸) |  |  | 4534 | 16
最终平整 | JG91240700282 | JG9124070028 | 九天850平整 | 合格 | 合格品 | 乙 | 钱九龙 | 6258 | 6220 | 0.9939 | 13570 | 0.1 | 610 | 平整 |  | 20100023 | 轧硬 | 0.4*610-SPCC | 30210015 | 光亮卷 | 0.1-SPCC |  | 60 | MO002402 | MO002402-002-02 | GLJ003 | 光亮卷前处理 模板 | 10440 | 2024-08-07 | 2024-08-07 | 3 | 2024-08-20 06:44:16 | 2024-08-20 07:54:12 | 江苏九天光电科技有限公司 | 282241 | 钱九龙 |  |  | 0.1 | 13593 | 610 | 1 | JG91240700282 |  | 1 |  | 是 | 是 | 6204 | 2
最终平整 | JG91240700322 | JG9124070032 | 九天850平整 | 合格 | 合格品 | 乙 | 张兴华 | 5980 | 5960 | 0.9967 | 12960 | 0.1 | 610 | 平整 |  | 20100023 | 轧硬 | 0.4*610-SPCC | 30210015 | 光亮卷 | 0.1-SPCC |  | 60 | MO002402 | MO002402-003-02 | GLJ003 | 光亮卷前处理 模板 | 10430 | 2024-08-07 | 2024-08-07 | 3 | 2024-08-20 05:24:30 | 2024-08-20 06:43:54 | 江苏九天光电科技有限公司 | 282242 | 张兴华 |  |  | 0.1 | 12960 | 610 | 1 | JG91240700322 |  | 1 |  | 是 | 是 | 6625 | 3
最终平整 | JG91240800022 | JG9124080002 | 九天850平整 | 合格 | 合格品 | 乙 | 钱九龙 | 6200 | 6180 | 0.9968 | 13400 | 0.1 | 610 | 平整 |  | 20100023 | 轧硬 | 0.4*610-SPCC | 30210015 | 光亮卷 | 0.1-SPCC |  | 60 | MO002402 | MO002402-005-02 | GLJ003 | 光亮卷前处理 模板 | 10425 | 2024-08-07 | 2024-08-07 | 3 | 2024-08-20 04:01:22 | 2024-08-20 05:23:54 | 江苏九天光电科技有限公司 | 282244 | 钱九龙 |  |  | 0.1 | 13450 | 610 | 1 | JG91240800022 |  | 1 |  | 是 | 是 | 6759 | 5
最终平整 | JG91240800102 | JG9124080010 | 九天850平整 | 合格 | 合格品 | 乙 | 张兴华 | 6060 | 6040 | 0.9967 | 13240 | 0.1 | 610 | 平整 |  | 20100023 | 轧硬 | 0.4*610-SPCC | 30210015 | 光亮卷 | 0.1-SPCC |  | 60 | MO002402 | MO002402-009-02 | GLJ003 | 光亮卷前处理 模板 | 10425 | 2024-08-07 | 2024-08-07 | 3 | 2024-08-20 02:33:18 | 2024-08-20 04:01:01 | 江苏九天光电科技有限公司 | 282248 | 张兴华 |  |  | 0.1 | 13240 | 610 | 1 | JG91240800102 |  | 1 |  | 是 | 是 | 6568 | 9
最终平整 | JG9124080073 | JG9124080073 | 九天850平整 | 合格 | 合格品 | 乙 | 钱九龙 | 6344 | 6220 | 0.9805 | 8900 | 0.15 | 610 | 平整 |  | 20100023 | 轧硬 | 0.4*610-SPCC | 30210011 | 光亮卷 | 0.15-SPCC |  | 60 | MO002346 | MO002346-002 | GLJ003 | 光亮卷前处理 模板 | 6410 | 2024-08-05 | 2024-08-05 | 3 | 2024-08-20 01:36:15 | 2024-08-20 02:32:54 | 江苏九天光电科技有限公司 | 280196 | 钱九龙 |  |  | 0.15 | 8897 | 610 | 1 | JG9124080073 |  | 1 |  | 是 | 是 | 5469 | 2
最终平整 | JG1224070499 | JG1224070499 | 九天850平整 | 合格 | 合格品 | 乙 | 张兴华 | 6770 | 6740 | 0.9956 | 9550 | 0.15 | 610 | 平整 |  | 20100023 | 轧硬 | 0.4*610-SPCC | 30210011 | 光亮卷 | 0.15-SPCC |  | 60 | MO002338 | MO002338-007 | GLJ003 | 光亮卷前处理 模板 | 6860 | 2024-08-05 | 2024-08-05 | 3 | 2024-08-20 00:39:55 | 2024-08-20 01:35:56 | 江苏九天光电科技有限公司 | 279946 | 张兴华 |  |  | 0.15 | 9567 | 610 | 1 | JG1224070499 |  | 1 |  | 是 | 是 | 6291 | 7
最终平整 | JG1224070689 | JG1224070689 | 九天850平整 | 合格 | 合格品 | 乙 | 钱九龙 | 5030 | 4954 | 0.9849 | 7120 | 0.15 | 610 | 平整 |  | 20100023 | 轧硬 | 0.4*610-SPCC | 30210011 | 光亮卷 | 0.15-SPCC |  | 60 | MO002338 | MO002338-015 | GLJ003 | 光亮卷前处理 模板 | 5100 | 2024-08-05 | 2024-08-05 | 3 | 2024-08-19 23:43:56 | 2024-08-20 00:39:37 | 江苏九天光电科技有限公司 | 279954 | 钱九龙 |  |  | 0.15 | 7220 | 610 | 1 | JG1224070689 |  | 1 |  | 是 | 是 | 5774 | 15
最终平整 | JG91240700382 | JG9124070038 | 九天850平整 | 合格 | 合格品 | 乙 | 张兴华 | 5080 | 5050 | 0.9941 | 7280 | 0.15 | 610 | 平整 |  | 20100023 | 轧硬 | 0.4*610-SPCC | 30210011 | 光亮卷 | 0.15-SPCC |  | 60 | MO002401 | MO002401-001-02 | GLJ003 | 光亮卷前处理 模板 | 10330 | 2024-08-07 | 2024-08-07 | 3 | 2024-08-19 22:30:08 | 2024-08-19 23:42:57 | 江苏九天光电科技有限公司 | 282206 | 张兴华 |  |  | 0.15 | 7300 | 610 | 1 | JG91240700382 |  | 1 |  | 是 | 是 | 6090 | 1
最终平整 | JG91240700301 | JG9124070030 | 九天850平整 | 合格 | 合格品 | 乙 | 钱九龙 | 5100 | 4954 | 0.9714 | 7050 | 0.15 | 610 | 平整 |  | 20100023 | 轧硬 | 0.4*610-SPCC | 30210011 | 光亮卷 | 0.15-SPCC |  | 60 | MO002401 | MO002401-004-01 | GLJ003 | 光亮卷前处理 模板 | 10305 | 2024-08-07 | 2024-08-07 | 3 | 2024-08-19 21:35:54 | 2024-08-19 22:29:43 | 江苏九天光电科技有限公司 | 282209 | 钱九龙 |  |  | 0.15 | 7250 | 610 | 1 | JG91240700301 |  | 1 |  | 是 | 是 | 6618 | 4
最终平整 | JG91240700341 | JG9124070034 | 九天850平整 | 合格 | 合格品 | 乙 | 张兴华 | 5170 | 5130 | 0.9923 | 7280 | 0.15 | 610 | 平整 |  | 20100023 | 轧硬 | 0.4*610-SPCC | 30210011 | 光亮卷 | 0.15-SPCC |  | 60 | MO002401 | MO002401-005-01 | GLJ003 | 光亮卷前处理 模板 | 10350 | 2024-08-07 | 2024-08-07 | 3 | 2024-08-19 20:43:38 | 2024-08-19 21:35:35 | 江苏九天光电科技有限公司 | 282210 | 张兴华 |  |  | 0.15 | 7270 | 610 | 1 | JG91240700341 |  | 1 |  | 是 | 是 | 6560 | 5
最终平整 | JG91240700311 | JG9124070031 | 九天800平整 | 合格 | 合格品 | 甲 | 唐斌 | 4210 | 4184 | 0.9938 | 8720 | 0.1 | 630 | 平整 |  | 20100025 | 轧硬 | 0.4*630-SPCC | 30210015 | 光亮卷 | 0.1-SPCC |  | 60 | MO002305 | MO002305-012-01 | GLJ003 | 光亮卷前处理 模板 | 10740 | 2024-08-03 | 2024-08-03 | 3 | 2024-08-19 19:43:49 | 2024-08-19 20:12:58 | 江苏九天光电科技有限公司 | 277242 | 唐斌 |  |  | 0.1 | 8800 | 630 | 1 | JG91240700311 | 脱脂第一包分4300KG | 1 |  | 是 | 是 | 6410 | 12
平整翻包 | JG122407055812 | JG1224070558 | 九天850平整 | 其他入库 | 报废品 | 甲 | 刘勇 | 640 | 640 | 1 | 1170 | 0.1 | 710 |  | 短带报废品（内有叠带，操侧偶有1cm左右缺口） |  |  |  | 30210015 | 光亮卷 | 0.1-SPCC |  | 61 | MO002077 | MO002077-006-01-02 | GLJ003 | 光亮卷前处理 模板 | 13160 | 2024-07-26 | 2024-07-26 | 3 | 2024-08-19 19:25:06 | 2024-08-19 19:36:43 | 江苏九天光电科技有限公司 |  | 刘勇 |  | 1 | 0.1 | 1170 | 710 | 1 | JG122407055812 |  | 1 | 二级品 | 是 | 是 | 4264 | 6
平整翻包 | JG122407055811 | JG1224070558 | 九天850平整 | 合格 | 让步接收 | 甲 | 刘勇 | 4780 | 4780 | 1 | 8850 | 0.1 | 710 |  | 孔洞(120米传606毫米1个0.18平方毫米) |  |  |  | 30210015 | 光亮卷 | 0.1-SPCC |  | 61 | MO002077 | MO002077-006-01-01 | GLJ003 | 光亮卷前处理 模板 | 13160 | 2024-07-26 | 2024-07-26 | 3 | 2024-08-19 19:25:06 | 2024-08-19 19:36:43 | 江苏九天光电科技有限公司 |  | 刘勇 |  | 1 | 0.1 | 8850 | 710 | 1 | JG122407055811 |  | 1 | K孔洞(120米传606毫米1个0.18平方毫米) | 是 | 是 | 4264 | 6
最终平整 | JG91240700251 | JG9124070025 | 九天800平整 | 合格 | 合格品 | 甲 | 朱俊 | 4260 | 4242 | 0.9958 | 8900 | 0.1 | 630 | 平整 |  | 20100025 | 轧硬 | 0.4*630-SPCC | 30210015 | 光亮卷 | 0.1-SPCC |  | 60 | MO002305 | MO002305-009-01 | GLJ003 | 光亮卷前处理 模板 | 10600 | 2024-08-03 | 2024-08-03 | 3 | 2024-08-19 19:16:32 | 2024-08-19 19:17:00 | 江苏九天光电科技有限公司 | 277239 | 朱俊 |  |  | 0.1 | 9009 | 630 | 1 | JG91240700251 | 脱脂第一包分4300KG | 1 |  | 是 | 是 | 7580 | 9
最终平整 | JG1224070690 | JG1224070690 | 九天850平整 | 合格 | 合格品 | 甲 | 马晓飞 | 5000 | 4930 | 0.986 | 7000 | 0.15 | 610 | 平整 |  | 20100023 | 轧硬 | 0.4*610-SPCC | 30210011 | 光亮卷 | 0.15-SPCC |  | 60 | MO002338 | MO002338-016 | GLJ003 | 光亮卷前处理 模板 | 5095 | 2024-08-05 | 2024-08-05 | 3 | 2024-08-19 17:22:18 | 2024-08-19 18:29:50 | 江苏九天光电科技有限公司 | 279955 | 刘勇 |  |  | 0.15 | 7080 | 610 | 1 | JG1224070690 |  | 1 |  | 是 | 是 | 5948 | 16
最终平整 | JG91240700371 | JG9124070037 | 九天800平整 | 合格 | 合格品 | 甲 | 唐斌 | 4276 | 4244 | 0.9925 | 8910 | 0.1 | 630 | 平整 |  | 20100025 | 轧硬 | 0.4*630-SPCC | 30210015 | 光亮卷 | 0.1-SPCC |  | 60 | MO002305 | MO002305-015-01 | GLJ003 | 光亮卷前处理 模板 | 10690 | 2024-08-03 | 2024-08-03 | 3 | 2024-08-19 18:10:51 | 2024-08-19 18:11:24 | 江苏九天光电科技有限公司 | 277245 | 唐斌 |  |  | 0.1 | 9018 | 630 | 1 | JG91240700371 | 脱脂第一包分4300KG | 1 |  | 是 | 是 | 7160 | 15
最终平整 | JG1224070491 | JG1224070491 | 九天850平整 | 合格 | 合格品 | 甲 | 刘勇 | 6784 | 6738 | 0.9932 | 9560 | 0.15 | 610 | 平整 |  | 20100023 | 轧硬 | 0.4*610-SPCC | 30210011 | 光亮卷 | 0.15-SPCC |  | 60 | MO002338 | MO002338-003 | GLJ003 | 光亮卷前处理 模板 | 6865 | 2024-08-05 | 2024-08-05 | 3 | 2024-08-19 16:18:03 | 2024-08-19 17:36:00 | 江苏九天光电科技有限公司 | 279942 | 马晓飞 |  |  | 0.15 | 9623 | 610 | 1 | JG1224070491 |  | 1 |  | 是 | 是 | 6311 | 3
最终平整 | JG91240700111 | JG9124070011 | 九天800平整 | 合格 | 让步接收 | 甲 | 朱俊 | 4240 | 4232 | 0.9981 | 8840 | 0.1 | 630 | 平整 | 孔洞(842/845米操602毫米2个0.06/0.08，,846/850/853/857/860米操608/609毫米共5个0.06-0.19平方毫米) | 20100025 | 轧硬 | 0.4*630-SPCC | 30210015 | 光亮卷 | 0.1-SPCC |  | 60 | MO002305 | MO002305-002-01 | GLJ003 | 光亮卷前处理 模板 | 10660 | 2024-08-03 | 2024-08-03 | 3 | 2024-08-19 17:14:35 | 2024-08-19 17:16:18 | 江苏九天光电科技有限公司 | 277232 | 朱俊 |  |  | 0.1 | 8860 | 630 | 1 | JG91240700111 | 脱脂第一包分4300KG | 1 | K孔洞(842-860米操601,608,609毫米孔洞面积0.05-0.19共7个) | 是 | 是 | 6574 | 2
最终平整 | JG1224070514 | JG1224070514 | 九天850平整 | 合格 | 合格品 | 甲 | 马晓飞 | 5120 | 5088 | 0.9938 | 7200 | 0.15 | 610 | 平整 |  | 20100023 | 轧硬 | 0.4*610-SPCC | 30210011 | 光亮卷 | 0.15-SPCC |  | 60 | MO002338 | MO002338-012 | GLJ003 | 光亮卷前处理 模板 | 5185 | 2024-08-05 | 2024-08-05 | 3 | 2024-08-19 15:31:25 | 2024-08-19 16:26:17 | 江苏九天光电科技有限公司 | 279951 | 马晓飞 |  |  | 0.15 | 7180 | 610 | 1 | JG1224070514 |  | 1 |  | 是 | 是 | 5771 | 12
最终平整 | JG1224070513 | JG1224070513 | 九天850平整 | 合格 | 合格品 | 甲 | 刘勇 | 5132 | 5104 | 0.9945 | 7200 | 0.15 | 610 | 平整 |  | 20100023 | 轧硬 | 0.4*610-SPCC | 30210011 | 光亮卷 | 0.15-SPCC |  | 60 | MO002338 | MO002338-011 | GLJ003 | 光亮卷前处理 模板 | 5195 | 2024-08-05 | 2024-08-05 | 3 | 2024-08-19 15:55:39 | 2024-08-19 15:56:09 | 江苏九天光电科技有限公司 | 279950 | 刘勇 |  |  | 0.15 | 7244 | 610 | 1 | JG1224070513 |  | 1 |  | 是 | 是 | 7023 | 11
最终平整 | JG91240800752 | JG9124080075 | 九天800平整 | 合格 | 合格品 | 甲 | 唐斌 | 6280 | 6222 | 0.9908 | 13100 | 0.1 | 630 | 平整 |  | 20100025 | 轧硬 | 0.4*630-SPCC | 30210015 | 光亮卷 | 0.1-SPCC |  | 60 | MO002524 | MO002524-006-02 | GLJ003 | 光亮卷前处理 模板 | 10660 | 2024-08-10 | 2024-08-10 | 3 | 2024-08-19 15:45:21 | 2024-08-19 15:46:12 | 江苏九天光电科技有限公司 | 286008 | 唐斌 |  |  | 0.1 | 13200 | 630 | 1 | JG91240800752 |  | 1 |  | 是 | 是 | 9826 | 6
最终平整 | JG1224070549 | JG1224070549 | 九天850平整 | 合格 | 让步接收 | 甲 | 刘勇 | 6644 | 6608 | 0.9946 | 9530 | 0.15 | 610 | 平整 | 白斑(8930米左右板面有个大白斑) | 20100023 | 轧硬 | 0.4*610-SPCC | 30210011 | 光亮卷 | 0.15-SPCC |  | 60 | MO002525 | MO002525-011 | GLJ003 | 光亮卷前处理 模板 | 6715 | 2024-08-10 | 2024-08-10 | 3 | 2024-08-19 14:32:59 | 2024-08-19 15:39:29 | 江苏九天光电科技有限公司 | 286049 | 刘勇 |  |  | 0.15 | 9566 | 610 | 1 | JG1224070549 |  | 1 | B白斑(8930米左右板面有个大白斑) | 是 | 是 | 5411 | 11
最终平整 | JG1224070489 | JG1224070489 | 九天850平整 | 合格 | 让步接收 | 甲 | 马晓飞 | 5142 | 5116 | 0.9949 | 7260 | 0.15 | 610 | 平整 | 孔洞(676米传5毫米1个0.12平方毫米) | 20100023 | 轧硬 | 0.4*610-SPCC | 30210011 | 光亮卷 | 0.15-SPCC |  | 60 | MO002338 | MO002338-001 | GLJ003 | 光亮卷前处理 模板 | 5210 | 2024-08-05 | 2024-08-05 | 3 | 2024-08-19 13:45:33 | 2024-08-19 14:40:27 | 江苏九天光电科技有限公司 | 279939 | 刘勇 |  |  | 0.15 | 7296 | 610 | 1 | JG1224070489 |  | 1 | K孔洞(676米传5毫米1个0.12平方毫米) | 是 | 是 | 7083 | 1
最终平整 | JG91240800032 | JG9124080003 | 九天800平整 | 合格 | 合格品 | 甲 | 朱俊 | 6330 | 6292 | 0.994 | 13250 | 0.1 | 630 | 平整 |  | 20100025 | 轧硬 | 0.4*630-SPCC | 30210015 | 光亮卷 | 0.1-SPCC |  | 60 | MO002524 | MO002524-002-02 | GLJ003 | 光亮卷前处理 模板 | 10745 | 2024-08-10 | 2024-08-10 | 3 | 2024-08-19 14:02:21 | 2024-08-19 14:02:54 | 江苏九天光电科技有限公司 | 286004 | 朱俊 |  |  | 0.1 | 13450 | 630 | 1 | JG91240800032 |  | 1 |  | 是 | 是 | 9748 | 2
最终平整 | JG1224070517 | JG1224070517 | 九天850平整 | 合格 | 合格品 | 甲 | 马晓飞 | 5110 | 5050 | 0.9883 | 7180 | 0.15 | 610 | 平整 |  | 20100023 | 轧硬 | 0.4*610-SPCC | 30210011 | 光亮卷 | 0.15-SPCC |  | 60 | MO002338 | MO002338-013 | GLJ003 | 光亮卷前处理 模板 | 5200 | 2024-08-05 | 2024-08-05 | 3 | 2024-08-19 12:56:02 | 2024-08-19 12:56:25 | 江苏九天光电科技有限公司 | 279952 | 马晓飞 |  |  | 0.15 | 7300 | 610 | 1 | JG1224070517 |  | 1 |  | 是 | 是 | 5685 | 13
最终平整 | JG91240700331 | JG9124070033 | 九天800平整 | 合格 | 合格品 | 甲 | 唐斌 | 4060 | 4032 | 0.9931 | 8440 | 0.1 | 630 | 平整 |  | 20100025 | 轧硬 | 0.4*630-SPCC | 30210015 | 光亮卷 | 0.1-SPCC |  | 60 | MO002305 | MO002305-014-01 | GLJ003 | 光亮卷前处理 模板 | 10660 | 2024-08-03 | 2024-08-03 | 3 | 2024-08-19 12:55:08 | 2024-08-19 12:55:38 | 江苏九天光电科技有限公司 | 277244 | 唐斌 |  |  | 0.1 | 8600 | 630 | 1 | JG91240700331 | 脱脂第一包分4300KG | 1 |  | 是 | 是 | 6112 | 14
最终平整 | JG1224070534 | JG1224070534 | 九天850平整 | 合格 | 让步接收 | 甲 | 刘勇 | 5220 | 5200 | 0.9962 | 7250 | 0.15 | 610 | 平整 | 锈点(偶有) | 20100023 | 轧硬 | 0.4*610-SPCC | 30210011 | 光亮卷 | 0.15-SPCC |  | 60 | MO002182 | MO002182-002 | GLJ003 | 光亮卷前处理 模板 | 5295 | 2024-07-29 | 2024-07-29 | 3 | 2024-08-19 11:28:12 | 2024-08-19 12:16:32 | 江苏九天光电科技有限公司 | 267695 | 刘勇 |  |  | 0.15 | 7250 | 610 | 1 | JG1224070534 |  | 1 | X锈点(偶有) | 是 | 是 | 7248 | 2
最终平整 | JG91240700271 | JG9124070027 | 九天800平整 | 合格 | 合格品 | 甲 | 朱俊 | 4252 | 4220 | 0.9925 | 8880 | 0.1 | 630 | 平整 |  | 20100025 | 轧硬 | 0.4*630-SPCC | 30210015 | 光亮卷 | 0.1-SPCC |  | 60 | MO002305 | MO002305-010-01 | GLJ003 | 光亮卷前处理 模板 | 10820 | 2024-08-03 | 2024-08-03 | 3 | 2024-08-19 11:30:04 | 2024-08-19 11:30:31 | 江苏九天光电科技有限公司 | 277240 | 朱俊 |  |  | 0.1 | 8984 | 630 | 1 | JG91240700271 | 脱脂第一包分4300KG | 1 |  | 是 | 是 | 6113 | 10
最终平整 | JG91240700381 | JG9124070038 | 九天850平整 | 合格 | 合格品 | 甲 | 马晓飞 | 5110 | 5086 | 0.9953 | 7250 | 0.15 | 610 | 平整 |  | 20100023 | 轧硬 | 0.4*610-SPCC | 30210011 | 光亮卷 | 0.15-SPCC |  | 60 | MO002401 | MO002401-001-01 | GLJ003 | 光亮卷前处理 模板 | 10330 | 2024-08-07 | 2024-08-07 | 3 | 2024-08-19 10:03:21 | 2024-08-19 11:29:52 | 江苏九天光电科技有限公司 | 282206 | 马晓飞 |  |  | 0.15 | 7300 | 610 | 1 | JG91240700381 |  | 1 |  | 是 | 是 | 6090 | 1
最终平整 | JG1224070544 | JG1224070544 | 九天850平整 | 合格 | 合格品 | 甲 | 刘勇 | 6980 | 6874 | 0.9848 | 9830 | 0.15 | 610 | 平整 |  | 20100023 | 轧硬 | 0.4*610-SPCC | 30210011 | 光亮卷 | 0.15-SPCC |  | 60 | MO002525 | MO002525-008 | GLJ003 | 光亮卷前处理 模板 | 7050 | 2024-08-10 | 2024-08-10 | 3 | 2024-08-19 08:44:39 | 2024-08-19 11:29:12 | 江苏九天光电科技有限公司 | 286046 | 刘勇 |  |  | 0.15 | 9925 | 610 | 1 | JG1224070544 |  | 1 |  | 是 | 是 | 5673 | 8
最终平整 | JG91240700131 | JG9124070013 | 九天800平整 | 合格 | 合格品 | 甲 | 唐斌 | 4240 | 4188 | 0.9877 | 8870 | 0.1 | 630 | 平整 |  | 20100025 | 轧硬 | 0.4*630-SPCC | 30210015 | 光亮卷 | 0.1-SPCC |  | 60 | MO002305 | MO002305-003-01 | GLJ003 | 光亮卷前处理 模板 | 10640 | 2024-08-03 | 2024-08-03 | 3 | 2024-08-19 09:54:48 | 2024-08-19 09:56:50 | 江苏九天光电科技有限公司 | 277233 | 唐斌 |  |  | 0.1 | 8950 | 630 | 1 | JG91240700131 | 脱脂第一包分4300KG | 1 |  | 是 | 是 | 6019 | 3
最终平整 | JG91240700212 | JG9124070021 | 九天850平整 | 合格 | 合格品 | 甲 | 马晓飞 | 5770 | 5732 | 0.9934 | 11980 | 0.1 | 630 | 平整 |  | 20100025 | 轧硬 | 0.4*630-SPCC | 30210015 | 光亮卷 | 0.1-SPCC |  | 60 | MO002305 | MO002305-007-02 | GLJ003 | 光亮卷前处理 模板 | 10205 | 2024-08-03 | 2024-08-03 | 3 | 2024-08-18 17:10:35 | 2024-08-18 19:31:24 | 江苏九天光电科技有限公司 | 277237 | 马晓飞 |  |  | 0.1 | 11980 | 630 | 1 | JG91240700212 | 脱脂第一包分4300KG | 1 |  | 是 | 是 | 5989 | 7
最终平整 | JG1224080089 | JG1224080089 | 九天850平整 | 合格 | 合格品 | 甲 | 刘勇 | 7750 | 7726 | 0.9969 | 14260 | 0.1 | 710 | 平整 |  | 20100028 | 轧硬 | 0.4*710-SPCC | 30210015 | 光亮卷 | 0.1-SPCC |  | 60 | MO002466 | MO002466-027 | GLJ003 | 光亮卷前处理 模板 | 7870 | 2024-08-08 | 2024-08-08 | 3 | 2024-08-18 15:26:13 | 2024-08-18 17:11:13 | 江苏九天光电科技有限公司 | 283641 | 刘勇 |  |  | 0.1 | 14230 | 710 | 1 | JG1224080089 |  | 1 |  | 是 | 是 | 6544 | 27
最终平整 | JG1224080061 | JG1224080061 | 九天850平整 | 合格 | 合格品 | 甲 | 马晓飞 | 7680 | 7658 | 0.9971 | 14020 | 0.1 | 710 | 平整 |  | 20100028 | 轧硬 | 0.4*710-SPCC | 30210015 | 光亮卷 | 0.1-SPCC |  | 60 | MO002344 | MO002344-041 | GLJ003 | 光亮卷前处理 模板 | 7785 | 2024-08-05 | 2024-08-05 | 3 | 2024-08-18 14:07:21 | 2024-08-18 15:40:55 | 江苏九天光电科技有限公司 | 280174 | 刘勇 |  |  | 0.1 | 14000 | 710 | 1 | JG1224080061 |  | 1 |  | 是 | 是 | 2972 | 41
最终平整 | JG12240800022 | JG1224080002 | 九天850平整 | 合格 | 合格品 | 甲 | 刘勇 | 7660 | 7610 | 0.9935 | 14000 | 0.1 | 710 | 平整 |  | 20100028 | 轧硬 | 0.4*710-SPCC | 30210015 | 光亮卷 | 0.1-SPCC |  | 60 | MO002480 | MO002480-002-02 | GLJ003 | 光亮卷前处理 模板 | 13495 | 2024-08-09 | 2024-08-09 | 3 | 2024-08-18 12:45:15 | 2024-08-18 14:14:29 | 江苏九天光电科技有限公司 | 284147 | 马晓飞 |  |  | 0.1 | 14000 | 710 | 1 | JG12240800022 |  | 1 |  | 是 | 是 | 9719 | 2
最终平整 | JG122408001722 | JG1224080017 | 九天850平整 | 合格 | 合格品 | 甲 | 马晓飞 | 5797 | 5640 | 0.9729 | 10400 | 0.1 | 710 | 平整 |  | 20100028 | 轧硬 | 0.4*710-SPCC | 30210015 | 光亮卷 | 0.1-SPCC |  | 60 | MO002480 | MO002480-017-02-02 | GLJ003 | 光亮卷前处理 模板 | 13410 | 2024-08-09 | 2024-08-09 | 3 | 2024-08-18 10:01:44 | 2024-08-18 12:46:15 | 江苏九天光电科技有限公司 |  | 马晓飞 |  | 1 | 0.1 | 10400 | 710 | 1 | JG122408001722 |  | 1 |  | 是 | 是 | 4437 | 17
最终平整 | JG122408001721 | JG1224080017 | 九天850平整 | 合格 | 合格品 | 甲 | 马晓飞 | 1723 | 1676 | 0.9727 | 3150 | 0.1 | 710 | 平整 |  | 20100028 | 轧硬 | 0.4*710-SPCC | 30210015 | 光亮卷 | 0.1-SPCC |  | 60 | MO002480 | MO002480-017-02-01 | GLJ003 | 光亮卷前处理 模板 | 13410 | 2024-08-09 | 2024-08-09 | 3 | 2024-08-18 10:01:44 | 2024-08-18 12:46:15 | 江苏九天光电科技有限公司 |  | 马晓飞 |  | 1 | 0.1 | 3150 | 710 | 1 | JG122408001721 |  | 1 |  | 是 | 是 | 4437 | 17
最终平整 | JG12240800592 | JG1224080059 | 九天850平整 | 合格 | 让步接收 | 甲 | 刘勇 | 2034 | 1994 | 0.9803 | 3700 | 0.1 | 710 | 平整 | 松花印(尾部1000米板面偶有),撞伤折印(尾部200米操作侧1CM左右) | 20100028 | 轧硬 | 0.4*710-SPCC | 30210015 | 光亮卷 | 0.1-SPCC |  | 60 | MO002344 | MO002344-039-02 | GLJ003 | 光亮卷前处理 模板 | 5600 | 2024-08-05 | 2024-08-05 | 3 | 2024-08-18 08:52:45 | 2024-08-18 10:17:02 | 江苏九天光电科技有限公司 |  | 刘勇 |  | 1 | 0.1 | 3700 | 710 | 1 | JG12240800592 |  | 1 | S松花印(尾部1000米板面偶有),Z撞伤折印(尾部200米操作侧1CM左右) | 是 | 是 | 3431 | 39
最终平整 | JG12240800591 | JG1224080059 | 九天850平整 | 合格 | 让步接收 | 甲 | 刘勇 | 3416 | 3350 | 0.9807 | 6250 | 0.1 | 710 | 平整 | 内400米（夹纸）孔洞多作废带，下道剪下退平整。孔洞(224-400米传110-655毫米18个0.03-0.21平方毫米已夹纸) | 20100028 | 轧硬 | 0.4*710-SPCC | 30210015 | 光亮卷 | 0.1-SPCC |  | 60 | MO002344 | MO002344-039-01 | GLJ003 | 光亮卷前处理 模板 | 5600 | 2024-08-05 | 2024-08-05 | 3 | 2024-08-18 08:52:45 | 2024-08-18 10:17:02 | 江苏九天光电科技有限公司 |  | 刘勇 |  | 1 | 0.1 | 6250 | 710 | 1 | JG12240800591 |  | 1 | K孔洞(224-400米传110-655毫米18个0.03-0.21平方毫米已夹纸) | 是 | 是 | 3431 | 39
最终平整 | JG1224070481 | JG1224070481 | 九天800平整 | 合格 | 合格品 | 甲 | 朱俊 | 5218 | 5142 | 0.9854 | 7540 | 0.15 | 610 | 平整 |  | 20100023 | 轧硬 | 0.4*610-SPCC | 30210011 | 光亮卷 | 0.15-SPCC |  | 60 | MO002033 | MO002033-001 | GLJ003 | 光亮卷前处理 模板 | 5310 | 2024-07-25 | 2024-07-25 | 5 | 2024-08-18 07:38:08 | 2024-08-18 08:27:04 | 江苏九天光电科技有限公司 | 258831 | 朱俊 |  |  | 0.15 | 7585 | 610 | 1 | JG1224070481 |  | 1 |  | 是 | 是 | 7719 | 1
最终平整 | JG1224080043 | JG1224080043 | 九天850平整 | 合格 | 让步接收 | 乙 | 张兴华 | 5500 | 5460 | 0.9927 | 10150 | 0.1 | 710 | 平整 | 孔洞(405米传685毫米1个0.24平方毫米) | 20100028 | 轧硬 | 0.4*710-SPCC | 30210015 | 光亮卷 | 0.1-SPCC |  | 60 | MO002344 | MO002344-023 | GLJ003 | 光亮卷前处理 模板 | 5605 | 2024-08-05 | 2024-08-05 | 5 | 2024-08-18 07:04:27 | 2024-08-18 07:56:16 | 江苏九天光电科技有限公司 | 280155 | 张兴华 |  |  | 0.1 | 10160 | 710 | 1 | JG1224080043 |  | 1 | K孔洞(405米传685毫米0.24平方毫米) | 是 | 是 | 6658 | 23
最终平整 | JG1224080049 | JG1224080049 | 九天850平整 | 合格 | 让步接收 | 乙 | 钱九龙 | 7780 | 7740 | 0.9949 | 14320 | 0.1 | 710 | 平整 | 孔洞(9874米传117毫米0.12平方毫米) | 20100028 | 轧硬 | 0.4*710-SPCC | 30210015 | 光亮卷 | 0.1-SPCC |  | 60 | MO002344 | MO002344-028 | GLJ003 | 光亮卷前处理 模板 | 7860 | 2024-08-05 | 2024-08-05 | 5 | 2024-08-18 05:42:46 | 2024-08-18 07:03:57 | 江苏九天光电科技有限公司 | 280160 | 钱九龙 |  |  | 0.1 | 14300 | 710 | 1 | JG1224080049 |  | 1 | K孔洞(9874米传117毫米0.12平方毫米) | 是 | 是 | 5917 | 28
最终平整 | JG12240800182 | JG1224080018 | 九天850平整 | 合格 | 让步接收 | 乙 | 张兴华 | 7580 | 7550 | 0.996 | 13900 | 0.1 | 710 | 平整 | 孔洞(11108米传216毫米0.33平方毫米) | 20100028 | 轧硬 | 0.4*710-SPCC | 30210015 | 光亮卷 | 0.1-SPCC |  | 60 | MO002480 | MO002480-018-02 | GLJ003 | 光亮卷前处理 模板 | 13420 | 2024-08-09 | 2024-08-09 | 3 | 2024-08-18 00:55:25 | 2024-08-18 05:42:07 | 江苏九天光电科技有限公司 | 284171 | 张兴华 |  |  | 0.1 | 13870 | 710 | 1 | JG12240800182 |  | 1 | K孔洞(11108米传216毫米0.33平方毫米) | 是 | 是 | 9176 | 18
最终平整 | JG1224070488 | JG1224070488 | 九天800平整 | 合格 | 合格品 | 甲 | 唐斌 | 6720 | 6672 | 0.9929 | 9610 | 0.15 | 610 | 平整 |  | 20100023 | 轧硬 | 0.4*610-SPCC | 30210011 | 光亮卷 | 0.15-SPCC |  | 60 | MO002184 | MO002184-008 | GLJ003 | 光亮卷前处理 模板 | 6875 | 2024-07-29 | 2024-07-29 | 5 | 2024-08-18 05:37:59 | 2024-08-18 05:38:56 | 江苏九天光电科技有限公司 | 267715 | 唐斌 |  |  | 0.15 | 9706 | 610 | 1 | JG1224070488 |  | 1 |  | 是 | 是 | 4345 | 8
最终平整 | JG9124080069 | JG9124080069 | 九天800平整 | 合格 | 合格品 | 甲 | 朱俊 | 6316 | 6270 | 0.9927 | 8700 | 0.15 | 610 | 平整 |  | 20100023 | 轧硬 | 0.4*610-SPCC | 30210011 | 光亮卷 | 0.15-SPCC |  | 60 | MO002339 | MO002339-002 | GLJ003 | 光亮卷前处理 模板 | 6400 | 2024-08-05 | 2024-08-05 | 5 | 2024-08-18 04:18:09 | 2024-08-18 04:18:34 | 江苏九天光电科技有限公司 | 279975 | 朱俊 |  |  | 0.15 | 8800 | 610 | 1 | JG9124080069 |  | 1 |  | 是 | 是 | 3110 | 2
平整翻包 | JG122407038913 | JG1224070389 | 九天850平整 | 其他入库 | 报废品 | 乙 | 钱九龙 | 439 | 438 | 0.9977 | 810 | 0.1 | 710 |  | 短带报废品（52个不规则位置孔洞0.03-0.42平方毫米） |  |  |  | 30210015 | 光亮卷 | 0.1-SPCC |  | 61 | MO002019 | MO002019-001-01-03 | GLJ003 | 光亮卷前处理 模板 | 13740 | 2024-07-24 | 2024-07-24 | 3 | 2024-08-18 04:12:47 | 2024-08-18 04:15:18 | 江苏九天光电科技有限公司 |  | 钱九龙 |  | 1 | 0.1 | 810 | 710 | 1 | JG122407038913 |  | 1 |  | 是 | 是 | 3455 | 1
平整翻包 | JG122407038912 | JG1224070389 | 九天850平整 | 合格 | 让步接收 | 乙 | 钱九龙 | 5923 | 5910 | 0.9978 | 11200 | 0.1 | 710 |  | 孔洞(266米传460毫米有0.3,552米传454毫米0.36,8207米传590毫米0.39,9843米传1/9毫米3个0.15-0.24平方毫米)。整卷锈斑 | 20100028 | 轧硬 | 0.4*710-SPCC | 30210015 | 光亮卷 | 0.1-SPCC |  | 61 | MO002019 | MO002019-001-01-02 | GLJ003 | 光亮卷前处理 模板 | 13740 | 2024-07-24 | 2024-07-24 | 3 | 2024-08-18 04:12:47 | 2024-08-18 04:15:18 | 江苏九天光电科技有限公司 |  | 钱九龙 |  | 1 | 0.1 | 11200 | 710 | 1 | JG122407038912 |  | 1 | K孔洞(266米传460毫米有0.3,552米传454毫米0.36,8207米传590毫米0.39,9843米传1/9毫米3个0.15-0.24平方毫米) | 是 | 是 | 3455 | 1
平整翻包 | JG122407038911 | JG1224070389 | 九天850平整 | 其他入库 | 报废品 | 乙 | 钱九龙 | 261 | 260 | 0.9962 | 480 | 0.1 | 710 |  | 短带二级品（不规则位置孔洞52个0.03-0.42平方毫米） |  |  |  | 30210015 | 光亮卷 | 0.1-SPCC |  | 61 | MO002019 | MO002019-001-01-01 | GLJ003 | 光亮卷前处理 模板 | 13740 | 2024-07-24 | 2024-07-24 | 3 | 2024-08-18 04:12:47 | 2024-08-18 04:15:18 | 江苏九天光电科技有限公司 |  | 钱九龙 |  | 1 | 0.1 | 480 | 710 | 1 | JG122407038911 |  | 1 |  | 是 | 是 | 3455 | 1
最终平整 | JG9124080053 | JG9124080053 | 九天800平整 | 合格 | 合格品 | 甲 | 唐斌 | 6346 | 6308 | 0.994 | 8750 | 0.15 | 610 | 平整 |  | 20100023 | 轧硬 | 0.4*610-SPCC | 30210011 | 光亮卷 | 0.15-SPCC |  | 60 | MO002339 | MO002339-007 | GLJ003 | 光亮卷前处理 模板 | 6410 | 2024-08-05 | 2024-08-05 | 5 | 2024-08-18 04:01:03 | 2024-08-18 04:01:31 | 江苏九天光电科技有限公司 | 279980 | 唐斌 |  |  | 0.15 | 8835 | 610 | 1 | JG9124080053 |  | 1 |  | 是 | 是 | 5911 | 7
最终平整 | JG1224070498 | JG1224070498 | 九天800平整 | 合格 | 合格品 | 甲 | 朱俊 | 5130 | 5100 | 0.9942 | 7120 | 0.15 | 610 | 平整 |  | 20100023 | 轧硬 | 0.4*610-SPCC | 30210011 | 光亮卷 | 0.15-SPCC |  | 60 | MO002338 | MO002338-006 | GLJ003 | 光亮卷前处理 模板 | 5205 | 2024-08-05 | 2024-08-05 | 5 | 2024-08-18 01:36:38 | 2024-08-18 01:37:07 | 江苏九天光电科技有限公司 | 279945 | 朱俊 |  |  | 0.15 | 7220 | 610 | 1 | JG1224070498 |  | 1 |  | 是 | 是 | 5680 | 6
最终平整 | JG1224070497 | JG1224070497 | 九天800平整 | 合格 | 合格品 | 甲 | 唐斌 | 5140 | 5110 | 0.9942 | 7240 | 0.15 | 610 | 平整 |  | 20100023 | 轧硬 | 0.4*610-SPCC | 30210011 | 光亮卷 | 0.15-SPCC |  | 60 | MO002338 | MO002338-005 | GLJ003 | 光亮卷前处理 模板 | 5210 | 2024-08-05 | 2024-08-05 | 5 | 2024-08-18 00:19:50 | 2024-08-18 00:20:24 | 江苏九天光电科技有限公司 | 279944 | 唐斌 |  |  | 0.15 | 7270 | 610 | 1 | JG1224070497 |  | 1 |  | 是 | 是 | 5780 | 5
最终平整 | JG1224070518 | JG1224070518 | 九天800平整 | 合格 | 合格品 | 甲 | 朱俊 | 5110 | 5090 | 0.9961 | 7050 | 0.15 | 610 | 平整 |  | 20100023 | 轧硬 | 0.4*610-SPCC | 30210011 | 光亮卷 | 0.15-SPCC |  | 60 | MO002338 | MO002338-014 | GLJ003 | 光亮卷前处理 模板 | 5190 | 2024-08-05 | 2024-08-05 | 5 | 2024-08-17 23:39:26 | 2024-08-17 23:39:53 | 江苏九天光电科技有限公司 | 279953 | 朱俊 |  |  | 0.15 | 7100 | 610 | 1 | JG1224070518 |  | 1 |  | 是 | 是 | 5687 | 14
最终平整 | JG12240800372 | JG1224080037 | 九天850平整 | 其他入库 | 协议品 | 甲 | 刘勇 | 1321 | 1280 | 0.969 | 2340 | 0.1 | 710 | 平整 | 孔洞(2204米传96毫米1个0.57平方毫米) | 20100028 | 轧硬 | 0.4*710-SPCC | 30210015 | 光亮卷 | 0.1-SPCC |  | 60 | MO002344 | MO002344-018-02 | GLJ003 | 光亮卷前处理 模板 | 7852 | 2024-08-05 | 2024-08-05 | 5 | 2024-08-17 21:31:30 | 2024-08-17 23:34:40 | 江苏九天光电科技有限公司 |  | 马晓飞 |  | 1 | 0.1 | 2340 | 710 | 1 | JG12240800372 |  | 1 | K孔洞(2204米传96毫米1个0.57平方毫米) | 是 | 是 | 1686 | 18
最终平整 | JG12240800371 | JG1224080037 | 九天850平整 | 合格 | 让步接收 | 甲 | 刘勇 | 6389 | 6190 | 0.9689 | 11330 | 0.1 | 710 | 平整 | 孔洞(709米传658/661毫米2个0.15平方毫米) | 20100028 | 轧硬 | 0.4*710-SPCC | 30210015 | 光亮卷 | 0.1-SPCC |  | 60 | MO002344 | MO002344-018-01 | GLJ003 | 光亮卷前处理 模板 | 7852 | 2024-08-05 | 2024-08-05 | 5 | 2024-08-17 21:31:30 | 2024-08-17 23:34:40 | 江苏九天光电科技有限公司 |  | 马晓飞 |  | 1 | 0.1 | 11330 | 710 | 1 | JG12240800371 |  | 1 | K孔洞(709米传658/661毫米2个0.15平方毫米) | 是 | 是 | 1686 | 18
最终平整 | JG91240700142 | JG9124070014 | 九天800平整 | 合格 | 合格品 | 甲 | 唐斌 | 5060 | 5028 | 0.9937 | 7190 | 0.15 | 610 | 平整 |  | 20100023 | 轧硬 | 0.4*610-SPCC | 30210011 | 光亮卷 | 0.15-SPCC |  | 60 | MO002401 | MO002401-002-02 | GLJ003 | 光亮卷前处理 模板 | 10290 | 2024-08-07 | 2024-08-07 | 3 | 2024-08-17 21:57:08 | 2024-08-17 21:57:41 | 江苏九天光电科技有限公司 | 282207 | 唐斌 |  |  | 0.15 | 7290 | 610 | 1 | JG91240700142 |  | 1 |  | 是 | 是 | 6898 | 2
最终平整 | JG12240800152 | JG1224080015 | 九天850平整 | 合格 | 让步接收 | 甲 | 马晓飞 | 7360 | 7332 | 0.9962 | 13640 | 0.1 | 710 | 平整 | 孔洞(内205米传685毫米0.15,12090米传692毫米0.33平方毫米),停机印(510/2240米),松花印(12900米左右后板面偶有) | 20100028 | 轧硬 | 0.4*710-SPCC | 30210015 | 光亮卷 | 0.1-SPCC |  | 60 | MO002480 | MO002480-011-02 | GLJ003 | 光亮卷前处理 模板 | 13500 | 2024-08-09 | 2024-08-09 | 3 | 2024-08-17 19:27:35 | 2024-08-17 21:33:56 | 江苏九天光电科技有限公司 | 284164 | 马晓飞 |  |  | 0.1 | 13580 | 710 | 1 | JG12240800152 |  | 1 | K孔洞(内205米传685毫米0.15,12090米传692毫米0.33平方毫米),T停机印(510/2240米),S松花印(12900米左右后板面偶有) | 是 | 是 | 8596 | 11
最终平整 | JG91240800042 | JG9124080004 | 九天850平整 | 合格 | 让步接收 | 甲 | 刘勇 | 6120 | 6100 | 0.9967 | 13330 | 0.1 | 610 | 平整 | 停机印(10000米左右),收卷不齐(10000米后涨缩故障收卷不齐) | 20100023 | 轧硬 | 0.4*610-SPCC | 30210015 | 光亮卷 | 0.1-SPCC |  | 60 | MO002402 | MO002402-006-02 | GLJ003 | 光亮卷前处理 模板 | 10440 | 2024-08-07 | 2024-08-07 | 3 | 2024-08-17 17:46:19 | 2024-08-17 19:16:47 | 江苏九天光电科技有限公司 | 282245 | 刘勇 |  |  | 0.1 | 13300 | 610 | 1 | JG91240800042 |  | 1 | T停机印(10000米左右),S收卷不齐(内10000米涨缩故障收卷不齐) | 是 | 是 | 6672 | 6
平整翻包 | JG12240704241 | JG1224070424 | 九天850平整 | 合格 | 让步接收 | 乙 | 钱九龙 | 6630 | 6620 | 0.9985 | 12450 | 0.1 | 710 |  | 顶伤(尾部150翻包顶伤) |  |  |  | 30210015 | 光亮卷 | 0.1-SPCC |  | 61 | MO001796 | MO001796-002-01 | GLJ003 | 光亮卷前处理 模板 | 13820 | 2024-07-19 | 2024-07-19 | 3 | 2024-08-17 16:12:25 | 2024-08-17 16:14:39 | 江苏九天光电科技有限公司 | 249136 | 钱九龙 |  |  | 0.1 | 12490 | 710 | 1 | JG12240704241 |  | 1 | D顶伤(尾部150翻包顶伤) | 是 | 是 | 4844 | 2
最终平整 | JG1224080105 | JG1224080105 | 九天850平整 | 合格 | 合格品 | 乙 | 钱九龙 | 5600 | 5540 | 0.9893 | 6550 | 0.18 | 610 | 平整 |  | 20100023 | 轧硬 | 0.4*610-SPCC | 30210014 | 光亮卷 | 0.18-SPCC |  | 60 | MO002387 | MO002387-015 | GLJ003 | 光亮卷前处理 模板 | 5700 | 2024-08-06 | 2024-08-06 | 5 | 2024-08-17 13:39:03 | 2024-08-17 14:30:10 | 江苏九天光电科技有限公司 | 281277 | 钱九龙 |  |  | 0.18 | 6580 | 610 | 1 | JG1224080105 |  | 1 |  | 是 | 是 | 3687 | 15
最终平整 | JG1224080098 | JG1224080098 | 九天850平整 | 合格 | 合格品 | 乙 | 张兴华 | 5870 | 5830 | 0.9932 | 6880 | 0.18 | 610 | 平整 |  | 20100023 | 轧硬 | 0.4*610-SPCC | 30210014 | 光亮卷 | 0.18-SPCC |  | 60 | MO002387 | MO002387-008 | GLJ003 | 光亮卷前处理 模板 | 5960 | 2024-08-06 | 2024-08-06 | 5 | 2024-08-17 12:54:40 | 2024-08-17 13:38:42 | 江苏九天光电科技有限公司 | 281270 | 张兴华 |  |  | 0.18 | 6880 | 610 | 1 | JG1224080098 |  | 1 |  | 是 | 是 | 3680 | 8
最终平整 | JG91240700242 | JG9124070024 | 九天850平整 | 合格 | 合格品 | 乙 | 钱九龙 | 6262 | 6230 | 0.9949 | 13580 | 0.1 | 610 | 平整 |  | 20100023 | 轧硬 | 0.4*610-SPCC | 30210015 | 光亮卷 | 0.1-SPCC |  | 60 | MO002402 | MO002402-001-02 | GLJ003 | 光亮卷前处理 模板 | 10455 | 2024-08-07 | 2024-08-07 | 3 | 2024-08-17 11:21:08 | 2024-08-17 12:54:08 | 江苏九天光电科技有限公司 | 282240 | 钱九龙 |  |  | 0.1 | 13650 | 610 | 1 | JG91240700242 |  | 1 |  | 是 | 是 | 5793 | 1
最终平整 | JG1224080100 | JG1224080100 | 九天850平整 | 合格 | 合格品 | 乙 | 张兴华 | 5800 | 5770 | 0.9948 | 6810 | 0.18 | 610 | 平整 |  | 20100023 | 轧硬 | 0.4*610-SPCC | 30210014 | 光亮卷 | 0.18-SPCC |  | 60 | MO002387 | MO002387-010 | GLJ003 | 光亮卷前处理 模板 | 5885 | 2024-08-06 | 2024-08-06 | 5 | 2024-08-17 10:31:03 | 2024-08-17 11:20:47 | 江苏九天光电科技有限公司 | 281272 | 张兴华 |  |  | 0.18 | 6800 | 610 | 1 | JG1224080100 |  | 1 |  | 是 | 是 | 2462 | 10
最终平整 | JG1224080099 | JG1224080099 | 九天850平整 | 合格 | 合格品 | 乙 | 钱九龙 | 5820 | 5770 | 0.9914 | 6820 | 0.18 | 610 | 平整 |  | 20100023 | 轧硬 | 0.4*610-SPCC | 30210014 | 光亮卷 | 0.18-SPCC |  | 60 | MO002387 | MO002387-009 | GLJ003 | 光亮卷前处理 模板 | 5895 | 2024-08-06 | 2024-08-06 | 5 | 2024-08-17 09:40:44 | 2024-08-17 10:30:44 | 江苏九天光电科技有限公司 | 281271 | 钱九龙 |  |  | 0.18 | 6820 | 610 | 1 | JG1224080099 |  | 1 |  | 是 | 是 | 2401 | 9
最终平整 | JG1224080093 | JG1224080093 | 九天850平整 | 合格 | 合格品 | 乙 | 张兴华 | 5840 | 5810 | 0.9949 | 6860 | 0.18 | 610 | 平整 |  | 20100023 | 轧硬 | 0.4*610-SPCC | 30210014 | 光亮卷 | 0.18-SPCC |  | 60 | MO002387 | MO002387-003 | GLJ003 | 光亮卷前处理 模板 | 5945 | 2024-08-06 | 2024-08-06 | 5 | 2024-08-17 08:47:53 | 2024-08-17 09:40:22 | 江苏九天光电科技有限公司 | 281265 | 张兴华 |  |  | 0.18 | 6860 | 610 | 1 | JG1224080093 |  | 1 |  | 是 | 是 | 2410 | 3
最终平整 | JG12240800583 | JG1224080058 | 九天850平整 | 合格 | 让步接收 | 乙 | 钱九龙 | 1591 | 1590 | 0.9994 | 3000 | 0.1 | 710 | 平整 | 来料整件操20-25厘米宽松花辊印严重（此卷留厂分切） | 20100028 | 轧硬 | 0.4*710-SPCC | 30210015 | 光亮卷 | 0.1-SPCC |  | 60 | MO002344 | MO002344-038-03 | GLJ003 | 光亮卷前处理 模板 | 7740 | 2024-08-05 | 2024-08-05 | 5 | 2024-08-16 18:16:35 | 2024-08-17 08:47:16 | 江苏九天光电科技有限公司 |  | 钱九龙 |  | 1 | 0.1 | 3000 | 710 | 1 | JG12240800583 |  | 1 | S松花印(来料整件操20-25厘米宽松花辊印严重) | 是 | 是 | 2116 | 38
最终平整 | JG12240800582 | JG1224080058 | 九天850平整 | 其他入库 | 报废品 | 乙 | 钱九龙 | 586 | 586 | 1 | 1080 | 0.1 | 710 | 平整 | 报废品（来料多处叠带） |  |  |  | 30210015 | 光亮卷 | 0.1-SPCC |  | 60 | MO002344 | MO002344-038-02 | GLJ003 | 光亮卷前处理 模板 | 7740 | 2024-08-05 | 2024-08-05 | 5 | 2024-08-16 18:16:35 | 2024-08-17 08:47:16 | 江苏九天光电科技有限公司 |  | 钱九龙 |  | 1 | 0.1 | 1080 | 710 | 1 | JG12240800582 |  | 1 | D叠带(多处叠带，2级品) | 是 | 是 | 2116 | 38
最终平整 | JG12240800581 | JG1224080058 | 九天850平整 | 合格 | 让步接收 | 乙 | 钱九龙 | 5473 | 5470 | 0.9995 | 10140 | 0.1 | 710 | 平整 | 孔洞(166米传536/534毫米0.15/0.12,281米传632毫米0.09,399米传390毫米0.06,3014米标记传35毫米1.26平方毫米），来料整件操20-25厘米宽松花辊印严重（此卷留厂分切） | 20100028 | 轧硬 | 0.4*710-SPCC | 30210015 | 光亮卷 | 0.1-SPCC |  | 60 | MO002344 | MO002344-038-01 | GLJ003 | 光亮卷前处理 模板 | 7740 | 2024-08-05 | 2024-08-05 | 5 | 2024-08-16 18:16:35 | 2024-08-17 08:47:16 | 江苏九天光电科技有限公司 |  | 钱九龙 |  | 1 | 0.1 | 10140 | 710 | 1 | JG12240800581 |  | 1 | K孔洞(166米传536/534毫米0.15/0.12,281米传632毫米0.09,399米传390毫米0.06,3014米标记传35毫米1.26平方毫米，来料整件操20-25厘米宽松花辊印严重) | 是 | 是 | 2116 | 38
最终平整 | JG9124080061 | JG9124080061 | 九天800平整 | 合格 | 合格品 | 甲 | 唐斌 | 6342 | 6280 | 0.9902 | 8680 | 0.15 | 610 | 平整 |  | 20100023 | 轧硬 | 0.4*610-SPCC | 30210011 | 光亮卷 | 0.15-SPCC |  | 60 | MO002339 | MO002339-003 | GLJ003 | 光亮卷前处理 模板 | 6405 | 2024-08-05 | 2024-08-05 | 5 | 2024-08-17 08:05:19 | 2024-08-17 08:05:54 | 江苏九天光电科技有限公司 | 279976 | 唐斌 |  |  | 0.15 | 8790 | 610 | 1 | JG9124080061 |  | 1 |  | 是 | 是 | 5915 | 3
最终平整 | JG1224080102 | JG1224080102 | 九天850平整 | 合格 | 合格品 | 甲 | 刘勇 | 5740 | 5700 | 0.993 | 6700 | 0.18 | 610 | 平整 |  | 20100023 | 轧硬 | 0.4*610-SPCC | 30210014 | 光亮卷 | 0.18-SPCC |  | 60 | MO002387 | MO002387-012 | GLJ003 | 光亮卷前处理 模板 | 5835 | 2024-08-06 | 2024-08-06 | 5 | 2024-08-17 07:49:52 | 2024-08-17 07:50:16 | 江苏九天光电科技有限公司 | 281274 | 刘勇 |  |  | 0.18 | 6710 | 610 | 1 | JG1224080102 |  | 1 |  | 是 | 是 | 3638 | 12
最终平整 | JG9124080021 | JG9124080021 | 九天800平整 | 合格 | 合格品 | 甲 | 唐斌 | 6326 | 6262 | 0.9899 | 8640 | 0.15 | 610 | 平整 |  | 20100023 | 轧硬 | 0.4*610-SPCC | 30210011 | 光亮卷 | 0.15-SPCC |  | 60 | MO002339 | MO002339-012 | GLJ003 | 光亮卷前处理 模板 | 6395 | 2024-08-05 | 2024-08-05 | 5 | 2024-08-17 07:16:34 | 2024-08-17 07:17:11 | 江苏九天光电科技有限公司 | 279985 | 唐斌 |  |  | 0.15 | 8738 | 610 | 1 | JG9124080021 |  | 1 |  | 是 | 是 | 5724 | 12
最终平整 | JG1224080103 | JG1224080103 | 九天850平整 | 合格 | 合格品 | 甲 | 马晓飞 | 5670 | 5620 | 0.9912 | 6650 | 0.18 | 610 | 平整 |  | 20100023 | 轧硬 | 0.4*610-SPCC | 30210014 | 光亮卷 | 0.18-SPCC |  | 60 | MO002387 | MO002387-013 | GLJ003 | 光亮卷前处理 模板 | 5760 | 2024-08-06 | 2024-08-06 | 5 | 2024-08-17 06:34:47 | 2024-08-17 07:17:01 | 江苏九天光电科技有限公司 | 281275 | 刘勇 |  |  | 0.18 | 6670 | 610 | 1 | JG1224080103 |  | 1 |  | 是 | 是 | 3680 | 13
最终平整 | JG91240700362 | JG9124070036 | 九天850平整 | 合格 | 合格品 | 甲 | 刘勇 | 6206 | 6162 | 0.9929 | 13330 | 0.1 | 610 | 平整 |  | 20100023 | 轧硬 | 0.4*610-SPCC | 30210015 | 光亮卷 | 0.1-SPCC |  | 60 | MO002402 | MO002402-004-02 | GLJ003 | 光亮卷前处理 模板 | 10405 | 2024-08-07 | 2024-08-07 | 3 | 2024-08-17 04:22:23 | 2024-08-17 06:36:26 | 江苏九天光电科技有限公司 | 282243 | 马晓飞 |  |  | 0.1 | 13398 | 610 | 1 | JG91240700362 |  | 1 |  | 是 | 是 | 6716 | 4
平整翻包 | JG122407040823 | JG1224070408 | 九天850平整 | 其他入库 | 报废品 | 甲 | 马晓飞 | 452 | 450 | 0.9956 | 860 | 0.1 | 710 |  | 短带报废品（23个不规则位置孔洞0.12-0.63平方毫米） |  |  |  | 30210015 | 光亮卷 | 0.1-SPCC |  | 61 | MO001796 | MO001796-008-02-03 | GLJ003 | 光亮卷前处理 模板 | 13750 | 2024-07-19 | 2024-07-19 | 3 | 2024-08-16 04:13:23 | 2024-08-17 06:33:52 | 江苏九天光电科技有限公司 |  | 马晓飞 |  | 1 | 0.1 | 860 | 710 | 1 | JG122407040823 |  | 1 | 二级品 | 是 | 是 | 4360 | 8
平整翻包 | JG122407040822 | JG1224070408 | 九天850平整 | 合格 | 让步接收 | 甲 | 马晓飞 | 2926 | 2910 | 0.9945 | 5480 | 0.1 | 710 |  | 孔洞(459米传335毫米0.51,1056米传87/149毫米0.12/0.06,1060米传75/78/91/104毫米5个0.09-0.18平方毫米已夹纸，3775/3782/3786/3789米传68毫米4个0.18-0.3平方毫米) | 20100028 | 轧硬 | 0.4*710-SPCC | 30210015 | 光亮卷 | 0.1-SPCC |  | 61 | MO001796 | MO001796-008-02-02 | GLJ003 | 光亮卷前处理 模板 | 13750 | 2024-07-19 | 2024-07-19 | 3 | 2024-08-16 04:13:23 | 2024-08-17 06:33:52 | 江苏九天光电科技有限公司 |  | 马晓飞 |  | 1 | 0.1 | 5480 | 710 | 1 | JG122407040822 |  | 1 | K孔洞(459米传335毫米0.51,1056米传87/149毫米0.12/0.06,1060米传75/78/91/104毫米5个0.09-0.18平方毫米已夹纸3775/3782/3286/3789米传68毫米4个0.18-0.3平方毫米) | 是 | 是 | 4360 | 8
平整翻包 | JG122407040821 | JG1224070408 | 九天850平整 | 合格 | 让步接收 | 甲 | 马晓飞 | 3320 | 3302 | 0.9946 | 6150 | 0.1 | 710 |  | 孔洞(440米传116毫米0.18,5386/5389米传207毫米2个0.33,5841/5844/5846米传240毫米3个0.45-0.48平方毫米) | 20100028 | 轧硬 | 0.4*710-SPCC | 30210015 | 光亮卷 | 0.1-SPCC |  | 61 | MO001796 | MO001796-008-02-01 | GLJ003 | 光亮卷前处理 模板 | 13750 | 2024-07-19 | 2024-07-19 | 3 | 2024-08-16 04:13:23 | 2024-08-17 06:33:52 | 江苏九天光电科技有限公司 |  | 马晓飞 |  | 1 | 0.1 | 6150 | 710 | 1 | JG122407040821 |  | 1 | K孔洞(440米传116毫米0.18,5386/5389米传207毫米2个0.33,5841/5844/5846米传240毫米3个0.45/0.48平方毫米) | 是 | 是 | 4360 | 8
最终平整 | JG9124080025 | JG9124080025 | 九天800平整 | 合格 | 让步接收 | 甲 | 朱俊 | 6300 | 6264 | 0.9943 | 8680 | 0.15 | 610 | 平整 | 孔洞(8602米操13.26毫米1个孔洞1.23平方毫米) | 20100023 | 轧硬 | 0.4*610-SPCC | 30210011 | 光亮卷 | 0.15-SPCC |  | 60 | MO002339 | MO002339-011 | GLJ003 | 光亮卷前处理 模板 | 6385 | 2024-08-05 | 2024-08-05 | 5 | 2024-08-17 06:02:24 | 2024-08-17 06:03:42 | 江苏九天光电科技有限公司 | 279984 | 朱俊 |  |  | 0.15 | 8720 | 610 | 1 | JG9124080025 |  | 1 | K孔洞(8602米操13.26毫米孔洞面积1.23) | 是 | 是 | 5974 | 11
最终平整 | JG1224080106 | JG1224080106 | 九天850平整 | 合格 | 合格品 | 甲 | 马晓飞 | 5580 | 5504 | 0.9864 | 6500 | 0.18 | 610 | 平整 |  | 20100023 | 轧硬 | 0.4*610-SPCC | 30210014 | 光亮卷 | 0.18-SPCC |  | 60 | MO002387 | MO002387-016 | GLJ003 | 光亮卷前处理 模板 | 5685 | 2024-08-06 | 2024-08-06 | 5 | 2024-08-17 03:37:28 | 2024-08-17 04:37:40 | 江苏九天光电科技有限公司 | 281278 | 刘勇 |  |  | 0.18 | 6600 | 610 | 1 | JG1224080106 |  | 1 |  | 是 | 是 | 3696 | 16
最终平整 | JG9124080017 | JG9124080017 | 九天800平整 | 合格 | 合格品 | 甲 | 朱俊 | 6340 | 6300 | 0.9937 | 8670 | 0.15 | 610 | 平整 |  | 20100023 | 轧硬 | 0.4*610-SPCC | 30210011 | 光亮卷 | 0.15-SPCC |  | 60 | MO002339 | MO002339-013 | GLJ003 | 光亮卷前处理 模板 | 6410 | 2024-08-05 | 2024-08-05 | 5 | 2024-08-17 04:23:10 | 2024-08-17 04:29:37 | 江苏九天光电科技有限公司 | 279986 | 朱俊 |  |  | 0.15 | 8754 | 610 | 1 | JG9124080017 |  | 1 |  | 是 | 是 | 5910 | 13
最终平整 | JG1224080104 | JG1224080104 | 九天850平整 | 合格 | 合格品 | 甲 | 刘勇 | 5620 | 5578 | 0.9925 | 6590 | 0.18 | 610 | 平整 |  | 20100023 | 轧硬 | 0.4*610-SPCC | 30210014 | 光亮卷 | 0.18-SPCC |  | 60 | MO002387 | MO002387-014 | GLJ003 | 光亮卷前处理 模板 | 5750 | 2024-08-06 | 2024-08-06 | 5 | 2024-08-17 02:52:46 | 2024-08-17 03:46:48 | 江苏九天光电科技有限公司 | 281276 | 刘勇 |  |  | 0.18 | 6600 | 610 | 1 | JG1224080104 |  | 1 |  | 是 | 是 | 3692 | 14
最终平整 | JG9124080049 | JG9124080049 | 九天800平整 | 合格 | 合格品 | 甲 | 朱俊 | 6340 | 6300 | 0.9937 | 8660 | 0.15 | 610 | 平整 |  | 20100023 | 轧硬 | 0.4*610-SPCC | 30210011 | 光亮卷 | 0.15-SPCC |  | 60 | MO002346 | MO002346-001 | GLJ003 | 光亮卷前处理 模板 | 6410 | 2024-08-05 | 2024-08-05 | 5 | 2024-08-17 02:31:48 | 2024-08-17 03:09:43 | 江苏九天光电科技有限公司 | 280195 | 唐斌 |  |  | 0.15 | 8744 | 610 | 1 | JG9124080049 |  | 1 |  | 是 | 是 | 6051 | 1
最终平整 | JG1224080094 | JG1224080094 | 九天850平整 | 合格 | 合格品 | 甲 | 马晓飞 | 5850 | 5796 | 0.9908 | 6860 | 0.18 | 610 | 平整 | 松花印(内380米传动侧边部) | 20100023 | 轧硬 | 0.4*610-SPCC | 30210014 | 光亮卷 | 0.18-SPCC |  | 60 | MO002387 | MO002387-004 | GLJ003 | 光亮卷前处理 模板 | 5940 | 2024-08-06 | 2024-08-06 | 5 | 2024-08-17 02:05:47 | 2024-08-17 03:03:24 | 江苏九天光电科技有限公司 | 281266 | 马晓飞 |  |  | 0.18 | 6850 | 610 | 1 | JG1224080094 |  | 1 | S松花印(内380米左右传动侧) | 是 | 是 | 2419 | 4
最终平整 | JG1224080097 | JG1224080097 | 九天850平整 | 合格 | 合格品 | 甲 | 刘勇 | 5860 | 5800 | 0.9898 | 6850 | 0.18 | 610 | 平整 |  | 20100023 | 轧硬 | 0.4*610-SPCC | 30210014 | 光亮卷 | 0.18-SPCC |  | 60 | MO002387 | MO002387-007 | GLJ003 | 光亮卷前处理 模板 | 5960 | 2024-08-06 | 2024-08-06 | 5 | 2024-08-17 01:15:40 | 2024-08-17 02:17:53 | 江苏九天光电科技有限公司 | 281269 | 马晓飞 |  |  | 0.18 | 6830 | 610 | 1 | JG1224080097 |  | 1 |  | 是 | 是 | 2414 | 7
最终平整 | JG1224070694 | JG1224070694 | 九天800平整 | 合格 | 合格品 | 甲 | 朱俊 | 6644 | 6608 | 0.9946 | 9450 | 0.15 | 610 | 平整 |  | 20100023 | 轧硬 | 0.4*610-SPCC | 30210011 | 光亮卷 | 0.15-SPCC |  | 60 | MO002338 | MO002338-020 | GLJ003 | 光亮卷前处理 模板 | 6700 | 2024-08-05 | 2024-08-05 | 5 | 2024-08-17 01:56:23 | 2024-08-17 01:56:59 | 江苏九天光电科技有限公司 | 279959 | 朱俊 |  |  | 0.15 | 9546 | 610 | 1 | JG1224070694 |  | 1 |  | 是 | 是 | 5289 | 20
最终平整 | JG1224080095 | JG1224080095 | 九天850平整 | 合格 | 合格品 | 甲 | 马晓飞 | 5900 | 5860 | 0.9932 | 6930 | 0.18 | 610 | 平整 | 停机印(820米) | 20100023 | 轧硬 | 0.4*610-SPCC | 30210014 | 光亮卷 | 0.18-SPCC |  | 60 | MO002387 | MO002387-005 | GLJ003 | 光亮卷前处理 模板 | 5970 | 2024-08-06 | 2024-08-06 | 5 | 2024-08-17 00:21:50 | 2024-08-17 01:23:35 | 江苏九天光电科技有限公司 | 281267 | 刘勇 |  |  | 0.18 | 6920 | 610 | 1 | JG1224080095 |  | 1 | T停机印(820米) | 是 | 是 | 2414 | 5
最终平整 | JG1224070510 | JG1224070510 | 九天800平整 | 合格 | 合格品 | 甲 | 唐斌 | 6602 | 6570 | 0.9952 | 9240 | 0.15 | 610 | 平整 |  | 20100023 | 轧硬 | 0.4*610-SPCC | 30210011 | 光亮卷 | 0.15-SPCC |  | 60 | MO002338 | MO002338-010 | GLJ003 | 光亮卷前处理 模板 | 6705 | 2024-08-05 | 2024-08-05 | 5 | 2024-08-17 00:41:14 | 2024-08-17 00:41:50 | 江苏九天光电科技有限公司 | 279949 | 唐斌 |  |  | 0.15 | 9330 | 610 | 1 | JG1224070510 |  | 1 |  | 是 | 是 | 5288 | 10
最终平整 | JG1224080101 | JG1224080101 | 九天850平整 | 合格 | 合格品 | 甲 | 刘勇 | 5720 | 5682 | 0.9934 | 6730 | 0.18 | 610 | 平整 |  | 20100023 | 轧硬 | 0.4*610-SPCC | 30210014 | 光亮卷 | 0.18-SPCC |  | 60 | MO002387 | MO002387-011 | GLJ003 | 光亮卷前处理 模板 | 5840 | 2024-08-06 | 2024-08-06 | 5 | 2024-08-16 23:32:30 | 2024-08-17 00:38:49 | 江苏九天光电科技有限公司 | 281273 | 刘勇 |  |  | 0.18 | 6750 | 610 | 1 | JG1224080101 |  | 1 |  | 是 | 是 | 3753 | 11
最终平整 | JG1224080092 | JG1224080092 | 九天850平整 | 合格 | 合格品 | 甲 | 马晓飞 | 5836 | 5800 | 0.9938 | 6840 | 0.18 | 610 | 平整 |  | 20100023 | 轧硬 | 0.4*610-SPCC | 30210014 | 光亮卷 | 0.18-SPCC |  | 60 | MO002387 | MO002387-002 | GLJ003 | 光亮卷前处理 模板 | 5940 | 2024-08-06 | 2024-08-06 | 5 | 2024-08-16 22:42:24 | 2024-08-16 23:50:35 | 江苏九天光电科技有限公司 | 281264 | 马晓飞 |  |  | 0.18 | 6830 | 610 | 1 | JG1224080092 |  | 1 |  | 是 | 是 | 2425 | 2
最终平整 | JG1224070500 | JG1224070500 | 九天800平整 | 合格 | 合格品 | 甲 | 朱俊 | 6760 | 6744 | 0.9976 | 9500 | 0.15 | 610 | 平整 |  | 20100023 | 轧硬 | 0.4*610-SPCC | 30210011 | 光亮卷 | 0.15-SPCC |  | 60 | MO002338 | MO002338-008 | GLJ003 | 光亮卷前处理 模板 | 6845 | 2024-08-05 | 2024-08-05 | 5 | 2024-08-16 23:13:34 | 2024-08-16 23:14:04 | 江苏九天光电科技有限公司 | 279947 | 朱俊 |  |  | 0.15 | 9530 | 610 | 1 | JG1224070500 |  | 1 |  | 是 | 是 | 6714 | 8
最终平整 | JG1224080096 | JG1224080096 | 九天850平整 | 合格 | 合格品 | 甲 | 刘勇 | 5880 | 5812 | 0.9884 | 6850 | 0.18 | 610 | 平整 |  | 20100023 | 轧硬 | 0.4*610-SPCC | 30210014 | 光亮卷 | 0.18-SPCC |  | 60 | MO002387 | MO002387-006 | GLJ003 | 光亮卷前处理 模板 | 5970 | 2024-08-06 | 2024-08-06 | 5 | 2024-08-16 22:23:17 | 2024-08-16 22:52:10 | 江苏九天光电科技有限公司 | 281268 | 马晓飞 |  |  | 0.18 | 6880 | 610 | 1 | JG1224080096 |  | 1 |  | 是 | 是 | 3716 | 6
最终平整 | JG9124080065 | JG9124080065 | 九天800平整 | 合格 | 合格品 | 甲 | 朱俊 | 6290 | 6248 | 0.9933 | 8620 | 0.15 | 610 | 平整 |  | 20100023 | 轧硬 | 0.4*610-SPCC | 30210011 | 光亮卷 | 0.15-SPCC |  | 60 | MO002339 | MO002339-006 | GLJ003 | 光亮卷前处理 模板 | 6390 | 2024-08-05 | 2024-08-05 | 5 | 2024-08-16 21:59:26 | 2024-08-16 21:59:58 | 江苏九天光电科技有限公司 | 279979 | 唐斌 |  |  | 0.15 | 8723 | 610 | 1 | JG9124080065 |  | 1 |  | 是 | 是 | 6742 | 6
最终平整 | JG1224080040 | JG1224080040 | 九天850平整 | 合格 | 让步接收 | 乙 | 张兴华 | 5450 | 5430 | 0.9963 | 10100 | 0.1 | 710 | 平整 | 孔洞(241米传656/675毫米2个0.09/0.27,352米传677毫米1个0.12平方毫米) | 20100028 | 轧硬 | 0.4*710-SPCC | 30210015 | 光亮卷 | 0.1-SPCC |  | 60 | MO002344 | MO002344-020 | GLJ003 | 光亮卷前处理 模板 | 5604 | 2024-08-05 | 2024-08-05 | 5 | 2024-08-16 16:56:27 | 2024-08-16 18:15:58 | 江苏九天光电科技有限公司 | 280152 | 钱九龙 |  |  | 0.1 | 10100 | 710 | 1 | JG1224080040 |  | 1 | K孔洞(241米传656/675毫米2个0.09/0.27,352米传677毫米有个0.12平方毫米) | 是 | 是 | 5763 | 20
最终平整 | JG1224080036 | JG1224080036 | 九天850平整 | 合格 | 让步接收 | 乙 | 张兴华 | 5500 | 5480 | 0.9964 | 10200 | 0.1 | 710 | 平整 | 孔洞(145米传590毫米0.33平方毫米) | 20100028 | 轧硬 | 0.4*710-SPCC | 30210015 | 光亮卷 | 0.1-SPCC |  | 60 | MO002344 | MO002344-016 | GLJ003 | 光亮卷前处理 模板 | 5606 | 2024-08-05 | 2024-08-05 | 5 | 2024-08-16 15:59:49 | 2024-08-16 16:56:08 | 江苏九天光电科技有限公司 | 280147 | 钱九龙 |  |  | 0.1 | 10200 | 710 | 1 | JG1224080036 |  | 1 | K孔洞(145米传590毫米0.33平方毫米) | 是 | 是 | 5895 | 16
最终平整 | JG12240800772 | JG1224080077 | 九天850平整 | 合格 | 让步接收 | 乙 | 张兴华 | 3787 | 3760 | 0.9929 | 7050 | 0.1 | 710 | 平整 | 孔洞(1208米传656毫米0.96平方毫米) | 20100028 | 轧硬 | 0.4*710-SPCC | 30210015 | 光亮卷 | 0.1-SPCC |  | 60 | MO002466 | MO002466-015-02 | GLJ003 | 光亮卷前处理 模板 | 7792 | 2024-08-08 | 2024-08-08 | 5 | 2024-08-16 11:05:26 | 2024-08-16 15:59:31 | 江苏九天光电科技有限公司 |  | 钱九龙 |  | 1 | 0.1 | 7050 | 710 | 1 | JG12240800772 |  | 1 | K孔洞(1208米传656毫米0.96平方毫米) | 是 | 是 | 3718 | 15
最终平整 | JG12240800771 | JG1224080077 | 九天850平整 | 合格 | 合格品 | 乙 | 张兴华 | 3873 | 3846 | 0.993 | 7120 | 0.1 | 710 | 平整 |  | 20100028 | 轧硬 | 0.4*710-SPCC | 30210015 | 光亮卷 | 0.1-SPCC |  | 60 | MO002466 | MO002466-015-01 | GLJ003 | 光亮卷前处理 模板 | 7792 | 2024-08-08 | 2024-08-08 | 5 | 2024-08-16 11:05:26 | 2024-08-16 15:59:31 | 江苏九天光电科技有限公司 |  | 钱九龙 |  | 1 | 0.1 | 7120 | 710 | 1 | JG12240800771 |  | 1 |  | 是 | 是 | 3718 | 15
最终平整 | JG12240800863 | JG1224080086 | 九天850平整 | 其他入库 | 报废品 | 乙 | 张兴华 | 364 | 360 | 0.989 | 680 | 0.1 | 710 | 平整 | 短带报废品（轧机750乙叠带，850平整发现分包） |  |  |  | 30210015 | 光亮卷 | 0.1-SPCC |  | 60 | MO002466 | MO002466-024-03 | GLJ003 | 光亮卷前处理 模板 | 7895 | 2024-08-08 | 2024-08-08 | 5 | 2024-08-16 12:28:27 | 2024-08-16 14:37:14 | 江苏九天光电科技有限公司 |  | 张兴华 |  | 1 | 0.1 | 680 | 710 | 1 | JG12240800863 |  | 1 |  | 是 | 是 | 1934 | 24
最终平整 | JG12240800862 | JG1224080086 | 九天850平整 | 合格 | 合格品 | 乙 | 张兴华 | 3208 | 3172 | 0.9888 | 5800 | 0.1 | 710 | 平整 |  | 20100028 | 轧硬 | 0.4*710-SPCC | 30210015 | 光亮卷 | 0.1-SPCC |  | 60 | MO002466 | MO002466-024-02 | GLJ003 | 光亮卷前处理 模板 | 7895 | 2024-08-08 | 2024-08-08 | 5 | 2024-08-16 12:28:27 | 2024-08-16 14:37:14 | 江苏九天光电科技有限公司 |  | 张兴华 |  | 1 | 0.1 | 5800 | 710 | 1 | JG12240800862 |  | 1 |  | 是 | 是 | 1934 | 24
最终平整 | JG12240800861 | JG1224080086 | 九天850平整 | 合格 | 让步接收 | 乙 | 张兴华 | 4198 | 4150 | 0.9886 | 7620 | 0.1 | 710 | 平整 | 孔洞(2615米传450毫米0.48平方毫米) | 20100028 | 轧硬 | 0.4*710-SPCC | 30210015 | 光亮卷 | 0.1-SPCC |  | 60 | MO002466 | MO002466-024-01 | GLJ003 | 光亮卷前处理 模板 | 7895 | 2024-08-08 | 2024-08-08 | 5 | 2024-08-16 12:28:27 | 2024-08-16 14:37:14 | 江苏九天光电科技有限公司 |  | 张兴华 |  | 1 | 0.1 | 7620 | 710 | 1 | JG12240800861 |  | 1 | K孔洞(2615米传450毫米0.48平方毫米) | 是 | 是 | 1934 | 24
平整翻包 | JG122407018312 | JG12240701831 | 九天850平整 | 合格 | 让步接收 | 乙 | 张兴华 | 1690 | 1690 | 1 | 3100 | 0.1 | 710 | / | 粘钢缺口（内1100米传1-2cm间断缺口），整卷锈斑重。 | 30210015 | 光亮卷 | 0.1-SPCC | 30210015 | 光亮卷 | 0.1-SPCC |  | 70 | MO002689 | MO002689-001-02 | GLJ003 | 光亮卷前处理 模板 | 5518 | 2024-08-14 | 2024-08-14 | 3 | 2024-08-16 10:05:36 | 2024-08-16 11:05:05 | 江苏九天光电科技有限公司 |  | 张兴华 |  | 1 | 0.1 | 3100 | 710 | 1 | JG122407018312 |  | 1 | X锈斑(锈斑) | 是 | 是 | 90 | 1
平整翻包 | JG122407018311 | JG12240701831 | 九天850平整 | 合格 | 让步接收 | 乙 | 张兴华 | 3828 | 3828 | 1 | 7020 | 0.1 | 710 | / | 整卷锈斑重 | 30210015 | 光亮卷 | 0.1-SPCC | 30210015 | 光亮卷 | 0.1-SPCC |  | 70 | MO002689 | MO002689-001-01 | GLJ003 | 光亮卷前处理 模板 | 5518 | 2024-08-14 | 2024-08-14 | 3 | 2024-08-16 10:05:36 | 2024-08-16 11:05:05 | 江苏九天光电科技有限公司 |  | 张兴华 |  | 1 | 0.1 | 7020 | 710 | 1 | JG122407018311 |  | 1 | X锈斑(锈斑) | 是 | 是 | 90 | 1
最终平整 | JG1224080082 | JG1224080082 | 九天850平整 | 合格 | 让步接收 | 乙 | 钱九龙 | 7750 | 7720 | 0.9961 | 14190 | 0.1 | 710 | 平整 | 孔洞(211米传8/36毫米2个0.18/0.15,216米传8毫米1个0.27,269米传3毫米1个0.21,5524米传34毫米2个0.6/0.09平方毫米) | 20100028 | 轧硬 | 0.4*710-SPCC | 30210015 | 光亮卷 | 0.1-SPCC |  | 60 | MO002466 | MO002466-020 | GLJ003 | 光亮卷前处理 模板 | 7818 | 2024-08-08 | 2024-08-08 | 5 | 2024-08-16 08:38:48 | 2024-08-16 10:05:10 | 江苏九天光电科技有限公司 | 283632 | 张兴华 |  |  | 0.1 | 14180 | 710 | 1 | JG1224080082 |  | 1 | K孔洞(211米传8/36毫米2个0.18/0.15,216米传8毫米0.27,269米传3毫米0.21,5524米传34毫米0.6/0.09平方毫米) | 是 | 是 | 6732 | 20
平整翻包 | JG12240706851 | JG12240706851 | 九天850平整 | 合格 | 合格品 | 乙 | 张兴华 | 2932 | 2750 | 0.9379 | 6050 | 0.1 | 610 | / |  | 30210015 | 光亮卷 | 0.1-SPCC | 30210015 | 光亮卷 | 0.1-SPCC |  | 80 | MO002690 | MO002690-003 | GLJ003 | 光亮卷前处理 模板 | 2932 | 2024-08-14 | 2024-08-14 | 5 | 2024-08-16 09:31:22 | 2024-08-16 09:32:24 | 江苏九天光电科技有限公司 | 291396 | 张兴华 |  |  | 0.1 | 6400 | 610 | 1 | JG12240706851 |  | 1 |  | 是 | 是 | 1 | 3
最终平整 | JG1224080053 | JG1224080053 | 九天850平整 | 返工 | 返工 | 甲 | 刘勇 | 7530 | 7452 | 0.9896 | 14110 | 0.1 | 710 | 平整 | 孔洞(3254米传317毫米1个0.27平方毫米),折印(12640米左右整个板面已夹纸),锈斑(12520米操作侧有夹铁片锈斑)。12640米处折印剪掉 | 20100028 | 轧硬 | 0.4*710-SPCC | 30210015 | 光亮卷 | 0.1-SPCC |  | 60 | MO002344 | MO002344-033 | GLJ003 | 光亮卷前处理 模板 | 7815 | 2024-08-05 | 2024-08-05 | 3 | 2024-08-16 07:17:39 | 2024-08-16 08:02:09 | 江苏九天光电科技有限公司 | 280166 | 马晓飞 |  |  | 0.1 | 14140 | 710 | 1 | JG1224080053 |  | 0 | K孔洞(3254米传317毫米1个0.27平方毫米),Z折印(12640米左右整个板面已夹纸),X锈斑(12520米操作侧有夹铁片锈斑) | 否 | 否 | 693 | 33
最终平整 | JG1224070627 | JG1224070627 | 九天800平整 | 合格 | 合格品 | 甲 | 唐斌 | 4820 | 4776 | 0.9909 | 6950 | 0.15 | 610 | 平整 |  | 20100023 | 轧硬 | 0.4*610-SPCC | 30210011 | 光亮卷 | 0.15-SPCC |  | 60 | MO002185 | MO002185-001 | GLJ003 | 光亮卷前处理 模板 | 4905 | 2024-07-29 | 2024-07-29 | 5 | 2024-08-16 07:47:16 | 2024-08-16 07:47:50 | 江苏九天光电科技有限公司 | 267907 | 朱俊 |  |  | 0.15 | 7020 | 610 | 1 | JG1224070627 |  | 1 |  | 是 | 是 | 7570 | 1
最终平整 | JG9124080013 | JG9124080013 | 九天800平整 | 合格 | 合格品 | 甲 | 朱俊 | 6322 | 6288 | 0.9946 | 8680 | 0.15 | 610 | 平整 |  | 20100023 | 轧硬 | 0.4*610-SPCC | 30210011 | 光亮卷 | 0.15-SPCC |  | 60 | MO002339 | MO002339-001 | GLJ003 | 光亮卷前处理 模板 | 6400 | 2024-08-05 | 2024-08-05 | 5 | 2024-08-16 07:12:26 | 2024-08-16 07:12:58 | 江苏九天光电科技有限公司 | 279974 | 朱俊 |  |  | 0.15 | 8707 | 610 | 1 | JG9124080013 |  | 1 |  | 是 | 是 | 6731 | 1
平整翻包 | JG122407040712 | JG1224070407 | 九天850平整 | 合格 | 让步接收 | 甲 | 刘勇 | 5380 | 5354 | 0.9952 | 10110 | 0.1 | 710 |  | 孔洞(3825/3833米传204毫米2个0.12/0.18平方毫米) |  |  |  | 30210015 | 光亮卷 | 0.1-SPCC |  | 61 | MO001796 | MO001796-007-01-02 | GLJ003 | 光亮卷前处理 模板 | 13740 | 2024-07-19 | 2024-07-19 | 3 | 2024-08-16 05:54:34 | 2024-08-16 06:42:50 | 江苏九天光电科技有限公司 |  | 刘勇 |  | 1 | 0.1 | 10110 | 710 | 1 | JG122407040712 |  | 1 | K孔洞(3825/3833米传204毫米2个0.12/0.18平方毫米) | 是 | 是 | 3803 | 7
平整翻包 | JG122407040711 | JG1224070407 | 九天850平整 | 其他入库 | 报废品 | 甲 | 刘勇 | 1342 | 1336 | 0.9955 | 2540 | 0.1 | 710 |  | 报废品（共60个不规则位置孔洞0.03-25.7平方毫米） |  |  |  | 30210015 | 光亮卷 | 0.1-SPCC |  | 61 | MO001796 | MO001796-007-01-01 | GLJ003 | 光亮卷前处理 模板 | 13740 | 2024-07-19 | 2024-07-19 | 3 | 2024-08-16 05:54:34 | 2024-08-16 06:42:50 | 江苏九天光电科技有限公司 |  | 刘勇 |  | 1 | 0.1 | 2540 | 710 | 1 | JG122407040711 |  | 1 | K孔洞(多个孔洞较大二级品) | 是 | 是 | 3803 | 7
最终平整 | JG1224080027 | JG1224080027 | 九天850平整 | 合格 | 让步接收 | 甲 | 马晓飞 | 7680 | 7634 | 0.994 | 14050 | 0.1 | 710 | 平整 | 孔洞(13878米传62毫米1个0.21平方毫米) | 20100028 | 轧硬 | 0.4*710-SPCC | 30210015 | 光亮卷 | 0.1-SPCC |  | 60 | MO002344 | MO002344-007 | GLJ003 | 光亮卷前处理 模板 | 7804 | 2024-08-05 | 2024-08-05 | 5 | 2024-08-16 04:41:14 | 2024-08-16 05:54:15 | 江苏九天光电科技有限公司 | 280135 | 马晓飞 |  |  | 0.1 | 14050 | 710 | 1 | JG1224080027 |  | 1 | K孔洞(13878米传62毫米1个0.21平方毫米) | 是 | 是 | 6627 | 7
最终平整 | JG1224070693 | JG1224070693 | 九天800平整 | 合格 | 合格品 | 甲 | 唐斌 | 6570 | 6536 | 0.9948 | 9320 | 0.15 | 610 | 平整 |  | 20100023 | 轧硬 | 0.4*610-SPCC | 30210011 | 光亮卷 | 0.15-SPCC |  | 60 | MO002338 | MO002338-019 | GLJ003 | 光亮卷前处理 模板 | 6720 | 2024-08-05 | 2024-08-05 | 5 | 2024-08-16 04:45:57 | 2024-08-16 04:46:22 | 江苏九天光电科技有限公司 | 279958 | 唐斌 |  |  | 0.15 | 9430 | 610 | 1 | JG1224070693 |  | 1 |  | 是 | 是 | 5291 | 19
最终平整 | JG12240800422 | JG1224080042 | 九天850平整 | 合格 | 让步接收 | 甲 | 刘勇 | 6513 | 6452 | 0.9906 | 11790 | 0.1 | 710 | 平整 | 孔洞(5194米传21毫米1个0.27平方毫米) | 20100028 | 轧硬 | 0.4*710-SPCC | 30210015 | 光亮卷 | 0.1-SPCC |  | 60 | MO002344 | MO002344-022-02 | GLJ003 | 光亮卷前处理 模板 | 7806 | 2024-08-05 | 2024-08-05 | 5 | 2024-08-16 01:10:53 | 2024-08-16 03:08:22 | 江苏九天光电科技有限公司 |  | 刘勇 |  | 1 | 0.1 | 11790 | 710 | 1 | JG12240800422 |  | 1 | K孔洞(5194米传21毫米1个0.27平方毫米) | 是 | 是 | 1647 | 22
最终平整 | JG12240800421 | JG1224080042 | 九天850平整 | 其他入库 | 协议品 | 甲 | 刘勇 | 1131 | 1120 | 0.9903 | 2040 | 0.1 | 710 | 平整 | 短带 |  |  |  | 30210015 | 光亮卷 | 0.1-SPCC |  | 60 | MO002344 | MO002344-022-01 | GLJ003 | 光亮卷前处理 模板 | 7806 | 2024-08-05 | 2024-08-05 | 5 | 2024-08-16 01:10:53 | 2024-08-16 03:08:22 | 江苏九天光电科技有限公司 |  | 刘勇 |  | 1 | 0.1 | 2040 | 710 | 1 | JG12240800421 |  | 1 |  | 是 | 是 | 1647 | 22
最终平整 | JG1224080041 | JG1224080041 | 九天850平整 | 合格 | 让步接收 | 甲 | 马晓飞 | 7700 | 7644 | 0.9927 | 13980 | 0.1 | 710 | 平整 | 内75米（未夹纸）孔洞多作废带，下道剪下退平整。孔洞(内20米传260毫米1个0.21,51-75米传249-356毫米10个0.09-0.33,307/316米传693毫米2个0.21/0.18平方毫米已夹纸) | 20100028 | 轧硬 | 0.4*710-SPCC | 30210015 | 光亮卷 | 0.1-SPCC |  | 60 | MO002344 | MO002344-021 | GLJ003 | 光亮卷前处理 模板 | 7802 | 2024-08-05 | 2024-08-05 | 5 | 2024-08-15 23:34:28 | 2024-08-16 01:09:01 | 江苏九天光电科技有限公司 | 280153 | 马晓飞 |  |  | 0.1 | 14000 | 710 | 1 | JG1224080041 |  | 1 | K孔洞(内20米传260毫米1个0.21,51-75米传249-356毫米10个0.09-0.33,307/316米传693毫米2个0.21/0.18平方毫米已夹纸) | 是 | 是 | 5919 | 21
最终平整 | JG1224070691 | JG1224070691 | 九天800平整 | 合格 | 合格品 | 甲 | 朱俊 | 6594 | 6536 | 0.9912 | 9370 | 0.15 | 610 | 平整 |  | 20100023 | 轧硬 | 0.4*610-SPCC | 30210011 | 光亮卷 | 0.15-SPCC |  | 60 | MO002338 | MO002338-017 | GLJ003 | 光亮卷前处理 模板 | 6670 | 2024-08-05 | 2024-08-05 | 5 | 2024-08-16 00:54:16 | 2024-08-16 00:54:44 | 江苏九天光电科技有限公司 | 279956 | 朱俊 |  |  | 0.15 | 9486 | 610 | 1 | JG1224070691 |  | 1 |  | 是 | 是 | 5288 | 17
最终平整 | JG9124080079 | JG9124080079 | 九天800平整 | 合格 | 合格品 | 甲 | 唐斌 | 6310 | 6230 | 0.9873 | 8530 | 0.15 | 610 | 平整 |  | 20100023 | 轧硬 | 0.4*610-SPCC | 30210011 | 光亮卷 | 0.15-SPCC |  | 60 | MO002441 | MO002441-001 | GLJ003 | 光亮卷前处理 模板 | 6415 | 2024-08-07 | 2024-08-07 | 5 | 2024-08-15 23:45:50 | 2024-08-15 23:46:40 | 江苏九天光电科技有限公司 | 283129 | 唐斌 |  |  | 0.15 | 8620 | 610 | 1 | JG9124080079 |  | 1 |  | 是 | 是 | 6687 | 1
最终平整 | JG1224080050 | JG1224080050 | 九天850平整 | 合格 | 让步接收 | 甲 | 刘勇 | 7790 | 7720 | 0.991 | 14260 | 0.1 | 710 | 平整 | 锈斑(尾部300米左右) | 20100028 | 轧硬 | 0.4*710-SPCC | 30210015 | 光亮卷 | 0.1-SPCC |  | 60 | MO002344 | MO002344-030 | GLJ003 | 光亮卷前处理 模板 | 7860 | 2024-08-05 | 2024-08-05 | 5 | 2024-08-15 21:00:37 | 2024-08-15 23:34:12 | 江苏九天光电科技有限公司 | 280163 | 刘勇 |  |  | 0.1 | 14240 | 710 | 1 | JG1224080050 |  | 1 | X锈斑(尾部300米左右) | 是 | 是 | 6715 | 30
平整翻包 | JG12240704242 | JG12240704242 | 九天850平整 | 合格 | 让步接收 | 甲 | 刘勇 | 6780 | 6700 | 0.9882 | 12590 | 0.1 | 710 | / | 孔洞(3493/3496米传4毫米2个0.57已夹纸，10895/10897/10900米传4毫米3个0.69/0.72/0.81已夹纸 ，12127-12526米传2-4.3毫米共16个0.45-1.38已夹纸 ，12434米传437毫米1个0.78） | 30210015 | 光亮卷 | 0.1-SPCC | 30210015 | 光亮卷 | 0.1-SPCC |  | 80 | MO002690 | MO002690-001 | GLJ003 | 光亮卷前处理 模板 | 6780 | 2024-08-14 | 2024-08-14 | 5 | 2024-08-15 21:11:15 | 2024-08-15 21:11:54 | 江苏九天光电科技有限公司 | 291393 | 刘勇 |  |  | 0.1 | 12730 | 710 | 1 | JG12240704242 |  | 1 |  | 是 | 是 | 0 | 1
最终平整 | DL0024070019223 | DL002407001922 | 九天850平整 | 其他入库 | 报废品 | 乙 | 张兴华 | 473 | 412 | 0.871 | 430 | 0.203 | 590 | 海金杜门：光电850平整用普光棍Ra0.1-0.18um干平整，速度60-80m/min,厚度公差：0.193-0.213mm，硬度90-117HV，粗糙度0.075-0.5μm.转东方分剪, | 报废品（来料滑桶严重跑卷造成短带） |  |  |  | 31310012 | 镍钝化卷 | 0.203-SPCC |  | 10 | MO002722 | MO002722-001-03 | HJDM002 | 0.203mm平整工艺路线 | 1764 | 2024-08-15 | 2024-08-15 | 5 | 2024-08-15 18:09:24 | 2024-08-15 19:38:22 | 江苏九天光电科技有限公司 |  | 张兴华 |  | 1 | 0.203 | 430 | 590 | 1 | DL0024070019223 | 海金杜门（0.203*590）平整后转东方分剪 | 1 | L亮斑(操25厘米点辊印)L亮斑(来料横辊印，头尾挫划伤，小白斑点，色差条印，振纹，) | 是 | 是 | 118 | 1
最终平整 | DL0024070019222 | DL002407001922 | 九天850平整 | 合格 | 让步接收 | 乙 | 张兴华 | 981 | 854 | 0.8705 | 900 | 0.203 | 590 | 海金杜门：光电850平整用普光棍Ra0.1-0.18um干平整，速度60-80m/min,厚度公差：0.193-0.213mm，硬度90-117HV，粗糙度0.075-0.5μm.转东方分剪, | 500米左右标记有个黑斑，来料横辊印，头尾挫划伤，小白斑点，色差条印，振纹， | 31310012 | 镍钝化卷 | 0.203-SPCC | 31310012 | 镍钝化卷 | 0.203-SPCC |  | 10 | MO002722 | MO002722-001-02 | HJDM002 | 0.203mm平整工艺路线 | 1764 | 2024-08-15 | 2024-08-15 | 5 | 2024-08-15 18:09:24 | 2024-08-15 19:38:22 | 江苏九天光电科技有限公司 |  | 张兴华 |  | 1 | 0.203 | 900 | 590 | 1 | DL0024070019222 | 海金杜门（0.203*590）平整后转东方分剪 | 1 | H黑斑(500米左右标记有个黑斑，来料横辊印，头尾挫划伤，小白斑点，色差条印，振纹，) | 是 | 是 | 118 | 1
最终平整 | DL0024070019221 | DL002407001922 | 九天850平整 | 其他入库 | 报废品 | 乙 | 张兴华 | 310 | 270 | 0.871 | 300 | 0.203 | 590 | 海金杜门：光电850平整用普光棍Ra0.1-0.18um干平整，速度60-80m/min,厚度公差：0.193-0.213mm，硬度90-117HV，粗糙度0.075-0.5μm.转东方分剪, | 报废品（来料滑桶严重跑卷造成短带） |  |  |  | 31310012 | 镍钝化卷 | 0.203-SPCC |  | 10 | MO002722 | MO002722-001-01 | HJDM002 | 0.203mm平整工艺路线 | 1764 | 2024-08-15 | 2024-08-15 | 5 | 2024-08-15 18:09:24 | 2024-08-15 19:38:21 | 江苏九天光电科技有限公司 |  | 张兴华 |  | 1 | 0.203 | 300 | 590 | 1 | DL0024070019221 | 海金杜门（0.203*590）平整后转东方分剪 | 1 | S色差条印(来料横辊印，头尾挫划伤，小白斑点，色差条印，振纹，) | 是 | 是 | 118 | 1
最终平整 | DL002407003712 | DL002407003712 | 九天850平整 | 合格 | 让步接收 | 乙 | 钱九龙 | 1836 | 1804 | 0.9826 | 1540 | 0.254 | 590 | 海金杜门：光电850平整用普光棍Ra0.1-0.18um干平整，速度60-80m/min,厚度公差：0.244-0.264mm，硬度90-117HV，粗糙度0.075-0.5μm.转东方分剪, | 来料横辊印，头尾挫划伤，小白斑点，色差条印，振纹 | 31310013 | 镍钝化卷 | 0.254-SPCC | 31310013 | 镍钝化卷 | 0.254-SPCC |  | 10 | MO002595 | MO002595-001 | HJDM001 | 0.254mm平整工艺路线 | 1836 | 2024-08-12 | 2024-08-12 | 5 | 2024-08-15 17:17:14 | 2024-08-15 18:09:07 | 江苏九天光电科技有限公司 | 288384 | 钱九龙 |  |  | 0.254 | 1560 | 590 | 1 | DL002407003712 | 海金杜门（0.254*590），平整后转东方分剪 | 1 | S色差条印(来料横辊印，头尾挫划伤，小白斑点，色差条印，振纹，) | 是 | 是 | 52 | 1
最终平整 | DL002407004513 | DL002407004513 | 九天850平整 | 合格 | 让步接收 | 乙 | 张兴华 | 1920 | 1892 | 0.9854 | 1600 | 0.254 | 590 | 海金杜门：光电850平整用普光棍Ra0.1-0.18um干平整，速度60-80m/min,厚度公差：0.244-0.264mm，硬度90-117HV，粗糙度0.075-0.5μm.转东方分剪, | 来料横辊印，头尾挫划伤，小白斑点，色差条印，振纹，1210米标记传6cm左右有个黑斑点，1400米传间断2-3厘米粘钢折印偶有4厘米 | 31310013 | 镍钝化卷 | 0.254-SPCC | 31310013 | 镍钝化卷 | 0.254-SPCC |  | 10 | MO002595 | MO002595-003 | HJDM001 | 0.254mm平整工艺路线 | 1920 | 2024-08-12 | 2024-08-12 | 5 | 2024-08-15 16:30:02 | 2024-08-15 17:17:01 | 江苏九天光电科技有限公司 | 288412 | 张兴华 |  |  | 0.254 | 1630 | 590 | 1 | DL002407004513 | 海金杜门（0.254*590），平整后转东方分剪 | 1 | Z折印(来料横辊印，头尾挫划伤，小白斑点，色差条印，振纹，1210米标记传6了有个黑斑点，1400米传间断2-3厘米粘钢折印偶有4厘米) | 是 | 是 | 47 | 3
最终平整 | DL002407003711 | DL002407003711 | 九天850平整 | 合格 | 让步接收 | 乙 | 钱九龙 | 1836 | 1800 | 0.9804 | 1540 | 0.254 | 590 | 海金杜门：光电850平整用普光棍Ra0.1-0.18um干平整，速度60-80m/min,厚度公差：0.244-0.264mm，硬度90-117HV，粗糙度0.075-0.5μm.转东方分剪, | 来料横辊印，头尾挫划伤，小白斑点，色差条印，振纹 | 31310013 | 镍钝化卷 | 0.254-SPCC | 31310013 | 镍钝化卷 | 0.254-SPCC |  | 10 | MO002595 | MO002595-004 | HJDM001 | 0.254mm平整工艺路线 | 1836 | 2024-08-12 | 2024-08-12 | 5 | 2024-08-15 15:48:45 | 2024-08-15 16:29:41 | 江苏九天光电科技有限公司 | 288415 | 钱九龙 |  |  | 0.254 | 1560 | 590 | 1 | DL002407003711 | 海金杜门（0.254*590），平整后转东方分剪 | 1 | S色差条印(来料横辊印，头尾挫划伤，小白斑点，色差条印，振纹，) | 是 | 是 | 41 | 4
最终平整 | DL002407004121 | DL002407004121 | 九天850平整 | 合格 | 让步接收 | 乙 | 张兴华 | 1902 | 1868 | 0.9821 | 1590 | 0.254 | 590 | 海金杜门：光电850平整用普光棍Ra0.1-0.18um干平整，速度60-80m/min,厚度公差：0.244-0.264mm，硬度90-117HV，粗糙度0.075-0.5μm.转东方分剪, | 来料横辊印，头尾挫划伤，小白斑点，色差条印，振纹，1250米传间断2-3厘米粘钢折印，尾部150米偶有5-6厘米折印 | 31310013 | 镍钝化卷 | 0.254-SPCC | 31310013 | 镍钝化卷 | 0.254-SPCC |  | 10 | MO002721 | MO002721-001 | HJDM001 | 0.254mm平整工艺路线 | 1902 | 2024-08-15 | 2024-08-15 | 5 | 2024-08-15 14:58:40 | 2024-08-15 15:48:30 | 江苏九天光电科技有限公司 | 289170 | 张兴华 |  |  | 0.254 | 1610 | 590 | 1 | DL002407004121 | 海金杜门（0.254*590）平整后转东方分剪 | 1 | Z折印(来料横辊印，头尾挫划伤，小白斑点，色差条印，振纹，1250米传间断2-3厘米粘钢折印，尾部150米偶有5-6厘米折印) | 是 | 是 | 50 | 1
最终平整 | DL002407004122 | DL002407004122 | 九天850平整 | 合格 | 让步接收 | 乙 | 钱九龙 | 1906 | 1874 | 0.9832 | 1600 | 0.254 | 590 | 海金杜门：光电850平整用普光棍Ra0.1-0.18um干平整，速度60-80m/min,厚度公差：0.244-0.264mm，硬度90-117HV，粗糙度0.075-0.5μm.转东方分剪, | 来料横辊印，头尾挫划伤，小白斑点，色差条印，振纹，1380米传1-3厘米开始轻粘钢折印结束5厘米左右 | 31310013 | 镍钝化卷 | 0.254-SPCC | 31310013 | 镍钝化卷 | 0.254-SPCC |  | 10 | MO002721 | MO002721-002 | HJDM001 | 0.254mm平整工艺路线 | 1906 | 2024-08-15 | 2024-08-15 | 5 | 2024-08-15 14:10:53 | 2024-08-15 14:58:18 | 江苏九天光电科技有限公司 | 289171 | 钱九龙 |  |  | 0.254 | 1610 | 590 | 1 | DL002407004122 | 海金杜门（0.254*590）平整后转东方分剪 | 1 | Z折印(来料横辊印，头尾挫划伤，小白斑点，色差条印，振纹，1380米传1-3厘米开始轻粘钢折印结束5厘米左右，) | 是 | 是 | 48 | 2
最终平整 | DL002407004511 | DL002407004511 | 九天850平整 | 合格 | 让步接收 | 乙 | 钱九龙 | 1950 | 1916 | 0.9826 | 1620 | 0.254 | 610 | 海金杜门：光电850平整用普光棍Ra0.1-0.18um干平整，速度60-80m/min,厚度公差：0.244-0.264mm，硬度90-117HV，粗糙度0.075-0.5μm.转东方分剪, | 来料横辊印，头尾挫划伤，小白斑点，色差条印，振纹，1550米传3厘米左右标记黑斑，1450米传1厘米轻粘钢折印，尾部50米板面顶伤粘钢点印 | 31310013 | 镍钝化卷 | 0.254-SPCC | 31310013 | 镍钝化卷 | 0.254-SPCC |  | 10 | MO002624 | MO002624-004 | HJDM001 | 0.254mm平整工艺路线 | 1950 | 2024-08-13 | 2024-08-13 | 5 | 2024-08-15 12:23:19 | 2024-08-15 13:12:49 | 江苏九天光电科技有限公司 | 289184 | 钱九龙 |  |  | 0.254 | 1640 | 610 | 1 | DL002407004511 | 海金杜门（0.254*610）平整后转东方分剪 | 1 | Z折印(来料横辊印，头尾挫划伤，小白斑点，色差条印，振纹，1550米传3厘米左右标记黑斑，1450米传1厘米轻粘钢折印，尾部50米板面顶伤粘钢点印) | 是 | 是 | 49 | 4
最终平整 | DL002407003713 | DL002407003713 | 九天850平整 | 合格 | 让步接收 | 乙 | 张兴华 | 1888 | 1856 | 0.9831 | 1580 | 0.254 | 610 | 海金杜门：光电850平整用普光棍Ra0.1-0.18um干平整，速度60-80m/min,厚度公差：0.244-0.264mm，硬度90-117HV，粗糙度0.075-0.5μm.转东方分剪, | 来料横辊印，头尾挫划伤，小白斑点，色差条印，振纹 | 31310013 | 镍钝化卷 | 0.254-SPCC | 31310013 | 镍钝化卷 | 0.254-SPCC |  | 10 | MO002624 | MO002624-005 | HJDM001 | 0.254mm平整工艺路线 | 1888 | 2024-08-13 | 2024-08-13 | 5 | 2024-08-15 11:10:21 | 2024-08-15 12:23:01 | 江苏九天光电科技有限公司 | 289185 | 张兴华 |  |  | 0.254 | 1600 | 610 | 1 | DL002407003713 | 海金杜门（0.254*610）平整后转东方分剪 | 1 | S色差条印(来料横辊印，头尾挫划伤，小白斑点，色差条印，振纹，) | 是 | 是 | 73 | 5
最终平整 | DL002407004512 | DL002407004512 | 九天850平整 | 合格 | 让步接收 | 乙 | 钱九龙 | 1948 | 1886 | 0.9682 | 1600 | 0.254 | 590 | 海金杜门：光电850平整用普光棍Ra0.1-0.18um干平整，速度60-80m/min,厚度公差：0.244-0.264mm，硬度90-117HV，粗糙度0.075-0.5μm.转东方分剪, | 来料横辊印，头尾挫划伤，小白斑点，色差条印，振纹，860米标记中间有个黑斑油泥，1350米传3-5厘米之间间断3厘米折印，尾部200厘米传15厘米多粘钢折印1厘米 | 31310013 | 镍钝化卷 | 0.254-SPCC | 31310013 | 镍钝化卷 | 0.254-SPCC |  | 10 | MO002595 | MO002595-002 | HJDM001 | 0.254mm平整工艺路线 | 1948 | 2024-08-12 | 2024-08-12 | 5 | 2024-08-15 10:24:00 | 2024-08-15 11:04:53 | 江苏九天光电科技有限公司 | 288411 | 钱九龙 |  |  | 0.254 | 1640 | 590 | 1 | DL002407004512 | 海金杜门（0.254*590），平整后转东方分剪 | 1 | Z折印(来料横辊印，头尾挫划伤，小白斑点，色差条印，振纹，860米标记中间有个黑斑油泥，1350米传3-5厘米之间间断3厘米折印，尾部200厘米传15厘米多粘钢折印1厘米) | 是 | 是 | 40 | 2
最终平整 | DL12240700522 | DL1224070052 | 九天850平整 | 其他入库 | 协议品 | 乙 | 钱九龙 | 786 | 768 | 0.9771 | 1930 | 0.1 | 533 | 平整 | 短带 | 20500018 | 光亮卷半成品 | 0.1-SPCC | 30210015 | 光亮卷 | 0.1-SPCC |  | 60 | MO002687 | MO002687-001-02 | GLJ003 | 光亮卷前处理 模板 | 4030 | 2024-08-14 | 2024-08-14 | 5 | 2024-08-15 10:22:48 | 2024-08-15 10:23:36 | 江苏九天光电科技有限公司 |  | 张兴华 |  | 1 | 0.1 | 1930 | 533 | 1 | DL12240700522 |  | 1 |  | 是 | 是 | 2 | 1
最终平整 | DL12240700521 | DL1224070052 | 九天850平整 | 合格 | 合格品 | 乙 | 钱九龙 | 3244 | 3170 | 0.9772 | 7770 | 0.1 | 533 | 平整 |  | 20500018 | 光亮卷半成品 | 0.1-SPCC | 30210015 | 光亮卷 | 0.1-SPCC |  | 60 | MO002687 | MO002687-001-01 | GLJ003 | 光亮卷前处理 模板 | 4030 | 2024-08-14 | 2024-08-14 | 5 | 2024-08-15 10:22:48 | 2024-08-15 10:23:36 | 江苏九天光电科技有限公司 |  | 张兴华 |  | 1 | 0.1 | 7770 | 533 | 1 | DL12240700521 |  | 1 |  | 是 | 是 | 2 | 1
最终平整 | DL002407004123 | DL002407004123 | 九天850平整 | 合格 | 让步接收 | 乙 | 张兴华 | 1902 | 1852 | 0.9737 | 1570 | 0.254 | 610 | 海金杜门：光电850平整用普光棍Ra0.1-0.18um干平整，速度60-80m/min,厚度公差：0.244-0.264mm，硬度90-117HV，粗糙度0.075-0.5μm.转东方分剪, | 来料横辊印，头尾挫划伤，小白斑点，色差条印，振纹，内起步传3厘米看见来料有粘钢点印，1200米左右开始传3-4厘米间断轻粘钢折印 | 31310013 | 镍钝化卷 | 0.254-SPCC | 31310013 | 镍钝化卷 | 0.254-SPCC |  | 10 | MO002624 | MO002624-003 | HJDM001 | 0.254mm平整工艺路线 | 1902 | 2024-08-13 | 2024-08-13 | 5 | 2024-08-15 09:20:30 | 2024-08-15 10:21:57 | 江苏九天光电科技有限公司 | 289173 | 张兴华 |  |  | 0.254 | 1610 | 610 | 1 | DL002407004123 | 海金杜门（0.254*610）平整后转东方分剪 | 1 | Z折印(来料横辊印，头尾挫划伤，小白斑点，色差条印，振纹，内起步传3厘米看见来料有粘钢点印，1200米传3-4厘米间断开始轻粘钢折印) | 是 | 是 | 61 | 3
平整翻包 | JG1224070570 | JG1224070570 | 九天800平整 | 合格 | 合格品 | 甲 | 朱俊 | 6500 | 6500 | 1 | 9640 | 0.15 | 610 | [5 empty] | 30210011 | 光亮卷 | 0.15-SPCC |  | 61 | MO002115 | MO002115-002 | GLJ003 | 光亮卷前处理 模板 | 6660 | 2024-07-27 | 2024-07-27 | 3 | 2024-08-15 08:22:51 | 2024-08-15 08:23:45 | 江苏九天光电科技有限公司 | 263176 | 朱俊 |  |  | 0.15 | 9640 | 610 | 1 | JG1224070570 |  | 1 |  | 是 | 是 | 7126 | 2
最终平整 | JG9124080057 | JG9124080057 | 九天800平整 | 合格 | 合格品 | 甲 | 朱俊 | 6334 | 6290 | 0.9931 | 8680 | 0.15 | 610 | 平整 |  | 20100023 | 轧硬 | 0.4*610-SPCC | 30210011 | 光亮卷 | 0.15-SPCC |  | 60 | MO002339 | MO002339-004 | GLJ003 | 光亮卷前处理 模板 | 6400 | 2024-08-05 | 2024-08-05 | 5 | 2024-08-15 07:42:41 | 2024-08-15 07:43:14 | 江苏九天光电科技有限公司 | 279977 | 朱俊 |  |  | 0.15 | 8780 | 610 | 1 | JG9124080057 |  | 1 |  | 是 | 是 | 5490 | 4
最终平整 | JG1224080035 | JG1224080035 | 九天850平整 | 合格 | 让步接收 | 甲 | 马晓飞 | 5520 | 5486 | 0.9938 | 10170 | 0.1 | 710 | 平整 | 孔洞(71米传40毫米1个0.15，212米传335毫米1个0.12,282米传683毫米1个0.18平方毫米) | 20100028 | 轧硬 | 0.4*710-SPCC | 30210015 | 光亮卷 | 0.1-SPCC |  | 60 | MO002344 | MO002344-015 | GLJ003 | 光亮卷前处理 模板 | 5604 | 2024-08-05 | 2024-08-05 | 5 | 2024-08-15 05:44:26 | 2024-08-15 07:17:21 | 江苏九天光电科技有限公司 | 280145 | 马晓飞 |  |  | 0.1 | 10130 | 710 | 1 | JG1224080035 |  | 1 | K孔洞(71米传40毫米1个0.152112米传335毫米1个0.12,282米传683毫米1个0.18平方毫米) | 是 | 是 | 4404 | 15
最终平整 | JG1224080054 | JG1224080054 | 九天850平整 | 合格 | 让步接收 | 甲 | 刘勇 | 7670 | 7646 | 0.9969 | 14020 | 0.1 | 710 | 平整 | 花辊印(操作侧20CM左右) | 20100028 | 轧硬 | 0.4*710-SPCC | 30210015 | 光亮卷 | 0.1-SPCC |  | 60 | MO002344 | MO002344-034 | GLJ003 | 光亮卷前处理 模板 | 7820 | 2024-08-05 | 2024-08-05 | 5 | 2024-08-15 04:19:23 | 2024-08-15 05:43:45 | 江苏九天光电科技有限公司 | 280167 | 刘勇 |  |  | 0.1 | 13970 | 710 | 1 | JG1224080054 |  | 1 | H花辊印(操作侧20CM左右) | 是 | 是 | 2791 | 34
最终平整 | JG1224070692 | JG1224070692 | 九天800平整 | 合格 | 合格品 | 甲 | 朱俊 | 6632 | 6608 | 0.9964 | 9410 | 0.15 | 610 | 平整 |  | 20100023 | 轧硬 | 0.4*610-SPCC | 30210011 | 光亮卷 | 0.15-SPCC |  | 60 | MO002338 | MO002338-018 | GLJ003 | 光亮卷前处理 模板 | 6660 | 2024-08-05 | 2024-08-05 | 5 | 2024-08-15 05:00:14 | 2024-08-15 05:00:51 | 江苏九天光电科技有限公司 | 279957 | 朱俊 |  |  | 0.15 | 9530 | 610 | 1 | JG1224070692 |  | 1 |  | 是 | 是 | 5214 | 18
最终平整 | JG1224080062 | JG1224080062 | 九天850平整 | 返工 | 返工 | 甲 | 马晓飞 | 7710 | 7692 | 0.9977 | 14190 | 0.1 | 710 | 平整 | 孔洞(227米传656毫米1个0.18,692/696米传675毫米2个0.18/0.12,2494-2511米传28-77毫米13个0.06-3.24平方毫米),C挫伤(12590米左右（来料跑偏）)。2494-2511米剪掉（孔洞留样） |  |  |  | 30210015 | 光亮卷 | 0.1-SPCC |  | 60 | MO002344 | MO002344-042 | GLJ003 | 光亮卷前处理 模板 | 7785 | 2024-08-05 | 2024-08-05 | 3 | 2024-08-15 02:43:20 | 2024-08-15 04:19:00 | 江苏九天光电科技有限公司 | 280175 | 马晓飞 |  |  | 0.1 | 14120 | 710 | 1 | JG1224080062 |  | 0 | K孔洞(227米传656毫米1个0.18,692/696米传675毫米2个0.18/0.12,2494-2511米传28-77毫米13个0.06-3.24平方毫米),C挫伤(12590米左右（来料跑偏）) | 否 | 否 | 3104 | 42
最终平整 | JG1224080085 | JG1224080085 | 九天850平整 | 合格 | 让步接收 | 甲 | 刘勇 | 7760 | 7714 | 0.9941 | 14150 | 0.1 | 710 | 平整 | 内186米(夹纸）孔洞多作废带，下道剪下退平整。孔洞(107-186米传606-690毫米43个0.06-0.42平方毫米已夹纸 282米传47毫米1个0.12平方毫米),松花印(尾部1000米板面偶有) | 20100028 | 轧硬 | 0.4*710-SPCC | 30210015 | 光亮卷 | 0.1-SPCC |  | 60 | MO002466 | MO002466-023 | GLJ003 | 光亮卷前处理 模板 | 7895 | 2024-08-08 | 2024-08-08 | 5 | 2024-08-15 01:06:20 | 2024-08-15 02:43:00 | 江苏九天光电科技有限公司 | 283635 | 刘勇 |  |  | 0.1 | 14200 | 710 | 1 | JG1224080085 |  | 1 | K孔洞(107-186米传606-690毫米43个0.06-0.42平方毫米已夹纸 282米传47毫米1个0.12平方毫米),S松花印(尾部1000米板面偶有) | 是 | 是 | 5310 | 23
最终平整 | JG9124080033 | JG9124080033 | 九天800平整 | 合格 | 让步接收 | 甲 | 唐斌 | 6294 | 6260 | 0.9946 | 8650 | 0.15 | 610 | 平整 | 亮点(板面偶有亮点) | 20100023 | 轧硬 | 0.4*610-SPCC | 30210011 | 光亮卷 | 0.15-SPCC |  | 60 | MO002339 | MO002339-009 | GLJ003 | 光亮卷前处理 模板 | 6385 | 2024-08-05 | 2024-08-05 | 5 | 2024-08-15 02:34:41 | 2024-08-15 02:35:47 | 江苏九天光电科技有限公司 | 279982 | 唐斌 |  |  | 0.15 | 8744 | 610 | 1 | JG9124080033 |  | 1 | L亮点(板面偶有亮点) | 是 | 是 | 6415 | 9
最终平整 | JG1224070486 | JG1224070486 | 九天800平整 | 合格 | 让步接收 | 甲 | 朱俊 | 5110 | 5070 | 0.9922 | 7100 | 0.15 | 610 | 平整 | 孔洞(2865,2873,2881,2896米操393毫米孔洞面积2.98,3.17,1.34,1.45) | 20100023 | 轧硬 | 0.4*610-SPCC | 30210011 | 光亮卷 | 0.15-SPCC |  | 60 | MO002184 | MO002184-006 | GLJ003 | 光亮卷前处理 模板 | 5175 | 2024-07-29 | 2024-07-29 | 5 | 2024-08-15 01:17:58 | 2024-08-15 01:19:43 | 江苏九天光电科技有限公司 | 267712 | 朱俊 |  |  | 0.15 | 7180 | 610 | 1 | JG1224070486 |  | 1 | K孔洞(2865,2873,2881,2896米操393毫米孔洞面积2.98,3.17,1.34,1.45) | 是 | 是 | 5644 | 6
最终平整 | JG1224080038 | JG1224080038 | 九天850平整 | 合格 | 合格品 | 甲 | 马晓飞 | 7770 | 7704 | 0.9915 | 14050 | 0.1 | 710 | 平整 |  | 20100028 | 轧硬 | 0.4*710-SPCC | 30210015 | 光亮卷 | 0.1-SPCC |  | 60 | MO002344 | MO002344-017 | GLJ003 | 光亮卷前处理 模板 | 7858 | 2024-08-05 | 2024-08-05 | 5 | 2024-08-14 23:42:41 | 2024-08-15 01:06:07 | 江苏九天光电科技有限公司 | 280148 | 马晓飞 |  |  | 0.1 | 14170 | 710 | 1 | JG1224080038 |  | 1 |  | 是 | 是 | 5728 | 17
最终平整 | JG1224070584 | JG1224070584 | 九天800平整 | 合格 | 合格品 | 甲 | 唐斌 | 5000 | 4966 | 0.9932 | 7090 | 0.15 | 610 | 平整 |  | 20100023 | 轧硬 | 0.4*610-SPCC | 30210011 | 光亮卷 | 0.15-SPCC |  | 60 | MO002115 | MO002115-012 | GLJ003 | 光亮卷前处理 模板 | 5075 | 2024-07-27 | 2024-07-27 | 5 | 2024-08-15 00:01:55 | 2024-08-15 00:02:28 | 江苏九天光电科技有限公司 | 263189 | 唐斌 |  |  | 0.15 | 7140 | 610 | 1 | JG1224070584 |  | 1 |  | 是 | 是 | 5810 | 12
最终平整 | JG1224080057 | JG1224080057 | 九天850平整 | 合格 | 合格品 | 甲 | 刘勇 | 7630 | 7550 | 0.9895 | 13790 | 0.1 | 710 | 平整 |  | 20100028 | 轧硬 | 0.4*710-SPCC | 30210015 | 光亮卷 | 0.1-SPCC |  | 60 | MO002344 | MO002344-037 | GLJ003 | 光亮卷前处理 模板 | 7740 | 2024-08-05 | 2024-08-05 | 5 | 2024-08-14 21:47:32 | 2024-08-14 23:42:15 | 江苏九天光电科技有限公司 | 280170 | 刘勇 |  |  | 0.1 | 13850 | 710 | 1 | JG1224080057 |  | 1 |  | 是 | 是 | 6647 | 37
最终平整 | JG1224070505 | JG1224070505 | 九天800平整 | 合格 | 合格品 | 甲 | 朱俊 | 5230 | 5162 | 0.987 | 7210 | 0.15 | 610 | 平整 |  | 20100023 | 轧硬 | 0.4*610-SPCC | 30210011 | 光亮卷 | 0.15-SPCC |  | 60 | MO002033 | MO002033-005 | GLJ003 | 光亮卷前处理 模板 | 5310 | 2024-07-25 | 2024-07-25 | 5 | 2024-08-14 22:53:36 | 2024-08-14 22:54:09 | 江苏九天光电科技有限公司 | 258835 | 朱俊 |  |  | 0.15 | 7310 | 610 | 1 | JG1224070505 |  | 1 |  | 是 | 是 | 7574 | 5
最终平整 | JG12240800552 | JG1224080055 | 九天850平整 | 合格 | 合格品 | 乙 | 钱九龙 | 4578 | 4370 | 0.9546 | 8110 | 0.1 | 710 | 平整 |  | 20100028 | 轧硬 | 0.4*710-SPCC | 30210015 | 光亮卷 | 0.1-SPCC |  | 60 | MO002344 | MO002344-035-02 | GLJ003 | 光亮卷前处理 模板 | 5610 | 2024-08-05 | 2024-08-05 | 5 | 2024-08-14 18:36:42 | 2024-08-14 19:43:30 | 江苏九天光电科技有限公司 |  | 钱九龙 |  | 1 | 0.1 | 8110 | 710 | 1 | JG12240800552 |  | 1 |  | 是 | 是 | 2249 | 35
最终平整 | JG12240800551 | JG1224080055 | 九天850平整 | 其他入库 | 协议品 | 乙 | 钱九龙 | 934 | 892 | 0.955 | 1620 | 0.1 | 710 | 平整 | 短带 |  |  |  | 30210015 | 光亮卷 | 0.1-SPCC |  | 60 | MO002344 | MO002344-035-01 | GLJ003 | 光亮卷前处理 模板 | 5610 | 2024-08-05 | 2024-08-05 | 5 | 2024-08-14 18:36:42 | 2024-08-14 19:43:30 | 江苏九天光电科技有限公司 |  | 钱九龙 |  | 1 | 0.1 | 1620 | 710 | 1 | JG12240800551 |  | 1 |  | 是 | 是 | 2249 | 35
最终平整 | JG9124080037 | JG9124080037 | 九天850平整 | 合格 | 让步接收 | 乙 | 钱九龙 | 6338 | 6300 | 0.994 | 8800 | 0.15 | 610 | 平整 | 亮斑(传2厘米亮斑，已换辊) | 20100023 | 轧硬 | 0.4*610-SPCC | 30210011 | 光亮卷 | 0.15-SPCC |  | 60 | MO002339 | MO002339-005 | GLJ003 | 光亮卷前处理 模板 | 6395 | 2024-08-05 | 2024-08-05 | 5 | 2024-08-14 11:38:17 | 2024-08-14 13:51:12 | 江苏九天光电科技有限公司 | 279978 | 钱九龙 |  |  | 0.15 | 8818 | 610 | 1 | JG9124080037 |  | 1 | L亮斑(传2厘米亮斑，已换辊) | 是 | 是 | 6434 | 5
最终平整 | JG1224070542 | JG1224070542 | 九天850平整 | 合格 | 让步接收 | 乙 | 张兴华 | 5210 | 5150 | 0.9885 | 7160 | 0.15 | 610 | 平整 | 亮斑(传2厘米有个木屑亮斑，) | 20100023 | 轧硬 | 0.4*610-SPCC | 30210011 | 光亮卷 | 0.15-SPCC |  | 60 | MO002182 | MO002182-004 | GLJ003 | 光亮卷前处理 模板 | 5300 | 2024-07-29 | 2024-07-29 | 5 | 2024-08-14 09:28:23 | 2024-08-14 11:03:46 | 江苏九天光电科技有限公司 | 267697 | 张兴华 |  |  | 0.15 | 7160 | 610 | 1 | JG1224070542 |  | 1 | L亮斑(传2厘米有个木屑亮斑，) | 是 | 是 | 4562 | 4
最终平整 | JG9124080041 | JG9124080041 | 九天800平整 | 合格 | 合格品 | 甲 | 朱俊 | 6346 | 6290 | 0.9912 | 8700 | 0.15 | 610 | 平整 |  | 20100023 | 轧硬 | 0.4*610-SPCC | 30210011 | 光亮卷 | 0.15-SPCC |  | 60 | MO002339 | MO002339-008 | GLJ003 | 光亮卷前处理 模板 | 6415 | 2024-08-05 | 2024-08-05 | 5 | 2024-08-14 07:50:14 | 2024-08-14 08:10:18 | 江苏九天光电科技有限公司 | 279981 | 朱俊 |  |  | 0.15 | 8806 | 610 | 1 | JG9124080041 |  | 1 |  | 是 | 是 | 6366 | 8
最终平整 | JG1224070547 | JG1224070547 | 九天800平整 | 合格 | 合格品 | 甲 | 朱俊 | 6620 | 6546 | 0.9888 | 9330 | 0.15 | 610 | 平整 |  | 20100023 | 轧硬 | 0.4*610-SPCC | 30210011 | 光亮卷 | 0.15-SPCC |  | 60 | MO002033 | MO002033-015 | GLJ003 | 光亮卷前处理 模板 | 6680 | 2024-07-25 | 2024-07-25 | 5 | 2024-08-14 07:32:33 | 2024-08-14 07:33:03 | 江苏九天光电科技有限公司 | 258845 | 朱俊 |  |  | 0.15 | 9400 | 610 | 1 | JG1224070547 |  | 1 |  | 是 | 是 | 7886 | 15
最终平整 | JG1224070664 | JG1224070664 | 九天800平整 | 合格 | 合格品 | 甲 | 朱俊 | 7208 | 7132 | 0.9895 | 10530 | 0.15 | 610 | 平整 |  | 20100023 | 轧硬 | 0.4*610-SPCC | 30210011 | 光亮卷 | 0.15-SPCC |  | 60 | MO002185 | MO002185-010 | GLJ003 | 光亮卷前处理 模板 | 7300 | 2024-07-29 | 2024-07-29 | 5 | 2024-08-14 04:38:23 | 2024-08-14 06:00:14 | 江苏九天光电科技有限公司 | 267925 | 唐斌 |  |  | 0.15 | 10600 | 610 | 1 | JG1224070664 |  | 1 |  | 是 | 是 | 5127 | 10
最终平整 | JG1224070663 | JG1224070663 | 九天800平整 | 合格 | 让步接收 | 甲 | 朱俊 | 7200 | 7160 | 0.9944 | 10230 | 0.15 | 610 | 平整 | 油泥斑(2700米处来料油泥斑) | 20100023 | 轧硬 | 0.4*610-SPCC | 30210011 | 光亮卷 | 0.15-SPCC |  | 60 | MO002185 | MO002185-009 | GLJ003 | 光亮卷前处理 模板 | 7305 | 2024-07-29 | 2024-07-29 | 5 | 2024-08-14 03:26:31 | 2024-08-14 04:37:44 | 江苏九天光电科技有限公司 | 267923 | 朱俊 |  |  | 0.15 | 10300 | 610 | 1 | JG1224070663 |  | 1 | Y油泥斑(2700米处来料油泥斑) | 是 | 是 | 7649 | 9
最终平整 | JG9124080029 | JG9124080029 | 九天800平整 | 合格 | 合格品 | 甲 | 唐斌 | 6350 | 6300 | 0.9921 | 8750 | 0.15 | 610 | 平整 |  | 20100023 | 轧硬 | 0.4*610-SPCC | 30210011 | 光亮卷 | 0.15-SPCC |  | 60 | MO002339 | MO002339-010 | GLJ003 | 光亮卷前处理 模板 | 6415 | 2024-08-05 | 2024-08-05 | 5 | 2024-08-14 03:20:59 | 2024-08-14 03:21:36 | 江苏九天光电科技有限公司 | 279983 | 唐斌 |  |  | 0.15 | 8870 | 610 | 1 | JG9124080029 |  | 1 |  | 是 | 是 | 6348 | 10
最终平整 | JG91240700151 | JG9124070015 | 九天800平整 | 合格 | 合格品 | 甲 | 朱俊 | 4210 | 4190 | 0.9952 | 8900 | 0.1 | 630 | 平整 |  | 20100025 | 轧硬 | 0.4*630-SPCC | 30210015 | 光亮卷 | 0.1-SPCC |  | 60 | MO002305 | MO002305-004-01 | GLJ003 | 光亮卷前处理 模板 | 10645 | 2024-08-03 | 2024-08-03 | 3 | 2024-08-14 02:11:53 | 2024-08-14 02:12:25 | 江苏九天光电科技有限公司 | 277234 | 朱俊 |  |  | 0.1 | 8920 | 630 | 1 | JG91240700151 | 脱脂第一包分4300KG | 1 |  | 是 | 是 | 6598 | 4
最终平整 | JG91240700252 | JG9124070025 | 九天800平整 | 合格 | 合格品 | 甲 | 唐斌 | 6200 | 6150 | 0.9919 | 12940 | 0.1 | 630 | 平整 |  | 20100025 | 轧硬 | 0.4*630-SPCC | 30210015 | 光亮卷 | 0.1-SPCC |  | 60 | MO002305 | MO002305-009-02 | GLJ003 | 光亮卷前处理 模板 | 10600 | 2024-08-03 | 2024-08-03 | 3 | 2024-08-13 23:48:47 | 2024-08-13 23:49:19 | 江苏九天光电科技有限公司 | 277239 | 唐斌 |  |  | 0.1 | 13080 | 630 | 1 | JG91240700252 | 脱脂第一包分4300KG | 1 |  | 是 | 是 | 7580 | 9
最终平整 | JG91240700231 | JG9124070023 | 九天800平整 | 合格 | 合格品 | 甲 | 朱俊 | 4260 | 4224 | 0.9915 | 8860 | 0.1 | 630 | 平整 |  | 20100025 | 轧硬 | 0.4*630-SPCC | 30210015 | 光亮卷 | 0.1-SPCC |  | 60 | MO002305 | MO002305-008-01 | GLJ003 | 光亮卷前处理 模板 | 10810 | 2024-08-03 | 2024-08-03 | 5 | 2024-08-13 22:43:52 | 2024-08-13 22:44:27 | 江苏九天光电科技有限公司 | 277238 | 朱俊 |  |  | 0.1 | 8920 | 630 | 1 | JG91240700231 | 脱脂第一包分4300KG | 1 |  | 是 | 是 | 6289 | 8
最终平整 | JG91240700091 | JG9124070009 | 九天800平整 | 合格 | 让步接收 | 甲 | 钱九龙 | 4264 | 4226 | 0.9911 | 8900 | 0.1 | 630 | 平整 | 孔洞(516米操13毫米孔洞面积0.38) | 20100025 | 轧硬 | 0.4*630-SPCC | 30210015 | 光亮卷 | 0.1-SPCC |  | 60 | MO002305 | MO002305-001-01 | GLJ003 | 光亮卷前处理 模板 | 10635 | 2024-08-03 | 2024-08-03 | 5 | 2024-08-13 22:40:38 | 2024-08-13 22:42:13 | 江苏九天光电科技有限公司 | 277231 | 钱九龙 |  |  | 0.1 | 8943 | 630 | 1 | JG91240700091 | 脱脂第一包分4300KG | 1 | K孔洞(516米操13毫米孔洞面积0.38) | 是 | 是 | 5794 | 1
最终平整 | JG12240705602 | JG1224070560 | 九天850平整 | 合格 | 合格品 | 乙 | 钱九龙 | 7230 | 7200 | 0.9959 | 13000 | 0.1 | 710 | 平整 |  | 20100028 | 轧硬 | 0.4*710-SPCC | 30210015 | 光亮卷 | 0.1-SPCC |  | 60 | MO002077 | MO002077-008-02 | GLJ003 | 光亮卷前处理 模板 | 13095 | 2024-07-26 | 2024-07-26 | 5 | 2024-08-13 18:12:34 | 2024-08-13 19:42:21 | 江苏九天光电科技有限公司 | 261445 | 钱九龙 |  |  | 0.1 | 13060 | 710 | 1 | JG12240705602 |  | 1 |  | 是 | 是 | 5702 | 8
最终平整 | JG1224080046 | JG1224080046 | 九天850平整 | 合格 | 让步接收 | 乙 | 张兴华 | 7654 | 7628 | 0.9966 | 13900 | 0.1 | 710 | 平整 | 孔洞(985米传692毫米1个0.3平方毫米) | 20100028 | 轧硬 | 0.4*710-SPCC | 30210015 | 光亮卷 | 0.1-SPCC |  | 60 | MO002344 | MO002344-026 | GLJ003 | 光亮卷前处理 模板 | 7800 | 2024-08-05 | 2024-08-05 | 5 | 2024-08-13 18:11:19 | 2024-08-13 18:12:12 | 江苏九天光电科技有限公司 | 280158 | 张兴华 |  |  | 0.1 | 13850 | 710 | 1 | JG1224080046 |  | 1 | K孔洞(985米传692毫米0.3平方毫米) | 是 | 是 | 6656 | 26
最终平整 | JG91240700211 | JG9124070021 | 九天850平整 | 合格 | 让步接收 | 乙 | 钱九龙 | 4260 | 4224 | 0.9915 | 8950 | 0.1 | 630 | 平整 | 辊印 | 20100025 | 轧硬 | 0.4*630-SPCC | 30210015 | 光亮卷 | 0.1-SPCC |  | 60 | MO002305 | MO002305-007-01 | GLJ003 | 光亮卷前处理 模板 | 10205 | 2024-08-03 | 2024-08-03 | 3 | 2024-08-13 14:10:19 | 2024-08-13 15:27:16 | 江苏九天光电科技有限公司 | 277237 | 钱九龙 |  |  | 0.1 | 8961 | 630 | 1 | JG91240700211 | 脱脂第一包分4300KG | 1 |  | 是 | 是 | 5989 | 7
最终平整 | JG91240700171 | JG9124070017 | 九天850平整 | 合格 | 让步接收 | 乙 | 张兴华 | 4230 | 4154 | 0.982 | 8710 | 0.1 | 630 | 平整 | 内30米夹纸打皱作废带。辊印 | 20100025 | 轧硬 | 0.4*630-SPCC | 30210015 | 光亮卷 | 0.1-SPCC |  | 60 | MO002305 | MO002305-005-01 | GLJ003 | 光亮卷前处理 模板 | 10450 | 2024-08-03 | 2024-08-03 | 5 | 2024-08-13 12:51:02 | 2024-08-13 14:09:55 | 江苏九天光电科技有限公司 | 277235 | 张兴华 |  |  | 0.1 | 8820 | 630 | 1 | JG91240700171 | 脱脂第一包分4300KG | 1 | Z折皱(内30米标记打皱，) | 是 | 是 | 6919 | 5
最终平整 | JG91240700291 | JG9124070029 | 九天800平整 | 合格 | 合格品 | 甲 | 朱俊 | 4250 | 4226 | 0.9944 | 8810 | 0.1 | 630 | 平整 |  | 20100025 | 轧硬 | 0.4*630-SPCC | 30210015 | 光亮卷 | 0.1-SPCC |  | 60 | MO002305 | MO002305-011-01 | GLJ003 | 光亮卷前处理 模板 | 10610 | 2024-08-03 | 2024-08-03 | 5 | 2024-08-13 07:51:25 | 2024-08-13 08:28:40 | 江苏九天光电科技有限公司 | 277241 | 朱俊 |  |  | 0.1 | 8850 | 630 | 1 | JG91240700291 | 脱脂第一包分4300KG | 1 |  | 是 | 是 | 6289 | 11
最终平整 | JG91240700292 | JG9124070029 | 九天800平整 | 合格 | 合格品 | 甲 | 唐斌 | 6180 | 6120 | 0.9903 | 12770 | 0.1 | 630 | 平整 | 粘钢折印(12340米后传动侧间断性粘钢折印2公分) | 20100025 | 轧硬 | 0.4*630-SPCC | 30210015 | 光亮卷 | 0.1-SPCC |  | 60 | MO002305 | MO002305-011-02 | GLJ003 | 光亮卷前处理 模板 | 10610 | 2024-08-03 | 2024-08-03 | 5 | 2024-08-13 07:30:07 | 2024-08-13 07:31:32 | 江苏九天光电科技有限公司 | 277241 | 唐斌 |  |  | 0.1 | 12900 | 630 | 1 | JG91240700292 | 脱脂第一包分4300KG | 1 | N粘钢折印(12340米后传动侧间断性粘钢折印) | 是 | 是 | 6289 | 11
最终平整 | JG1224080091 | JG1224080091 | 九天850平整 | 合格 | 合格品 | 甲 | 马晓飞 | 5850 | 5810 | 0.9932 | 6880 | 0.18 | 610 | 平整 |  | 20100023 | 轧硬 | 0.4*610-SPCC | 30210014 | 光亮卷 | 0.18-SPCC |  | 60 | MO002387 | MO002387-001 | GLJ003 | 光亮卷前处理 模板 | 5960 | 2024-08-06 | 2024-08-06 | 5 | 2024-08-13 06:41:17 | 2024-08-13 07:21:01 | 江苏九天光电科技有限公司 | 281263 | 马晓飞 |  |  | 0.18 | 6870 | 610 | 1 | JG1224080091 |  | 1 |  | 是 | 是 | 2393 | 1
最终平整 | JG1224070648 | JG1224070648 | 九天850平整 | 合格 | 让步接收 | 甲 | 刘勇 | 4720 | 4700 | 0.9958 | 10280 | 0.1 | 610 | 平整 | 孔洞(96/100米传576毫米2个0.15/0.12平方毫米) | 20100023 | 轧硬 | 0.4*610-SPCC | 30210015 | 光亮卷 | 0.1-SPCC |  | 60 | MO002241 | MO002241-011 | GLJ003 | 光亮卷前处理 模板 | 4790 | 2024-08-01 | 2024-08-01 | 5 | 2024-08-13 05:11:09 | 2024-08-13 06:40:46 | 江苏九天光电科技有限公司 | 273542 | 刘勇 |  |  | 0.1 | 10260 | 610 | 1 | JG1224070648 |  | 1 | K孔洞(96/100米传576毫米2个0.15/0.12平方毫米) | 是 | 是 | 6146 | 11
最终平整 | JG91240700272 | JG9124070027 | 九天800平整 | 合格 | 合格品 | 甲 | 朱俊 | 6410 | 6382 | 0.9956 | 13430 | 0.1 | 630 | 平整 |  | 20100025 | 轧硬 | 0.4*630-SPCC | 30210015 | 光亮卷 | 0.1-SPCC |  | 60 | MO002305 | MO002305-010-02 | GLJ003 | 光亮卷前处理 模板 | 10820 | 2024-08-03 | 2024-08-03 | 3 | 2024-08-13 04:26:11 | 2024-08-13 05:58:25 | 江苏九天光电科技有限公司 | 277240 | 朱俊 |  |  | 0.1 | 13460 | 630 | 1 | JG91240700272 | 脱脂第一包分4300KG | 1 |  | 是 | 是 | 6113 | 10
最终平整 | JG1224070695 | JG1224070695 | 九天850平整 | 合格 | 合格品 | 甲 | 马晓飞 | 4680 | 4654 | 0.9944 | 10230 | 0.1 | 610 | 平整 | 拉伸折印(尾部500米传45CM左右) | 20100023 | 轧硬 | 0.4*610-SPCC | 30210015 | 光亮卷 | 0.1-SPCC |  | 60 | MO002241 | MO002241-012 | GLJ003 | 光亮卷前处理 模板 | 4770 | 2024-08-01 | 2024-08-01 | 5 | 2024-08-13 04:11:16 | 2024-08-13 05:10:49 | 江苏九天光电科技有限公司 | 273543 | 马晓飞 |  |  | 0.1 | 10320 | 610 | 1 | JG1224070695 |  | 1 | L拉伸折印(尾部500米传45CM左右) | 是 | 是 | 6008 | 12
最终平整 | JG91240700172 | JG9124070017 | 九天800平整 | 合格 | 合格品 | 甲 | 唐斌 | 6050 | 6000 | 0.9917 | 12500 | 0.1 | 630 | 平整 |  | 20100025 | 轧硬 | 0.4*630-SPCC | 30210015 | 光亮卷 | 0.1-SPCC |  | 60 | MO002305 | MO002305-005-02 | GLJ003 | 光亮卷前处理 模板 | 10450 | 2024-08-03 | 2024-08-03 | 5 | 2024-08-13 04:25:02 | 2024-08-13 04:25:33 | 江苏九天光电科技有限公司 | 277235 | 唐斌 |  |  | 0.1 | 12570 | 630 | 1 | JG91240700172 | 脱脂第一包分4300KG | 1 |  | 是 | 是 | 6919 | 5
最终平整 | JG12240706692 | JG1224070669 | 九天850平整 | 合格 | 合格品 | 甲 | 刘勇 | 3112 | 3092 | 0.9936 | 6720 | 0.1 | 610 | 平整 |  | 20100023 | 轧硬 | 0.4*610-SPCC | 30210015 | 光亮卷 | 0.1-SPCC |  | 60 | MO002241 | MO002241-005-02 | GLJ003 | 光亮卷前处理 模板 | 6275 | 2024-08-01 | 2024-08-01 | 5 | 2024-08-13 04:10:19 | 2024-08-13 04:10:55 | 江苏九天光电科技有限公司 |  | 刘勇 |  | 1 | 0.1 | 6720 | 610 | 1 | JG12240706692 |  | 1 |  | 是 | 是 | 3252 | 5
最终平整 | JG12240706691 | JG1224070669 | 九天850平整 | 合格 | 合格品 | 甲 | 刘勇 | 3090 | 3070 | 0.9935 | 6700 | 0.1 | 610 | 平整 |  | 20100023 | 轧硬 | 0.4*610-SPCC | 30210015 | 光亮卷 | 0.1-SPCC |  | 60 | MO002241 | MO002241-005-01 | GLJ003 | 光亮卷前处理 模板 | 6275 | 2024-08-01 | 2024-08-01 | 5 | 2024-08-13 04:10:19 | 2024-08-13 04:10:55 | 江苏九天光电科技有限公司 |  | 刘勇 |  | 1 | 0.1 | 6700 | 610 | 1 | JG12240706691 |  | 1 |  | 是 | 是 | 3252 | 5
最终平整 | JG91240700352 | JG9124070035 | 九天800平整 | 合格 | 合格品 | 甲 | 朱俊 | 6270 | 6230 | 0.9936 | 12790 | 0.1 | 630 | 平整 | 亮点(板面有亮点) | 20100025 | 轧硬 | 0.4*630-SPCC | 30210015 | 光亮卷 | 0.1-SPCC |  | 60 | MO002305 | MO002305-013-02 | GLJ003 | 光亮卷前处理 模板 | 10705 | 2024-08-03 | 2024-08-03 | 3 | 2024-08-13 01:25:51 | 2024-08-13 02:52:08 | 江苏九天光电科技有限公司 | 277243 | 朱俊 |  |  | 0.1 | 12920 | 630 | 1 | JG91240700352 | 脱脂第一包分4300KG | 1 | L亮点(板面有亮点) | 是 | 是 | 7369 | 13
最终平整 | JG12240706862 | JG1224070686 | 九天850平整 | 合格 | 合格品 | 甲 | 马晓飞 | 3061 | 3036 | 0.9918 | 6650 | 0.1 | 610 | 平整 |  | 20100023 | 轧硬 | 0.4*610-SPCC | 30210015 | 光亮卷 | 0.1-SPCC |  | 60 | MO002241 | MO002241-015-02 | GLJ003 | 光亮卷前处理 模板 | 6235 | 2024-08-01 | 2024-08-01 | 5 | 2024-08-13 01:06:14 | 2024-08-13 02:39:00 | 江苏九天光电科技有限公司 |  | 刘勇 |  | 1 | 0.1 | 6650 | 610 | 1 | JG12240706862 |  | 1 |  | 是 | 是 | 3390 | 15
最终平整 | JG12240706861 | JG1224070686 | 九天850平整 | 合格 | 合格品 | 甲 | 马晓飞 | 3095 | 3070 | 0.9919 | 6700 | 0.1 | 610 | 平整 |  | 20100023 | 轧硬 | 0.4*610-SPCC | 30210015 | 光亮卷 | 0.1-SPCC |  | 60 | MO002241 | MO002241-015-01 | GLJ003 | 光亮卷前处理 模板 | 6235 | 2024-08-01 | 2024-08-01 | 5 | 2024-08-13 01:06:14 | 2024-08-13 02:39:00 | 江苏九天光电科技有限公司 |  | 刘勇 |  | 1 | 0.1 | 6700 | 610 | 1 | JG12240706861 |  | 1 |  | 是 | 是 | 3390 | 15
最终平整 | JG91240700372 | JG9124070037 | 九天800平整 | 合格 | 合格品 | 甲 | 唐斌 | 6284 | 6236 | 0.9924 | 13170 | 0.1 | 630 | 平整 |  | 20100025 | 轧硬 | 0.4*630-SPCC | 30210015 | 光亮卷 | 0.1-SPCC |  | 60 | MO002305 | MO002305-015-02 | GLJ003 | 光亮卷前处理 模板 | 10690 | 2024-08-03 | 2024-08-03 | 3 | 2024-08-12 23:47:35 | 2024-08-13 01:23:15 | 江苏九天光电科技有限公司 | 277245 | 唐斌 |  |  | 0.1 | 13286 | 630 | 1 | JG91240700372 | 脱脂第一包分4300KG | 1 |  | 是 | 是 | 7160 | 15
最终平整 | JG12240706722 | JG1224070672 | 九天850平整 | 合格 | 合格品 | 甲 | 刘勇 | 2988 | 2950 | 0.9873 | 6450 | 0.1 | 610 | 平整 |  | 20100023 | 轧硬 | 0.4*610-SPCC | 30210015 | 光亮卷 | 0.1-SPCC |  | 60 | MO002241 | MO002241-008-02 | GLJ003 | 光亮卷前处理 模板 | 6130 | 2024-08-01 | 2024-08-01 | 5 | 2024-08-12 23:39:49 | 2024-08-13 01:05:49 | 江苏九天光电科技有限公司 |  | 马晓飞 |  | 1 | 0.1 | 6450 | 610 | 1 | JG12240706722 |  | 1 |  | 是 | 是 | 3045 | 8
最终平整 | JG12240706721 | JG1224070672 | 九天850平整 | 合格 | 让步接收 | 甲 | 刘勇 | 3042 | 3004 | 0.9875 | 6550 | 0.1 | 610 | 平整 | 孔洞(122米传20毫米1个0.18,135米传128毫米1个0.12平方毫米) | 20100023 | 轧硬 | 0.4*610-SPCC | 30210015 | 光亮卷 | 0.1-SPCC |  | 60 | MO002241 | MO002241-008-01 | GLJ003 | 光亮卷前处理 模板 | 6130 | 2024-08-01 | 2024-08-01 | 5 | 2024-08-12 23:39:49 | 2024-08-13 01:05:49 | 江苏九天光电科技有限公司 |  | 马晓飞 |  | 1 | 0.1 | 6550 | 610 | 1 | JG12240706721 |  | 1 | K孔洞(122米传20毫米1个0.18,135米传128毫米1个0.12平方毫米) | 是 | 是 | 3045 | 8
最终平整 | JG91240700112 | JG9124070011 | 九天800平整 | 合格 | 合格品 | 甲 | 朱俊 | 6260 | 6234 | 0.9958 | 13150 | 0.1 | 630 | 平整 | 孔洞(82米操613毫米1个孔洞0.11平方毫米) | 20100025 | 轧硬 | 0.4*630-SPCC | 30210015 | 光亮卷 | 0.1-SPCC |  | 60 | MO002305 | MO002305-002-02 | GLJ003 | 光亮卷前处理 模板 | 10660 | 2024-08-03 | 2024-08-03 | 3 | 2024-08-12 22:18:51 | 2024-08-12 23:46:21 | 江苏九天光电科技有限公司 | 277232 | 朱俊 |  |  | 0.1 | 13282 | 630 | 1 | JG91240700112 | 脱脂第一包分4300KG | 1 | K孔洞(82米操613毫米孔洞面积0.11) | 是 | 是 | 6574 | 2
最终平整 | JG12240706132 | JG1224070613 | 九天850平整 | 合格 | 合格品 | 甲 | 马晓飞 | 3072 | 3048 | 0.9922 | 6630 | 0.1 | 610 | 平整 |  | 20100023 | 轧硬 | 0.4*610-SPCC | 30210015 | 光亮卷 | 0.1-SPCC |  | 60 | MO002241 | MO002241-001-02 | GLJ003 | 光亮卷前处理 模板 | 6235 | 2024-08-01 | 2024-08-01 | 5 | 2024-08-12 22:06:59 | 2024-08-12 23:39:23 | 江苏九天光电科技有限公司 |  | 马晓飞 |  | 1 | 0.1 | 6630 | 610 | 1 | JG12240706132 |  | 1 |  | 是 | 是 | 2753 | 1
最终平整 | JG12240706131 | JG1224070613 | 九天850平整 | 合格 | 让步接收 | 甲 | 马晓飞 | 3104 | 3080 | 0.9923 | 6700 | 0.1 | 610 | 平整 | 孔洞(814-1057米传584-590毫米12个0.06-0.15平方毫米) | 20100023 | 轧硬 | 0.4*610-SPCC | 30210015 | 光亮卷 | 0.1-SPCC |  | 60 | MO002241 | MO002241-001-01 | GLJ003 | 光亮卷前处理 模板 | 6235 | 2024-08-01 | 2024-08-01 | 5 | 2024-08-12 22:06:59 | 2024-08-12 23:39:23 | 江苏九天光电科技有限公司 |  | 马晓飞 |  | 1 | 0.1 | 6700 | 610 | 1 | JG12240706131 |  | 1 | K孔洞(814-1057米传584-590毫米12个0.06-0.15平方毫米) | 是 | 是 | 2753 | 1
最终平整 | JG91240700232 | JG9124070023 | 九天800平整 | 合格 | 合格品 | 甲 | 唐斌 | 6220 | 6064 | 0.9749 | 12740 | 0.1 | 630 | 平整 |  | 20100025 | 轧硬 | 0.4*630-SPCC | 30210015 | 光亮卷 | 0.1-SPCC |  | 60 | MO002305 | MO002305-008-02 | GLJ003 | 光亮卷前处理 模板 | 10810 | 2024-08-03 | 2024-08-03 | 5 | 2024-08-12 22:17:34 | 2024-08-12 22:18:04 | 江苏九天光电科技有限公司 | 277238 | 唐斌 |  |  | 0.1 | 13116 | 630 | 1 | JG91240700232 | 脱脂第一包分4300KG | 1 |  | 是 | 是 | 6289 | 8
最终平整 | JG12240706962 | JG1224070696 | 九天850平整 | 合格 | 合格品 | 甲 | 刘勇 | 2700 | 2678 | 0.9919 | 5820 | 0.1 | 610 | 平整 |  | 20100023 | 轧硬 | 0.4*610-SPCC | 30210015 | 光亮卷 | 0.1-SPCC |  | 60 | MO002241 | MO002241-013-02 | GLJ003 | 光亮卷前处理 模板 | 4760 | 2024-08-01 | 2024-08-01 | 5 | 2024-08-12 21:53:33 | 2024-08-12 22:05:21 | 江苏九天光电科技有限公司 |  | 刘勇 |  | 1 | 0.1 | 5820 | 610 | 1 | JG12240706962 |  | 1 |  | 是 | 是 | 2684 | 13
最终平整 | JG12240706961 | JG1224070696 | 九天850平整 | 合格 | 让步接收 | 甲 | 刘勇 | 1980 | 1964 | 0.9919 | 4290 | 0.1 | 610 | 平整 | 孔洞(内80米传512/478毫米2个0.12平方毫米,2207-2229米传484毫米5个0.09-0.18平方毫米)内2300米有挫偏 | 20100023 | 轧硬 | 0.4*610-SPCC | 30210015 | 光亮卷 | 0.1-SPCC |  | 60 | MO002241 | MO002241-013-01 | GLJ003 | 光亮卷前处理 模板 | 4760 | 2024-08-01 | 2024-08-01 | 5 | 2024-08-12 21:53:33 | 2024-08-12 22:05:21 | 江苏九天光电科技有限公司 |  | 刘勇 |  | 1 | 0.1 | 4290 | 610 | 1 | JG12240706961 |  | 1 | K孔洞(内80米传512/478毫米2个0.12,2207-2229米传484毫米5个0.09-0.18平方毫米) | 是 | 是 | 2684 | 13
最终平整 | DL002407003912 | DL002407003912 | 九天850平整 | 合格 | 让步接收 | 乙 | 钱九龙 | 1926 | 1894 | 0.9834 | 2020 | 0.203 | 590 | 海金杜门：光电850平整用普光棍Ra0.1-0.18um干平整，速度60-80m/min,厚度公差：0.193-0.213mm，硬度90-117HV，粗糙度0.075-0.5μm.转东方分剪, | 来料横辊印，头尾挫划伤，小白斑点，色差条印，振纹，750米标记处有20米机器故障划伤停机印，1850米传1-2厘米开始粘钢折印 | 31310012 | 镍钝化卷 | 0.203-SPCC | 31310012 | 镍钝化卷 | 0.203-SPCC |  | 10 | MO002596 | MO002596-004 | HJDM002 | 0.203mm平整工艺路线 | 1926 | 2024-08-12 | 2024-08-13 | 5 | 2024-08-12 17:18:29 | 2024-08-12 19:37:00 | 江苏九天光电科技有限公司 | 288427 | 钱九龙 |  |  | 0.203 | 2030 | 590 | 1 | DL002407003912 | 海金杜门（0.203*590），平整后转东方分剪 | 1 | Z折印(来料横辊印，头尾挫划伤，小白斑点，色差条印，振纹，750米标记处有20米机器故障划伤停机印，1850米传1-2厘米开始粘钢折印) | 是 | 是 | 139 | 4
最终平整 | DL002407003913 | DL002407003913 | 九天850平整 | 合格 | 让步接收 | 乙 | 张兴华 | 1936 | 1910 | 0.9866 | 2020 | 0.203 | 590 | 海金杜门：光电850平整用普光棍Ra0.1-0.18um干平整，速度60-80m/min,厚度公差：0.193-0.213mm，硬度90-117HV，粗糙度0.075-0.5μm.转东方分剪, | 来料横辊印，头尾挫划伤，小白斑点，色差条印，振纹，1800米传1-2厘米开始粘钢折印 | 31310012 | 镍钝化卷 | 0.203-SPCC | 31310012 | 镍钝化卷 | 0.203-SPCC |  | 10 | MO002596 | MO002596-005 | HJDM002 | 0.203mm平整工艺路线 | 1936 | 2024-08-12 | 2024-08-13 | 5 | 2024-08-12 16:38:37 | 2024-08-12 17:18:16 | 江苏九天光电科技有限公司 | 288428 | 张兴华 |  |  | 0.203 | 2040 | 590 | 1 | DL002407003913 | 海金杜门（0.203*590），平整后转东方分剪 | 1 | Z折印(来料横辊印，头尾挫划伤，小白斑点，色差条印，振纹，1800米传1-2厘米开始粘钢折印) | 是 | 是 | 40 | 5
最终平整 | DL002407001923 | DL002407001923 | 九天850平整 | 合格 | 让步接收 | 乙 | 钱九龙 | 1800 | 1766 | 0.9811 | 1880 | 0.203 | 590 | 海金杜门：光电850平整用普光棍Ra0.1-0.18um干平整，速度60-80m/min,厚度公差：0.193-0.213mm，硬度90-117HV，粗糙度0.075-0.5μm.转东方分剪, | 来料横辊印，头尾挫划伤，小白斑点，色差条印，振纹，内50米油斑，整卷操13厘米上表面有个很小白斑辊印，已换辊，1650米操1-2厘米开始粘钢折印 | 31310012 | 镍钝化卷 | 0.203-SPCC | 31310012 | 镍钝化卷 | 0.203-SPCC |  | 10 | MO002596 | MO002596-001 | HJDM002 | 0.203mm平整工艺路线 | 1800 | 2024-08-12 | 2024-08-13 | 5 | 2024-08-12 16:36:24 | 2024-08-12 16:38:24 | 江苏九天光电科技有限公司 | 288422 | 钱九龙 |  |  | 0.203 | 1900 | 590 | 1 | DL002407001923 | 海金杜门（0.203*590），平整后转东方分剪 | 1 | Z折印(来料横辊印，头尾挫划伤，小白斑点，色差条印，振纹，内50米油斑，整卷操13厘米上表面有个很小白斑辊印，已换辊，1650米操1-2厘米开始粘钢折印) | 是 | 是 | 2 | 1
最终平整 | DL002407001921 | DL002407001921 | 九天850平整 | 合格 | 让步接收 | 乙 | 张兴华 | 1764 | 1734 | 0.983 | 1840 | 0.203 | 590 | 海金杜门：光电850平整用普光棍Ra0.1-0.18um干平整，速度60-80m/min,厚度公差：0.193-0.213mm，硬度90-117HV，粗糙度0.075-0.5μm.转东方分剪, | 来料横辊印，头尾挫划伤，小白斑点，色差条印，振纹，内20米新辊油印 | 31310012 | 镍钝化卷 | 0.203-SPCC | 31310012 | 镍钝化卷 | 0.203-SPCC |  | 10 | MO002596 | MO002596-002 | HJDM002 | 0.203mm平整工艺路线 | 1764 | 2024-08-12 | 2024-08-13 | 5 | 2024-08-12 16:35:02 | 2024-08-12 16:36:04 | 江苏九天光电科技有限公司 | 288424 | 张兴华 |  |  | 0.203 | 1860 | 590 | 1 | DL002407001921 | 海金杜门（0.203*590），平整后转东方分剪 | 1 | S色差条印(来料横辊印，头尾挫划伤，小白斑点，色差条印，振纹，内20米新辊油印) | 是 | 是 | 1 | 2
最终平整 | DL002407003911 | DL002407003911 | 九天850平整 | 合格 | 让步接收 | 乙 | 钱九龙 | 1926 | 1900 | 0.9865 | 2010 | 0.203 | 590 | 海金杜门：光电850平整用普光棍Ra0.1-0.18um干平整，速度60-80m/min,厚度公差：0.193-0.213mm，硬度90-117HV，粗糙度0.075-0.5μm.转东方分剪, | 来料横辊印，头尾挫划伤，小白斑点，色差条印，振纹 | 31310012 | 镍钝化卷 | 0.203-SPCC | 31310012 | 镍钝化卷 | 0.203-SPCC |  | 10 | MO002596 | MO002596-003 | HJDM002 | 0.203mm平整工艺路线 | 1926 | 2024-08-12 | 2024-08-13 | 5 | 2024-08-12 16:23:38 | 2024-08-12 16:33:53 | 江苏九天光电科技有限公司 | 288425 | 张兴华 |  |  | 0.203 | 2030 | 590 | 1 | DL002407003911 | 海金杜门（0.203*590），平整后转东方分剪 | 1 | S色差条印(来料横辊印，头尾挫划伤，小白斑点，色差条印，振纹，) | 是 | 是 | 10 | 3
最终平整 | DL0024070039213 | DL0024070039213 | 九天850平整 | 合格 | 让步接收 | 乙 | 钱九龙 | 1804 | 1782 | 0.9878 | 1880 | 0.203 | 590 | 海金杜门：（0.203*590）平整后转东方分剪 | 来料横辊印，头尾挫划伤，小白斑点，色差条印，振纹，1600米传1-2厘米开始粘钢折印 | 31310012 | 镍钝化卷 | 0.203-SPCC | 31310012 | 镍钝化卷 | 0.203-SPCC |  | 10 | MO002554 | MO002554-011 | NDHJ001 | 预镀镍模板 | 1804 | 2024-08-11 | 2024-08-11 | 5 | 2024-08-12 12:18:27 | 2024-08-12 13:14:52 | 江苏九天光电科技有限公司 | 286885 | 钱九龙 |  |  | 0.203 | 1900 | 590 | 1 | DL0024070039213 | 海金杜门：（0.203*590）平整后转东方分剪 | 1 | Z折印(来料横辊印，头尾挫划伤，小白斑点，色差条印，振纹，1600米传1-2厘米开始粘钢折印) | 是 | 是 | 56 | 11
最终平整 | DL0024070039211 | DL0024070039211 | 九天850平整 | 合格 | 让步接收 | 乙 | 张兴华 | 1768 | 1712 | 0.9683 | 1810 | 0.203 | 590 | 海金杜门：（0.203*590）平整后转东方分剪 | 来料横辊印，头尾挫划伤，小白斑点，色差条印，振纹，1300米操1-2厘米粘钢折印，结束4厘米左右 | 31310012 | 镍钝化卷 | 0.203-SPCC | 31310012 | 镍钝化卷 | 0.203-SPCC |  | 10 | MO002554 | MO002554-009 | NDHJ001 | 预镀镍模板 | 1768 | 2024-08-11 | 2024-08-11 | 5 | 2024-08-12 10:51:41 | 2024-08-12 12:18:01 | 江苏九天光电科技有限公司 | 286883 | 张兴华 |  |  | 0.203 | 1860 | 590 | 1 | DL0024070039211 | 海金杜门：（0.203*590）平整后转东方分剪 | 1 | Z折印(来料横辊印，头尾挫划伤，小白斑点，色差条印，振纹，1300米操1-2厘米粘钢折印，结束4厘米左右) | 是 | 是 | 87 | 9
最终平整 | DL002407001512 | DL002407001512 | 九天850平整 | 合格 | 让步接收 | 乙 | 钱九龙 | 1962 | 1934 | 0.9857 | 2010 | 0.203 | 590 | 海金杜门：（0.203*590）平整后转东方分剪 | 来料横辊印，头尾挫划伤，小白斑点，色差条印，振纹，1750米传10厘米来料线状白斑 | 31310012 | 镍钝化卷 | 0.203-SPCC | 31310012 | 镍钝化卷 | 0.203-SPCC |  | 10 | MO002554 | MO002554-006 | NDHJ001 | 预镀镍模板 | 1962 | 2024-08-11 | 2024-08-11 | 5 | 2024-08-12 10:04:49 | 2024-08-12 10:51:27 | 江苏九天光电科技有限公司 | 286880 | 钱九龙 |  |  | 0.203 | 2030 | 590 | 1 | DL002407001512 | 海金杜门：（0.203*590）平整后转东方分剪 | 1 | S色差条印(来料横辊印，头尾挫划伤，小白斑点，色差条印，振纹，1750米传10厘米来料线状白斑) | 是 | 是 | 47 | 6
最终平整 | DL002407001521 | DL002407001521 | 九天850平整 | 合格 | 让步接收 | 乙 | 张兴华 | 1944 | 1904 | 0.9794 | 2010 | 0.203 | 590 | 海金杜门：（0.203*590）平整后转东方分剪 | 来料横辊印，头尾挫划伤，小白斑点，色差条印，振纹，内20米新辊油斑 | 31310012 | 镍钝化卷 | 0.203-SPCC | 31310012 | 镍钝化卷 | 0.203-SPCC |  | 10 | MO002554 | MO002554-003 | NDHJ001 | 预镀镍模板 | 1944 | 2024-08-11 | 2024-08-11 | 5 | 2024-08-12 09:15:02 | 2024-08-12 10:04:35 | 江苏九天光电科技有限公司 | 286872 | 张兴华 |  |  | 0.203 | 2030 | 590 | 1 | DL002407001521 | 海金杜门：（0.203*590）平整后转东方分剪 | 1 | S色差条印(来料横辊印，头尾挫划伤，小白斑点，色差条印，振纹，内20米新辊油斑) | 是 | 是 | 49 | 3
最终平整 | JG91240700092 | JG9124070009 | 九天800平整 | 合格 | 让步接收 | 甲 | 朱俊 | 6150 | 6110 | 0.9935 | 12910 | 0.1 | 630 | 平整 | 线辊印(操作侧13公分左右线印) | 20100025 | 轧硬 | 0.4*630-SPCC | 30210015 | 光亮卷 | 0.1-SPCC |  | 60 | MO002305 | MO002305-001-02 | GLJ003 | 光亮卷前处理 模板 | 10635 | 2024-08-03 | 2024-08-03 | 5 | 2024-08-12 06:07:27 | 2024-08-12 07:25:29 | 江苏九天光电科技有限公司 | 277231 | 唐斌 |  |  | 0.1 | 13000 | 630 | 1 | JG91240700092 | 脱脂第一包分4300KG | 1 | X线辊印(操作侧13公分左右线印) | 是 | 是 | 5794 | 1
最终平整 | JG91240700132 | JG9124070013 | 九天800平整 | 合格 | 让步接收 | 甲 | 朱俊 | 6200 | 6160 | 0.9935 | 12960 | 0.1 | 630 | 平整 | 线辊印(操作侧13公分左右) | 20100025 | 轧硬 | 0.4*630-SPCC | 30210015 | 光亮卷 | 0.1-SPCC |  | 60 | MO002305 | MO002305-003-02 | GLJ003 | 光亮卷前处理 模板 | 10640 | 2024-08-03 | 2024-08-03 | 3 | 2024-08-12 04:24:21 | 2024-08-12 05:55:27 | 江苏九天光电科技有限公司 | 277233 | 朱俊 |  |  | 0.1 | 13000 | 630 | 1 | JG91240700132 | 脱脂第一包分4300KG | 1 | X线辊印(操作侧13公分左右线印) | 是 | 是 | 6019 | 3
最终平整 | JL0024010083-21 | JL0024010083-21 | 九天850平整 | 合格 | 让步接收 | 甲 | 马晓飞 | 1704 | 1660 | 0.9742 | 2780 | 0.125 | 630 | 平整 | 镍带改轧料 | 31310025 | 镍钝化卷 | 0.4-SPCC | 30210004 | 光亮卷 | 0.125-SPCC |  | 60 | MO002281 | MO002281-006 | GLJ003 | 光亮卷前处理 模板 | 1772 | 2024-08-02 | 2024-08-02 | 5 | 2024-08-12 03:49:58 | 2024-08-12 04:30:21 | 江苏九天光电科技有限公司 | 276067 | 马晓飞 |  |  | 0.125 | 2810 | 610 | 1 | JL0024010083-21 |  | 1 |  | 是 | 是 | 2843 | 6
最终平整 | JG91240700192 | JG9124070019 | 九天800平整 | 合格 | 合格品 | 甲 | 唐斌 | 5730 | 5704 | 0.9955 | 11800 | 0.1 | 630 | 平整 |  | 20100025 | 轧硬 | 0.4*630-SPCC | 30210015 | 光亮卷 | 0.1-SPCC |  | 60 | MO002305 | MO002305-006-02 | GLJ003 | 光亮卷前处理 模板 | 10190 | 2024-08-03 | 2024-08-03 | 3 | 2024-08-12 02:53:49 | 2024-08-12 04:23:56 | 江苏九天光电科技有限公司 | 277236 | 唐斌 |  |  | 0.1 | 12000 | 630 | 1 | JG91240700192 | 脱脂第一包分4300KG | 1 |  | 是 | 是 | 6518 | 6
最终平整 | JL0023110107-212 | JL0023110107-212 | 九天850平整 | 合格 | 让步接收 | 甲 | 马晓飞 | 1370 | 1350 | 0.9854 | 2250 | 0.125 | 630 | 平整 | 镍带改轧料 | 31310025 | 镍钝化卷 | 0.4-SPCC | 30210004 | 光亮卷 | 0.125-SPCC |  | 60 | MO002281 | MO002281-004 | GLJ003 | 光亮卷前处理 模板 | 1440 | 2024-08-02 | 2024-08-02 | 5 | 2024-08-12 03:49:17 | 2024-08-12 03:49:40 | 江苏九天光电科技有限公司 | 276061 | 马晓飞 |  |  | 0.125 | 2265 | 630 | 1 | JL0023110107-212 |  | 1 |  | 是 | 是 | 2802 | 4
最终平整 | JL0023120131-11 | JL0023120131-11 | 九天850平整 | 合格 | 让步接收 | 甲 | 马晓飞 | 1960 | 1936 | 0.9878 | 3220 | 0.125 | 630 | 平整 | 镍带改轧料。孔洞(259米传591毫米1个0.12,402-482米传575-591毫米9个0.03-0.12平方毫米已夹纸 1079-1087米传584-589毫米3个0.06-0.12平方毫米)。内482米（夹纸）孔洞多作废带。 | 31310025 | 镍钝化卷 | 0.4-SPCC | 30210004 | 光亮卷 | 0.125-SPCC |  | 60 | MO002281 | MO002281-005 | GLJ003 | 光亮卷前处理 模板 | 1996 | 2024-08-02 | 2024-08-02 | 5 | 2024-08-12 03:08:52 | 2024-08-12 03:32:05 | 江苏九天光电科技有限公司 | 276062 | 马晓飞 |  |  | 0.125 | 3236 | 630 | 1 | JL0023120131-11 |  | 1 | K孔洞(259米传591毫米1个0.12,402-482米传575-591毫米9个0.03-0.12平方毫米已夹纸 1079-1087米传584-589毫米3个0.06-0.12平方毫米) | 是 | 是 | 2851 | 5
最终平整 | JG12240705621 | JG1224070562 | 九天850平整 | 合格 | 让步接收 | 甲 | 刘勇 | 5480 | 5450 | 0.9945 | 10060 | 0.1 | 710 | 平整 | 孔洞(4369米传61毫米1个0.21平方毫米),撞伤折印(尾部200米左右操作侧2CM左右) | 20100028 | 轧硬 | 0.4*710-SPCC | 30210015 | 光亮卷 | 0.1-SPCC |  | 60 | MO002077 | MO002077-010-01 | GLJ003 | 光亮卷前处理 模板 | 13240 | 2024-07-26 | 2024-07-26 | 5 | 2024-08-12 01:58:20 | 2024-08-12 03:07:45 | 江苏九天光电科技有限公司 | 261449 | 刘勇 |  |  | 0.1 | 10030 | 710 | 1 | JG12240705621 |  | 1 | K孔洞(4369米传61毫米1个0.21平方毫米),Z撞伤折印(尾部200米左右操作侧2CM左右) | 是 | 是 | 6177 | 10
最终平整 | JG91240700332 | JG9124070033 | 九天800平整 | 合格 | 让步接收 | 甲 | 朱俊 | 6210 | 6168 | 0.9932 | 12870 | 0.1 | 630 | 平整 | 孔洞(277米操533毫米孔洞面积0.19) | 20100025 | 轧硬 | 0.4*630-SPCC | 30210015 | 光亮卷 | 0.1-SPCC |  | 60 | MO002305 | MO002305-014-02 | GLJ003 | 光亮卷前处理 模板 | 10660 | 2024-08-03 | 2024-08-03 | 3 | 2024-08-12 01:19:51 | 2024-08-12 02:53:21 | 江苏九天光电科技有限公司 | 277244 | 朱俊 |  |  | 0.1 | 12930 | 630 | 1 | JG91240700332 | 脱脂第一包分4300KG | 1 | K孔洞(277米操533毫米孔洞面积0.19) | 是 | 是 | 6112 | 14
最终平整 | JG122407038812 | JG1224070388 | 九天850平整 | 其他入库 | 协议品 | 甲 | 马晓飞 | 808 | 800 | 0.9901 | 1510 | 0.1 | 710 | 平整 | 短带。孔洞(353米传36毫米1个0.36,356米传36毫米1个0.33,899米传15毫米1个0.21，1180米传98毫米1个0.24平方毫米 ) |  |  |  | 30210015 | 光亮卷 | 0.1-SPCC |  | 60 | MO002019 | MO002019-003-01-02 | GLJ003 | 光亮卷前处理 模板 | 13670 | 2024-07-24 | 2024-07-24 | 5 | 2024-08-12 00:32:47 | 2024-08-12 01:55:58 | 江苏九天光电科技有限公司 |  | 马晓飞 |  | 1 | 0.1 | 1510 | 710 | 1 | JG122407038812 |  | 1 | K孔洞(353米传36毫米1个0.36,356米传36毫米1个0.33,899米传15毫米1个0.21，1180米传98毫米1个0.24平方毫米 ) | 是 | 是 | 2774 | 3
最终平整 | JG122407038811 | JG1224070388 | 九天850平整 | 合格 | 让步接收 | 甲 | 马晓飞 | 5242 | 5190 | 0.9901 | 9800 | 0.1 | 710 | 平整 | 孔洞(4951米传42毫米1个0.24,5662米传471毫米1个0.12,6635米传84毫米1个0.15,7015米传9毫米1个0.33平方毫米) | 20100028 | 轧硬 | 0.4*710-SPCC | 30210015 | 光亮卷 | 0.1-SPCC |  | 60 | MO002019 | MO002019-003-01-01 | GLJ003 | 光亮卷前处理 模板 | 13670 | 2024-07-24 | 2024-07-24 | 5 | 2024-08-12 00:32:47 | 2024-08-12 01:55:58 | 江苏九天光电科技有限公司 |  | 马晓飞 |  | 1 | 0.1 | 9800 | 710 | 1 | JG122407038811 |  | 1 | K孔洞(4951米传42毫米1个0.24,5662米传47毫米1个0.12,6635米传84毫米1个0.15,7015米传9毫米1个0.33平方毫米) | 是 | 是 | 2774 | 3
最终平整 | JG91240700312 | JG9124070031 | 九天800平整 | 合格 | 合格品 | 甲 | 唐斌 | 6310 | 6268 | 0.9933 | 12920 | 0.1 | 630 | 平整 |  | 20100025 | 轧硬 | 0.4*630-SPCC | 30210015 | 光亮卷 | 0.1-SPCC |  | 60 | MO002305 | MO002305-012-02 | GLJ003 | 光亮卷前处理 模板 | 10740 | 2024-08-03 | 2024-08-03 | 3 | 2024-08-11 23:54:29 | 2024-08-12 01:19:22 | 江苏九天光电科技有限公司 | 277242 | 唐斌 |  |  | 0.1 | 13020 | 630 | 1 | JG91240700312 | 脱脂第一包分4300KG | 1 |  | 是 | 是 | 6410 | 12
最终平整 | JG12240705581 | JG1224070558 | 九天850平整 | 返工 | 返工 | 甲 | 刘勇 | 5470 | 5420 | 0.9909 | 10050 | 0.1 | 710 | 平整 | Q缺口(内1150米操作侧1CM左右偶有缺口和叠带已夹纸),G辊印(内1150米操作侧4CM左右有辊印松花印叠带).内1150米剪掉 |  |  |  | 30210015 | 光亮卷 | 0.1-SPCC |  | 60 | MO002077 | MO002077-006-01 | GLJ003 | 光亮卷前处理 模板 | 13160 | 2024-07-26 | 2024-07-26 | 3 | 2024-08-11 21:50:21 | 2024-08-12 00:31:27 | 江苏九天光电科技有限公司 | 261443 | 刘勇 |  |  | 0.1 | 10050 | 710 | 1 | JG12240705581 |  | 0 | Q缺口(内1150米操作侧1CM左右偶有缺口和叠带已夹纸),G辊印(内1150米操作侧4CM左右有辊印松花印叠带) |  |  | 4264 | 6
最终平整 | JG1224070583 | JG1224070583 | 九天800平整 | 合格 | 让步接收 | 甲 | 朱俊 | 4980 | 4948 | 0.9936 | 7050 | 0.15 | 610 | 平整 | K孔洞(19米操258毫米孔洞面积0.74,0.51) | 20100023 | 轧硬 | 0.4*610-SPCC | 30210011 | 光亮卷 | 0.15-SPCC |  | 60 | MO002115 | MO002115-011 | GLJ003 | 光亮卷前处理 模板 | 5080 | 2024-07-27 | 2024-07-27 | 5 | 2024-08-11 23:52:31 | 2024-08-11 23:53:55 | 江苏九天光电科技有限公司 | 263188 | 朱俊 |  |  | 0.15 | 7080 | 610 | 1 | JG1224070583 |  | 1 | K孔洞(19米操258毫米孔洞面积0.74,0.51) | 是 | 是 | 5812 | 11
最终平整 | JG1224070541 | JG1224070541 | 九天800平整 | 合格 | 合格品 | 甲 | 唐斌 | 5230 | 5178 | 0.9901 | 7150 | 0.15 | 610 | 平整 |  | 20100023 | 轧硬 | 0.4*610-SPCC | 30210011 | 光亮卷 | 0.15-SPCC |  | 60 | MO002182 | MO002182-003 | GLJ003 | 光亮卷前处理 模板 | 5310 | 2024-07-29 | 2024-07-29 | 5 | 2024-08-11 23:49:55 | 2024-08-11 23:50:26 | 江苏九天光电科技有限公司 | 267696 | 唐斌 |  |  | 0.15 | 7220 | 610 | 1 | JG1224070541 |  | 1 |  | 是 | 是 | 4510 | 3
最终平整 | DL002407001511 | DL002407001511 | 九天850平整 | 合格 | 让步接收 | 乙 | 钱九龙 | 1960 | 1882 | 0.9602 | 1970 | 0.203 | 590 | 海金杜门：（0.203*590）平整后转东方分剪 | 来料横辊印，头尾挫划伤，小白斑点，色差条印，振纹，内60米操0.5厘米撞伤辊印，925/935米传88/89毫米2个0.06/0.15平方毫米孔洞（晚夹纸20米左右） | 31310012 | 镍钝化卷 | 0.203-SPCC | 31310012 | 镍钝化卷 | 0.203-SPCC |  | 10 | MO002554 | MO002554-004 | NDHJ001 | 预镀镍模板 | 1960 | 2024-08-11 | 2024-08-11 | 5 | 2024-08-11 19:04:55 | 2024-08-11 19:38:01 | 江苏九天光电科技有限公司 | 286878 | 钱九龙 |  |  | 0.203 | 2030 | 590 | 1 | DL002407001511 | 海金杜门：（0.203*590）平整后转东方分剪 | 1 | K孔洞(来料横辊印，头尾挫划伤，小白斑点，色差条印，振纹，内60米操0.5厘米撞伤辊印，925/935米传88/89毫米2个0.06/0.15平方毫米孔洞，晚夹20米左右) | 是 | 是 | 34 | 4
最终平整 | DL0024070039212 | DL0024070039212 | 九天850平整 | 合格 | 让步接收 | 乙 | 张兴华 | 1772 | 1746 | 0.9853 | 1840 | 0.203 | 590 | 海金杜门：（0.203*590）平整后转东方分剪 | 来料横辊印，头尾挫划伤，小白斑点，色差条印，振纹，1600米左右操1-2厘米开始粘钢折印 | 31310012 | 镍钝化卷 | 0.203-SPCC | 31310012 | 镍钝化卷 | 0.203-SPCC |  | 10 | MO002554 | MO002554-012 | NDHJ001 | 预镀镍模板 | 1772 | 2024-08-11 | 2024-08-11 | 5 | 2024-08-11 18:23:13 | 2024-08-11 19:04:40 | 江苏九天光电科技有限公司 | 286886 | 张兴华 |  |  | 0.203 | 1860 | 590 | 1 | DL0024070039212 | 海金杜门：（0.203*590）平整后转东方分剪 | 1 | Z折印(来料横辊印，头尾挫划伤，小白斑点，色差条印，振纹，1600米操1-2厘米开始粘钢折印) | 是 | 是 | 41 | 12
最终平整 | DL0024070018112 | DL0024070018112 | 九天850平整 | 合格 | 让步接收 | 乙 | 钱九龙 | 1638 | 1614 | 0.9853 | 1700 | 0.203 | 590 | 海金杜门：（0.203*590）平整后转东方分剪 | 来料横辊印，头尾挫划伤，小白斑点，色差条印，振纹 | 31310012 | 镍钝化卷 | 0.203-SPCC | 31310012 | 镍钝化卷 | 0.203-SPCC |  | 10 | MO002554 | MO002554-008 | NDHJ001 | 预镀镍模板 | 1638 | 2024-08-11 | 2024-08-11 | 5 | 2024-08-11 17:41:33 | 2024-08-11 18:22:52 | 江苏九天光电科技有限公司 | 286882 | 钱九龙 |  |  | 0.203 | 1720 | 590 | 1 | DL0024070018112 | 海金杜门：（0.203*590）平整后转东方分剪 | 1 | S色差条印(来料横辊印，头尾挫划伤，小白斑点，色差条印，振纹，) | 是 | 是 | 41 | 8
最终平整 | DL002407001522 | DL002407001522 | 九天850平整 | 合格 | 让步接收 | 乙 | 张兴华 | 1946 | 1918 | 0.9856 | 2010 | 0.203 | 590 | 海金杜门：（0.203*590）平整后转东方分剪 | 来料横辊印，头尾挫划伤，小白斑点，色差条印，振纹，1700米左右开始操1-3粘钢折印 | 31310012 | 镍钝化卷 | 0.203-SPCC | 31310012 | 镍钝化卷 | 0.203-SPCC |  | 10 | MO002554 | MO002554-002 | NDHJ001 | 预镀镍模板 | 1946 | 2024-08-11 | 2024-08-11 | 5 | 2024-08-11 16:52:32 | 2024-08-11 17:41:20 | 江苏九天光电科技有限公司 | 286864 | 张兴华 |  |  | 0.203 | 2030 | 590 | 1 | DL002407001522 | 海金杜门：（0.203*590）平整后转东方分剪 | 1 | Z折印(来料横辊印，头尾挫划伤，小白斑点，色差条印，振纹，1700米操1-3粘钢折印) | 是 | 是 | 49 | 2
最终平整 | DL002407001513 | DL002407001513 | 九天850平整 | 合格 | 让步接收 | 乙 | 钱九龙 | 1850 | 1824 | 0.9859 | 1900 | 0.203 | 590 | 海金杜门：（0.203*590）平整后转东方分剪 | 来料横辊印，头尾挫划伤，小白斑点，色差条印，振纹，内20米停机印内有个孔洞 | 31310012 | 镍钝化卷 | 0.203-SPCC | 31310012 | 镍钝化卷 | 0.203-SPCC |  | 10 | MO002554 | MO002554-005 | NDHJ001 | 预镀镍模板 | 1850 | 2024-08-11 | 2024-08-11 | 5 | 2024-08-11 16:03:47 | 2024-08-11 16:52:13 | 江苏九天光电科技有限公司 | 286879 | 钱九龙 |  |  | 0.203 | 1920 | 590 | 1 | DL002407001513 | 海金杜门：（0.203*590）平整后转东方分剪 | 1 | S色差条印(来料横辊印，头尾挫划伤，小白斑点，色差条印，振纹，内20米停机印内有个孔洞) | 是 | 是 | 49 | 5
最终平整 | DL0024070018113 | DL0024070018113 | 九天850平整 | 合格 | 让步接收 | 乙 | 张兴华 | 1682 | 1654 | 0.9834 | 1750 | 0.203 | 590 | 海金杜门：（0.203*590）平整后转东方分剪 | 来料横辊印，头尾挫划伤，小白斑点，色差条印，振纹， | 31310012 | 镍钝化卷 | 0.203-SPCC | 31310012 | 镍钝化卷 | 0.203-SPCC |  | 10 | MO002554 | MO002554-010 | NDHJ001 | 预镀镍模板 | 1682 | 2024-08-11 | 2024-08-11 | 5 | 2024-08-11 15:27:10 | 2024-08-11 16:03:15 | 江苏九天光电科技有限公司 | 286884 | 张兴华 |  |  | 0.203 | 1770 | 590 | 1 | DL0024070018113 | 海金杜门：（0.203*590）平整后转东方分剪 | 1 | S色差条印(来料横辊印，头尾挫划伤，小白斑点，色差条印，振纹，) | 是 | 是 | 36 | 10
最终平整 | DL0024070018111 | DL0024070018111 | 九天850平整 | 合格 | 让步接收 | 乙 | 张兴华 | 1636 | 1600 | 0.978 | 1700 | 0.203 | 590 | 海金杜门：（0.203*590）平整后转东方分剪 | 来料横辊印，头尾挫划伤，小白斑点，色差条印，振纹，1520米标记传10厘米左右2个黑斑印 | 31310012 | 镍钝化卷 | 0.203-SPCC | 31310012 | 镍钝化卷 | 0.203-SPCC |  | 10 | MO002554 | MO002554-007 | NDHJ001 | 预镀镍模板 | 1636 | 2024-08-11 | 2024-08-11 | 5 | 2024-08-11 14:34:47 | 2024-08-11 15:21:30 | 江苏九天光电科技有限公司 | 286881 | 张兴华 |  |  | 0.203 | 1720 | 590 | 1 | DL0024070018111 | 海金杜门：（0.203*590）平整后转东方分剪 | 1 | S色差条印(来料横辊印，头尾挫划伤，小白斑点，色差条印，振纹，1520米标记传10厘米左右2个黑斑印) | 是 | 是 | 47 | 7
最终平整 | DL002407001523 | DL002407001523 | 九天850平整 | 合格 | 让步接收 | 乙 | 钱九龙 | 1940 | 1870 | 0.9639 | 1970 | 0.203 | 590 | 海金杜门：（0.203*590）平整后转东方分剪 | 来料横辊印，头尾挫划伤，小白斑点，色差条印，振纹，内30米标记多次停机印，665米标记传15厘米有个油泥斑，1600米操1-2厘米开始粘钢折印结束3厘米左右 | 31310012 | 镍钝化卷 | 0.203-SPCC | 31310012 | 镍钝化卷 | 0.203-SPCC |  | 10 | MO002554 | MO002554-001 | NDHJ001 | 预镀镍模板 | 1940 | 2024-08-11 | 2024-08-11 | 5 | 2024-08-11 13:44:13 | 2024-08-11 14:34:34 | 江苏九天光电科技有限公司 | 286858 | 张兴华 |  |  | 0.203 | 2025 | 590 | 1 | DL002407001523 | 海金杜门：（0.203*590）平整后转东方分剪 | 1 | Z折印(来料横辊印，头尾挫划伤，小白斑点，色差条印，振纹，内30米标记多次停机印，665米标记传15厘米有个油泥斑，1600米操1-2厘米开始粘钢折印结束3厘米左右) | 是 | 是 | 50 | 1
最终平整 | DL002407004312 | DL002407004312 | 九天850平整 | 合格 | 让步接收 | 乙 | 钱九龙 | 1944 | 1910 | 0.9825 | 1610 | 0.254 | 590 | 海金杜门：（0.254*590）平整后转东方分剪 | 来料横辊印，头尾挫划伤，小白斑点，色差条印，振纹，1200米左右操1-2厘米开始粘钢折印 | 20600002 | 镍钝化卷半成品 | 0.254-SPCC | 20600002 | 镍钝化卷半成品 | 0.254-SPCC |  | 10 | MO002315 | MO002315-001 | NDHJ001 | 预镀镍模板 | 1944 | 2024-08-03 | 2024-08-03 | 5 | 2024-08-11 12:11:44 | 2024-08-11 13:43:54 | 江苏九天光电科技有限公司 | 278124 | 钱九龙 |  |  | 0.254 | 0 | 590 | 1 | DL002407004312 | 海金杜门：（0.254*590）平整后转东方分剪 | 1 | Z折印(来料横辊印，头尾挫划伤，小白斑点，色差条印，振纹，1200米操1-2厘米开始粘钢折印) | 是 | 是 | 92 | 1
最终平整 | DL002407001022 | DL002407001022 | 九天850平整 | 合格 | 让步接收 | 乙 | 张兴华 | 1554 | 1524 | 0.9807 | 1310 | 0.254 | 590 | 海金杜门：（0.254*590）平整后转东方分剪 | 来料横辊印，头尾挫划伤，小白斑点，色差条印，振纹，1119米传258毫米有个0.03平方毫米孔洞（夹纸晚了50米左右），尾部50米左右油泥斑点 | 20600002 | 镍钝化卷半成品 | 0.254-SPCC | 20600002 | 镍钝化卷半成品 | 0.254-SPCC |  | 10 | MO002315 | MO002315-004 | NDHJ001 | 预镀镍模板 | 1554 | 2024-08-03 | 2024-08-03 | 5 | 2024-08-11 10:56:33 | 2024-08-11 12:11:32 | 江苏九天光电科技有限公司 | 278131 | 张兴华 |  |  | 0.254 | 0 | 590 | 1 | DL002407001022 | 海金杜门：（0.254*590）平整后转东方分剪 | 1 | K孔洞(来料横辊印，头尾挫划伤，小白斑点，色差条印，振纹，1119米传258毫米有个0.03平方毫米孔洞，标记夹晚50米左右尾部50米左右油泥斑点) | 是 | 是 | 75 | 4
最终平整 | DL002407004321 | DL002407004321 | 九天850平整 | 合格 | 让步接收 | 乙 | 钱九龙 | 1870 | 1842 | 0.985 | 1560 | 0.254 | 590 | 海金杜门：（0.254*590）平整后转东方分剪 | 来料横辊印，头尾挫划伤，小白斑点，色差条印，振纹，内15米标记油斑印 | 20600002 | 镍钝化卷半成品 | 0.254-SPCC | 20600002 | 镍钝化卷半成品 | 0.254-SPCC |  | 10 | MO002315 | MO002315-002 | NDHJ001 | 预镀镍模板 | 1870 | 2024-08-03 | 2024-08-03 | 5 | 2024-08-11 10:06:21 | 2024-08-11 10:56:18 | 江苏九天光电科技有限公司 | 278128 | 钱九龙 |  |  | 0.254 | 0 | 590 | 1 | DL002407004321 | 海金杜门：（0.254*590）平整后转东方分剪 | 1 | S色差条印(来料横辊印，头尾挫划伤，小白斑点，色差条印，振纹，内15米标记油斑印) | 是 | 是 | 50 | 2
最终平整 | DL002407004712 | DL002407004712 | 九天850平整 | 合格 | 让步接收 | 乙 | 张兴华 | 1920 | 1860 | 0.9688 | 1590 | 0.254 | 590 | 海金杜门：（0.254*590）平整后转东方分剪 | 来料横辊印，头尾挫划伤，小白斑点，色差条印，振纹，1200米开始传1-2厘米粘钢折印结束3厘米左右 |  |  |  | 20600002 | 镍钝化卷半成品 | 0.254-SPCC |  | 10 | MO002315 | MO002315-003 | NDHJ001 | 预镀镍模板 | 1920 | 2024-08-03 | 2024-08-03 | 5 | 2024-08-11 09:08:40 | 2024-08-11 10:06:05 | 江苏九天光电科技有限公司 | 278130 | 张兴华 |  |  | 0.254 | 0 | 590 | 1 | DL002407004712 | 海金杜门：（0.254*590）平整后转东方分剪 | 1 | Z折印(来料横辊印，头尾挫划伤，小白斑点，色差条印，振纹，1200传1-2厘米开始粘钢折印结束3厘米左右) | 是 | 是 | 58 | 3
最终平整 | JG12240705531 | JG1224070553 | 九天850平整 | 合格 | 合格品 | 甲 | 刘勇 | 5512 | 5476 | 0.9935 | 10140 | 0.1 | 710 | 平整 |  | 20100028 | 轧硬 | 0.4*710-SPCC | 30210015 | 光亮卷 | 0.1-SPCC |  | 60 | MO002077 | MO002077-001-01 | GLJ003 | 光亮卷前处理 模板 | 12970 | 2024-07-26 | 2024-07-26 | 5 | 2024-08-11 07:47:32 | 2024-08-11 07:47:57 | 江苏九天光电科技有限公司 | 261432 | 刘勇 |  |  | 0.1 | 10170 | 710 | 1 | JG12240705531 |  | 1 |  | 是 | 是 | 7352 | 1
最终平整 | JG1224070575 | JG1224070575 | 九天800平整 | 合格 | 合格品 | 甲 | 朱俊 | 5000 | 4974 | 0.9948 | 7090 | 0.15 | 610 | 平整 |  | 20100023 | 轧硬 | 0.4*610-SPCC | 30210011 | 光亮卷 | 0.15-SPCC |  | 60 | MO002115 | MO002115-005 | GLJ003 | 光亮卷前处理 模板 | 5080 | 2024-07-27 | 2024-07-27 | 5 | 2024-08-11 06:18:46 | 2024-08-11 06:19:15 | 江苏九天光电科技有限公司 | 263181 | 朱俊 |  |  | 0.15 | 7120 | 610 | 1 | JG1224070575 |  | 1 |  | 是 | 是 | 7275 | 5
最终平整 | JG122407041012 | JG1224070410 | 九天850平整 | 合格 | 让步接收 | 甲 | 马晓飞 | 1255 | 1242 | 0.9896 | 2290 | 0.1 | 710 | 平整 |  | 20100028 | 轧硬 | 0.4*710-SPCC | 30210015 | 光亮卷 | 0.1-SPCC |  | 60 | MO001796 | MO001796-003-01-02 | GLJ003 | 光亮卷前处理 模板 | 13760 | 2024-07-19 | 2024-07-19 | 5 | 2024-08-11 05:39:59 | 2024-08-11 06:14:04 | 江苏九天光电科技有限公司 |  | 马晓飞 |  | 1 | 0.1 | 2290 | 710 | 1 | JG122407041012 |  | 1 |  | 是 | 是 | 3858 | 3
最终平整 | JG122407041011 | JG1224070410 | 九天850平整 | 合格 | 合格品 | 甲 | 马晓飞 | 5425 | 5370 | 0.9899 | 10150 | 0.1 | 710 | 平整 | 孔洞(1889-1910米传73毫米4个0.24-0.42平方毫米已夹纸 1901米传29毫米1个0.63平方毫米) | 20100028 | 轧硬 | 0.4*710-SPCC | 30210015 | 光亮卷 | 0.1-SPCC |  | 60 | MO001796 | MO001796-003-01-01 | GLJ003 | 光亮卷前处理 模板 | 13760 | 2024-07-19 | 2024-07-19 | 5 | 2024-08-11 05:39:59 | 2024-08-11 06:14:04 | 江苏九天光电科技有限公司 |  | 马晓飞 |  | 1 | 0.1 | 10150 | 710 | 1 | JG122407041011 |  | 1 | K孔洞(1889-1910米传73毫米4个0.24-0.42平方毫米已夹纸 1901米传29毫米1个0.63平方毫米) | 是 | 是 | 3858 | 3
最终平整 | JG1224070487 | JG1224070487 | 九天800平整 | 合格 | 合格品 | 甲 | 唐斌 | 6820 | 6732 | 0.9871 | 9700 | 0.15 | 610 | 平整 | 板面偶有亮点 | 20100023 | 轧硬 | 0.4*610-SPCC | 30210011 | 光亮卷 | 0.15-SPCC |  | 60 | MO002184 | MO002184-007 | GLJ003 | 光亮卷前处理 模板 | 6885 | 2024-07-29 | 2024-07-29 | 5 | 2024-08-11 05:06:33 | 2024-08-11 05:07:36 | 江苏九天光电科技有限公司 | 267714 | 朱俊 |  |  | 0.15 | 9620 | 610 | 1 | JG1224070487 |  | 1 | L亮点(板面偶有亮点) | 是 | 是 | 7019 | 7
最终平整 | JG1224070532 | JG1224070532 | 九天800平整 | 合格 | 合格品 | 甲 | 朱俊 | 6540 | 6464 | 0.9884 | 9560 | 0.15 | 610 | 平整 |  | 20100023 | 轧硬 | 0.4*610-SPCC | 30210011 | 光亮卷 | 0.15-SPCC |  | 60 | MO002033 | MO002033-010 | GLJ003 | 光亮卷前处理 模板 | 6650 | 2024-07-25 | 2024-07-25 | 5 | 2024-08-11 05:05:06 | 2024-08-11 05:05:48 | 江苏九天光电科技有限公司 | 258840 | 朱俊 |  |  | 0.15 | 9500 | 610 | 1 | JG1224070532 |  | 1 |  | 是 | 是 | 5712 | 10
最终平整 | JG1224070632 | JG1224070632 | 九天800平整 | 合格 | 合格品 | 甲 | 唐斌 | 7130 | 7100 | 0.9958 | 10160 | 0.15 | 610 | 平整 | 孔洞(6373米操558毫米1个孔洞3平方毫米) | 20100023 | 轧硬 | 0.4*610-SPCC | 30210011 | 光亮卷 | 0.15-SPCC |  | 60 | MO002185 | MO002185-006 | GLJ003 | 光亮卷前处理 模板 | 7220 | 2024-07-29 | 2024-07-29 | 5 | 2024-08-11 05:02:53 | 2024-08-11 05:04:23 | 江苏九天光电科技有限公司 | 267912 | 唐斌 |  |  | 0.15 | 10180 | 610 | 1 | JG1224070632 |  | 1 | K孔洞(6373米操558毫米孔洞面积3.0) | 是 | 是 | 4443 | 6
最终平整 | JG12240705551 | JG1224070555 | 九天850平整 | 合格 | 合格品 | 甲 | 刘勇 | 5500 | 5440 | 0.9891 | 10030 | 0.1 | 710 | 平整 |  | 20100028 | 轧硬 | 0.4*710-SPCC | 30210015 | 光亮卷 | 0.1-SPCC |  | 60 | MO002077 | MO002077-003-01 | GLJ003 | 光亮卷前处理 模板 | 13270 | 2024-07-26 | 2024-07-26 | 5 | 2024-08-11 04:31:44 | 2024-08-11 04:32:11 | 江苏九天光电科技有限公司 | 261436 | 刘勇 |  |  | 0.1 | 10080 | 710 | 1 | JG12240705551 |  | 1 |  | 是 | 是 | 7575 | 3
最终平整 | JG122407055412 | JG1224070554 | 九天850平整 | 合格 | 合格品 | 甲 | 马晓飞 | 3815 | 3780 | 0.9908 | 7000 | 0.1 | 710 | 平整 |  | 20100028 | 轧硬 | 0.4*710-SPCC | 30210015 | 光亮卷 | 0.1-SPCC |  | 60 | MO002077 | MO002077-002-01-02 | GLJ003 | 光亮卷前处理 模板 | 12960 | 2024-07-26 | 2024-07-26 | 5 | 2024-08-11 03:12:04 | 2024-08-11 03:13:04 | 江苏九天光电科技有限公司 |  | 马晓飞 |  | 1 | 0.1 | 7000 | 710 | 1 | JG122407055412 |  | 1 |  | 是 | 是 | 4958 | 2
最终平整 | JG122407055411 | JG1224070554 | 九天850平整 | 合格 | 合格品 | 甲 | 马晓飞 | 1665 | 1650 | 0.991 | 3070 | 0.1 | 710 | 平整 |  | 20100028 | 轧硬 | 0.4*710-SPCC | 30210015 | 光亮卷 | 0.1-SPCC |  | 60 | MO002077 | MO002077-002-01-01 | GLJ003 | 光亮卷前处理 模板 | 12960 | 2024-07-26 | 2024-07-26 | 5 | 2024-08-11 03:12:04 | 2024-08-11 03:13:04 | 江苏九天光电科技有限公司 |  | 马晓飞 |  | 1 | 0.1 | 3070 | 710 | 1 | JG122407055411 |  | 1 |  | 是 | 是 | 4958 | 2
最终平整 | JG12240705601 | JG1224070560 | 九天850平整 | 合格 | 合格品 | 甲 | 刘勇 | 5500 | 5480 | 0.9964 | 10100 | 0.1 | 710 | 平整 |  | 20100028 | 轧硬 | 0.4*710-SPCC | 30210015 | 光亮卷 | 0.1-SPCC |  | 60 | MO002077 | MO002077-008-01 | GLJ003 | 光亮卷前处理 模板 | 13095 | 2024-07-26 | 2024-07-26 | 5 | 2024-08-11 01:54:15 | 2024-08-11 01:54:43 | 江苏九天光电科技有限公司 | 261445 | 刘勇 |  |  | 0.1 | 10050 | 710 | 1 | JG12240705601 |  | 1 |  | 是 | 是 | 5702 | 8
最终平整 | JG1224070569 | JG1224070569 | 九天800平整 | 合格 | 合格品 | 甲 | 朱俊 | 6540 | 6526 | 0.9979 | 9430 | 0.15 | 610 | 平整 |  | 20100023 | 轧硬 | 0.4*610-SPCC | 30210011 | 光亮卷 | 0.15-SPCC |  | 60 | MO002115 | MO002115-001 | GLJ003 | 光亮卷前处理 模板 | 6670 | 2024-07-27 | 2024-07-27 | 5 | 2024-08-11 00:50:02 | 2024-08-11 00:50:38 | 江苏九天光电科技有限公司 | 263175 | 朱俊 |  |  | 0.15 | 9450 | 610 | 1 | JG1224070569 |  | 1 |  | 是 | 是 | 7219 | 1
最终平整 | JG12240705591 | JG1224070559 | 九天850平整 | 合格 | 让步接收 | 乙 | 张兴华 | 5500 | 5430 | 0.9873 | 10130 | 0.1 | 710 | 平整 | 抗拉低/边中边 306/321/312 | 20100028 | 轧硬 | 0.4*710-SPCC | 30210015 | 光亮卷 | 0.1-SPCC |  | 60 | MO002077 | MO002077-007-01 | GLJ003 | 光亮卷前处理 模板 | 13100 | 2024-07-26 | 2024-07-26 | 5 | 2024-08-10 22:43:56 | 2024-08-10 23:42:43 | 江苏九天光电科技有限公司 | 261444 | 张兴华 |  |  | 0.1 | 10188 | 710 | 1 | JG12240705591 |  | 1 |  | 是 | 是 | 5417 | 7
最终平整 | JG1224070570 | JG1224070570 | 九天800平整 | 返工 | 返工 | 甲 | 唐斌 | 6669 | 6500 | 0.9747 | 9640 | 0.15 | 610 | 平整 | 尾部300米厚度公差低0.137 |  |  |  | 30210011 | 光亮卷 | 0.15-SPCC |  | 60 | MO002115 | MO002115-002 | GLJ003 | 光亮卷前处理 模板 | 6660 | 2024-07-27 | 2024-07-27 | 3 | 2024-08-10 23:31:28 | 2024-08-10 23:32:08 | 江苏九天光电科技有限公司 | 263176 | 唐斌 |  |  | 0.4 | 3550 | 610 | 1 | JG1224070570 |  | 0 |  | 否 | 否 | 7126 | 2
最终平整 | JG122407055722 | JG1224070557 | 九天850平整 | 合格 | 合格品 | 乙 | 钱九龙 | 4380 | 4350 | 0.9932 | 8230 | 0.1 | 710 | 平整 |  | 20100028 | 轧硬 | 0.4*710-SPCC | 30210015 | 光亮卷 | 0.1-SPCC |  | 60 | MO002077 | MO002077-005-02-02 | GLJ003 | 光亮卷前处理 模板 | 13170 | 2024-07-26 | 2024-07-26 | 3 | 2024-08-10 21:09:41 | 2024-08-10 22:43:36 | 江苏九天光电科技有限公司 |  | 钱九龙 |  | 1 | 0.1 | 8230 | 710 | 1 | JG122407055722 |  | 1 |  | 是 | 是 | 3597 | 5
最终平整 | JG122407055721 | JG1224070557 | 九天850平整 | 合格 | 合格品 | 乙 | 钱九龙 | 3030 | 3010 | 0.9934 | 5700 | 0.1 | 710 | 平整 |  | 20100028 | 轧硬 | 0.4*710-SPCC | 30210015 | 光亮卷 | 0.1-SPCC |  | 60 | MO002077 | MO002077-005-02-01 | GLJ003 | 光亮卷前处理 模板 | 13170 | 2024-07-26 | 2024-07-26 | 3 | 2024-08-10 21:09:41 | 2024-08-10 22:43:36 | 江苏九天光电科技有限公司 |  | 钱九龙 |  | 1 | 0.1 | 5700 | 710 | 1 | JG122407055721 |  | 1 |  | 是 | 是 | 3597 | 5
最终平整 | JG1224070576 | JG1224070576 | 九天800平整 | 合格 | 合格品 | 甲 | 朱俊 | 5000 | 4974 | 0.9948 | 7090 | 0.15 | 610 | 平整 |  | 20100023 | 轧硬 | 0.4*610-SPCC | 30210011 | 光亮卷 | 0.15-SPCC |  | 60 | MO002115 | MO002115-006 | GLJ003 | 光亮卷前处理 模板 | 5070 | 2024-07-27 | 2024-07-27 | 5 | 2024-08-10 22:23:30 | 2024-08-10 22:24:12 | 江苏九天光电科技有限公司 | 263183 | 朱俊 |  |  | 0.15 | 7130 | 610 | 1 | JG1224070576 |  | 1 |  | 是 | 是 | 7271 | 6
最终平整 | JG12240704221 | JG1224070422 | 九天850平整 | 合格 | 合格品 | 乙 | 张兴华 | 6740 | 6700 | 0.9941 | 12620 | 0.1 | 710 | 平整 |  | 20100028 | 轧硬 | 0.4*710-SPCC | 30210015 | 光亮卷 | 0.1-SPCC |  | 60 | MO001796 | MO001796-005-01 | GLJ003 | 光亮卷前处理 模板 | 13720 | 2024-07-19 | 2024-07-19 | 5 | 2024-08-10 19:53:07 | 2024-08-10 21:09:20 | 江苏九天光电科技有限公司 | 249139 | 张兴华 |  |  | 0.1 | 12570 | 710 | 1 | JG12240704221 |  | 1 |  | 是 | 是 | 4966 | 5
最终平整 | JG12240705532 | JG1224070553 | 九天850平整 | 合格 | 合格品 | 乙 | 钱九龙 | 7220 | 7150 | 0.9903 | 13460 | 0.1 | 710 | 平整 |  | 20100028 | 轧硬 | 0.4*710-SPCC | 30210015 | 光亮卷 | 0.1-SPCC |  | 60 | MO002077 | MO002077-001-02 | GLJ003 | 光亮卷前处理 模板 | 12970 | 2024-07-26 | 2024-07-26 | 5 | 2024-08-10 18:20:21 | 2024-08-10 19:52:49 | 江苏九天光电科技有限公司 | 261432 | 钱九龙 |  |  | 0.1 | 13530 | 710 | 1 | JG12240705532 |  | 1 |  | 是 | 是 | 7352 | 1
最终平整 | JG12240703882 | JG1224070388 | 九天850平整 | 合格 | 让步接收 | 乙 | 张兴华 | 6670 | 6620 | 0.9925 | 12500 | 0.1 | 710 | 平整 | 内194米（夹纸）孔洞多作废带，下道剪下退平整。孔洞(163-194米标记不规则孔洞48个，249米传632毫米0.18,1163米传679毫米2个0.18/0.09平方毫米) | 20100028 | 轧硬 | 0.4*710-SPCC | 30210015 | 光亮卷 | 0.1-SPCC |  | 60 | MO002019 | MO002019-003-02 | GLJ003 | 光亮卷前处理 模板 | 13670 | 2024-07-24 | 2024-07-24 | 5 | 2024-08-10 16:49:24 | 2024-08-10 18:19:55 | 江苏九天光电科技有限公司 | 256789 | 张兴华 |  |  | 0.1 | 12520 | 710 | 1 | JG12240703882 |  | 1 | K孔洞(163-194米标记不规则孔洞48个，249米传632毫米0.18,1163米传679毫米2个0.18/0.09平方毫米) | 是 | 是 | 2774 | 3
最终平整 | 12248565102/922 | 12248565102/922 | 九天850平整 | 其他入库 | 报废品 | 甲 | 刘勇 | 1380 | 1196 | 0.8667 | 2080 | 0.125 | 610 | 平整 | 报废品。性能不合格（抗拉延伸402/20），厚薄公差（内圈实测0.112） |  |  |  | 30210004 | 光亮卷 | 0.125-SPCC |  | 60 | MO002279 | MO002279-007 | GLJ003 | 光亮卷前处理 模板 | 1390 | 2024-08-02 | 2024-08-02 | 5 | 2024-08-10 16:33:05 | 2024-08-10 16:33:21 | 江苏九天光电科技有限公司 | 275949 | 刘勇 |  |  | 0.125 | 2090 | 610 | 1 | 12248565102/922 |  | 1 |  | 是 | 是 | 2802 | 7
最终平整 | JL1122070080-22222 | JL1122070080-2222 | 九天850平整 | 其他入库 | 报废品 | 甲 | 马晓飞 | 990 | 840 | 0.8485 | 1460 | 0.125 | 610 | 平整 | 短带报废品（镍带改轧料）。来料粘钢严重无法平整产生短带。来料实际宽度603mm |  |  |  | 30210004 | 光亮卷 | 0.125-SPCC |  | 60 | MO002284 | MO002284-003 | GLJ003 | 光亮卷前处理 模板 | 1160 | 2024-08-02 | 2024-08-02 | 3 | 2024-08-10 13:37:16 | 2024-08-10 16:32:46 | 江苏九天光电科技有限公司 |  | 马晓飞 |  |  | 0.125 | 1725 | 610 | 1 | JL1122070080-2222 |  | 1 | K孔洞(383/385米传606毫米2个3.96/3.84平方毫米已夹纸),Q缺口(341-385米操作侧1除膜左右已夹纸) | 是 | 是 | 2983 | 3
最终平整 | DZJ230006 | DZJ230006 | 九天850平整 | 合格 | 让步接收 | 甲 | 马晓飞 | 980 | 940 | 0.9592 | 1970 | 0.125 | 505 | 平整 | 镍带改轧料 | 31310015 | 镍钝化卷 | 0.25-SPCC | 30210004 | 光亮卷 | 0.125-SPCC |  | 60 | MO002281 | MO002281-007 | GLJ003 | 光亮卷前处理 模板 | 1012 | 2024-08-02 | 2024-08-02 | 5 | 2024-08-10 15:22:56 | 2024-08-10 15:23:19 | 江苏九天光电科技有限公司 | 276072 | 马晓飞 |  |  | 0.125 | 2010 | 505 | 1 | DZJ230006 |  | 1 |  | 是 | 是 | 2804 | 7
最终平整 | DZJ230064 | DZJ230064 | 九天850平整 | 合格 | 让步接收 | 甲 | 刘勇 | 914 | 864 | 0.9453 | 1720 | 0.125 | 525 | 平整 | 镍带改轧料。孔洞(1288米传130毫米1个0.45平方毫米) | 31310027 | 镍钝化卷 | 0.68-SPCC | 30210004 | 光亮卷 | 0.125-SPCC |  | 60 | MO002281 | MO002281-008 | GLJ003 | 光亮卷前处理 模板 | 1118 | 2024-08-02 | 2024-08-02 | 5 | 2024-08-10 14:56:17 | 2024-08-10 14:57:13 | 江苏九天光电科技有限公司 | 276073 | 刘勇 |  |  | 0.125 | 1850 | 525 | 1 | DZJ230064 |  | 1 | K孔洞(1288米传130毫米1个0.45平方毫米) | 是 | 是 | 2804 | 8
最终平整 | DZJ230022 | DZJ230022 | 九天850平整 | 合格 | 让步接收 | 甲 | 马晓飞 | 1092 | 1092 | 1 | 1940 | 0.125 | 590 | 平整 | 镍带改轧料。孔洞(159米传83毫米1个0.21,393米传283毫米1个0.27,435米传264毫米1个0.18,1731米传211毫米1个0.21,1909米传80毫米2个0.12/0.09平方毫米) | 31310021 | 镍钝化卷 | 0.3-SPCC | 30210004 | 光亮卷 | 0.125-SPCC |  | 60 | MO002279 | MO002279-005 | GLJ003 | 光亮卷前处理 模板 | 1300 | 2024-08-02 | 2024-08-02 | 5 | 2024-08-10 14:29:15 | 2024-08-10 14:31:10 | 江苏九天光电科技有限公司 | 275947 | 马晓飞 |  |  | 0.125 | 2010 | 590 | 1 | DZJ230022 |  | 1 | K孔洞(159米传83毫米1个0.21,393米传283毫米1个0.27,435米传264毫米1个0.18,17311米传211毫米1个0.21,1909米传80毫米2个0.120.09平方毫米) | 是 | 是 | 2805 | 5
最终平整 | SYJ230023 | SYJ230023 | 九天850平整 | 合格 | 让步接收 | 甲 | 刘勇 | 1046 | 1012 | 0.9675 | 1790 | 0.125 | 598 | 平整 | 镍带改轧料 | 31310021 | 镍钝化卷 | 0.3-SPCC | 30210004 | 光亮卷 | 0.125-SPCC |  | 60 | MO002279 | MO002279-006 | GLJ003 | 光亮卷前处理 模板 | 1175 | 2024-08-02 | 2024-08-02 | 5 | 2024-08-10 13:54:07 | 2024-08-10 13:59:09 | 江苏九天光电科技有限公司 | 275948 | 刘勇 |  |  | 0.125 | 1820 | 598 | 1 | SYJ230023 |  | 1 |  | 是 | 是 | 2808 | 6
最终平整 | DZJ230021 | DZJ230021 | 九天850平整 | 其他入库 | 报废品 | 甲 | 刘勇 | 1060 | 1000 | 0.9434 | 1730 | 0.125 | 610 | 平整 | 报废品（镍带改轧料）。孔洞(34米传20毫米1个0.12,82-85米传562毫米3个0.12平方毫米已夹纸 196-280米传543-606毫米70个0.03-0.3平方毫米已夹纸),粘钢折印(整卷) |  |  |  | 30210004 | 光亮卷 | 0.125-SPCC |  | 60 | MO002279 | MO002279-004 | GLJ003 | 光亮卷前处理 模板 | 1074 | 2024-08-02 | 2024-08-02 | 5 | 2024-08-10 10:59:13 | 2024-08-10 11:01:15 | 江苏九天光电科技有限公司 | 275946 | 刘勇 |  |  | 0.125 | 1790 | 610 | 1 | DZJ230021 |  | 1 | K孔洞(34米传20毫米1个0.12,82-85米传562毫米3个0.12平方毫米已夹纸 196-280米传543-606毫米70个0.03-0.3平方毫米已夹纸),Z折印(整卷) | 是 | 是 | 2804 | 4
最终平整 | JL0022100049-11 | JL0022100049-11 | 九天850平整 | 合格 | 让步接收 | 甲 | 马晓飞 | 1350 | 1320 | 0.9778 | 2290 | 0.125 | 610 | 平整 | 镍带改轧料。粘钢折印(尾部500米左右操作侧44CM左右) | 31310021 | 镍钝化卷 | 0.3-SPCC | 30210004 | 光亮卷 | 0.125-SPCC |  | 60 | MO002279 | MO002279-002 | GLJ003 | 光亮卷前处理 模板 | 1385 | 2024-08-02 | 2024-08-02 | 5 | 2024-08-10 10:33:28 | 2024-08-10 10:34:25 | 江苏九天光电科技有限公司 | 275942 | 马晓飞 |  |  | 0.125 | 2320 | 610 | 1 | JL0022100049-11 |  | 1 | Z折印(尾部500米左右操作侧44CM左右有粘钢折印) | 是 | 是 | 2803 | 2
最终平整 | JL0023090093-111 | JL0023090093-11 | 九天850平整 | 合格 | 让步接收 | 甲 | 刘勇 | 1298 | 1272 | 0.98 | 2170 | 0.125 | 610 | 平整 | 镍带改轧料。孔洞（624米传599毫米1个0.15平方毫米），粘钢折印（尾800米左右操6cm左右） | 31310013 | 镍钝化卷 | 0.254-SPCC | 30210004 | 光亮卷 | 0.125-SPCC |  | 60 | MO002279 | MO002279-001-01 | GLJ003 | 光亮卷前处理 模板 | 1560 | 2024-08-02 | 2024-08-02 | 5 | 2024-08-10 09:58:21 | 2024-08-10 10:33:11 | 江苏九天光电科技有限公司 |  | 刘勇 |  | 1 | 0.125 | 2170 | 610 | 1 | JL0023090093-111 |  | 1 |  | 是 | 是 | 1462 | 1
最终平整 | JL0022110028-11 | JL0022110028-11 | 九天850平整 | 合格 | 合格品 | 甲 | 马晓飞 | 1912 | 1862 | 0.9738 | 3170 | 0.125 | 610 | 平整 | 镍带改轧料 | 31310021 | 镍钝化卷 | 0.3-SPCC | 30210004 | 光亮卷 | 0.125-SPCC |  | 60 | MO002279 | MO002279-003 | GLJ003 | 光亮卷前处理 模板 | 1965 | 2024-08-02 | 2024-08-02 | 5 | 2024-08-10 09:55:38 | 2024-08-10 09:56:02 | 江苏九天光电科技有限公司 | 275945 | 马晓飞 |  |  | 0.125 | 3270 | 610 | 1 | JL0022110028-11 |  | 1 |  | 是 | 是 | 2833 | 3
最终平整 | JG1224070578 | JG1224070578 | 九天800平整 | 合格 | 合格品 | 甲 | 朱俊 | 6654 | 6454 | 0.9699 | 9430 | 0.15 | 610 | 平整 |  | 20100023 | 轧硬 | 0.4*610-SPCC | 30210011 | 光亮卷 | 0.15-SPCC |  | 60 | MO002115 | MO002115-008 | GLJ003 | 光亮卷前处理 模板 | 6655 | 2024-07-27 | 2024-07-27 | 5 | 2024-08-10 08:06:08 | 2024-08-10 08:12:49 | 江苏九天光电科技有限公司 | 263185 | 朱俊 |  |  | 0.4 | 3550 | 610 | 1 | JG1224070578 |  | 1 |  | 是 | 是 | 5852 | 8
最终平整 | JG1224070582 | JG1224070582 | 九天800平整 | 合格 | 合格品 | 甲 | 朱俊 | 6560 | 6538 | 0.9966 | 9440 | 0.15 | 610 | 平整 |  | 20100023 | 轧硬 | 0.4*610-SPCC | 30210011 | 光亮卷 | 0.15-SPCC |  | 60 | MO002115 | MO002115-010 | GLJ003 | 光亮卷前处理 模板 | 6665 | 2024-07-27 | 2024-07-27 | 5 | 2024-08-10 07:23:18 | 2024-08-10 07:23:48 | 江苏九天光电科技有限公司 | 263187 | 朱俊 |  |  | 0.15 | 9450 | 610 | 1 | JG1224070582 |  | 1 |  | 是 | 是 | 8469 | 10
最终平整 | JG1224070573 | JG1224070573 | 九天800平整 | 合格 | 合格品 | 甲 | 唐斌 | 6580 | 6536 | 0.9933 | 9530 | 0.15 | 610 | 平整 |  | 20100023 | 轧硬 | 0.4*610-SPCC | 30210011 | 光亮卷 | 0.15-SPCC |  | 60 | MO002115 | MO002115-003 | GLJ003 | 光亮卷前处理 模板 | 6670 | 2024-07-27 | 2024-07-27 | 5 | 2024-08-10 07:21:27 | 2024-08-10 07:22:08 | 江苏九天光电科技有限公司 | 263177 | 唐斌 |  |  | 0.15 | 9600 | 610 | 1 | JG1224070573 |  | 1 |  | 是 | 是 | 5805 | 3
最终平整 | G0321020471-12 | G0321020471-12 | 九天850平整 | 合格 | 合格品 | 乙 | 钱九龙 | 1260 | 1200 | 0.9524 | 2040 | 0.125 | 610 | 平整 | 镍带改轧料 | 31310025 | 镍钝化卷 | 0.4-SPCC | 30210004 | 光亮卷 | 0.125-SPCC |  | 60 | MO002281 | MO002281-002 | GLJ003 | 光亮卷前处理 模板 | 1290 | 2024-08-02 | 2024-08-02 | 5 | 2024-08-10 06:47:08 | 2024-08-10 07:02:44 | 江苏九天光电科技有限公司 | 275965 | 钱九龙 |  |  | 0.125 | 2080 | 610 | 1 | G0321020471-12 |  | 1 |  | 是 | 是 | 2919 | 2
最终平整 | 322E180908539-2 | 322E180908539-2 | 九天850平整 | 其他入库 | 协议品 | 乙 | 张兴华 | 1100 | 1032 | 0.9382 | 1750 | 0.125 | 610 | 平整 | 镍带改轧料。厚薄公差（整卷公差0.124-0.134，实测：内圈0.135，外圈0.133） | 31310025 | 镍钝化卷 | 0.4-SPCC | 30210004 | 光亮卷 | 0.125-SPCC |  | 60 | MO002281 | MO002281-001 | GLJ003 | 光亮卷前处理 模板 | 1135 | 2024-08-02 | 2024-08-02 | 5 | 2024-08-10 06:39:11 | 2024-08-10 06:43:12 | 江苏九天光电科技有限公司 | 275958 | 张兴华 |  |  | 0.125 | 1790 | 610 | 1 | 322E180908539-2 |  | 1 |  | 是 | 是 | 2906 | 1
最终平整 | JG12240706882 | JG1224070688 | 九天850平整 | 合格 | 合格品 | 乙 | 钱九龙 | 3177 | 3150 | 0.9915 | 6920 | 0.1 | 610 | 平整 | 抗拉实测316，基板 | 20100023 | 轧硬 | 0.4*610-SPCC | 30210015 | 光亮卷 | 0.1-SPCC |  | 60 | MO002241 | MO002241-010-02 | GLJ003 | 光亮卷前处理 模板 | 6235 | 2024-08-01 | 2024-08-01 | 5 | 2024-08-10 04:47:13 | 2024-08-10 06:22:10 | 江苏九天光电科技有限公司 |  | 钱九龙 |  | 1 | 0.1 | 6920 | 610 | 1 | JG12240706882 |  | 1 |  | 是 | 是 | 2736 | 10
最终平整 | JG12240706881 | JG1224070688 | 九天850平整 | 合格 | 让步接收 | 乙 | 钱九龙 | 2987 | 2962 | 0.9916 | 6500 | 0.1 | 610 | 平整 | 孔洞(595米传442毫米0.12,1214米传575/577/588毫米4个0.03-0.12,2772米传607毫米0.42平方毫米) | 20100023 | 轧硬 | 0.4*610-SPCC | 30210015 | 光亮卷 | 0.1-SPCC |  | 60 | MO002241 | MO002241-010-01 | GLJ003 | 光亮卷前处理 模板 | 6235 | 2024-08-01 | 2024-08-01 | 5 | 2024-08-10 04:47:13 | 2024-08-10 06:22:10 | 江苏九天光电科技有限公司 |  | 钱九龙 |  | 1 | 0.1 | 6500 | 610 | 1 | JG12240706881 |  | 1 | K孔洞(595米传442毫米0.12,1214米传577/575/588毫米4个0.03-0.12,2772米传607毫米0.42平方毫米) | 是 | 是 | 2736 | 10
最终平整 | JG1224070640 | JG1224070640 | 九天800平整 | 合格 | 合格品 | 甲 | 朱俊 | 6530 | 6508 | 0.9966 | 9450 | 0.15 | 610 | 平整 |  | 20100023 | 轧硬 | 0.4*610-SPCC | 30210011 | 光亮卷 | 0.15-SPCC |  | 60 | MO002185 | MO002185-004 | GLJ003 | 光亮卷前处理 模板 | 6640 | 2024-07-29 | 2024-07-29 | 5 | 2024-08-10 05:49:01 | 2024-08-10 05:49:39 | 江苏九天光电科技有限公司 | 267910 | 朱俊 |  |  | 0.15 | 9480 | 610 | 1 | JG1224070640 |  | 1 |  | 是 | 是 | 7116 | 4
最终平整 | JG12240706162 | JG1224070616 | 九天850平整 | 合格 | 合格品 | 乙 | 张兴华 | 2315 | 2300 | 0.9935 | 5000 | 0.1 | 610 | 平整 |  | 20100023 | 轧硬 | 0.4*610-SPCC | 30210015 | 光亮卷 | 0.1-SPCC |  | 60 | MO002241 | MO002241-004-02 | GLJ003 | 光亮卷前处理 模板 | 6175 | 2024-08-01 | 2024-08-01 | 5 | 2024-08-10 03:13:11 | 2024-08-10 04:46:54 | 江苏九天光电科技有限公司 |  | 张兴华 |  | 1 | 0.1 | 5000 | 610 | 1 | JG12240706162 |  | 1 |  | 是 | 是 | 3442 | 4
最终平整 | JG12240706161 | JG1224070616 | 九天850平整 | 合格 | 让步接收 | 乙 | 张兴华 | 3785 | 3760 | 0.9934 | 8160 | 0.1 | 610 | 平整 | 孔洞(356/519米传600毫米0.09/0.15,471米传580毫米0.15,436/442/446/884/1087米传606毫米5个0.09-0.18平方毫米) | 20100023 | 轧硬 | 0.4*610-SPCC | 30210015 | 光亮卷 | 0.1-SPCC |  | 60 | MO002241 | MO002241-004-01 | GLJ003 | 光亮卷前处理 模板 | 6175 | 2024-08-01 | 2024-08-01 | 5 | 2024-08-10 03:13:11 | 2024-08-10 04:46:54 | 江苏九天光电科技有限公司 |  | 张兴华 |  | 1 | 0.1 | 8160 | 610 | 1 | JG12240706161 |  | 1 | K孔洞(356/519米传600毫米0.09/0.15,471米传580毫米0.15,436/442/446/884/1087米传606毫米5个0.09-0.18平方毫米) | 是 | 是 | 3442 | 4
最终平整 | JG1224070485 | JG1224070485 | 九天800平整 | 合格 | 合格品 | 甲 | 唐斌 | 5124 | 5100 | 0.9953 | 7190 | 0.15 | 610 | 平整 |  | 20100023 | 轧硬 | 0.4*610-SPCC | 30210011 | 光亮卷 | 0.15-SPCC |  | 60 | MO002184 | MO002184-005 | GLJ003 | 光亮卷前处理 模板 | 5185 | 2024-07-29 | 2024-07-29 | 5 | 2024-08-10 03:19:59 | 2024-08-10 03:20:45 | 江苏九天光电科技有限公司 | 267711 | 唐斌 |  |  | 0.15 | 7230 | 610 | 1 | JG1224070485 |  | 1 |  | 是 | 是 | 4510 | 5
最终平整 | JG12240706852 | JG1224070685 | 九天850平整 | 合格 | 让步接收 | 乙 | 钱九龙 | 3221 | 3200 | 0.9935 | 7000 | 0.1 | 610 | 平整 | 折印(尾部近600米传20-30厘米缩芯折印) | 20100023 | 轧硬 | 0.4*610-SPCC | 30210015 | 光亮卷 | 0.1-SPCC |  | 60 | MO002241 | MO002241-014-02 | GLJ003 | 光亮卷前处理 模板 | 6235 | 2024-08-01 | 2024-08-01 | 5 | 2024-08-10 01:36:47 | 2024-08-10 03:12:49 | 江苏九天光电科技有限公司 |  | 钱九龙 |  | 1 | 0.1 | 7000 | 610 | 1 | JG12240706852 |  | 1 | Z折印(尾部近600米传20-30厘米缩芯折印) | 是 | 是 | 3353 | 14
最终平整 | JG12240706851 | JG1224070685 | 九天850平整 | 返工 | 返工 | 乙 | 钱九龙 | 2951 | 2932 | 0.9936 | 6400 | 0.1 | 610 | 平整 | 孔洞(316-351米传1-53毫米18个0.03-0.18,419米传468/15毫米0.12/0.03,429米传18/29毫米0.03/0.06平方毫米)。内350米剪掉 |  |  |  | 30210015 | 光亮卷 | 0.1-SPCC |  | 60 | MO002241 | MO002241-014-01 | GLJ003 | 光亮卷前处理 模板 | 6235 | 2024-08-01 | 2024-08-01 | 5 | 2024-08-10 01:36:47 | 2024-08-10 03:12:49 | 江苏九天光电科技有限公司 |  | 钱九龙 |  | 1 | 0.1 | 6400 | 610 | 1 | JG12240706851 |  | 1 | K孔洞(316-351米传1-53毫米18个0.03-0.18,419米传468/15毫米0.12/0.03,429米传18/29毫米0.03/0.06,) | 是 | 是 | 3353 | 14
最终平整 | JG1224070639 | JG1224070639 | 九天800平整 | 合格 | 合格品 | 甲 | 朱俊 | 6650 | 6476 | 0.9738 | 9430 | 0.15 | 610 | 平整 |  | 20100023 | 轧硬 | 0.4*610-SPCC | 30210011 | 光亮卷 | 0.15-SPCC |  | 60 | MO002185 | MO002185-003 | GLJ003 | 光亮卷前处理 模板 | 6650 | 2024-07-29 | 2024-07-29 | 5 | 2024-08-10 02:00:08 | 2024-08-10 02:00:50 | 江苏九天光电科技有限公司 | 267909 | 朱俊 |  |  | 0.4 | 3535 | 610 | 1 | JG1224070639 |  | 1 |  | 是 | 是 | 5704 | 3
最终平整 | JG12240706702 | JG1224070670 | 九天850平整 | 合格 | 让步接收 | 乙 | 张兴华 | 3057 | 3032 | 0.9918 | 6640 | 0.1 | 610 | 平整 | 折印(尾部800米左右传30-40米缩芯折印) | 20100023 | 轧硬 | 0.4*610-SPCC | 30210015 | 光亮卷 | 0.1-SPCC |  | 60 | MO002241 | MO002241-006-02 | GLJ003 | 光亮卷前处理 模板 | 6255 | 2024-08-01 | 2024-08-01 | 5 | 2024-08-10 00:04:38 | 2024-08-10 01:36:27 | 江苏九天光电科技有限公司 |  | 张兴华 |  | 1 | 0.1 | 6640 | 610 | 1 | JG12240706702 |  | 1 | Z折印(尾部800米左右传30-40米缩芯折印) | 是 | 是 | 2575 | 6
最终平整 | JG12240706701 | JG1224070670 | 九天850平整 | 合格 | 合格品 | 乙 | 张兴华 | 3093 | 3068 | 0.9919 | 6700 | 0.1 | 610 | 平整 |  | 20100023 | 轧硬 | 0.4*610-SPCC | 30210015 | 光亮卷 | 0.1-SPCC |  | 60 | MO002241 | MO002241-006-01 | GLJ003 | 光亮卷前处理 模板 | 6255 | 2024-08-01 | 2024-08-01 | 5 | 2024-08-10 00:04:38 | 2024-08-10 01:36:27 | 江苏九天光电科技有限公司 |  | 张兴华 |  | 1 | 0.1 | 6700 | 610 | 1 | JG12240706701 |  | 1 |  | 是 | 是 | 2575 | 6
最终平整 | JG1224070655 | JG1224070655 | 九天800平整 | 合格 | 合格品 | 甲 | 唐斌 | 7260 | 7186 | 0.9898 | 10560 | 0.15 | 610 | 平整 |  | 20100023 | 轧硬 | 0.4*610-SPCC | 30210011 | 光亮卷 | 0.15-SPCC |  | 60 | MO002185 | MO002185-007 | GLJ003 | 光亮卷前处理 模板 | 7330 | 2024-07-29 | 2024-07-29 | 5 | 2024-08-10 00:13:35 | 2024-08-10 00:14:19 | 江苏九天光电科技有限公司 | 267917 | 唐斌 |  |  | 0.15 | 10540 | 610 | 1 | JG1224070655 |  | 1 |  | 是 | 是 | 6939 | 7
最终平整 | JG12240706142 | JG1224070614 | 九天850平整 | 合格 | 合格品 | 乙 | 钱九龙 | 3147 | 3120 | 0.9914 | 6780 | 0.1 | 610 | 平整 |  | 20100023 | 轧硬 | 0.4*610-SPCC | 30210015 | 光亮卷 | 0.1-SPCC |  | 60 | MO002241 | MO002241-002-02 | GLJ003 | 光亮卷前处理 模板 | 6220 | 2024-08-01 | 2024-08-01 | 5 | 2024-08-09 22:18:01 | 2024-08-10 00:03:39 | 江苏九天光电科技有限公司 |  | 钱九龙 |  | 1 | 0.1 | 6780 | 610 | 1 | JG12240706142 |  | 1 |  | 是 | 是 | 3499 | 2
最终平整 | JG12240706141 | JG1224070614 | 九天850平整 | 合格 | 让步接收 | 乙 | 钱九龙 | 2963 | 2938 | 0.9916 | 6400 | 0.1 | 610 | 平整 | 孔洞(172/176米传575/600毫米4个0.03-0.15,234-269米标记传572-600毫米10个0.03-0.15,677-693米传592-606毫米10个0.03-0.18平方毫米），2000米内滑桶传色差印 | 20100023 | 轧硬 | 0.4*610-SPCC | 30210015 | 光亮卷 | 0.1-SPCC |  | 60 | MO002241 | MO002241-002-01 | GLJ003 | 光亮卷前处理 模板 | 6220 | 2024-08-01 | 2024-08-01 | 5 | 2024-08-09 22:18:01 | 2024-08-10 00:03:39 | 江苏九天光电科技有限公司 |  | 钱九龙 |  | 1 | 0.1 | 6400 | 610 | 1 | JG12240706141 |  | 1 | K孔洞(172/176米传575/600毫米4个0.03-0.15,234-269米传572-600毫米10个0.03-0.15,677-693米传592-606毫米10个0.03-0.18平方毫米，2000米内滑桶传色差印) | 是 | 是 | 3499 | 2
最终平整 | JG1224070309 | JG1224070309 | 九天800平整 | 合格 | 合格品 | 甲 | 朱俊 | 5180 | 5082 | 0.9811 | 7210 | 0.15 | 610 | 平整 |  | 20100023 | 轧硬 | 0.4*610-SPCC | 30210011 | 光亮卷 | 0.15-SPCC |  | 60 | MO001661 | MO001661-003 | GLJ003 | 光亮卷前处理 模板 | 5225 | 2024-07-16 | 2024-07-16 | 5 | 2024-08-09 22:23:15 | 2024-08-09 22:23:49 | 江苏九天光电科技有限公司 | 244106 | 朱俊 |  |  | 0.15 | 7200 | 610 | 1 | JG1224070309 |  | 1 |  | 是 | 是 | 5828 | 3
最终平整 | JG12240706872 | JG1224070687 | 九天850平整 | 合格 | 合格品 | 乙 | 张兴华 | 3188 | 3168 | 0.9937 | 6900 | 0.1 | 610 | 平整 | 抗拉实测314，基板 | 20100023 | 轧硬 | 0.4*610-SPCC | 30210015 | 光亮卷 | 0.1-SPCC |  | 60 | MO002241 | MO002241-016-02 | GLJ003 | 光亮卷前处理 模板 | 6235 | 2024-08-01 | 2024-08-01 | 5 | 2024-08-09 20:38:41 | 2024-08-09 22:17:42 | 江苏九天光电科技有限公司 |  | 张兴华 |  | 1 | 0.1 | 6900 | 610 | 1 | JG12240706872 |  | 1 |  | 是 | 是 | 2787 | 16
最终平整 | JG12240706871 | JG1224070687 | 九天850平整 | 合格 | 让步接收 | 乙 | 张兴华 | 2988 | 2970 | 0.994 | 6500 | 0.1 | 610 | 平整 | 孔洞(113米传24/38毫米0.03/0.06,268米传476毫米0.09,367-455米传1-11毫米9个0.03-0.15,581米传188毫米0.09,659米传606毫米0.12平方毫米) | 20100023 | 轧硬 | 0.4*610-SPCC | 30210015 | 光亮卷 | 0.1-SPCC |  | 60 | MO002241 | MO002241-016-01 | GLJ003 | 光亮卷前处理 模板 | 6235 | 2024-08-01 | 2024-08-01 | 5 | 2024-08-09 20:38:41 | 2024-08-09 22:17:42 | 江苏九天光电科技有限公司 |  | 张兴华 |  | 1 | 0.1 | 6500 | 610 | 1 | JG12240706871 |  | 1 | K孔洞(113米传24/38毫米0.03/0.06,268米传476毫米0.09,367-455米传1-11毫米9个0.03-0.15,581米传188毫米0.09,659米传606毫米0.12平方毫米) | 是 | 是 | 2787 | 16
最终平整 | JG12240706712 | JG1224070671 | 九天850平整 | 合格 | 让步接收 | 甲 | 刘勇 | 2988 | 2968 | 0.9933 | 6470 | 0.1 | 610 | 平整 | 孔洞(44米传597毫米1个0.39平方毫米),折印(尾部500米左右传动侧10-46CM左右有粘钢折印) | 20100023 | 轧硬 | 0.4*610-SPCC | 30210015 | 光亮卷 | 0.1-SPCC |  | 60 | MO002241 | MO002241-007-02 | GLJ003 | 光亮卷前处理 模板 | 6150 | 2024-08-01 | 2024-08-01 | 5 | 2024-08-09 20:08:43 | 2024-08-09 20:11:40 | 江苏九天光电科技有限公司 |  | 刘勇 |  | 1 | 0.1 | 6470 | 610 | 1 | JG12240706712 |  | 1 | K孔洞(44米传597毫米1个0.39平方毫米),Z折印(尾部500米左右传动侧10-46CM左右有粘钢折印) | 是 | 是 | 2597 | 7
最终平整 | JG12240706711 | JG1224070671 | 九天850平整 | 合格 | 让步接收 | 甲 | 刘勇 | 3066 | 3046 | 0.9935 | 6650 | 0.1 | 610 | 平整 | 孔洞(327米传8毫米1个0.09,401米传1-8毫米左右4个0.06-0.18平方毫米) | 20100023 | 轧硬 | 0.4*610-SPCC | 30210015 | 光亮卷 | 0.1-SPCC |  | 60 | MO002241 | MO002241-007-01 | GLJ003 | 光亮卷前处理 模板 | 6150 | 2024-08-01 | 2024-08-01 | 5 | 2024-08-09 20:08:43 | 2024-08-09 20:11:40 | 江苏九天光电科技有限公司 |  | 刘勇 |  | 1 | 0.1 | 6650 | 610 | 1 | JG12240706711 |  | 1 | K孔洞(327米传8毫米1个0.09,401米传1-8毫米左右4个0.06-0.18平方毫米) | 是 | 是 | 2597 | 7
最终平整 | JG12240706152 | JG1224070615 | 九天850平整 | 合格 | 让步接收 | 甲 | 马晓飞 | 3061 | 3046 | 0.9951 | 6650 | 0.1 | 610 | 平整 | 实际抗拉318。基板 | 20100023 | 轧硬 | 0.4*610-SPCC | 30210015 | 光亮卷 | 0.1-SPCC |  | 60 | MO002241 | MO002241-003-02 | GLJ003 | 光亮卷前处理 模板 | 6185 | 2024-08-01 | 2024-08-01 | 5 | 2024-08-09 18:54:36 | 2024-08-09 18:59:26 | 江苏九天光电科技有限公司 |  | 马晓飞 |  | 1 | 0.1 | 6650 | 610 | 1 | JG12240706152 |  | 1 |  | 是 | 是 | 3302 | 3
最终平整 | JG12240706151 | JG1224070615 | 九天850平整 | 合格 | 合格品 | 甲 | 马晓飞 | 3039 | 3024 | 0.9951 | 6600 | 0.1 | 610 | 平整 |  | 20100023 | 轧硬 | 0.4*610-SPCC | 30210015 | 光亮卷 | 0.1-SPCC |  | 60 | MO002241 | MO002241-003-01 | GLJ003 | 光亮卷前处理 模板 | 6185 | 2024-08-01 | 2024-08-01 | 5 | 2024-08-09 18:54:36 | 2024-08-09 18:59:26 | 江苏九天光电科技有限公司 |  | 马晓飞 |  | 1 | 0.1 | 6600 | 610 | 1 | JG12240706151 |  | 1 |  | 是 | 是 | 3302 | 3
最终平整 | JL0024040127-222 | JL0024040127-22 | 九天850平整 | 合格 | 让步接收 | 甲 | 刘勇 | 1933 | 1916 | 0.9912 | 3300 | 0.125 | 610 | 平整 | 孔洞(3061米传190毫米1个0.09平方毫米) | 31010045 | 小品种钢卷 | 0.44-SPCC | 30210004 | 光亮卷 | 0.125-SPCC |  | 60 | MO002310 | MO002310-003-02 | GLJ003 | 光亮卷前处理 模板 | 2960 | 2024-08-03 | 2024-08-03 | 5 | 2024-08-09 17:33:31 | 2024-08-09 17:34:34 | 江苏九天光电科技有限公司 |  | 刘勇 |  | 1 | 0.125 | 3300 | 610 | 1 | JL0024040127-222 |  | 1 | K孔洞(3061米传190毫米个0.09平方毫米) | 是 | 是 | 1441 | 3
最终平整 | JL0024040127-221 | JL0024040127-22 | 九天850平整 | 其他入库 | 报废品 | 甲 | 刘勇 | 960 | 952 | 0.9917 | 1650 | 0.125 | 610 | 平整 | 短带报废品（轧机700乙掉入垃圾，叠带穿孔，平整分包） |  |  |  | 30210004 | 光亮卷 | 0.125-SPCC |  | 60 | MO002310 | MO002310-003-01 | GLJ003 | 光亮卷前处理 模板 | 2960 | 2024-08-03 | 2024-08-03 | 5 | 2024-08-09 17:33:31 | 2024-08-09 17:34:34 | 江苏九天光电科技有限公司 |  | 刘勇 |  | 1 | 0.125 | 1650 | 610 | 1 | JL0024040127-221 |  | 1 |  | 是 | 是 | 1441 | 3
最终平整 | JL0024040026022 | JL0024040026022 | 九天850平整 | 合格 | 让步接收 | 甲 | 刘勇 | 2718 | 2664 | 0.9801 | 4600 | 0.125 | 610 | 平整 | 孔洞(1266米传14毫米个0.12,4041米传326毫米1个0.15，4485米传178毫米1个0.45平方毫米)。抗拉低（边中边：内圈295/304/293，外圈293/302/296） | 31010025 | 小品种钢卷 | 0.25-SPCC | 30210004 | 光亮卷 | 0.125-SPCC |  | 60 | MO002266 | MO002266-003 | GLJ003 | 光亮卷前处理 模板 | 2805 | 2024-08-02 | 2024-08-02 | 5 | 2024-08-09 16:30:35 | 2024-08-09 16:31:40 | 江苏九天光电科技有限公司 | 275768 | 刘勇 |  |  | 0.125 | 4670 | 610 | 1 | JL0024040026022 |  | 1 | K孔洞(1266米传14毫米个0.12,4041米传326毫米1个0.15，4485米传178毫米1个0.45平方毫米) | 是 | 是 | 2796 | 3
最终平整 | JL0024040025022 | JL0024040025022 | 九天850平整 | 合格 | 合格品 | 甲 | 刘勇 | 3006 | 2984 | 0.9927 | 5130 | 0.125 | 610 | 平整 |  | 31010039 | 小品种钢卷 | 0.38-SPCC | 30210004 | 光亮卷 | 0.125-SPCC |  | 60 | MO002266 | MO002266-004 | GLJ003 | 光亮卷前处理 模板 | 3050 | 2024-08-02 | 2024-08-02 | 5 | 2024-08-09 16:26:16 | 2024-08-09 16:26:40 | 江苏九天光电科技有限公司 | 275769 | 刘勇 |  |  | 0.125 | 5156 | 610 | 1 | JL0024040025022 |  | 1 |  | 是 | 是 | 2982 | 4
最终平整 | DL122407001321 | DL122407001321 | 九天850平整 | 合格 | 合格品 | 甲 | 马晓飞 | 2800 | 2734 | 0.9764 | 4650 | 0.125 | 610 | 平整 |  | 31010068 | 小品种钢卷 | 0.68-SPCC | 30210004 | 光亮卷 | 0.125-SPCC |  | 60 | MO002266 | MO002266-006 | GLJ003 | 光亮卷前处理 模板 | 2900 | 2024-08-02 | 2024-08-02 | 5 | 2024-08-09 16:04:13 | 2024-08-09 16:04:38 | 江苏九天光电科技有限公司 | 275775 | 马晓飞 |  |  | 0.125 | 4700 | 610 | 1 | DL122407001321 |  | 1 |  | 是 | 是 | 2946 | 6
最终平整 | DL122407001412 | DL122407001412 | 九天850平整 | 合格 | 合格品 | 甲 | 马晓飞 | 2650 | 2630 | 0.9925 | 4490 | 0.125 | 610 | 平整 |  | 31010082 | 小品种钢卷 | 0.67-SPCC | 30210004 | 光亮卷 | 0.125-SPCC |  | 60 | MO002266 | MO002266-001 | GLJ003 | 光亮卷前处理 模板 | 2740 | 2024-08-02 | 2024-08-02 | 5 | 2024-08-09 15:27:08 | 2024-08-09 15:27:32 | 江苏九天光电科技有限公司 | 275458 | 马晓飞 |  |  | 0.125 | 4480 | 610 | 1 | DL122407001412 |  | 1 |  | 是 | 是 | 2946 | 1
最终平整 | JL0024040027021 | JL0024040027021 | 九天850平整 | 合格 | 让步接收 | 甲 | 刘勇 | 3060 | 3004 | 0.9817 | 5100 | 0.125 | 610 | 平整 | 孔洞(376米传567毫米1个0.21平方毫米) | 31010059 | 小品种钢卷 | 0.56-SPCC | 30210004 | 光亮卷 | 0.125-SPCC |  | 60 | MO002310 | MO002310-002 | GLJ003 | 光亮卷前处理 模板 | 3120 | 2024-08-03 | 2024-08-03 | 5 | 2024-08-09 14:53:22 | 2024-08-09 14:54:22 | 江苏九天光电科技有限公司 | 277299 | 刘勇 |  |  | 0.125 | 5145 | 610 | 1 | JL0024040027021 |  | 1 | K孔洞(376米传567毫米1个0.21平方毫米) | 是 | 是 | 2946 | 2
最终平整 | JL0024040130-22 | JL0024040130-22 | 九天850平整 | 合格 | 合格品 | 甲 | 马晓飞 | 2970 | 2908 | 0.9791 | 4910 | 0.125 | 610 | 平整 |  | 31010050 | 小品种钢卷 | 0.49-SPCC | 30210004 | 光亮卷 | 0.125-SPCC |  | 60 | MO002310 | MO002310-001 | GLJ003 | 光亮卷前处理 模板 | 3030 | 2024-08-03 | 2024-08-03 | 5 | 2024-08-09 13:38:57 | 2024-08-09 13:39:22 | 江苏九天光电科技有限公司 | 277291 | 马晓飞 |  |  | 0.125 | 4960 | 610 | 1 | JL0024040130-22 |  | 1 |  | 是 | 是 | 2945 | 1
最终平整 | JL0024040130-12 | JL0024040130-12 | 九天850平整 | 合格 | 让步接收 | 甲 | 马晓飞 | 3010 | 2996 | 0.9953 | 5060 | 0.125 | 610 | 平整 | 孔洞(345米传598毫米1个0.09平方毫米) | 31010050 | 小品种钢卷 | 0.49-SPCC | 30210004 | 光亮卷 | 0.125-SPCC |  | 60 | MO002266 | MO002266-005 | GLJ003 | 光亮卷前处理 模板 | 3090 | 2024-08-02 | 2024-08-02 | 5 | 2024-08-09 13:00:37 | 2024-08-09 13:01:25 | 江苏九天光电科技有限公司 | 275773 | 马晓飞 |  |  | 0.125 | 5080 | 610 | 1 | JL0024040130-12 |  | 1 | K孔洞(345米传598毫米1个0.09平方毫米) | 是 | 是 | 2945 | 5
最终平整 | DL122407001322 | DL122407001322 | 九天850平整 | 合格 | 合格品 | 甲 | 刘勇 | 2720 | 2694 | 0.9904 | 4600 | 0.125 | 610 | 平整 |  | 31010068 | 小品种钢卷 | 0.68-SPCC | 30210004 | 光亮卷 | 0.125-SPCC |  | 60 | MO002266 | MO002266-007 | GLJ003 | 光亮卷前处理 模板 | 2840 | 2024-08-02 | 2024-08-02 | 5 | 2024-08-09 11:06:28 | 2024-08-09 11:06:49 | 江苏九天光电科技有限公司 | 275776 | 刘勇 |  |  | 0.125 | 4580 | 610 | 1 | DL122407001322 |  | 1 |  | 是 | 是 | 2945 | 7
最终平整 | DL122407001422 | DL122407001422 | 九天850平整 | 合格 | 让步接收 | 甲 | 刘勇 | 2780 | 2726 | 0.9806 | 4650 | 0.125 | 610 | 平整 | 孔洞(4025米传362毫米1个0.18平方毫米) | 31010082 | 小品种钢卷 | 0.67-SPCC | 30210004 | 光亮卷 | 0.125-SPCC |  | 60 | MO002266 | MO002266-002 | GLJ003 | 光亮卷前处理 模板 | 2860 | 2024-08-02 | 2024-08-02 | 5 | 2024-08-09 10:24:08 | 2024-08-09 10:25:02 | 江苏九天光电科技有限公司 | 275765 | 刘勇 |  |  | 0.125 | 4670 | 610 | 1 | DL122407001422 |  | 1 | K孔洞(4025米传362毫米1个0.18平方毫米) | 是 | 是 | 2945 | 2
最终平整 | JG12240705611 | JG1224070561 | 九天850平整 | 合格 | 让步接收 | 乙 | 张兴华 | 5490 | 5460 | 0.9945 | 10270 | 0.1 | 710 | 平整 | 孔洞(8946米传661毫米有个0.39，10083米传351毫米有个0.18平方毫米) | 20100028 | 轧硬 | 0.4*710-SPCC | 30210015 | 光亮卷 | 0.1-SPCC |  | 60 | MO002077 | MO002077-009-01 | GLJ003 | 光亮卷前处理 模板 | 13250 | 2024-07-26 | 2024-07-26 | 5 | 2024-08-09 07:07:56 | 2024-08-09 08:18:54 | 江苏九天光电科技有限公司 | 261446 | 张兴华 |  |  | 0.1 | 10260 | 710 | 1 | JG12240705611 |  | 1 | K孔洞(8946米传661毫米有个0.39，10083米传351毫米有个0.18平方毫米) | 是 | 是 | 5751 | 9
最终平整 | JG122407038712 | JG1224070387 | 九天850平整 | 合格 | 让步接收 | 乙 | 钱九龙 | 4517 | 4450 | 0.9852 | 8360 | 0.1 | 710 | 平整 | 尾50米左右因滑桶传1cm左右色差 | 20100028 | 轧硬 | 0.4*710-SPCC | 30210015 | 光亮卷 | 0.1-SPCC |  | 60 | MO002019 | MO002019-002-01-02 | GLJ003 | 光亮卷前处理 模板 | 13650 | 2024-07-24 | 2024-07-24 | 5 | 2024-08-09 05:32:03 | 2024-08-09 07:07:42 | 江苏九天光电科技有限公司 |  | 张兴华 |  | 1 | 0.1 | 8360 | 710 | 1 | JG122407038712 |  | 1 |  | 是 | 是 | 3986 | 2
最终平整 | JG122407038711 | JG1224070387 | 九天850平整 | 合格 | 让步接收 | 乙 | 钱九龙 | 2223 | 2190 | 0.9852 | 4100 | 0.1 | 710 | 平整 | 孔洞(266/270米传516/525毫米4个0.12-0.24平方毫米) | 20100028 | 轧硬 | 0.4*710-SPCC | 30210015 | 光亮卷 | 0.1-SPCC |  | 60 | MO002019 | MO002019-002-01-01 | GLJ003 | 光亮卷前处理 模板 | 13650 | 2024-07-24 | 2024-07-24 | 5 | 2024-08-09 05:32:03 | 2024-08-09 07:07:42 | 江苏九天光电科技有限公司 |  | 张兴华 |  | 1 | 0.1 | 4100 | 710 | 1 | JG122407038711 |  | 1 | K孔洞(266/270米传516/525毫米4个0.12-0.24平方毫米) | 是 | 是 | 3986 | 2
最终平整 | JG12240705542 | JG1224070554 | 九天850平整 | 合格 | 让步接收 | 乙 | 钱九龙 | 7150 | 7130 | 0.9972 | 13430 | 0.1 | 710 | 平整 | 孔洞(4455/4458//4463米传456毫米3个0.15-0.3,8640米传690毫米1个0.21平方毫米) | 20100028 | 轧硬 | 0.4*710-SPCC | 30210015 | 光亮卷 | 0.1-SPCC |  | 60 | MO002077 | MO002077-002-02 | GLJ003 | 光亮卷前处理 模板 | 12960 | 2024-07-26 | 2024-07-26 | 5 | 2024-08-09 04:02:54 | 2024-08-09 05:29:59 | 江苏九天光电科技有限公司 | 261435 | 钱九龙 |  |  | 0.1 | 13430 | 710 | 1 | JG12240705542 |  | 1 | K孔洞(4455/4458//4463米传456毫米0.15-0.3,8640米传690毫米0.21平方毫米) | 是 | 是 | 4958 | 2
最终平整 | JG12240705582 | JG1224070558 | 九天850平整 | 合格 | 合格品 | 乙 | 张兴华 | 7440 | 7380 | 0.9919 | 13770 | 0.1 | 710 | 平整 |  | 20100028 | 轧硬 | 0.4*710-SPCC | 30210015 | 光亮卷 | 0.1-SPCC |  | 60 | MO002077 | MO002077-006-02 | GLJ003 | 光亮卷前处理 模板 | 13160 | 2024-07-26 | 2024-07-26 | 3 | 2024-08-09 02:29:30 | 2024-08-09 04:02:40 | 江苏九天光电科技有限公司 | 261443 | 张兴华 |  |  | 0.1 | 13800 | 710 | 1 | JG12240705582 |  | 1 |  | 是 | 是 | 4264 | 6
最终平整 | JG12240705592 | JG1224070559 | 九天850平整 | 合格 | 让步接收 | 乙 | 钱九龙 | 7320 | 7234 | 0.9883 | 13510 | 0.1 | 710 | 平整 | 孔洞(11467米传511毫米0.24平方毫米) | 20100028 | 轧硬 | 0.4*710-SPCC | 30210015 | 光亮卷 | 0.1-SPCC |  | 60 | MO002077 | MO002077-007-02 | GLJ003 | 光亮卷前处理 模板 | 13100 | 2024-07-26 | 2024-07-26 | 5 | 2024-08-09 00:45:34 | 2024-08-09 02:29:16 | 江苏九天光电科技有限公司 | 261444 | 钱九龙 |  |  | 0.1 | 13660 | 710 | 1 | JG12240705592 |  | 1 | K孔洞(11467米传511毫米0.24平方毫米) | 是 | 是 | 5417 | 7
最终平整 | JG12240704092 | JG1224070409 | 九天850平整 | 合格 | 让步接收 | 乙 | 张兴华 | 6760 | 6720 | 0.9941 | 12490 | 0.1 | 710 | 平整 | 孔洞(150米传424毫米2个0.84/0.6平方毫米) | 20100028 | 轧硬 | 0.4*710-SPCC | 30210015 | 光亮卷 | 0.1-SPCC |  | 60 | MO001796 | MO001796-004-02 | GLJ003 | 光亮卷前处理 模板 | 13745 | 2024-07-19 | 2024-07-19 | 5 | 2024-08-08 23:30:10 | 2024-08-09 00:45:14 | 江苏九天光电科技有限公司 | 249138 | 张兴华 |  |  | 0.1 | 12520 | 710 | 1 | JG12240704092 |  | 1 | K孔洞(150米传424毫米2个0.84/0.6平方毫米) | 是 | 是 | 6047 | 4
最终平整 | JG12240703902 | JG1224070390 | 九天850平整 | 合格 | 合格品 | 乙 | 钱九龙 | 6680 | 6660 | 0.997 | 12540 | 0.1 | 710 | 平整 |  | 20100028 | 轧硬 | 0.4*710-SPCC | 30210015 | 光亮卷 | 0.1-SPCC |  | 60 | MO002019 | MO002019-004-02 | GLJ003 | 光亮卷前处理 模板 | 13755 | 2024-07-24 | 2024-07-24 | 5 | 2024-08-08 22:11:55 | 2024-08-08 23:29:21 | 江苏九天光电科技有限公司 | 256790 | 钱九龙 |  |  | 0.1 | 12580 | 710 | 1 | JG12240703902 |  | 1 |  | 是 | 是 | 5596 | 4
最终平整 | JG12240704241 | JG1224070424 | 九天850平整 | 返工 | 返工 | 乙 | 张兴华 | 6650 | 6630 | 0.997 | 12490 | 0.1 | 710 | 平整 | 倒包确认是否叠带 |  |  |  | 30210015 | 光亮卷 | 0.1-SPCC |  | 60 | MO001796 | MO001796-002-01 | GLJ003 | 光亮卷前处理 模板 | 13820 | 2024-07-19 | 2024-07-19 | 3 | 2024-08-08 20:46:46 | 2024-08-08 22:10:26 | 江苏九天光电科技有限公司 | 249136 | 张兴华 |  |  | 0.1 | 12477 | 710 | 1 | JG12240704241 |  | 0 |  |  |  | 4844 | 2
最终平整 | JG12240705561 | JG1224070556 | 九天850平整 | 合格 | 让步接收 | 甲 | 马晓飞 | 5460 | 5334 | 0.9769 | 9680 | 0.1 | 710 | 平整 | 孔洞(1657米传698毫米1个0.24,8106米传580毫米1个0.15平方毫米) | 20100028 | 轧硬 | 0.4*710-SPCC | 30210015 | 光亮卷 | 0.1-SPCC |  | 60 | MO002077 | MO002077-004-01 | GLJ003 | 光亮卷前处理 模板 | 13260 | 2024-07-26 | 2024-07-26 | 5 | 2024-08-08 20:01:29 | 2024-08-08 20:02:31 | 江苏九天光电科技有限公司 | 261439 | 马晓飞 |  |  | 0.1 | 9900 | 710 | 1 | JG12240705561 |  | 1 | K孔洞(1657米传698毫米个0.24,8106米传580毫米1个0.15平方毫米) | 是 | 是 | 5870 | 4
最终平整 | JG12240705571 | JG1224070557 | 九天850平整 | 返工 | 返工 | 甲 | 刘勇 | 5500 | 5458 | 0.9924 | 10100 | 0.1 | 710 | 平整 | 孔洞(1233-1251米传55-72毫米28个0.03-0.39平方毫米已夹纸)。1233-1251米剪掉（孔洞留样） |  |  |  | 30210015 | 光亮卷 | 0.1-SPCC |  | 60 | MO002077 | MO002077-005-01 | GLJ003 | 光亮卷前处理 模板 | 13170 | 2024-07-26 | 2024-07-26 | 3 | 2024-08-08 19:04:20 | 2024-08-08 19:09:15 | 江苏九天光电科技有限公司 | 261442 | 刘勇 |  |  | 0.1 | 10140 | 710 | 1 | JG12240705571 |  | 1 | K孔洞(1233-1251米传55-72毫米28个0.03-0.39平方毫米已夹纸) | 是 | 是 | 3597 | 5
最终平整 | JG12240704071 | JG1224070407 | 九天850平整 | 返工 | 返工 | 甲 | 马晓飞 | 6740 | 6722 | 0.9973 | 12650 | 0.1 | 710 | 平整 | 孔洞(3825/3833米传204毫米2个0.12/0.18,10112-12533米传1-373毫米60个0.03-25.7平方毫米中间已夹纸)。10112米后剪掉 |  |  |  | 30210015 | 光亮卷 | 0.1-SPCC |  | 60 | MO001796 | MO001796-007-01 | GLJ003 | 光亮卷前处理 模板 | 13740 | 2024-07-19 | 2024-07-19 | 3 | 2024-08-08 17:56:04 | 2024-08-08 18:00:30 | 江苏九天光电科技有限公司 | 249141 | 马晓飞 |  |  | 0.1 | 12650 | 710 | 1 | JG12240704071 |  | 0 | K孔洞(3825/3833米传204毫米2个0.12/0.18,101112-12533米传1-373毫米60个0.03-25.7平方毫米中间已夹纸) |  |  | 3803 | 7
最终平整 | JG12240705552 | JG1224070555 | 九天850平整 | 合格 | 合格品 | 甲 | 刘勇 | 7500 | 7486 | 0.9981 | 13890 | 0.1 | 710 | 平整 |  | 20100028 | 轧硬 | 0.4*710-SPCC | 30210015 | 光亮卷 | 0.1-SPCC |  | 60 | MO002077 | MO002077-003-02 | GLJ003 | 光亮卷前处理 模板 | 13270 | 2024-07-26 | 2024-07-26 | 5 | 2024-08-08 16:29:43 | 2024-08-08 16:39:22 | 江苏九天光电科技有限公司 | 261436 | 刘勇 |  |  | 0.1 | 13920 | 710 | 1 | JG12240705552 |  | 1 |  | 是 | 是 | 7575 | 3
最终平整 | JG12240703901 | JG1224070390 | 九天850平整 | 合格 | 让步接收 | 甲 | 刘勇 | 6740 | 6650 | 0.9866 | 12550 | 0.1 | 710 | 平整 | 孔洞(5803米传176毫米1个0.51,8350米传362毫米1个0.54平方毫米) | 20100028 | 轧硬 | 0.4*710-SPCC | 30210015 | 光亮卷 | 0.1-SPCC |  | 60 | MO002019 | MO002019-004-01 | GLJ003 | 光亮卷前处理 模板 | 13755 | 2024-07-24 | 2024-07-24 | 5 | 2024-08-08 14:58:10 | 2024-08-08 14:59:07 | 江苏九天光电科技有限公司 | 256790 | 刘勇 |  |  | 0.1 | 12650 | 710 | 1 | JG12240703901 |  | 1 | K孔洞(5803米传176毫米1个0.51,8350米传362毫米1个0.54平方毫米) | 是 | 是 | 5596 | 4
最终平整 | JG12240705562 | JG1224070556 | 九天850平整 | 合格 | 合格品 | 甲 | 马晓飞 | 7470 | 7406 | 0.9914 | 13660 | 0.1 | 710 | 平整 |  | 20100028 | 轧硬 | 0.4*710-SPCC | 30210015 | 光亮卷 | 0.1-SPCC |  | 60 | MO002077 | MO002077-004-02 | GLJ003 | 光亮卷前处理 模板 | 13260 | 2024-07-26 | 2024-07-26 | 5 | 2024-08-08 13:30:28 | 2024-08-08 13:30:54 | 江苏九天光电科技有限公司 | 261439 | 马晓飞 |  |  | 0.1 | 13700 | 710 | 1 | JG12240705562 |  | 1 |  | 是 | 是 | 5870 | 4
最终平整 | JG12240704232 | JG1224070423 | 九天850平整 | 合格 | 让步接收 | 甲 | 马晓飞 | 6840 | 6790 | 0.9927 | 12700 | 0.1 | 710 | 平整 | 孔洞(236米传695毫米1个0.12,7508米传145毫米1个0.12平方毫米),缩芯折印(尾部500米左右传动侧35CM左右),挫伤(12320米左右) | 20100028 | 轧硬 | 0.4*710-SPCC | 30210015 | 光亮卷 | 0.1-SPCC |  | 60 | MO001796 | MO001796-001-02 | GLJ003 | 光亮卷前处理 模板 | 13800 | 2024-07-19 | 2024-07-19 | 5 | 2024-08-08 12:11:44 | 2024-08-08 12:14:50 | 江苏九天光电科技有限公司 | 249135 | 马晓飞 |  |  | 0.1 | 12700 | 710 | 1 | JG12240704232 |  | 1 | Z折印(尾部500米左右传动侧35CM左右有来料缩芯折印),K孔洞(236米传695毫米1个0.12,7508米传145毫米个0.12平方毫米),C挫伤(12320米左右) | 是 | 是 | 5710 | 1
最终平整 | JG12240705612 | JG1224070561 | 九天850平整 | 合格 | 合格品 | 甲 | 刘勇 | 7400 | 7370 | 0.9959 | 13550 | 0.1 | 710 | 平整 |  | 20100028 | 轧硬 | 0.4*710-SPCC | 30210015 | 光亮卷 | 0.1-SPCC |  | 60 | MO002077 | MO002077-009-02 | GLJ003 | 光亮卷前处理 模板 | 13250 | 2024-07-26 | 2024-07-26 | 5 | 2024-08-08 10:55:57 | 2024-08-08 10:56:40 | 江苏九天光电科技有限公司 | 261446 | 刘勇 |  |  | 0.1 | 13550 | 710 | 1 | JG12240705612 |  | 1 |  | 是 | 是 | 5751 | 9
最终平整 | JG12240705622 | JG1224070562 | 九天850平整 | 合格 | 合格品 | 乙 | 张兴华 | 7470 | 7450 | 0.9973 | 13620 | 0.1 | 710 | 平整 |  | 20100028 | 轧硬 | 0.4*710-SPCC | 30210015 | 光亮卷 | 0.1-SPCC |  | 60 | MO002077 | MO002077-010-02 | GLJ003 | 光亮卷前处理 模板 | 13240 | 2024-07-26 | 2024-07-26 | 5 | 2024-08-08 06:00:03 | 2024-08-08 07:33:12 | 江苏九天光电科技有限公司 | 261449 | 钱九龙 |  |  | 0.1 | 13560 | 710 | 1 | JG12240705622 |  | 1 |  | 是 | 是 | 6177 | 10
最终平整 | JG1224070574 | JG1224070574 | 九天800平整 | 合格 | 合格品 | 甲 | 朱俊 | 6550 | 6528 | 0.9966 | 9510 | 0.15 | 610 | 平整 |  | 20100023 | 轧硬 | 0.4*610-SPCC | 30210011 | 光亮卷 | 0.15-SPCC |  | 60 | MO002115 | MO002115-004 | GLJ003 | 光亮卷前处理 模板 | 6665 | 2024-07-27 | 2024-07-27 | 5 | 2024-08-08 06:53:26 | 2024-08-08 06:54:04 | 江苏九天光电科技有限公司 | 263178 | 朱俊 |  |  | 0.15 | 9530 | 610 | 1 | JG1224070574 |  | 1 |  | 是 | 是 | 9569 | 4
最终平整 | JG1224070472 | JG1224070472 | 九天800平整 | 合格 | 合格品 | 甲 | 唐斌 | 6750 | 6734 | 0.9976 | 9660 | 0.15 | 610 | 平整 |  | 20100023 | 轧硬 | 0.4*610-SPCC | 30210011 | 光亮卷 | 0.15-SPCC |  | 60 | MO002184 | MO002184-004 | GLJ003 | 光亮卷前处理 模板 | 6880 | 2024-07-29 | 2024-07-29 | 5 | 2024-08-08 05:46:42 | 2024-08-08 05:47:10 | 江苏九天光电科技有限公司 | 267710 | 唐斌 |  |  | 0.15 | 9670 | 610 | 1 | JG1224070472 |  | 1 |  | 是 | 是 | 7889 | 4
最终平整 | JG1224070581 | JG1224070581 | 九天800平整 | 合格 | 让步接收 | 甲 | 朱俊 | 6580 | 6554 | 0.996 | 9460 | 0.15 | 610 | 平整 | 孔洞(7940米操598/599/600毫米孔洞面积6.06/0.71/0.44) | 20100023 | 轧硬 | 0.4*610-SPCC | 30210011 | 光亮卷 | 0.15-SPCC |  | 60 | MO002115 | MO002115-009 | GLJ003 | 光亮卷前处理 模板 | 6675 | 2024-07-27 | 2024-07-27 | 5 | 2024-08-08 05:36:45 | 2024-08-08 05:38:24 | 江苏九天光电科技有限公司 | 263186 | 朱俊 |  |  | 0.15 | 9480 | 610 | 1 | JG1224070581 |  | 1 | K孔洞(794米操598,599,600毫米孔洞面积6.06,0.71,0.44) | 是 | 是 | 8203 | 9
最终平整 | JG12240701922 | JG1224070192 | 九天850平整 | 合格 | 合格品 | 乙 | 张兴华 | 1810 | 1764 | 0.9746 | 3860 | 0.1 | 610 | 平整 |  | 20100023 | 轧硬 | 0.4*610-SPCC | 30210015 | 光亮卷 | 0.1-SPCC |  | 60 | MO001528 | MO001528-004-02 | GLJ003 | 光亮卷前处理 模板 | 6345 | 2024-07-12 | 2024-07-12 | 5 | 2024-08-08 03:35:23 | 2024-08-08 04:13:37 | 江苏九天光电科技有限公司 | 238788 | 张兴华 |  |  | 0.1 | 3922 | 610 | 1 | JG12240701922 |  | 1 |  | 是 | 是 | 5731 | 4
最终平整 | JG1224070196 | JG1224070196 | 九天850平整 | 合格 | 合格品 | 乙 | 张兴华 | 6232 | 6200 | 0.9949 | 13380 | 0.1 | 610 | 平整 |  | 20100023 | 轧硬 | 0.4*610-SPCC | 30210015 | 光亮卷 | 0.1-SPCC |  | 60 | MO001528 | MO001528-008 | GLJ003 | 光亮卷前处理 模板 | 6310 | 2024-07-12 | 2024-07-12 | 5 | 2024-08-08 02:10:34 | 2024-08-08 03:35:04 | 江苏九天光电科技有限公司 | 238804 | 张兴华 |  |  | 0.1 | 13434 | 610 | 1 | JG1224070196 |  | 1 |  | 是 | 是 | 7246 | 8
最终平整 | JG1224070631 | JG1224070631 | 九天800平整 | 合格 | 合格品 | 甲 | 唐斌 | 7140 | 7040 | 0.986 | 10220 | 0.15 | 610 | 平整 |  | 20100023 | 轧硬 | 0.4*610-SPCC | 30210011 | 光亮卷 | 0.15-SPCC |  | 60 | MO002185 | MO002185-005 | GLJ003 | 光亮卷前处理 模板 | 7235 | 2024-07-29 | 2024-07-29 | 5 | 2024-08-08 02:50:18 | 2024-08-08 02:56:34 | 江苏九天光电科技有限公司 | 267911 | 唐斌 |  |  | 0.15 | 10300 | 610 | 1 | JG1224070631 |  | 1 |  | 是 | 是 | 6808 | 5
最终平整 | JG12240704322 | JG1224070432 | 九天850平整 | 合格 | 合格品 | 乙 | 钱九龙 | 2754 | 2726 | 0.9898 | 5860 | 0.1 | 610 | 平整 |  | 20100023 | 轧硬 | 0.4*610-SPCC | 30210015 | 光亮卷 | 0.1-SPCC |  | 60 | MO001756 | MO001756-008-02 | GLJ003 | 光亮卷前处理 模板 | 6290 | 2024-07-18 | 2024-07-18 | 5 | 2024-08-08 00:37:11 | 2024-08-08 02:10:16 | 江苏九天光电科技有限公司 |  | 钱九龙 |  | 1 | 0.1 | 5860 | 610 | 1 | JG12240704322 |  | 1 |  | 是 | 是 | 3286 | 8
最终平整 | JG12240704321 | JG1224070432 | 九天850平整 | 合格 | 让步接收 | 乙 | 钱九龙 | 3464 | 3428 | 0.9896 | 7350 | 0.1 | 610 | 平整 | 孔洞(448/454/463米传606毫米3个0.03-0.12,74/79米传590毫米2个0.15-0.21,355米传561/601毫米4个0.03-0.09平方毫米) | 20100023 | 轧硬 | 0.4*610-SPCC | 30210015 | 光亮卷 | 0.1-SPCC |  | 60 | MO001756 | MO001756-008-01 | GLJ003 | 光亮卷前处理 模板 | 6290 | 2024-07-18 | 2024-07-18 | 5 | 2024-08-08 00:37:11 | 2024-08-08 02:10:16 | 江苏九天光电科技有限公司 |  | 钱九龙 |  | 1 | 0.1 | 7350 | 610 | 1 | JG12240704321 |  | 1 | K孔洞(448/454/463米传606毫米3个0.030.21,74/79米传590毫米0.15-0.21,355米传561/601毫米4个0.09-0.03平方毫米) | 是 | 是 | 3286 | 8
最终平整 | JG1224070667 | JG1224070667 | 九天800平整 | 合格 | 合格品 | 甲 | 朱俊 | 7246 | 7216 | 0.9959 | 10490 | 0.15 | 610 | 平整 |  | 20100023 | 轧硬 | 0.4*610-SPCC | 30210011 | 光亮卷 | 0.15-SPCC |  | 60 | MO002185 | MO002185-011 | GLJ003 | 光亮卷前处理 模板 | 7340 | 2024-07-29 | 2024-07-29 | 5 | 2024-08-08 01:53:49 | 2024-08-08 01:54:22 | 江苏九天光电科技有限公司 | 267926 | 朱俊 |  |  | 0.15 | 10503 | 610 | 1 | JG1224070667 |  | 1 |  | 是 | 是 | 7958 | 11
最终平整 | JG1224070494 | JG1224070494 | 九天850平整 | 合格 | 让步接收 | 乙 | 钱九龙 | 6150 | 6100 | 0.9919 | 13220 | 0.1 | 610 | 平整 | 孔洞(215/224米传5毫米2个0.15,1073/1086/1090米传579毫米3个0.12-0.15) | 20100023 | 轧硬 | 0.4*610-SPCC | 30210015 | 光亮卷 | 0.1-SPCC |  | 60 | MO002076 | MO002076-006 | GLJ003 | 光亮卷前处理 模板 | 6230 | 2024-07-26 | 2024-07-26 | 5 | 2024-08-07 23:00:16 | 2024-08-08 00:36:51 | 江苏九天光电科技有限公司 | 261365 | 钱九龙 |  |  | 0.1 | 13250 | 610 | 1 | JG1224070494 |  | 1 | K孔洞(215/224米传5毫米2个0.15,1073/1086/1090米传579毫米3个0.15-0.12) | 是 | 是 | 5798 | 6
最终平整 | JG1224070656 | JG1224070656 | 九天800平整 | 合格 | 合格品 | 甲 | 朱俊 | 7230 | 7206 | 0.9967 | 10350 | 0.15 | 610 | 平整 |  | 20100023 | 轧硬 | 0.4*610-SPCC | 30210011 | 光亮卷 | 0.15-SPCC |  | 60 | MO002185 | MO002185-008 | GLJ003 | 光亮卷前处理 模板 | 7320 | 2024-07-29 | 2024-07-29 | 5 | 2024-08-08 00:03:56 | 2024-08-08 00:04:46 | 江苏九天光电科技有限公司 | 267922 | 唐斌 |  |  | 0.15 | 10380 | 610 | 1 | JG1224070656 |  | 1 |  | 是 | 是 | 8101 | 8
最终平整 | JG1224070493 | JG1224070493 | 九天850平整 | 合格 | 让步接收 | 乙 | 张兴华 | 5860 | 5818 | 0.9928 | 12650 | 0.1 | 610 | 平整 | 孔洞(内30米标记孔洞多作废带) | 20100023 | 轧硬 | 0.4*610-SPCC | 30210015 | 光亮卷 | 0.1-SPCC |  | 60 | MO002076 | MO002076-005 | GLJ003 | 光亮卷前处理 模板 | 6245 | 2024-07-26 | 2024-07-26 | 5 | 2024-08-07 21:43:47 | 2024-08-07 22:59:56 | 江苏九天光电科技有限公司 | 261362 | 钱九龙 |  |  | 0.1 | 12711 | 610 | 1 | JG1224070493 |  | 1 | K孔洞(内30米标记孔洞多废带) | 是 | 是 | 6661 | 5
最终平整 | JG1224070533 | JG1224070533 | 九天800平整 | 合格 | 合格品 | 甲 | 朱俊 | 5180 | 5162 | 0.9965 | 7110 | 0.15 | 610 | 平整 |  | 20100023 | 轧硬 | 0.4*610-SPCC | 30210011 | 光亮卷 | 0.15-SPCC |  | 60 | MO002182 | MO002182-001 | GLJ003 | 光亮卷前处理 模板 | 5300 | 2024-07-29 | 2024-07-29 | 5 | 2024-08-07 22:52:38 | 2024-08-07 22:54:02 | 江苏九天光电科技有限公司 | 267694 | 朱俊 |  |  | 0.15 | 7150 | 610 | 1 | JG1224070533 |  | 1 |  | 是 | 是 | 5743 | 1
最终平整 | JG1224070551 | JG1224070551 | 九天850平整 | 合格 | 合格品 | 乙 | 张兴华 | 4700 | 4654 | 0.9902 | 10150 | 0.1 | 610 | 平整 |  | 20100023 | 轧硬 | 0.4*610-SPCC | 30210015 | 光亮卷 | 0.1-SPCC |  | 60 | MO002076 | MO002076-020 | GLJ003 | 光亮卷前处理 模板 | 4780 | 2024-07-26 | 2024-07-26 | 5 | 2024-08-07 20:32:18 | 2024-08-07 21:43:27 | 江苏九天光电科技有限公司 | 261385 | 张兴华 |  |  | 0.1 | 10250 | 610 | 1 | JG1224070551 |  | 1 |  | 是 | 是 | 6006 | 20
最终平整 | JG1224070469 | JG1224070469 | 九天800平整 | 合格 | 合格品 | 甲 | 唐斌 | 5110 | 5080 | 0.9941 | 7170 | 0.15 | 610 | 平整 |  | 20100023 | 轧硬 | 0.4*610-SPCC | 30210011 | 光亮卷 | 0.15-SPCC |  | 60 | MO002184 | MO002184-001 | GLJ003 | 光亮卷前处理 模板 | 5195 | 2024-07-29 | 2024-07-29 | 5 | 2024-08-07 21:38:03 | 2024-08-07 21:38:32 | 江苏九天光电科技有限公司 | 267698 | 唐斌 |  |  | 0.15 | 7200 | 610 | 1 | JG1224070469 |  | 1 |  | 是 | 是 | 6922 | 1
最终平整 | JG12240704951 | JG1224070495 | 九天850平整 | 合格 | 让步接收 | 甲 | 马晓飞 | 3050 | 3020 | 0.9902 | 6570 | 0.1 | 610 | 平整 | 孔洞(6215米传307毫米1个0.18平方毫米) | 20100023 | 轧硬 | 0.4*610-SPCC | 30210015 | 光亮卷 | 0.1-SPCC |  | 60 | MO002076 | MO002076-007-01 | GLJ003 | 光亮卷前处理 模板 | 6215 | 2024-07-26 | 2024-07-26 | 5 | 2024-08-07 20:11:46 | 2024-08-07 20:12:30 | 江苏九天光电科技有限公司 | 261366 | 马晓飞 |  |  | 0.1 | 6600 | 610 | 1 | JG12240704951 |  | 1 | K孔洞(6215米传307毫米1个0.18平方毫米) | 是 | 是 | 2019 | 7
最终平整 | JG12240702712 | JG1224070271 | 九天850平整 | 合格 | 让步接收 | 甲 | 刘勇 | 2140 | 2096 | 0.9794 | 4550 | 0.1 | 610 | 平整 | 孔洞(74米传28毫米1个0.18平方毫米) | 20100023 | 轧硬 | 0.4*610-SPCC | 30210015 | 光亮卷 | 0.1-SPCC |  | 60 | MO002202 | MO002202-001-02 | GLJ003 | 光亮卷前处理 模板 | 7180 | 2024-07-30 | 2024-07-30 | 3 | 2024-08-07 19:33:15 | 2024-08-07 19:34:09 | 江苏九天光电科技有限公司 | 235108 | 刘勇 |  |  | 0.1 | 4550 | 610 | 1 | JG12240702712 |  | 1 | K孔洞(74米传28毫米1个0.18平方毫米) | 是 | 是 | 1031 | 1
最终平整 | JG1224070552 | JG1224070552 | 九天850平整 | 合格 | 合格品 | 甲 | 马晓飞 | 4700 | 4676 | 0.9949 | 10200 | 0.1 | 610 | 平整 |  | 20100023 | 轧硬 | 0.4*610-SPCC | 30210015 | 光亮卷 | 0.1-SPCC |  | 60 | MO002076 | MO002076-021 | GLJ003 | 光亮卷前处理 模板 | 4770 | 2024-07-26 | 2024-07-26 | 5 | 2024-08-07 18:58:50 | 2024-08-07 18:59:11 | 江苏九天光电科技有限公司 | 261386 | 马晓飞 |  |  | 0.1 | 10260 | 610 | 1 | JG1224070552 |  | 1 |  | 是 | 是 | 5937 | 21
最终平整 | JG1224070539 | JG1224070539 | 九天850平整 | 合格 | 合格品 | 甲 | 刘勇 | 4700 | 4648 | 0.9889 | 10190 | 0.1 | 610 | 平整 |  | 20100023 | 轧硬 | 0.4*610-SPCC | 30210015 | 光亮卷 | 0.1-SPCC |  | 60 | MO002076 | MO002076-018 | GLJ003 | 光亮卷前处理 模板 | 4745 | 2024-07-26 | 2024-07-26 | 5 | 2024-08-07 17:58:18 | 2024-08-07 17:58:44 | 江苏九天光电科技有限公司 | 261383 | 刘勇 |  |  | 0.1 | 10150 | 610 | 1 | JG1224070539 |  | 1 |  | 是 | 是 | 5935 | 18
最终平整 | JG12240702711 | JG1224070271 | 九天850平整 | 返工 | 返工 | 甲 | 马晓飞 | 4830 | 4760 | 0.9855 | 10460 | 0.1 | 610 | 平整 | 孔洞(7775/7782/8297米传18毫米3个 0.3/0.09/0.06,8327-8805米传18-50毫米20个0.03-0.45平方毫米)。8327-8805米剪掉（孔洞留样） |  |  |  | 30210015 | 光亮卷 | 0.1-SPCC |  | 60 | MO002202 | MO002202-001-01 | GLJ003 | 光亮卷前处理 模板 | 7180 | 2024-07-30 | 2024-07-30 | 3 | 2024-08-07 16:47:22 | 2024-08-07 16:48:37 | 江苏九天光电科技有限公司 | 235108 | 马晓飞 |  |  | 0.1 | 10500 | 610 | 1 | JG12240702711 |  | 0 | K孔洞(7775米传18毫米1个0.3,7782-8805米传18-50毫米22个0.03-0.45平方毫米) |  |  | 1031 | 1
最终平整 | JG1224070512 | JG1224070512 | 九天850平整 | 合格 | 让步接收 | 甲 | 刘勇 | 4636 | 4602 | 0.9927 | 9990 | 0.1 | 610 | 平整 | 缩芯折印(尾部500米左右操作侧45CM左右) | 20100023 | 轧硬 | 0.4*610-SPCC | 30210015 | 光亮卷 | 0.1-SPCC |  | 60 | MO002076 | MO002076-023 | GLJ003 | 光亮卷前处理 模板 | 4690 | 2024-07-26 | 2024-07-26 | 5 | 2024-08-07 15:37:36 | 2024-08-07 15:38:41 | 江苏九天光电科技有限公司 | 261388 | 刘勇 |  |  | 0.1 | 10070 | 610 | 1 | JG1224070512 |  | 1 | Z折印(尾部500米左右操作侧45CM左右有来料缩芯折印) | 是 | 是 | 5851 | 23
最终平整 | JG12240704952 | JG1224070495 | 九天850平整 | 合格 | 合格品 | 甲 | 马晓飞 | 3070 | 3020 | 0.9837 | 6610 | 0.1 | 610 | 平整 |  | 20100023 | 轧硬 | 0.4*610-SPCC | 30210015 | 光亮卷 | 0.1-SPCC |  | 60 | MO002076 | MO002076-007-02 | GLJ003 | 光亮卷前处理 模板 | 6215 | 2024-07-26 | 2024-07-26 | 5 | 2024-08-07 14:28:35 | 2024-08-07 14:29:07 | 江苏九天光电科技有限公司 | 261366 | 马晓飞 |  |  | 0.1 | 6670 | 610 | 1 | JG12240704952 |  | 1 |  | 是 | 是 | 2019 | 7
最终平整 | JG1224070496 | JG1224070496 | 九天850平整 | 合格 | 让步接收 | 甲 | 刘勇 | 6100 | 6060 | 0.9934 | 13250 | 0.1 | 610 | 平整 | 内247米（未夹纸）孔洞多作废带，下道剪下退平整。孔洞(197-247米传577-599毫米11个0.09-0.15平方毫米) | 20100023 | 轧硬 | 0.4*610-SPCC | 30210015 | 光亮卷 | 0.1-SPCC |  | 60 | MO002076 | MO002076-008 | GLJ003 | 光亮卷前处理 模板 | 6205 | 2024-07-26 | 2024-07-26 | 5 | 2024-08-07 13:35:12 | 2024-08-07 13:36:13 | 江苏九天光电科技有限公司 | 261368 | 刘勇 |  |  | 0.1 | 13260 | 610 | 1 | JG1224070496 |  | 1 | K孔洞(197-247米传577-599毫米11个0.09-0.15平方毫米) | 是 | 是 | 5719 | 8
最终平整 | JG1224070540 | JG1224070540 | 九天850平整 | 合格 | 让步接收 | 甲 | 马晓飞 | 4690 | 4646 | 0.9906 | 10110 | 0.1 | 610 | 平整 | 孔洞(629米传511毫米2个0.36/0.24平方毫米) | 20100023 | 轧硬 | 0.4*610-SPCC | 30210015 | 光亮卷 | 0.1-SPCC |  | 60 | MO002076 | MO002076-019 | GLJ003 | 光亮卷前处理 模板 | 4740 | 2024-07-26 | 2024-07-26 | 5 | 2024-08-07 12:13:00 | 2024-08-07 12:14:12 | 江苏九天光电科技有限公司 | 261384 | 马晓飞 |  |  | 0.1 | 10190 | 610 | 1 | JG1224070540 |  | 1 | K孔洞(629米传511毫米2个0.36/0.24平方毫米) | 是 | 是 | 5865 | 19
最终平整 | JG12240704362 | JG1224070436 | 九天850平整 | 合格 | 合格品 | 甲 | 刘勇 | 3153 | 3052 | 0.968 | 6670 | 0.1 | 610 | 平整 |  | 20100023 | 轧硬 | 0.4*610-SPCC | 30210015 | 光亮卷 | 0.1-SPCC |  | 60 | MO001756 | MO001756-012-02 | GLJ003 | 光亮卷前处理 模板 | 6340 | 2024-07-18 | 2024-07-18 | 5 | 2024-08-07 09:39:18 | 2024-08-07 10:22:48 | 江苏九天光电科技有限公司 |  | 刘勇 |  | 1 | 0.1 | 6670 | 610 | 1 | JG12240704362 |  | 1 |  | 是 | 是 | 3395 | 12
最终平整 | JG12240704361 | JG1224070436 | 九天850平整 | 合格 | 合格品 | 甲 | 刘勇 | 3119 | 3020 | 0.9683 | 6600 | 0.1 | 610 | 平整 |  | 20100023 | 轧硬 | 0.4*610-SPCC | 30210015 | 光亮卷 | 0.1-SPCC |  | 60 | MO001756 | MO001756-012-01 | GLJ003 | 光亮卷前处理 模板 | 6340 | 2024-07-18 | 2024-07-18 | 5 | 2024-08-07 09:39:18 | 2024-08-07 10:22:48 | 江苏九天光电科技有限公司 |  | 刘勇 |  | 1 | 0.1 | 6600 | 610 | 1 | JG12240704361 |  | 1 |  | 是 | 是 | 3395 | 12
最终平整 | JG1224070537 | JG1224070537 | 九天800平整 | 合格 | 合格品 | 甲 | 朱俊 | 6580 | 6550 | 0.9954 | 9540 | 0.15 | 610 | 平整 |  | 20100023 | 轧硬 | 0.4*610-SPCC | 30210011 | 光亮卷 | 0.15-SPCC |  | 60 | MO002033 | MO002033-017 | GLJ003 | 光亮卷前处理 模板 | 6710 | 2024-07-25 | 2024-07-25 | 5 | 2024-08-07 08:02:42 | 2024-08-07 08:03:17 | 江苏九天光电科技有限公司 | 258847 | 朱俊 |  |  | 0.15 | 9560 | 610 | 1 | JG1224070537 |  | 1 |  | 是 | 是 | 7889 | 17
最终平整 | JG1224070429 | JG1224070429 | 九天850平整 | 合格 | 让步接收 | 乙 | 钱九龙 | 6260 | 6224 | 0.9942 | 13630 | 0.1 | 610 | 平整 | 孔洞(内60米标记孔洞多作废带剪下退平整。331/336米传3/12毫米2个0.09,725/738米传13/35毫米2个0.06,805-817米传12/46/52/58/66毫米6个0.06-0.15,1672米传10毫米0.12平方毫米) | 20100023 | 轧硬 | 0.4*610-SPCC | 30210015 | 光亮卷 | 0.1-SPCC |  | 60 | MO001756 | MO001756-003 | GLJ003 | 光亮卷前处理 模板 | 6315 | 2024-07-18 | 2024-07-18 | 5 | 2024-08-07 06:14:31 | 2024-08-07 07:24:13 | 江苏九天光电科技有限公司 | 248066 | 钱九龙 |  |  | 0.1 | 13700 | 610 | 1 | JG1224070429 |  | 1 | K孔洞(内60米标记孔洞多331/336米传3/12毫米2个0.09,725/738米传13/35毫米2个0.06,805-817米传12/46/52//58//66毫米6个0.06-0.15,1672米传10毫米0.12平方毫米) | 是 | 是 | 5339 | 3
最终平整 | JG1224070577 | JG1224070577 | 九天800平整 | 合格 | 合格品 | 甲 | 唐斌 | 6570 | 6540 | 0.9954 | 9530 | 0.15 | 610 | 平整 |  | 20100023 | 轧硬 | 0.4*610-SPCC | 30210011 | 光亮卷 | 0.15-SPCC |  | 60 | MO002115 | MO002115-007 | GLJ003 | 光亮卷前处理 模板 | 6680 | 2024-07-27 | 2024-07-27 | 5 | 2024-08-07 07:04:23 | 2024-08-07 07:04:53 | 江苏九天光电科技有限公司 | 263184 | 唐斌 |  |  | 0.15 | 9540 | 610 | 1 | JG1224070577 |  | 1 |  | 是 | 是 | 9570 | 7
最终平整 | JG1224070480 | JG1224070480 | 九天850平整 | 合格 | 合格品 | 乙 | 张兴华 | 6090 | 6070 | 0.9967 | 13200 | 0.1 | 610 | 平整 |  | 20100023 | 轧硬 | 0.4*610-SPCC | 30210015 | 光亮卷 | 0.1-SPCC |  | 60 | MO002076 | MO002076-015 | GLJ003 | 光亮卷前处理 模板 | 6180 | 2024-07-26 | 2024-07-26 | 5 | 2024-08-07 04:50:12 | 2024-08-07 06:14:12 | 江苏九天光电科技有限公司 | 261380 | 张兴华 |  |  | 0.1 | 13200 | 610 | 1 | JG1224070480 |  | 1 |  | 是 | 是 | 5518 | 15
最终平整 | JG1224070471 | JG1224070471 | 九天800平整 | 合格 | 合格品 | 甲 | 朱俊 | 6760 | 6750 | 0.9985 | 9520 | 0.15 | 610 | 平整 |  | 20100023 | 轧硬 | 0.4*610-SPCC | 30210011 | 光亮卷 | 0.15-SPCC |  | 60 | MO002184 | MO002184-003 | GLJ003 | 光亮卷前处理 模板 | 6895 | 2024-07-29 | 2024-07-29 | 5 | 2024-08-07 05:50:55 | 2024-08-07 05:51:26 | 江苏九天光电科技有限公司 | 267708 | 朱俊 |  |  | 0.15 | 9530 | 610 | 1 | JG1224070471 |  | 1 |  | 是 | 是 | 6735 | 3
最终平整 | JG1224070448 | JG1224070448 | 九天850平整 | 合格 | 合格品 | 乙 | 钱九龙 | 6220 | 6156 | 0.9897 | 13400 | 0.1 | 610 | 平整 |  | 20100023 | 轧硬 | 0.4*610-SPCC | 30210015 | 光亮卷 | 0.1-SPCC |  | 60 | MO001770 | MO001770-004 | GLJ003 | 光亮卷前处理 模板 | 6285 | 2024-07-19 | 2024-07-19 | 5 | 2024-08-07 03:25:13 | 2024-08-07 04:49:55 | 江苏九天光电科技有限公司 | 248795 | 钱九龙 |  |  | 0.1 | 13510 | 610 | 1 | JG1224070448 |  | 1 |  | 是 | 是 | 4861 | 4
最终平整 | JG1224070668 | JG1224070668 | 九天800平整 | 合格 | 合格品 | 甲 | 唐斌 | 7170 | 7156 | 0.998 | 10340 | 0.15 | 610 | 平整 |  | 20100023 | 轧硬 | 0.4*610-SPCC | 30210011 | 光亮卷 | 0.15-SPCC |  | 60 | MO002185 | MO002185-012 | GLJ003 | 光亮卷前处理 模板 | 7330 | 2024-07-29 | 2024-07-29 | 5 | 2024-08-07 04:10:03 | 2024-08-07 04:16:41 | 江苏九天光电科技有限公司 | 267927 | 唐斌 |  |  | 0.15 | 10350 | 610 | 1 | JG1224070668 |  | 1 |  | 是 | 是 | 7892 | 12
最终平整 | JG1224070446 | JG1224070446 | 九天850平整 | 合格 | 让步接收 | 乙 | 张兴华 | 6236 | 6180 | 0.991 | 13440 | 0.1 | 610 | 平整 | 厚薄公差（内50米偶跳0.107） | 20100023 | 轧硬 | 0.4*610-SPCC | 30210015 | 光亮卷 | 0.1-SPCC |  | 60 | MO001770 | MO001770-002 | GLJ003 | 光亮卷前处理 模板 | 6305 | 2024-07-19 | 2024-07-19 | 5 | 2024-08-07 02:03:01 | 2024-08-07 03:24:55 | 江苏九天光电科技有限公司 | 248793 | 张兴华 |  |  | 0.1 | 13500 | 610 | 1 | JG1224070446 |  | 1 |  | 是 | 是 | 7356 | 2
最终平整 | JG1224070507 | JG1224070507 | 九天800平整 | 合格 | 合格品 | 甲 | 唐斌 | 7040 | 7008 | 0.9955 | 9480 | 0.15 | 610 | 平整 |  | 20100023 | 轧硬 | 0.4*610-SPCC | 30210011 | 光亮卷 | 0.15-SPCC |  | 60 | MO002033 | MO002033-007 | GLJ003 | 光亮卷前处理 模板 | 7115 | 2024-07-25 | 2024-07-25 | 5 | 2024-08-07 02:27:40 | 2024-08-07 02:52:58 | 江苏九天光电科技有限公司 | 258837 | 朱俊 |  |  | 0.15 | 9500 | 610 | 1 | JG1224070507 |  | 1 |  | 是 | 是 | 8310 | 7
最终平整 | JG1224070430 | JG1224070430 | 九天850平整 | 合格 | 让步接收 | 乙 | 钱九龙 | 6228 | 6190 | 0.9939 | 13450 | 0.1 | 610 | 平整 | 孔洞(354-380米标记传546-599毫米共计12个0.03-0.21平方毫米) | 20100023 | 轧硬 | 0.4*610-SPCC | 30210015 | 光亮卷 | 0.1-SPCC |  | 60 | MO001756 | MO001756-004 | GLJ003 | 光亮卷前处理 模板 | 6305 | 2024-07-18 | 2024-07-18 | 5 | 2024-08-07 00:44:05 | 2024-08-07 02:02:42 | 江苏九天光电科技有限公司 | 248067 | 钱九龙 |  |  | 0.1 | 13474 | 610 | 1 | JG1224070430 |  | 1 | K孔洞(354-380米标记传546-599毫米共计112个0.03-0.21平方毫米) | 是 | 是 | 7705 | 4
最终平整 | JG1224070466 | JG1224070466 | 九天800平整 | 合格 | 合格品 | 甲 | 唐斌 | 5070 | 5050 | 0.9961 | 7060 | 0.15 | 610 | 平整 |  | 20100023 | 轧硬 | 0.4*610-SPCC | 30210011 | 光亮卷 | 0.15-SPCC |  | 60 | MO001754 | MO001754-018 | GLJ003 | 光亮卷前处理 模板 | 5170 | 2024-07-18 | 2024-07-18 | 5 | 2024-08-07 01:33:06 | 2024-08-07 01:33:34 | 江苏九天光电科技有限公司 | 248059 | 唐斌 |  |  | 0.15 | 7100 | 610 | 1 | JG1224070466 |  | 1 |  | 是 | 是 | 5506 | 18
最终平整 | JG1224070476 | JG1224070476 | 九天850平整 | 合格 | 让步接收 | 乙 | 张兴华 | 6250 | 6230 | 0.9968 | 13380 | 0.1 | 610 | 平整 | 厚薄公差(内50米标记0.102-0.108）孔洞（90米传36毫米0.21平方毫米) | 20100023 | 轧硬 | 0.4*610-SPCC | 30210015 | 光亮卷 | 0.1-SPCC |  | 60 | MO002076 | MO002076-011 | GLJ003 | 光亮卷前处理 模板 | 6340 | 2024-07-26 | 2024-07-26 | 5 | 2024-08-06 23:23:11 | 2024-08-07 00:43:45 | 江苏九天光电科技有限公司 | 261376 | 张兴华 |  |  | 0.1 | 13350 | 610 | 1 | JG1224070476 |  | 1 | K孔洞(内50米标记0.102-0.108,90米传36毫米0.21平方毫米) | 是 | 是 | 4102 | 11
最终平整 | JG91240700062 | JG9124070006 | 九天800平整 | 合格 | 合格品 | 甲 | 朱俊 | 5000 | 4990 | 0.998 | 7120 | 0.15 | 610 | 平整 |  | 20100023 | 轧硬 | 0.4*610-SPCC | 30210011 | 光亮卷 | 0.15-SPCC |  | 60 | MO001896 | MO001896-003-02 | GLJ003 | 光亮卷前处理 模板 | 10320 | 2024-07-22 | 2024-07-22 | 5 | 2024-08-07 00:25:07 | 2024-08-07 00:25:37 | 江苏九天光电科技有限公司 | 253370 | 朱俊 |  |  | 0.15 | 7140 | 610 | 1 | JG91240700062 |  | 1 |  | 是 | 是 | 6179 | 3
最终平整 | JG91240700041 | JG9124070004 | 九天800平整 | 合格 | 合格品 | 甲 | 唐斌 | 5140 | 5116 | 0.9953 | 7150 | 0.15 | 610 | 平整 |  | 20100023 | 轧硬 | 0.4*610-SPCC | 30210011 | 光亮卷 | 0.15-SPCC |  | 60 | MO001896 | MO001896-002-01 | GLJ003 | 光亮卷前处理 模板 | 10290 | 2024-07-22 | 2024-07-22 | 5 | 2024-08-06 23:28:37 | 2024-08-06 23:29:12 | 江苏九天光电科技有限公司 | 253369 | 唐斌 |  |  | 0.15 | 7170 | 610 | 1 | JG91240700041 |  | 1 |  | 是 | 是 | 6153 | 2
最终平整 | JG1224070475 | JG1224070475 | 九天850平整 | 合格 | 让步接收 | 乙 | 钱九龙 | 6300 | 6258 | 0.9933 | 13600 | 0.1 | 610 | 平整 | 孔洞(309-383米标记传567/574毫米8个0.09-0.18平方毫米，743-760米传589毫米4个0.09-0.18，819/828米传596毫米0.12/0.06平方毫米) | 20100023 | 轧硬 | 0.4*610-SPCC | 30210015 | 光亮卷 | 0.1-SPCC |  | 60 | MO002076 | MO002076-010 | GLJ003 | 光亮卷前处理 模板 | 6370 | 2024-07-26 | 2024-07-26 | 5 | 2024-08-06 21:59:30 | 2024-08-06 23:22:40 | 江苏九天光电科技有限公司 | 261371 | 钱九龙 |  |  | 0.1 | 13600 | 610 | 1 | JG1224070475 |  | 1 | K孔洞(309-383米标记传567/574毫米8个0.09-0.8平方毫米，743-760米传589毫米4个0.09-018，819/828米传596毫米0.12/0.06平方毫米) | 是 | 是 | 6952 | 10
最终平整 | JG91240700082 | JG9124070008 | 九天800平整 | 合格 | 让步接收 | 甲 | 朱俊 | 5090 | 5040 | 0.9902 | 7000 | 0.15 | 610 | 平整 | 亮点(板面偶有亮点) | 20100023 | 轧硬 | 0.4*610-SPCC | 30210011 | 光亮卷 | 0.15-SPCC |  | 60 | MO001896 | MO001896-004-02 | GLJ003 | 光亮卷前处理 模板 | 10400 | 2024-07-22 | 2024-07-22 | 5 | 2024-08-06 22:13:35 | 2024-08-06 22:14:42 | 江苏九天光电科技有限公司 | 253373 | 朱俊 |  |  | 0.15 | 7110 | 610 | 1 | JG91240700082 |  | 1 | L亮点(板面偶有亮点) | 是 | 是 | 7144 | 4
最终平整 | JG1224070511 | JG1224070511 | 九天850平整 | 合格 | 合格品 | 乙 | 张兴华 | 4630 | 4600 | 0.9935 | 10070 | 0.1 | 610 | 平整 |  | 20100023 | 轧硬 | 0.4*610-SPCC | 30210015 | 光亮卷 | 0.1-SPCC |  | 60 | MO002076 | MO002076-022 | GLJ003 | 光亮卷前处理 模板 | 4700 | 2024-07-26 | 2024-07-26 | 5 | 2024-08-06 20:41:02 | 2024-08-06 21:59:10 | 江苏九天光电科技有限公司 | 261387 | 张兴华 |  |  | 0.1 | 10070 | 610 | 1 | JG1224070511 |  | 1 |  | 是 | 是 | 6028 | 22
最终平整 | JG12240705032 | JG1224070503 | 九天850平整 | 合格 | 合格品 | 甲 | 刘勇 | 3079 | 3052 | 0.9912 | 6600 | 0.1 | 610 | 平整 |  | 20100023 | 轧硬 | 0.4*610-SPCC | 30210015 | 光亮卷 | 0.1-SPCC |  | 60 | MO002076 | MO002076-003-02 | GLJ003 | 光亮卷前处理 模板 | 6240 | 2024-07-26 | 2024-07-26 | 5 | 2024-08-06 20:21:45 | 2024-08-06 20:22:56 | 江苏九天光电科技有限公司 |  | 刘勇 |  | 1 | 0.1 | 6600 | 610 | 1 | JG12240705032 |  | 1 |  | 是 | 是 | 734 | 3
最终平整 | JG12240705031 | JG1224070503 | 九天850平整 | 合格 | 让步接收 | 甲 | 刘勇 | 3079 | 3052 | 0.9912 | 6600 | 0.1 | 610 | 平整 | 孔洞(178/197米传469毫米2个0.21/0.48平方毫米) | 20100023 | 轧硬 | 0.4*610-SPCC | 30210015 | 光亮卷 | 0.1-SPCC |  | 60 | MO002076 | MO002076-003-01 | GLJ003 | 光亮卷前处理 模板 | 6240 | 2024-07-26 | 2024-07-26 | 5 | 2024-08-06 20:21:45 | 2024-08-06 20:22:56 | 江苏九天光电科技有限公司 |  | 刘勇 |  | 1 | 0.1 | 6600 | 610 | 1 | JG12240705031 |  | 1 | K孔洞(178/197米传469毫米2个0.21/0.48平方毫米) | 是 | 是 | 734 | 3
最终平整 | JG12240704732 | JG1224070473 | 九天850平整 | 合格 | 让步接收 | 甲 | 马晓飞 | 3140 | 3122 | 0.9943 | 6790 | 0.1 | 610 | 平整 | C挫伤(5900-5940米之间) | 20100023 | 轧硬 | 0.4*610-SPCC | 30210015 | 光亮卷 | 0.1-SPCC |  | 60 | MO002076 | MO002076-009-02 | GLJ003 | 光亮卷前处理 模板 | 6350 | 2024-07-26 | 2024-07-26 | 5 | 2024-08-06 19:15:00 | 2024-08-06 19:16:11 | 江苏九天光电科技有限公司 |  | 马晓飞 |  | 1 | 0.1 | 6790 | 610 | 1 | JG12240704732 |  | 1 | C挫伤(5900-5940米之间) | 是 | 是 | 3791 | 9
最终平整 | JG12240704731 | JG1224070473 | 九天850平整 | 合格 | 合格品 | 甲 | 马晓飞 | 3148 | 3130 | 0.9943 | 6800 | 0.1 | 610 | 平整 |  | 20100023 | 轧硬 | 0.4*610-SPCC | 30210015 | 光亮卷 | 0.1-SPCC |  | 60 | MO002076 | MO002076-009-01 | GLJ003 | 光亮卷前处理 模板 | 6350 | 2024-07-26 | 2024-07-26 | 5 | 2024-08-06 19:15:00 | 2024-08-06 19:16:11 | 江苏九天光电科技有限公司 |  | 马晓飞 |  | 1 | 0.1 | 6800 | 610 | 1 | JG12240704731 |  | 1 |  | 是 | 是 | 3791 | 9
最终平整 | JG12240705022 | JG1224070502 | 九天850平整 | 合格 | 让步接收 | 甲 | 刘勇 | 3057 | 3040 | 0.9944 | 6480 | 0.1 | 610 | 平整 | 厚薄公差（内圈实测0.105/0.107/0.108） | 20100023 | 轧硬 | 0.4*610-SPCC | 30210015 | 光亮卷 | 0.1-SPCC |  | 60 | MO002076 | MO002076-002-02 | GLJ003 | 光亮卷前处理 模板 | 6200 | 2024-07-26 | 2024-07-26 | 5 | 2024-08-06 17:40:14 | 2024-08-06 17:42:27 | 江苏九天光电科技有限公司 |  | 刘勇 |  | 1 | 0.1 | 6480 | 610 | 1 | JG12240705022 |  | 1 |  | 是 | 是 | 3089 | 2
最终平整 | JG12240705021 | JG1224070502 | 九天850平整 | 合格 | 让步接收 | 甲 | 刘勇 | 3063 | 3046 | 0.9944 | 6500 | 0.1 | 610 | 平整 | 厚薄公差（外圈实测0.105/0.107/0.108） | 20100023 | 轧硬 | 0.4*610-SPCC | 30210015 | 光亮卷 | 0.1-SPCC |  | 60 | MO002076 | MO002076-002-01 | GLJ003 | 光亮卷前处理 模板 | 6200 | 2024-07-26 | 2024-07-26 | 5 | 2024-08-06 17:40:14 | 2024-08-06 17:42:27 | 江苏九天光电科技有限公司 |  | 刘勇 |  | 1 | 0.1 | 6500 | 610 | 1 | JG12240705021 |  | 1 |  | 是 | 是 | 3089 | 2
最终平整 | JG12240705012 | JG1224070501 | 九天850平整 | 合格 | 合格品 | 甲 | 马晓飞 | 3127 | 3108 | 0.9939 | 6780 | 0.1 | 610 | 平整 |  | 20100023 | 轧硬 | 0.4*610-SPCC | 30210015 | 光亮卷 | 0.1-SPCC |  | 60 | MO002076 | MO002076-001-02 | GLJ003 | 光亮卷前处理 模板 | 6220 | 2024-07-26 | 2024-07-26 | 5 | 2024-08-06 16:08:46 | 2024-08-06 16:09:26 | 江苏九天光电科技有限公司 |  | 马晓飞 |  | 1 | 0.1 | 6780 | 610 | 1 | JG12240705012 |  | 1 |  | 是 | 是 | 3400 | 1
最终平整 | JG12240705011 | JG1224070501 | 九天850平整 | 合格 | 合格品 | 甲 | 马晓飞 | 2993 | 2974 | 0.9937 | 6500 | 0.1 | 610 | 平整 |  | 20100023 | 轧硬 | 0.4*610-SPCC | 30210015 | 光亮卷 | 0.1-SPCC |  | 60 | MO002076 | MO002076-001-01 | GLJ003 | 光亮卷前处理 模板 | 6220 | 2024-07-26 | 2024-07-26 | 5 | 2024-08-06 16:08:46 | 2024-08-06 16:09:26 | 江苏九天光电科技有限公司 |  | 马晓飞 |  | 1 | 0.1 | 6500 | 610 | 1 | JG12240705011 |  | 1 |  | 是 | 是 | 3400 | 1
最终平整 | JG12240704472 | JG1224070447 | 九天850平整 | 合格 | 合格品 | 甲 | 刘勇 | 3123 | 3104 | 0.9939 | 6720 | 0.1 | 610 | 平整 |  | 20100023 | 轧硬 | 0.4*610-SPCC | 30210015 | 光亮卷 | 0.1-SPCC |  | 60 | MO001770 | MO001770-003-02 | GLJ003 | 光亮卷前处理 模板 | 6300 | 2024-07-19 | 2024-07-19 | 5 | 2024-08-06 14:49:50 | 2024-08-06 14:50:32 | 江苏九天光电科技有限公司 |  | 刘勇 |  | 1 | 0.1 | 6720 | 610 | 1 | JG12240704472 |  | 1 |  | 是 | 是 | 3639 | 3
最终平整 | JG12240704471 | JG1224070447 | 九天850平整 | 合格 | 合格品 | 甲 | 刘勇 | 3101 | 3082 | 0.9939 | 6700 | 0.1 | 610 | 平整 |  | 20100023 | 轧硬 | 0.4*610-SPCC | 30210015 | 光亮卷 | 0.1-SPCC |  | 60 | MO001770 | MO001770-003-01 | GLJ003 | 光亮卷前处理 模板 | 6300 | 2024-07-19 | 2024-07-19 | 5 | 2024-08-06 14:49:50 | 2024-08-06 14:50:32 | 江苏九天光电科技有限公司 |  | 刘勇 |  | 1 | 0.1 | 6700 | 610 | 1 | JG12240704471 |  | 1 |  | 是 | 是 | 3639 | 3
最终平整 | JG12240704782 | JG1224070478 | 九天850平整 | 合格 | 合格品 | 甲 | 马晓飞 | 3073 | 3056 | 0.9945 | 6650 | 0.1 | 610 | 平整 |  | 20100023 | 轧硬 | 0.4*610-SPCC | 30210015 | 光亮卷 | 0.1-SPCC |  | 60 | MO002076 | MO002076-013-02 | GLJ003 | 光亮卷前处理 模板 | 6235 | 2024-07-26 | 2024-07-26 | 5 | 2024-08-06 13:19:28 | 2024-08-06 13:20:05 | 江苏九天光电科技有限公司 |  | 马晓飞 |  | 1 | 0.1 | 6650 | 610 | 1 | JG12240704782 |  | 1 |  | 是 | 是 | 3047 | 13
最终平整 | JG12240704781 | JG1224070478 | 九天850平整 | 合格 | 合格品 | 甲 | 马晓飞 | 3103 | 3086 | 0.9945 | 6700 | 0.1 | 610 | 平整 |  | 20100023 | 轧硬 | 0.4*610-SPCC | 30210015 | 光亮卷 | 0.1-SPCC |  | 60 | MO002076 | MO002076-013-01 | GLJ003 | 光亮卷前处理 模板 | 6235 | 2024-07-26 | 2024-07-26 | 5 | 2024-08-06 13:19:28 | 2024-08-06 13:20:05 | 江苏九天光电科技有限公司 |  | 马晓飞 |  | 1 | 0.1 | 6700 | 610 | 1 | JG12240704781 |  | 1 |  | 是 | 是 | 3047 | 13
最终平整 | JG12240704792 | JG1224070479 | 九天850平整 | 合格 | 合格品 | 甲 | 刘勇 | 3006 | 3000 | 0.998 | 6470 | 0.1 | 610 | 平整 |  | 20100023 | 轧硬 | 0.4*610-SPCC | 30210015 | 光亮卷 | 0.1-SPCC |  | 60 | MO002076 | MO002076-014-02 | GLJ003 | 光亮卷前处理 模板 | 6205 | 2024-07-26 | 2024-07-26 | 5 | 2024-08-06 10:58:13 | 2024-08-06 10:59:23 | 江苏九天光电科技有限公司 |  | 刘勇 |  | 1 | 0.1 | 6470 | 610 | 1 | JG12240704792 |  | 1 |  | 是 | 是 | 2012 | 14
最终平整 | JG12240704791 | JG1224070479 | 九天850平整 | 合格 | 让步接收 | 甲 | 刘勇 | 3094 | 3088 | 0.9981 | 6650 | 0.1 | 610 | 平整 | K孔洞(737米传168毫米1个0.12平方毫米)基板 | 20100023 | 轧硬 | 0.4*610-SPCC | 30210015 | 光亮卷 | 0.1-SPCC |  | 60 | MO002076 | MO002076-014-01 | GLJ003 | 光亮卷前处理 模板 | 6205 | 2024-07-26 | 2024-07-26 | 5 | 2024-08-06 10:58:13 | 2024-08-06 10:59:23 | 江苏九天光电科技有限公司 |  | 刘勇 |  | 1 | 0.1 | 6650 | 610 | 1 | JG12240704791 |  | 1 | K孔洞(737米传168毫米1个0.12平方毫米) | 是 | 是 | 2012 | 14
最终平整 | JG1224070506 | JG1224070506 | 九天800平整 | 合格 | 让步接收 | 甲 | 朱俊 | 5200 | 5184 | 0.9969 | 7180 | 0.15 | 610 | 平整 | 孔洞(242/246米操520毫米2个0.05平方毫米) | 20100023 | 轧硬 | 0.4*610-SPCC | 30210011 | 光亮卷 | 0.15-SPCC |  | 60 | MO002033 | MO002033-006 | GLJ003 | 光亮卷前处理 模板 | 5300 | 2024-07-25 | 2024-07-25 | 5 | 2024-08-06 08:19:33 | 2024-08-06 08:21:02 | 江苏九天光电科技有限公司 | 258836 | 朱俊 |  |  | 0.15 | 7200 | 610 | 1 | JG1224070506 |  | 1 | K孔洞(242,246米操520毫米 孔洞面积0.05,0.05) | 是 | 是 | 4025 | 6
最终平整 | JG12240705042 | JG1224070504 | 九天850平整 | 合格 | 合格品 | 乙 | 张兴华 | 3106 | 3092 | 0.9955 | 6790 | 0.1 | 610 | 平整 |  | 20100023 | 轧硬 | 0.4*610-SPCC | 30210015 | 光亮卷 | 0.1-SPCC |  | 60 | MO002076 | MO002076-004-02 | GLJ003 | 光亮卷前处理 模板 | 6225 | 2024-07-26 | 2024-07-26 | 5 | 2024-08-06 06:55:25 | 2024-08-06 08:10:46 | 江苏九天光电科技有限公司 |  | 张兴华 |  | 1 | 0.1 | 6790 | 610 | 1 | JG12240705042 |  | 1 |  | 是 | 是 | 2699 | 4
最终平整 | JG12240705041 | JG1224070504 | 九天850平整 | 合格 | 合格品 | 乙 | 张兴华 | 3014 | 3000 | 0.9954 | 6600 | 0.1 | 610 | 平整 |  | 20100023 | 轧硬 | 0.4*610-SPCC | 30210015 | 光亮卷 | 0.1-SPCC |  | 60 | MO002076 | MO002076-004-01 | GLJ003 | 光亮卷前处理 模板 | 6225 | 2024-07-26 | 2024-07-26 | 5 | 2024-08-06 06:55:25 | 2024-08-06 08:10:46 | 江苏九天光电科技有限公司 |  | 张兴华 |  | 1 | 0.1 | 6600 | 610 | 1 | JG12240705041 |  | 1 |  | 是 | 是 | 2699 | 4
最终平整 | JG1224070525 | JG1224070525 | 九天800平整 | 合格 | 合格品 | 甲 | 朱俊 | 5200 | 5170 | 0.9942 | 7160 | 0.15 | 610 | 平整 |  | 20100023 | 轧硬 | 0.4*610-SPCC | 30210011 | 光亮卷 | 0.15-SPCC |  | 60 | MO002033 | MO002033-021 | GLJ003 | 光亮卷前处理 模板 | 5305 | 2024-07-25 | 2024-07-25 | 5 | 2024-08-06 07:24:55 | 2024-08-06 07:25:28 | 江苏九天光电科技有限公司 | 258855 | 朱俊 |  |  | 0.15 | 7200 | 610 | 1 | JG1224070525 |  | 1 |  | 是 | 是 | 4026 | 21
最终平整 | JG1224070462 | JG1224070462 | 九天800平整 | 合格 | 让步接收 | 甲 | 唐斌 | 5090 | 5056 | 0.9933 | 7090 | 0.15 | 610 | 平整 | 亮点(下板面操作侧偶有亮点) | 20100023 | 轧硬 | 0.4*610-SPCC | 30210011 | 光亮卷 | 0.15-SPCC |  | 60 | MO001754 | MO001754-014 | GLJ003 | 光亮卷前处理 模板 | 5165 | 2024-07-18 | 2024-07-18 | 5 | 2024-08-06 07:23:08 | 2024-08-06 07:24:20 | 江苏九天光电科技有限公司 | 248055 | 唐斌 |  |  | 0.15 | 7130 | 610 | 1 | JG1224070462 |  | 1 | L亮点(板面偶有亮点) | 是 | 是 | 4454 | 14
最终平整 | JG12240704742 | JG1224070474 | 九天850平整 | 合格 | 合格品 | 乙 | 钱九龙 | 3139 | 3104 | 0.9888 | 6730 | 0.1 | 610 | 平整 |  | 20100023 | 轧硬 | 0.4*610-SPCC | 30210015 | 光亮卷 | 0.1-SPCC |  | 60 | MO002076 | MO002076-024-02 | GLJ003 | 光亮卷前处理 模板 | 6320 | 2024-07-26 | 2024-07-26 | 5 | 2024-08-06 05:29:41 | 2024-08-06 06:55:03 | 江苏九天光电科技有限公司 |  | 钱九龙 |  | 1 | 0.1 | 6730 | 610 | 1 | JG12240704742 |  | 1 |  | 是 | 是 | 2141 | 24
最终平整 | JG12240704741 | JG1224070474 | 九天850平整 | 合格 | 让步接收 | 乙 | 钱九龙 | 3089 | 3054 | 0.9887 | 6600 | 0.1 | 610 | 平整 | 孔洞(907/940/944米传484毫米3个0.03-0.15,1225/1229米传8毫米0.15/0.09平方毫米)基板 | 20100023 | 轧硬 | 0.4*610-SPCC | 30210015 | 光亮卷 | 0.1-SPCC |  | 60 | MO002076 | MO002076-024-01 | GLJ003 | 光亮卷前处理 模板 | 6320 | 2024-07-26 | 2024-07-26 | 5 | 2024-08-06 05:29:41 | 2024-08-06 06:55:03 | 江苏九天光电科技有限公司 |  | 钱九龙 |  | 1 | 0.1 | 6600 | 610 | 1 | JG12240704741 |  | 1 | K孔洞(907/940/944米传484毫米0.03-0.15,1225/1229米传8毫米0.15/0.09平方毫米) | 是 | 是 | 2141 | 24
最终平整 | JG1224070450 | JG1224070450 | 九天800平整 | 合格 | 合格品 | 甲 | 朱俊 | 5150 | 5134 | 0.9969 | 7160 | 0.15 | 610 | 平整 |  | 20100023 | 轧硬 | 0.4*610-SPCC | 30210011 | 光亮卷 | 0.15-SPCC |  | 60 | MO001754 | MO001754-002 | GLJ003 | 光亮卷前处理 模板 | 5225 | 2024-07-18 | 2024-07-18 | 5 | 2024-08-06 05:25:50 | 2024-08-06 05:26:16 | 江苏九天光电科技有限公司 | 248043 | 朱俊 |  |  | 0.15 | 7180 | 610 | 1 | JG1224070450 |  | 1 |  | 是 | 是 | 4605 | 2
最终平整 | JG12240704772 | JG1224070477 | 九天850平整 | 合格 | 合格品 | 乙 | 张兴华 | 3115 | 3100 | 0.9952 | 6700 | 0.1 | 610 | 平整 |  | 20100023 | 轧硬 | 0.4*610-SPCC | 30210015 | 光亮卷 | 0.1-SPCC |  | 60 | MO002076 | MO002076-012-02 | GLJ003 | 光亮卷前处理 模板 | 6250 | 2024-07-26 | 2024-07-26 | 5 | 2024-08-06 04:04:16 | 2024-08-06 05:25:35 | 江苏九天光电科技有限公司 |  | 张兴华 |  | 1 | 0.1 | 6700 | 610 | 1 | JG12240704772 |  | 1 |  | 是 | 是 | 2151 | 12
最终平整 | JG12240704771 | JG1224070477 | 九天850平整 | 合格 | 合格品 | 乙 | 张兴华 | 3065 | 3050 | 0.9951 | 6600 | 0.1 | 610 | 平整 |  | 20100023 | 轧硬 | 0.4*610-SPCC | 30210015 | 光亮卷 | 0.1-SPCC |  | 60 | MO002076 | MO002076-012-01 | GLJ003 | 光亮卷前处理 模板 | 6250 | 2024-07-26 | 2024-07-26 | 5 | 2024-08-06 04:04:16 | 2024-08-06 05:25:35 | 江苏九天光电科技有限公司 |  | 张兴华 |  | 1 | 0.1 | 6600 | 610 | 1 | JG12240704771 |  | 1 |  | 是 | 是 | 2151 | 12
最终平整 | JG1224070285 | JG1224070285 | 九天800平整 | 合格 | 合格品 | 甲 | 唐斌 | 5160 | 5148 | 0.9977 | 7240 | 0.15 | 610 | 平整 |  | 20100023 | 轧硬 | 0.4*610-SPCC | 30210011 | 光亮卷 | 0.15-SPCC |  | 60 | MO001477 | MO001477-005 | GLJ003 | 光亮卷前处理 模板 | 5235 | 2024-07-11 | 2024-07-11 | 5 | 2024-08-06 05:14:10 | 2024-08-06 05:14:40 | 江苏九天光电科技有限公司 | 236576 | 唐斌 |  |  | 0.15 | 7260 | 610 | 1 | JG1224070285 |  | 1 |  | 是 | 是 | 6533 | 5
最终平整 | JG91240700011 | JG9124070001 | 九天800平整 | 合格 | 合格品 | 甲 | 朱俊 | 4470 | 4384 | 0.9808 | 8960 | 0.1 | 630 | 平整 |  | 20100025 | 轧硬 | 0.4*630-SPCC | 30210015 | 光亮卷 | 0.1-SPCC |  | 60 | MO001900 | MO001900-001-01 | GLJ003 | 光亮卷前处理 模板 | 10735 | 2024-07-22 | 2024-07-22 | 5 | 2024-08-06 03:16:51 | 2024-08-06 03:17:36 | 江苏九天光电科技有限公司 | 253472 | 朱俊 |  |  | 0.1 | 9150 | 630 | 1 | JG91240700011 |  | 1 |  | 是 | 是 | 5950 | 1
最终平整 | JG91240700051 | JG9124070005 | 九天800平整 | 合格 | 合格品 | 甲 | 唐斌 | 4460 | 4408 | 0.9883 | 9210 | 0.1 | 630 | 平整 |  | 20100025 | 轧硬 | 0.4*630-SPCC | 30210015 | 光亮卷 | 0.1-SPCC |  | 60 | MO001900 | MO001900-003-01 | GLJ003 | 光亮卷前处理 模板 | 10665 | 2024-07-22 | 2024-07-22 | 5 | 2024-08-06 02:01:35 | 2024-08-06 02:02:47 | 江苏九天光电科技有限公司 | 253474 | 唐斌 |  |  | 0.1 | 9240 | 630 | 1 | JG91240700051 |  | 1 | X线辊印(操作侧20公分左右线印) | 是 | 是 | 5394 | 3
最终平整 | JG91240700072 | JG9124070007 | 九天800平整 | 合格 | 让步接收 | 甲 | 朱俊 | 4580 | 4578 | 0.9996 | 9480 | 0.1 | 630 | 平整 | 线辊印(操作侧20公分左右线印) | 20100025 | 轧硬 | 0.4*630-SPCC | 30210015 | 光亮卷 | 0.1-SPCC |  | 60 | MO001900 | MO001900-004-02 | GLJ003 | 光亮卷前处理 模板 | 10745 | 2024-07-22 | 2024-07-22 | 5 | 2024-08-06 00:04:42 | 2024-08-06 00:06:35 | 江苏九天光电科技有限公司 | 253475 | 朱俊 |  |  | 0.1 | 9510 | 630 | 1 | JG91240700072 |  | 1 | X线辊印(操作侧20公分左右线印) | 是 | 是 | 5354 | 4
最终平整 | JG12240705242 | JG1224070524 | 九天850平整 | 合格 | 让步接收 | 甲 | 刘勇 | 3080 | 3080 | 1 | 6620 | 0.1 | 610 | 平整 | Z折印(尾部600米左右操作侧35CM左右轻微来料缩芯折印) | 20100023 | 轧硬 | 0.4*610-SPCC | 30210015 | 光亮卷 | 0.1-SPCC |  | 60 | MO002076 | MO002076-017-02 | GLJ003 | 光亮卷前处理 模板 | 6250 | 2024-07-26 | 2024-07-26 | 5 | 2024-08-05 18:29:42 | 2024-08-05 18:31:20 | 江苏九天光电科技有限公司 |  | 刘勇 |  | 1 | 0.1 | 6620 | 610 | 1 | JG12240705242 |  | 1 | Z折印(尾部600米左右操作侧35CM左右轻微来料缩芯折印) | 是 | 是 | 2013 | 17
最终平整 | JG12240705241 | JG1224070524 | 九天850平整 | 合格 | 合格品 | 甲 | 刘勇 | 3050 | 3050 | 1 | 6600 | 0.1 | 610 | 平整 |  | 20100023 | 轧硬 | 0.4*610-SPCC | 30210015 | 光亮卷 | 0.1-SPCC |  | 60 | MO002076 | MO002076-017-01 | GLJ003 | 光亮卷前处理 模板 | 6250 | 2024-07-26 | 2024-07-26 | 5 | 2024-08-05 18:29:42 | 2024-08-05 18:31:19 | 江苏九天光电科技有限公司 |  | 刘勇 |  | 1 | 0.1 | 6600 | 610 | 1 | JG12240705241 |  | 1 |  | 是 | 是 | 2013 | 17
最终平整 | JG12240703892 | JG1224070389 | 九天850平整 | 合格 | 让步接收 | 甲 | 马晓飞 | 6760 | 6710 | 0.9926 | 12720 | 0.1 | 710 | 平整 | 孔洞(9997米传688毫米1个0.51,11780米传102毫米1个0.21,10250米传155毫米1个0.15,12366米传106毫米1个0.15,12479米传137毫米1个0.21,12625米传112毫米1个21,12654毫米1个0.33，12678米传10毫米1个0.24,12680米传137毫米1个0.15平方毫米) | 20100028 | 轧硬 | 0.4*710-SPCC | 30210015 | 光亮卷 | 0.1-SPCC |  | 60 | MO002019 | MO002019-001-02 | GLJ003 | 光亮卷前处理 模板 | 13740 | 2024-07-24 | 2024-07-24 | 3 | 2024-08-05 17:12:05 | 2024-08-05 17:14:34 | 江苏九天光电科技有限公司 | 256783 | 马晓飞 |  |  | 0.1 | 12680 | 710 | 1 | JG12240703892 |  | 1 | K孔洞(9997米传688毫米1个0.51,11780米传102毫米1个0.21,10250米传155毫米1个0.15,12366米传106毫米1个0.15,12479米传137毫米1个0.21,12625米传112毫米1个0.33,12678米传10毫米1个0.24,12680米传137毫米1个0.15平方毫米) | 是 | 是 | 3455 | 1
最终平整 | JG12240704102 | JG1224070410 | 九天850平整 | 合格 | 让步接收 | 甲 | 刘勇 | 6710 | 6684 | 0.9961 | 12450 | 0.1 | 710 | 平整 | 孔洞(25米传157毫米1个0.42,34/43/51/60米传155毫米4个0.33/0.33/0.42/0.21平方毫米已夹纸)。内60米（夹纸）孔洞多作废带，下道剪下退平整。 | 20100028 | 轧硬 | 0.4*710-SPCC | 30210015 | 光亮卷 | 0.1-SPCC |  | 60 | MO001796 | MO001796-003-02 | GLJ003 | 光亮卷前处理 模板 | 13760 | 2024-07-19 | 2024-07-19 | 5 | 2024-08-05 15:40:57 | 2024-08-05 15:42:20 | 江苏九天光电科技有限公司 | 249137 | 刘勇 |  |  | 0.1 | 12520 | 710 | 1 | JG12240704102 |  | 1 | K孔洞(25米传157毫米1个0.42,34/43/51/60米传155毫米4个0.33/0.33/0.42/0.21平方毫米已夹纸) | 是 | 是 | 3858 | 3
最终平整 | JG12240704082 | JG1224070408 | 九天850平整 | 返工 | 返工 | 甲 | 马晓飞 | 6750 | 6698 | 0.9923 | 12500 | 0.1 | 710 | 平整 | K孔洞(459米传335毫米0.51,1056米传87/149毫米0.12/0.06，1060米传75/78/91/104毫米5个0.09-0.18已夹纸，3775/3782/3286/3789米传68毫米4个0.18-0.3,10814/10817米传183毫米0.24/0.39，11267/11269/11271米传218毫米3个0.57/0.54/0.54,11635-12374米传63-414毫米23个0.12-0.63平方毫米) | 20100028 | 轧硬 | 0.4*710-SPCC | 30210015 | 光亮卷 | 0.1-SPCC |  | 60 | MO001796 | MO001796-008-02 | GLJ003 | 光亮卷前处理 模板 | 13750 | 2024-07-19 | 2024-07-19 | 3 | 2024-08-05 13:31:15 | 2024-08-05 13:40:45 | 江苏九天光电科技有限公司 | 249142 | 马晓飞 |  |  | 0.1 | 12500 | 710 | 1 | JG12240704082 |  | 0 | K孔洞(459米传335毫米1个0.51,1056-1060米传75-149毫米8个0.06-0.18，已夹纸3775-3789米传68毫米4个0.18-0.3,10814/10817米传183毫米2个0.24/0.39，11257/11269/11271米传218毫米3个0.57/0.54/0.54,11635-12734米传2-307毫米22个0.12-0.63平方毫米) |  |  | 4360 | 8
最终平整 | JG12240704242 | JG1224070424 | 九天850平整 | 返工 | 返工 | 甲 | 刘勇 | 6856 | 6780 | 0.9889 | 12730 | 0.1 | 710 | 平整 | 孔洞(3493/3496米传4毫米2个0.57已夹纸，10895/10897/10900米传4毫米3个0.69/0.72/0.81已夹纸 12127-12526米传2-4.3毫米共16个0.45-1.38已夹纸 ，12434米传437毫米1个0.78,12596-12621米传390-544毫米6个0.12-0.54平方毫米) | 20100028 | 轧硬 | 0.4*710-SPCC | 30210015 | 光亮卷 | 0.1-SPCC |  | 60 | MO001796 | MO001796-002-02 | GLJ003 | 光亮卷前处理 模板 | 13820 | 2024-07-19 | 2024-07-19 | 3 | 2024-08-05 12:01:29 | 2024-08-05 12:04:22 | 江苏九天光电科技有限公司 | 249136 | 刘勇 |  |  | 0.1 | 12760 | 710 | 1 | JG12240704242 |  | 1 | K孔洞(3493/3496米传4毫米2个0.57平方毫米已夹纸10895/10897/10900米传4毫米3个0.69/0.72/0.81平方毫米已夹纸 12127-12142米传4毫米6个0.75-1.38平方毫米已夹纸 12433-12621米传1-544毫米25个0.12-0.99平方毫米) | 是 | 是 | 4844 | 2
最终平整 | JG12240704091 | JG1224070409 | 九天850平整 | 合格 | 合格品 | 乙 | 钱九龙 | 6750 | 6690 | 0.9911 | 12630 | 0.1 | 710 | 平整 |  | 20100028 | 轧硬 | 0.4*710-SPCC | 30210015 | 光亮卷 | 0.1-SPCC |  | 60 | MO001796 | MO001796-004-01 | GLJ003 | 光亮卷前处理 模板 | 13745 | 2024-07-19 | 2024-07-19 | 5 | 2024-08-05 07:10:21 | 2024-08-05 08:20:18 | 江苏九天光电科技有限公司 | 249138 | 钱九龙 |  |  | 0.1 | 12680 | 710 | 1 | JG12240704091 |  | 1 |  | 是 | 是 | 6047 | 4
最终平整 | JG1224070454 | JG1224070454 | 九天800平整 | 合格 | 合格品 | 甲 | 朱俊 | 5100 | 5078 | 0.9957 | 7080 | 0.15 | 610 | 平整 |  | 20100023 | 轧硬 | 0.4*610-SPCC | 30210011 | 光亮卷 | 0.15-SPCC |  | 60 | MO001754 | MO001754-006 | GLJ003 | 光亮卷前处理 模板 | 5175 | 2024-07-18 | 2024-07-18 | 5 | 2024-08-05 07:32:36 | 2024-08-05 07:33:09 | 江苏九天光电科技有限公司 | 248047 | 朱俊 |  |  | 0.15 | 7180 | 610 | 1 | JG1224070454 |  | 1 |  | 是 | 是 | 6659 | 6
最终平整 | JG12240704222 | JG1224070422 | 九天850平整 | 合格 | 合格品 | 乙 | 张兴华 | 6760 | 6714 | 0.9932 | 12630 | 0.1 | 710 | 平整 |  | 20100028 | 轧硬 | 0.4*710-SPCC | 30210015 | 光亮卷 | 0.1-SPCC |  | 60 | MO001796 | MO001796-005-02 | GLJ003 | 光亮卷前处理 模板 | 13720 | 2024-07-19 | 2024-07-19 | 5 | 2024-08-05 06:00:42 | 2024-08-05 07:10:08 | 江苏九天光电科技有限公司 | 249139 | 钱九龙 |  |  | 0.1 | 12650 | 710 | 1 | JG12240704222 |  | 1 |  | 是 | 是 | 4966 | 5
最终平整 | JG1224070306 | JG1224070306 | 九天800平整 | 合格 | 合格品 | 甲 | 朱俊 | 5150 | 5126 | 0.9953 | 7140 | 0.15 | 610 | 平整 |  | 20100023 | 轧硬 | 0.4*610-SPCC | 30210011 | 光亮卷 | 0.15-SPCC |  | 60 | MO001477 | MO001477-026 | GLJ003 | 光亮卷前处理 模板 | 5225 | 2024-07-11 | 2024-07-11 | 5 | 2024-08-05 06:40:42 | 2024-08-05 06:41:16 | 江苏九天光电科技有限公司 | 236597 | 朱俊 |  |  | 0.15 | 7240 | 610 | 1 | JG1224070306 |  | 1 |  | 是 | 是 | 7433 | 26
最终平整 | JG12240704072 | JG1224070407 | 九天850平整 | 合格 | 合格品 | 乙 | 张兴华 | 6720 | 6690 | 0.9955 | 12700 | 0.1 | 710 | 平整 |  | 20100028 | 轧硬 | 0.4*710-SPCC | 30210015 | 光亮卷 | 0.1-SPCC |  | 60 | MO001796 | MO001796-007-02 | GLJ003 | 光亮卷前处理 模板 | 13740 | 2024-07-19 | 2024-07-19 | 3 | 2024-08-05 04:29:05 | 2024-08-05 06:00:24 | 江苏九天光电科技有限公司 | 249141 | 张兴华 |  |  | 0.1 | 12620 | 710 | 1 | JG12240704072 |  | 1 |  | 是 | 是 | 3803 | 7
最终平整 | JG1224070310 | JG1224070310 | 九天800平整 | 合格 | 让步接收 | 甲 | 唐斌 | 5156 | 5120 | 0.993 | 7240 | 0.15 | 610 | 平整 | 亮点(板面偶有亮点) | 20100023 | 轧硬 | 0.4*610-SPCC | 30210011 | 光亮卷 | 0.15-SPCC |  | 60 | MO001661 | MO001661-004 | GLJ003 | 光亮卷前处理 模板 | 5215 | 2024-07-16 | 2024-07-16 | 5 | 2024-08-05 05:45:02 | 2024-08-05 05:46:02 | 江苏九天光电科技有限公司 | 244107 | 唐斌 |  |  | 0.15 | 7278 | 610 | 1 | JG1224070310 |  | 1 | L亮点(板面偶有亮点) | 是 | 是 | 5529 | 4
最终平整 | JG12240705232 | JG1224070523 | 九天850平整 | 其他入库 | 报废品 | 乙 | 钱九龙 | 462 | 460 | 0.9957 | 980 | 0.1 | 610 | 平整 | 2处叠带短带二级品 | 20100023 | 轧硬 | 0.4*610-SPCC | 30210015 | 光亮卷 | 0.1-SPCC |  | 60 | MO002076 | MO002076-016-02 | GLJ003 | 光亮卷前处理 模板 | 6260 | 2024-07-26 | 2024-07-26 | 5 | 2024-08-05 02:34:44 | 2024-08-05 04:28:11 | 江苏九天光电科技有限公司 |  | 钱九龙 |  | 1 | 0.1 | 980 | 610 | 1 | JG12240705232 |  | 1 |  | 是 | 是 | 2916 | 16
最终平整 | JG12240705231 | JG1224070523 | 九天850平整 | 合格 | 合格品 | 乙 | 钱九龙 | 5648 | 5620 | 0.995 | 12230 | 0.1 | 610 | 平整 |  | 20100023 | 轧硬 | 0.4*610-SPCC | 30210015 | 光亮卷 | 0.1-SPCC |  | 60 | MO002076 | MO002076-016-01 | GLJ003 | 光亮卷前处理 模板 | 6260 | 2024-07-26 | 2024-07-26 | 5 | 2024-08-05 02:34:44 | 2024-08-05 04:28:11 | 江苏九天光电科技有限公司 |  | 钱九龙 |  | 1 | 0.1 | 12230 | 610 | 1 | JG12240705231 |  | 1 |  | 是 | 是 | 2916 | 16
最终平整 | JG1224070465 | JG1224070465 | 九天800平整 | 合格 | 合格品 | 甲 | 朱俊 | 5080 | 5030 | 0.9902 | 7060 | 0.15 | 610 | 平整 |  | 20100023 | 轧硬 | 0.4*610-SPCC | 30210011 | 光亮卷 | 0.15-SPCC |  | 60 | MO001754 | MO001754-017 | GLJ003 | 光亮卷前处理 模板 | 5180 | 2024-07-18 | 2024-07-18 | 5 | 2024-08-05 04:25:08 | 2024-08-05 04:25:35 | 江苏九天光电科技有限公司 | 248058 | 朱俊 |  |  | 0.15 | 7140 | 610 | 1 | JG1224070465 |  | 1 |  | 是 | 是 | 5428 | 17
最终平整 | JG91240700081 | JG9124070008 | 九天800平整 | 合格 | 合格品 | 甲 | 唐斌 | 5120 | 5100 | 0.9961 | 7080 | 0.15 | 610 | 平整 |  | 20100023 | 轧硬 | 0.4*610-SPCC | 30210011 | 光亮卷 | 0.15-SPCC |  | 60 | MO001896 | MO001896-004-01 | GLJ003 | 光亮卷前处理 模板 | 10400 | 2024-07-22 | 2024-07-22 | 5 | 2024-08-05 04:22:42 | 2024-08-05 04:23:09 | 江苏九天光电科技有限公司 | 253373 | 唐斌 |  |  | 0.15 | 7130 | 610 | 1 | JG91240700081 |  | 1 |  | 是 | 是 | 7144 | 4
最终平整 | JG1224070334 | JG1224070334 | 九天850平整 | 合格 | 合格品 | 乙 | 张兴华 | 5800 | 5770 | 0.9948 | 12400 | 0.1 | 610 | 平整 |  | 20100023 | 轧硬 | 0.4*610-SPCC | 30210015 | 光亮卷 | 0.1-SPCC |  | 60 | MO001962 | MO001962-002 | GLJ003 | 光亮卷前处理 模板 | 5800 | 2024-07-24 | 2024-07-24 | 5 | 2024-08-05 01:06:48 | 2024-08-05 02:34:25 | 江苏九天光电科技有限公司 | 244111 | 张兴华 |  |  | 0.1 | 12350 | 610 | 1 | JG1224070334 |  | 1 |  | 是 | 是 | 2652 | 2
最终平整 | JG1224070526 | JG1224070526 | 九天800平整 | 合格 | 让步接收 | 甲 | 朱俊 | 5230 | 5184 | 0.9912 | 7170 | 0.15 | 610 | 平整 | 顶伤印(内217米来料顶伤印) | 20100023 | 轧硬 | 0.4*610-SPCC | 30210011 | 光亮卷 | 0.15-SPCC |  | 60 | MO002033 | MO002033-022 | GLJ003 | 光亮卷前处理 模板 | 5295 | 2024-07-25 | 2024-07-25 | 5 | 2024-08-05 01:55:41 | 2024-08-05 01:57:30 | 江苏九天光电科技有限公司 | 258856 | 朱俊 |  |  | 0.15 | 7210 | 610 | 1 | JG1224070526 |  | 1 | D顶伤印(内217米来料顶伤印) | 是 | 是 | 3149 | 22
最终平整 | JG12240704262 | JG1224070426 | 九天850平整 | 合格 | 合格品 | 乙 | 钱九龙 | 3079 | 3058 | 0.9932 | 6630 | 0.1 | 610 | 平整 |  | 20100023 | 轧硬 | 0.4*610-SPCC | 30210015 | 光亮卷 | 0.1-SPCC |  | 60 | MO001756 | MO001756-007-02 | GLJ003 | 光亮卷前处理 模板 | 6310 | 2024-07-18 | 2024-07-18 | 5 | 2024-08-04 23:50:29 | 2024-08-05 01:06:32 | 江苏九天光电科技有限公司 |  | 钱九龙 |  | 1 | 0.1 | 6630 | 610 | 1 | JG12240704262 |  | 1 |  | 是 | 是 | 1579 | 7
最终平整 | JG12240704261 | JG1224070426 | 九天850平整 | 合格 | 合格品 | 乙 | 钱九龙 | 3139 | 3118 | 0.9933 | 6760 | 0.1 | 610 | 平整 | 内圈0.107 | 20100023 | 轧硬 | 0.4*610-SPCC | 30210015 | 光亮卷 | 0.1-SPCC |  | 60 | MO001756 | MO001756-007-01 | GLJ003 | 光亮卷前处理 模板 | 6310 | 2024-07-18 | 2024-07-18 | 5 | 2024-08-04 23:50:29 | 2024-08-05 01:06:32 | 江苏九天光电科技有限公司 |  | 钱九龙 |  | 1 | 0.1 | 6760 | 610 | 1 | JG12240704261 |  | 1 |  | 是 | 是 | 1579 | 7
最终平整 | JG1224070482 | JG1224070482 | 九天800平整 | 合格 | 合格品 | 甲 | 唐斌 | 5200 | 5184 | 0.9969 | 7130 | 0.15 | 610 | 平整 |  | 20100023 | 轧硬 | 0.4*610-SPCC | 30210011 | 光亮卷 | 0.15-SPCC |  | 60 | MO002033 | MO002033-002 | GLJ003 | 光亮卷前处理 模板 | 5300 | 2024-07-25 | 2024-07-25 | 5 | 2024-08-05 00:36:16 | 2024-08-05 00:36:53 | 江苏九天光电科技有限公司 | 258832 | 唐斌 |  |  | 0.15 | 7180 | 610 | 1 | JG1224070482 |  | 1 |  | 是 | 是 | 4972 | 2
最终平整 | JG12240704252 | JG1224070425 | 九天850平整 | 合格 | 合格品 | 乙 | 张兴华 | 3146 | 3128 | 0.9943 | 6760 | 0.1 | 610 | 平整 |  | 20100023 | 轧硬 | 0.4*610-SPCC | 30210015 | 光亮卷 | 0.1-SPCC |  | 60 | MO001756 | MO001756-006-02 | GLJ003 | 光亮卷前处理 模板 | 6315 | 2024-07-18 | 2024-07-18 | 5 | 2024-08-04 22:55:26 | 2024-08-04 23:50:11 | 江苏九天光电科技有限公司 |  | 张兴华 |  | 1 | 0.1 | 6760 | 610 | 1 | JG12240704252 |  | 1 |  | 是 | 是 | 3651 | 6
最终平整 | JG12240704251 | JG1224070425 | 九天850平整 | 合格 | 合格品 | 乙 | 张兴华 | 3118 | 3100 | 0.9942 | 6700 | 0.1 | 610 | 平整 |  | 20100023 | 轧硬 | 0.4*610-SPCC | 30210015 | 光亮卷 | 0.1-SPCC |  | 60 | MO001756 | MO001756-006-01 | GLJ003 | 光亮卷前处理 模板 | 6315 | 2024-07-18 | 2024-07-18 | 5 | 2024-08-04 22:55:26 | 2024-08-04 23:50:11 | 江苏九天光电科技有限公司 |  | 张兴华 |  | 1 | 0.1 | 6700 | 610 | 1 | JG12240704251 |  | 1 |  | 是 | 是 | 3651 | 6
最终平整 | JG1224070458 | JG1224070458 | 九天800平整 | 合格 | 合格品 | 甲 | 朱俊 | 5050 | 5016 | 0.9933 | 7020 | 0.15 | 610 | 平整 |  | 20100023 | 轧硬 | 0.4*610-SPCC | 30210011 | 光亮卷 | 0.15-SPCC |  | 60 | MO001754 | MO001754-010 | GLJ003 | 光亮卷前处理 模板 | 5165 | 2024-07-18 | 2024-07-18 | 5 | 2024-08-04 23:43:15 | 2024-08-04 23:43:55 | 江苏九天光电科技有限公司 | 248051 | 朱俊 |  |  | 0.15 | 7080 | 610 | 1 | JG1224070458 |  | 1 |  | 是 | 是 | 5669 | 10
最终平整 | JG91240700022 | JG9124070002 | 九天800平整 | 合格 | 让步接收 | 甲 | 唐斌 | 5100 | 5056 | 0.9914 | 7080 | 0.15 | 610 | 平整 | 粘钢折印(6050米后传动侧粘钢折印5公分左右) | 20100023 | 轧硬 | 0.4*610-SPCC | 30210011 | 光亮卷 | 0.15-SPCC |  | 60 | MO001896 | MO001896-001-02 | GLJ003 | 光亮卷前处理 模板 | 10390 | 2024-07-22 | 2024-07-22 | 5 | 2024-08-04 08:11:49 | 2024-08-04 08:13:17 | 江苏九天光电科技有限公司 | 253364 | 唐斌 |  |  | 0.15 | 7140 | 610 | 1 | JG91240700022 |  | 1 | N粘钢折印(6050米后传动侧粘钢折印5公分左右) | 是 | 是 | 6965 | 1
最终平整 | JG1224070548 | JG1224070548 | 九天800平整 | 合格 | 合格品 | 甲 | 朱俊 | 6570 | 6548 | 0.9967 | 9490 | 0.15 | 610 | 平整 |  | 20100023 | 轧硬 | 0.4*610-SPCC | 30210011 | 光亮卷 | 0.15-SPCC |  | 60 | MO002033 | MO002033-016 | GLJ003 | 光亮卷前处理 模板 | 6675 | 2024-07-25 | 2024-07-25 | 5 | 2024-08-04 07:34:52 | 2024-08-04 07:35:47 | 江苏九天光电科技有限公司 | 258846 | 朱俊 |  |  | 0.15 | 9550 | 610 | 1 | JG1224070548 |  | 1 |  | 是 | 是 | 7735 | 16
最终平整 | JG12240702392 | JG1224070239 | 九天850平整 | 合格 | 合格品 | 乙 | 钱九龙 | 3154 | 3140 | 0.9956 | 6800 | 0.1 | 610 | 平整 |  | 20100023 | 轧硬 | 0.4*610-SPCC | 30210015 | 光亮卷 | 0.1-SPCC |  | 60 | MO001528 | MO001528-019-02 | GLJ003 | 光亮卷前处理 模板 | 6345 | 2024-07-12 | 2024-07-12 | 5 | 2024-08-04 07:26:06 | 2024-08-04 07:27:14 | 江苏九天光电科技有限公司 |  | 钱九龙 |  | 1 | 0.1 | 6800 | 610 | 1 | JG12240702392 |  | 1 |  | 是 | 是 | 1480 | 19
最终平整 | JG12240702391 | JG1224070239 | 九天850平整 | 合格 | 让步接收 | 乙 | 钱九龙 | 3098 | 3084 | 0.9955 | 6700 | 0.1 | 610 | 平整 | 孔洞(888/892米传600毫米0.06/0.12平方毫米)基板 | 20100023 | 轧硬 | 0.4*610-SPCC | 30210015 | 光亮卷 | 0.1-SPCC |  | 60 | MO001528 | MO001528-019-01 | GLJ003 | 光亮卷前处理 模板 | 6345 | 2024-07-12 | 2024-07-12 | 5 | 2024-08-04 07:26:06 | 2024-08-04 07:27:14 | 江苏九天光电科技有限公司 |  | 钱九龙 |  | 1 | 0.1 | 6700 | 610 | 1 | JG12240702391 |  | 1 | K孔洞(888/892米传600毫米0.06/0.12平方毫米) | 是 | 是 | 1480 | 19
最终平整 | JG12240704272 | JG1224070427 | 九天850平整 | 合格 | 合格品 | 乙 | 张兴华 | 3112 | 3094 | 0.9942 | 6710 | 0.1 | 610 | 平整 |  | 20100023 | 轧硬 | 0.4*610-SPCC | 30210015 | 光亮卷 | 0.1-SPCC |  | 60 | MO001756 | MO001756-001-02 | GLJ003 | 光亮卷前处理 模板 | 6300 | 2024-07-18 | 2024-07-18 | 5 | 2024-08-04 06:08:17 | 2024-08-04 07:25:22 | 江苏九天光电科技有限公司 |  | 张兴华 |  | 1 | 0.1 | 6710 | 610 | 1 | JG12240704272 |  | 1 |  | 是 | 是 | 2391 | 1
最终平整 | JG12240704271 | JG1224070427 | 九天850平整 | 合格 | 让步接收 | 乙 | 张兴华 | 3112 | 3094 | 0.9942 | 6700 | 0.1 | 610 | 平整 | 孔洞(321/326米传5毫米有3个0.12平方毫米)基板 | 20100023 | 轧硬 | 0.4*610-SPCC | 30210015 | 光亮卷 | 0.1-SPCC |  | 60 | MO001756 | MO001756-001-01 | GLJ003 | 光亮卷前处理 模板 | 6300 | 2024-07-18 | 2024-07-18 | 5 | 2024-08-04 06:08:17 | 2024-08-04 07:25:22 | 江苏九天光电科技有限公司 |  | 张兴华 |  | 1 | 0.1 | 6700 | 610 | 1 | JG12240704271 |  | 1 | K孔洞(321/326米传5毫米有3个0.12平方毫米) | 是 | 是 | 2391 | 1
最终平整 | JG1224070528 | JG1224070528 | 九天800平整 | 合格 | 合格品 | 甲 | 唐斌 | 6980 | 6914 | 0.9905 | 10030 | 0.15 | 610 | 平整 |  | 20100023 | 轧硬 | 0.4*610-SPCC | 30210011 | 光亮卷 | 0.15-SPCC |  | 60 | MO002033 | MO002033-020 | GLJ003 | 光亮卷前处理 模板 | 7050 | 2024-07-25 | 2024-07-25 | 5 | 2024-08-04 06:22:18 | 2024-08-04 06:22:49 | 江苏九天光电科技有限公司 | 258854 | 唐斌 |  |  | 0.15 | 10130 | 610 | 1 | JG1224070528 |  | 1 |  | 是 | 是 | 7973 | 20
最终平整 | JG12240703332 | JG1224070333 | 九天850平整 | 合格 | 合格品 | 乙 | 钱九龙 | 2915 | 2896 | 0.9935 | 6240 | 0.1 | 610 | 平整 |  | 20100023 | 轧硬 | 0.4*610-SPCC | 30210015 | 光亮卷 | 0.1-SPCC |  | 60 | MO001962 | MO001962-001-02 | GLJ003 | 光亮卷前处理 模板 | 5890 | 2024-07-24 | 2024-07-24 | 5 | 2024-08-04 04:41:32 | 2024-08-04 06:07:46 | 江苏九天光电科技有限公司 |  | 钱九龙 |  | 1 | 0.1 | 6240 | 610 | 1 | JG12240703332 |  | 1 |  | 是 | 是 | 1620 | 1
最终平整 | JG12240703331 | JG1224070333 | 九天850平整 | 合格 | 合格品 | 乙 | 钱九龙 | 2909 | 2890 | 0.9935 | 6200 | 0.1 | 610 | 平整 |  | 20100023 | 轧硬 | 0.4*610-SPCC | 30210015 | 光亮卷 | 0.1-SPCC |  | 60 | MO001962 | MO001962-001-01 | GLJ003 | 光亮卷前处理 模板 | 5890 | 2024-07-24 | 2024-07-24 | 5 | 2024-08-04 04:41:32 | 2024-08-04 06:07:46 | 江苏九天光电科技有限公司 |  | 钱九龙 |  | 1 | 0.1 | 6200 | 610 | 1 | JG12240703331 |  | 1 |  | 是 | 是 | 1620 | 1
最终平整 | JG1224070483 | JG1224070483 | 九天800平整 | 合格 | 合格品 | 甲 | 朱俊 | 6950 | 6916 | 0.9951 | 10110 | 0.15 | 610 | 平整 |  | 20100023 | 轧硬 | 0.4*610-SPCC | 30210011 | 光亮卷 | 0.15-SPCC |  | 60 | MO002033 | MO002033-003 | GLJ003 | 光亮卷前处理 模板 | 7035 | 2024-07-25 | 2024-07-25 | 5 | 2024-08-04 04:59:20 | 2024-08-04 05:00:03 | 江苏九天光电科技有限公司 | 258833 | 朱俊 |  |  | 0.15 | 10150 | 610 | 1 | JG1224070483 |  | 1 |  | 是 | 是 | 7743 | 3
最终平整 | JG1224070538 | JG1224070538 | 九天800平整 | 合格 | 合格品 | 甲 | 唐斌 | 6620 | 6584 | 0.9946 | 9520 | 0.15 | 610 | 平整 |  | 20100023 | 轧硬 | 0.4*610-SPCC | 30210011 | 光亮卷 | 0.15-SPCC |  | 60 | MO002033 | MO002033-018 | GLJ003 | 光亮卷前处理 模板 | 6700 | 2024-07-25 | 2024-07-25 | 5 | 2024-08-04 04:55:55 | 2024-08-04 04:56:33 | 江苏九天光电科技有限公司 | 258848 | 唐斌 |  |  | 0.15 | 9550 | 610 | 1 | JG1224070538 |  | 1 |  | 是 | 是 | 4976 | 18
最终平整 | JG12240704442 | JG1224070444 | 九天850平整 | 合格 | 合格品 | 乙 | 张兴华 | 3136 | 3120 | 0.9949 | 6750 | 0.1 | 610 | 平整 |  | 20100023 | 轧硬 | 0.4*610-SPCC | 30210015 | 光亮卷 | 0.1-SPCC |  | 60 | MO001756 | MO001756-020-02 | GLJ003 | 光亮卷前处理 模板 | 6310 | 2024-07-18 | 2024-07-18 | 5 | 2024-08-04 01:40:29 | 2024-08-04 03:15:00 | 江苏九天光电科技有限公司 |  | 张兴华 |  | 1 | 0.1 | 6750 | 610 | 1 | JG12240704442 |  | 1 |  | 是 | 是 | 3412 | 20
最终平整 | JG12240704441 | JG1224070444 | 九天850平整 | 合格 | 合格品 | 乙 | 张兴华 | 3116 | 3100 | 0.9949 | 6700 | 0.1 | 610 | 平整 |  | 20100023 | 轧硬 | 0.4*610-SPCC | 30210015 | 光亮卷 | 0.1-SPCC |  | 60 | MO001756 | MO001756-020-01 | GLJ003 | 光亮卷前处理 模板 | 6310 | 2024-07-18 | 2024-07-18 | 5 | 2024-08-04 01:40:29 | 2024-08-04 03:15:00 | 江苏九天光电科技有限公司 |  | 张兴华 |  | 1 | 0.1 | 6700 | 610 | 1 | JG12240704441 |  | 1 |  | 是 | 是 | 3412 | 20
最终平整 | JG1224070520 | JG1224070520 | 九天800平整 | 合格 | 合格品 | 甲 | 朱俊 | 6440 | 6408 | 0.995 | 9280 | 0.15 | 610 | 平整 |  | 20100023 | 轧硬 | 0.4*610-SPCC | 30210011 | 光亮卷 | 0.15-SPCC |  | 60 | MO002033 | MO002033-012 | GLJ003 | 光亮卷前处理 模板 | 6560 | 2024-07-25 | 2024-07-25 | 5 | 2024-08-04 02:07:37 | 2024-08-04 02:08:06 | 江苏九天光电科技有限公司 | 258842 | 朱俊 |  |  | 0.15 | 9300 | 610 | 1 | JG1224070520 |  | 1 |  | 是 | 是 | 6483 | 12
最终平整 | JG12240704372 | JG1224070437 | 九天850平整 | 合格 | 让步接收 | 乙 | 钱九龙 | 3102 | 3084 | 0.9942 | 6680 | 0.1 | 610 | 平整 | 孔洞(6051米传579毫米0.39平方毫米)基板 | 20100023 | 轧硬 | 0.4*610-SPCC | 30210015 | 光亮卷 | 0.1-SPCC |  | 60 | MO001756 | MO001756-013-02 | GLJ003 | 光亮卷前处理 模板 | 6315 | 2024-07-18 | 2024-07-18 | 5 | 2024-08-04 00:11:53 | 2024-08-04 01:40:10 | 江苏九天光电科技有限公司 |  | 钱九龙 |  | 1 | 0.1 | 6680 | 610 | 1 | JG12240704372 |  | 1 | K孔洞(6051米传579毫米0.39平方毫米) | 是 | 是 | 4000 | 13
最终平整 | JG12240704371 | JG1224070437 | 九天850平整 | 合格 | 合格品 | 乙 | 钱九龙 | 3138 | 3120 | 0.9943 | 6700 | 0.1 | 610 | 平整 |  | 20100023 | 轧硬 | 0.4*610-SPCC | 30210015 | 光亮卷 | 0.1-SPCC |  | 60 | MO001756 | MO001756-013-01 | GLJ003 | 光亮卷前处理 模板 | 6315 | 2024-07-18 | 2024-07-18 | 5 | 2024-08-04 00:11:53 | 2024-08-04 01:40:10 | 江苏九天光电科技有限公司 |  | 钱九龙 |  | 1 | 0.1 | 6700 | 610 | 1 | JG12240704371 |  | 1 |  | 是 | 是 | 4000 | 13
最终平整 | JG1224070244 | JG1224070244 | 九天800平整 | 合格 | 合格品 | 甲 | 唐斌 | 6700 | 6674 | 0.9961 | 9420 | 0.15 | 610 | 平整 |  | 20100023 | 轧硬 | 0.4*610-SPCC | 30210011 | 光亮卷 | 0.15-SPCC |  | 60 | MO001447 | MO001447-010 | GLJ003 | 光亮卷前处理 模板 | 6855 | 2024-07-10 | 2024-07-10 | 5 | 2024-08-04 00:42:08 | 2024-08-04 00:42:36 | 江苏九天光电科技有限公司 | 235129 | 唐斌 |  |  | 0.15 | 9460 | 610 | 1 | JG1224070244 |  | 1 |  | 是 | 是 | 7243 | 10
最终平整 | JG12240704422 | JG1224070442 | 九天850平整 | 合格 | 合格品 | 乙 | 张兴华 | 3121 | 3106 | 0.9952 | 6740 | 0.1 | 610 | 平整 |  | 20100023 | 轧硬 | 0.4*610-SPCC | 30210015 | 光亮卷 | 0.1-SPCC |  | 60 | MO001756 | MO001756-018-02 | GLJ003 | 光亮卷前处理 模板 | 6305 | 2024-07-18 | 2024-07-18 | 5 | 2024-08-03 22:42:18 | 2024-08-04 00:11:32 | 江苏九天光电科技有限公司 |  | 张兴华 |  | 1 | 0.1 | 6740 | 610 | 1 | JG12240704422 |  | 1 |  | 是 | 是 | 3444 | 18
最终平整 | JG12240704421 | JG1224070442 | 九天850平整 | 合格 | 合格品 | 乙 | 张兴华 | 3101 | 3086 | 0.9952 | 6700 | 0.1 | 610 | 平整 |  | 20100023 | 轧硬 | 0.4*610-SPCC | 30210015 | 光亮卷 | 0.1-SPCC |  | 60 | MO001756 | MO001756-018-01 | GLJ003 | 光亮卷前处理 模板 | 6305 | 2024-07-18 | 2024-07-18 | 5 | 2024-08-03 22:42:18 | 2024-08-04 00:11:32 | 江苏九天光电科技有限公司 |  | 张兴华 |  | 1 | 0.1 | 6700 | 610 | 1 | JG12240704421 |  | 1 |  | 是 | 是 | 3444 | 18
最终平整 | JG1224070461 | JG1224070461 | 九天800平整 | 合格 | 合格品 | 甲 | 朱俊 | 5122 | 5080 | 0.9918 | 7130 | 0.15 | 610 | 平整 |  | 20100023 | 轧硬 | 0.4*610-SPCC | 30210011 | 光亮卷 | 0.15-SPCC |  | 60 | MO001754 | MO001754-013 | GLJ003 | 光亮卷前处理 模板 | 5175 | 2024-07-18 | 2024-07-18 | 5 | 2024-08-03 23:25:04 | 2024-08-03 23:25:39 | 江苏九天光电科技有限公司 | 248054 | 朱俊 |  |  | 0.15 | 7212 | 610 | 1 | JG1224070461 |  | 1 |  | 是 | 是 | 6577 | 13
最终平整 | JG1224070301 | JG1224070301 | 九天800平整 | 合格 | 合格品 | 甲 | 唐斌 | 5166 | 5128 | 0.9926 | 7110 | 0.15 | 610 | 平整 |  | 20100023 | 轧硬 | 0.4*610-SPCC | 30210011 | 光亮卷 | 0.15-SPCC |  | 60 | MO001477 | MO001477-021 | GLJ003 | 光亮卷前处理 模板 | 5220 | 2024-07-11 | 2024-07-11 | 5 | 2024-08-03 23:23:55 | 2024-08-03 23:24:30 | 江苏九天光电科技有限公司 | 236592 | 唐斌 |  |  | 0.15 | 7209 | 610 | 1 | JG1224070301 |  | 1 |  | 是 | 是 | 5768 | 21
最终平整 | JG1224070245 | JG1224070245 | 九天850平整 | 合格 | 让步接收 | 乙 | 钱九龙 | 5106 | 5090 | 0.9969 | 7200 | 0.15 | 610 | 平整 | Z撞伤(内300米左右传边部1厘米撞伤辊印) | 20100023 | 轧硬 | 0.4*610-SPCC | 30210011 | 光亮卷 | 0.15-SPCC |  | 60 | MO001447 | MO001447-003 | GLJ003 | 光亮卷前处理 模板 | 5215 | 2024-07-10 | 2024-07-10 | 5 | 2024-08-03 21:53:37 | 2024-08-03 22:41:58 | 江苏九天光电科技有限公司 | 235118 | 钱九龙 |  |  | 0.15 | 7240 | 610 | 1 | JG1224070245 |  | 1 | Z撞伤(内300米左右传边部1厘米撞伤辊印) | 是 | 是 | 6576 | 3
最终平整 | JG1224070519 | JG1224070519 | 九天850平整 | 合格 | 合格品 | 乙 | 张兴华 | 6440 | 6420 | 0.9969 | 9430 | 0.15 | 610 | 平整 |  | 20100023 | 轧硬 | 0.4*610-SPCC | 30210011 | 光亮卷 | 0.15-SPCC |  | 60 | MO002033 | MO002033-011 | GLJ003 | 光亮卷前处理 模板 | 6570 | 2024-07-25 | 2024-07-25 | 5 | 2024-08-03 20:55:12 | 2024-08-03 21:53:17 | 江苏九天光电科技有限公司 | 258841 | 张兴华 |  |  | 0.15 | 9380 | 610 | 1 | JG1224070519 |  | 1 |  | 是 | 是 | 5257 | 11
最终平整 | JG1224070515 | JG1224070515 | 九天850平整 | 合格 | 合格品 | 甲 | 马晓飞 | 6452 | 6410 | 0.9935 | 9450 | 0.15 | 610 | 平整 |  | 20100023 | 轧硬 | 0.4*610-SPCC | 30210011 | 光亮卷 | 0.15-SPCC |  | 60 | MO002033 | MO002033-013 | GLJ003 | 光亮卷前处理 模板 | 6585 | 2024-07-25 | 2024-07-25 | 5 | 2024-08-03 07:23:48 | 2024-08-03 07:24:12 | 江苏九天光电科技有限公司 | 258843 | 马晓飞 |  |  | 0.15 | 9450 | 610 | 1 | JG1224070515 |  | 1 |  | 是 | 是 | 6484 | 13
最终平整 | JG1224070516 | JG1224070516 | 九天850平整 | 合格 | 合格品 | 甲 | 刘勇 | 6490 | 6456 | 0.9948 | 9450 | 0.15 | 610 | 平整 |  | 20100023 | 轧硬 | 0.4*610-SPCC | 30210011 | 光亮卷 | 0.15-SPCC |  | 60 | MO002033 | MO002033-014 | GLJ003 | 光亮卷前处理 模板 | 6570 | 2024-07-25 | 2024-07-25 | 5 | 2024-08-03 07:22:44 | 2024-08-03 07:23:13 | 江苏九天光电科技有限公司 | 258844 | 刘勇 |  |  | 0.15 | 9400 | 610 | 1 | JG1224070516 |  | 1 |  | 是 | 是 | 7994 | 14
最终平整 | JG1224070531 | JG1224070531 | 九天850平整 | 合格 | 让步接收 | 甲 | 马晓飞 | 6580 | 6526 | 0.9918 | 9550 | 0.15 | 610 | 平整 | 停机印(480米左右),挫伤(8000米/8400-8500米之间) | 20100023 | 轧硬 | 0.4*610-SPCC | 30210011 | 光亮卷 | 0.15-SPCC |  | 60 | MO002033 | MO002033-009 | GLJ003 | 光亮卷前处理 模板 | 6665 | 2024-07-25 | 2024-07-25 | 5 | 2024-08-03 07:20:43 | 2024-08-03 07:22:00 | 江苏九天光电科技有限公司 | 258839 | 马晓飞 |  |  | 0.15 | 9500 | 610 | 1 | JG1224070531 |  | 1 | T停机印(480米左右),C挫伤(8000/8400-8500米之间) | 是 | 是 | 7882 | 9
最终平整 | JG1224070484 | JG1224070484 | 九天850平整 | 合格 | 让步接收 | 甲 | 马晓飞 | 6950 | 6920 | 0.9957 | 10200 | 0.15 | 610 | 平整 | 孔洞(598米传577毫米1个0.03，536/545/597/686/691/880/802米传595-600毫米共9个0.03-0.21平方毫米已夹纸) | 20100023 | 轧硬 | 0.4*610-SPCC | 30210011 | 光亮卷 | 0.15-SPCC |  | 60 | MO002033 | MO002033-004 | GLJ003 | 光亮卷前处理 模板 | 7020 | 2024-07-25 | 2024-07-25 | 5 | 2024-08-03 05:16:36 | 2024-08-03 05:18:32 | 江苏九天光电科技有限公司 | 258834 | 马晓飞 |  |  | 0.15 | 10140 | 610 | 1 | JG1224070484 |  | 1 | K孔洞(536-880米传577-600毫米之间10个0.03-0.21平方毫米已夹纸) | 是 | 是 | 6432 | 4
最终平整 | JG12240705082 | JG1224070508 | 九天850平整 | 合格 | 合格品 | 甲 | 刘勇 | 3205 | 3174 | 0.9903 | 4600 | 0.15 | 610 | 平整 |  | 20100023 | 轧硬 | 0.4*610-SPCC | 30210011 | 光亮卷 | 0.15-SPCC |  | 60 | MO002033 | MO002033-008-02 | GLJ003 | 光亮卷前处理 模板 | 7115 | 2024-07-25 | 2024-07-25 | 5 | 2024-08-03 04:11:54 | 2024-08-03 04:12:33 | 江苏九天光电科技有限公司 |  | 刘勇 |  | 1 | 0.15 | 4600 | 610 | 1 | JG12240705082 |  | 1 |  | 是 | 是 | 3351 | 8
最终平整 | JG12240705081 | JG1224070508 | 九天850平整 | 合格 | 合格品 | 甲 | 刘勇 | 3815 | 3778 | 0.9903 | 5480 | 0.15 | 610 | 平整 |  | 20100023 | 轧硬 | 0.4*610-SPCC | 30210011 | 光亮卷 | 0.15-SPCC |  | 60 | MO002033 | MO002033-008-01 | GLJ003 | 光亮卷前处理 模板 | 7115 | 2024-07-25 | 2024-07-25 | 5 | 2024-08-03 04:11:54 | 2024-08-03 04:12:33 | 江苏九天光电科技有限公司 |  | 刘勇 |  | 1 | 0.15 | 5480 | 610 | 1 | JG12240705081 |  | 1 |  | 是 | 是 | 3351 | 8
最终平整 | JG1224070527 | JG1224070527 | 九天850平整 | 合格 | 合格品 | 甲 | 刘勇 | 6990 | 6940 | 0.9928 | 10210 | 0.15 | 610 | 平整 |  | 20100023 | 轧硬 | 0.4*610-SPCC | 30210011 | 光亮卷 | 0.15-SPCC |  | 60 | MO002033 | MO002033-019 | GLJ003 | 光亮卷前处理 模板 | 7065 | 2024-07-25 | 2024-07-25 | 5 | 2024-08-02 23:51:51 | 2024-08-02 23:52:16 | 江苏九天光电科技有限公司 | 258853 | 刘勇 |  |  | 0.15 | 10210 | 610 | 1 | JG1224070527 |  | 1 |  | 是 | 是 | 7734 | 19
最终平整 | JG12240704312 | JG1224070431 | 九天850平整 | 合格 | 合格品 | 乙 | 张兴华 | 3118 | 3104 | 0.9955 | 6750 | 0.1 | 610 | 平整 |  | 20100023 | 轧硬 | 0.4*610-SPCC | 30210015 | 光亮卷 | 0.1-SPCC |  | 60 | MO001756 | MO001756-005-02 | GLJ003 | 光亮卷前处理 模板 | 6305 | 2024-07-18 | 2024-07-18 | 5 | 2024-08-02 16:44:44 | 2024-08-02 18:01:05 | 江苏九天光电科技有限公司 |  | 张兴华 |  | 1 | 0.1 | 6750 | 610 | 1 | JG12240704312 |  | 1 |  | 是 | 是 | 3930 | 5
最终平整 | JG12240704311 | JG1224070431 | 九天850平整 | 合格 | 合格品 | 乙 | 张兴华 | 3102 | 3088 | 0.9955 | 6700 | 0.1 | 610 | 平整 |  | 20100023 | 轧硬 | 0.4*610-SPCC | 30210015 | 光亮卷 | 0.1-SPCC |  | 60 | MO001756 | MO001756-005-01 | GLJ003 | 光亮卷前处理 模板 | 6305 | 2024-07-18 | 2024-07-18 | 5 | 2024-08-02 16:44:44 | 2024-08-02 18:01:05 | 江苏九天光电科技有限公司 |  | 张兴华 |  | 1 | 0.1 | 6700 | 610 | 1 | JG12240704311 |  | 1 |  | 是 | 是 | 3930 | 5
最终平整 | JG1224070460 | JG1224070460 | 九天800平整 | 合格 | 让步接收 | 甲 | 唐斌 | 6820 | 6788 | 0.9953 | 9610 | 0.15 | 610 | 平整 | 孔洞(63/77米操121毫米分别0.11/0.08平方毫米)，操侧13cm左右线印 | 20100023 | 轧硬 | 0.4*610-SPCC | 30210011 | 光亮卷 | 0.15-SPCC |  | 60 | MO001754 | MO001754-012 | GLJ003 | 光亮卷前处理 模板 | 6930 | 2024-07-18 | 2024-07-18 | 5 | 2024-08-02 17:02:33 | 2024-08-02 17:04:39 | 江苏九天光电科技有限公司 | 248053 | 唐斌 |  |  | 0.15 | 9670 | 610 | 1 | JG1224070460 |  | 1 | K孔洞(63,77米操121毫米孔洞面积0.11，0.08) | 是 | 是 | 7871 | 12
最终平整 | JG12240704432 | JG1224070443 | 九天850平整 | 合格 | 合格品 | 乙 | 钱九龙 | 3139 | 3122 | 0.9946 | 6780 | 0.1 | 610 | 平整 |  | 20100023 | 轧硬 | 0.4*610-SPCC | 30210015 | 光亮卷 | 0.1-SPCC |  | 60 | MO001756 | MO001756-019-02 | GLJ003 | 光亮卷前处理 模板 | 6325 | 2024-07-18 | 2024-07-18 | 5 | 2024-08-02 15:51:55 | 2024-08-02 16:44:25 | 江苏九天光电科技有限公司 |  | 钱九龙 |  | 1 | 0.1 | 6780 | 610 | 1 | JG12240704432 |  | 1 |  | 是 | 是 | 4120 | 19
最终平整 | JG12240704431 | JG1224070443 | 九天850平整 | 合格 | 合格品 | 乙 | 钱九龙 | 3115 | 3098 | 0.9945 | 6700 | 0.1 | 610 | 平整 |  | 20100023 | 轧硬 | 0.4*610-SPCC | 30210015 | 光亮卷 | 0.1-SPCC |  | 60 | MO001756 | MO001756-019-01 | GLJ003 | 光亮卷前处理 模板 | 6325 | 2024-07-18 | 2024-07-18 | 5 | 2024-08-02 15:51:55 | 2024-08-02 16:44:25 | 江苏九天光电科技有限公司 |  | 钱九龙 |  | 1 | 0.1 | 6700 | 610 | 1 | JG12240704431 |  | 1 |  | 是 | 是 | 4120 | 19
最终平整 | JG1224070332 | JG1224070332 | 九天800平整 | 合格 | 让步接收 | 甲 | 朱俊 | 6600 | 6542 | 0.9912 | 9190 | 0.15 | 610 | 平整 | 孔洞(111米操577毫米1个0.09，,116米操551/567/570/577/579毫米共5个0.06-0.14平方毫米)。操13CM左右线印 | 20100023 | 轧硬 | 0.4*610-SPCC | 30210011 | 光亮卷 | 0.15-SPCC |  | 60 | MO001661 | MO001661-002 | GLJ003 | 光亮卷前处理 模板 | 6690 | 2024-07-16 | 2024-07-16 | 5 | 2024-08-02 16:06:48 | 2024-08-02 16:08:30 | 江苏九天光电科技有限公司 | 244105 | 朱俊 |  |  | 0.15 | 9260 | 610 | 1 | JG1224070332 |  | 1 | K孔洞(111,116米操566,577,570,579,556毫米孔洞面积0.05-0.14共6个) | 是 | 是 | 6629 | 2
最终平整 | JG12240704352 | JG1224070435 | 九天850平整 | 合格 | 让步接收 | 乙 | 钱九龙 | 3110 | 3064 | 0.9852 | 6620 | 0.1 | 610 | 平整 | 尾部1500米传20-40厘米缩芯折印 | 20100023 | 轧硬 | 0.4*610-SPCC | 30210015 | 光亮卷 | 0.1-SPCC |  | 60 | MO001756 | MO001756-011-02 | GLJ003 | 光亮卷前处理 模板 | 6350 | 2024-07-18 | 2024-07-18 | 5 | 2024-08-02 13:47:03 | 2024-08-02 15:18:11 | 江苏九天光电科技有限公司 |  | 钱九龙 |  | 1 | 0.1 | 6620 | 610 | 1 | JG12240704352 |  | 1 | Z折印(尾部1500米传20-40厘米缩芯折印) | 是 | 是 | 3284 | 11
最终平整 | JG12240704351 | JG1224070435 | 九天850平整 | 合格 | 合格品 | 乙 | 钱九龙 | 3138 | 3092 | 0.9853 | 6660 | 0.1 | 610 | 平整 |  | 20100023 | 轧硬 | 0.4*610-SPCC | 30210015 | 光亮卷 | 0.1-SPCC |  | 60 | MO001756 | MO001756-011-01 | GLJ003 | 光亮卷前处理 模板 | 6350 | 2024-07-18 | 2024-07-18 | 5 | 2024-08-02 13:47:03 | 2024-08-02 15:18:11 | 江苏九天光电科技有限公司 |  | 钱九龙 |  | 1 | 0.1 | 6660 | 610 | 1 | JG12240704351 |  | 1 |  | 是 | 是 | 3284 | 11
最终平整 | JG1224060344 | JG1224060344 | 九天800平整 | 合格 | 让步接收 | 甲 | 唐斌 | 7000 | 6946 | 0.9923 | 9490 | 0.15 | 610 | 平整 | 操侧13CM左右处线印 | 20100023 | 轧硬 | 0.4*610-SPCC | 30210011 | 光亮卷 | 0.15-SPCC |  | 60 | MO001899 | MO001899-001 | GLJ003 | 光亮卷前处理 模板 | 7100 | 2024-07-22 | 2024-07-22 | 5 | 2024-08-02 14:51:41 | 2024-08-02 14:52:17 | 江苏九天光电科技有限公司 | 253383 | 唐斌 |  |  | 0.15 | 9530 | 610 | 1 | JG1224060344 |  | 1 |  | 是 | 是 | 5844 | 1
最终平整 | JG12240704081 | JG1224070408 | 九天850平整 | 合格 | 合格品 | 乙 | 张兴华 | 6750 | 6642 | 0.984 | 12370 | 0.1 | 710 | 平整 |  | 20100028 | 轧硬 | 0.4*710-SPCC | 30210015 | 光亮卷 | 0.1-SPCC |  | 60 | MO001796 | MO001796-008-01 | GLJ003 | 光亮卷前处理 模板 | 13750 | 2024-07-19 | 2024-07-19 | 3 | 2024-08-02 12:14:12 | 2024-08-02 13:46:41 | 江苏九天光电科技有限公司 | 249142 | 张兴华 |  |  | 0.1 | 12500 | 710 | 1 | JG12240704081 |  | 1 |  | 是 | 是 | 4360 | 8
最终平整 | JG1224070455 | JG1224070455 | 九天800平整 | 合格 | 合格品 | 甲 | 朱俊 | 6730 | 6678 | 0.9923 | 9380 | 0.15 | 610 | 平整 |  | 20100023 | 轧硬 | 0.4*610-SPCC | 30210011 | 光亮卷 | 0.15-SPCC |  | 60 | MO001754 | MO001754-007 | GLJ003 | 光亮卷前处理 模板 | 6845 | 2024-07-18 | 2024-07-18 | 5 | 2024-08-02 13:33:31 | 2024-08-02 13:34:11 | 江苏九天光电科技有限公司 | 248048 | 朱俊 |  |  | 0.15 | 9440 | 610 | 1 | JG1224070455 |  | 1 |  | 是 | 是 | 5877 | 7
最终平整 | JG1224070452 | JG1224070452 | 九天800平整 | 合格 | 合格品 | 甲 | 唐斌 | 6710 | 6644 | 0.9902 | 9400 | 0.15 | 610 | 平整 |  | 20100023 | 轧硬 | 0.4*610-SPCC | 30210011 | 光亮卷 | 0.15-SPCC |  | 60 | MO001754 | MO001754-004 | GLJ003 | 光亮卷前处理 模板 | 6830 | 2024-07-18 | 2024-07-18 | 5 | 2024-08-02 13:30:34 | 2024-08-02 13:31:10 | 江苏九天光电科技有限公司 | 248045 | 唐斌 |  |  | 0.15 | 9500 | 610 | 1 | JG1224070452 |  | 1 |  | 是 | 是 | 6575 | 4
最终平整 | JG12240704231 | JG1224070423 | 九天850平整 | 合格 | 合格品 | 乙 | 钱九龙 | 6750 | 6710 | 0.9941 | 12710 | 0.1 | 710 | 平整 |  | 20100028 | 轧硬 | 0.4*710-SPCC | 30210015 | 光亮卷 | 0.1-SPCC |  | 60 | MO001796 | MO001796-001-01 | GLJ003 | 光亮卷前处理 模板 | 13800 | 2024-07-19 | 2024-07-19 | 5 | 2024-08-02 10:50:43 | 2024-08-02 12:13:56 | 江苏九天光电科技有限公司 | 249135 | 钱九龙 |  |  | 0.1 | 12680 | 710 | 1 | JG12240704231 |  | 1 |  | 是 | 是 | 5710 | 1
最终平整 | JG12240703891 | JG1224070389 | 九天850平整 | 返工 | 返工 | 乙 | 张兴华 | 6650 | 6622 | 0.9958 | 12510 | 0.1 | 710 | 平整 | 孔洞(182-807米传603-690毫米共41个不规则位置孔洞0.06-0.39，2175米传683毫米0.24,2179米传682/690/686毫米3个0.09-0.24,3808米传100毫米0.3,11434米传238毫米0.33,11719米传232毫米0.3,11968米传244毫米0.33,12035-12512米传13-402毫米52个0.03-0.42平方毫米) | 20100028 | 轧硬 | 0.4*710-SPCC | 30210015 | 光亮卷 | 0.1-SPCC |  | 60 | MO002019 | MO002019-001-01 | GLJ003 | 光亮卷前处理 模板 | 13740 | 2024-07-24 | 2024-07-24 | 3 | 2024-08-02 09:18:39 | 2024-08-02 10:50:25 | 江苏九天光电科技有限公司 | 256783 | 张兴华 |  |  | 0.1 | 12450 | 710 | 1 | JG12240703891 |  | 0 | K孔洞(82-199米标记635/639毫米两排7个0.18-0.39,82-807米传608-690毫米共计41个0.03-0.39,2175-2179米传683-690毫米4个0.09-0.3,3808米传100毫米0.3,11434-12512米传18-402毫米不规则孔洞多) |  |  | 3455 | 1
最终平整 | JG1224070331 | JG1224070331 | 九天800平整 | 合格 | 让步接收 | 甲 | 朱俊 | 6530 | 6490 | 0.9939 | 9340 | 0.15 | 610 | 平整 | 孔洞(4020米操607毫米孔洞面积3.52) | 20100023 | 轧硬 | 0.4*610-SPCC | 30210011 | 光亮卷 | 0.15-SPCC |  | 60 | MO001661 | MO001661-001 | GLJ003 | 光亮卷前处理 模板 | 6700 | 2024-07-16 | 2024-07-16 | 5 | 2024-08-02 10:40:23 | 2024-08-02 10:42:00 | 江苏九天光电科技有限公司 | 244104 | 朱俊 |  |  | 0.15 | 9380 | 610 | 1 | JG1224070331 |  | 1 | K孔洞(4020米操607毫米孔洞面积3.52) | 是 | 是 | 6440 | 1
最终平整 | JG12240704211 | JG1224070421 | 九天850平整 | 合格 | 让步接收 | 甲 | 马晓飞 | 6620 | 6500 | 0.9819 | 12060 | 0.1 | 710 | 平整 | 孔洞(4110米传268毫米1个0.12平方毫米) | 20100028 | 轧硬 | 0.4*710-SPCC | 30210015 | 光亮卷 | 0.1-SPCC |  | 60 | MO001796 | MO001796-006-01 | GLJ003 | 光亮卷前处理 模板 | 13705 | 2024-07-19 | 2024-07-19 | 5 | 2024-08-02 07:37:34 | 2024-08-02 07:38:29 | 江苏九天光电科技有限公司 | 249140 | 马晓飞 |  |  | 0.1 | 12300 | 710 | 1 | JG12240704211 |  | 1 | K孔洞(4110米传26毫米1个0.12平方毫米) | 是 | 是 | 6763 | 6
最终平整 | JG12240704382 | JG1224070438 | 九天850平整 | 合格 | 合格品 | 甲 | 马晓飞 | 3118 | 3088 | 0.9904 | 6670 | 0.1 | 610 | 平整 |  | 20100023 | 轧硬 | 0.4*610-SPCC | 30210015 | 光亮卷 | 0.1-SPCC |  | 60 | MO001756 | MO001756-014-02 | GLJ003 | 光亮卷前处理 模板 | 6315 | 2024-07-18 | 2024-07-18 | 5 | 2024-08-02 06:46:39 | 2024-08-02 06:47:41 | 江苏九天光电科技有限公司 |  | 马晓飞 |  | 1 | 0.1 | 6670 | 610 | 1 | JG12240704382 |  | 1 |  | 是 | 是 | 3888 | 14
最终平整 | JG12240704381 | JG1224070438 | 九天850平整 | 合格 | 合格品 | 甲 | 马晓飞 | 3132 | 3102 | 0.9904 | 6670 | 0.1 | 610 | 平整 | 内圈0.108 | 20100023 | 轧硬 | 0.4*610-SPCC | 30210015 | 光亮卷 | 0.1-SPCC |  | 60 | MO001756 | MO001756-014-01 | GLJ003 | 光亮卷前处理 模板 | 6315 | 2024-07-18 | 2024-07-18 | 5 | 2024-08-02 06:46:39 | 2024-08-02 06:47:41 | 江苏九天光电科技有限公司 |  | 马晓飞 |  | 1 | 0.1 | 6670 | 610 | 1 | JG12240704381 |  | 1 |  | 是 | 是 | 3888 | 14
最终平整 | JG12240704452 | JG1224070445 | 九天850平整 | 合格 | 让步接收 | 甲 | 刘勇 | 3136 | 3106 | 0.9904 | 6610 | 0.1 | 610 | 平整 | 厚薄公差（整卷0.1-0.109，实测内圈0.108） | 20100023 | 轧硬 | 0.4*610-SPCC | 30210015 | 光亮卷 | 0.1-SPCC |  | 60 | MO001770 | MO001770-001-02 | GLJ003 | 光亮卷前处理 模板 | 6315 | 2024-07-19 | 2024-07-19 | 5 | 2024-08-02 06:45:16 | 2024-08-02 06:46:19 | 江苏九天光电科技有限公司 |  | 刘勇 |  | 1 | 0.1 | 6610 | 610 | 1 | JG12240704452 |  | 1 |  | 是 | 是 | 3157 | 1
最终平整 | JG12240704451 | JG1224070445 | 九天850平整 | 合格 | 让步接收 | 甲 | 刘勇 | 3104 | 3074 | 0.9903 | 6600 | 0.1 | 610 | 平整 | 厚薄公差（整卷0.1-0.109，实测内圈0.108外圈0.108） | 20100023 | 轧硬 | 0.4*610-SPCC | 30210015 | 光亮卷 | 0.1-SPCC |  | 60 | MO001770 | MO001770-001-01 | GLJ003 | 光亮卷前处理 模板 | 6315 | 2024-07-19 | 2024-07-19 | 5 | 2024-08-02 06:45:16 | 2024-08-02 06:46:19 | 江苏九天光电科技有限公司 |  | 刘勇 |  | 1 | 0.1 | 6600 | 610 | 1 | JG12240704451 |  | 1 |  | 是 | 是 | 3157 | 1
最终平整 | JG12240704342 | JG1224070434 | 九天850平整 | 合格 | 让步接收 | 甲 | 马晓飞 | 3065 | 3024 | 0.9866 | 6510 | 0.1 | 610 | 平整 | 缩芯折印（尾600米左右传40cm左右）厚薄公差（整卷0.1-0.106，实测：外圈,0.108内圈0.106）， | 20100023 | 轧硬 | 0.4*610-SPCC | 30210015 | 光亮卷 | 0.1-SPCC |  | 60 | MO001756 | MO001756-010-02 | GLJ003 | 光亮卷前处理 模板 | 6325 | 2024-07-18 | 2024-07-18 | 5 | 2024-08-02 06:44:00 | 2024-08-02 06:44:59 | 江苏九天光电科技有限公司 |  | 马晓飞 |  | 1 | 0.1 | 6510 | 610 | 1 | JG12240704342 |  | 1 |  | 是 | 是 | 3659 | 10
最终平整 | JG12240704341 | JG1224070434 | 九天850平整 | 合格 | 让步接收 | 甲 | 马晓飞 | 3145 | 3102 | 0.9863 | 6700 | 0.1 | 610 | 平整 | 厚薄公差（内圈0.107，外圈0.106）基板。实际抗拉316 | 20100023 | 轧硬 | 0.4*610-SPCC | 30210015 | 光亮卷 | 0.1-SPCC |  | 60 | MO001756 | MO001756-010-01 | GLJ003 | 光亮卷前处理 模板 | 6325 | 2024-07-18 | 2024-07-18 | 5 | 2024-08-02 06:44:00 | 2024-08-02 06:44:59 | 江苏九天光电科技有限公司 |  | 马晓飞 |  | 1 | 0.1 | 6700 | 610 | 1 | JG12240704341 |  | 1 |  | 是 | 是 | 3659 | 10
最终平整 | JG12240704212 | JG1224070421 | 九天850平整 | 合格 | 合格品 | 甲 | 刘勇 | 6674 | 6626 | 0.9928 | 12400 | 0.1 | 710 | 平整 |  | 20100028 | 轧硬 | 0.4*710-SPCC | 30210015 | 光亮卷 | 0.1-SPCC |  | 60 | MO001796 | MO001796-006-02 | GLJ003 | 光亮卷前处理 模板 | 13705 | 2024-07-19 | 2024-07-19 | 5 | 2024-08-02 06:25:53 | 2024-08-02 06:26:23 | 江苏九天光电科技有限公司 | 249140 | 刘勇 |  |  | 0.1 | 12400 | 710 | 1 | JG12240704212 |  | 1 |  | 是 | 是 | 6763 | 6
最终平整 | JG12240703872 | JG1224070387 | 九天850平整 | 合格 | 让步接收 | 甲 | 马晓飞 | 6640 | 6550 | 0.9864 | 12350 | 0.1 | 710 | 平整 | 尾部1000米左右传动侧24CM来料缩芯折印 | 20100028 | 轧硬 | 0.4*710-SPCC | 30210015 | 光亮卷 | 0.1-SPCC |  | 60 | MO002019 | MO002019-002-02 | GLJ003 | 光亮卷前处理 模板 | 13650 | 2024-07-24 | 2024-07-24 | 5 | 2024-08-02 04:47:21 | 2024-08-02 04:57:11 | 江苏九天光电科技有限公司 | 256786 | 马晓飞 |  |  | 0.1 | 12680 | 710 | 1 | JG12240703872 |  | 1 | Z折印(尾部1000米左右传动侧24CM来料缩芯折印) | 是 | 是 | 3986 | 2
最终平整 | JG1224070220 | JG1224070220 | 九天850平整 | 合格 | 让步接收 | 甲 | 刘勇 | 5858 | 5746 | 0.9809 | 6770 | 0.18 | 610 | 平整 | 锈点(整卷) | 20100023 | 轧硬 | 0.4*610-SPCC | 30210014 | 光亮卷 | 0.18-SPCC |  | 60 | MO001659 | MO001659-008 | GLJ003 | 光亮卷前处理 模板 | 5895 | 2024-07-16 | 2024-07-16 | 5 | 2024-08-02 03:13:25 | 2024-08-02 03:14:19 | 江苏九天光电科技有限公司 | 244099 | 刘勇 |  |  | 0.18 | 6800 | 610 | 1 | JG1224070220 |  | 1 | X锈点(整卷) | 是 | 是 | 2907 | 8
最终平整 | JG12240704402 | JG1224070440 | 九天850平整 | 合格 | 合格品 | 甲 | 马晓飞 | 3077 | 3044 | 0.9893 | 6590 | 0.1 | 610 | 平整 |  | 20100023 | 轧硬 | 0.4*610-SPCC | 30210015 | 光亮卷 | 0.1-SPCC |  | 60 | MO001756 | MO001756-016-02 | GLJ003 | 光亮卷前处理 模板 | 6305 | 2024-07-18 | 2024-07-18 | 3 | 2024-08-02 01:51:50 | 2024-08-02 01:52:28 | 江苏九天光电科技有限公司 |  | 马晓飞 |  | 1 | 0.1 | 6590 | 610 | 1 | JG12240704402 |  | 1 |  | 是 | 是 | 4534 | 16
最终平整 | JG12240704401 | JG1224070440 | 九天850平整 | 返工 | 返工 | 甲 | 马晓飞 | 3163 | 3130 | 0.9896 | 6700 | 0.1 | 610 | 平整 | 粘钢缺口（4100-4900米操间断1cm左右）。倒3200米改切533mm | 20100023 | 轧硬 | 0.4*610-SPCC | 30210015 | 光亮卷 | 0.1-SPCC |  | 60 | MO001756 | MO001756-016-01 | GLJ003 | 光亮卷前处理 模板 | 6305 | 2024-07-18 | 2024-07-18 | 3 | 2024-08-02 01:51:50 | 2024-08-02 01:52:28 | 江苏九天光电科技有限公司 |  | 马晓飞 |  | 1 | 0.1 | 6700 | 610 | 1 | JG12240704401 |  | 0 |  |  |  | 4534 | 16
最终平整 | JG1224070459 | JG1224070459 | 九天850平整 | 合格 | 合格品 | 甲 | 刘勇 | 6830 | 6800 | 0.9956 | 9560 | 0.15 | 610 | 平整 |  | 20100023 | 轧硬 | 0.4*610-SPCC | 30210011 | 光亮卷 | 0.15-SPCC |  | 60 | MO001754 | MO001754-011 | GLJ003 | 光亮卷前处理 模板 | 6960 | 2024-07-18 | 2024-07-18 | 5 | 2024-08-01 23:50:54 | 2024-08-01 23:51:20 | 江苏九天光电科技有限公司 | 248052 | 刘勇 |  |  | 0.15 | 9580 | 610 | 1 | JG1224070459 |  | 1 |  | 是 | 是 | 5870 | 11
最终平整 | JG12240704392 | JG1224070439 | 九天850平整 | 合格 | 合格品 | 甲 | 刘勇 | 3107 | 3080 | 0.9913 | 6650 | 0.1 | 610 | 平整 |  | 20100023 | 轧硬 | 0.4*610-SPCC | 30210015 | 光亮卷 | 0.1-SPCC |  | 60 | MO001756 | MO001756-015-02 | GLJ003 | 光亮卷前处理 模板 | 6310 | 2024-07-18 | 2024-07-18 | 5 | 2024-08-01 22:39:24 | 2024-08-01 22:40:15 | 江苏九天光电科技有限公司 |  | 刘勇 |  | 1 | 0.1 | 6650 | 610 | 1 | JG12240704392 |  | 1 |  | 是 | 是 | 3229 | 15
最终平整 | JG12240704391 | JG1224070439 | 九天850平整 | 合格 | 合格品 | 甲 | 刘勇 | 3143 | 3116 | 0.9914 | 6700 | 0.1 | 610 | 平整 |  | 20100023 | 轧硬 | 0.4*610-SPCC | 30210015 | 光亮卷 | 0.1-SPCC |  | 60 | MO001756 | MO001756-015-01 | GLJ003 | 光亮卷前处理 模板 | 6310 | 2024-07-18 | 2024-07-18 | 5 | 2024-08-01 22:39:24 | 2024-08-01 22:40:15 | 江苏九天光电科技有限公司 |  | 刘勇 |  | 1 | 0.1 | 6700 | 610 | 1 | JG12240704391 |  | 1 |  | 是 | 是 | 3229 | 15
最终平整 | JG12240701921 | JG1224070192 | 九天850平整 | 合格 | 让步接收 | 甲 | 马晓飞 | 4442 | 4332 | 0.9752 | 9290 | 0.1 | 610 | 平整 | 孔洞（362米传25/26/51/53毫米4个0.06-0.15,7778米传582毫米1个0.21平方毫米） | 20100023 | 轧硬 | 0.4*610-SPCC | 30210015 | 光亮卷 | 0.1-SPCC |  | 60 | MO001528 | MO001528-004-01 | GLJ003 | 光亮卷前处理 模板 | 6345 | 2024-07-12 | 2024-07-12 | 5 | 2024-08-01 22:38:14 | 2024-08-01 22:38:59 | 江苏九天光电科技有限公司 | 238788 | 马晓飞 |  |  | 0.1 | 9522 | 610 | 1 | JG12240701921 |  | 1 |  | 是 | 是 | 5731 | 4
最终平整 | JG12240701912 | JG1224070191 | 九天850平整 | 合格 | 让步接收 | 甲 | 刘勇 | 5275 | 5200 | 0.9858 | 11050 | 0.1 | 610 | 平整 | 孔洞（324米传50毫米1个0.09平方毫米） | 20100023 | 轧硬 | 0.4*610-SPCC | 30210015 | 光亮卷 | 0.1-SPCC |  | 60 | MO001528 | MO001528-003-02 | GLJ003 | 光亮卷前处理 模板 | 6345 | 2024-07-12 | 2024-07-12 | 5 | 2024-08-01 22:36:12 | 2024-08-01 22:37:54 | 江苏九天光电科技有限公司 |  | 刘勇 |  | 1 | 0.1 | 11050 | 610 | 1 | JG12240701912 |  | 1 |  | 是 | 是 | 3184 | 3
最终平整 | JG12240701911 | JG1224070191 | 九天850平整 | 其他入库 | 协议品 | 甲 | 刘勇 | 925 | 912 | 0.9859 | 1920 | 0.1 | 610 | 平整 | 短带 | 20100023 | 轧硬 | 0.4*610-SPCC | 30210015 | 光亮卷 | 0.1-SPCC |  | 60 | MO001528 | MO001528-003-01 | GLJ003 | 光亮卷前处理 模板 | 6345 | 2024-07-12 | 2024-07-12 | 5 | 2024-08-01 22:36:12 | 2024-08-01 22:37:54 | 江苏九天光电科技有限公司 |  | 刘勇 |  | 1 | 0.1 | 1920 | 610 | 1 | JG12240701911 |  | 1 |  | 是 | 是 | 3184 | 3
最终平整 | JG1224070451 | JG1224070451 | 九天850平整 | 合格 | 合格品 | 乙 | 钱九龙 | 6752 | 6726 | 0.9961 | 9480 | 0.15 | 610 | 平整 |  | 20100023 | 轧硬 | 0.4*610-SPCC | 30210011 | 光亮卷 | 0.15-SPCC |  | 60 | MO001754 | MO001754-003 | GLJ003 | 光亮卷前处理 模板 | 6845 | 2024-07-18 | 2024-07-18 | 5 | 2024-08-01 16:59:06 | 2024-08-01 17:57:45 | 江苏九天光电科技有限公司 | 248044 | 钱九龙 |  |  | 0.15 | 9448 | 610 | 1 | JG1224070451 |  | 1 |  | 是 | 是 | 5972 | 3
最终平整 | JG1224070463 | JG1224070463 | 九天800平整 | 合格 | 合格品 | 甲 | 朱俊 | 6710 | 6660 | 0.9925 | 9410 | 0.15 | 610 | 平整 |  | 20100023 | 轧硬 | 0.4*610-SPCC | 30210011 | 光亮卷 | 0.15-SPCC |  | 60 | MO001754 | MO001754-015 | GLJ003 | 光亮卷前处理 模板 | 6815 | 2024-07-18 | 2024-07-18 | 5 | 2024-08-01 17:31:50 | 2024-08-01 17:32:22 | 江苏九天光电科技有限公司 | 248056 | 朱俊 |  |  | 0.15 | 9500 | 610 | 1 | JG1224070463 |  | 1 |  | 是 | 是 | 6024 | 15
最终平整 | JG1224070312 | JG1224070312 | 九天850平整 | 合格 | 合格品 | 乙 | 张兴华 | 6510 | 6480 | 0.9954 | 9360 | 0.15 | 610 | 平整 |  | 20100023 | 轧硬 | 0.4*610-SPCC | 30210011 | 光亮卷 | 0.15-SPCC |  | 60 | MO001661 | MO001661-006 | GLJ003 | 光亮卷前处理 模板 | 6660 | 2024-07-16 | 2024-07-16 | 5 | 2024-08-01 16:08:53 | 2024-08-01 16:58:43 | 江苏九天光电科技有限公司 | 244109 | 张兴华 |  |  | 0.15 | 9330 | 610 | 1 | JG1224070312 |  | 1 |  | 是 | 是 | 6400 | 6
最终平整 | JG91240700071 | JG9124070007 | 九天800平整 | 合格 | 让步接收 | 甲 | 唐斌 | 5350 | 5300 | 0.9907 | 11000 | 0.1 | 630 | 平整 | 缺口(4612米，5140米操作侧分别来料缺口0.5-1公分左右) | 20100025 | 轧硬 | 0.4*630-SPCC | 30210015 | 光亮卷 | 0.1-SPCC |  | 60 | MO001900 | MO001900-004-01 | GLJ003 | 光亮卷前处理 模板 | 10745 | 2024-07-22 | 2024-07-22 | 5 | 2024-08-01 16:24:42 | 2024-08-01 16:26:54 | 江苏九天光电科技有限公司 | 253475 | 唐斌 |  |  | 0.1 | 11100 | 630 | 1 | JG91240700071 |  | 1 | Q缺口(4612,5140米操作侧来料缺口0.5-1公分左右) | 是 | 是 | 5354 | 4
最终平整 | JG1224070305 | JG1224070305 | 九天850平整 | 合格 | 让步接收 | 乙 | 钱九龙 | 5150 | 5130 | 0.9961 | 7160 | 0.15 | 610 | 平整 | 亮斑(反面操5厘米左右有个亮斑已换辊) | 20100023 | 轧硬 | 0.4*610-SPCC | 30210011 | 光亮卷 | 0.15-SPCC |  | 60 | MO001477 | MO001477-025 | GLJ003 | 光亮卷前处理 模板 | 5235 | 2024-07-11 | 2024-07-11 | 5 | 2024-08-01 14:15:23 | 2024-08-01 16:08:34 | 江苏九天光电科技有限公司 | 236596 | 钱九龙 |  |  | 0.15 | 7180 | 610 | 1 | JG1224070305 |  | 1 | L亮斑(反面操5厘米左右有个亮斑已换辊) | 是 | 是 | 6545 | 25
最终平整 | JG91240700032 | JG9124070003 | 九天800平整 | 合格 | 合格品 | 甲 | 朱俊 | 5908 | 5864 | 0.9926 | 12180 | 0.1 | 630 | 平整 |  | 20100025 | 轧硬 | 0.4*630-SPCC | 30210015 | 光亮卷 | 0.1-SPCC |  | 60 | MO001900 | MO001900-002-02 | GLJ003 | 光亮卷前处理 模板 | 10635 | 2024-07-22 | 2024-07-22 | 5 | 2024-08-01 14:59:45 | 2024-08-01 15:00:18 | 江苏九天光电科技有限公司 | 253473 | 朱俊 |  |  | 0.1 | 12313 | 630 | 1 | JG91240700032 |  | 1 |  | 是 | 是 | 6152 | 2
最终平整 | JG1224070468 | JG1224070468 | 九天850平整 | 合格 | 合格品 | 乙 | 张兴华 | 6800 | 6770 | 0.9956 | 9500 | 0.15 | 610 | 平整 |  | 20100023 | 轧硬 | 0.4*610-SPCC | 30210011 | 光亮卷 | 0.15-SPCC |  | 60 | MO001754 | MO001754-020 | GLJ003 | 光亮卷前处理 模板 | 6895 | 2024-07-18 | 2024-07-18 | 5 | 2024-08-01 13:14:32 | 2024-08-01 14:14:41 | 江苏九天光电科技有限公司 | 248061 | 张兴华 |  |  | 0.15 | 9480 | 610 | 1 | JG1224070468 |  | 1 |  | 是 | 是 | 6931 | 20
最终平整 | JG91240700031 | JG9124070003 | 九天800平整 | 合格 | 合格品 | 甲 | 唐斌 | 4570 | 4554 | 0.9965 | 9420 | 0.1 | 630 | 平整 |  | 20100025 | 轧硬 | 0.4*630-SPCC | 30210015 | 光亮卷 | 0.1-SPCC |  | 60 | MO001900 | MO001900-002-01 | GLJ003 | 光亮卷前处理 模板 | 10635 | 2024-07-22 | 2024-07-22 | 5 | 2024-08-01 13:36:21 | 2024-08-01 13:36:57 | 江苏九天光电科技有限公司 | 253473 | 唐斌 |  |  | 0.1 | 9450 | 630 | 1 | JG91240700031 |  | 1 |  | 是 | 是 | 6152 | 2
最终平整 | JG1224070456 | JG1224070456 | 九天850平整 | 合格 | 合格品 | 乙 | 钱九龙 | 6760 | 6726 | 0.995 | 9580 | 0.15 | 610 | 平整 |  | 20100023 | 轧硬 | 0.4*610-SPCC | 30210011 | 光亮卷 | 0.15-SPCC |  | 60 | MO001754 | MO001754-008 | GLJ003 | 光亮卷前处理 模板 | 6850 | 2024-07-18 | 2024-07-18 | 5 | 2024-08-01 12:17:14 | 2024-08-01 13:14:09 | 江苏九天光电科技有限公司 | 248049 | 钱九龙 |  |  | 0.15 | 9550 | 610 | 1 | JG1224070456 |  | 1 |  | 是 | 是 | 8467 | 8
最终平整 | JG91240700052 | JG9124070005 | 九天800平整 | 合格 | 合格品 | 甲 | 朱俊 | 6050 | 6000 | 0.9917 | 12500 | 0.1 | 630 | 平整 |  | 20100025 | 轧硬 | 0.4*630-SPCC | 30210015 | 光亮卷 | 0.1-SPCC |  | 60 | MO001900 | MO001900-003-02 | GLJ003 | 光亮卷前处理 模板 | 10665 | 2024-07-22 | 2024-07-22 | 5 | 2024-08-01 12:25:11 | 2024-08-01 12:25:49 | 江苏九天光电科技有限公司 | 253474 | 朱俊 |  |  | 0.1 | 12700 | 630 | 1 | JG91240700052 |  | 1 |  | 是 | 是 | 5394 | 3
最终平整 | JG1224070464 | JG1224070464 | 九天850平整 | 合格 | 合格品 | 乙 | 张兴华 | 6670 | 6650 | 0.997 | 9600 | 0.15 | 610 | 平整 |  | 20100023 | 轧硬 | 0.4*610-SPCC | 30210011 | 光亮卷 | 0.15-SPCC |  | 60 | MO001754 | MO001754-016 | GLJ003 | 光亮卷前处理 模板 | 6795 | 2024-07-18 | 2024-07-18 | 5 | 2024-08-01 11:06:05 | 2024-08-01 12:16:47 | 江苏九天光电科技有限公司 | 248057 | 张兴华 |  |  | 0.15 | 9550 | 610 | 1 | JG1224070464 |  | 1 |  | 是 | 是 | 5919 | 16
最终平整 | JG91240700012 | JG9124070001 | 九天800平整 | 合格 | 合格品 | 甲 | 唐斌 | 6130 | 6054 | 0.9876 | 12440 | 0.1 | 630 | 平整 |  | 20100025 | 轧硬 | 0.4*630-SPCC | 30210015 | 光亮卷 | 0.1-SPCC |  | 60 | MO001900 | MO001900-001-02 | GLJ003 | 光亮卷前处理 模板 | 10735 | 2024-07-22 | 2024-07-22 | 5 | 2024-08-01 11:17:55 | 2024-08-01 11:18:29 | 江苏九天光电科技有限公司 | 253472 | 唐斌 |  |  | 0.1 | 12600 | 630 | 1 | JG91240700012 |  | 1 |  | 是 | 是 | 5950 | 1
最终平整 | JG1224070246 | JG1224070246 | 九天850平整 | 合格 | 合格品 | 乙 | 钱九龙 | 5154 | 5120 | 0.9934 | 7180 | 0.15 | 610 | 平整 |  | 20100023 | 轧硬 | 0.4*610-SPCC | 30210011 | 光亮卷 | 0.15-SPCC |  | 60 | MO001447 | MO001447-004 | GLJ003 | 光亮卷前处理 模板 | 5220 | 2024-07-10 | 2024-07-10 | 5 | 2024-08-01 10:17:52 | 2024-08-01 11:05:44 | 江苏九天光电科技有限公司 | 235119 | 钱九龙 |  |  | 0.15 | 7180 | 610 | 1 | JG1224070246 |  | 1 |  | 是 | 是 | 6720 | 4
最终平整 | JG1224070277 | JG1224070277 | 九天850平整 | 合格 | 让步接收 | 乙 | 张兴华 | 5156 | 5120 | 0.993 | 7290 | 0.15 | 610 | 平整 | 锈斑点 | 20100023 | 轧硬 | 0.4*610-SPCC | 30210011 | 光亮卷 | 0.15-SPCC |  | 60 | MO001447 | MO001447-007 | GLJ003 | 光亮卷前处理 模板 | 5225 | 2024-07-10 | 2024-07-10 | 5 | 2024-08-01 09:07:26 | 2024-08-01 10:17:30 | 江苏九天光电科技有限公司 | 235126 | 张兴华 |  |  | 0.15 | 7263 | 610 | 1 | JG1224070277 |  | 1 |  | 是 | 是 | 6461 | 7