## sheet1
工序名称 | 新卷号 | 批号 | 机组名称 | 工序状态 | 检验结果 | 班组 | 参与人 | 来料重量 | 出料重量 | 成材率 | 出料长度 | 出料厚度 | 出料宽度 | 工序要求 | 备注 | 来料编码 | 来料名称 | 来料规格 | 产品编码 | 产品名称 | 产品规格 | 膜名称 | 排序 | 主计划号 | 子计划号 | 工序流程编码 | 工序流程名称 | 工单需求 | 计划开始时间 | 计划结束时间 | 工单状态 | 开始时间 | 产出时间 | 组织名称 | 卷号ID | 操作工人 | 报工人 | 检验 | 来料厚度 | 来料长度 | 来料宽度 | 是否分卷 | 原卷号 | 工单要求 | 是否成品 | 不良现象 | 是否入库 | 入库审核 | 生产工时 | 工单行号
最终冷轧 | JG12240800161 | JG1224080016 | 九天750轧机 | 合格 | 合格品 | 甲 | 蒋小冬 | 5700 | 5700 | 1 | 10200 | 0.1 | 710 | 轧0.1(0.096-0.101)5.7吨卷轧制米数10200-10300米；7.8吨卷轧制米数13800-13900米不超13900米；7.6吨卷轧制米数13700-13800米，7.3吨卷轧制米数13000-13100米 |  | 20100028 | 轧硬 | 0.4*710-SPCC | 30210015 | 光亮卷 | 0.1-SPCC |  | 30 | MO002480 | MO002480-012-01 | GLJ003 | 光亮卷前处理 模板 | 13495 | 2024-08-09 | 2024-08-09 | 3 | 2024-08-22 20:28:40 | 2024-08-22 20:29:07 | 江苏九天光电科技有限公司 | 284165 | 蒋小冬 |  |  | 0.4 | 2625 | 710 | 1 | JG12240800161 | [5 empty] | 10448 | 12
最终冷轧 | JG1224080196 | JG1224080196 | 九天750轧机 | 合格 | 合格品 | 甲 | 张帅 | 6960 | 6960 | 1 | 12570 | 0.1 | 710 | 轧0.1（0.097-0.102；5.7吨卷轧制米数10200-10300米；7.5吨卷轧制米数13500-13600米；7.7吨卷轧制米数13700-13800米；6.97吨轧制米数12500-12600米；7.3吨卷轧制米数13000-13100米；7.6吨卷轧制米数13600-13700米 |  | 20100028 | 轧硬 | 0.4*710-SPCC | 30210015 | 光亮卷 | 0.1-SPCC |  | 30 | MO002589 | MO002589-040 | GLJ003 | 光亮卷前处理 模板 | 6960 | 2024-08-12 | 2024-08-12 | 3 | 2024-08-22 19:04:48 | 2024-08-22 19:05:20 | 江苏九天光电科技有限公司 | 288325 | 张帅 |  |  | 0.4 | 3190 | 710 | 1 | JG1224080196 |  |  |  | 否 | 否 |  | 40
最终冷轧 | JG1224080179 | JG1224080179 | 九天750轧机 | 合格 | 合格品 | 甲 | 蒋小冬 | 7740 | 7720 | 0.9974 | 14000 | 0.1 | 710 | 轧0.1（0.097-0.102；5.7吨卷轧制米数10200-10300米；7.5吨卷轧制米数13500-13600米；7.7吨卷轧制米数13700-13800米；6.97吨轧制米数12500-12600米；7.3吨卷轧制米数13000-13100米；7.6吨卷轧制米数13600-13700米 |  | 20100028 | 轧硬 | 0.4*710-SPCC | 30210015 | 光亮卷 | 0.1-SPCC |  | 30 | MO002589 | MO002589-023 | GLJ003 | 光亮卷前处理 模板 | 7740 | 2024-08-12 | 2024-08-12 | 3 | 2024-08-22 17:10:55 | 2024-08-22 17:11:36 | 江苏九天光电科技有限公司 | 288308 | 蒋小冬 |  |  | 0.4 | 3550 | 710 | 1 | JG1224080179 |  |  |  | 否 | 否 |  | 23
最终冷轧 | JG1224080171 | JG1224080171 | 九天750轧机 | 合格 | 合格品 | 甲 | 张帅 | 7750 | 7700 | 0.9935 | 13850 | 0.1 | 710 | 轧0.1（0.097-0.102；5.7吨卷轧制米数10200-10300米；7.5吨卷轧制米数13500-13600米；7.7吨卷轧制米数13700-13800米；6.97吨轧制米数12500-12600米；7.3吨卷轧制米数13000-13100米；7.6吨卷轧制米数13600-13700米 |  | 20100028 | 轧硬 | 0.4*710-SPCC | 30210015 | 光亮卷 | 0.1-SPCC |  | 30 | MO002589 | MO002589-015 | GLJ003 | 光亮卷前处理 模板 | 7750 | 2024-08-12 | 2024-08-12 | 3 | 2024-08-22 14:48:23 | 2024-08-22 14:48:57 | 江苏九天光电科技有限公司 | 288300 | 张帅 |  |  | 0.4 | 3550 | 710 | 1 | JG1224080171 |  |  |  | 否 | 否 |  | 15
最终冷轧 | JG12240707121 | JG1224070712 | 九天750轧机 | 合格 | 合格品 | 甲 | 张帅 | 5700 | 5680 | 0.9965 | 10330 | 0.1 | 710 | 轧0.1(0.096-0.101)5.7吨卷轧制米数10200-10300米；7.8吨卷轧制米数13800-13900米不超13900米；7.6吨卷轧制米数13700-13800米，7.3吨卷轧制米数13000-13100米 |  | 20100028 | 轧硬 | 0.4*710-SPCC | 30210015 | 光亮卷 | 0.1-SPCC |  | 30 | MO002480 | MO002480-003-01 | GLJ003 | 光亮卷前处理 模板 | 13450 | 2024-08-09 | 2024-08-09 | 3 | 2024-08-22 14:47:03 | 2024-08-22 14:47:42 | 江苏九天光电科技有限公司 | 284148 | 张帅 |  |  | 0.4 | 2625 | 710 | 1 | JG12240707121 | [5 empty] | 10712 | 3
最终冷轧 | JG1224080160 | JG1224080160 | 九天750轧机 | 合格 | 合格品 | 甲 | 蒋小冬 | 7510 | 7490 | 0.9973 | 13550 | 0.1 | 710 | 轧0.1（0.097-0.102；5.7吨卷轧制米数10200-10300米；7.5吨卷轧制米数13500-13600米；7.7吨卷轧制米数13700-13800米；6.97吨轧制米数12500-12600米；7.3吨卷轧制米数13000-13100米；7.6吨卷轧制米数13600-13700米 |  | 20100028 | 轧硬 | 0.4*710-SPCC | 30210015 | 光亮卷 | 0.1-SPCC |  | 30 | MO002589 | MO002589-004 | GLJ003 | 光亮卷前处理 模板 | 7510 | 2024-08-12 | 2024-08-12 | 3 | 2024-08-22 13:14:08 | 2024-08-22 13:14:42 | 江苏九天光电科技有限公司 | 288289 | 蒋小冬 |  |  | 0.4 | 3440 | 710 | 1 | JG1224080160 |  |  |  | 否 | 否 |  | 4