## sheet1
工序名称 | 新卷号 | 批号 | 机组名称 | 工序状态 | 检验结果 | 班组 | 参与人 | 来料重量 | 出料重量 | 成材率 | 出料长度 | 出料厚度 | 出料宽度 | 工序要求 | 备注 | 来料编码 | 来料名称 | 来料规格 | 产品编码 | 产品名称 | 产品规格 | 膜名称 | 排序 | 主计划号 | 子计划号 | 工序流程编码 | 工序流程名称 | 工单需求 | 计划开始时间 | 计划结束时间 | 工单状态 | 开始时间 | 产出时间 | 组织名称 | 卷号ID | 操作工人 | 报工人 | 检验 | 来料厚度 | 来料长度 | 来料宽度 | 是否分卷 | 原卷号 | 工单要求 | 是否成品 | 不良现象 | 是否入库 | 入库审核 | 生产工时 | 工单行号
最终冷轧 | JG1224070586 | JG1224070586 | 九天700轧机 | 合格 | 合格品 | 甲 | 李新峰 | 5204 | 5204 | 1 | 7138 | 0.15 | 610 | 轧0.15（0.148-0.153）5.1-5.2吨卷轧制米数7100-7200米不超7200米；6.7-6.8吨卷轧制米数9500-9600米不超9600米；7.3吨卷轧制米数9900-10000米，不超10000米 |  | 20100023 | 轧硬 | 0.4*610-SPCC | 30210011 | 光亮卷 | 0.15-SPCC |  | 30 | MO002678 | MO002678-012 | GLJ003 | 光亮卷前处理 模板 | 5205 | 2024-08-14 | 2024-08-14 | 3 | 2024-08-22 20:02:33 | 2024-08-22 20:03:24 | 江苏九天光电科技有限公司 | 291241 | 李新峰 |  |  | 0.4 | 2770 | 610 | 1 | JG1224070586 |  |  |  | 否 | 否 |  | 12
最终冷轧 | JG1224070678 | JG1224070678 | 九天700轧机 | 合格 | 合格品 | 甲 | 杨永华 | 5210 | 5210 | 1 | 7150 | 0.15 | 610 | 轧制规格：0.15（5.2吨卷，厚度控制在0.15-0.155，米数控制在7100-7200米不超7200米；6.8吨卷按厚度控制在.147-0.152，米数控制在9500-9600米不超9600米） |  | 20100023 | 轧硬 | 0.4*610-SPCC | 30210011 | 光亮卷 | 0.15-SPCC |  | 30 | MO002753 | MO002753-010 | GLJ003 | 光亮卷前处理 模板 | 5210 | 2024-08-16 | 2024-08-16 | 3 | 2024-08-22 18:45:42 | 2024-08-22 18:46:08 | 江苏九天光电科技有限公司 | 294381 | 杨永华 |  |  | 0.4 | 2770 | 610 | 1 | JG1224070678 |  |  |  | 否 | 否 |  | 10
最终冷轧 | JG1224070677 | JG1224070677 | 九天700轧机 | 合格 | 合格品 | 甲 | 李新峰 | 5224 | 5224 | 1 | 7100 | 0.15 | 610 | 轧制规格：0.15（5.2吨卷，厚度控制在0.15-0.155，米数控制在7100-7200米不超7200米；6.8吨卷按厚度控制在.147-0.152，米数控制在9500-9600米不超9600米） |  | 20100023 | 轧硬 | 0.4*610-SPCC | 30210011 | 光亮卷 | 0.15-SPCC |  | 30 | MO002753 | MO002753-009 | GLJ003 | 光亮卷前处理 模板 | 5225 | 2024-08-16 | 2024-08-16 | 3 | 2024-08-22 17:54:42 | 2024-08-22 17:55:12 | 江苏九天光电科技有限公司 | 294380 | 李新峰 |  |  | 0.4 | 2770 | 610 | 1 | JG1224070677 |  |  |  | 否 | 否 |  | 9
最终冷轧 | JG1224070590 | JG1224070590 | 九天700轧机 | 合格 | 合格品 | 甲 | 李新峰 | 5060 | 5060 | 1 | 7100 | 0.15 | 610 | 轧0.15（0.148-0.153）5.1-5.2吨卷轧制米数7100-7200米不超7200米；6.7-6.8吨卷轧制米数9500-9600米不超9600米；7.3吨卷轧制米数9900-10000米，不超10000米 |  | 20100023 | 轧硬 | 0.4*610-SPCC | 30210011 | 光亮卷 | 0.15-SPCC |  | 30 | MO002678 | MO002678-016 | GLJ003 | 光亮卷前处理 模板 | 5060 | 2024-08-14 | 2024-08-14 | 3 | 2024-08-22 16:06:49 | 2024-08-22 16:07:18 | 江苏九天光电科技有限公司 | 291245 | 杨永华 |  |  | 0.4 | 2690 | 610 | 1 | JG1224070590 |  |  |  | 否 | 否 |  | 16
最终冷轧 | JG1224070650 | JG1224070650 | 九天700轧机 | 合格 | 合格品 | 甲 | 李新峰 | 5200 | 5200 | 1 | 7120 | 0.15 | 610 | 轧制规格：0.15（5.2吨卷，厚度控制在0.15-0.155，米数控制在7100-7200米不超7200米；6.8吨卷按厚度控制在.147-0.152，米数控制在9500-9600米不超9600米） |  | 20100023 | 轧硬 | 0.4*610-SPCC | 30210011 | 光亮卷 | 0.15-SPCC |  | 30 | MO002753 | MO002753-012 | GLJ003 | 光亮卷前处理 模板 | 5205 | 2024-08-16 | 2024-08-16 | 3 | 2024-08-22 14:56:32 | 2024-08-22 14:57:13 | 江苏九天光电科技有限公司 | 294383 | 李新峰 |  |  | 0.4 | 2770 | 610 | 1 | JG1224070650 |  |  |  | 否 | 否 |  | 12