## sheet1
工序名称 | 新卷号 | 批号 | 机组名称 | 工序状态 | 检验结果 | 班组 | 参与人 | 来料重量 | 出料重量 | 成材率 | 出料长度 | 出料厚度 | 出料宽度 | 工序要求 | 备注 | 来料编码 | 来料名称 | 来料规格 | 产品编码 | 产品名称 | 产品规格 | 膜名称 | 排序 | 主计划号 | 子计划号 | 工序流程编码 | 工序流程名称 | 工单需求 | 计划开始时间 | 计划结束时间 | 工单状态 | 开始时间 | 产出时间 | 组织名称 | 卷号ID | 操作工人 | 报工人 | 检验 | 来料厚度 | 来料长度 | 来料宽度 | 是否分卷 | 原卷号 | 工单要求 | 是否成品 | 不良现象 | 是否入库 | 入库审核 | 生产工时 | 工单行号
最终冷轧 | JG9124080054 | JG9124080054 | 九天700轧机 | 合格 | 合格品 | 乙 | 周朋 | 4020 | 4020 | 1 | 8650 | 0.1 | 610 | 轧0.1（0.097-0.102）米数8400-8500米 |  | 20100023 | 轧硬 | 0.4*610-SPCC | 30210015 | 光亮卷 | 0.1-SPCC |  | 30 | MO002526 | MO002526-012 | GLJ003 | 光亮卷前处理 模板 | 4020 | 2024-08-10 | 2024-08-10 | 3 | 2024-08-23 07:19:43 | 2024-08-23 07:20:07 | 江苏九天光电科技有限公司 | 286082 | 周朋 |  |  | 0.4 | 2140 | 610 | 1 | JG9124080054 |  |  |  | 否 | 否 |  | 12
最终冷轧 | JG9124080062 | JG9124080062 | 九天700轧机 | 合格 | 合格品 | 乙 | 周朋 | 4004 | 4004 | 1 | 8680 | 0.1 | 610 | 轧0.1（0.097-0.102）米数8400-8500米 |  | 20100023 | 轧硬 | 0.4*610-SPCC | 30210015 | 光亮卷 | 0.1-SPCC |  | 30 | MO002526 | MO002526-006 | GLJ003 | 光亮卷前处理 模板 | 4005 | 2024-08-10 | 2024-08-10 | 3 | 2024-08-23 06:20:40 | 2024-08-23 07:19:28 | 江苏九天光电科技有限公司 | 286076 | 周朋 |  |  | 0.4 | 2130 | 610 | 1 | JG9124080062 |  |  |  | 否 | 否 |  | 6
最终冷轧 | JG9124080070 | JG9124080070 | 九天700轧机 | 合格 | 合格品 | 乙 | 周朋 | 3980 | 3980 | 1 | 8550 | 0.1 | 610 | 轧0.1（0.097-0.102）米数8400-8500米 |  | 20100023 | 轧硬 | 0.4*610-SPCC | 30210015 | 光亮卷 | 0.1-SPCC |  | 30 | MO002526 | MO002526-013 | GLJ003 | 光亮卷前处理 模板 | 3980 | 2024-08-10 | 2024-08-10 | 3 | 2024-08-23 05:07:56 | 2024-08-23 05:08:24 | 江苏九天光电科技有限公司 | 286083 | 周朋 |  |  | 0.4 | 2130 | 610 | 1 | JG9124080070 |  |  |  | 否 | 否 |  | 13
最终冷轧 | JG1224070470 | JG1224070470 | 九天700轧机 | 合格 | 合格品 | 乙 | 周朋 | 5190 | 5190 | 1 | 7190 | 0.15 | 610 | 轧0.15（0.148-0.153）5.2吨卷轧制米数7100-7200米；6.85吨轧制米数9500-9600米，不低于9500 米，不高于9600米 |  | 20100023 | 轧硬 | 0.4*610-SPCC | 30210011 | 光亮卷 | 0.15-SPCC |  | 30 | MO002184 | MO002184-002 | GLJ003 | 光亮卷前处理 模板 | 5190 | 2024-07-29 | 2024-07-29 | 3 | 2024-08-23 05:07:24 | 2024-08-23 05:07:43 | 江苏九天光电科技有限公司 | 267699 | 周朋 |  |  | 0.4 | 2760 | 610 | 1 | JG1224070470 |  |  |  | 否 | 否 |  | 2
最终冷轧 | JG1224070609 | JG1224070609 | 九天700轧机 | 合格 | 合格品 | 乙 | 周朋 | 5210 | 5210 | 1 | 7200 | 0.15 | 610 | 轧0.15（0.148-0.153）5.1-5.2吨卷轧制米数7100-7200米不超7200米；6.7-6.8吨卷轧制米数9500-9600米不超9600米；7.3吨卷轧制米数9900-10000米，不超10000米 |  | 20100023 | 轧硬 | 0.4*610-SPCC | 30210011 | 光亮卷 | 0.15-SPCC |  | 30 | MO002678 | MO002678-003 | GLJ003 | 光亮卷前处理 模板 | 5210 | 2024-08-14 | 2024-08-14 | 3 | 2024-08-23 02:34:43 | 2024-08-23 02:35:02 | 江苏九天光电科技有限公司 | 291232 | 周朋 |  |  | 0.4 | 2770 | 610 | 1 | JG1224070609 |  |  |  | 否 | 否 |  | 3
最终冷轧 | JG1224070585 | JG1224070585 | 九天700轧机 | 合格 | 合格品 | 乙 | 周朋 | 5210 | 5210 | 1 | 7180 | 0.15 | 610 | 轧0.15（0.148-0.153）5.1-5.2吨卷轧制米数7100-7200米不超7200米；6.7-6.8吨卷轧制米数9500-9600米不超9600米；7.3吨卷轧制米数9900-10000米，不超10000米 |  | 20100023 | 轧硬 | 0.4*610-SPCC | 30210011 | 光亮卷 | 0.15-SPCC |  | 30 | MO002678 | MO002678-011 | GLJ003 | 光亮卷前处理 模板 | 5210 | 2024-08-14 | 2024-08-14 | 3 | 2024-08-23 02:34:14 | 2024-08-23 02:34:31 | 江苏九天光电科技有限公司 | 291240 | 周朋 |  |  | 0.4 | 2770 | 610 | 1 | JG1224070585 |  |  |  | 否 | 否 |  | 11
最终冷轧 | JG1224070610 | JG1224070610 | 九天700轧机 | 合格 | 合格品 | 乙 | 周朋 | 5200 | 5200 | 1 | 7180 | 0.15 | 610 | 轧0.15（0.148-0.153）5.1-5.2吨卷轧制米数7100-7200米不超7200米；6.7-6.8吨卷轧制米数9500-9600米不超9600米；7.3吨卷轧制米数9900-10000米，不超10000米 |  | 20100023 | 轧硬 | 0.4*610-SPCC | 30210011 | 光亮卷 | 0.15-SPCC |  | 30 | MO002678 | MO002678-004 | GLJ003 | 光亮卷前处理 模板 | 5200 | 2024-08-14 | 2024-08-14 | 3 | 2024-08-23 02:33:43 | 2024-08-23 02:34:02 | 江苏九天光电科技有限公司 | 291233 | 周朋 |  |  | 0.4 | 2770 | 610 | 1 | JG1224070610 |  |  |  | 否 | 否 |  | 4
最终冷轧 | JG1224070658 | JG1224070658 | 九天700轧机 | 合格 | 合格品 | 乙 | 周朋 | 5200 | 5200 | 1 | 7200 | 0.15 | 610 | 轧制规格：0.15（5.2吨卷，厚度控制在0.15-0.155，米数控制在7100-7200米不超7200米；6.8吨卷按厚度控制在.147-0.152，米数控制在9500-9600米不超9600米） |  | 20100023 | 轧硬 | 0.4*610-SPCC | 30210011 | 光亮卷 | 0.15-SPCC |  | 30 | MO002753 | MO002753-006 | GLJ003 | 光亮卷前处理 模板 | 5205 | 2024-08-16 | 2024-08-16 | 3 | 2024-08-23 02:32:16 | 2024-08-23 02:32:34 | 江苏九天光电科技有限公司 | 294375 | 周朋 |  |  | 0.4 | 2770 | 610 | 1 | JG1224070658 |  |  |  | 否 | 否 |  | 6