## sheet1
工序名称 | 新卷号 | 批号 | 机组名称 | 工序状态 | 检验结果 | 班组 | 参与人 | 来料重量 | 出料重量 | 成材率 | 出料长度 | 出料厚度 | 出料宽度 | 工序要求 | 备注 | 来料编码 | 来料名称 | 来料规格 | 产品编码 | 产品名称 | 产品规格 | 膜名称 | 排序 | 主计划号 | 子计划号 | 工序流程编码 | 工序流程名称 | 工单需求 | 计划开始时间 | 计划结束时间 | 工单状态 | 开始时间 | 产出时间 | 组织名称 | 卷号ID | 操作工人 | 报工人 | 检验 | 来料厚度 | 来料长度 | 来料宽度 | 是否分卷 | 原卷号 | 工单要求 | 是否成品 | 不良现象 | 是否入库 | 入库审核 | 生产工时 | 工单行号
最终脱脂 | JG1224070610 | JG1224070610 | 九天750-2脱脂 | 合格 | 合格品 | 乙 | 何啸 | 5200 | 5130 | 0.9865 | 7120 | 0.15 | 610 | 脱脂 |  | 20100023 | 轧硬 | 0.4*610-SPCC | 30210011 | 光亮卷 | 0.15-SPCC |  | 40 | MO002678 | MO002678-004 | GLJ003 | 光亮卷前处理 模板 | 5200 | 2024-08-14 | 2024-08-14 | 3 | 2024-08-23 08:10:43 | 2024-08-23 09:28:44 | 江苏九天光电科技有限公司 | 291233 | 何啸 |  |  | 0.15 | 7180 | 610 | 1 | JG1224070610 |  |  |  | 否 | 否 |  | 4
最终脱脂 | JG12240800101 | JG1224080010 | 九天750-2脱脂 | 合格 | 合格品 | 乙 | 何啸 | 5690 | 5570 | 0.9789 | 10300 | 0.1 | 710 | 脱脂 |  | 20100028 | 轧硬 | 0.4*710-SPCC | 30210015 | 光亮卷 | 0.1-SPCC |  | 40 | MO002480 | MO002480-014-01 | GLJ003 | 光亮卷前处理 模板 | 13405 | 2024-08-09 | 2024-08-09 | 3 | 2024-08-23 08:10:05 | 2024-08-23 08:10:23 | 江苏九天光电科技有限公司 | 284167 | 何啸 |  |  | 0.1 | 10300 | 710 | 1 | JG12240800101 | [5 empty] | 10246 | 14
最终脱脂 | JG1224080183 | JG1224080183 | 九天750-2脱脂 | 合格 | 合格品 | 乙 | 何啸 | 7500 | 7360 | 0.9813 | 13650 | 0.1 | 710 | 脱脂 |  | 20100028 | 轧硬 | 0.4*710-SPCC | 30210015 | 光亮卷 | 0.1-SPCC |  | 40 | MO002589 | MO002589-027 | GLJ003 | 光亮卷前处理 模板 | 7510 | 2024-08-12 | 2024-08-12 | 3 | 2024-08-23 08:09:22 | 2024-08-23 08:09:45 | 江苏九天光电科技有限公司 | 288312 | 何啸 |  |  | 0.1 | 13650 | 710 | 1 | JG1224080183 |  |  |  | 否 | 否 |  | 27
最终脱脂 | JG1224080069 | JG1224080069 | 九天750-2脱脂 | 合格 | 合格品 | 乙 | 何啸 | 7490 | 7378 | 0.985 | 13600 | 0.1 | 710 | 脱脂 |  | 20100028 | 轧硬 | 0.4*710-SPCC | 30210015 | 光亮卷 | 0.1-SPCC |  | 40 | MO002466 | MO002466-007 | GLJ003 | 光亮卷前处理 模板 | 7510 | 2024-08-08 | 2024-08-08 | 3 | 2024-08-23 08:08:36 | 2024-08-23 08:09:03 | 江苏九天光电科技有限公司 | 283619 | 何啸 |  |  | 0.1 | 13600 | 710 | 1 | JG1224080069 |  |  |  | 否 | 否 |  | 7
最终脱脂 | JG1224080171 | JG1224080171 | 九天750-2脱脂 | 合格 | 合格品 | 乙 | 何啸 | 7700 | 7570 | 0.9831 | 13690 | 0.1 | 710 | 脱脂 |  | 20100028 | 轧硬 | 0.4*710-SPCC | 30210015 | 光亮卷 | 0.1-SPCC |  | 40 | MO002589 | MO002589-015 | GLJ003 | 光亮卷前处理 模板 | 7750 | 2024-08-12 | 2024-08-12 | 3 | 2024-08-23 05:40:58 | 2024-08-23 05:41:37 | 江苏九天光电科技有限公司 | 288300 | 何啸 |  |  | 0.1 | 13850 | 710 | 1 | JG1224080171 |  |  |  | 否 | 否 |  | 15
最终脱脂 | JG12240800161 | JG1224080016 | 九天750-2脱脂 | 合格 | 合格品 | 乙 | 何啸 | 5700 | 5600 | 0.9825 | 10200 | 0.1 | 710 | 脱脂 |  | 20100028 | 轧硬 | 0.4*710-SPCC | 30210015 | 光亮卷 | 0.1-SPCC |  | 40 | MO002480 | MO002480-012-01 | GLJ003 | 光亮卷前处理 模板 | 13495 | 2024-08-09 | 2024-08-09 | 3 | 2024-08-23 00:33:15 | 2024-08-23 00:33:42 | 江苏九天光电科技有限公司 | 284165 | 何啸 |  |  | 0.1 | 10200 | 710 | 1 | JG12240800161 | [5 empty] | 10448 | 12
最终脱脂 | JG1224080196 | JG1224080196 | 九天750-2脱脂 | 合格 | 合格品 | 乙 | 何啸 | 6960 | 6872 | 0.9874 | 12600 | 0.1 | 710 | 脱脂 |  | 20100028 | 轧硬 | 0.4*710-SPCC | 30210015 | 光亮卷 | 0.1-SPCC |  | 40 | MO002589 | MO002589-040 | GLJ003 | 光亮卷前处理 模板 | 6960 | 2024-08-12 | 2024-08-12 | 3 | 2024-08-22 23:17:15 | 2024-08-22 23:17:41 | 江苏九天光电科技有限公司 | 288325 | 何啸 |  |  | 0.1 | 12570 | 710 | 1 | JG1224080196 |  |  |  | 否 | 否 |  | 40
最终脱脂 | JG1224080066 | JG1224080066 | 九天750-2脱脂 | 合格 | 合格品 | 乙 | 何啸 | 7810 | 7720 | 0.9885 | 14140 | 0.1 | 710 | 脱脂 |  | 20100028 | 轧硬 | 0.4*710-SPCC | 30210015 | 光亮卷 | 0.1-SPCC |  | 40 | MO002466 | MO002466-004 | GLJ003 | 光亮卷前处理 模板 | 7828 | 2024-08-08 | 2024-08-08 | 3 | 2024-08-21 08:30:25 | 2024-08-21 09:26:19 | 江苏九天光电科技有限公司 | 283616 | 何啸 |  |  | 0.1 | 14000 | 710 | 1 | JG1224080066 |  |  |  | 否 | 否 |  | 4
最终脱脂 | JG91240700202 | JG9124070020 | 九天750-2脱脂 | 合格 | 合格品 | 乙 | 孙建飞 | 4910 | 4860 | 0.9898 | 7070 | 0.15 | 610 | 脱脂 |  | 20100023 | 轧硬 | 0.4*610-SPCC | 30210011 | 光亮卷 | 0.15-SPCC |  | 40 | MO002677 | MO002677-005-02 | GLJ003 | 光亮卷前处理 模板 | 9850 | 2024-08-14 | 2024-08-14 | 3 | 2024-08-21 06:59:19 | 2024-08-21 06:59:47 | 江苏九天光电科技有限公司 | 291229 | 孙建飞 |  |  | 0.15 | 7100 | 610 | 1 | JG91240700202 | [6 empty] | 5
最终脱脂 | JG91240700121 | JG9124070012 | 九天750-2脱脂 | 合格 | 合格品 | 乙 | 何啸 | 5138 | 5054 | 0.9837 | 7250 | 0.15 | 610 | 脱脂 |  | 20100023 | 轧硬 | 0.4*610-SPCC | 30210011 | 光亮卷 | 0.15-SPCC |  | 40 | MO002677 | MO002677-002-01 | GLJ003 | 光亮卷前处理 模板 | 10295 | 2024-08-14 | 2024-08-14 | 3 | 2024-08-21 06:58:05 | 2024-08-21 06:58:26 | 江苏九天光电科技有限公司 | 291226 | 何啸 |  |  | 0.15 | 7200 | 610 | 1 | JG91240700121 | [6 empty] | 2
最终脱脂 | JG1224080039 | JG1224080039 | 九天750-2脱脂 | 合格 | 合格品 | 乙 | 何啸 | 5590 | 5470 | 0.9785 | 10100 | 0.1 | 710 | 脱脂 |  | 20100028 | 轧硬 | 0.4*710-SPCC | 30210015 | 光亮卷 | 0.1-SPCC |  | 40 | MO002344 | MO002344-019 | GLJ003 | 光亮卷前处理 模板 | 5600 | 2024-08-05 | 2024-08-05 | 3 | 2024-08-21 06:56:58 | 2024-08-21 06:57:25 | 江苏九天光电科技有限公司 | 280151 | 何啸 |  |  | 0.1 | 10100 | 710 | 1 | JG1224080039 |  |  |  | 否 | 否 |  | 19
最终脱脂 | JG1224080167 | JG1224080167 | 九天750-2脱脂 | 合格 | 合格品 | 乙 | 孙建飞 | 7720 | 7600 | 0.9845 | 14000 | 0.1 | 710 | 脱脂 |  | 20100028 | 轧硬 | 0.4*710-SPCC | 30210015 | 光亮卷 | 0.1-SPCC |  | 40 | MO002589 | MO002589-011 | GLJ003 | 光亮卷前处理 模板 | 7730 | 2024-08-12 | 2024-08-12 | 3 | 2024-08-21 06:43:05 | 2024-08-21 06:43:47 | 江苏九天光电科技有限公司 | 288296 | 孙建飞 |  |  | 0.1 | 14000 | 710 | 1 | JG1224080167 |  |  |  | 否 | 否 |  | 11
最终脱脂 | JG91240700181 | JG9124070018 | 九天750-2脱脂 | 合格 | 合格品 | 乙 | 何啸 | 5050 | 5000 | 0.9901 | 7200 | 0.15 | 610 | 脱脂 |  | 20100023 | 轧硬 | 0.4*610-SPCC | 30210011 | 光亮卷 | 0.15-SPCC |  | 40 | MO002677 | MO002677-004-01 | GLJ003 | 光亮卷前处理 模板 | 10105 | 2024-08-14 | 2024-08-14 | 3 | 2024-08-21 00:32:23 | 2024-08-21 00:32:48 | 江苏九天光电科技有限公司 | 291228 | 何啸 |  |  | 0.15 | 7200 | 610 | 1 | JG91240700181 | [6 empty] | 4
最终脱脂 | JG12240800121 | JG1224080012 | 九天750-2脱脂 | 合格 | 合格品 | 乙 | 何啸 | 5700 | 5600 | 0.9825 | 10250 | 0.1 | 710 | 脱脂 |  | 20100028 | 轧硬 | 0.4*710-SPCC | 30210015 | 光亮卷 | 0.1-SPCC |  | 40 | MO002480 | MO002480-016-01 | GLJ003 | 光亮卷前处理 模板 | 13350 | 2024-08-09 | 2024-08-09 | 3 | 2024-08-20 23:44:19 | 2024-08-20 23:45:28 | 江苏九天光电科技有限公司 | 284169 | 何啸 |  |  | 0.1 | 10280 | 710 | 1 | JG12240800121 | [5 empty] | 13799 | 16
最终脱脂 | JG1224080191 | JG1224080191 | 九天750-2脱脂 | 合格 | 合格品 | 乙 | 孙建飞 | 7730 | 7590 | 0.9819 | 13860 | 0.1 | 710 | 脱脂 |  | 20100028 | 轧硬 | 0.4*710-SPCC | 30210015 | 光亮卷 | 0.1-SPCC |  | 40 | MO002589 | MO002589-035 | GLJ003 | 光亮卷前处理 模板 | 7745 | 2024-08-12 | 2024-08-12 | 3 | 2024-08-20 07:58:29 | 2024-08-20 08:59:03 | 江苏九天光电科技有限公司 | 288320 | 孙建飞 |  |  | 0.1 | 13900 | 710 | 1 | JG1224080191 |  |  |  | 否 | 否 |  | 35
最终脱脂 | JG1224080192 | JG1224080192 | 九天750-2脱脂 | 合格 | 合格品 | 乙 | 孙建飞 | 7730 | 7600 | 0.9832 | 14150 | 0.1 | 710 | 脱脂 |  | 20100028 | 轧硬 | 0.4*710-SPCC | 30210015 | 光亮卷 | 0.1-SPCC |  | 40 | MO002589 | MO002589-036 | GLJ003 | 光亮卷前处理 模板 | 7745 | 2024-08-12 | 2024-08-12 | 3 | 2024-08-20 07:57:31 | 2024-08-20 07:57:55 | 江苏九天光电科技有限公司 | 288321 | 孙建飞 |  |  | 0.1 | 14160 | 710 | 1 | JG1224080192 |  |  |  | 否 | 否 |  | 36
最终脱脂 | JG1224080090 | JG1224080090 | 九天750-2脱脂 | 合格 | 合格品 | 乙 | 孙建飞 | 7870 | 7682 | 0.9761 | 14150 | 0.1 | 710 | 脱脂 |  | 20100028 | 轧硬 | 0.4*710-SPCC | 30210015 | 光亮卷 | 0.1-SPCC |  | 40 | MO002466 | MO002466-028 | GLJ003 | 光亮卷前处理 模板 | 7880 | 2024-08-08 | 2024-08-08 | 3 | 2024-08-20 07:56:19 | 2024-08-20 07:56:49 | 江苏九天光电科技有限公司 | 283642 | 孙建飞 |  |  | 0.1 | 14170 | 710 | 1 | JG1224080090 |  |  |  | 否 | 否 |  | 28
最终脱脂 | JG91240700122 | JG9124070012 | 九天750-2脱脂 | 合格 | 合格品 | 乙 | 何啸 | 5114 | 5070 | 0.9914 | 7280 | 0.15 | 610 | 脱脂 | 整卷小爆辊印 | 20100023 | 轧硬 | 0.4*610-SPCC | 30210011 | 光亮卷 | 0.15-SPCC |  | 40 | MO002677 | MO002677-002-02 | GLJ003 | 光亮卷前处理 模板 | 10295 | 2024-08-14 | 2024-08-14 | 3 | 2024-08-20 07:19:31 | 2024-08-20 07:20:39 | 江苏九天光电科技有限公司 | 291226 | 何啸 |  |  | 0.15 | 7280 | 610 | 1 | JG91240700122 |  |  | 整卷小爆辊印 |  |  |  | 2
最终脱脂 | JG1224080070 | JG1224080070 | 九天750-2脱脂 | 合格 | 合格品 | 乙 | 何啸 | 7500 | 7410 | 0.988 | 13730 | 0.1 | 710 | 脱脂 |  | 20100028 | 轧硬 | 0.4*710-SPCC | 30210015 | 光亮卷 | 0.1-SPCC |  | 40 | MO002466 | MO002466-008 | GLJ003 | 光亮卷前处理 模板 | 7518 | 2024-08-08 | 2024-08-08 | 3 | 2024-08-20 07:18:44 | 2024-08-20 07:19:08 | 江苏九天光电科技有限公司 | 283620 | 何啸 |  |  | 0.1 | 13730 | 710 | 1 | JG1224080070 |  |  |  | 否 | 否 |  | 8
二次脱脂 | JG91240700152 | JG9124070015 | 九天750-2脱脂 | 合格 | 合格品 | 乙 | 何啸 | 6260 | 6210 | 0.992 | 13100 | 0.1 | 630 |  |  | 20100025 | 轧硬 | 0.4*630-SPCC | 30210015 | 光亮卷 | 0.1-SPCC |  | 51 | MO002305 | MO002305-004-02 | GLJ003 | 光亮卷前处理 模板 | 10645 | 2024-08-03 | 2024-08-03 | 3 | 2024-08-20 07:17:40 | 2024-08-20 07:18:11 | 江苏九天光电科技有限公司 | 277234 | 何啸 |  |  | 0.1 | 13100 | 630 | 1 | JG91240700152 | 脱脂第一包分4300KG |  |  |  |  | 6598 | 4
最终脱脂 | JG1224080080 | JG1224080080 | 九天750-2脱脂 | 合格 | 合格品 | 乙 | 何啸 | 5600 | 5500 | 0.9821 | 10100 | 0.1 | 710 | 脱脂 |  | 20100028 | 轧硬 | 0.4*710-SPCC | 30210015 | 光亮卷 | 0.1-SPCC |  | 40 | MO002466 | MO002466-018 | GLJ003 | 光亮卷前处理 模板 | 5614 | 2024-08-08 | 2024-08-08 | 3 | 2024-08-19 23:21:04 | 2024-08-19 23:21:38 | 江苏九天光电科技有限公司 | 283630 | 何啸 |  |  | 0.1 | 10100 | 710 | 1 | JG1224080080 |  |  |  | 否 | 否 | 6512 | 18
最终脱脂 | JG1224080030 | JG1224080030 | 九天750-2脱脂 | 合格 | 合格品 | 乙 | 孙建飞 | 5590 | 5530 | 0.9893 | 10150 | 0.1 | 710 | 脱脂 |  | 20100028 | 轧硬 | 0.4*710-SPCC | 30210015 | 光亮卷 | 0.1-SPCC |  | 40 | MO002344 | MO002344-010 | GLJ003 | 光亮卷前处理 模板 | 5606 | 2024-08-05 | 2024-08-05 | 3 | 2024-08-19 08:15:44 | 2024-08-19 08:36:22 | 江苏九天光电科技有限公司 | 280138 | 孙建飞 |  |  | 0.1 | 10270 | 710 | 1 | JG1224080030 |  |  |  | 否 | 否 | 6470 | 10
最终脱脂 | JG1224080180 | JG1224080180 | 九天750-2脱脂 | 合格 | 合格品 | 乙 | 孙建飞 | 7717 | 7600 | 0.9848 | 13950 | 0.1 | 710 | 脱脂 |  | 20100028 | 轧硬 | 0.4*710-SPCC | 30210015 | 光亮卷 | 0.1-SPCC |  | 40 | MO002589 | MO002589-024 | GLJ003 | 光亮卷前处理 模板 | 7735 | 2024-08-12 | 2024-08-12 | 3 | 2024-08-19 00:07:35 | 2024-08-19 08:14:42 | 江苏九天光电科技有限公司 | 288309 | 何啸 |  |  | 0.1 | 13950 | 710 | 1 | JG1224080180 |  |  |  | 否 | 否 | 5405 | 24
最终脱脂 | JG1224070605 | JG1224070605 | 九天750-2脱脂 | 合格 | 合格品 | 乙 | 何啸 | 5210 | 5150 | 0.9885 | 7330 | 0.15 | 610 | 脱脂 |  | 20100023 | 轧硬 | 0.4*610-SPCC | 30210011 | 光亮卷 | 0.15-SPCC |  | 40 | MO002525 | MO002525-017 | GLJ003 | 光亮卷前处理 模板 | 5215 | 2024-08-10 | 2024-08-10 | 3 | 2024-08-19 08:13:25 | 2024-08-19 08:14:03 | 江苏九天光电科技有限公司 | 286055 | 何啸 |  |  | 0.15 | 7330 | 610 | 1 | JG1224070605 |  |  |  | 否 | 否 |  | 17
最终脱脂 | JG1224080026 | JG1224080026 | 九天750-2脱脂 | 合格 | 合格品 | 乙 | 孙建飞 | 5570 | 5354 | 0.9612 | 10000 | 0.1 | 710 | 脱脂 |  | 20100028 | 轧硬 | 0.4*710-SPCC | 30210015 | 光亮卷 | 0.1-SPCC |  | 40 | MO002344 | MO002344-006 | GLJ003 | 光亮卷前处理 模板 | 5602 | 2024-08-05 | 2024-08-05 | 3 | 2024-08-19 08:12:31 | 2024-08-19 08:13:02 | 江苏九天光电科技有限公司 | 280134 | 孙建飞 |  |  | 0.1 | 10000 | 710 | 1 | JG1224080026 |  |  |  | 否 | 否 | 6497 | 6
最终脱脂 | JG1224080034 | JG1224080034 | 九天750-2脱脂 | 合格 | 合格品 | 乙 | 何啸 | 6210 | 6140 | 0.9887 | 11370 | 0.1 | 710 | 脱脂 |  | 20100028 | 轧硬 | 0.4*710-SPCC | 30210015 | 光亮卷 | 0.1-SPCC |  | 40 | MO002344 | MO002344-014 | GLJ003 | 光亮卷前处理 模板 | 6220 | 2024-08-05 | 2024-08-05 | 3 | 2024-08-19 08:11:16 | 2024-08-19 08:11:58 | 江苏九天光电科技有限公司 | 280144 | 何啸 |  |  | 0.1 | 11380 | 710 | 1 | JG1224080034 |  |  |  | 否 | 否 | 5047 | 14
最终脱脂 | JG9124080063 | JG9124080063 | 九天750-2脱脂 | 合格 | 合格品 | 乙 | 何啸 | 6600 | 6530 | 0.9894 | 13750 | 0.1 | 630 | 脱脂 |  | 20100025 | 轧硬 | 0.4*630-SPCC | 30210015 | 光亮卷 | 0.1-SPCC |  | 40 | MO002586 | MO002586-021 | GLJ003 | 光亮卷前处理 模板 | 6610 | 2024-08-12 | 2024-08-12 | 3 | 2024-08-16 20:22:54 | 2024-08-16 20:23:21 | 江苏九天光电科技有限公司 | 288235 | 何啸 |  |  | 0.1 | 13800 | 630 | 1 | JG9124080063 |  |  |  | 否 | 否 | 5386 | 21
最终脱脂 | JG12240705662 | JG1224070566 | 九天750-2脱脂 | 合格 | 合格品 | 乙 | 孙建飞 | 7470 | 7250 | 0.9705 | 13300 | 0.1 | 710 | 脱脂 |  | 20100028 | 轧硬 | 0.4*710-SPCC | 30210015 | 光亮卷 | 0.1-SPCC |  | 40 | MO002480 | MO002480-006-02 | GLJ003 | 光亮卷前处理 模板 | 13255 | 2024-08-09 | 2024-08-09 | 3 | 2024-08-16 19:22:51 | 2024-08-16 19:23:40 | 江苏九天光电科技有限公司 | 284151 | 孙建飞 |  |  | 0.1 | 13400 | 710 | 1 | JG12240705662 | [5 empty] | 9634 | 6
最终脱脂 | JG91240800072 | JG9124080007 | 九天750-2脱脂 | 合格 | 合格品 | 乙 | 何啸 | 6418 | 6360 | 0.991 | 13450 | 0.1 | 630 | 脱脂 |  | 20100025 | 轧硬 | 0.4*630-SPCC | 30210015 | 光亮卷 | 0.1-SPCC |  | 40 | MO002524 | MO002524-004-02 | GLJ003 | 光亮卷前处理 模板 | 10775 | 2024-08-10 | 2024-08-10 | 3 | 2024-08-16 17:19:53 | 2024-08-16 17:20:17 | 江苏九天光电科技有限公司 | 286006 | 何啸 |  |  | 0.1 | 13450 | 630 | 1 | JG91240800072 | [5 empty] | 9567 | 4
最终脱脂 | JG9124080067 | JG9124080067 | 九天750-2脱脂 | 合格 | 合格品 | 乙 | 何啸 | 6610 | 6520 | 0.9864 | 13850 | 0.1 | 630 | 脱脂 |  | 20100025 | 轧硬 | 0.4*630-SPCC | 30210015 | 光亮卷 | 0.1-SPCC |  | 40 | MO002586 | MO002586-024 | GLJ003 | 光亮卷前处理 模板 | 6615 | 2024-08-12 | 2024-08-12 | 3 | 2024-08-16 15:47:31 | 2024-08-16 15:48:09 | 江苏九天光电科技有限公司 | 288238 | 何啸 |  |  | 0.1 | 13850 | 630 | 1 | JG9124080067 |  |  |  | 否 | 否 |  | 24
最终脱脂 | JG9124080051 | JG9124080051 | 九天750-2脱脂 | 合格 | 合格品 | 乙 | 孙建飞 | 6590 | 6490 | 0.9848 | 13750 | 0.1 | 630 | 脱脂 |  | 20100025 | 轧硬 | 0.4*630-SPCC | 30210015 | 光亮卷 | 0.1-SPCC |  | 40 | MO002586 | MO002586-016 | GLJ003 | 光亮卷前处理 模板 | 6595 | 2024-08-12 | 2024-08-12 | 3 | 2024-08-16 12:22:04 | 2024-08-16 12:22:45 | 江苏九天光电科技有限公司 | 288230 | 孙建飞 |  |  | 0.1 | 13850 | 630 | 1 | JG9124080051 |  |  |  | 否 | 否 |  | 16
最终脱脂 | JG91240800752 | JG9124080075 | 九天750-2脱脂 | 合格 | 合格品 | 乙 | 何啸 | 6340 | 6280 | 0.9905 | 13200 | 0.1 | 630 | 脱脂 |  | 20100025 | 轧硬 | 0.4*630-SPCC | 30210015 | 光亮卷 | 0.1-SPCC |  | 40 | MO002524 | MO002524-006-02 | GLJ003 | 光亮卷前处理 模板 | 10660 | 2024-08-10 | 2024-08-10 | 3 | 2024-08-15 19:56:05 | 2024-08-15 21:24:40 | 江苏九天光电科技有限公司 | 286008 | 何啸 |  |  | 0.1 | 13340 | 630 | 1 | JG91240800752 | [5 empty] | 9826 | 6
最终脱脂 | JG91240700281 | JG9124070028 | 九天750-2脱脂 | 合格 | 合格品 | 乙 | 孙建飞 | 4100 | 4060 | 0.9902 | 8800 | 0.1 | 610 | 脱脂 |  | 20100023 | 轧硬 | 0.4*610-SPCC | 30210015 | 光亮卷 | 0.1-SPCC |  | 40 | MO002402 | MO002402-002-01 | GLJ003 | 光亮卷前处理 模板 | 10440 | 2024-08-07 | 2024-08-07 | 3 | 2024-08-15 19:49:14 | 2024-08-15 19:49:43 | 江苏九天光电科技有限公司 | 282241 | 孙建飞 |  |  | 0.1 | 8875 | 610 | 1 | JG91240700281 | [5 empty] | 6204 | 2
最终脱脂 | JG91240800052 | JG9124080005 | 九天750-2脱脂 | 合格 | 合格品 | 乙 | 何啸 | 6380 | 6350 | 0.9953 | 13300 | 0.1 | 630 | 脱脂 |  | 20100025 | 轧硬 | 0.4*630-SPCC | 30210015 | 光亮卷 | 0.1-SPCC |  | 40 | MO002524 | MO002524-003-02 | GLJ003 | 光亮卷前处理 模板 | 10765 | 2024-08-10 | 2024-08-10 | 3 | 2024-08-15 19:47:48 | 2024-08-15 19:48:39 | 江苏九天光电科技有限公司 | 286005 | 何啸 |  |  | 0.1 | 13350 | 630 | 1 | JG91240800052 | [5 empty] | 9717 | 3
最终脱脂 | JG12240705672 | JG1224070567 | 九天750-2脱脂 | 合格 | 合格品 | 乙 | 孙建飞 | 6570 | 6470 | 0.9848 | 11900 | 0.1 | 710 | 脱脂 |  | 20100028 | 轧硬 | 0.4*710-SPCC | 30210015 | 光亮卷 | 0.1-SPCC |  | 40 | MO002480 | MO002480-010-02 | GLJ003 | 光亮卷前处理 模板 | 12290 | 2024-08-09 | 2024-08-09 | 3 | 2024-08-15 19:46:24 | 2024-08-15 19:46:52 | 江苏九天光电科技有限公司 | 284163 | 孙建飞 |  |  | 0.1 | 11900 | 710 | 1 | JG12240705672 | [5 empty] | 12649 | 10
最终脱脂 | JG12240705632 | JG1224070563 | 九天750-2脱脂 | 合格 | 合格品 | 乙 | 何啸 | 7270 | 7150 | 0.9835 | 13140 | 0.1 | 710 | 脱脂 |  | 20100028 | 轧硬 | 0.4*710-SPCC | 30210015 | 光亮卷 | 0.1-SPCC |  | 40 | MO002480 | MO002480-007-02 | GLJ003 | 光亮卷前处理 模板 | 12995 | 2024-08-09 | 2024-08-09 | 3 | 2024-08-15 19:44:55 | 2024-08-15 19:45:21 | 江苏九天光电科技有限公司 | 284152 | 何啸 |  |  | 0.1 | 13160 | 710 | 1 | JG12240705632 | [5 empty] | 10137 | 7
最终脱脂 | JG91240800032 | JG9124080003 | 九天750-2脱脂 | 合格 | 合格品 | 乙 | 孙建飞 | 6390 | 6330 | 0.9906 | 13450 | 0.1 | 630 | 脱脂 |  | 20100025 | 轧硬 | 0.4*630-SPCC | 30210015 | 光亮卷 | 0.1-SPCC |  | 40 | MO002524 | MO002524-002-02 | GLJ003 | 光亮卷前处理 模板 | 10745 | 2024-08-10 | 2024-08-10 | 3 | 2024-08-15 19:43:38 | 2024-08-15 19:44:01 | 江苏九天光电科技有限公司 | 286004 | 孙建飞 |  |  | 0.1 | 13500 | 630 | 1 | JG91240800032 | [5 empty] | 9748 | 2
最终脱脂 | JG12240705652 | JG1224070565 | 九天750-2脱脂 | 合格 | 合格品 | 乙 | 何啸 | 7490 | 7360 | 0.9826 | 13590 | 0.1 | 710 | 脱脂 |  | 20100028 | 轧硬 | 0.4*710-SPCC | 30210015 | 光亮卷 | 0.1-SPCC |  | 40 | MO002480 | MO002480-008-02 | GLJ003 | 光亮卷前处理 模板 | 13270 | 2024-08-09 | 2024-08-09 | 3 | 2024-08-15 13:26:13 | 2024-08-15 13:26:41 | 江苏九天光电科技有限公司 | 284153 | 何啸 |  |  | 0.1 | 13500 | 710 | 1 | JG12240705652 | [5 empty] | 4733 | 8
最终脱脂 | JG1224080084 | JG1224080084 | 九天750-2脱脂 | 合格 | 合格品 | 乙 | 何啸 | 5580 | 5540 | 0.9928 | 10160 | 0.1 | 710 | 脱脂 |  | 20100028 | 轧硬 | 0.4*710-SPCC | 30210015 | 光亮卷 | 0.1-SPCC |  | 40 | MO002466 | MO002466-022 | GLJ003 | 光亮卷前处理 模板 | 5602 | 2024-08-08 | 2024-08-08 | 3 | 2024-08-15 10:22:42 | 2024-08-15 10:23:10 | 江苏九天光电科技有限公司 | 283634 | 何啸 |  |  | 0.1 | 10120 | 710 | 1 | JG1224080084 |  |  |  | 否 | 否 | 7388 | 22
最终脱脂 | JG91240700382 | JG9124070038 | 九天750-2脱脂 | 合格 | 合格品 | 乙 | 何啸 | 5130 | 5080 | 0.9903 | 7300 | 0.15 | 610 | 脱脂 |  | 20100023 | 轧硬 | 0.4*610-SPCC | 30210011 | 光亮卷 | 0.15-SPCC |  | 40 | MO002401 | MO002401-001-02 | GLJ003 | 光亮卷前处理 模板 | 10330 | 2024-08-07 | 2024-08-07 | 3 | 2024-08-14 20:03:44 | 2024-08-14 20:04:12 | 江苏九天光电科技有限公司 | 282206 | 何啸 |  |  | 0.15 | 7300 | 610 | 1 | JG91240700382 | [5 empty] | 6090 | 1
最终脱脂 | JG91240700341 | JG9124070034 | 九天750-2脱脂 | 合格 | 合格品 | 乙 | 孙建飞 | 5190 | 5170 | 0.9961 | 7270 | 0.15 | 610 | 脱脂 |  | 20100023 | 轧硬 | 0.4*610-SPCC | 30210011 | 光亮卷 | 0.15-SPCC |  | 40 | MO002401 | MO002401-005-01 | GLJ003 | 光亮卷前处理 模板 | 10350 | 2024-08-07 | 2024-08-07 | 3 | 2024-08-14 20:02:44 | 2024-08-14 20:03:16 | 江苏九天光电科技有限公司 | 282210 | 孙建飞 |  |  | 0.15 | 7310 | 610 | 1 | JG91240700341 | [5 empty] | 6560 | 5
最终脱脂 | JG91240700142 | JG9124070014 | 九天750-2脱脂 | 合格 | 合格品 | 乙 | 孙建飞 | 5090 | 5060 | 0.9941 | 7290 | 0.15 | 610 | 脱脂 |  | 20100023 | 轧硬 | 0.4*610-SPCC | 30210011 | 光亮卷 | 0.15-SPCC |  | 40 | MO002401 | MO002401-002-02 | GLJ003 | 光亮卷前处理 模板 | 10290 | 2024-08-07 | 2024-08-07 | 3 | 2024-08-14 20:01:03 | 2024-08-14 20:01:53 | 江苏九天光电科技有限公司 | 282207 | 何啸 |  |  | 0.15 | 7290 | 610 | 1 | JG91240700142 | [5 empty] | 6898 | 2
最终脱脂 | JG1224080028 | JG1224080028 | 九天750-2脱脂 | 合格 | 合格品 | 乙 | 孙建飞 | 7780 | 7620 | 0.9794 | 14100 | 0.1 | 710 | 脱脂 |  | 20100028 | 轧硬 | 0.4*710-SPCC | 30210015 | 光亮卷 | 0.1-SPCC |  | 40 | MO002344 | MO002344-008 | GLJ003 | 光亮卷前处理 模板 | 7810 | 2024-08-05 | 2024-08-05 | 3 | 2024-08-14 19:54:16 | 2024-08-14 19:54:43 | 江苏九天光电科技有限公司 | 280136 | 孙建飞 |  |  | 0.1 | 14100 | 710 | 1 | JG1224080028 |  |  |  | 否 | 否 | 6327 | 8
最终脱脂 | JG91240700381 | JG9124070038 | 九天750-2脱脂 | 合格 | 合格品 | 乙 | 何啸 | 5156 | 5110 | 0.9911 | 7300 | 0.15 | 610 | 脱脂 |  | 20100023 | 轧硬 | 0.4*610-SPCC | 30210011 | 光亮卷 | 0.15-SPCC |  | 40 | MO002401 | MO002401-001-01 | GLJ003 | 光亮卷前处理 模板 | 10330 | 2024-08-07 | 2024-08-07 | 3 | 2024-08-14 19:53:26 | 2024-08-14 19:53:49 | 江苏九天光电科技有限公司 | 282206 | 何啸 |  |  | 0.15 | 7300 | 610 | 1 | JG91240700381 | [5 empty] | 6090 | 1
最终脱脂 | JG91240800081 | JG9124080008 | 九天750-2脱脂 | 合格 | 合格品 | 乙 | 孙建飞 | 4110 | 4060 | 0.9878 | 8850 | 0.1 | 610 | 脱脂 |  | 20100023 | 轧硬 | 0.4*610-SPCC | 30210015 | 光亮卷 | 0.1-SPCC |  | 40 | MO002402 | MO002402-008-01 | GLJ003 | 光亮卷前处理 模板 | 10455 | 2024-08-07 | 2024-08-07 | 3 | 2024-08-14 19:51:59 | 2024-08-14 19:52:22 | 江苏九天光电科技有限公司 | 282247 | 孙建飞 |  |  | 0.1 | 8850 | 610 | 1 | JG91240800081 | [5 empty] | 5239 | 8
最终脱脂 | JG91240700301 | JG9124070030 | 九天750-2脱脂 | 合格 | 合格品 | 乙 | 何啸 | 5174 | 5100 | 0.9857 | 7250 | 0.15 | 610 | 脱脂 |  | 20100023 | 轧硬 | 0.4*610-SPCC | 30210011 | 光亮卷 | 0.15-SPCC |  | 40 | MO002401 | MO002401-004-01 | GLJ003 | 光亮卷前处理 模板 | 10305 | 2024-08-07 | 2024-08-07 | 3 | 2024-08-14 19:50:08 | 2024-08-14 19:50:33 | 江苏九天光电科技有限公司 | 282209 | 何啸 |  |  | 0.15 | 7280 | 610 | 1 | JG91240700301 | [5 empty] | 6618 | 4
最终脱脂 | JG12240800022 | JG1224080002 | 九天750-2脱脂 | 合格 | 合格品 | 乙 | 何啸 | 7717 | 7660 | 0.9926 | 14000 | 0.1 | 710 | 脱脂 |  | 20100028 | 轧硬 | 0.4*710-SPCC | 30210015 | 光亮卷 | 0.1-SPCC |  | 40 | MO002480 | MO002480-002-02 | GLJ003 | 光亮卷前处理 模板 | 13495 | 2024-08-09 | 2024-08-09 | 3 | 2024-08-14 12:38:09 | 2024-08-14 12:38:41 | 江苏九天光电科技有限公司 | 284147 | 何啸 |  |  | 0.1 | 14000 | 710 | 1 | JG12240800022 | [5 empty] | 9719 | 2
最终脱脂 | JG91240800062 | JG9124080006 | 九天750-2脱脂 | 合格 | 合格品 | 乙 | 何啸 | 6268 | 6230 | 0.9939 | 13450 | 0.1 | 610 | 脱脂 |  | 20100023 | 轧硬 | 0.4*610-SPCC | 30210015 | 光亮卷 | 0.1-SPCC |  | 40 | MO002402 | MO002402-007-02 | GLJ003 | 光亮卷前处理 模板 | 10430 | 2024-08-07 | 2024-08-07 | 3 | 2024-08-13 20:23:25 | 2024-08-13 21:07:42 | 江苏九天光电科技有限公司 | 282246 | 何啸 |  |  | 0.1 | 13570 | 610 | 1 | JG91240800062 | [5 empty] | 7042 | 7
最终脱脂 | JG91240800041 | JG9124080004 | 九天750-2脱脂 | 合格 | 合格品 | 乙 | 孙建飞 | 4120 | 4090 | 0.9927 | 8900 | 0.1 | 610 | 脱脂 |  | 20100023 | 轧硬 | 0.4*610-SPCC | 30210015 | 光亮卷 | 0.1-SPCC |  | 40 | MO002402 | MO002402-006-01 | GLJ003 | 光亮卷前处理 模板 | 10440 | 2024-08-07 | 2024-08-07 | 3 | 2024-08-13 19:28:41 | 2024-08-13 19:29:06 | 江苏九天光电科技有限公司 | 282245 | 孙建飞 |  |  | 0.1 | 8910 | 610 | 1 | JG91240800041 | [5 empty] | 6672 | 6
最终脱脂 | JG91240800082 | JG9124080008 | 九天750-2脱脂 | 合格 | 合格品 | 乙 | 何啸 | 6290 | 6220 | 0.9889 | 13570 | 0.1 | 610 | 脱脂 |  | 20100023 | 轧硬 | 0.4*610-SPCC | 30210015 | 光亮卷 | 0.1-SPCC |  | 40 | MO002402 | MO002402-008-02 | GLJ003 | 光亮卷前处理 模板 | 10455 | 2024-08-07 | 2024-08-07 | 3 | 2024-08-13 19:00:30 | 2024-08-13 19:00:57 | 江苏九天光电科技有限公司 | 282247 | 何啸 |  |  | 0.1 | 13575 | 610 | 1 | JG91240800082 | [5 empty] | 5239 | 8
最终脱脂 | JG1224070498 | JG1224070498 | 九天750-2脱脂 | 合格 | 合格品 | 乙 | 孙建飞 | 5204 | 5130 | 0.9858 | 7220 | 0.15 | 610 | 脱脂 |  | 20100023 | 轧硬 | 0.4*610-SPCC | 30210011 | 光亮卷 | 0.15-SPCC |  | 40 | MO002338 | MO002338-006 | GLJ003 | 光亮卷前处理 模板 | 5205 | 2024-08-05 | 2024-08-05 | 5 | 2024-08-13 10:20:47 | 2024-08-13 10:21:14 | 江苏九天光电科技有限公司 | 279945 | 孙建飞 |  |  | 0.15 | 7220 | 610 | 1 | JG1224070498 |  |  |  | 否 | 否 | 5680 | 6
最终脱脂 | JG1224070497 | JG1224070497 | 九天750-2脱脂 | 合格 | 合格品 | 乙 | 何啸 | 5210 | 5140 | 0.9866 | 7270 | 0.15 | 610 | 脱脂 |  | 20100023 | 轧硬 | 0.4*610-SPCC | 30210011 | 光亮卷 | 0.15-SPCC |  | 40 | MO002338 | MO002338-005 | GLJ003 | 光亮卷前处理 模板 | 5210 | 2024-08-05 | 2024-08-05 | 5 | 2024-08-12 20:14:14 | 2024-08-12 21:01:21 | 江苏九天光电科技有限公司 | 279944 | 孙建飞 |  |  | 0.15 | 7320 | 610 | 1 | JG1224070497 |  |  |  | 否 | 否 | 5780 | 5
最终脱脂 | JG91240700242 | JG9124070024 | 九天750-2脱脂 | 合格 | 合格品 | 乙 | 孙建飞 | 6340 | 6262 | 0.9877 | 13650 | 0.1 | 610 | 脱脂 |  | 20100023 | 轧硬 | 0.4*610-SPCC | 30210015 | 光亮卷 | 0.1-SPCC |  | 40 | MO002402 | MO002402-001-02 | GLJ003 | 光亮卷前处理 模板 | 10455 | 2024-08-07 | 2024-08-07 | 3 | 2024-08-12 20:13:17 | 2024-08-12 20:13:43 | 江苏九天光电科技有限公司 | 282240 | 孙建飞 |  |  | 0.1 | 13650 | 610 | 1 | JG91240700242 | [5 empty] | 5793 | 1
最终脱脂 | JG1224070689 | JG1224070689 | 九天750-2脱脂 | 合格 | 合格品 | 乙 | 孙建飞 | 5100 | 5030 | 0.9863 | 7220 | 0.15 | 610 | 脱脂 |  | 20100023 | 轧硬 | 0.4*610-SPCC | 30210011 | 光亮卷 | 0.15-SPCC |  | 40 | MO002338 | MO002338-015 | GLJ003 | 光亮卷前处理 模板 | 5100 | 2024-08-05 | 2024-08-05 | 3 | 2024-08-12 20:05:24 | 2024-08-12 20:05:50 | 江苏九天光电科技有限公司 | 279954 | 孙建飞 |  |  | 0.15 | 7220 | 610 | 1 | JG1224070689 |  |  |  | 否 | 否 | 5774 | 15
最终脱脂 | JG1224070517 | JG1224070517 | 九天750-2脱脂 | 合格 | 合格品 | 乙 | 何啸 | 5200 | 5110 | 0.9827 | 7300 | 0.15 | 610 | 脱脂 |  | 20100023 | 轧硬 | 0.4*610-SPCC | 30210011 | 光亮卷 | 0.15-SPCC |  | 40 | MO002338 | MO002338-013 | GLJ003 | 光亮卷前处理 模板 | 5200 | 2024-08-05 | 2024-08-05 | 3 | 2024-08-12 20:04:35 | 2024-08-12 20:05:00 | 江苏九天光电科技有限公司 | 279952 | 何啸 |  |  | 0.15 | 7300 | 610 | 1 | JG1224070517 |  |  |  | 否 | 否 | 5685 | 13
最终脱脂 | JG1224070490 | JG1224070490 | 九天750-2脱脂 | 合格 | 合格品 | 乙 | 何啸 | 5100 | 5000 | 0.9804 | 10800 | 0.1 | 610 | 脱脂 |  | 20100023 | 轧硬 | 0.4*610-SPCC | 30210011 | 光亮卷 | 0.15-SPCC |  | 40 | MO002338 | MO002338-002 | GLJ003 | 光亮卷前处理 模板 | 5205 | 2024-08-05 | 2024-08-05 | 3 | 2024-08-12 20:03:08 | 2024-08-12 20:03:31 | 江苏九天光电科技有限公司 | 279940 | 何啸 |  |  | 0.1 | 10800 | 610 | 1 | JG1224070490 |  |  |  | 否 | 否 | 2854 | 2
最终脱脂 | JG91240800042 | JG9124080004 | 九天750-2脱脂 | 合格 | 合格品 | 乙 | 孙建飞 | 6270 | 6120 | 0.9761 | 13300 | 0.1 | 610 | 脱脂 |  | 20100023 | 轧硬 | 0.4*610-SPCC | 30210015 | 光亮卷 | 0.1-SPCC |  | 40 | MO002402 | MO002402-006-02 | GLJ003 | 光亮卷前处理 模板 | 10440 | 2024-08-07 | 2024-08-07 | 3 | 2024-08-12 13:08:25 | 2024-08-12 13:08:50 | 江苏九天光电科技有限公司 | 282245 | 孙建飞 |  |  | 0.1 | 13490 | 610 | 1 | JG91240800042 | [5 empty] | 6672 | 6
最终脱脂 | JG91240800022 | JG9124080002 | 九天750-2脱脂 | 合格 | 合格品 | 乙 | 何啸 | 6310 | 6200 | 0.9826 | 13450 | 0.1 | 610 | 脱脂 |  | 20100023 | 轧硬 | 0.4*610-SPCC | 30210015 | 光亮卷 | 0.1-SPCC |  | 40 | MO002402 | MO002402-005-02 | GLJ003 | 光亮卷前处理 模板 | 10425 | 2024-08-07 | 2024-08-07 | 3 | 2024-08-11 20:37:55 | 2024-08-11 20:38:26 | 江苏九天光电科技有限公司 | 282244 | 何啸 |  |  | 0.1 | 13490 | 610 | 1 | JG91240800022 | [5 empty] | 6759 | 5
最终脱脂 | JG1224080061 | JG1224080061 | 九天750-2脱脂 | 合格 | 合格品 | 乙 | 何啸 | 7770 | 7680 | 0.9884 | 14000 | 0.1 | 710 | 脱脂 |  | 20100028 | 轧硬 | 0.4*710-SPCC | 30210015 | 光亮卷 | 0.1-SPCC |  | 40 | MO002344 | MO002344-041 | GLJ003 | 光亮卷前处理 模板 | 7785 | 2024-08-05 | 2024-08-05 | 3 | 2024-08-11 20:32:52 | 2024-08-11 20:33:16 | 江苏九天光电科技有限公司 | 280174 | 何啸 |  |  | 0.1 | 14000 | 710 | 1 | JG1224080061 |  |  |  | 否 | 否 | 2972 | 41
最终脱脂 | JG1224070693 | JG1224070693 | 九天750-2脱脂 | 合格 | 合格品 | 乙 | 孙建飞 | 6680 | 6570 | 0.9835 | 9430 | 0.15 | 610 | 脱脂 |  | 20100023 | 轧硬 | 0.4*610-SPCC | 30210011 | 光亮卷 | 0.15-SPCC |  | 40 | MO002338 | MO002338-019 | GLJ003 | 光亮卷前处理 模板 | 6720 | 2024-08-05 | 2024-08-05 | 5 | 2024-08-11 20:31:47 | 2024-08-11 20:32:28 | 江苏九天光电科技有限公司 | 279958 | 孙建飞 |  |  | 0.15 | 9440 | 610 | 1 | JG1224070693 |  |  |  | 否 | 否 | 5291 | 19
最终脱脂 | JG1224080085 | JG1224080085 | 九天750-2脱脂 | 合格 | 合格品 | 乙 | 孙建飞 | 7880 | 7760 | 0.9848 | 14200 | 0.1 | 710 | 脱脂 |  | 20100028 | 轧硬 | 0.4*710-SPCC | 30210015 | 光亮卷 | 0.1-SPCC |  | 40 | MO002466 | MO002466-023 | GLJ003 | 光亮卷前处理 模板 | 7895 | 2024-08-08 | 2024-08-08 | 5 | 2024-08-11 20:09:35 | 2024-08-11 20:10:43 | 江苏九天光电科技有限公司 | 283635 | 孙建飞 |  |  | 0.1 | 14200 | 710 | 1 | JG1224080085 |  |  |  | 否 | 否 | 5310 | 23
最终脱脂 | JG1224070692 | JG1224070692 | 九天750-2脱脂 | 合格 | 合格品 | 乙 | 何啸 | 6660 | 6632 | 0.9958 | 9530 | 0.15 | 610 | 脱脂 |  | 20100023 | 轧硬 | 0.4*610-SPCC | 30210011 | 光亮卷 | 0.15-SPCC |  | 40 | MO002338 | MO002338-018 | GLJ003 | 光亮卷前处理 模板 | 6660 | 2024-08-05 | 2024-08-05 | 5 | 2024-08-11 12:06:31 | 2024-08-11 12:07:42 | 江苏九天光电科技有限公司 | 279957 | 何啸 |  |  | 0.15 | 9530 | 610 | 1 | JG1224070692 |  |  |  | 否 | 否 | 5214 | 18
最终脱脂 | JG1224080037 | JG1224080037 | 九天750-2脱脂 | 合格 | 合格品 | 乙 | 何啸 | 7840 | 7710 | 0.9834 | 14000 | 0.1 | 710 | 脱脂 |  | 20100028 | 轧硬 | 0.4*710-SPCC | 30210015 | 光亮卷 | 0.1-SPCC |  | 40 | MO002344 | MO002344-018 | GLJ003 | 光亮卷前处理 模板 | 7852 | 2024-08-05 | 2024-08-05 | 5 | 2024-08-11 00:05:03 | 2024-08-11 01:08:16 | 江苏九天光电科技有限公司 | 280149 | 何啸 |  |  | 0.1 | 14100 | 710 | 1 | JG1224080037 |  |  |  | 否 | 否 | 1686 | 18
最终脱脂 | JG9124080057 | JG9124080057 | 九天750-2脱脂 | 合格 | 合格品 | 乙 | 孙建飞 | 6400 | 6334 | 0.9897 | 8780 | 0.15 | 610 | 脱脂 |  | 20100023 | 轧硬 | 0.4*610-SPCC | 30210011 | 光亮卷 | 0.15-SPCC |  | 40 | MO002339 | MO002339-004 | GLJ003 | 光亮卷前处理 模板 | 6400 | 2024-08-05 | 2024-08-05 | 5 | 2024-08-10 23:26:24 | 2024-08-10 23:26:51 | 江苏九天光电科技有限公司 | 279977 | 孙建飞 |  |  | 0.15 | 8785 | 610 | 1 | JG9124080057 |  |  |  | 否 | 否 | 5490 | 4
最终脱脂 | JG1224080041 | JG1224080041 | 九天750-2脱脂 | 合格 | 合格品 | 乙 | 何啸 | 7790 | 7700 | 0.9884 | 14000 | 0.1 | 710 | 脱脂 |  | 20100028 | 轧硬 | 0.4*710-SPCC | 30210015 | 光亮卷 | 0.1-SPCC |  | 40 | MO002344 | MO002344-021 | GLJ003 | 光亮卷前处理 模板 | 7802 | 2024-08-05 | 2024-08-05 | 5 | 2024-08-10 22:21:35 | 2024-08-10 22:22:03 | 江苏九天光电科技有限公司 | 280153 | 何啸 |  |  | 0.1 | 14000 | 710 | 1 | JG1224080041 |  |  |  | 否 | 否 | 5919 | 21
最终脱脂 | JG1224080053 | JG1224080053 | 九天750-2脱脂 | 合格 | 合格品 | 乙 | 孙建飞 | 7790 | 7530 | 0.9666 | 14140 | 0.1 | 710 | 脱脂 |  | 20100028 | 轧硬 | 0.4*710-SPCC | 30210015 | 光亮卷 | 0.1-SPCC |  | 40 | MO002344 | MO002344-033 | GLJ003 | 光亮卷前处理 模板 | 7815 | 2024-08-05 | 2024-08-05 | 3 | 2024-08-10 21:16:21 | 2024-08-10 21:16:50 | 江苏九天光电科技有限公司 | 280166 | 孙建飞 |  |  | 0.1 | 14240 | 710 | 1 | JG1224080053 |  |  |  | 否 | 否 | 693 | 33
最终脱脂 | JG1224080042 | JG1224080042 | 九天750-2脱脂 | 合格 | 合格品 | 乙 | 何啸 | 7780 | 7644 | 0.9825 | 14000 | 0.1 | 710 | 脱脂 |  | 20100028 | 轧硬 | 0.4*710-SPCC | 30210015 | 光亮卷 | 0.1-SPCC |  | 40 | MO002344 | MO002344-022 | GLJ003 | 光亮卷前处理 模板 | 7806 | 2024-08-05 | 2024-08-05 | 5 | 2024-08-10 20:37:41 | 2024-08-10 20:38:06 | 江苏九天光电科技有限公司 | 280154 | 何啸 |  |  | 0.1 | 14000 | 710 | 1 | JG1224080042 |  |  |  | 否 | 否 | 1647 | 22
最终脱脂 | JG1224080038 | JG1224080038 | 九天750-2脱脂 | 合格 | 合格品 | 乙 | 孙建飞 | 7833 | 7770 | 0.992 | 14170 | 0.1 | 710 | 脱脂 |  | 20100028 | 轧硬 | 0.4*710-SPCC | 30210015 | 光亮卷 | 0.1-SPCC |  | 40 | MO002344 | MO002344-017 | GLJ003 | 光亮卷前处理 模板 | 7858 | 2024-08-05 | 2024-08-05 | 5 | 2024-08-10 20:36:19 | 2024-08-10 20:36:48 | 江苏九天光电科技有限公司 | 280148 | 孙建飞 |  |  | 0.1 | 14200 | 710 | 1 | JG1224080038 |  |  |  | 否 | 否 | 5728 | 17
最终脱脂 | JG1224080055 | JG1224080055 | 九天750-2脱脂 | 合格 | 合格品 | 乙 | 孙建飞 | 5600 | 5512 | 0.9843 | 10150 | 0.1 | 710 | 脱脂 |  | 20100028 | 轧硬 | 0.4*710-SPCC | 30210015 | 光亮卷 | 0.1-SPCC |  | 40 | MO002344 | MO002344-035 | GLJ003 | 光亮卷前处理 模板 | 5610 | 2024-08-05 | 2024-08-05 | 5 | 2024-08-10 05:22:02 | 2024-08-10 05:22:29 | 江苏九天光电科技有限公司 | 280168 | 孙建飞 |  |  | 0.1 | 10150 | 710 | 1 | JG1224080055 |  |  |  | 否 | 否 | 2249 | 35
最终脱脂 | JG1224070628 | JG1224070628 | 九天750-2脱脂 | 合格 | 合格品 | 乙 | 何啸 | 4914 | 4836 | 0.9841 | 7050 | 0.15 | 610 | 脱脂 |  | 20100023 | 轧硬 | 0.4*610-SPCC | 30210011 | 光亮卷 | 0.15-SPCC |  | 40 | MO002185 | MO002185-002 | GLJ003 | 光亮卷前处理 模板 | 4915 | 2024-07-29 | 2024-07-29 | 3 | 2024-08-10 03:11:28 | 2024-08-10 03:11:53 | 江苏九天光电科技有限公司 | 267908 | 何啸 |  |  | 0.15 | 7050 | 610 | 1 | JG1224070628 |  |  |  | 否 | 否 | 6571 | 2
最终脱脂 | JG1224080050 | JG1224080050 | 九天750-2脱脂 | 合格 | 合格品 | 乙 | 何啸 | 7840 | 7790 | 0.9936 | 14240 | 0.1 | 710 | 脱脂 |  | 20100028 | 轧硬 | 0.4*710-SPCC | 30210015 | 光亮卷 | 0.1-SPCC |  | 40 | MO002344 | MO002344-030 | GLJ003 | 光亮卷前处理 模板 | 7860 | 2024-08-05 | 2024-08-05 | 5 | 2024-08-10 01:04:12 | 2024-08-10 01:04:36 | 江苏九天光电科技有限公司 | 280163 | 何啸 |  |  | 0.1 | 14240 | 710 | 1 | JG1224080050 |  |  |  | 否 | 否 | 6715 | 30
最终脱脂 | JG9124080029 | JG9124080029 | 九天750-2脱脂 | 合格 | 合格品 | 乙 | 何啸 | 6410 | 6350 | 0.9906 | 8870 | 0.15 | 610 | 脱脂 |  | 20100023 | 轧硬 | 0.4*610-SPCC | 30210011 | 光亮卷 | 0.15-SPCC |  | 40 | MO002339 | MO002339-010 | GLJ003 | 光亮卷前处理 模板 | 6415 | 2024-08-05 | 2024-08-05 | 5 | 2024-08-09 23:14:45 | 2024-08-09 23:15:10 | 江苏九天光电科技有限公司 | 279983 | 何啸 |  |  | 0.15 | 8875 | 610 | 1 | JG9124080029 |  |  |  | 否 | 否 | 6348 | 10
最终脱脂 | JG91240700331 | JG9124070033 | 九天750-2脱脂 | 合格 | 合格品 | 乙 | 何啸 | 4328 | 4060 | 0.9381 | 8600 | 0.1 | 630 | 脱脂 |  | 20100025 | 轧硬 | 0.4*630-SPCC | 30210015 | 光亮卷 | 0.1-SPCC |  | 40 | MO002305 | MO002305-014-01 | GLJ003 | 光亮卷前处理 模板 | 10660 | 2024-08-03 | 2024-08-03 | 3 | 2024-08-09 22:21:30 | 2024-08-09 22:21:58 | 江苏九天光电科技有限公司 | 277244 | 何啸 |  |  | 0.1 | 9013 | 630 | 1 | JG91240700331 | 脱脂第一包分4300KG |  |  |  |  | 6112 | 14
最终脱脂 | JG1224070547 | JG1224070547 | 九天750-2脱脂 | 合格 | 合格品 | 乙 | 何啸 | 6670 | 6620 | 0.9925 | 9400 | 0.15 | 610 | 脱脂 |  | 20100023 | 轧硬 | 0.4*610-SPCC | 30210011 | 光亮卷 | 0.15-SPCC |  | 40 | MO002033 | MO002033-015 | GLJ003 | 光亮卷前处理 模板 | 6680 | 2024-07-25 | 2024-07-25 | 5 | 2024-08-09 07:37:47 | 2024-08-09 07:38:06 | 江苏九天光电科技有限公司 | 258845 | 何啸 |  |  | 0.15 | 9400 | 610 | 1 | JG1224070547 |  |  |  | 否 | 否 | 7886 | 15
最终脱脂 | JG1224070663 | JG1224070663 | 九天750-2脱脂 | 合格 | 合格品 | 乙 | 孙建飞 | 7290 | 7200 | 0.9877 | 10300 | 0.15 | 610 | 脱脂 |  | 20100023 | 轧硬 | 0.4*610-SPCC | 30210011 | 光亮卷 | 0.15-SPCC |  | 40 | MO002185 | MO002185-009 | GLJ003 | 光亮卷前处理 模板 | 7305 | 2024-07-29 | 2024-07-29 | 5 | 2024-08-09 07:34:49 | 2024-08-09 07:35:13 | 江苏九天光电科技有限公司 | 267923 | 孙建飞 |  |  | 0.15 | 10300 | 610 | 1 | JG1224070663 |  |  |  | 否 | 否 | 7649 | 9
最终脱脂 | JG1224070505 | JG1224070505 | 九天750-2脱脂 | 合格 | 合格品 | 乙 | 孙建飞 | 5300 | 5230 | 0.9868 | 7310 | 0.15 | 610 | 脱脂 |  | 20100023 | 轧硬 | 0.4*610-SPCC | 30210011 | 光亮卷 | 0.15-SPCC |  | 40 | MO002033 | MO002033-005 | GLJ003 | 光亮卷前处理 模板 | 5310 | 2024-07-25 | 2024-07-25 | 5 | 2024-08-09 06:26:43 | 2024-08-09 06:27:06 | 江苏九天光电科技有限公司 | 258835 | 孙建飞 |  |  | 0.15 | 7300 | 610 | 1 | JG1224070505 |  |  |  | 否 | 否 | 7574 | 5
最终脱脂 | JG91240700171 | JG9124070017 | 九天750-2脱脂 | 合格 | 合格品 | 乙 | 何啸 | 4306 | 4230 | 0.9824 | 8820 | 0.1 | 630 | 脱脂 |  | 20100025 | 轧硬 | 0.4*630-SPCC | 30210015 | 光亮卷 | 0.1-SPCC |  | 40 | MO002305 | MO002305-005-01 | GLJ003 | 光亮卷前处理 模板 | 10450 | 2024-08-03 | 2024-08-03 | 5 | 2024-08-09 06:26:00 | 2024-08-09 06:26:25 | 江苏九天光电科技有限公司 | 277235 | 何啸 |  |  | 0.1 | 8900 | 630 | 1 | JG91240700171 | 脱脂第一包分4300KG |  |  |  |  | 6919 | 5
最终脱脂 | JG1224070627 | JG1224070627 | 九天750-2脱脂 | 合格 | 合格品 | 乙 | 孙建飞 | 4900 | 4820 | 0.9837 | 7020 | 0.15 | 610 | 脱脂 |  | 20100023 | 轧硬 | 0.4*610-SPCC | 30210011 | 光亮卷 | 0.15-SPCC |  | 40 | MO002185 | MO002185-001 | GLJ003 | 光亮卷前处理 模板 | 4905 | 2024-07-29 | 2024-07-29 | 5 | 2024-08-09 06:23:59 | 2024-08-09 06:25:19 | 江苏九天光电科技有限公司 | 267907 | 孙建飞 |  |  | 0.15 | 7050 | 610 | 1 | JG1224070627 |  |  |  | 否 | 否 | 7570 | 1
最终脱脂 | JG1224080096 | JG1224080096 | 九天750-2脱脂 | 合格 | 合格品 | 乙 | 何啸 | 5960 | 5880 | 0.9866 | 6880 | 0.18 | 610 | 脱脂 |  | 20100023 | 轧硬 | 0.4*610-SPCC | 30210014 | 光亮卷 | 0.18-SPCC |  | 40 | MO002387 | MO002387-006 | GLJ003 | 光亮卷前处理 模板 | 5970 | 2024-08-06 | 2024-08-06 | 5 | 2024-08-09 02:24:10 | 2024-08-09 03:15:20 | 江苏九天光电科技有限公司 | 281268 | 何啸 |  |  | 0.18 | 6880 | 610 | 1 | JG1224080096 |  |  |  | 否 | 否 | 3716 | 6
最终脱脂 | JG1224080092 | JG1224080092 | 九天750-2脱脂 | 合格 | 合格品 | 乙 | 何啸 | 5930 | 5836 | 0.9841 | 6830 | 0.18 | 610 | 脱脂 |  | 20100023 | 轧硬 | 0.4*610-SPCC | 30210014 | 光亮卷 | 0.18-SPCC |  | 40 | MO002387 | MO002387-002 | GLJ003 | 光亮卷前处理 模板 | 5940 | 2024-08-06 | 2024-08-06 | 5 | 2024-08-09 02:22:39 | 2024-08-09 02:23:06 | 江苏九天光电科技有限公司 | 281264 | 何啸 |  |  | 0.18 | 6830 | 610 | 1 | JG1224080092 |  |  |  | 否 | 否 | 2425 | 2
最终脱脂 | JG1224080104 | JG1224080104 | 九天750-2脱脂 | 合格 | 合格品 | 乙 | 孙建飞 | 5730 | 5620 | 0.9808 | 6600 | 0.18 | 610 | 脱脂 |  | 20100023 | 轧硬 | 0.4*610-SPCC | 30210014 | 光亮卷 | 0.18-SPCC |  | 40 | MO002387 | MO002387-014 | GLJ003 | 光亮卷前处理 模板 | 5750 | 2024-08-06 | 2024-08-06 | 5 | 2024-08-09 02:21:44 | 2024-08-09 02:22:13 | 江苏九天光电科技有限公司 | 281276 | 孙建飞 |  |  | 0.18 | 6600 | 610 | 1 | JG1224080104 |  |  |  | 否 | 否 | 3692 | 14
最终脱脂 | JG1224080102 | JG1224080102 | 九天750-2脱脂 | 合格 | 合格品 | 乙 | 何啸 | 5820 | 5740 | 0.9863 | 6710 | 0.18 | 610 | 脱脂 |  | 20100023 | 轧硬 | 0.4*610-SPCC | 30210014 | 光亮卷 | 0.18-SPCC |  | 40 | MO002387 | MO002387-012 | GLJ003 | 光亮卷前处理 模板 | 5835 | 2024-08-06 | 2024-08-06 | 5 | 2024-08-09 02:20:41 | 2024-08-09 02:21:08 | 江苏九天光电科技有限公司 | 281274 | 何啸 |  |  | 0.18 | 6710 | 610 | 1 | JG1224080102 |  |  |  | 否 | 否 | 3638 | 12
最终脱脂 | JG1224080106 | JG1224080106 | 九天750-2脱脂 | 合格 | 合格品 | 乙 | 孙建飞 | 5660 | 5580 | 0.9859 | 6600 | 0.18 | 610 | 脱脂 |  | 20100023 | 轧硬 | 0.4*610-SPCC | 30210014 | 光亮卷 | 0.18-SPCC |  | 40 | MO002387 | MO002387-016 | GLJ003 | 光亮卷前处理 模板 | 5685 | 2024-08-06 | 2024-08-06 | 5 | 2024-08-09 00:46:17 | 2024-08-09 00:47:30 | 江苏九天光电科技有限公司 | 281278 | 孙建飞 |  |  | 0.18 | 6600 | 610 | 1 | JG1224080106 |  |  |  | 否 | 否 | 3696 | 16
二次脱脂 | JG1224070655 | JG1224070655 | 九天750-2脱脂 | 合格 | 合格品 | 乙 | 孙建飞 | 7270 | 7260 | 0.9986 | 10540 | 0.15 | 610 |  |  | 20100023 | 轧硬 | 0.4*610-SPCC | 30210011 | 光亮卷 | 0.15-SPCC |  | 51 | MO002185 | MO002185-007 | GLJ003 | 光亮卷前处理 模板 | 7330 | 2024-07-29 | 2024-07-29 | 5 | 2024-08-09 00:04:47 | 2024-08-09 00:05:59 | 江苏九天光电科技有限公司 | 267917 | 孙建飞 |  |  | 0.15 | 10540 | 610 | 1 | JG1224070655 |  |  |  | 否 | 否 | 6939 | 7
最终脱脂 | JG1224080098 | JG1224080098 | 九天750-2脱脂 | 合格 | 合格品 | 乙 | 孙建飞 | 5940 | 5870 | 0.9882 | 6880 | 0.18 | 610 | 脱脂 |  | 20100023 | 轧硬 | 0.4*610-SPCC | 30210014 | 光亮卷 | 0.18-SPCC |  | 40 | MO002387 | MO002387-008 | GLJ003 | 光亮卷前处理 模板 | 5960 | 2024-08-06 | 2024-08-06 | 5 | 2024-08-08 22:52:08 | 2024-08-08 22:52:38 | 江苏九天光电科技有限公司 | 281270 | 孙建飞 |  |  | 0.18 | 6888 | 610 | 1 | JG1224080098 |  |  |  | 否 | 否 | 3680 | 8
最终脱脂 | JG1224080103 | JG1224080103 | 九天750-2脱脂 | 合格 | 合格品 | 乙 | 何啸 | 5740 | 5670 | 0.9878 | 6670 | 0.18 | 610 | 脱脂 |  | 20100023 | 轧硬 | 0.4*610-SPCC | 30210014 | 光亮卷 | 0.18-SPCC |  | 40 | MO002387 | MO002387-013 | GLJ003 | 光亮卷前处理 模板 | 5760 | 2024-08-06 | 2024-08-06 | 5 | 2024-08-08 21:59:39 | 2024-08-08 22:01:28 | 江苏九天光电科技有限公司 | 281275 | 何啸 |  |  | 0.18 | 6675 | 610 | 1 | JG1224080103 |  |  |  | 否 | 否 | 3680 | 13
最终脱脂 | SYJ230023 | SYJ230023 | 九天750-2脱脂 | 合格 | 合格品 | 乙 | 何啸 | 1080 | 1046 | 0.9685 | 1820 | 0.125 | 598 | 脱脂 |  | 31310021 | 镍钝化卷 | 0.3-SPCC | 30210004 | 光亮卷 | 0.125-SPCC |  | 40 | MO002279 | MO002279-006 | GLJ003 | 光亮卷前处理 模板 | 1175 | 2024-08-02 | 2024-08-02 | 5 | 2024-08-08 21:30:00 | 2024-08-08 21:30:24 | 江苏九天光电科技有限公司 | 275948 | 何啸 |  |  | 0.125 | 1820 | 598 | 1 | SYJ230023 |  |  |  | 否 | 否 | 2808 | 6
最终脱脂 | JG91240700272 | JG9124070027 | 九天750-2脱脂 | 合格 | 合格品 | 乙 | 孙建飞 | 6458 | 6410 | 0.9926 | 13460 | 0.1 | 630 | 脱脂 |  | 20100025 | 轧硬 | 0.4*630-SPCC | 30210015 | 光亮卷 | 0.1-SPCC |  | 40 | MO002305 | MO002305-010-02 | GLJ003 | 光亮卷前处理 模板 | 10820 | 2024-08-03 | 2024-08-03 | 3 | 2024-08-08 08:01:31 | 2024-08-08 09:26:14 | 江苏九天光电科技有限公司 | 277240 | 孙建飞 |  |  | 0.1 | 13540 | 630 | 1 | JG91240700272 | 脱脂第一包分4300KG |  |  |  |  | 6113 | 10
最终脱脂 | JG91240700352 | JG9124070035 | 九天750-2脱脂 | 合格 | 合格品 | 乙 | 孙建飞 | 6350 | 6270 | 0.9874 | 12920 | 0.1 | 630 | 脱脂 |  | 20100025 | 轧硬 | 0.4*630-SPCC | 30210015 | 光亮卷 | 0.1-SPCC |  | 40 | MO002305 | MO002305-013-02 | GLJ003 | 光亮卷前处理 模板 | 10705 | 2024-08-03 | 2024-08-03 | 3 | 2024-08-08 08:00:07 | 2024-08-08 08:00:37 | 江苏九天光电科技有限公司 | 277243 | 孙建飞 |  |  | 0.1 | 12920 | 630 | 1 | JG91240700352 | 脱脂第一包分4300KG |  |  |  |  | 7369 | 13
最终脱脂 | JG91240700172 | JG9124070017 | 九天750-2脱脂 | 合格 | 合格品 | 乙 | 何啸 | 6084 | 6050 | 0.9944 | 12570 | 0.1 | 630 | 脱脂 |  | 20100025 | 轧硬 | 0.4*630-SPCC | 30210015 | 光亮卷 | 0.1-SPCC |  | 40 | MO002305 | MO002305-005-02 | GLJ003 | 光亮卷前处理 模板 | 10450 | 2024-08-03 | 2024-08-03 | 5 | 2024-08-08 07:59:00 | 2024-08-08 07:59:33 | 江苏九天光电科技有限公司 | 277235 | 何啸 |  |  | 0.1 | 12663 | 630 | 1 | JG91240700172 | 脱脂第一包分4300KG |  |  |  |  | 6919 | 5
三次脱脂 | JG1224070309 | JG1224070309 | 九天750-2脱脂 | 合格 | 合格品 | 乙 | 孙建飞 | 5180 | 5180 | 1 | 7200 | 0.15 | 610 |  |  | 20100023 | 轧硬 | 0.4*610-SPCC | 30210011 | 光亮卷 | 0.15-SPCC |  | 51 | MO001661 | MO001661-003 | GLJ003 | 光亮卷前处理 模板 | 5225 | 2024-07-16 | 2024-07-16 | 5 | 2024-08-08 07:48:54 | 2024-08-08 07:49:28 | 江苏九天光电科技有限公司 | 244106 | 孙建飞 |  |  | 0.15 | 7200 | 610 | 1 | JG1224070309 |  |  |  | 否 | 否 | 5828 | 3
最终脱脂 | JG91240700192 | JG9124070019 | 九天750-2脱脂 | 合格 | 合格品 | 乙 | 何啸 | 5820 | 5730 | 0.9845 | 12000 | 0.1 | 630 | 脱脂 |  | 20100025 | 轧硬 | 0.4*630-SPCC | 30210015 | 光亮卷 | 0.1-SPCC |  | 40 | MO002305 | MO002305-006-02 | GLJ003 | 光亮卷前处理 模板 | 10190 | 2024-08-03 | 2024-08-03 | 3 | 2024-08-08 07:45:46 | 2024-08-08 07:46:10 | 江苏九天光电科技有限公司 | 277236 | 何啸 |  |  | 0.1 | 12000 | 630 | 1 | JG91240700192 | 脱脂第一包分4300KG |  |  |  |  | 6518 | 6
最终脱脂 | JG1224070696 | JG1224070696 | 九天750-2脱脂 | 合格 | 合格品 | 乙 | 何啸 | 4760 | 4680 | 0.9832 | 10230 | 0.1 | 610 | 脱脂 |  | 20100023 | 轧硬 | 0.4*610-SPCC | 30210015 | 光亮卷 | 0.1-SPCC |  | 40 | MO002241 | MO002241-013 | GLJ003 | 光亮卷前处理 模板 | 4760 | 2024-08-01 | 2024-08-01 | 5 | 2024-08-08 04:43:31 | 2024-08-08 04:44:09 | 江苏九天光电科技有限公司 | 273544 | 何啸 |  |  | 0.1 | 10232 | 610 | 1 | JG1224070696 |  |  |  | 否 | 否 | 2684 | 13
最终脱脂 | JG91240700152 | JG9124070015 | 九天750-2脱脂 | 合格 | 合格品 | 乙 | 孙建飞 | 6260 | 6260 | 1 | 13100 | 0.1 | 630 | 脱脂 |  | 20100025 | 轧硬 | 0.4*630-SPCC | 30210015 | 光亮卷 | 0.1-SPCC |  | 40 | MO002305 | MO002305-004-02 | GLJ003 | 光亮卷前处理 模板 | 10645 | 2024-08-03 | 2024-08-03 | 3 | 2024-08-08 03:46:08 | 2024-08-08 03:46:33 | 江苏九天光电科技有限公司 | 277234 | 孙建飞 |  |  | 0.1 | 13100 | 630 | 1 | JG91240700152 | 脱脂第一包分4300KG |  |  |  |  | 6598 | 4
最终脱脂 | JG1224070695 | JG1224070695 | 九天750-2脱脂 | 合格 | 合格品 | 乙 | 孙建飞 | 4770 | 4680 | 0.9811 | 10320 | 0.1 | 610 | 脱脂 |  | 20100023 | 轧硬 | 0.4*610-SPCC | 30210015 | 光亮卷 | 0.1-SPCC |  | 40 | MO002241 | MO002241-012 | GLJ003 | 光亮卷前处理 模板 | 4770 | 2024-08-01 | 2024-08-01 | 5 | 2024-08-08 00:26:36 | 2024-08-08 00:27:04 | 江苏九天光电科技有限公司 | 273543 | 孙建飞 |  |  | 0.1 | 10320 | 610 | 1 | JG1224070695 |  |  |  | 否 | 否 | 6008 | 12
最终脱脂 | JG91240700092 | JG9124070009 | 九天750-2脱脂 | 合格 | 合格品 | 乙 | 何啸 | 6260 | 6150 | 0.9824 | 13000 | 0.1 | 630 | 脱脂 |  | 20100025 | 轧硬 | 0.4*630-SPCC | 30210015 | 光亮卷 | 0.1-SPCC |  | 40 | MO002305 | MO002305-001-02 | GLJ003 | 光亮卷前处理 模板 | 10635 | 2024-08-03 | 2024-08-03 | 5 | 2024-08-07 23:01:45 | 2024-08-07 23:02:11 | 江苏九天光电科技有限公司 | 277231 | 何啸 |  |  | 0.1 | 13000 | 630 | 1 | JG91240700092 | 脱脂第一包分4300KG |  |  |  |  | 5794 | 1
最终脱脂 | JG1224070486 | JG1224070486 | 九天750-2脱脂 | 合格 | 合格品 | 乙 | 何啸 | 5150 | 5110 | 0.9922 | 7180 | 0.15 | 610 | 脱脂 |  | 20100023 | 轧硬 | 0.4*610-SPCC | 30210011 | 光亮卷 | 0.15-SPCC |  | 40 | MO002184 | MO002184-006 | GLJ003 | 光亮卷前处理 模板 | 5175 | 2024-07-29 | 2024-07-29 | 5 | 2024-08-07 16:54:02 | 2024-08-07 16:54:40 | 江苏九天光电科技有限公司 | 267712 | 何啸 |  |  | 0.15 | 7180 | 610 | 1 | JG1224070486 |  |  |  | 否 | 否 | 5644 | 6
最终脱脂 | JG1224070670 | JG1224070670 | 九天750-2脱脂 | 合格 | 合格品 | 乙 | 孙建飞 | 6250 | 6150 | 0.984 | 13400 | 0.1 | 610 | 脱脂 |  | 20100023 | 轧硬 | 0.4*610-SPCC | 30210015 | 光亮卷 | 0.1-SPCC |  | 40 | MO002241 | MO002241-006 | GLJ003 | 光亮卷前处理 模板 | 6255 | 2024-08-01 | 2024-08-01 | 5 | 2024-08-07 10:02:00 | 2024-08-07 10:02:35 | 江苏九天光电科技有限公司 | 273538 | 孙建飞 |  |  | 0.1 | 13400 | 610 | 1 | JG1224070670 |  |  |  | 否 | 否 | 2575 | 6
最终脱脂 | JG1224070542 | JG1224070542 | 九天750-2脱脂 | 合格 | 合格品 | 乙 | 何啸 | 5280 | 5210 | 0.9867 | 7160 | 0.15 | 610 | 脱脂 |  | 20100023 | 轧硬 | 0.4*610-SPCC | 30210011 | 光亮卷 | 0.15-SPCC |  | 40 | MO002182 | MO002182-004 | GLJ003 | 光亮卷前处理 模板 | 5300 | 2024-07-29 | 2024-07-29 | 5 | 2024-08-07 10:00:20 | 2024-08-07 10:01:02 | 江苏九天光电科技有限公司 | 267697 | 何啸 |  |  | 0.15 | 7160 | 610 | 1 | JG1224070542 |  |  |  | 否 | 否 | 4562 | 4
最终脱脂 | JG1224070616 | JG1224070616 | 九天750-2脱脂 | 合格 | 合格品 | 乙 | 何啸 | 6170 | 6100 | 0.9887 | 13140 | 0.1 | 610 | 脱脂 | 来料4999米断带接头 | 20100023 | 轧硬 | 0.4*610-SPCC | 30210015 | 光亮卷 | 0.1-SPCC |  | 40 | MO002241 | MO002241-004 | GLJ003 | 光亮卷前处理 模板 | 6175 | 2024-08-01 | 2024-08-01 | 5 | 2024-08-06 23:58:16 | 2024-08-07 00:01:03 | 江苏九天光电科技有限公司 | 273536 | 何啸 |  |  | 0.1 | 13330 | 610 | 1 | JG1224070616 |  |  | 来料4999米断带接头 | 否 | 否 | 3442 | 4
最终脱脂 | JG1224070584 | JG1224070584 | 九天750-2脱脂 | 合格 | 合格品 | 乙 | 孙建飞 | 5074 | 5000 | 0.9854 | 7140 | 0.15 | 610 | 脱脂 |  | 20100023 | 轧硬 | 0.4*610-SPCC | 30210011 | 光亮卷 | 0.15-SPCC |  | 40 | MO002115 | MO002115-012 | GLJ003 | 光亮卷前处理 模板 | 5075 | 2024-07-27 | 2024-07-27 | 5 | 2024-08-06 22:17:27 | 2024-08-06 22:17:55 | 江苏九天光电科技有限公司 | 263189 | 孙建飞 |  |  | 0.15 | 7142 | 610 | 1 | JG1224070584 |  |  |  | 否 | 否 | 5810 | 12
最终脱脂 | JG1224070573 | JG1224070573 | 九天750-2脱脂 | 合格 | 合格品 | 乙 | 何啸 | 6660 | 6580 | 0.988 | 9600 | 0.15 | 610 | 脱脂 |  | 20100023 | 轧硬 | 0.4*610-SPCC | 30210011 | 光亮卷 | 0.15-SPCC |  | 40 | MO002115 | MO002115-003 | GLJ003 | 光亮卷前处理 模板 | 6670 | 2024-07-27 | 2024-07-27 | 5 | 2024-08-06 14:00:06 | 2024-08-06 14:00:41 | 江苏九天光电科技有限公司 | 263177 | 何啸 |  |  | 0.15 | 9600 | 610 | 1 | JG1224070573 |  |  |  | 否 | 否 | 5805 | 3
最终脱脂 | JG1224070570 | JG1224070570 | 九天750-2脱脂 | 合格 | 合格品 | 乙 | 何啸 | 6650 | 6560 | 0.9865 | 9570 | 0.15 | 610 | 脱脂 |  | 20100023 | 轧硬 | 0.4*610-SPCC | 30210011 | 光亮卷 | 0.15-SPCC |  | 40 | MO002115 | MO002115-002 | GLJ003 | 光亮卷前处理 模板 | 6660 | 2024-07-27 | 2024-07-27 | 3 | 2024-08-06 05:39:33 | 2024-08-06 05:40:03 | 江苏九天光电科技有限公司 | 263176 | 何啸 |  |  | 0.15 | 9570 | 610 | 1 | JG1224070570 |  |  |  | 否 | 否 | 7126 | 2
最终脱脂 | JG1224070578 | JG1224070578 | 九天750-2脱脂 | 合格 | 合格品 | 乙 | 孙建飞 | 6640 | 6500 | 0.9789 | 9500 | 0.15 | 610 | 脱脂 |  | 20100023 | 轧硬 | 0.4*610-SPCC | 30210011 | 光亮卷 | 0.15-SPCC |  | 40 | MO002115 | MO002115-008 | GLJ003 | 光亮卷前处理 模板 | 6655 | 2024-07-27 | 2024-07-27 | 5 | 2024-08-06 05:38:38 | 2024-08-06 05:39:09 | 江苏九天光电科技有限公司 | 263185 | 孙建飞 |  |  | 0.15 | 9500 | 610 | 1 | JG1224070578 |  |  |  | 否 | 否 | 5852 | 8
最终脱脂 | JG1224070639 | JG1224070639 | 九天750-2脱脂 | 合格 | 合格品 | 乙 | 孙建飞 | 6640 | 6530 | 0.9834 | 9530 | 0.15 | 610 | 脱脂 |  | 20100023 | 轧硬 | 0.4*610-SPCC | 30210011 | 光亮卷 | 0.15-SPCC |  | 40 | MO002185 | MO002185-003 | GLJ003 | 光亮卷前处理 模板 | 6650 | 2024-07-29 | 2024-07-29 | 5 | 2024-08-06 05:30:25 | 2024-08-06 05:31:01 | 江苏九天光电科技有限公司 | 267909 | 孙建飞 |  |  | 0.15 | 9530 | 610 | 1 | JG1224070639 |  |  |  | 否 | 否 | 5704 | 3
最终脱脂 | JG1224070485 | JG1224070485 | 九天750-2脱脂 | 合格 | 合格品 | 乙 | 孙建飞 | 5180 | 5124 | 0.9892 | 7230 | 0.15 | 610 | 脱脂 |  | 20100023 | 轧硬 | 0.4*610-SPCC | 30210011 | 光亮卷 | 0.15-SPCC |  | 40 | MO002184 | MO002184-005 | GLJ003 | 光亮卷前处理 模板 | 5185 | 2024-07-29 | 2024-07-29 | 5 | 2024-08-06 01:30:25 | 2024-08-06 01:30:49 | 江苏九天光电科技有限公司 | 267711 | 孙建飞 |  |  | 0.15 | 7230 | 610 | 1 | JG1224070485 |  |  |  | 否 | 否 | 4510 | 5
最终脱脂 | JG1224070541 | JG1224070541 | 九天750-2脱脂 | 合格 | 合格品 | 乙 | 孙建飞 | 5300 | 5230 | 0.9868 | 7220 | 0.15 | 610 | 脱脂 |  | 20100023 | 轧硬 | 0.4*610-SPCC | 30210011 | 光亮卷 | 0.15-SPCC |  | 40 | MO002182 | MO002182-003 | GLJ003 | 光亮卷前处理 模板 | 5310 | 2024-07-29 | 2024-07-29 | 5 | 2024-08-06 00:39:01 | 2024-08-06 00:39:21 | 江苏九天光电科技有限公司 | 267696 | 孙建飞 |  |  | 0.15 | 7220 | 610 | 1 | JG1224070541 |  |  |  | 否 | 否 | 4510 | 3
最终脱脂 | DZJ230064 | DZJ230064 | 九天750-2脱脂 | 合格 | 合格品 | 乙 | 何啸 | 1118 | 914 | 0.8175 | 1850 | 0.125 | 525 | 脱脂 |  | 31310027 | 镍钝化卷 | 0.68-SPCC | 30210004 | 光亮卷 | 0.125-SPCC |  | 40 | MO002281 | MO002281-008 | GLJ003 | 光亮卷前处理 模板 | 1118 | 2024-08-02 | 2024-08-02 | 5 | 2024-08-06 00:38:11 | 2024-08-06 00:38:42 | 江苏九天光电科技有限公司 | 276073 | 何啸 |  |  | 0.125 | 1850 | 525 | 1 | DZJ230064 |  |  |  | 否 | 否 | 2804 | 8
最终脱脂 | DZJ230006 | DZJ230006 | 九天750-2脱脂 | 合格 | 合格品 | 乙 | 何啸 | 1012 | 980 | 0.9684 | 2010 | 0.125 | 505 | 脱脂 |  | 31310015 | 镍钝化卷 | 0.25-SPCC | 30210004 | 光亮卷 | 0.125-SPCC |  | 40 | MO002281 | MO002281-007 | GLJ003 | 光亮卷前处理 模板 | 1012 | 2024-08-02 | 2024-08-02 | 5 | 2024-08-06 00:37:23 | 2024-08-06 00:37:53 | 江苏九天光电科技有限公司 | 276072 | 何啸 |  |  | 0.125 | 1950 | 505 | 1 | DZJ230006 |  |  |  | 否 | 否 | 2804 | 7
最终脱脂 | 322E180908539-2 | 322E180908539-2 | 九天750-2脱脂 | 合格 | 合格品 | 乙 | 何啸 | 1130 | 1100 | 0.9735 | 1790 | 0.125 | 610 | 脱脂 |  | 31310025 | 镍钝化卷 | 0.4-SPCC | 30210004 | 光亮卷 | 0.125-SPCC |  | 40 | MO002281 | MO002281-001 | GLJ003 | 光亮卷前处理 模板 | 1135 | 2024-08-02 | 2024-08-02 | 5 | 2024-08-06 00:36:42 | 2024-08-06 00:37:03 | 江苏九天光电科技有限公司 | 275958 | 何啸 |  |  | 0.125 | 1790 | 610 | 1 | 322E180908539-2 |  |  |  | 否 | 否 | 2906 | 1
最终脱脂 | G0321020471-12 | G0321020471-12 | 九天750-2脱脂 | 合格 | 合格品 | 乙 | 何啸 | 1290 | 1260 | 0.9767 | 2080 | 0.125 | 610 | 脱脂 |  | 31310025 | 镍钝化卷 | 0.4-SPCC | 30210004 | 光亮卷 | 0.125-SPCC |  | 40 | MO002281 | MO002281-002 | GLJ003 | 光亮卷前处理 模板 | 1290 | 2024-08-02 | 2024-08-02 | 5 | 2024-08-06 00:35:54 | 2024-08-06 00:36:21 | 江苏九天光电科技有限公司 | 275965 | 何啸 |  |  | 0.125 | 2080 | 610 | 1 | G0321020471-12 |  |  |  | 否 | 否 | 2919 | 2
最终脱脂 | JG12240705622 | JG1224070562 | 九天750-2脱脂 | 合格 | 合格品 | 乙 | 何啸 | 7580 | 7470 | 0.9855 | 13560 | 0.1 | 710 | 脱脂 |  | 20100028 | 轧硬 | 0.4*710-SPCC | 30210015 | 光亮卷 | 0.1-SPCC |  | 40 | MO002077 | MO002077-010-02 | GLJ003 | 光亮卷前处理 模板 | 13240 | 2024-07-26 | 2024-07-26 | 5 | 2024-08-05 08:26:47 | 2024-08-05 09:17:32 | 江苏九天光电科技有限公司 | 261449 | 何啸 |  |  | 0.1 | 13700 | 710 | 1 | JG12240705622 | [5 empty] | 6177 | 10
最终脱脂 | DZJ230021 | DZJ230021 | 九天750-2脱脂 | 合格 | 合格品 | 乙 | 何啸 | 1074 | 1060 | 0.987 | 1790 | 0.125 | 610 | 脱脂 |  | 31310021 | 镍钝化卷 | 0.3-SPCC | 30210004 | 光亮卷 | 0.125-SPCC |  | 40 | MO002279 | MO002279-004 | GLJ003 | 光亮卷前处理 模板 | 1074 | 2024-08-02 | 2024-08-02 | 5 | 2024-08-05 07:45:41 | 2024-08-05 07:46:07 | 江苏九天光电科技有限公司 | 275946 | 何啸 |  |  | 0.125 | 1790 | 610 | 1 | DZJ230021 |  |  |  | 否 | 否 | 2804 | 4
最终脱脂 | DZJ230022 | DZJ230022 | 九天750-2脱脂 | 合格 | 合格品 | 乙 | 何啸 | 1300 | 1092 | 0.84 | 2010 | 0.125 | 590 | 脱脂 |  | 31310021 | 镍钝化卷 | 0.3-SPCC | 30210004 | 光亮卷 | 0.125-SPCC |  | 40 | MO002279 | MO002279-005 | GLJ003 | 光亮卷前处理 模板 | 1300 | 2024-08-02 | 2024-08-02 | 5 | 2024-08-05 07:44:59 | 2024-08-05 07:45:30 | 江苏九天光电科技有限公司 | 275947 | 何啸 |  |  | 0.125 | 2010 | 590 | 1 | DZJ230022 |  |  |  | 否 | 否 | 2805 | 5
最终脱脂 | 12248565102/922 | 12248565102/922 | 九天750-2脱脂 | 合格 | 合格品 | 乙 | 何啸 | 1390 | 1380 | 0.9928 | 2090 | 0.125 | 610 | 脱脂 |  | 31310021 | 镍钝化卷 | 0.3-SPCC | 30210004 | 光亮卷 | 0.125-SPCC |  | 40 | MO002279 | MO002279-007 | GLJ003 | 光亮卷前处理 模板 | 1390 | 2024-08-02 | 2024-08-02 | 5 | 2024-08-05 07:44:13 | 2024-08-05 07:44:44 | 江苏九天光电科技有限公司 | 275949 | 何啸 |  |  | 0.125 | 2120 | 610 | 1 | 12248565102/922 |  |  |  | 否 | 否 | 2802 | 7
最终脱脂 | JG12240705592 | JG1224070559 | 九天750-2脱脂 | 合格 | 合格品 | 乙 | 孙建飞 | 7430 | 7320 | 0.9852 | 13660 | 0.1 | 710 | 脱脂 |  | 20100028 | 轧硬 | 0.4*710-SPCC | 30210015 | 光亮卷 | 0.1-SPCC |  | 40 | MO002077 | MO002077-007-02 | GLJ003 | 光亮卷前处理 模板 | 13100 | 2024-07-26 | 2024-07-26 | 5 | 2024-08-05 07:37:39 | 2024-08-05 07:38:18 | 江苏九天光电科技有限公司 | 261444 | 孙建飞 |  |  | 0.1 | 13660 | 710 | 1 | JG12240705592 | [5 empty] | 5417 | 7
最终脱脂 | JG12240705531 | JG1224070553 | 九天750-2脱脂 | 合格 | 合格品 | 乙 | 孙建飞 | 5610 | 5512 | 0.9825 | 10170 | 0.1 | 710 | 脱脂 |  | 20100028 | 轧硬 | 0.4*710-SPCC | 30210015 | 光亮卷 | 0.1-SPCC |  | 40 | MO002077 | MO002077-001-01 | GLJ003 | 光亮卷前处理 模板 | 12970 | 2024-07-26 | 2024-07-26 | 5 | 2024-08-05 04:09:34 | 2024-08-05 04:09:55 | 江苏九天光电科技有限公司 | 261432 | 孙建飞 |  |  | 0.1 | 10170 | 710 | 1 | JG12240705531 | [5 empty] | 7352 | 1
最终脱脂 | JG12240705591 | JG1224070559 | 九天750-2脱脂 | 合格 | 合格品 | 乙 | 何啸 | 5600 | 5500 | 0.9821 | 10188 | 0.1 | 710 | 脱脂 |  | 20100028 | 轧硬 | 0.4*710-SPCC | 30210015 | 光亮卷 | 0.1-SPCC |  | 40 | MO002077 | MO002077-007-01 | GLJ003 | 光亮卷前处理 模板 | 13100 | 2024-07-26 | 2024-07-26 | 5 | 2024-08-05 00:45:02 | 2024-08-05 00:45:33 | 江苏九天光电科技有限公司 | 261444 | 何啸 |  |  | 0.1 | 9970 | 710 | 1 | JG12240705591 | [5 empty] | 5417 | 7
最终脱脂 | JG12240705612 | JG1224070561 | 九天750-2脱脂 | 合格 | 合格品 | 乙 | 何啸 | 7530 | 7400 | 0.9827 | 13550 | 0.1 | 710 | 脱脂 |  | 20100028 | 轧硬 | 0.4*710-SPCC | 30210015 | 光亮卷 | 0.1-SPCC |  | 40 | MO002077 | MO002077-009-02 | GLJ003 | 光亮卷前处理 模板 | 13250 | 2024-07-26 | 2024-07-26 | 5 | 2024-08-04 07:35:54 | 2024-08-04 10:40:43 | 江苏九天光电科技有限公司 | 261446 | 何啸 |  |  | 0.1 | 13600 | 710 | 1 | JG12240705612 | [5 empty] | 5751 | 9
最终脱脂 | JG12240705561 | JG1224070556 | 九天750-2脱脂 | 合格 | 合格品 | 乙 | 孙建飞 | 5600 | 5460 | 0.975 | 9900 | 0.1 | 710 | 脱脂 |  | 20100028 | 轧硬 | 0.4*710-SPCC | 30210015 | 光亮卷 | 0.1-SPCC |  | 40 | MO002077 | MO002077-004-01 | GLJ003 | 光亮卷前处理 模板 | 13260 | 2024-07-26 | 2024-07-26 | 5 | 2024-08-04 07:34:58 | 2024-08-04 07:35:28 | 江苏九天光电科技有限公司 | 261439 | 孙建飞 |  |  | 0.1 | 9950 | 710 | 1 | JG12240705561 | [5 empty] | 5870 | 4
最终脱脂 | JG1224070494 | JG1224070494 | 九天750-2脱脂 | 合格 | 合格品 | 乙 | 何啸 | 6230 | 6150 | 0.9872 | 13250 | 0.1 | 610 | 脱脂 |  | 20100023 | 轧硬 | 0.4*610-SPCC | 30210015 | 光亮卷 | 0.1-SPCC |  | 40 | MO002076 | MO002076-006 | GLJ003 | 光亮卷前处理 模板 | 6230 | 2024-07-26 | 2024-07-26 | 5 | 2024-08-04 04:50:24 | 2024-08-04 04:51:04 | 江苏九天光电科技有限公司 | 261365 | 何啸 |  |  | 0.1 | 13250 | 610 | 1 | JG1224070494 |  |  |  | 否 | 否 | 5798 | 6
最终脱脂 | JG1224070540 | JG1224070540 | 九天750-2脱脂 | 合格 | 合格品 | 乙 | 孙建飞 | 4740 | 4690 | 0.9895 | 10190 | 0.1 | 610 | 脱脂 |  | 20100023 | 轧硬 | 0.4*610-SPCC | 30210015 | 光亮卷 | 0.1-SPCC |  | 40 | MO002076 | MO002076-019 | GLJ003 | 光亮卷前处理 模板 | 4740 | 2024-07-26 | 2024-07-26 | 5 | 2024-08-03 15:55:46 | 2024-08-03 16:12:00 | 江苏九天光电科技有限公司 | 261384 | 孙建飞 |  |  | 0.1 | 10190 | 610 | 1 | JG1224070540 |  |  |  | 否 | 否 | 5865 | 19
最终脱脂 | JG1224070552 | JG1224070552 | 九天750-2脱脂 | 合格 | 合格品 | 乙 | 孙建飞 | 4770 | 4700 | 0.9853 | 10260 | 0.1 | 610 | 脱脂 |  | 20100023 | 轧硬 | 0.4*610-SPCC | 30210015 | 光亮卷 | 0.1-SPCC |  | 40 | MO002076 | MO002076-021 | GLJ003 | 光亮卷前处理 模板 | 4770 | 2024-07-26 | 2024-07-26 | 5 | 2024-08-03 15:43:12 | 2024-08-03 15:43:41 | 江苏九天光电科技有限公司 | 261386 | 孙建飞 |  |  | 0.1 | 10260 | 610 | 1 | JG1224070552 |  |  |  | 否 | 否 | 5937 | 21
最终脱脂 | JG1224070551 | JG1224070551 | 九天750-2脱脂 | 合格 | 合格品 | 乙 | 何啸 | 4780 | 4700 | 0.9833 | 10250 | 0.1 | 610 | 脱脂 |  | 20100023 | 轧硬 | 0.4*610-SPCC | 30210015 | 光亮卷 | 0.1-SPCC |  | 40 | MO002076 | MO002076-020 | GLJ003 | 光亮卷前处理 模板 | 4780 | 2024-07-26 | 2024-07-26 | 5 | 2024-08-03 15:41:11 | 2024-08-03 15:41:32 | 江苏九天光电科技有限公司 | 261385 | 何啸 |  |  | 0.1 | 10250 | 610 | 1 | JG1224070551 |  |  |  | 否 | 否 | 6006 | 20
最终脱脂 | JG1224070512 | JG1224070512 | 九天750-2脱脂 | 合格 | 合格品 | 乙 | 何啸 | 4690 | 4636 | 0.9885 | 10070 | 0.1 | 610 | 脱脂 |  | 20100023 | 轧硬 | 0.4*610-SPCC | 30210015 | 光亮卷 | 0.1-SPCC |  | 40 | MO002076 | MO002076-023 | GLJ003 | 光亮卷前处理 模板 | 4690 | 2024-07-26 | 2024-07-26 | 5 | 2024-08-03 13:33:30 | 2024-08-03 13:34:02 | 江苏九天光电科技有限公司 | 261388 | 何啸 |  |  | 0.1 | 10041 | 610 | 1 | JG1224070512 |  |  |  | 否 | 否 | 5851 | 23
最终脱脂 | JG1224070511 | JG1224070511 | 九天750-2脱脂 | 合格 | 合格品 | 乙 | 孙建飞 | 4700 | 4630 | 0.9851 | 10070 | 0.1 | 610 | 脱脂 |  | 20100023 | 轧硬 | 0.4*610-SPCC | 30210015 | 光亮卷 | 0.1-SPCC |  | 40 | MO002076 | MO002076-022 | GLJ003 | 光亮卷前处理 模板 | 4700 | 2024-07-26 | 2024-07-26 | 5 | 2024-08-03 12:22:31 | 2024-08-03 12:23:01 | 江苏九天光电科技有限公司 | 261387 | 孙建飞 |  |  | 0.1 | 10070 | 610 | 1 | JG1224070511 |  |  |  | 否 | 否 | 6028 | 22
最终脱脂 | JG1224070539 | JG1224070539 | 九天750-2脱脂 | 合格 | 合格品 | 乙 | 何啸 | 4744 | 4700 | 0.9907 | 10150 | 0.1 | 610 | 脱脂 |  | 20100023 | 轧硬 | 0.4*610-SPCC | 30210015 | 光亮卷 | 0.1-SPCC |  | 40 | MO002076 | MO002076-018 | GLJ003 | 光亮卷前处理 模板 | 4745 | 2024-07-26 | 2024-07-26 | 5 | 2024-08-03 10:28:16 | 2024-08-03 10:28:39 | 江苏九天光电科技有限公司 | 261383 | 何啸 |  |  | 0.1 | 10100 | 610 | 1 | JG1224070539 |  |  |  | 否 | 否 | 5935 | 18
最终脱脂 | JG1224070631 | JG1224070631 | 九天750-2脱脂 | 合格 | 合格品 | 乙 | 何啸 | 7220 | 7140 | 0.9889 | 10300 | 0.15 | 610 | 脱脂 |  | 20100023 | 轧硬 | 0.4*610-SPCC | 30210011 | 光亮卷 | 0.15-SPCC |  | 40 | MO002185 | MO002185-005 | GLJ003 | 光亮卷前处理 模板 | 7235 | 2024-07-29 | 2024-07-29 | 5 | 2024-08-02 20:06:08 | 2024-08-02 20:06:33 | 江苏九天光电科技有限公司 | 267911 | 何啸 |  |  | 0.15 | 10300 | 610 | 1 | JG1224070631 |  |  |  | 否 | 否 | 6808 | 5
最终脱脂 | JG1224070655 | JG1224070655 | 九天750-2脱脂 | 合格 | 合格品 | 乙 | 何啸 | 7320 | 7270 | 0.9932 | 10540 | 0.15 | 610 | 脱脂 |  | 20100023 | 轧硬 | 0.4*610-SPCC | 30210011 | 光亮卷 | 0.15-SPCC |  | 40 | MO002185 | MO002185-007 | GLJ003 | 光亮卷前处理 模板 | 7330 | 2024-07-29 | 2024-07-29 | 5 | 2024-08-02 19:57:34 | 2024-08-02 19:58:02 | 江苏九天光电科技有限公司 | 267917 | 何啸 |  |  | 0.15 | 10540 | 610 | 1 | JG1224070655 |  |  |  | 否 | 否 | 6939 | 7
最终脱脂 | JG1224070667 | JG1224070667 | 九天750-2脱脂 | 合格 | 合格品 | 乙 | 孙建飞 | 7330 | 7246 | 0.9885 | 10503 | 0.15 | 610 | 脱脂 |  | 20100023 | 轧硬 | 0.4*610-SPCC | 30210011 | 光亮卷 | 0.15-SPCC |  | 40 | MO002185 | MO002185-011 | GLJ003 | 光亮卷前处理 模板 | 7340 | 2024-07-29 | 2024-07-29 | 5 | 2024-08-02 19:56:37 | 2024-08-02 19:57:04 | 江苏九天光电科技有限公司 | 267926 | 孙建飞 |  |  | 0.15 | 10530 | 610 | 1 | JG1224070667 |  |  |  | 否 | 否 | 7958 | 11
最终脱脂 | JG1224070448 | JG1224070448 | 九天750-2脱脂 | 合格 | 合格品 | 乙 | 何啸 | 6280 | 6220 | 0.9904 | 13510 | 0.1 | 610 | 脱脂 |  | 20100023 | 轧硬 | 0.4*610-SPCC | 30210015 | 光亮卷 | 0.1-SPCC |  | 40 | MO001770 | MO001770-004 | GLJ003 | 光亮卷前处理 模板 | 6285 | 2024-07-19 | 2024-07-19 | 5 | 2024-08-02 19:55:49 | 2024-08-02 19:56:15 | 江苏九天光电科技有限公司 | 248795 | 何啸 |  |  | 0.1 | 13510 | 610 | 1 | JG1224070448 |  |  |  | 否 | 否 | 4861 | 4
最终脱脂 | JG1224070504 | JG1224070504 | 九天750-2脱脂 | 合格 | 合格品 | 乙 | 孙建飞 | 6224 | 6120 | 0.9833 | 13380 | 0.1 | 610 | 脱脂 |  | 20100023 | 轧硬 | 0.4*610-SPCC | 30210015 | 光亮卷 | 0.1-SPCC |  | 40 | MO002076 | MO002076-004 | GLJ003 | 光亮卷前处理 模板 | 6225 | 2024-07-26 | 2024-07-26 | 5 | 2024-08-02 19:46:06 | 2024-08-02 19:46:40 | 江苏九天光电科技有限公司 | 261361 | 孙建飞 |  |  | 0.1 | 13460 | 610 | 1 | JG1224070504 |  |  |  | 否 | 否 | 2699 | 4
最终脱脂 | JG1224070487 | JG1224070487 | 九天750-2脱脂 | 合格 | 合格品 | 乙 | 何啸 | 6870 | 6820 | 0.9927 | 9620 | 0.15 | 610 | 脱脂 |  | 20100023 | 轧硬 | 0.4*610-SPCC | 30210011 | 光亮卷 | 0.15-SPCC |  | 40 | MO002184 | MO002184-007 | GLJ003 | 光亮卷前处理 模板 | 6885 | 2024-07-29 | 2024-07-29 | 5 | 2024-08-02 18:55:38 | 2024-08-02 18:55:58 | 江苏九天光电科技有限公司 | 267714 | 何啸 |  |  | 0.15 | 9620 | 610 | 1 | JG1224070487 |  |  |  | 否 | 否 | 7019 | 7
最终脱脂 | JG1224070507 | JG1224070507 | 九天750-2脱脂 | 合格 | 合格品 | 乙 | 何啸 | 7110 | 7040 | 0.9902 | 9500 | 0.15 | 610 | 脱脂 |  | 20100023 | 轧硬 | 0.4*610-SPCC | 30210011 | 光亮卷 | 0.15-SPCC |  | 40 | MO002033 | MO002033-007 | GLJ003 | 光亮卷前处理 模板 | 7115 | 2024-07-25 | 2024-07-25 | 5 | 2024-08-02 12:29:55 | 2024-08-02 12:30:22 | 江苏九天光电科技有限公司 | 258837 | 何啸 |  |  | 0.15 | 9580 | 610 | 1 | JG1224070507 |  |  |  | 否 | 否 | 8310 | 7
最终脱脂 | JG1224070475 | JG1224070475 | 九天750-2脱脂 | 合格 | 合格品 | 乙 | 何啸 | 6370 | 6300 | 0.989 | 13600 | 0.1 | 610 | 脱脂 |  | 20100023 | 轧硬 | 0.4*610-SPCC | 30210015 | 光亮卷 | 0.1-SPCC |  | 40 | MO002076 | MO002076-010 | GLJ003 | 光亮卷前处理 模板 | 6370 | 2024-07-26 | 2024-07-26 | 5 | 2024-08-02 12:28:59 | 2024-08-02 12:29:24 | 江苏九天光电科技有限公司 | 261371 | 何啸 |  |  | 0.1 | 13600 | 610 | 1 | JG1224070475 |  |  |  | 否 | 否 | 6952 | 10
最终脱脂 | JG12240702712 | JG1224070271 | 九天750-2脱脂 | 合格 | 合格品 | 乙 | 孙建飞 | 2161 | 2140 | 0.9903 | 4550 | 0.1 | 610 | 脱脂 |  | 20100023 | 轧硬 | 0.4*610-SPCC | 30210015 | 光亮卷 | 0.1-SPCC |  | 40 | MO002202 | MO002202-001-02 | GLJ003 | 光亮卷前处理 模板 | 7180 | 2024-07-30 | 2024-07-30 | 3 | 2024-08-02 12:25:18 | 2024-08-02 12:26:27 | 江苏九天光电科技有限公司 |  | 孙建飞 |  | 1 | 0.1 | 4550 | 610 | 1 | JG12240702712 | [5 empty] | 1031 | 1
最终脱脂 | JG12240702711 | JG1224070271 | 九天750-2脱脂 | 合格 | 合格品 | 乙 | 孙建飞 | 4879 | 4830 | 0.99 | 10500 | 0.1 | 610 | 脱脂 |  | 20100023 | 轧硬 | 0.4*610-SPCC | 30210015 | 光亮卷 | 0.1-SPCC |  | 40 | MO002202 | MO002202-001-01 | GLJ003 | 光亮卷前处理 模板 | 7180 | 2024-07-30 | 2024-07-30 | 3 | 2024-08-02 12:25:18 | 2024-08-02 12:26:27 | 江苏九天光电科技有限公司 |  | 孙建飞 |  | 1 | 0.1 | 10500 | 610 | 1 | JG12240702711 | [5 empty] | 1031 | 1
最终脱脂 | JG12240704242 | JG1224070424 | 九天750-2脱脂 | 合格 | 合格品 | 乙 | 孙建飞 | 6930 | 6856 | 0.9893 | 12760 | 0.1 | 710 | 脱脂 |  | 20100028 | 轧硬 | 0.4*710-SPCC | 30210015 | 光亮卷 | 0.1-SPCC |  | 40 | MO001796 | MO001796-002-02 | GLJ003 | 光亮卷前处理 模板 | 13820 | 2024-07-19 | 2024-07-19 | 3 | 2024-08-02 04:58:20 | 2024-08-02 04:59:07 | 江苏九天光电科技有限公司 | 249136 | 孙建飞 |  |  | 0.1 | 12760 | 710 | 1 | JG12240704242 | [5 empty] | 4844 | 2
最终脱脂 | JG12240703901 | JG1224070390 | 九天750-2脱脂 | 合格 | 合格品 | 乙 | 何啸 | 6820 | 6740 | 0.9883 | 12650 | 0.1 | 710 | 脱脂 |  | 20100028 | 轧硬 | 0.4*710-SPCC | 30210015 | 光亮卷 | 0.1-SPCC |  | 40 | MO002019 | MO002019-004-01 | GLJ003 | 光亮卷前处理 模板 | 13755 | 2024-07-24 | 2024-07-24 | 5 | 2024-08-02 04:57:26 | 2024-08-02 04:57:59 | 江苏九天光电科技有限公司 | 256790 | 何啸 |  |  | 0.1 | 12650 | 710 | 1 | JG12240703901 | [5 empty] | 5596 | 4
最终脱脂 | JG12240705571 | JG1224070557 | 九天750-2脱脂 | 合格 | 合格品 | 乙 | 何啸 | 5590 | 5500 | 0.9839 | 10140 | 0.1 | 710 | 脱脂 |  | 20100028 | 轧硬 | 0.4*710-SPCC | 30210015 | 光亮卷 | 0.1-SPCC |  | 40 | MO002077 | MO002077-005-01 | GLJ003 | 光亮卷前处理 模板 | 13170 | 2024-07-26 | 2024-07-26 | 3 | 2024-08-01 20:25:14 | 2024-08-01 21:32:01 | 江苏九天光电科技有限公司 | 261442 | 何啸 |  |  | 0.1 | 10140 | 710 | 1 | JG12240705571 | [5 empty] | 3597 | 5
最终脱脂 | JG12240703882 | JG1224070388 | 九天750-2脱脂 | 合格 | 合格品 | 乙 | 孙建飞 | 6800 | 6670 | 0.9809 | 12520 | 0.1 | 710 | 脱脂 |  | 20100028 | 轧硬 | 0.4*710-SPCC | 30210015 | 光亮卷 | 0.1-SPCC |  | 40 | MO002019 | MO002019-003-02 | GLJ003 | 光亮卷前处理 模板 | 13670 | 2024-07-24 | 2024-07-24 | 5 | 2024-08-01 20:06:54 | 2024-08-01 20:07:27 | 江苏九天光电科技有限公司 | 256789 | 孙建飞 |  |  | 0.1 | 12540 | 710 | 1 | JG12240703882 | [5 empty] | 2774 | 3
最终脱脂 | JG1224070429 | JG1224070429 | 九天750-2脱脂 | 合格 | 合格品 | 乙 | 何啸 | 6310 | 6260 | 0.9921 | 13700 | 0.1 | 610 | 脱脂 |  | 20100023 | 轧硬 | 0.4*610-SPCC | 30210015 | 光亮卷 | 0.1-SPCC |  | 40 | MO001756 | MO001756-003 | GLJ003 | 光亮卷前处理 模板 | 6315 | 2024-07-18 | 2024-07-18 | 5 | 2024-08-01 20:05:58 | 2024-08-01 20:06:24 | 江苏九天光电科技有限公司 | 248066 | 何啸 |  |  | 0.1 | 13700 | 610 | 1 | JG1224070429 |  |  |  | 否 | 否 | 5339 | 3
最终脱脂 | JG12240704102 | JG1224070410 | 九天750-2脱脂 | 合格 | 合格品 | 乙 | 孙建飞 | 6860 | 6710 | 0.9781 | 12520 | 0.1 | 710 | 脱脂 |  | 20100028 | 轧硬 | 0.4*710-SPCC | 30210015 | 光亮卷 | 0.1-SPCC |  | 40 | MO001796 | MO001796-003-02 | GLJ003 | 光亮卷前处理 模板 | 13760 | 2024-07-19 | 2024-07-19 | 5 | 2024-08-01 20:04:56 | 2024-08-01 20:05:26 | 江苏九天光电科技有限公司 | 249137 | 孙建飞 |  |  | 0.1 | 12520 | 710 | 1 | JG12240704102 | [5 empty] | 3858 | 3