## sheet1
工序名称 | 新卷号 | 批号 | 机组名称 | 工序状态 | 检验结果 | 班组 | 参与人 | 来料重量 | 出料重量 | 成材率 | 出料长度 | 出料厚度 | 出料宽度 | 工序要求 | 备注 | 来料编码 | 来料名称 | 来料规格 | 产品编码 | 产品名称 | 产品规格 | 膜名称 | 排序 | 主计划号 | 子计划号 | 工序流程编码 | 工序流程名称 | 工单需求 | 计划开始时间 | 计划结束时间 | 工单状态 | 开始时间 | 产出时间 | 组织名称 | 卷号ID | 操作工人 | 报工人 | 检验 | 来料厚度 | 来料长度 | 来料宽度 | 是否分卷 | 原卷号 | 工单要求 | 是否成品 | 不良现象 | 是否入库 | 入库审核 | 生产工时 | 工单行号
最终冷轧 | DU65240800022 | DU6524080002 | 东方650轧机 | 合格 | 合格品 | 甲 | 徐炜 | 2750 | 2580 | 0.9382 | 480 | 1.06 | 625 | 南通光阳SK85：（半成品速度40m/min，产品20m/min）650轧机普光辊Ra0.15-0.25μm轧制最后一道用超光辊Ra<0.1μm轧制1.06mm（1.55-1.35-1.20-1.10-1.06）厚度公差：1.06-1.065mm，HV230-250，粗糙度Ra≤0.1，成品在南边卸料，合格转750平整 |  | 11050005 | 优钢原料 | 2.5-SK85 | 31110032 | 优钢卷 | 1.06-SK85 |  | 30 | MO002669 | MO002669-001-02 | YG001 | 优钢前处理模板 | 10000 | 2024-08-14 | 2024-09-02 | 3 | 2024-08-23 14:55:20 | 2024-08-23 15:16:29 | 江苏东方九天新能源材料有限公司 | 290912 | 吴宏林 |  |  | 1.54 | 380 | 625 | 1 | DU65240800022 | 南通光阳（1.06*625）厚度+0.005/-0.01MM，HV230-250,粗糙度小于0.1μM；然后850轧机只轧2.5吨，剩下的退库重新下0.73的生产工艺 |  |  |  |  | 19454 | 1
二次冷轧 | DU51240800052 | DU5124080005 | 东方650轧机 | 合格 | 合格品 | 乙 | 顾峰 | 2260 | 2200 | 0.9735 | 380 | 1.2 | 625 | 江南汇嘉65Mn：650轧机普光辊Ra0.15-0.25μm冷轧至1.2mm（1.8-1.6-1.43-1.3-1.2）厚度公差：1.195-1.20mm，转脱脂 |  | 11050001 | 优钢原料 | 2.0-65Mn | 31110003 | 优钢卷 | 0.4-65Mn |  | 30 | MO002671 | MO002671-001-02 | YG001 | 优钢前处理模板 | 7675 | 2024-08-14 | 2024-09-02 | 3 | 2024-08-23 06:00:44 | 2024-08-23 10:56:23 | 江苏东方九天新能源材料有限公司 |  | 顾峰 |  | 1 | 1.2 | 380 | 625 | 1 | DU51240800052 | 江南汇嘉（0.4*625）厚度+0/-0.02mmMM，HV270-310,粗糙度≤0.3μM | [5 empty] | 1
二次冷轧 | DU51240800051 | DU5124080005 | 东方650轧机 | 合格 | 合格品 | 乙 | 顾峰 | 5240 | 5100 | 0.9733 | 850 | 1.2 | 625 | 江南汇嘉65Mn：650轧机普光辊Ra0.15-0.25μm冷轧至1.2mm（1.8-1.6-1.43-1.3-1.2）厚度公差：1.195-1.20mm，转脱脂 |  | 11050001 | 优钢原料 | 2.0-65Mn | 31110003 | 优钢卷 | 0.4-65Mn |  | 30 | MO002671 | MO002671-001-01 | YG001 | 优钢前处理模板 | 7675 | 2024-08-14 | 2024-09-02 | 3 | 2024-08-23 06:00:44 | 2024-08-23 10:56:23 | 江苏东方九天新能源材料有限公司 |  | 顾峰 |  | 1 | 1.2 | 850 | 625 | 1 | DU51240800051 | 江南汇嘉（0.4*625）厚度+0/-0.02mmMM，HV270-310,粗糙度≤0.3μM | [5 empty] | 1
二次冷轧 | DU5124080006 | DU5124080006 | 东方650轧机 | 合格 | 合格品 | 乙 | 朱明 | 7500 | 7440 | 0.992 | 1300 | 1.2 | 625 | 江南汇嘉65Mn：650轧机普光辊Ra0.15-0.25μm冷轧至1.2mm（1.8-1.6-1.43-1.3-1.2）厚度公差：1.195-1.20mm，转脱脂 |  | 11050001 | 优钢原料 | 2.0-65Mn | 31110003 | 优钢卷 | 0.4-65Mn |  | 30 | MO002671 | MO002671-002 | YG001 | 优钢前处理模板 | 7685 | 2024-08-14 | 2024-09-02 | 3 | 2024-08-22 22:46:04 | 2024-08-23 08:21:09 | 江苏东方九天新能源材料有限公司 | 290916 | 朱明 |  |  | 1.8 | 840 | 625 | 1 | DU5124080006 | 江南汇嘉（0.4*625）厚度+0/-0.02mmMM，HV270-310,粗糙度≤0.3μM |  |  | 否 | 否 |  | 2
二次冷轧 | DU65240800021 | DU65240800021 | 东方650轧机 | 合格 | 合格品 | 乙 | 朱明 | 7000 | 6920 | 0.9886 | 1300 | 1.06 | 625 | 南通光阳SK85：650轧机普光辊Ra0.15-0.25μm冷轧至1.06mm（1.8-1.6-1.45-1.3-1.18-1.1-1.06）厚度公差：1.055-1.06mm，转脱脂 | X细划伤(细划伤),A暗线印(暗线印),Z振纹(轻振纹),C挫伤(挫伤),B白斑(白斑),S色差(色差) | 20300021 | 优钢半成品 | 1.8-SK85 | 31110015 | 优钢卷 | 0.73-SK85 |  | 30 | MO002707 | MO002707-001 | YG001 | 优钢前处理模板 | 7000 | 2024-08-15 | 2024-09-02 | 3 | 2024-08-23 03:24:51 | 2024-08-23 03:43:28 | 江苏东方九天新能源材料有限公司 | 292904 | 朱明 |  |  | 1.8 | 790 | 625 | 1 | DU65240800021 | 南通光阳（0.73*625）厚度+0.005/-0.01MM，HV230-250,粗糙度小于0.1μM |  | X细划伤(细划伤),A暗线印(暗线印),Z振纹(轻振纹),C挫伤(挫伤),B白斑(白斑),S色差(色差) | 否 | 否 |  | 1
二次冷轧 | DU5124080003 | DU5124080003 | 东方650轧机 | 合格 | 合格品 | 乙 | 顾峰 | 7600 | 7500 | 0.9868 | 1500 | 1 | 625 | 江南汇嘉65Mn：650轧机普光辊Ra0.15-0.25μm冷轧至1.0mm（1.8→1.6-1.43-1.3-1.2-1.1-1.0）厚度公差：0.995-1.0mm，转脱脂 | X细划伤(细划伤),A暗线印(暗线印),S色差(色差),C擦伤(偶有挫伤),B白斑(白斑) | 11050001 | 优钢原料 | 2.0-65Mn | 31110001 | 优钢卷 | 0.3-65Mn |  | 30 | MO002670 | MO002670-001 | YG001 | 优钢前处理模板 | 7698 | 2024-08-14 | 2024-09-02 | 3 | 2024-08-23 00:13:48 | 2024-08-23 01:14:32 | 江苏东方九天新能源材料有限公司 | 290913 | 顾峰 |  |  | 1.8 | 844 | 625 | 1 | DU5124080003 | 江南汇嘉（0.3*625）厚度+0/-0.02mmMM，HV270-310,粗糙度≤0.3μM |  | X细划伤(细划伤),A暗线印(暗线印),S色差(色差),C擦伤(偶有挫伤),B白斑(白斑) | 否 | 否 |  | 1
二次冷轧 | DU5124080004 | DU5124080004 | 东方650轧机 | 合格 | 合格品 | 甲 | 徐炜 | 7600 | 7500 | 0.9868 | 1480 | 1 | 625 | 江南汇嘉65Mn：650轧机普光辊Ra0.15-0.25μm冷轧至1.0mm（1.8→1.6-1.43-1.3-1.2-1.1-1.0）厚度公差：0.995-1.0mm，转脱脂 |  | 11050001 | 优钢原料 | 2.0-65Mn | 31110001 | 优钢卷 | 0.3-65Mn |  | 30 | MO002670 | MO002670-002 | YG001 | 优钢前处理模板 | 7672 | 2024-08-14 | 2024-09-02 | 3 | 2024-08-22 12:57:53 | 2024-08-22 20:30:29 | 江苏东方九天新能源材料有限公司 | 290914 | 关颜伟 |  |  | 1.8 | 844 | 625 | 1 | DU5124080004 | 江南汇嘉（0.3*625）厚度+0/-0.02mmMM，HV270-310,粗糙度≤0.3μM |  |  | 否 | 否 |  | 2
二次冷轧 | DU6524080001 | DU6524080001 | 东方650轧机 | 合格 | 合格品 | 甲 | 关颜伟 | 9200 | 9100 | 0.9891 | 1500 | 1.2 | 625 | 南通光阳SK85：650轧机普光辊Ra0.15-0.25μm冷轧至1.2mm（1.8-1.6-1.43-1.3-1.2）厚度公差：1.20-1.205mm、转脱脂 | X细划伤(),S色差条印(),Z振纹(),H厚薄公差(部分公差跳动大) | 11050005 | 优钢原料 | 2.5-SK85 | 31110018 | 优钢卷 | 0.825-SK85 |  | 30 | MO002668 | MO002668-001 | YG001 | 优钢前处理模板 | 10010 | 2024-08-14 | 2024-09-02 | 3 | 2024-08-22 12:54:43 | 2024-08-22 12:57:25 | 江苏东方九天新能源材料有限公司 | 290905 | 关颜伟 |  |  | 1.8 | 1000 | 625 | 1 | DU6524080001 | 南通光阳（0.825*625）厚度+0.005/-0.01MM，HV230-250,粗糙度小于0.1μM |  | X细划伤(),S色差条印(),Z振纹(),H厚薄公差(部分公差跳动大) | 否 | 否 |  | 1
最终冷轧 | DL12240700722 | DL12240700722 | 东方650轧机 | 合格 | 让步接收 | 甲 | 徐炜 | 2760 | 2710 | 0.9819 | 1600 | 0.39 | 565 | 泰兴双永：650轧机中间道次用普光辊(Ra0.2-0.3um)轧制，最后一道建议用Ra1.2-1.4μm毛化辊轧至0.39mm（0.675-0.45-0.39）厚度公差：0.393-0.398mm轧后板面粗糙度控制在0.8-0.95μm、硬度150-170HV合格，转750平整 | B白斑(版面白斑重，成品消除不掉) |  |  |  | 31010040 | 小品种钢卷 | 0.39-SPCC |  | 10 | MO002758 | MO002758-003 | XPZG001 | 小品种钢前处理模板 | 2760 | 2024-08-16 | 2024-08-31 | 3 | 2024-08-22 10:13:52 | 2024-08-22 10:18:04 | 江苏东方九天新能源材料有限公司 | 294556 | 徐炜 |  |  | 0.675 | 930 | 565 | 1 | DL12240700722 | 泰兴双永（0.39*565）厚度±0.01mm，HV150-170，粗糙度0.7-0.9μM,卷重2-3.5吨，（改轧料） | 0 | B白斑(版面白斑重，成品消除不掉) | 是 | 是 | 5 | 3
最终冷轧 | DL0024080065 | DL0024080065 | 东方650轧机 | 合格 | 合格品 | 乙 | 刘爱民 | 6210 | 6160 | 0.9919 | 6580 | 0.2 | 610 | 泰兴双永：650轧机最后一道用Ra1.0-1.2μm毛化辊轧至0.2mm（ 0.6-0.42-0.31-0.24-0.2）厚度公差：0.195-0.200mm，板面粗糙度控制在Ra0.6-0.8μm，转脱脂 | X细划伤(),A暗线印(),S色差条印(),Z振纹() | 20100082 | 轧硬 | 0.6*610-SPCC | 31010016 | 小品种钢卷 | 0.19-SPCC |  | 30 | MO002723 | MO002723-001 | XPZG001 | 小品种钢前处理模板 | 6220 | 2024-08-15 | 2024-08-29 | 3 | 2024-08-22 04:22:37 | 2024-08-22 06:41:29 | 江苏东方九天新能源材料有限公司 | 293461 | 刘爱民 |  |  | 0.6 | 2180 | 610 | 1 | DL0024080065 | 泰兴双永（0.19*610）厚度±0.01mm，HV90-110,粗糙度0.8-1.0μM，卷重2-3吨 |  | X细划伤(),A暗线印(),S色差条印(),Z振纹() | 否 | 否 |  | 1
最终冷轧 | DL0024080066 | DL0024080066 | 东方650轧机 | 合格 | 合格品 | 乙 | 朱明 | 6220 | 6180 | 0.9936 | 4250 | 0.3 | 610 | 昆山富裕炜：650轧机用普光辊Ra0.2-0.3μm轧制0.3mm（0.6-0.45-0.35-0.3）厚度公差：0.295-0.305mm，轧机从南边卸料保证版型，带头打硬度确认合格后转750平整 | X细划伤(),A暗线印(),S色差条印(),Z振纹() | 20100082 | 轧硬 | 0.6*610-SPCC | 31010041 | 小品种钢卷 | 0.3-SPCC |  | 30 | MO002656 | MO002656-001 | XPZG001 | 小品种钢前处理模板 | 6230 | 2024-08-14 | 2024-08-26 | 3 | 2024-08-22 04:10:49 | 2024-08-22 04:11:37 | 江苏东方九天新能源材料有限公司 | 290661 | 朱明 |  |  | 0.6 | 2180 | 610 | 1 | DL0024080066 | 昆山富裕炜（0.3*610）厚度±0.01MM，HV175-210，粗糙度0.2-0.4，卷重2-2.8吨 |  | X细划伤(),A暗线印(),S色差条印(),Z振纹() | 否 | 否 |  | 1
最终冷轧 | DL0024080057 | DL0024080057 | 东方650轧机 | 合格 | 合格品 | 乙 | 刘爱民 | 6305 | 6305 | 1 | 8650 | 0.15 | 610 | 东莞鸿力：650轧机用普光辊Ra0.2-0.3μm轧制0.15mm（0.4-0.25-0.19-0.15）厚度公差：0.15-0.155mm、转脱脂 | X细划伤(),A暗线印(),S色差条印(),Z振纹() | 20100023 | 轧硬 | 0.4*610-SPCC | 31010010 | 小品种钢卷 | 0.15-SPCC |  | 30 | MO002654 | MO002654-003 | XPZG001 | 小品种钢前处理模板 | 6315 | 2024-08-13 | 2024-08-27 | 3 | 2024-08-22 02:24:58 | 2024-08-22 02:25:37 | 江苏东方九天新能源材料有限公司 | 290164 | 刘爱民 |  |  | 0.4 | 3320 | 610 | 1 | DL0024080057 | 东莞鸿力（0.15*610）厚度-0.01，HV90-110粗糙度≤0.15，卷重在2-3.5吨 |  | X细划伤(),A暗线印(),S色差条印(),Z振纹() | 否 | 否 |  | 3
最终冷轧 | DL00240800521 | DL0024080052 | 东方650轧机 | 合格 | 合格品 | 乙 | 朱明 | 5695 | 5645 | 0.9912 | 7900 | 0.15 | 610 | 昆山富裕炜：650轧机用普光辊Ra0.2-0.3μm轧制0.14mm（0.4-0.25-0.19-0.15）厚度公差：0.147-0.152mm、转脱脂 | X细划伤(),A暗线印(),S色差条印(),Z振纹() | 20100023 | 轧硬 | 0.4*610-SPCC | 31010009 | 小品种钢卷 | 0.14-SPCC |  | 30 | MO002713 | MO002713-001-01 | XPZG001 | 小品种钢前处理模板 | 11395 | 2024-08-15 | 2024-08-30 | 3 | 2024-08-21 22:56:22 | 2024-08-22 01:09:20 | 江苏东方九天新能源材料有限公司 | 293141 | 朱明 |  |  | 0.4 | 3000 | 610 | 1 | DL00240800521 | 昆山富裕炜（0.14*610）厚度±0.005MM,HV100-120,粗糙度≤0.15μm |  | X细划伤(),A暗线印(),S色差条印(),Z振纹() |  |  |  | 1
最终冷轧 | DL00240800522 | DL0024080052 | 东方650轧机 | 合格 | 合格品 | 乙 | 刘爱民 | 5660 | 5600 | 0.9894 | 7950 | 0.15 | 610 | 昆山富裕炜：650轧机用普光辊Ra0.2-0.3μm轧制0.14mm（0.4-0.25-0.19-0.15）厚度公差：0.147-0.152mm、转脱脂 | X细划伤(),A暗线印(),S色差条印(),Z振纹() | 20100023 | 轧硬 | 0.4*610-SPCC | 31010009 | 小品种钢卷 | 0.14-SPCC |  | 30 | MO002713 | MO002713-001-02 | XPZG001 | 小品种钢前处理模板 | 11395 | 2024-08-15 | 2024-08-30 | 3 | 2024-08-21 20:50:45 | 2024-08-21 22:47:23 | 江苏东方九天新能源材料有限公司 | 293141 | 刘爱民 |  |  | 0.4 | 2990 | 610 | 1 | DL00240800522 | 昆山富裕炜（0.14*610）厚度±0.005MM,HV100-120,粗糙度≤0.15μm |  | X细划伤(),A暗线印(),S色差条印(),Z振纹() |  |  |  | 1
最终冷轧 | DL0024080059 | DL0024080059 | 东方650轧机 | 合格 | 让步接收 | 甲 | 徐炜 | 6295 | 6250 | 0.9929 | 8600 | 0.15 | 610 | 东莞鸿力：650轧机用普光辊Ra0.2-0.3μm轧制0.15mm（0.4-0.25-0.19-0.15）厚度公差：0.15-0.155mm、转脱脂 | A暗线印(),S色差条印(),Z振纹(),H横辊印() |  |  |  | 31010010 | 小品种钢卷 | 0.15-SPCC |  | 30 | MO002654 | MO002654-007 | XPZG001 | 小品种钢前处理模板 | 6300 | 2024-08-13 | 2024-08-27 | 3 | 2024-08-21 17:29:24 | 2024-08-21 19:38:50 | 江苏东方九天新能源材料有限公司 | 290166 | 徐炜 |  |  | 0.4 | 3330 | 610 | 1 | DL0024080059 | 东莞鸿力（0.15*610）厚度-0.01，HV90-110粗糙度≤0.15，卷重在2-3.5吨 |  | A暗线印(),S色差条印(),Z振纹(),H横辊印() | 否 | 否 |  | 7
最终冷轧 | DL0024080058 | DL0024080058 | 东方650轧机 | 合格 | 让步接收 | 甲 | 关颜伟 | 6330 | 6280 | 0.9921 | 8650 | 0.15 | 610 | 东莞鸿力：650轧机用普光辊Ra0.2-0.3μm轧制0.15mm（0.4-0.25-0.19-0.15）厚度公差：0.15-0.155mm、转脱脂 | A暗线印(),S色差条印(),Z振纹(),Z针尖印(),H横辊印() |  |  |  | 31010010 | 小品种钢卷 | 0.15-SPCC |  | 30 | MO002654 | MO002654-005 | XPZG001 | 小品种钢前处理模板 | 6340 | 2024-08-13 | 2024-08-27 | 3 | 2024-08-21 15:13:00 | 2024-08-21 17:02:21 | 江苏东方九天新能源材料有限公司 | 290165 | 徐炜 |  |  | 0.4 | 3330 | 610 | 1 | DL0024080058 | 东莞鸿力（0.15*610）厚度-0.01，HV90-110粗糙度≤0.15，卷重在2-3.5吨 |  | A暗线印(),S色差条印(),Z振纹(),Z针尖印(),H横辊印() | 否 | 否 |  | 5
最终冷轧 | DL12240700742 | DL12240700742 | 东方650轧机 | 合格 | 合格品 | 甲 | 关颜伟,徐炜 | 2640 | 2600 | 0.9848 | 1500 | 0.39 | 565 | 泰兴双永：650轧机中间道次用普光辊(Ra0.2-0.3um)轧制，最后一道建议用Ra1.2-1.4μm毛化辊轧至0.39mm（0.675-0.45-0.39）厚度公差：0.393-0.398mm轧后板面粗糙度控制在0.8-0.95μm、硬度150-170HV合格，转750平整 |  | 31010091 | 小品种钢卷 | 0.675-SPCC | 31010040 | 小品种钢卷 | 0.39-SPCC |  | 10 | MO002758 | MO002758-002 | XPZG001 | 小品种钢前处理模板 | 2640 | 2024-08-16 | 2024-08-31 | 3 | 2024-08-21 14:31:37 | 2024-08-21 14:32:21 | 江苏东方九天新能源材料有限公司 | 294546 | 徐炜 |  |  | 0.675 | 880 | 565 | 1 | DL12240700742 | 泰兴双永（0.39*565）厚度±0.01mm，HV150-170，粗糙度0.7-0.9μM,卷重2-3.5吨，（改轧料） |  |  | 否 | 否 |  | 2
最终冷轧 | DL12240700732 | DL12240700732 | 东方650轧机 | 合格 | 合格品 | 甲 | 关颜伟 | 2810 | 2760 | 0.9822 | 1600 | 0.39 | 565 | 泰兴双永：650轧机中间道次用普光辊(Ra0.2-0.3um)轧制，最后一道建议用Ra1.2-1.4μm毛化辊轧至0.39mm（0.675-0.45-0.39）厚度公差：0.393-0.398mm轧后板面粗糙度控制在0.8-0.95μm、硬度150-170HV合格，转750平整 | A暗线印(),S色差条印(),Z振纹(),H横辊印() | 31010091 | 小品种钢卷 | 0.675-SPCC | 31010040 | 小品种钢卷 | 0.39-SPCC |  | 10 | MO002758 | MO002758-001 | XPZG001 | 小品种钢前处理模板 | 2810 | 2024-08-16 | 2024-08-31 | 3 | 2024-08-21 12:39:43 | 2024-08-21 12:40:46 | 江苏东方九天新能源材料有限公司 | 294545 | 刘爱民 |  |  | 0.675 | 930 | 565 | 1 | DL12240700732 | 泰兴双永（0.39*565）厚度±0.01mm，HV150-170，粗糙度0.7-0.9μM,卷重2-3.5吨，（改轧料） |  | A暗线印(),S色差条印(),Z振纹(),H横辊印() | 否 | 否 | 3 | 1
最终冷轧 | DL1224060008 | DL1224060008 | 东方650轧机 | 合格 | 合格品 | 甲 | 关颜伟 | 5450 | 5400 | 0.9908 | 3050 | 0.39 | 565 | 泰兴双永：650轧机中间道次用普光辊(Ra0.2-0.3um)轧制，最后一道建议用Ra1.2-1.4μm毛化辊轧至0.39mm（0.66-0.45-0.39）厚度公差：0.393-0.398mm轧后板面粗糙度控制在0.8-0.95μm、硬度150-170HV合格，转750平整 | A暗线印(),S色差条印(),Z振纹(),H横辊印() | 31010066 | 小品种钢卷 | 0.66-SPCC | 31010040 | 小品种钢卷 | 0.39-SPCC |  | 10 | MO002759 | MO002759-001 | XPZG001 | 小品种钢前处理模板 | 5450 | 2024-08-16 | 2024-08-31 | 3 | 2024-08-21 11:05:40 | 2024-08-21 11:22:17 | 江苏东方九天新能源材料有限公司 | 294557 | 刘爱民 |  |  | 0.66 | 0 | 565 | 1 | DL1224060008 | 泰兴双永（0.39*565）厚度±0.01mm，HV150-170，粗糙度0.7-0.9μM,卷重2-3.5吨，（改轧料） |  | A暗线印(),S色差条印(),Z振纹(),H横辊印() | 否 | 否 | 11 | 1
最终冷轧 | DL0024080060 | DL0024080060 | 东方650轧机 | 合格 | 合格品 | 乙 | 刘爱民 | 6310 | 6260 | 0.9921 | 6300 | 0.2 | 610 | 东莞鸿力：650轧机用普光辊Ra0.2-0.3μm轧制0.2mm（0.4-0.25-0.2）厚度公差：0.200-0.205mm（注意公差范围）、转脱脂 | X细划伤(),A暗线印(),S色差条印(),Z振纹() | 20100023 | 轧硬 | 0.4*610-SPCC | 31010030 | 小品种钢卷 | 0.2-SPCC |  | 30 | MO002652 | MO002652-003 | XPZG001 | 小品种钢前处理模板 | 6320 | 2024-08-13 | 2024-08-27 | 3 | 2024-08-21 05:29:29 | 2024-08-21 06:46:17 | 江苏东方九天新能源材料有限公司 | 290155 | 刘爱民 |  |  | 0.4 | 3330 | 610 | 1 | DL0024080060 | 东莞鸿力（0.2*610）厚度-0.01，HV90-110粗糙度≤0.15，卷重在2-3.5吨 |  | X细划伤(),A暗线印(),S色差条印(),Z振纹() | 否 | 否 |  | 3
最终冷轧 | DL0024080062 | DL0024080062 | 东方650轧机 | 合格 | 合格品 | 乙 | 顾峰 | 6335 | 6290 | 0.9929 | 6500 | 0.2 | 610 | 东莞鸿力：650轧机用普光辊Ra0.2-0.3μm轧制0.2mm（0.4-0.25-0.2）厚度公差：0.200-0.205mm（注意公差范围）、转脱脂 | X细划伤(),A暗线印(),S色差条印(),Z振纹() | 20100023 | 轧硬 | 0.4*610-SPCC | 31010030 | 小品种钢卷 | 0.2-SPCC |  | 30 | MO002652 | MO002652-007 | XPZG001 | 小品种钢前处理模板 | 6350 | 2024-08-13 | 2024-08-27 | 3 | 2024-08-21 03:46:47 | 2024-08-21 05:12:44 | 江苏东方九天新能源材料有限公司 | 290157 | 顾峰 |  |  | 0.4 | 3330 | 610 | 1 | DL0024080062 | 东莞鸿力（0.2*610）厚度-0.01，HV90-110粗糙度≤0.15，卷重在2-3.5吨 |  | X细划伤(),A暗线印(),S色差条印(),Z振纹() | 否 | 否 |  | 7
最终冷轧 | DL0024080064 | DL0024080064 | 东方650轧机 | 合格 | 合格品 | 乙 | 刘爱民 | 6325 | 6280 | 0.9929 | 6500 | 0.2 | 610 | 东莞鸿力：650轧机用普光辊Ra0.2-0.3μm轧制0.2mm（0.4-0.25-0.2）厚度公差：0.200-0.205mm（注意公差范围）、转脱脂 | X细划伤(),A暗线印(),S色差条印(),Z振纹() | 20100023 | 轧硬 | 0.4*610-SPCC | 31010030 | 小品种钢卷 | 0.2-SPCC |  | 30 | MO002652 | MO002652-001 | XPZG001 | 小品种钢前处理模板 | 6335 | 2024-08-13 | 2024-08-27 | 3 | 2024-08-21 02:23:36 | 2024-08-21 03:44:26 | 江苏东方九天新能源材料有限公司 | 290153 | 刘爱民 |  |  | 0.4 | 3330 | 610 | 1 | DL0024080064 | 东莞鸿力（0.2*610）厚度-0.01，HV90-110粗糙度≤0.15，卷重在2-3.5吨 |  | X细划伤(),A暗线印(),S色差条印(),Z振纹() | 否 | 否 |  | 1
最终冷轧 | DL0024080061 | DL0024080061 | 东方650轧机 | 合格 | 合格品 | 乙 | 顾峰 | 6325 | 6280 | 0.9929 | 6500 | 0.2 | 610 | 东莞鸿力：650轧机用普光辊Ra0.2-0.3μm轧制0.2mm（0.4-0.25-0.2）厚度公差：0.200-0.205mm（注意公差范围）、转脱脂 | X细划伤(),A暗线印(),S色差条印(),Z振纹() | 20100023 | 轧硬 | 0.4*610-SPCC | 31010030 | 小品种钢卷 | 0.2-SPCC |  | 30 | MO002652 | MO002652-005 | XPZG001 | 小品种钢前处理模板 | 6335 | 2024-08-13 | 2024-08-27 | 3 | 2024-08-21 00:34:45 | 2024-08-21 02:10:00 | 江苏东方九天新能源材料有限公司 | 290156 | 顾峰 |  |  | 0.4 | 3330 | 610 | 1 | DL0024080061 | 东莞鸿力（0.2*610）厚度-0.01，HV90-110粗糙度≤0.15，卷重在2-3.5吨 |  | X细划伤(),A暗线印(),S色差条印(),Z振纹() | 否 | 否 |  | 5
最终冷轧 | DL0024080056 | DL0024080056 | 东方650轧机 | 合格 | 让步接收 | 乙 | 刘爱民 | 6320 | 6280 | 0.9937 | 8800 | 0.15 | 610 | 东莞鸿力：650轧机用普光辊Ra0.2-0.3μm轧制0.15mm（0.4-0.25-0.19-0.15）厚度公差：0.15-0.155mm、转脱脂 | A暗线印(),S色差条印(),Z振纹(),B白斑(内卷2150米左右下表面大块脏斑白斑) |  |  |  | 31010010 | 小品种钢卷 | 0.15-SPCC |  | 30 | MO002654 | MO002654-001 | XPZG001 | 小品种钢前处理模板 | 6330 | 2024-08-13 | 2024-08-27 | 3 | 2024-08-20 22:31:42 | 2024-08-21 00:33:48 | 江苏东方九天新能源材料有限公司 | 290163 | 刘爱民 |  |  | 0.4 | 3320 | 610 | 1 | DL0024080056 | 东莞鸿力（0.15*610）厚度-0.01，HV90-110粗糙度≤0.15，卷重在2-3.5吨 |  | A暗线印(),S色差条印(),Z振纹(),B白斑(内卷2150米左右下表面大块脏斑白斑) | 否 | 否 |  | 1
最终冷轧 | DL00240800871 | DL0024080087 | 东方650轧机 | 合格 | 让步接收 | 甲 | 关颜伟,徐炜 | 5760 | 5680 | 0.9861 | 1700 | 0.69 | 610 | 泰兴双永：650轧机中间道次普光辊（Ra0.2-0.3μm)，最后一道建议用Ra1.0-1.2μm毛化辊轧制0.69mm(1.2-0.95-0.80-0.75-0.69)、厚度公差：0.7-0.705mm、板面粗糙度控制在Ra0.6-0.8μm、转脱脂 | 色差条印；挫伤；细划伤；暗线印；轻横辊印；振纹白斑 |  |  |  | 31010069 | 小品种钢卷 | 0.69-SPCC |  | 20 | MO002793 | MO002793-001-01 | XPZG001 | 小品种钢前处理模板 | 11630 | 2024-08-17 | 2024-08-17 | 3 | 2024-08-20 16:40:16 | 2024-08-20 18:01:53 | 江苏东方九天新能源材料有限公司 | 295800 | 徐炜 |  |  | 1.2 | 1000 | 610 | 1 | DL00240800871 | 泰兴双永(0.69*610)厚度±0.01mm，HV90-110,粗糙度0.8-1.0μM，卷重2-3吨 |  | 色差条印；挫伤；细划伤；暗线印；轻横辊印；振纹白斑 |  |  |  | 1
最终冷轧 | DL00240800492 | DL0024080049 | 东方650轧机 | 合格 | 让步接收 | 甲 | 关颜伟 | 5975 | 5920 | 0.9908 | 3490 | 0.35 | 610 | 昆山宝必达：650轧机建议用Ra1.0-1.2μm毛化辊轧至0.35mm（0.40-0.35）厚度公差：0.358-0.363mm，板面粗糙度控制在Ra0.6-0.8um，转脱脂 | A暗线印(),S色差条印(),Z振纹(),H横辊印() |  |  |  | 31010036 | 小品种钢卷 | 0.35-SPCC |  | 20 | MO002578 | MO002578-002-02 | XPZG001 | 小品种钢前处理模板 | 11780 | 2024-08-12 | 2024-08-29 | 3 | 2024-08-20 16:04:49 | 2024-08-20 16:40:04 | 江苏东方九天新能源材料有限公司 | 287992 | 徐炜 |  |  | 0.4 | 3150 | 610 | 1 | DL00240800492 | 昆山宝必达（0.35*610）厚度±0.01mm，HV95-120,粗糙度0.7-1.0μM，卷重2-3吨，要求在850平整 |  | A暗线印(),S色差条印(),Z振纹(),H横辊印() |  |  |  | 2
最终冷轧 | DL00240800491 | DL0024080049 | 东方650轧机 | 合格 | 让步接收 | 甲 | 徐炜 | 5795 | 5750 | 0.9922 | 3400 | 0.35 | 610 | 昆山宝必达：650轧机建议用Ra1.0-1.2μm毛化辊轧至0.35mm（0.40-0.35）厚度公差：0.358-0.363mm，板面粗糙度控制在Ra0.6-0.8um，转脱脂 | A暗线印(),S色差条印(),Z振纹(),H横辊印() |  |  |  | 31010036 | 小品种钢卷 | 0.35-SPCC |  | 20 | MO002578 | MO002578-002-01 | XPZG001 | 小品种钢前处理模板 | 11780 | 2024-08-12 | 2024-08-29 | 3 | 2024-08-20 14:58:15 | 2024-08-20 16:04:28 | 江苏东方九天新能源材料有限公司 | 287992 | 徐炜 |  |  | 0.4 | 3050 | 610 | 1 | DL00240800491 | 昆山宝必达（0.35*610）厚度±0.01mm，HV95-120,粗糙度0.7-1.0μM，卷重2-3吨，要求在850平整 |  | A暗线印(),S色差条印(),Z振纹(),H横辊印() |  |  |  | 2
最终冷轧 | DL0024080023 | DL0024080023 | 东方650轧机 | 合格 | 让步接收 | 甲 | 关颜伟 | 6370 | 6320 | 0.9922 | 2480 | 0.53 | 610 | 昆山宝必达：650轧机建议用Ra1.0-1.2um毛化辊轧制0.53mm（0.6-0.53）厚度公差：0.538-0.543mm、板面粗糙度控制Ra0.6-0.8μm、转脱脂 | A暗线印(),S色差条印(),Z振纹(),H横辊印(),B白斑() |  |  |  | 31010054 | 小品种钢卷 | 0.53-SPCC |  | 20 | MO002587 | MO002587-003 | XPZG001 | 小品种钢前处理模板 | 6380 | 2024-08-12 | 2024-08-29 | 3 | 2024-08-20 14:55:27 | 2024-08-20 14:56:49 | 江苏东方九天新能源材料有限公司 | 286159 | 徐炜 |  |  | 0.6 | 2240 | 610 | 1 | DL0024080023 | 昆山宝必达:(0.53*610)厚度±0.01mm，HV95-120,粗糙度0.7-1.0μM，卷重2-3吨，要求在850平整 |  | A暗线印(),S色差条印(),Z振纹(),H横辊印(),B白斑() | 否 | 否 |  | 3
最终冷轧 | DL0024080024 | DL0024080024 | 东方650轧机 | 合格 | 让步接收 | 甲 | 关颜伟,徐炜 | 6350 | 6300 | 0.9921 | 2450 | 0.53 | 610 | 昆山宝必达：650轧机建议用Ra1.0-1.2um毛化辊轧制0.53mm（0.6-0.53）厚度公差：0.538-0.543mm、板面粗糙度控制Ra0.6-0.8μm、转脱脂 | 色差条印；挫伤；细划伤；暗线印；振纹；轻横辊印；白斑 |  |  |  | 31010054 | 小品种钢卷 | 0.53-SPCC |  | 20 | MO002587 | MO002587-005 | XPZG001 | 小品种钢前处理模板 | 6370 | 2024-08-12 | 2024-08-29 | 3 | 2024-08-20 13:37:38 | 2024-08-20 14:31:09 | 江苏东方九天新能源材料有限公司 | 286160 | 徐炜 |  |  | 0.6 | 2240 | 610 | 1 | DL0024080024 | 昆山宝必达:(0.53*610)厚度±0.01mm，HV95-120,粗糙度0.7-1.0μM，卷重2-3吨，要求在850平整 |  | 色差条印；挫伤；细划伤；暗线印；振纹；轻横辊印；白斑 | 否 | 否 |  | 5
最终冷轧 | DL0024080022 | DL0024080022 | 东方650轧机 | 合格 | 让步接收 | 甲 | 关颜伟 | 6295 | 6245 | 0.9921 | 2450 | 0.53 | 610 | 昆山宝必达：650轧机建议用Ra1.0-1.2um毛化辊轧制0.53mm（0.6-0.53）厚度公差：0.538-0.543mm、板面粗糙度控制Ra0.6-0.8μm、转脱脂 | A暗线印(),S色差条印(),Z振纹(),H横辊印(),H厚薄公差(同板差大1丝) |  |  |  | 31010054 | 小品种钢卷 | 0.53-SPCC |  | 20 | MO002587 | MO002587-001 | XPZG001 | 小品种钢前处理模板 | 6310 | 2024-08-12 | 2024-08-29 | 3 | 2024-08-20 13:11:42 | 2024-08-20 13:36:08 | 江苏东方九天新能源材料有限公司 | 286158 | 徐炜 |  |  | 0.6 | 2210 | 610 | 1 | DL0024080022 | 昆山宝必达:(0.53*610)厚度±0.01mm，HV95-120,粗糙度0.7-1.0μM，卷重2-3吨，要求在850平整 |  | A暗线印(),S色差条印(),Z振纹(),H横辊印(),H厚薄公差(同板差大1丝) | 否 | 否 |  | 1
最终冷轧 | DL00240800252 | DL0024080025 | 东方650轧机 | 合格 | 让步接收 | 甲 | 关颜伟 | 2438 | 2380 | 0.9762 | 1100 | 0.44 | 610 | 昆山宝必达：650轧机中间道次普光辊（Ra0.2-0.3μm)轧制，最后一道建议用Ra1.0-1.2μm毛化辊轧至0.44mm（0.6-0.50-0.44）厚度公差：0.448-0.453mm,板面粗糙度控制Ra0.6-0.8μm，转脱脂 |  |  |  |  | 31010045 | 小品种钢卷 | 0.44-SPCC |  | 20 | MO002593 | MO002593-001-02 | XPZG001 | 小品种钢前处理模板 | 6500 | 2024-08-12 | 2024-08-29 | 3 | 2024-08-19 18:00:59 | 2024-08-20 12:04:51 | 江苏东方九天新能源材料有限公司 |  | 徐炜 |  | 1 | 0.44 | 1100 | 610 | 1 | DL00240800252 | 昆山宝必达:(0.44*610) 厚度±0.01mm，HV95-120,粗糙度0.7-1.0μM，卷重2-3吨，要求在850平整 |  | 传边一公分有气泡印 |  |  |  | 1
最终冷轧 | DL00240800251 | DL0024080025 | 东方650轧机 | 合格 | 合格品 | 甲 | 关颜伟 | 4047 | 3950 | 0.976 | 1900 | 0.44 | 610 | 昆山宝必达：650轧机中间道次普光辊（Ra0.2-0.3μm)轧制，最后一道建议用Ra1.0-1.2μm毛化辊轧至0.44mm（0.6-0.50-0.44）厚度公差：0.448-0.453mm,板面粗糙度控制Ra0.6-0.8μm，转脱脂 |  | 20100082 | 轧硬 | 0.6*610-SPCC | 31010045 | 小品种钢卷 | 0.44-SPCC |  | 20 | MO002593 | MO002593-001-01 | XPZG001 | 小品种钢前处理模板 | 6500 | 2024-08-12 | 2024-08-29 | 3 | 2024-08-19 18:00:59 | 2024-08-20 12:04:51 | 江苏东方九天新能源材料有限公司 |  | 徐炜 |  | 1 | 0.44 | 1900 | 610 | 1 | DL00240800251 | 昆山宝必达:(0.44*610) 厚度±0.01mm，HV95-120,粗糙度0.7-1.0μM，卷重2-3吨，要求在850平整 | [5 empty] | 1
最终冷轧 | DL0024080031 | DL0024080031 | 东方650轧机 | 合格 | 让步接收 | 甲 | 关颜伟 | 6315 | 6260 | 0.9913 | 2980 | 0.44 | 610 | 昆山宝必达：650轧机中间道次普光辊（Ra0.2-0.3μm)轧制，最后一道建议用Ra1.0-1.2μm毛化辊轧至0.44mm（0.6-0.50-0.44）厚度公差：0.448-0.453mm,板面粗糙度控制Ra0.6-0.8μm，转脱脂 | A暗线印(),S色差条印(),Z振纹(),H横辊印() |  |  |  | 31010045 | 小品种钢卷 | 0.44-SPCC |  | 20 | MO002593 | MO002593-007 | XPZG001 | 小品种钢前处理模板 | 6330 | 2024-08-12 | 2024-08-29 | 3 | 2024-08-20 11:22:23 | 2024-08-20 11:23:50 | 江苏东方九天新能源材料有限公司 | 286199 | 徐炜 |  |  | 0.6 | 2220 | 610 | 1 | DL0024080031 | 昆山宝必达:(0.44*610) 厚度±0.01mm，HV95-120,粗糙度0.7-1.0μM，卷重2-3吨，要求在850平整 |  | A暗线印(),S色差条印(),Z振纹(),H横辊印() | 否 | 否 |  | 7
最终冷轧 | DL00240800872 | DL0024080087 | 东方650轧机 | 合格 | 让步接收 | 甲 | 关颜伟,徐炜 | 5850 | 5750 | 0.9829 | 1700 | 0.69 | 610 | 泰兴双永：650轧机中间道次普光辊（Ra0.2-0.3μm)，最后一道建议用Ra1.0-1.2μm毛化辊轧制0.69mm(1.2-0.95-0.80-0.75-0.69)、厚度公差：0.7-0.705mm、板面粗糙度控制在Ra0.6-0.8μm、转脱脂 | 下表面2条不明显细划伤；色差条印；白斑；振纹；暗线印；轻横辊印；上表面油印 |  |  |  | 31010069 | 小品种钢卷 | 0.69-SPCC |  | 20 | MO002793 | MO002793-001-02 | XPZG001 | 小品种钢前处理模板 | 11630 | 2024-08-17 | 2024-08-17 | 3 | 2024-08-20 10:21:21 | 2024-08-20 10:34:44 | 江苏东方九天新能源材料有限公司 | 295800 | 徐炜 |  |  | 1.2 | 1020 | 610 | 1 | DL00240800872 | 泰兴双永(0.69*610)厚度±0.01mm，HV90-110,粗糙度0.8-1.0μM，卷重2-3吨 |  | 下表面2条不明显细划伤；色差条印；白斑；振纹；暗线印；轻横辊印；上表面油印 |  |  |  | 1
一次冷轧 | DL00240800882 | DL00240800882 | 东方650轧机 | 合格 | 合格品 | 乙 | 刘爱民 | 5760 | 5700 | 0.9896 | 1430 | 0.83 | 610 | 泰兴双永：650轧机中间道次普光辊（Ra0.2-0.3μm)轧制,最后一道建议用Ra1.0-1.2μm毛化辊轧至0.83mm（1.2-1.05-0.93-0.83）厚度公差：0.833-0.838mm，转脱脂 |  | 20200083 | 小品种钢半成品 | 1.2-SPCC | 31010050 | 小品种钢卷 | 0.49-SPCC |  | 20 | MO002823 | MO002823-001 | XPZG001 | 小品种钢前处理模板 | 5760 | 2024-08-19 | 2024-09-03 | 3 | 2024-08-20 07:52:44 | 2024-08-20 07:53:16 | 江苏东方九天新能源材料有限公司 | 297667 | 刘爱民 |  |  | 1.2 | 1000 | 610 | 1 | DL00240800882 | 泰兴双永（0.49*610）厚度±0.01mm，HV150-170,粗糙度0.7-0.9μM，（已经一次脱脂结束，直接从轧机开始下工艺） |  |  | 否 | 否 |  | 1
最终冷轧 | DL0024080055 | DL0024080055 | 东方650轧机 | 合格 | 合格品 | 乙 | 朱明 | 6295 | 6240 | 0.9913 | 3680 | 0.35 | 610 | 昆山宝必达：650轧机建议用Ra1.0-1.2μm毛化辊轧至0.35mm（0.40-0.35）厚度公差：0.358-0.363mm，板面粗糙度控制在Ra0.6-0.8um，转脱脂 | X细划伤(),A暗线印(),S色差条印(),Z振纹() | 20100023 | 轧硬 | 0.4*610-SPCC | 31010036 | 小品种钢卷 | 0.35-SPCC |  | 20 | MO002578 | MO002578-001 | XPZG001 | 小品种钢前处理模板 | 6310 | 2024-08-12 | 2024-08-29 | 3 | 2024-08-20 07:03:20 | 2024-08-20 07:04:05 | 江苏东方九天新能源材料有限公司 | 287989 | 朱明 |  |  | 0.4 | 3330 | 610 | 1 | DL0024080055 | 昆山宝必达（0.35*610）厚度±0.01mm，HV95-120,粗糙度0.7-1.0μM，卷重2-3吨，要求在850平整 |  | X细划伤(),A暗线印(),S色差条印(),Z振纹() | 否 | 否 |  | 1
最终冷轧 | DL0024080028 | DL0024080028 | 东方650轧机 | 合格 | 合格品 | 乙 | 刘爱民 | 6480 | 6440 | 0.9938 | 3030 | 0.44 | 610 | 昆山宝必达：650轧机中间道次普光辊（Ra0.2-0.3μm)轧制，最后一道建议用Ra1.0-1.2μm毛化辊轧至0.44mm（0.6-0.50-0.44）厚度公差：0.448-0.453mm,板面粗糙度控制Ra0.6-0.8μm，转脱脂 | X细划伤(),A暗线印(),S色差条印(),Z振纹() | 20100082 | 轧硬 | 0.6*610-SPCC | 31010045 | 小品种钢卷 | 0.44-SPCC |  | 20 | MO002701 | MO002701-001 | XPZG001 | 小品种钢前处理模板 | 6490 | 2024-08-14 | 2024-08-29 | 3 | 2024-08-20 06:24:08 | 2024-08-20 06:24:41 | 江苏东方九天新能源材料有限公司 | 286196 | 刘爱民 |  |  | 0.6 | 2270 | 610 | 1 | DL0024080028 | 昆山宝必达:(0.44*610) 厚度±0.01mm，HV95-120,粗糙度0.7-1.0μM，卷重2-3吨，要求在850平整 |  | X细划伤(),A暗线印(),S色差条印(),Z振纹() | 否 | 否 |  | 1
最终冷轧 | DL0024080054 | DL0024080054 | 东方650轧机 | 合格 | 合格品 | 乙 | 朱明 | 6320 | 6280 | 0.9937 | 4380 | 0.29 | 610 | 昆山宝必达：650轧机中间道次用普光辊(Ra0.2-0.3um)轧制,最后一道建议用Ra1.0-1.2μm毛化辊轧至0.29mm（0.6-0.44-0.35-0.3）厚度公差：0.298-0.303mm，板面粗糙度控制Ra0.6-0.8μm, 转脱脂 | X细划伤(),A暗线印(),S色差条印(),Z振纹() | 20100023 | 轧硬 | 0.4*610-SPCC | 31010029 | 小品种钢卷 | 0.29-SPCC |  | 20 | MO002599 | MO002599-002 | XPZG001 | 小品种钢前处理模板 | 6325 | 2024-08-12 | 2024-08-29 | 3 | 2024-08-20 05:38:28 | 2024-08-20 05:39:18 | 江苏东方九天新能源材料有限公司 | 286330 | 朱明 |  |  | 0.4 | 3320 | 610 | 1 | DL0024080054 | 昆山宝必达:(0.29*610) 厚度±0.01mm，HV95-120,粗糙度0.7-1.0μM，卷重2-3吨，要求在850平整 |  | X细划伤(),A暗线印(),S色差条印(),Z振纹() | 否 | 否 |  | 2
最终冷轧 | DL0024080027 | DL0024080027 | 东方650轧机 | 合格 | 合格品 | 乙 | 刘爱民 | 6495 | 6450 | 0.9931 | 3020 | 0.44 | 610 | 昆山宝必达：650轧机中间道次普光辊（Ra0.2-0.3μm)轧制，最后一道建议用Ra1.0-1.2μm毛化辊轧至0.44mm（0.6-0.50-0.44）厚度公差：0.448-0.453mm,板面粗糙度控制Ra0.6-0.8μm，转脱脂 | X细划伤(),A暗线印(),S色差条印(),Z振纹() | 20100082 | 轧硬 | 0.6*610-SPCC | 31010045 | 小品种钢卷 | 0.44-SPCC |  | 20 | MO002593 | MO002593-003 | XPZG001 | 小品种钢前处理模板 | 6510 | 2024-08-12 | 2024-08-29 | 3 | 2024-08-20 04:41:17 | 2024-08-20 04:42:04 | 江苏东方九天新能源材料有限公司 | 286195 | 刘爱民 |  |  | 0.6 | 2280 | 610 | 1 | DL0024080027 | 昆山宝必达:(0.44*610) 厚度±0.01mm，HV95-120,粗糙度0.7-1.0μM，卷重2-3吨，要求在850平整 |  | X细划伤(),A暗线印(),S色差条印(),Z振纹() | 否 | 否 |  | 3
最终冷轧 | DL0024080026 | DL0024080026 | 东方650轧机 | 合格 | 合格品 | 乙 | 朱明 | 6480 | 6440 | 0.9938 | 3000 | 0.44 | 610 | 昆山宝必达：650轧机中间道次普光辊（Ra0.2-0.3μm)轧制，最后一道建议用Ra1.0-1.2μm毛化辊轧至0.44mm（0.6-0.50-0.44）厚度公差：0.448-0.453mm,板面粗糙度控制Ra0.6-0.8μm，转脱脂 | X细划伤(),A暗线印(),S色差条印(),Z振纹() | 20100082 | 轧硬 | 0.6*610-SPCC | 31010045 | 小品种钢卷 | 0.44-SPCC |  | 20 | MO002593 | MO002593-002 | XPZG001 | 小品种钢前处理模板 | 6490 | 2024-08-12 | 2024-08-29 | 3 | 2024-08-20 03:53:54 | 2024-08-20 03:54:35 | 江苏东方九天新能源材料有限公司 | 286194 | 朱明 |  |  | 0.6 | 2210 | 610 | 1 | DL0024080026 | 昆山宝必达:(0.44*610) 厚度±0.01mm，HV95-120,粗糙度0.7-1.0μM，卷重2-3吨，要求在850平整 |  | X细划伤(),A暗线印(),S色差条印(),Z振纹() | 否 | 否 |  | 2
最终冷轧 | DL0024080030 | DL0024080030 | 东方650轧机 | 合格 | 合格品 | 乙 | 刘爱民 | 6330 | 6300 | 0.9953 | 2950 | 0.44 | 610 | 昆山宝必达：650轧机中间道次普光辊（Ra0.2-0.3μm)轧制，最后一道建议用Ra1.0-1.2μm毛化辊轧至0.44mm（0.6-0.50-0.44）厚度公差：0.448-0.453mm,板面粗糙度控制Ra0.6-0.8μm，转脱脂 | X细划伤(),A暗线印(),S色差条印(),Z振纹() | 20100082 | 轧硬 | 0.6*610-SPCC | 31010045 | 小品种钢卷 | 0.44-SPCC |  | 20 | MO002593 | MO002593-006 | XPZG001 | 小品种钢前处理模板 | 6350 | 2024-08-12 | 2024-08-29 | 3 | 2024-08-20 03:06:03 | 2024-08-20 03:06:44 | 江苏东方九天新能源材料有限公司 | 286198 | 刘爱民 |  |  | 0.6 | 2230 | 610 | 1 | DL0024080030 | 昆山宝必达:(0.44*610) 厚度±0.01mm，HV95-120,粗糙度0.7-1.0μM，卷重2-3吨，要求在850平整 |  | X细划伤(),A暗线印(),S色差条印(),Z振纹() | 否 | 否 |  | 6
改轧 | DL12240700892 | DL12240700892 | 东方650轧机 | 合格 | 合格品 | 乙 | 朱明 | 2960 | 2900 | 0.9797 | 1380 | 0.44 | 610 | 泰兴双永：650轧机中间道次普光辊（Ra0.2-0.3μm)轧制,最后一道建议用Ra1.2-1.4μm毛化辊轧至0.44mm（0.75-0.5-0.44）厚度公差：0.443-0.448mm，（轧后粗糙度控制在Ra0.8-0.95μm.），硬度150-170HV，合格转750平整 | X细划伤(),A暗线印(),S色差条印(),Z振纹() | 31010072 | 小品种钢卷 | 0.75-SPCC | 31010045 | 小品种钢卷 | 0.44-SPCC |  | 30 | MO002831 | MO002831-001 | XPZG001 | 小品种钢前处理模板 | 2960 | 2024-08-19 | 2024-09-03 | 3 | 2024-08-20 02:04:59 | 2024-08-20 02:05:34 | 江苏东方九天新能源材料有限公司 | 297921 | 朱明 |  |  | 0.75 | 840 | 610 | 1 | DL12240700892 | 泰兴双永（0.44*610）厚度±0.01mm，HV150-170，粗糙度0.7-0.9μM,卷重2-3.5吨（改轧料） |  | X细划伤(),A暗线印(),S色差条印(),Z振纹() | 否 | 否 | 2 | 1
改轧 | DL1224070090 | DL1224070090 | 东方650轧机 | 合格 | 合格品 | 乙 | 刘爱民 | 6010 | 5950 | 0.99 | 2800 | 0.44 | 610 | 泰兴双永：650轧机中间道次普光辊（Ra0.2-0.3μm)轧制,最后一道建议用Ra1.2-1.4μm毛化辊轧至0.44mm（0.75-0.5-0.44）厚度公差：0.443-0.448mm，（轧后粗糙度控制在Ra0.8-0.95μm.），硬度150-170HV，合格转750平整 | X细划伤(),A暗线印(),S色差条印(),Z振纹() | 31010072 | 小品种钢卷 | 0.75-SPCC | 31010045 | 小品种钢卷 | 0.44-SPCC |  | 30 | MO002831 | MO002831-002 | XPZG001 | 小品种钢前处理模板 | 6010 | 2024-08-19 | 2024-09-03 | 3 | 2024-08-20 01:10:30 | 2024-08-20 01:11:15 | 江苏东方九天新能源材料有限公司 | 282483 | 刘爱民 |  |  | 0.75 | 1710 | 610 | 1 | DL1224070090 | 泰兴双永（0.44*610）厚度±0.01mm，HV150-170，粗糙度0.7-0.9μM,卷重2-3.5吨（改轧料） |  | X细划伤(),A暗线印(),S色差条印(),Z振纹() | 否 | 否 | 3 | 2
最终冷轧 | DL0024080033 | DL0024080033 | 东方650轧机 | 合格 | 让步接收 | 甲 | 徐炜 | 6260 | 6210 | 0.992 | 3250 | 0.39 | 610 | 昆山宝必达：650轧机中间道次用普光辊(Ra0.2-0.3um)轧制,最后一道建议用Ra1.0-1.2μm毛化辊轧至0.39mm（0.6-0.45-0.39）厚度公差：0.398-0.403mm，板面粗糙度控制Ra0.6-0.8μm，转脱脂 | A暗线印(),S色差条印(),Z振纹(),H横辊印() |  |  |  | 31010040 | 小品种钢卷 | 0.39-SPCC |  | 20 | MO002594 | MO002594-001 | XPZG001 | 小品种钢前处理模板 | 6270 | 2024-08-12 | 2024-08-29 | 3 | 2024-08-19 16:57:41 | 2024-08-19 17:50:46 | 江苏东方九天新能源材料有限公司 | 286173 | 徐炜 |  |  | 0.6 | 2190 | 610 | 1 | DL0024080033 | 昆山宝必达:(0.39*610) 厚度±0.01mm，HV95-120,粗糙度0.7-1.0μM，卷重2-3吨，要求在850平整 |  | A暗线印(),S色差条印(),Z振纹(),H横辊印() | 否 | 否 |  | 1
最终冷轧 | DL0024080037 | DL0024080037 | 东方650轧机 | 合格 | 让步接收 | 甲 | 关颜伟 | 6310 | 6260 | 0.9921 | 3300 | 0.39 | 610 | 昆山宝必达：650轧机中间道次用普光辊(Ra0.2-0.3um)轧制,最后一道建议用Ra1.0-1.2μm毛化辊轧至0.39mm（0.6-0.45-0.39）厚度公差：0.398-0.403mm，板面粗糙度控制Ra0.6-0.8μm，转脱脂 | A暗线印(),S色差条印(),Z振纹(),H横辊印() |  |  |  | 31010040 | 小品种钢卷 | 0.39-SPCC |  | 20 | MO002594 | MO002594-009 | XPZG001 | 小品种钢前处理模板 | 6330 | 2024-08-12 | 2024-08-29 | 3 | 2024-08-19 15:53:44 | 2024-08-19 16:50:46 | 江苏东方九天新能源材料有限公司 | 286177 | 徐炜 |  |  | 0.6 | 2210 | 610 | 1 | DL0024080037 | 昆山宝必达:(0.39*610) 厚度±0.01mm，HV95-120,粗糙度0.7-1.0μM，卷重2-3吨，要求在850平整 |  | A暗线印(),S色差条印(),Z振纹(),H横辊印() | 否 | 否 |  | 9
最终冷轧 | DL0024080035 | DL0024080035 | 东方650轧机 | 合格 | 让步接收 | 甲 | 徐炜 | 6275 | 6225 | 0.992 | 3250 | 0.39 | 610 | 昆山宝必达：650轧机中间道次用普光辊(Ra0.2-0.3um)轧制,最后一道建议用Ra1.0-1.2μm毛化辊轧至0.39mm（0.6-0.45-0.39）厚度公差：0.398-0.403mm，板面粗糙度控制Ra0.6-0.8μm，转脱脂 | A暗线印(),S色差条印(),Z振纹(),H横辊印() | 20100082 | 轧硬 | 0.6*610-SPCC | 31010040 | 小品种钢卷 | 0.39-SPCC |  | 20 | MO002594 | MO002594-005 | XPZG001 | 小品种钢前处理模板 | 6290 | 2024-08-12 | 2024-08-29 | 3 | 2024-08-19 14:31:54 | 2024-08-19 15:53:26 | 江苏东方九天新能源材料有限公司 | 286175 | 徐炜 |  |  | 0.6 | 2210 | 610 | 1 | DL0024080035 | 昆山宝必达:(0.39*610) 厚度±0.01mm，HV95-120,粗糙度0.7-1.0μM，卷重2-3吨，要求在850平整 |  | A暗线印(),S色差条印(),Z振纹(),H横辊印() | 否 | 否 |  | 5
最终冷轧 | DL0024080034 | DL0024080034 | 东方650轧机 | 合格 | 让步接收 | 甲 | 关颜伟 | 6260 | 6210 | 0.992 | 3300 | 0.39 | 610 | 昆山宝必达：650轧机中间道次用普光辊(Ra0.2-0.3um)轧制,最后一道建议用Ra1.0-1.2μm毛化辊轧至0.39mm（0.6-0.45-0.39）厚度公差：0.398-0.403mm，板面粗糙度控制Ra0.6-0.8μm，转脱脂 | A暗线印(),S色差条印(),Z振纹(),H横辊印() |  |  |  | 31010040 | 小品种钢卷 | 0.39-SPCC |  | 20 | MO002594 | MO002594-003 | XPZG001 | 小品种钢前处理模板 | 6275 | 2024-08-12 | 2024-08-29 | 3 | 2024-08-19 14:09:36 | 2024-08-19 14:31:40 | 江苏东方九天新能源材料有限公司 | 286174 | 徐炜 |  |  | 0.6 | 2210 | 610 | 1 | DL0024080034 | 昆山宝必达:(0.39*610) 厚度±0.01mm，HV95-120,粗糙度0.7-1.0μM，卷重2-3吨，要求在850平整 |  | A暗线印(),S色差条印(),Z振纹(),H横辊印() | 否 | 否 | 1485 | 3
最终冷轧 | DL0024080029 | DL0024080029 | 东方650轧机 | 合格 | 让步接收 | 甲 | 关颜伟,徐炜 | 6335 | 6280 | 0.9913 | 2980 | 0.44 | 610 | 昆山宝必达：650轧机中间道次普光辊（Ra0.2-0.3μm)轧制，最后一道建议用Ra1.0-1.2μm毛化辊轧至0.44mm（0.6-0.50-0.44）厚度公差：0.448-0.453mm,板面粗糙度控制Ra0.6-0.8μm，转脱脂 | 同板差大；色差条印；下表面暗线印多条；细划伤；振纹；挫伤；横辊印 |  |  |  | 31010045 | 小品种钢卷 | 0.44-SPCC |  | 20 | MO002593 | MO002593-005 | XPZG001 | 小品种钢前处理模板 | 6355 | 2024-08-12 | 2024-08-29 | 3 | 2024-08-19 11:58:38 | 2024-08-19 13:26:45 | 江苏东方九天新能源材料有限公司 | 286197 | 徐炜 |  |  | 0.6 | 2220 | 610 | 1 | DL0024080029 | 昆山宝必达:(0.44*610) 厚度±0.01mm，HV95-120,粗糙度0.7-1.0μM，卷重2-3吨，要求在850平整 |  | 同板差大；色差条印；下表面暗线印多条；细划伤；振纹；挫伤；横辊印 | 否 | 否 |  | 5
最终冷轧 | DL0024080068 | DL0024080068 | 东方650轧机 | 合格 | 让步接收 | 甲 | 关颜伟 | 6210 | 6170 | 0.9936 | 4300 | 0.3 | 610 | 泰兴双永：650轧机中间道次用普光辊(Ra0.2-0.3um)轧制,最后一道建议用Ra1.0-1.2μm毛化辊轧至0.29mm（0.6-0.45-0.35-0.3）厚度公差：0.298-0.303mm，板面粗糙度控制Ra0.6-0.8μm, 转脱脂 | A暗线印(),S色差条印(),Z振纹(),H横辊印() |  |  |  | 31010029 | 小品种钢卷 | 0.29-SPCC |  | 20 | MO002724 | MO002724-001 | XPZG001 | 小品种钢前处理模板 | 6215 | 2024-08-15 | 2024-08-29 | 3 | 2024-08-19 09:52:03 | 2024-08-19 10:07:55 | 江苏东方九天新能源材料有限公司 | 293464 | 朱明 |  |  | 0.6 | 2170 | 610 | 1 | DL0024080068 | 泰兴双永（0.29*610）厚度±0.01mm，HV90-110,粗糙度0.8-1.0μM，卷重2-3吨 |  | A暗线印(),S色差条印(),Z振纹(),H横辊印() | 否 | 否 |  | 1
最终冷轧 | DL00240800471 | DL0024080047 | 东方650轧机 | 合格 | 合格品 | 乙 | 朱明 | 5770 | 5720 | 0.9913 | 3500 | 0.34 | 610 | 昆山宝必达：650轧机建议用Ra1.0-1.2μm毛化辊轧至0.34mm（0.40-0.34）厚度公差：0.348-0.353mm，板面粗糙度控制Ra0.6-0.8μm, 转脱脂 | X细划伤(),A暗线印(),S色差条印(),Z振纹() | 20100023 | 轧硬 | 0.4*610-SPCC | 31010035 | 小品种钢卷 | 0.34-SPCC |  | 20 | MO002598 | MO002598-001-01 | XPZG001 | 小品种钢前处理模板 | 11570 | 2024-08-12 | 2024-08-29 | 3 | 2024-08-19 08:10:34 | 2024-08-19 08:11:11 | 江苏东方九天新能源材料有限公司 | 286326 | 朱明 |  |  | 0.4 | 3050 | 610 | 1 | DL00240800471 | 昆山宝必达:(0.34*610) 厚度±0.01mm，HV95-120,粗糙度0.7-1.0μM，卷重2-3吨，要求在850平整 |  | X细划伤(),A暗线印(),S色差条印(),Z振纹() |  |  |  | 1
最终冷轧 | DL00240800482 | DL0024080048 | 东方650轧机 | 合格 | 合格品 | 乙 | 刘爱民 | 5515 | 5460 | 0.99 | 3350 | 0.34 | 610 | 昆山宝必达：650轧机建议用Ra1.0-1.2μm毛化辊轧至0.34mm（0.40-0.34）厚度公差：0.348-0.353mm，板面粗糙度控制Ra0.6-0.8μm, 转脱脂 | X细划伤(),A暗线印(),S色差条印(),Z振纹() | 20100023 | 轧硬 | 0.4*610-SPCC | 31010035 | 小品种钢卷 | 0.34-SPCC |  | 20 | MO002598 | MO002598-002-02 | XPZG001 | 小品种钢前处理模板 | 11595 | 2024-08-12 | 2024-08-29 | 3 | 2024-08-19 07:24:38 | 2024-08-19 07:26:39 | 江苏东方九天新能源材料有限公司 | 286327 | 刘爱民 |  |  | 0.4 | 2900 | 610 | 1 | DL00240800482 | 昆山宝必达:(0.34*610) 厚度±0.01mm，HV95-120,粗糙度0.7-1.0μM，卷重2-3吨，要求在850平整 |  | X细划伤(),A暗线印(),S色差条印(),Z振纹() |  |  | 3352 | 2
最终冷轧 | DL00240800472 | DL0024080047 | 东方650轧机 | 合格 | 合格品 | 乙 | 朱明 | 5705 | 5650 | 0.9904 | 3500 | 0.34 | 610 | 昆山宝必达：650轧机建议用Ra1.0-1.2μm毛化辊轧至0.34mm（0.40-0.34）厚度公差：0.348-0.353mm，板面粗糙度控制Ra0.6-0.8μm, 转脱脂 | X细划伤(),A暗线印(),S色差条印(),Z振纹() | 20100023 | 轧硬 | 0.4*610-SPCC | 31010035 | 小品种钢卷 | 0.34-SPCC |  | 20 | MO002598 | MO002598-001-02 | XPZG001 | 小品种钢前处理模板 | 11570 | 2024-08-12 | 2024-08-29 | 3 | 2024-08-19 06:53:53 | 2024-08-19 06:54:30 | 江苏东方九天新能源材料有限公司 | 286326 | 朱明 |  |  | 0.4 | 3050 | 610 | 1 | DL00240800472 | 昆山宝必达:(0.34*610) 厚度±0.01mm，HV95-120,粗糙度0.7-1.0μM，卷重2-3吨，要求在850平整 |  | X细划伤(),A暗线印(),S色差条印(),Z振纹() |  |  |  | 1
最终冷轧 | DL00240800481 | DL0024080048 | 东方650轧机 | 合格 | 合格品 | 乙 | 刘爱民 | 6075 | 6020 | 0.9909 | 3650 | 0.34 | 610 | 昆山宝必达：650轧机建议用Ra1.0-1.2μm毛化辊轧至0.34mm（0.40-0.34）厚度公差：0.348-0.353mm，板面粗糙度控制Ra0.6-0.8μm, 转脱脂 | X细划伤(),A暗线印(),S色差条印(),Z振纹() | 20100023 | 轧硬 | 0.4*610-SPCC | 31010035 | 小品种钢卷 | 0.34-SPCC |  | 20 | MO002598 | MO002598-002-01 | XPZG001 | 小品种钢前处理模板 | 11595 | 2024-08-12 | 2024-08-29 | 3 | 2024-08-19 06:18:14 | 2024-08-19 06:18:53 | 江苏东方九天新能源材料有限公司 | 286327 | 刘爱民 |  |  | 0.4 | 3180 | 610 | 1 | DL00240800481 | 昆山宝必达:(0.34*610) 厚度±0.01mm，HV95-120,粗糙度0.7-1.0μM，卷重2-3吨，要求在850平整 |  | X细划伤(),A暗线印(),S色差条印(),Z振纹() |  |  | 3352 | 2
最终冷轧 | DL0024080053 | DL0024080053 | 东方650轧机 | 合格 | 合格品 | 乙 | 朱明 | 6290 | 6250 | 0.9936 | 3800 | 0.34 | 610 | 昆山宝必达：650轧机建议用Ra1.0-1.2μm毛化辊轧至0.34mm（0.40-0.34）厚度公差：0.348-0.353mm，板面粗糙度控制Ra0.6-0.8μm, 转脱脂 | X细划伤(),A暗线印(),S色差条印(),Z振纹() | 20100023 | 轧硬 | 0.4*610-SPCC | 31010035 | 小品种钢卷 | 0.34-SPCC |  | 20 | MO002598 | MO002598-003 | XPZG001 | 小品种钢前处理模板 | 6305 | 2024-08-12 | 2024-08-29 | 3 | 2024-08-19 05:44:23 | 2024-08-19 05:45:09 | 江苏东方九天新能源材料有限公司 | 286328 | 朱明 |  |  | 0.4 | 3320 | 610 | 1 | DL0024080053 | 昆山宝必达:(0.34*610) 厚度±0.01mm，HV95-120,粗糙度0.7-1.0μM，卷重2-3吨，要求在850平整 |  | X细划伤(),A暗线印(),S色差条印(),Z振纹() | 否 | 否 | 1922 | 3
最终冷轧 | DL00240800511 | DL0024080051 | 东方650轧机 | 合格 | 合格品 | 乙 | 刘爱民 | 5705 | 5650 | 0.9904 | 4000 | 0.29 | 610 | 昆山宝必达：650轧机中间道次用普光辊(Ra0.2-0.3um)轧制,最后一道建议用Ra1.0-1.2μm毛化辊轧至0.29mm（0.6-0.44-0.35-0.3）厚度公差：0.298-0.303mm，板面粗糙度控制Ra0.6-0.8μm, 转脱脂 | X细划伤(),A暗线印(),S色差条印(),Z振纹() | 20100023 | 轧硬 | 0.4*610-SPCC | 31010029 | 小品种钢卷 | 0.29-SPCC |  | 20 | MO002599 | MO002599-001-01 | XPZG001 | 小品种钢前处理模板 | 11380 | 2024-08-12 | 2024-08-29 | 3 | 2024-08-19 05:06:44 | 2024-08-19 05:07:21 | 江苏东方九天新能源材料有限公司 | 286329 | 刘爱民 |  |  | 0.4 | 3000 | 610 | 1 | DL00240800511 | 昆山宝必达:(0.29*610) 厚度±0.01mm，HV95-120,粗糙度0.7-1.0μM，卷重2-3吨，要求在850平整 |  | X细划伤(),A暗线印(),S色差条印(),Z振纹() |  |  | 1974 | 1
最终冷轧 | DL00240800512 | DL0024080051 | 东方650轧机 | 合格 | 合格品 | 乙 | 朱明 | 5675 | 5620 | 0.9903 | 4000 | 0.29 | 610 | 昆山宝必达：650轧机中间道次用普光辊(Ra0.2-0.3um)轧制,最后一道建议用Ra1.0-1.2μm毛化辊轧至0.29mm（0.6-0.44-0.35-0.3）厚度公差：0.298-0.303mm，板面粗糙度控制Ra0.6-0.8μm, 转脱脂 | X细划伤(),A暗线印(),S色差条印(),Z振纹() | 20100023 | 轧硬 | 0.4*610-SPCC | 31010029 | 小品种钢卷 | 0.29-SPCC |  | 20 | MO002599 | MO002599-001-02 | XPZG001 | 小品种钢前处理模板 | 11380 | 2024-08-12 | 2024-08-29 | 3 | 2024-08-19 04:11:20 | 2024-08-19 04:11:59 | 江苏东方九天新能源材料有限公司 | 286329 | 朱明 |  |  | 0.4 | 2980 | 610 | 1 | DL00240800512 | 昆山宝必达:(0.29*610) 厚度±0.01mm，HV95-120,粗糙度0.7-1.0μM，卷重2-3吨，要求在850平整 |  | X细划伤(),A暗线印(),S色差条印(),Z振纹() |  |  | 1974 | 1
最终冷轧 | DL1224070088 | DL1224070088 | 东方650轧机 | 合格 | 合格品 | 乙 | 刘爱民 | 6180 | 6130 | 0.9919 | 3300 | 0.39 | 610 | 昆山宝必达：650轧机中间道次用普光辊(Ra0.2-0.3um)最后一道建议用Ra1.2-1.4μm毛化辊轧至0.39mm（0.67-0.45-0.39）厚度公差：0.393-0.398mm轧后板面粗糙度控制在0.8-1.0μm、硬度150-170HV转750平整 | X细划伤(),A暗线印(),S色差条印(),Z振纹(),Z折印() | 20100130 | 轧硬 | 1.2*610-SPCC | 31010040 | 小品种钢卷 | 0.39-SPCC |  | 50 | MO002359 | MO002359-006 | XPZG001 | 小品种钢前处理模板 | 6415 | 2024-08-05 | 2024-08-19 | 3 | 2024-08-19 02:59:42 | 2024-08-19 03:00:37 | 江苏东方九天新能源材料有限公司 | 280534 | 刘爱民 |  |  | 0.67 | 2000 | 610 | 1 | DL1224070088 | 昆山宝必达:(0.39*610),厚度±0.01mm，HV150-170,粗糙度0.7-1.0μM，卷重2-3吨 |  | X细划伤(),A暗线印(),S色差条印(),Z振纹(),Z折印() | 否 | 否 | 1721 | 6
最终冷轧 | DL1224070087 | DL1224070087 | 东方650轧机 | 合格 | 合格品 | 甲 | 徐炜 | 6230 | 6200 | 0.9952 | 3400 | 0.39 | 610 | 昆山宝必达：650轧机中间道次用普光辊(Ra0.2-0.3um)最后一道建议用Ra1.2-1.4μm毛化辊轧至0.39mm（0.67-0.45-0.39）厚度公差：0.393-0.398mm轧后板面粗糙度控制在0.8-1.0μm、硬度150-170HV转750平整 | X细划伤(细划伤),A暗线印(暗线印),Z振纹(轻振纹),Y氧化边(氧化边),H横辊印(横辊印强光下明显),C挫伤(偶有挫伤),S色差(色差),B白斑(白斑) | 20100130 | 轧硬 | 1.2*610-SPCC | 31010040 | 小品种钢卷 | 0.39-SPCC |  | 50 | MO002359 | MO002359-005 | XPZG001 | 小品种钢前处理模板 | 6420 | 2024-08-05 | 2024-08-19 | 3 | 2024-08-18 19:11:18 | 2024-08-18 19:38:33 | 江苏东方九天新能源材料有限公司 | 280533 | 徐炜 |  |  | 0.67 | 2000 | 610 | 1 | DL1224070087 | 昆山宝必达:(0.39*610),厚度±0.01mm，HV150-170,粗糙度0.7-1.0μM，卷重2-3吨 |  | X细划伤(细划伤),A暗线印(暗线印),Z振纹(轻振纹),Y氧化边(氧化边),H横辊印(横辊印强光下明显),C挫伤(偶有挫伤),S色差(色差),B白斑(白斑) | 否 | 否 | 1456 | 5
最终冷轧 | DL1224070085 | DL1224070085 | 东方650轧机 | 合格 | 合格品 | 甲 | 顾峰 | 5950 | 5900 | 0.9916 | 3200 | 0.39 | 610 | 昆山宝必达：650轧机中间道次用普光辊(Ra0.2-0.3um)最后一道建议用Ra1.2-1.4μm毛化辊轧至0.39mm（0.67-0.45-0.39）厚度公差：0.393-0.398mm轧后板面粗糙度控制在0.8-1.0μm、硬度150-170HV转750平整 | X细划伤(细划伤),A暗线印(暗线印),Z振纹(轻振纹),Y氧化边(氧化边),H横辊印(横辊印强光下明显),C挫伤(偶有挫伤),B白斑(白斑),S色差(色差) | 20100130 | 轧硬 | 1.2*610-SPCC | 31010040 | 小品种钢卷 | 0.39-SPCC |  | 50 | MO002359 | MO002359-003 | XPZG001 | 小品种钢前处理模板 | 6150 | 2024-08-05 | 2024-08-19 | 3 | 2024-08-18 18:05:14 | 2024-08-18 18:35:30 | 江苏东方九天新能源材料有限公司 | 280512 | 顾峰 |  |  | 0.67 | 1900 | 610 | 1 | DL1224070085 | 昆山宝必达:(0.39*610),厚度±0.01mm，HV150-170,粗糙度0.7-1.0μM，卷重2-3吨 |  | X细划伤(细划伤),A暗线印(暗线印),Z振纹(轻振纹),Y氧化边(氧化边),H横辊印(横辊印强光下明显),C挫伤(偶有挫伤),B白斑(白斑),S色差(色差) | 否 | 否 | 1441 | 3
最终冷轧 | DL1224070084 | DL1224070084 | 东方650轧机 | 合格 | 让步接收 | 甲 | 顾峰,徐炜 | 6000 | 5950 | 0.9917 | 3200 | 0.39 | 610 | 昆山宝必达：650轧机中间道次用普光辊(Ra0.2-0.3um)最后一道建议用Ra1.2-1.4μm毛化辊轧至0.39mm（0.67-0.45-0.39）厚度公差：0.393-0.398mm轧后板面粗糙度控制在0.8-1.0μm、硬度150-170HV转750平整 | 色差条印；氧化边；暗线印；挫伤；细划伤；横辊印； |  |  |  | 31010040 | 小品种钢卷 | 0.39-SPCC |  | 50 | MO002359 | MO002359-002 | XPZG001 | 小品种钢前处理模板 | 6315 | 2024-08-05 | 2024-08-19 | 3 | 2024-08-18 17:59:38 | 2024-08-18 18:00:50 | 江苏东方九天新能源材料有限公司 | 280511 | 徐炜 |  |  | 0.67 | 1900 | 610 | 1 | DL1224070084 | 昆山宝必达:(0.39*610),厚度±0.01mm，HV150-170,粗糙度0.7-1.0μM，卷重2-3吨 |  | 色差条印；氧化边；暗线印；挫伤；细划伤；横辊印； | 否 | 否 | 1431 | 2
最终冷轧 | DL1224070086 | DL1224070086 | 东方650轧机 | 合格 | 让步接收 | 甲 | 顾峰,徐炜 | 5960 | 5920 | 0.9933 | 3200 | 0.39 | 610 | 昆山宝必达：650轧机中间道次用普光辊(Ra0.2-0.3um)最后一道建议用Ra1.2-1.4μm毛化辊轧至0.39mm（0.67-0.45-0.39）厚度公差：0.393-0.398mm轧后板面粗糙度控制在0.8-1.0μm、硬度150-170HV转750平整 | 色差条印。挫伤；暗线印；细划伤‘；边部水锈斑；横辊印 |  |  |  | 31010040 | 小品种钢卷 | 0.39-SPCC |  | 50 | MO002359 | MO002359-004 | XPZG001 | 小品种钢前处理模板 | 6150 | 2024-08-05 | 2024-08-19 | 3 | 2024-08-18 17:46:08 | 2024-08-18 17:59:03 | 江苏东方九天新能源材料有限公司 | 280513 | 顾峰 |  |  | 0.67 | 1900 | 610 | 1 | DL1224070086 | 昆山宝必达:(0.39*610),厚度±0.01mm，HV150-170,粗糙度0.7-1.0μM，卷重2-3吨 |  | 色差条印。挫伤；暗线印；细划伤‘；边部水锈斑；横辊印 | 否 | 否 |  | 4
最终冷轧 | DL1224070083 | DL1224070083 | 东方650轧机 | 合格 | 合格品 | 甲 | 徐炜 | 6120 | 6080 | 0.9935 | 3300 | 0.39 | 610 | 昆山宝必达：650轧机中间道次用普光辊(Ra0.2-0.3um)最后一道建议用Ra1.2-1.4μm毛化辊轧至0.39mm（0.67-0.45-0.39）厚度公差：0.393-0.398mm轧后板面粗糙度控制在0.8-1.0μm、硬度150-170HV转750平整 | X细划伤(细划伤),A暗线印(暗线印),Z振纹(轻振纹),H横辊印(横辊印强光下明显),C挫伤(偶有挫伤),B白斑(白斑),S色差(色差) | 20100130 | 轧硬 | 1.2*610-SPCC | 31010040 | 小品种钢卷 | 0.39-SPCC |  | 50 | MO002359 | MO002359-001 | XPZG001 | 小品种钢前处理模板 | 6320 | 2024-08-05 | 2024-08-19 | 3 | 2024-08-18 17:22:45 | 2024-08-18 17:45:23 | 江苏东方九天新能源材料有限公司 | 280510 | 徐炜 |  |  | 0.67 | 1950 | 610 | 1 | DL1224070083 | 昆山宝必达:(0.39*610),厚度±0.01mm，HV150-170,粗糙度0.7-1.0μM，卷重2-3吨 |  | X细划伤(细划伤),A暗线印(暗线印),Z振纹(轻振纹),H横辊印(横辊印强光下明显),C挫伤(偶有挫伤),B白斑(白斑),S色差(色差) | 否 | 否 | 1706 | 1
最终冷轧 | DL1224080017 | DL1224080017 | 东方650轧机 | 合格 | 合格品 | 甲 | 顾峰 | 5640 | 5600 | 0.9929 | 1900 | 0.645 | 565 | 昆山富维：650轧机中间道次普光辊（Ra0.2-0.3μm)轧制，最后一道用建议Ra1.0-1.2μm毛化辊轧制0.64mm(1.2-0.95-0.80-0.69-0.64),厚度公差：0.643-0.648mm,板面粗糙度控制在Ra0.6-0.8μm，转脱脂 | X细划伤(细划伤),A暗线印(暗线印),Z振纹(轻振纹),H横辊印(横辊印强光下明显),C挫伤(偶有挫伤),S色差(色差) | 20100125 | 轧硬 | 1.2*565-SPCC | 31010092 | 小品种钢卷 | 0.64-SPCC |  | 20 | MO002769 | MO002769-001 | XPZG001 | 小品种钢前处理模板 | 5500 | 2024-08-17 | 2024-08-17 | 3 | 2024-08-18 11:21:36 | 2024-08-18 11:23:46 | 江苏东方九天新能源材料有限公司 | 295293 | 顾峰 |  |  | 1.2 | 1040 | 565 | 1 | DL1224080017 | 昆山富维(0.64*565) 厚度公差：+/-0.005mm，HV90-110,粗糙度0.8-1.0um,卷重2-3吨，取A4纸贴打包后贴外面 |  | X细划伤(细划伤),A暗线印(暗线印),Z振纹(轻振纹),H横辊印(横辊印强光下明显),C挫伤(偶有挫伤),S色差(色差) | 否 | 否 | 175 | 1
最终冷轧 | DL1224080018 | DL1224080018 | 东方650轧机 | 合格 | 合格品 | 甲 | 徐炜 | 5480 | 5450 | 0.9945 | 1900 | 0.64 | 565 | 昆山富维：650轧机中间道次普光辊（Ra0.2-0.3μm)轧制，最后一道用建议Ra1.0-1.2μm毛化辊轧制0.64mm(1.2-0.95-0.80-0.69-0.64),厚度公差：0.643-0.648mm,板面粗糙度控制在Ra0.6-0.8μm，转脱脂 | X细划伤(细划伤),A暗线印(暗线印),Z振纹(轻振纹),H横辊印(横辊印强光下明显),C挫伤(偶有挫伤),B白斑(白斑),S色差(色差) | 20100125 | 轧硬 | 1.2*565-SPCC | 31010092 | 小品种钢卷 | 0.64-SPCC |  | 20 | MO002769 | MO002769-002 | XPZG001 | 小品种钢前处理模板 | 5495 | 2024-08-17 | 2024-08-17 | 3 | 2024-08-18 10:27:25 | 2024-08-18 10:29:05 | 江苏东方九天新能源材料有限公司 | 295294 | 徐炜 |  |  | 1.2 | 1040 | 565 | 1 | DL1224080018 | 昆山富维(0.64*565) 厚度公差：+/-0.005mm，HV90-110,粗糙度0.8-1.0um,卷重2-3吨，取A4纸贴打包后贴外面 |  | X细划伤(细划伤),A暗线印(暗线印),Z振纹(轻振纹),H横辊印(横辊印强光下明显),C挫伤(偶有挫伤),B白斑(白斑),S色差(色差) | 否 | 否 | 290 | 2
最终冷轧 | DL0024080084 | DL0024080084 | 东方650轧机 | 合格 | 合格品 | 乙 | 刘爱民 | 5200 | 5150 | 0.9904 | 3700 | 0.31 | 565 | 昆山富维：650轧机中间道次普光辊（Ra0.2-0.3μm)轧制，最后一道建议用Ra0.8-1.0μm毛化辊轧至0.31mm（0.6-0.45-0.35-0.31）厚度公差：0.307-0.312mm，板面粗糙度控制在Ra0.4-0.6um，转脱脂 | X细划伤(),A暗线印(下表面边部0.5公分线印),S色差条印(),Z振纹() | 20100072 | 轧硬 | 0.6*565-SPCC | 31010032 | 小品种钢卷 | 0.31-SPCC |  | 20 | MO002777 | MO002777-001 | XPZG001 | 小品种钢前处理模板 | 5205 | 2024-08-17 | 2024-08-17 | 3 | 2024-08-18 08:03:44 | 2024-08-18 08:05:04 | 江苏东方九天新能源材料有限公司 | 295373 | 刘爱民 |  |  | 0.6 | 1970 | 565 | 1 | DL0024080084 | 昆山富维（0.31*565）厚度公差：+0/-0.01mm，HV80-110,粗糙度0.5-0.7um,卷重2-3吨，，取A4纸贴打包后贴外面 |  | X细划伤(),A暗线印(下表面边部0.5公分线印),S色差条印(),Z振纹() | 否 | 否 | 1674 | 1
最终冷轧 | DL0024080079 | DL0024080079 | 东方650轧机 | 合格 | 合格品 | 乙 | 朱明 | 5820 | 5750 | 0.988 | 4000 | 0.32 | 565 | 昆山富维：650轧机中间道次普光辊（Ra0.2-0.3μm)轧制，最后一道建议用Ra0.8-1.0μm毛化辊轧至0.32mm（0.6-0.45-0.36-0.32）厚度公差：0.322-0.327mm，板面粗糙度控制在Ra0.4-0.6um，转脱脂 | X细划伤(),A暗线印(),S色差条印(),Z振纹() | 20100072 | 轧硬 | 0.6*565-SPCC | 31010033 | 小品种钢卷 | 0.32-SPCC |  | 20 | MO002768 | MO002768-002 | XPZG001 | 小品种钢前处理模板 | 5820 | 2024-08-17 | 2024-08-17 | 3 | 2024-08-18 06:45:24 | 2024-08-18 06:46:12 | 江苏东方九天新能源材料有限公司 | 291301 | 朱明 |  |  | 0.6 | 2220 | 565 | 1 | DL0024080079 | 昆山富维（0.32*565）厚度公差：+/-0.005mm，HV80-110,粗糙度0.5-0.7um,卷重2-3吨，，取A4纸贴打包后贴外面，销售更改订单，此料已经一次脱脂结束，从轧机开始下工艺 。 |  | X细划伤(),A暗线印(),S色差条印(),Z振纹() | 否 | 否 | 102 | 2
最终冷轧 | DL0024060007 | DL0024060007 | 东方650轧机 | 合格 | 合格品 | 乙 | 刘爱民 | 5675 | 5610 | 0.9885 | 3900 | 0.32 | 565 | 昆山富维：650轧机中间道次普光辊（Ra0.2-0.3μm)轧制，最后一道建议用Ra0.8-1.0μm毛化辊轧至0.32mm（0.6-0.45-0.36-0.32）厚度公差：0.322-0.327mm，板面粗糙度控制在Ra0.4-0.6um，转脱脂 | X细划伤(),A暗线印(),S色差条印(),Z振纹() | 20100072 | 轧硬 | 0.6*565-SPCC | 31010033 | 小品种钢卷 | 0.32-SPCC |  | 20 | MO002768 | MO002768-001 | XPZG001 | 小品种钢前处理模板 | 5675 | 2024-08-17 | 2024-08-17 | 3 | 2024-08-18 05:13:07 | 2024-08-18 05:13:48 | 江苏东方九天新能源材料有限公司 | 291300 | 刘爱民 |  |  | 0.6 | 0 | 565 | 1 | DL0024060007 | 昆山富维（0.32*565）厚度公差：+/-0.005mm，HV80-110,粗糙度0.5-0.7um,卷重2-3吨，，取A4纸贴打包后贴外面，销售更改订单，此料已经一次脱脂结束，从轧机开始下工艺 。 |  | X细划伤(),A暗线印(),S色差条印(),Z振纹() | 否 | 否 | 65 | 1
最终冷轧 | DL0024070059 | DL0024070059 | 东方650轧机 | 合格 | 合格品 | 乙 | 朱明 | 5825 | 5790 | 0.994 | 2680 | 0.47 | 565 | 昆山富维：650轧机中间道次普光辊（Ra0.2-0.3μm)轧制,最后一道建议用Ra0.4-0.6μm毛化辊轧至0.47mm（0.6-0.52-0.47）厚度公差：0.473-0.478mm、板面粗糙度控制Ra0.25-0.45μm、转脱脂 | X细划伤(),A暗线印(),S色差条印(),Z振纹() | 20100072 | 轧硬 | 0.6*565-SPCC | 31010048 | 小品种钢卷 | 0.47-SPCC |  | 20 | MO002190 | MO002190-001 | XPZG001 | 小品种钢前处理模板 | 5845 | 2024-07-29 | 2024-08-06 | 3 | 2024-08-18 03:40:29 | 2024-08-18 03:41:17 | 江苏东方九天新能源材料有限公司 | 267987 | 朱明 |  |  | 0.6 | 2200 | 565 | 1 | DL0024070059 | 昆山富维：（0.47*565）厚度公差：+/-0.005mm，HV80-110,粗糙度小于0.6um,横向光泽度大于120GU，卷重2-3吨，取A4纸贴打包后贴外面 |  | X细划伤(),A暗线印(),S色差条印(),Z振纹() | 否 | 否 | 1552 | 1
改轧 | JL0024040087-2 | JL0024040087-2 | 东方650轧机 | 合格 | 合格品 | 乙 | 刘爱民 | 2785 | 2730 | 0.9803 | 6950 | 0.08 | 610 | 百伟精密：650轧机中间道次普光辊（Ra0.2-0.3μm)轧制0.08mm（0.2-0.13-0.09-0.08）、厚度公差0.08-0.085mm，转脱脂 | X细划伤(),A暗线印(),S色差条印(),Z振纹() | 31010030 | 小品种钢卷 | 0.2-SPCC | 31010001 | 小品种钢卷 | 0.08-SPCC |  | 10 | MO002647 | MO002647-001 | XPZG001 | 小品种钢前处理模板 | 2785 | 2024-08-13 | 2024-08-28 | 3 | 2024-08-18 02:26:17 | 2024-08-18 02:27:06 | 江苏东方九天新能源材料有限公司 | 290093 | 刘爱民 |  |  | 0.2 | 0 | 610 | 1 | JL0024040087-2 | 百伟精密（0.08*610）厚度±0.01，镍后HV90-110,粗糙度≤0.5普光面（改轧实验料） |  | X细划伤(),A暗线印(),S色差条印(),Z振纹() | 否 | 否 |  | 1
改轧 | JL0024010056-11 | JL0024010056-11 | 东方650轧机 | 合格 | 让步接收 | 甲 | 关颜伟,徐炜 | 2290 | 2240 | 0.9782 | 5600 | 0.08 | 610 | 百伟精密：650轧机中间道次普光辊（Ra0.2-0.3μm)轧制0.08mm（0.2-0.13-0.09-0.08）、厚度公差0.08-0.085mm，转脱脂 | 色差条印；振纹；暗线印；横辊印；细划伤；挫伤 |  |  |  | 31010001 | 小品种钢卷 | 0.08-SPCC |  | 10 | MO002647 | MO002647-002 | XPZG001 | 小品种钢前处理模板 | 2290 | 2024-08-13 | 2024-08-28 | 3 | 2024-08-17 22:39:24 | 2024-08-17 22:40:27 | 江苏东方九天新能源材料有限公司 | 290094 | 徐炜 |  |  | 0.2 | 0 | 610 | 1 | JL0024010056-11 | 百伟精密（0.08*610）厚度±0.01，镍后HV90-110,粗糙度≤0.5普光面（改轧实验料） |  | 色差条印；振纹；暗线印；横辊印；细划伤；挫伤 | 否 | 否 |  | 2
改轧 | DL002406001722 | DL002406001722 | 东方650轧机 | 合格 | 让步接收 | 乙 | 关颜伟 | 2970 | 2920 | 0.9832 | 7500 | 0.08 | 610 | 百伟精密：650轧机中间道次普光辊（Ra0.2-0.3μm)轧制0.08mm（0.19-0.13-0.09-0.08）、厚度公差0.08-0.085mm，转脱脂 | X细划伤(轻细划伤),A暗线印(下表面暗线印多条),S色差条印() |  |  |  | 31010001 | 小品种钢卷 | 0.08-SPCC |  | 10 | MO002648 | MO002648-001 | XPZG001 | 小品种钢前处理模板 | 2970 | 2024-08-13 | 2024-08-28 | 3 | 2024-08-17 19:30:58 | 2024-08-17 19:34:20 | 江苏东方九天新能源材料有限公司 | 290100 | 肖勋民 |  |  | 0.19 | 0 | 610 | 1 | DL002406001722 | 百伟精密（0.08*610）厚度±0.01，镍后HV90-110,粗糙度≤0.5普光面（改轧实验料） |  | X细划伤(轻细划伤),A暗线印(下表面暗线印多条),S色差条印() | 否 | 否 |  | 1
改轧 | JL0024040126-12 | JL0024040126-12 | 东方650轧机 | 合格 | 让步接收 | 乙 | 朱明 | 3040 | 3000 | 0.9868 | 7650 | 0.08 | 610 | 百伟精密：650轧机中间道次普光辊（Ra0.2-0.3μm)轧制0.08mm（0.2-0.13-0.09-0.08）、厚度公差0.08-0.085mm，转脱脂 | X细划伤(),A暗线印(下表面多条线印),S色差条印(),Z振纹() |  |  |  | 31010001 | 小品种钢卷 | 0.08-SPCC |  | 10 | MO002647 | MO002647-003 | XPZG001 | 小品种钢前处理模板 | 3040 | 2024-08-13 | 2024-08-28 | 3 | 2024-08-17 11:29:06 | 2024-08-17 14:23:39 | 江苏东方九天新能源材料有限公司 | 290095 | 朱明 |  |  | 0.2 | 0 | 610 | 1 | JL0024040126-12 | 百伟精密（0.08*610）厚度±0.01，镍后HV90-110,粗糙度≤0.5普光面（改轧实验料） |  | X细划伤(),A暗线印(下表面多条线印),S色差条印(),Z振纹() | 否 | 否 |  | 3
最终冷轧 | DL0024080067 | DL0024080067 | 东方650轧机 | 合格 | 合格品 | 乙 | 刘爱民 | 6200 | 6150 | 0.9919 | 2950 | 0.43 | 610 | 昆山宝必达：650轧机中间道次普光辊（Ra0.2-0.3μm)轧制，最后一道建议用Ra1.0-1.2μm毛化辊轧至0.43mm（0.6-0.49-0.43）厚度公差：0.438-0.443mm,板面粗糙度控制Ra0.6-0.8μm，转脱脂 | X细划伤(),A暗线印(新换中间辊工作辊，下表面多条线印),S色差条印(),Z振纹() | 20100082 | 轧硬 | 0.6*610-SPCC | 31010044 | 小品种钢卷 | 0.43-SPCC |  | 20 | MO002697 | MO002697-001 | XPZG001 | 小品种钢前处理模板 | 6210 | 2024-08-14 | 2024-08-29 | 3 | 2024-08-17 10:03:07 | 2024-08-17 10:04:29 | 江苏东方九天新能源材料有限公司 | 291743 | 刘爱民 |  |  | 0.6 | 2200 | 610 | 1 | DL0024080067 | 昆山宝必达（0.43*610）厚度±0.01mm，HV95-120,粗糙度0.7-1.0μM，卷重2-3吨，要求在850平整 |  | X细划伤(),A暗线印(新换中间辊工作辊，下表面多条线印),S色差条印(),Z振纹() | 否 | 否 | 3047 | 1
最终冷轧 | DL1224080004 | DL1224080004 | 东方650轧机 | 合格 | 让步接收 | 乙 | 关颜伟 | 4470 | 4420 | 0.9888 | 2100 | 0.5 | 533 | 昆山富维：650轧机建议用Ra0.7-0.9μm毛化辊轧至0.5mm（0.6-0.55-0.5）,厚度公差：0.504-0.509mm，板面粗糙度控制Ra0.35-0.5μm，转脱脂 | A暗线印(),S色差条印(),Z振纹(振纹重),T停机斑(),H横辊印() |  |  |  | 31010062 | 小品种钢卷 | 0.5-SPCC |  | 20 | MO002680 | MO002680-001 | XPZG001 | 小品种钢前处理模板 | 4475 | 2024-08-14 | 2024-08-29 | 3 | 2024-08-17 07:55:33 | 2024-08-17 07:57:52 | 江苏东方九天新能源材料有限公司 | 291299 | 刘爱民 |  |  | 0.6 | 1790 | 533 | 1 | DL1224080004 | 昆山富维（0.5*533）厚度公差：+/-0.005mm，HV80-110,粗糙度0.5-0.8um，光泽度：横向光泽度大于100GU,卷重2-3吨，，取A4纸贴打包后贴外面 |  | A暗线印(),S色差条印(),Z振纹(振纹重),T停机斑(),H横辊印() | 否 | 否 | 2783 | 1
最终冷轧 | DL0024080080 | DL0024080080 | 东方650轧机 | 合格 | 让步接收 | 乙 | 顾峰 | 5800 | 5750 | 0.9914 | 4000 | 0.32 | 565 | 昆山富维：650轧机中间道次普光辊（Ra0.2-0.3μm)轧制，最后一道建议用Ra0.8-1.0μm毛化辊轧至0.32mm（0.6-0.45-0.36-0.32）厚度公差：0.322-0.327mm，板面粗糙度控制在Ra0.4-0.6um，转脱脂 | A暗线印(),S色差条印(),Z振纹(),H横辊印() |  |  |  | 31010033 | 小品种钢卷 | 0.32-SPCC |  | 20 | MO002682 | MO002682-001 | XPZG001 | 小品种钢前处理模板 | 5815 | 2024-08-14 | 2024-08-26 | 3 | 2024-08-17 03:28:54 | 2024-08-17 07:55:20 | 江苏东方九天新能源材料有限公司 | 291324 | 刘爱民 |  |  | 0.6 | 2200 | 565 | 1 | DL0024080080 | 昆山富维（0.32*565）厚度公差：+/-0.005mm，HV80-110,粗糙度0.5-0.7um,卷重2-3吨，，取A4纸贴打包后贴外面 |  | A暗线印(),S色差条印(),Z振纹(),H横辊印() | 否 | 否 | 1466 | 1
最终冷轧 | DL0024080082 | DL0024080082 | 东方650轧机 | 合格 | 让步接收 | 乙 | 关颜伟 | 5810 | 5760 | 0.9914 | 4200 | 0.31 | 565 | 昆山富维：650轧机中间道次普光辊（Ra0.2-0.3μm)轧制，最后一道建议用Ra0.8-1.0μm毛化辊轧至0.31mm（0.6-0.45-0.35-0.31）厚度公差：0.307-0.312mm，板面粗糙度控制在Ra0.4-0.6um，转脱脂 | A暗线印(),S色差条印(),Z振纹(),H横辊印() |  |  |  | 31010032 | 小品种钢卷 | 0.31-SPCC |  | 20 | MO002683 | MO002683-001 | XPZG001 | 小品种钢前处理模板 | 5820 | 2024-08-14 | 2024-08-26 | 3 | 2024-08-17 02:08:24 | 2024-08-17 03:23:42 | 江苏东方九天新能源材料有限公司 | 291326 | 刘爱民 |  |  | 0.6 | 2200 | 565 | 1 | DL0024080082 | 昆山富维（0.31*565）厚度公差：+0/-0.01mm，HV80-110,粗糙度0.5-0.7um,卷重2-3吨，，取A4纸贴打包后贴外面 |  | A暗线印(),S色差条印(),Z振纹(),H横辊印() | 否 | 否 | 1293 | 1
最终冷轧 | DL0024080081 | DL0024080081 | 东方650轧机 | 合格 | 让步接收 | 乙 | 顾峰 | 5820 | 5770 | 0.9914 | 3980 | 0.325 | 565 | 昆山富维：650轧机中间道次普光辊（Ra0.2-0.3μm)轧制，最后一道建议用Ra0.8-1.0μm毛化辊轧至0.32mm（0.6-0.45-0.36-0.32）厚度公差：0.322-0.327mm，板面粗糙度控制在Ra0.4-0.6um，转脱脂 | A暗线印(),S色差条印(),Z振纹(),H横辊印(),B白斑() |  |  |  | 31010033 | 小品种钢卷 | 0.32-SPCC |  | 20 | MO002682 | MO002682-002 | XPZG001 | 小品种钢前处理模板 | 5835 | 2024-08-14 | 2024-08-26 | 3 | 2024-08-17 00:13:07 | 2024-08-17 01:59:23 | 江苏东方九天新能源材料有限公司 | 291325 | 刘爱民 |  |  | 0.6 | 2200 | 565 | 1 | DL0024080081 | 昆山富维（0.32*565）厚度公差：+/-0.005mm，HV80-110,粗糙度0.5-0.7um,卷重2-3吨，，取A4纸贴打包后贴外面 |  | A暗线印(),S色差条印(),Z振纹(),H横辊印(),B白斑() | 否 | 否 | 1399 | 2
改轧 | DL002406001322 | DL002406001322 | 东方650轧机 | 合格 | 让步接收 | 甲 | 顾峰 | 2300 | 2250 | 0.9783 | 3100 | 0.15 | 610 | 昆山泰德通：650轧机中间道次用普光辊(Ra0.2-0.3um)轧制，最后一道建议用Ra0.8-1.0um毛化辊轧制0.15mm(0.49-0.32-0.22-0.165-0.15)厚度公差：0.145-0.150mm、板面粗糙度控制Ra0.4-0.55μm、转脱脂 | A暗线印(),S色差条印(),Z振纹(),H横辊印() |  |  |  | 20600016 | 镍钝化卷半成品 | 0.15-SPCC |  | 20 | MO002290 | MO002290-001 | XPZG001 | 小品种钢前处理模板 | 2300 | 2024-08-02 | 2024-08-17 | 3 | 2024-08-17 00:35:35 | 2024-08-17 00:36:55 | 江苏东方九天新能源材料有限公司 | 276097 | 顾峰 |  |  | 0.49 | 960 | 610 | 1 | DL002406001322 | 0.49做昆山泰德通:(0.15*610)厚度±0.005，HV90-110,粗糙度0.5-0.7 |  | A暗线印(),S色差条印(),Z振纹(),H横辊印() | 否 | 否 | 3005 | 1
改轧 | JL1124040039-12 | JL1124040039-12 | 东方650轧机 | 合格 | 让步接收 | 甲 | 关颜伟 | 2525 | 2480 | 0.9822 | 3500 | 0.15 | 610 | 昆山泰德通：650轧机中间道次用普光辊(Ra0.2-0.3um)轧制，最后一道建议用Ra0.8-1.0um毛化辊轧制0.15mm(0.44-0.34-0.26-0.20-0.165-0.15)厚度公差：0.145-0.150mm、板面粗糙度控制Ra0.4-0.55μm、转脱脂 | A暗线印(),S色差条印(),Z振纹(),T停机斑(),H横辊印() |  |  |  | 20600016 | 镍钝化卷半成品 | 0.15-SPCC |  | 10 | MO002343 | MO002343-001 | XPZG001 | 小品种钢前处理模板 | 2525 | 2024-08-05 | 2024-08-17 | 3 | 2024-08-17 00:33:44 | 2024-08-17 00:35:16 | 江苏东方九天新能源材料有限公司 | 276076 | 顾峰 |  |  | 0.44 | 0 | 610 | 1 | JL1124040039-12 | 0.44做昆山泰德通:(0.15*610)厚度±0.005，HV90-110,粗糙度0.5-0.7 |  | A暗线印(),S色差条印(),Z振纹(),T停机斑(),H横辊印() | 否 | 否 | 2340 | 1
改轧 | DL002406001111 | DL002406001111 | 东方650轧机 | 合格 | 让步接收 | 乙 | 关颜伟 | 3250 | 3200 | 0.9846 | 4380 | 0.15 | 610 | 昆山泰德通：650轧机中间道次用普光辊(Ra0.2-0.3um)轧制，最后一道建议用Ra0.8-1.0um毛化辊轧制0.15mm(0.54-0.39-0.29-0.22-0.165-0.15)厚度公差：0.145-0.150mm、板面粗糙度控制Ra0.4-0.55μm、转脱脂 | A暗线印(),S色差条印(),Z振纹(),H横辊印() |  |  |  | 20600016 | 镍钝化卷半成品 | 0.15-SPCC |  | 20 | MO002288 | MO002288-001 | XPZG001 | 小品种钢前处理模板 | 3250 | 2024-08-02 | 2024-08-17 | 3 | 2024-08-16 23:20:15 | 2024-08-16 23:21:42 | 江苏东方九天新能源材料有限公司 | 276089 | 刘爱民 |  |  | 0.54 | 1250 | 610 | 1 | DL002406001111 | 0.54做昆山泰德通:(0.15*610)厚度±0.005，HV90-110,粗糙度0.5-0.7 |  | A暗线印(),S色差条印(),Z振纹(),H横辊印() | 否 | 否 | 2758 | 1
改轧 | DL002407002712 | DL002407002712 | 东方650轧机 | 合格 | 合格品 | 乙 | 刘爱民 | 2910 | 2860 | 0.9828 | 3050 | 0.2 | 610 | 昆山泰德通：650轧机中间道次用普光辊(Ra0.2-0.3um)轧制，最后一道建议用Ra0.8-1.0um毛化辊轧制0.2mm(0.57-0.35-0.24-0.2)厚度公差：0.195-0.200mm、板面粗糙度控制Ra0.4-0.55μm、转脱脂 | X细划伤(),A暗线印(),S色差条印(),Z振纹() | 31010081 | 小品种钢卷 | 0.57-SPCC | 20600018 | 镍钝化卷半成品 | 0.2-SPCC |  | 20 | MO002600 | MO002600-003 | XPZG001 | 小品种钢前处理模板 | 2940 | 2024-08-12 | 2024-08-26 | 3 | 2024-08-16 20:11:39 | 2024-08-16 20:12:22 | 江苏东方九天新能源材料有限公司 | 288492 | 刘爱民 |  |  | 0.57 | 1070 | 610 | 1 | DL002407002712 | （改轧料0.57做）昆山泰德通（0.2*610）厚度±0.005，HV90-110,粗糙度0.5-0.7， |  | X细划伤(),A暗线印(),S色差条印(),Z振纹() | 否 | 否 | 3785 | 3
改轧 | DL002406000912 | DL002406000912 | 东方650轧机 | 合格 | 合格品 | 乙 | 朱明 | 2890 | 2830 | 0.9792 | 4000 | 0.15 | 610 | 昆山泰德通：650轧机中间道次用普光辊(Ra0.2-0.3um)轧制，最后一道建议用Ra0.8-1.0um毛化辊轧制0.15mm(0.57-0.41-0.29-0.22-0.165-0.15)厚度公差：0.145-0.150mm、板面粗糙度控制Ra0.4-0.55μm、转脱脂 | X细划伤(),A暗线印(),S色差条印(),Z振纹() | 31010081 | 小品种钢卷 | 0.57-SPCC | 20600016 | 镍钝化卷半成品 | 0.15-SPCC |  | 20 | MO002287 | MO002287-003 | XPZG001 | 小品种钢前处理模板 | 2890 | 2024-08-02 | 2024-08-17 | 3 | 2024-08-16 19:46:12 | 2024-08-16 19:46:52 | 江苏东方九天新能源材料有限公司 | 276085 | 朱明 |  |  | 0.57 | 1060 | 610 | 1 | DL002406000912 | 0.57做昆山泰德通:(0.15*610)厚度±0.005，HV90-110,粗糙度0.5-0.7 |  | X细划伤(),A暗线印(),S色差条印(),Z振纹() | 否 | 否 | 3280 | 3
改轧 | JL0024030059-2 | JL0024030059-2 | 东方650轧机 | 合格 | 合格品 | 乙 | 刘爱民 | 6110 | 6050 | 0.9902 | 8500 | 0.15 | 610 | 昆山泰德通：650轧机中间道次用普光辊(Ra0.2-0.3um)轧制，最后一道建议用Ra0.8-1.0um毛化辊轧制0.15mm(0.44-0.29-0.22-0.165-0.15)厚度公差：0.145-0.150mm、板面粗糙度控制Ra0.4-0.55μm、转脱脂 | A暗线印(半成品多条暗线印成品换辊轧不掉),S色差条印(),X细划伤() | 31010045 | 小品种钢卷 | 0.44-SPCC | 20600016 | 镍钝化卷半成品 | 0.15-SPCC |  | 20 | MO002285 | MO002285-001 | XPZG001 | 小品种钢前处理模板 | 6110 | 2024-08-02 | 2024-08-17 | 3 | 2024-08-16 19:09:41 | 2024-08-16 19:10:41 | 江苏东方九天新能源材料有限公司 | 276079 | 刘爱民 |  |  | 0.44 | 2890 | 610 | 1 | JL0024030059-2 | 0.44做昆山泰德通:(0.15*610)厚度±0.005，HV90-110,粗糙度0.5-0.7 |  | A暗线印(半成品多条暗线印成品换辊轧不掉),S色差条印(),X细划伤() | 否 | 否 | 2371 | 1
改轧 | DL1224070007 | DL1224070007 | 东方650轧机 | 合格 | 合格品 | 乙 | 朱明 | 7250 | 7200 | 0.9931 | 10152 | 0.15 | 610 | 昆山泰德通：650轧机中间道次用普光辊(Ra0.2-0.3um)轧制，最后一道建议用Ra0.8-1.0um毛化辊轧制0.15mm(0.39-0.29-0.22-0.165-0.15)厚度公差：0.145-0.150mm、板面粗糙度控制Ra0.4-0.55μm、转脱脂 | A暗线印(半成品暗线印，成品换辊轧不掉) | 31010040 | 小品种钢卷 | 0.39-SPCC | 20600016 | 镍钝化卷半成品 | 0.15-SPCC |  | 10 | MO002282 | MO002282-001 | XPZG001 | 小品种钢前处理模板 | 7250 | 2024-08-02 | 2024-08-17 | 3 | 2024-08-16 18:15:29 | 2024-08-16 18:16:43 | 江苏东方九天新能源材料有限公司 | 276074 | 朱明 |  |  | 0.39 | 3910 | 610 | 1 | DL1224070007 | 0.39做昆山泰德通:(0.15*610)厚度±0.005，HV90-110,粗糙度0.5-0.7 |  | A暗线印(半成品暗线印，成品换辊轧不掉) | 否 | 否 | 2852 | 1
改轧 | DL002406001112 | DL002406001112 | 东方650轧机 | 合格 | 合格品 | 乙 | 刘爱民 | 2650 | 2600 | 0.9811 | 3650 | 0.15 | 610 | 昆山泰德通：650轧机中间道次用普光辊(Ra0.2-0.3um)轧制，最后一道建议用Ra0.8-1.0um毛化辊轧制0.15mm(0.54-0.39-0.29-0.22-0.165-0.15)厚度公差：0.145-0.150mm、板面粗糙度控制Ra0.4-0.55μm、转脱脂 | X细划伤(),A暗线印(成品换辊暗线印轧不掉),S色差条印(),Z振纹() | 31010056 | 小品种钢卷 | 0.54-SPCC | 20600016 | 镍钝化卷半成品 | 0.15-SPCC |  | 20 | MO002288 | MO002288-003 | XPZG001 | 小品种钢前处理模板 | 2650 | 2024-08-02 | 2024-08-17 | 3 | 2024-08-16 17:09:04 | 2024-08-16 17:10:10 | 江苏东方九天新能源材料有限公司 | 276091 | 刘爱民 |  |  | 0.54 | 1020 | 610 | 1 | DL002406001112 | 0.54做昆山泰德通:(0.15*610)厚度±0.005，HV90-110,粗糙度0.5-0.7 |  | X细划伤(),A暗线印(成品换辊暗线印轧不掉),S色差条印(),Z振纹() | 否 | 否 | 2732 | 3
改轧 | JL0024040024-22 | JL0024040024-22 | 东方650轧机 | 合格 | 让步接收 | 甲 | 顾峰 | 3110 | 3060 | 0.9839 | 4230 | 0.15 | 610 | 昆山泰德通：650轧机中间道次用普光辊(Ra0.2-0.3um)轧制，最后一道建议用Ra0.8-1.0um毛化辊轧制0.15mm(0.57-0.41-0.29-0.22-0.165-0.15)厚度公差：0.145-0.150mm、板面粗糙度控制Ra0.4-0.55μm、转脱脂 | A暗线印(),S色差条印(),Z振纹(),T停机斑(),H横辊印() |  |  |  | 20600016 | 镍钝化卷半成品 | 0.15-SPCC |  | 20 | MO002287 | MO002287-001 | XPZG001 | 小品种钢前处理模板 | 3110 | 2024-08-02 | 2024-08-17 | 3 | 2024-08-16 08:11:26 | 2024-08-16 08:13:10 | 江苏东方九天新能源材料有限公司 | 276083 | 吴宏林 |  |  | 0.57 | 1120 | 610 | 1 | JL0024040024-22 | 0.57做昆山泰德通:(0.15*610)厚度±0.005，HV90-110,粗糙度0.5-0.7 |  | A暗线印(),S色差条印(),Z振纹(),T停机斑(),H横辊印() | 否 | 否 | 3284 | 1
改轧 | DL002406001212 | DL002406001212 | 东方650轧机 | 合格 | 让步接收 | 甲 | 关颜伟 | 2950 | 2900 | 0.9831 | 3900 | 0.15 | 610 | 昆山泰德通：650轧机中间道次用普光辊(Ra0.2-0.3um)轧制，最后一道建议用Ra0.8-1.0um毛化辊轧制0.15mm(0.54-0.39-0.29-0.22-0.165-0.15)厚度公差：0.145-0.150mm、板面粗糙度控制Ra0.4-0.55μm、转脱脂 | A暗线印(),S色差条印(),Z振纹(),T停机斑(),H横辊印()H横辊印(),T停机斑(),A暗线印(),S色差条印(),S水锈斑(),Z振纹() |  |  |  | 20600016 | 镍钝化卷半成品 | 0.15-SPCC |  | 20 | MO002288 | MO002288-004 | XPZG001 | 小品种钢前处理模板 | 2950 | 2024-08-02 | 2024-08-17 | 3 | 2024-08-16 08:07:31 | 2024-08-16 08:11:06 | 江苏东方九天新能源材料有限公司 | 276092 | 吴宏林 |  |  | 0.54 | 1120 | 610 | 1 | DL002406001212 | 0.54做昆山泰德通:(0.15*610)厚度±0.005，HV90-110,粗糙度0.5-0.7 |  | A暗线印(),S色差条印(),Z振纹(),T停机斑(),H横辊印()H横辊印(),T停机斑(),A暗线印(),S色差条印(),S水锈斑(),Z振纹() | 否 | 否 | 3269 | 4
改轧 | JL0024040027022 | JL0024040027022 | 东方650轧机 | 合格 | 让步接收 | 甲 | 关颜伟 | 3110 | 3050 | 0.9807 | 4250 | 0.15 | 610 | 昆山泰德通：650轧机中间道次用普光辊(Ra0.2-0.3um)轧制，最后一道建议用Ra0.8-1.0um毛化辊轧制0.15mm(0.56-0.41-0.29-0.22-0.165-0.15)厚度公差：0.145-0.150mm、板面粗糙度控制Ra0.4-0.55μm、转脱脂 | A暗线印(),S色差条印(),Z振纹(),T停机斑(),H横辊印() |  |  |  | 20600016 | 镍钝化卷半成品 | 0.15-SPCC |  | 20 | MO002289 | MO002289-001 | XPZG001 | 小品种钢前处理模板 | 3120 | 2024-08-02 | 2024-08-17 | 3 | 2024-08-16 07:12:21 | 2024-08-16 07:14:04 | 江苏东方九天新能源材料有限公司 | 276094 | 关颜伟 |  |  | 0.56 | 1140 | 610 | 1 | JL0024040027022 | 0.56做昆山泰德通:(0.15*610)厚度±0.005，HV90-110,粗糙度0.5-0.7 |  | A暗线印(),S色差条印(),Z振纹(),T停机斑(),H横辊印() | 否 | 否 | 2991 | 1
改轧 | DL00240600112 | DL00240600112 | 东方650轧机 | 合格 | 让步接收 | 甲 | 顾峰 | 5940 | 5880 | 0.9899 | 8350 | 0.15 | 610 | 昆山泰德通：650轧机中间道次用普光辊(Ra0.2-0.3um)轧制，最后一道建议用Ra0.8-1.0um毛化辊轧制0.15mm(0.54-0.39-0.29-0.22-0.165-0.15)厚度公差：0.145-0.150mm、板面粗糙度控制Ra0.4-0.55μm、转脱脂 | A暗线印(),S色差条印(),Z振纹(),T停机斑(),S水锈斑(),H横辊印() |  |  |  | 20600016 | 镍钝化卷半成品 | 0.15-SPCC |  | 20 | MO002288 | MO002288-002 | XPZG001 | 小品种钢前处理模板 | 5940 | 2024-08-02 | 2024-08-17 | 3 | 2024-08-16 07:09:02 | 2024-08-16 07:10:53 | 江苏东方九天新能源材料有限公司 | 276090 | 关颜伟 |  |  | 0.54 | 2260 | 610 | 1 | DL00240600112 | 0.54做昆山泰德通:(0.15*610)厚度±0.005，HV90-110,粗糙度0.5-0.7 |  | A暗线印(),S色差条印(),Z振纹(),T停机斑(),S水锈斑(),H横辊印() | 否 | 否 | 3209 | 2
改轧 | DL122407001312 | DL122407001312 | 东方650轧机 | 合格 | 让步接收 | 甲 | 顾峰 | 2730 | 2680 | 0.9817 | 3850 | 0.15 | 610 | 昆山泰德通：650轧机中间道次用普光辊(Ra0.2-0.3um)轧制，最后一道建议用Ra0.8-1.0um毛化辊轧制0.15mm(0.68-0.51-0.39-0.29-0.22-0.165-0.15)厚度公差：0.145-0.150mm、板面粗糙度控制Ra0.4-0.55μm、转脱脂 | A暗线印(),S色差条印(),Z振纹(),X锈斑(),S水锈斑边部整卷水锈斑(),H横辊印() |  |  |  | 20600016 | 镍钝化卷半成品 | 0.15-SPCC |  | 20 | MO002291 | MO002291-001 | XPZG001 | 小品种钢前处理模板 | 2750 | 2024-08-02 | 2024-08-17 | 3 | 2024-08-16 05:56:52 | 2024-08-16 06:01:57 | 江苏东方九天新能源材料有限公司 | 276104 | 关颜伟 |  |  | 0.68 | 830 | 610 | 1 | DL122407001312 | 0.68做昆山泰德通:(0.15*610)厚度±0.005，HV90-110,粗糙度0.5-0.7 |  | A暗线印(),S色差条印(),Z振纹(),X锈斑(),S水锈斑边部整卷水锈斑(),H横辊印() | 否 | 否 | 3265 | 1
改轧 | DL00240600092 | DL00240600092 | 东方650轧机 | 合格 | 让步接收 | 甲 | 关颜伟 | 5880 | 5800 | 0.9864 | 8280 | 0.15 | 610 | 昆山泰德通：650轧机中间道次用普光辊(Ra0.2-0.3um)轧制，最后一道建议用Ra0.8-1.0um毛化辊轧制0.15mm(0.57-0.41-0.29-0.22-0.165-0.15)厚度公差：0.145-0.150mm、板面粗糙度控制Ra0.4-0.55μm、转脱脂 | A暗线印(强光可见),S色差条印(),Z振纹(),X锈斑(头尾水锈斑停机斑重),H横辊印(),B白斑() |  |  |  | 20600016 | 镍钝化卷半成品 | 0.15-SPCC |  | 20 | MO002287 | MO002287-002 | XPZG001 | 小品种钢前处理模板 | 5880 | 2024-08-02 | 2024-08-17 | 3 | 2024-08-16 05:51:35 | 2024-08-16 05:56:22 | 江苏东方九天新能源材料有限公司 | 276084 | 关颜伟 |  |  | 0.57 | 2150 | 610 | 1 | DL00240600092 | 0.57做昆山泰德通:(0.15*610)厚度±0.005，HV90-110,粗糙度0.5-0.7 |  | A暗线印(强光可见),S色差条印(),Z振纹(),X锈斑(头尾水锈斑停机斑重),H横辊印(),B白斑() | 否 | 否 | 1526 | 2
改轧 | DL002407002812 | DL002407002812 | 东方650轧机 | 合格 | 合格品 | 乙 | 朱明 | 2840 | 2780 | 0.9789 | 2880 | 0.2 | 610 | 昆山泰德通：650轧机中间道次用普光辊(Ra0.2-0.3um)轧制，最后一道建议用Ra0.8-1.0um毛化辊轧制0.2mm(0.57-0.35-0.24-0.2)厚度公差：0.195-0.200mm、板面粗糙度控制Ra0.4-0.55μm、转脱脂 | X细划伤(),A暗线印(),S色差条印(),Z振纹() | 31010081 | 小品种钢卷 | 0.57-SPCC | 20600018 | 镍钝化卷半成品 | 0.2-SPCC |  | 20 | MO002600 | MO002600-002 | XPZG001 | 小品种钢前处理模板 | 2880 | 2024-08-12 | 2024-08-26 | 3 | 2024-08-15 20:16:53 | 2024-08-15 20:17:36 | 江苏东方九天新能源材料有限公司 | 288490 | 朱明 |  |  | 0.57 | 1050 | 610 | 1 | DL002407002812 | （改轧料0.57做）昆山泰德通（0.2*610）厚度±0.005，HV90-110,粗糙度0.5-0.7， |  | X细划伤(),A暗线印(),S色差条印(),Z振纹() | 否 | 否 | 2773 | 2
改轧 | DL002407002822 | DL002407002822 | 东方650轧机 | 合格 | 合格品 | 乙 | 刘爱民 | 2775 | 2720 | 0.9802 | 2900 | 0.2 | 610 | 昆山泰德通：650轧机中间道次用普光辊(Ra0.2-0.3um)轧制，最后一道建议用Ra0.8-1.0um毛化辊轧制0.2mm(0.57-0.35-0.24-0.2)厚度公差：0.195-0.200mm、板面粗糙度控制Ra0.4-0.55μm、转脱脂 | X细划伤(),A暗线印(),S色差条印(),Z振纹() | 31010081 | 小品种钢卷 | 0.57-SPCC | 20600018 | 镍钝化卷半成品 | 0.2-SPCC |  | 20 | MO002600 | MO002600-001 | XPZG001 | 小品种钢前处理模板 | 2830 | 2024-08-12 | 2024-08-26 | 3 | 2024-08-15 19:47:40 | 2024-08-15 19:48:24 | 江苏东方九天新能源材料有限公司 | 288489 | 刘爱民 |  |  | 0.57 | 1030 | 610 | 1 | DL002407002822 | （改轧料0.57做）昆山泰德通（0.2*610）厚度±0.005，HV90-110,粗糙度0.5-0.7， |  | X细划伤(),A暗线印(),S色差条印(),Z振纹() | 否 | 否 | 2749 | 1
改轧 | DL122407008212 | DL122407008212 | 东方650轧机 | 合格 | 合格品 | 乙 | 朱明 | 2120 | 2060 | 0.9717 | 2050 | 0.2 | 610 | 昆山泰德通：650轧机中间道次用普光辊(Ra0.2-0.3um)轧制，最后一道建议用Ra0.8-1.0um毛化辊轧制0.2mm(0.69-0.45-0.32-0.24-0.2)厚度公差：0.195-0.200mm、板面粗糙度控制Ra0.4-0.55μm、转脱脂 | X细划伤(),A暗线印(),S色差条印(),Z振纹() | 31010069 | 小品种钢卷 | 0.69-SPCC | 20600018 | 镍钝化卷半成品 | 0.2-SPCC |  | 20 | MO002603 | MO002603-001 | XPZG001 | 小品种钢前处理模板 | 2120 | 2024-08-12 | 2024-08-26 | 3 | 2024-08-15 19:20:30 | 2024-08-15 19:21:39 | 江苏东方九天新能源材料有限公司 | 288505 | 朱明 |  |  | 0.69 | 640 | 610 | 1 | DL122407008212 | （改轧料0.69做）昆山泰德通（0.2*610）厚度±0.005，HV90-110,粗糙度0.5-0.7， |  | X细划伤(),A暗线印(),S色差条印(),Z振纹() | 否 | 否 | 3798 | 1
改轧 | DL00240600131 | DL00240600131 | 东方650轧机 | 合格 | 合格品 | 乙 | 刘爱民 | 5780 | 5730 | 0.9913 | 8300 | 0.15 | 610 | 昆山泰德通：650轧机中间道次用普光辊(Ra0.2-0.3um)轧制，最后一道建议用Ra0.8-1.0um毛化辊轧制0.15mm(0.49-0.32-0.22-0.165-0.15)厚度公差：0.145-0.150mm、板面粗糙度控制Ra0.4-0.55μm、转脱脂 | X细划伤(),A暗线印(半成品下表面多条线印，换中间辊工作辊轧不掉),S色差条印(),Z振纹() | 31010050 | 小品种钢卷 | 0.49-SPCC | 20600016 | 镍钝化卷半成品 | 0.15-SPCC |  | 20 | MO002290 | MO002290-002 | XPZG001 | 小品种钢前处理模板 | 5780 | 2024-08-02 | 2024-08-17 | 3 | 2024-08-15 18:54:04 | 2024-08-15 18:55:53 | 江苏东方九天新能源材料有限公司 | 276098 | 刘爱民 |  |  | 0.49 | 2500 | 610 | 1 | DL00240600131 | 0.49做昆山泰德通:(0.15*610)厚度±0.005，HV90-110,粗糙度0.5-0.7 |  | X细划伤(),A暗线印(半成品下表面多条线印，换中间辊工作辊轧不掉),S色差条印(),Z振纹() | 否 | 否 | 2474 | 2
改轧 | DL00240600102 | DL00240600102 | 东方650轧机 | 合格 | 合格品 | 乙 | 朱明 | 5990 | 5930 | 0.99 | 8450 | 0.15 | 610 | 昆山泰德通：650轧机中间道次用普光辊(Ra0.2-0.3um)轧制，最后一道建议用Ra0.8-1.0um毛化辊轧制0.15mm(0.51-0.38-0.29-0.22-0.165-0.15)厚度公差：0.145-0.150mm、板面粗糙度控制Ra0.4-0.55μm、转脱脂 | X细划伤(),A暗线印(),S色差条印(),Z振纹() | 31010052 | 小品种钢卷 | 0.51-SPCC | 20600016 | 镍钝化卷半成品 | 0.15-SPCC |  | 20 | MO002292 | MO002292-001 | XPZG001 | 小品种钢前处理模板 | 5900 | 2024-08-02 | 2024-08-17 | 3 | 2024-08-15 17:57:38 | 2024-08-15 17:58:24 | 江苏东方九天新能源材料有限公司 | 276105 | 朱明 |  |  | 0.51 | 2400 | 610 | 1 | DL00240600102 | 0.51做昆山泰德通:(0.15*610)厚度±0.005，HV90-110,粗糙度0.5-0.7 |  | X细划伤(),A暗线印(),S色差条印(),Z振纹() | 否 | 否 | 1208 | 1
一次冷轧 | DL1224060001 | DL1224060001 | 东方650轧机 | 其他入库 | 成品退库 | 甲 | 徐炜 | 5460 | 5400 | 0.989 | 3100 | 0.39 | 565 | 泰兴双永：650轧机中间道次用普光辊(Ra0.2-0.3um)轧制，最后一道用Ra1.4-1.6μm毛化辊轧至0.39mm（0.67-0.45-0.39）厚度公差：0.393-0.398mm轧后板面粗糙度控制在0.8-0.95μm、硬度150-170HV转750平整 | S水锈斑(整卷水锈斑，1200米黄斑重) | 31010040 | 小品种钢卷 | 0.39-SPCC | 31010040 | 小品种钢卷 | 0.39-SPCC |  | 10 | MO001080 | MO001080-001 | XPZG001 | 小品种钢前处理模板 | 5460 | 2024-07-01 | 2024-07-07 | 5 | 2024-08-15 16:05:27 | 2024-08-15 16:11:36 | 江苏东方九天新能源材料有限公司 | 198505 | 徐炜 |  |  | 0.67 | 0 | 565 | 1 | DL1224060001 | (改轧料)泰兴双永(0.39):厚度±0.01mm，HV150-170，粗糙度0.7-0.9μM,卷重2-3.5吨 | 1 | S水锈斑(整卷水锈斑，1200米黄斑重) | 是 | 是 | 6 | 1
最终冷轧 | DL1224070077 | DL1224070077 | 东方650轧机 | 合格 | 让步接收 | 甲 | 关颜伟 | 5830 | 5750 | 0.9863 | 2000 | 0.65 | 565 | 昆山富维：650轧机中间道次普光辊（Ra0.2-0.3μm)轧制，最后一道用建议Ra0.8-1.0μm毛化辊轧制0.65mm(1.2-0.95-0.80-0.7-0.65),厚度公差：0.653-0.658mm,板面粗糙度控制在Ra0.4-0.55μm，转脱脂 | A暗线印(),S色差条印(操边一公分线印明显),Z振纹(振纹重),H横辊印(横辊印多条),B爆辊印() |  |  |  | 31010065 | 小品种钢卷 | 0.65-SPCC |  | 20 | MO001919 | MO001919-001 | XPZG001 | 小品种钢前处理模板 | 5840 | 2024-07-23 | 2024-08-02 | 3 | 2024-08-15 06:27:26 | 2024-08-15 06:30:59 | 江苏东方九天新能源材料有限公司 | 254457 | 徐炜 |  |  | 1.2 | 1110 | 565 | 1 | DL1224070077 | 昆山富维:（0.65*565）厚度公差：+/-0.005mm，HV80-110,粗糙度0.5-0.7um,卷重2-3吨,取A4纸贴打包后贴外面 |  | A暗线印(),S色差条印(操边一公分线印明显),Z振纹(振纹重),H横辊印(横辊印多条),B爆辊印() | 否 | 否 | 2584 | 1
改轧 | DL1224070001 | DL1224070001 | 东方650轧机 | 合格 | 让步接收 | 甲 | 关颜伟,徐炜 | 4620 | 4570 | 0.9892 | 2300 | 0.4 | 610 | 浙江银帆：650轧机中间道次普光辊（Ra0.2-0.3μm)最后一道建议用Ra0.8-1.0um毛化辊轧制0.4mm（0.61-0.45-0.4）厚度公差：0.398-0.403mm、板面粗糙度控制Ra0.4-0.6μm、转脱脂 | 色差，白斑，挫伤；暗线印。振纹，轻辊印，细划伤 |  |  |  | 31010051 | 小品种钢卷 | 0.4-SPCC |  | 30 | MO002293 | MO002293-002 | XPZG001 | 小品种钢前处理模板 | 4620 | 2024-08-02 | 2024-08-17 | 3 | 2024-08-15 01:24:15 | 2024-08-15 01:25:20 | 江苏东方九天新能源材料有限公司 | 252433 | 徐炜 |  |  | 0.61 | 0 | 610 | 1 | DL1224070001 | 0.61做 浙江银帆：（0.4*610）厚度+0/-0.01MM,HV90-110,粗糙度0.5-0.7um |  | 色差，白斑，挫伤；暗线印。振纹，轻辊印，细划伤 | 否 | 否 | 3754 | 2
最终冷轧 | DL00240800421 | DL0024080042 | 东方650轧机 | 合格 | 让步接收 | 甲 | 关颜伟 | 6325 | 6280 | 0.9929 | 2530 | 0.51 | 610 | 昆山宝必达; 650轧机中间道次普光辊（Ra0.2-0.3μm)轧制，最后一道用Ra0.8-1.0μm毛化辊轧至0.51mm（0.6-0.55-0.51）厚度公差：0.518-0.523mm、板面粗糙度控制Ra0.4-0.6μm，转脱脂 | A暗线印(),S色差条印(),Z振纹(),T停机斑(),H横辊印(),B白斑() |  |  |  | 31010052 | 小品种钢卷 | 0.51-SPCC |  | 20 | MO002541 | MO002541-001-01 | XPZG001 | 小品种钢前处理模板 | 12475 | 2024-08-10 | 2024-08-29 | 3 | 2024-08-15 00:57:33 | 2024-08-15 00:59:11 | 江苏东方九天新能源材料有限公司 | 286202 | 蔡迎虎 |  |  | 0.6 | 2200 | 610 | 1 | DL00240800421 | 昆山宝必达:(0.51*610)厚度±0.01mm，HV85-105（硬度不能低于85）,粗糙度0.5-0.8μM，卷重2-3吨 |  | A暗线印(),S色差条印(),Z振纹(),T停机斑(),H横辊印(),B白斑() |  |  | 1419 | 1
最终冷轧 | DL00240800422 | DL0024080042 | 东方650轧机 | 合格 | 让步接收 | 甲 | 关颜伟,徐炜 | 6130 | 6080 | 0.9918 | 2450 | 0.51 | 610 | 昆山宝必达; 650轧机中间道次普光辊（Ra0.2-0.3μm)轧制，最后一道用Ra0.8-1.0μm毛化辊轧至0.51mm（0.6-0.55-0.51）厚度公差：0.518-0.523mm、板面粗糙度控制Ra0.4-0.6μm，转脱脂 | 色差条印，挫伤，振纹，轻辊印，暗线印，白斑；细划伤 |  |  |  | 31010052 | 小品种钢卷 | 0.51-SPCC |  | 20 | MO002541 | MO002541-001-02 | XPZG001 | 小品种钢前处理模板 | 12475 | 2024-08-10 | 2024-08-29 | 3 | 2024-08-14 23:55:40 | 2024-08-14 23:56:40 | 江苏东方九天新能源材料有限公司 | 286202 | 徐炜 |  |  | 0.6 | 2140 | 610 | 1 | DL00240800422 | 昆山宝必达:(0.51*610)厚度±0.01mm，HV85-105（硬度不能低于85）,粗糙度0.5-0.8μM，卷重2-3吨 |  | 色差条印，挫伤，振纹，轻辊印，暗线印，白斑；细划伤 |  |  | 1419 | 1
最终冷轧 | DL0024080040 | DL0024080040 | 东方650轧机 | 合格 | 让步接收 | 甲 | 徐炜 | 6310 | 6260 | 0.9921 | 3000 | 0.43 | 610 | 昆山宝必达:650轧机中间道次普光辊（Ra0.2-0.3μm)轧制，最后一道建议用Ra1.0-1.2μm毛化辊轧至0.43mm（0.6-0.49-0.43）厚度公差：0.438-0.443mm,板面粗糙度控制Ra0.6-0.8μm，转脱脂 | A暗线印(),S色差条印(),Z针尖印(),H横辊印(),B白斑() |  |  |  | 31010044 | 小品种钢卷 | 0.43-SPCC |  | 20 | MO002580 | MO002580-005 | XPZG001 | 小品种钢前处理模板 | 6315 | 2024-08-12 | 2024-08-29 | 3 | 2024-08-14 23:14:07 | 2024-08-14 23:15:58 | 江苏东方九天新能源材料有限公司 | 286153 | 杨海鹏 |  |  | 0.6 | 2220 | 610 | 1 | DL0024080040 | 昆山宝必达（0.43*610）厚度±0.01mm，HV95-120,粗糙度0.7-1.0μM，卷重2-3吨，要求在850平整 |  | A暗线印(),S色差条印(),Z针尖印(),H横辊印(),B白斑() | 否 | 否 | 1328 | 5
最终冷轧 | DL0024080038 | DL0024080038 | 东方650轧机 | 合格 | 让步接收 | 甲 | 关颜伟,徐炜 | 6315 | 6265 | 0.9921 | 3000 | 0.43 | 611 | 昆山宝必达:650轧机中间道次普光辊（Ra0.2-0.3μm)轧制，最后一道建议用Ra1.0-1.2μm毛化辊轧至0.43mm（0.6-0.49-0.43）厚度公差：0.438-0.443mm,板面粗糙度控制Ra0.6-0.8μm，转脱脂 | 色差条印，白斑。振纹，轻横辊印，挫伤，细划伤，暗线印 |  |  |  | 31010044 | 小品种钢卷 | 0.43-SPCC |  | 20 | MO002580 | MO002580-001 | XPZG001 | 小品种钢前处理模板 | 6340 | 2024-08-12 | 2024-08-29 | 3 | 2024-08-14 22:40:48 | 2024-08-14 22:42:06 | 江苏东方九天新能源材料有限公司 | 286151 | 徐炜 |  |  | 0.6 | 2240 | 611 | 1 | DL0024080038 | 昆山宝必达（0.43*610）厚度±0.01mm，HV95-120,粗糙度0.7-1.0μM，卷重2-3吨，要求在850平整 |  | 色差条印，白斑。振纹，轻横辊印，挫伤，细划伤，暗线印 | 否 | 否 | 1514 | 1
最终冷轧 | DL00240700692 | DL0024070069 | 东方650轧机 | 合格 | 让步接收 | 乙 | 顾峰 | 6115 | 6070 | 0.9926 | 8000 | 0.16 | 610 | 昆山富裕炜：650轧机用普光辊（Ra0.15-0.25μm)轧制0.15mm（0.4-0.3-0.23-0.18-0.15）厚度公差：0.157-0.162mm、转脱脂 | X细划伤(细划伤),A暗线印(下表面暗线印),Z振纹(轻振纹),Z针尖印(针尖印),T脱皮(操作侧边部类似于脱皮的白点),H横辊印(横辊有强光下明显),C挫伤(偶有挫伤),B白斑(白斑),S色差(传动侧上表面边部2-3CM换辊后色差落槽印轻微) |  |  |  | 31010010 | 小品种钢卷 | 0.15-SPCC |  | 30 | MO002350 | MO002350-003-02 | XPZG001 | 小品种钢前处理模板 | 12300 | 2024-08-05 | 2024-08-19 | 3 | 2024-08-14 19:28:49 | 2024-08-14 19:32:30 | 江苏东方九天新能源材料有限公司 | 280411 | 顾峰 |  |  | 0.4 | 3230 | 610 | 1 | DL00240700692 | 昆山富裕炜: (0.15*610) 厚度±0.005MM,HV100-120,粗糙度≤0.15μ，卷重2-3吨 |  | X细划伤(细划伤),A暗线印(下表面暗线印),Z振纹(轻振纹),Z针尖印(针尖印),T脱皮(操作侧边部类似于脱皮的白点),H横辊印(横辊有强光下明显),C挫伤(偶有挫伤),B白斑(白斑),S色差(传动侧上表面边部2-3CM换辊后色差落槽印轻微) |  |  | 5352 | 3
最终冷轧 | DL00240700681 | DL0024070068 | 东方650轧机 | 合格 | 合格品 | 乙 | 朱明 | 6240 | 6200 | 0.9936 | 8200 | 0.16 | 610 | 昆山富裕炜：650轧机用普光辊（Ra0.15-0.25μm)轧制0.15mm（0.4-0.3-0.23-0.18-0.15）厚度公差：0.157-0.162mm、转脱脂 | X细划伤(细划伤),A暗线印(暗线印),Z振纹(轻振纹),Z针尖印(针尖印),H横辊印(横辊印强光下明显),C挫伤(偶有挫伤),B白斑(白斑),S色差(色差) | 20100023 | 轧硬 | 0.4*610-SPCC | 31010010 | 小品种钢卷 | 0.15-SPCC |  | 30 | MO002350 | MO002350-001-01 | XPZG001 | 小品种钢前处理模板 | 12340 | 2024-08-05 | 2024-08-19 | 3 | 2024-08-14 16:52:11 | 2024-08-14 16:54:16 | 江苏东方九天新能源材料有限公司 | 280410 | 朱明 |  |  | 0.4 | 3280 | 610 | 1 | DL00240700681 | 昆山富裕炜: (0.15*610) 厚度±0.005MM,HV100-120,粗糙度≤0.15μ，卷重2-3吨 |  | X细划伤(细划伤),A暗线印(暗线印),Z振纹(轻振纹),Z针尖印(针尖印),H横辊印(横辊印强光下明显),C挫伤(偶有挫伤),B白斑(白斑),S色差(色差) |  |  | 7624 | 1
最终冷轧 | DL00240700672 | DL0024070067 | 东方650轧机 | 合格 | 合格品 | 乙 | 顾峰 | 6145 | 6100 | 0.9927 | 8600 | 0.15 | 610 | 昆山富裕炜：650轧机用普光辊Ra0.2-0.3μm轧制0.14mm（0.4-0.3-0.23-0.18-0.15）厚度公差：0.147-0.152mm、转脱脂 | X细划伤(细划伤),A暗线印(暗线印),Z振纹(轻振纹),Z针尖印(针尖印),H横辊印(横辊印强光下明显),C挫伤(偶有挫伤),B白斑(白斑),S色差(色差) | 20100023 | 轧硬 | 0.4*610-SPCC | 31010009 | 小品种钢卷 | 0.14-SPCC |  | 30 | MO002349 | MO002349-001-02 | XPZG001 | 小品种钢前处理模板 | 12345 | 2024-08-05 | 2024-08-19 | 3 | 2024-08-14 13:44:05 | 2024-08-14 13:46:03 | 江苏东方九天新能源材料有限公司 | 280409 | 顾峰 |  |  | 0.4 | 3250 | 610 | 1 | DL00240700672 | 昆山富裕炜: (0.14*610) 厚度±0.005MM,HV100-120,粗糙度≤0.15μ，卷重2-3吨 |  | X细划伤(细划伤),A暗线印(暗线印),Z振纹(轻振纹),Z针尖印(针尖印),H横辊印(横辊印强光下明显),C挫伤(偶有挫伤),B白斑(白斑),S色差(色差) |  |  | 4740 | 1
最终冷轧 | DL00240700671 | DL0024070067 | 东方650轧机 | 合格 | 合格品 | 乙 | 朱明 | 6165 | 6080 | 0.9862 | 8600 | 0.15 | 610 | 昆山富裕炜：650轧机用普光辊Ra0.2-0.3μm轧制0.14mm（0.4-0.3-0.23-0.18-0.15）厚度公差：0.147-0.152mm、转脱脂 | X细划伤(细划伤),A暗线印(暗线印、),H横辊印(横辊印强光下明显),C挫伤(偶有挫伤),B白斑(白斑),S色差(边部色差，) | 20100023 | 轧硬 | 0.4*610-SPCC | 31010009 | 小品种钢卷 | 0.14-SPCC |  | 30 | MO002349 | MO002349-001-01 | XPZG001 | 小品种钢前处理模板 | 12345 | 2024-08-05 | 2024-08-19 | 3 | 2024-08-14 10:40:44 | 2024-08-14 10:43:51 | 江苏东方九天新能源材料有限公司 | 280409 | 朱明 |  |  | 0.4 | 3250 | 610 | 1 | DL00240700671 | 昆山富裕炜: (0.14*610) 厚度±0.005MM,HV100-120,粗糙度≤0.15μ，卷重2-3吨 |  | X细划伤(细划伤),A暗线印(暗线印、),H横辊印(横辊印强光下明显),C挫伤(偶有挫伤),B白斑(白斑),S色差(边部色差，) |  |  | 4740 | 1
改轧 | DL122407007912 | DL122407007912 | 东方650轧机 | 合格 | 让步接收 | 甲 | 徐炜 | 2870 | 2820 | 0.9826 | 1350 | 0.44 | 610 | 泰兴双永：650轧机中间道次普光辊（Ra0.2-0.3μm)轧制,最后一道建议用Ra1.2-1.4μm毛化辊轧至0.44mm（0.75-0.5-0.44）厚度公差：0.443-0.448mm，（轧后粗糙度控制在Ra0.8-0.95μm.），硬度150-170HV，合格转750平整 | A暗线印(),S色差条印(),Z振纹(),H横辊印(),C擦伤() |  |  |  | 31010045 | 小品种钢卷 | 0.44-SPCC |  | 10 | MO002542 | MO002542-001 | XPZG001 | 小品种钢前处理模板 | 2870 | 2024-08-10 | 2024-08-22 | 3 | 2024-08-14 08:14:12 | 2024-08-14 08:15:47 | 江苏东方九天新能源材料有限公司 | 286208 | 蔡迎虎 |  |  | 0.75 | 810 | 610 | 1 | DL122407007912 | 改轧料 做泰兴双永:(0.44*610) 厚度±0.01mm，HV150-170，粗糙度0.7-0.9μM,卷重2-3.5吨 |  | A暗线印(),S色差条印(),Z振纹(),H横辊印(),C擦伤() | 否 | 否 | 3 | 1
改轧 | DL122407007922 | DL122407007922 | 东方650轧机 | 合格 | 让步接收 | 甲 | 关颜伟 | 3090 | 3030 | 0.9806 | 1450 | 0.44 | 610 | 泰兴双永：650轧机中间道次普光辊（Ra0.2-0.3μm)轧制,最后一道建议用Ra1.2-1.4μm毛化辊轧至0.44mm（0.75-0.5-0.44）厚度公差：0.443-0.448mm，（轧后粗糙度控制在Ra0.8-0.95μm.），硬度150-170HV，合格转750平整 | A暗线印(),S色差条印(),Z振纹(),H黑斑(),B白斑(),L亮点() |  |  |  | 31010045 | 小品种钢卷 | 0.44-SPCC |  | 10 | MO002542 | MO002542-002 | XPZG001 | 小品种钢前处理模板 | 3090 | 2024-08-10 | 2024-08-22 | 3 | 2024-08-14 08:11:53 | 2024-08-14 08:13:43 | 江苏东方九天新能源材料有限公司 | 286209 | 蔡迎虎 |  |  | 0.75 | 850 | 610 | 1 | DL122407007922 | 改轧料 做泰兴双永:(0.44*610) 厚度±0.01mm，HV150-170，粗糙度0.7-0.9μM,卷重2-3.5吨 |  | A暗线印(),S色差条印(),Z振纹(),H黑斑(),B白斑(),L亮点() | 否 | 否 | 5 | 2
最终冷轧 | DL00240700702 | DL0024070070 | 东方650轧机 | 合格 | 让步接收 | 甲 | 关颜伟 | 6150 | 6100 | 0.9919 | 6080 | 0.2 | 610 | 昆山富裕炜：650轧机用普光辊Ra0.15-0.25μm轧制0.2mm（0.4-0.3-0.24-0.2）厚度公差：0.207-0.212mm（注意公差范围）、转脱脂 | A暗线印(),S色差条印(),Z振纹(),H横辊印(),D叠带(),C挫伤()传边1公分左右串辊印 |  |  |  | 31010030 | 小品种钢卷 | 0.2-SPCC |  | 30 | MO002351 | MO002351-001-02 | XPZG001 | 小品种钢前处理模板 | 12295 | 2024-08-05 | 2024-08-19 | 3 | 2024-08-14 07:03:07 | 2024-08-14 07:08:43 | 江苏东方九天新能源材料有限公司 | 280413 | 蔡迎虎 |  |  | 0.4 | 3230 | 610 | 1 | DL00240700702 | 昆山富裕炜: (0.2*610) 厚度±0.005MM,HV100-120,粗糙度≤0.15μ，卷重2-3吨 |  | A暗线印(),S色差条印(),Z振纹(),H横辊印(),D叠带(),C挫伤()传边1公分左右串辊印 |  |  | 4265 | 1
最终冷轧 | DL00240700682 | DL0024070068 | 东方650轧机 | 合格 | 让步接收 | 甲 | 关颜伟,徐炜 | 6100 | 6055 | 0.9926 | 8080 | 0.15 | 610 | 昆山富裕炜：650轧机用普光辊（Ra0.15-0.25μm)轧制0.15mm（0.4-0.3-0.23-0.18-0.15）厚度公差：0.157-0.162mm、转脱脂 | 色差；白斑；挫伤；细划伤，暗线印；粘钢折印 |  |  |  | 31010010 | 小品种钢卷 | 0.15-SPCC |  | 30 | MO002350 | MO002350-001-02 | XPZG001 | 小品种钢前处理模板 | 12340 | 2024-08-05 | 2024-08-19 | 3 | 2024-08-14 04:58:16 | 2024-08-14 04:59:39 | 江苏东方九天新能源材料有限公司 | 280410 | 徐炜 |  |  | 0.4 | 3210 | 610 | 1 | DL00240700682 | 昆山富裕炜: (0.15*610) 厚度±0.005MM,HV100-120,粗糙度≤0.15μ，卷重2-3吨 |  | 色差；白斑；挫伤；细划伤，暗线印；粘钢折印 |  |  | 7624 | 1
最终冷轧 | DL00240700691 | DL0024070069 | 东方650轧机 | 合格 | 让步接收 | 甲 | 关颜伟 | 6165 | 6115 | 0.9919 | 8000 | 0.16 | 610 | 昆山富裕炜：650轧机用普光辊（Ra0.15-0.25μm)轧制0.15mm（0.4-0.3-0.23-0.18-0.15）厚度公差：0.157-0.162mm、转脱脂 | A暗线印(),S色差条印(),Z振纹(),H横辊印(),B白斑() |  |  |  | 31010010 | 小品种钢卷 | 0.15-SPCC |  | 30 | MO002350 | MO002350-003-01 | XPZG001 | 小品种钢前处理模板 | 12300 | 2024-08-05 | 2024-08-19 | 3 | 2024-08-14 04:23:30 | 2024-08-14 04:26:23 | 江苏东方九天新能源材料有限公司 | 280411 | 蔡迎虎 |  |  | 0.4 | 3250 | 610 | 1 | DL00240700691 | 昆山富裕炜: (0.15*610) 厚度±0.005MM,HV100-120,粗糙度≤0.15μ，卷重2-3吨 |  | A暗线印(),S色差条印(),Z振纹(),H横辊印(),B白斑() |  |  | 5352 | 3
最终冷轧 | DL0024080001 | DL0024080001 | 东方650轧机 | 合格 | 合格品 | 乙 | 朱明 | 4950 | 4900 | 0.9899 | 1600 | 0.63 | 610 | 上海仁杰：650轧机中间道次用普光辊(Ra0.2-0.3um)轧制最后一道建议用Ra1.2-1.4μm毛化辊轧制0.61mm（0.89-0.69-0.63）厚度公差0.633-0.638mm板面粗糙度控制在0.8-0.95μmHV140-160轧机从南边卸料确保产品无肋浪，转750平整 | X细划伤(),A暗线印(),S色差条印(),Z振纹(),H横辊印(横条印) | 20100130 | 轧硬 | 1.2*610-SPCC | 31010064 | 小品种钢卷 | 0.63-SPCC |  | 50 | MO002314 | MO002314-001 | XPZG001 | 小品种钢前处理模板 | 5125 | 2024-08-03 | 2024-08-03 | 5 | 2024-08-13 18:34:33 | 2024-08-13 18:35:50 | 江苏东方九天新能源材料有限公司 | 278121 | 朱明 |  |  | 0.89 | 1240 | 610 | 1 | DL0024080001 | 上海仁杰：厚度0.62-0.64mm，HV140-160，粗糙度0.7-0.9，卷重4.5-5吨 |  | X细划伤(),A暗线印(),S色差条印(),Z振纹(),H横辊印(横条印) | 否 | 否 | 4404 | 1
最终冷轧 | DL00240700701 | DL0024070070 | 东方650轧机 | 合格 | 合格品 | 乙 | 刘爱民 | 6130 | 6080 | 0.9918 | 6080 | 0.2 | 610 | 昆山富裕炜：650轧机用普光辊Ra0.15-0.25μm轧制0.2mm（0.4-0.3-0.24-0.2）厚度公差：0.207-0.212mm（注意公差范围）、转脱脂 | X细划伤(),A暗线印(半成品上表面中间点辊印成品换辊后无手感，暗线印),S色差条印(),Z振纹() | 20100023 | 轧硬 | 0.4*610-SPCC | 31010030 | 小品种钢卷 | 0.2-SPCC |  | 30 | MO002351 | MO002351-001-01 | XPZG001 | 小品种钢前处理模板 | 12295 | 2024-08-05 | 2024-08-19 | 3 | 2024-08-13 16:36:03 | 2024-08-13 17:07:30 | 江苏东方九天新能源材料有限公司 | 280413 | 刘爱民 |  |  | 0.4 | 3250 | 610 | 1 | DL00240700701 | 昆山富裕炜: (0.2*610) 厚度±0.005MM,HV100-120,粗糙度≤0.15μ，卷重2-3吨 |  | X细划伤(),A暗线印(半成品上表面中间点辊印成品换辊后无手感，暗线印),S色差条印(),Z振纹() |  |  | 4265 | 1
最终冷轧 | DL0024080046 | DL0024080046 | 东方650轧机 | 合格 | 合格品 | 乙 | 朱明 | 7655 | 7600 | 0.9928 | 6150 | 0.25 | 630 | 苏州高质行: 650轧机用普光辊Ra0.2-0.3μm轧制0.25mm(0.6-0.45-0.35-0.29-0.25）厚度公差：0.248-0.253mm、HV170-200、轧机从南边卸料、合格转750平整 | X细划伤(),A暗线印(),S色差条印(),Z振纹() | 20100086 | 轧硬 | 0.6*630-SPCC | 31010025 | 小品种钢卷 | 0.25-SPCC |  | 30 | MO002472 | MO002472-003 | XPZG001 | 小品种钢前处理模板 | 7675 | 2024-08-08 | 2024-08-20 | 5 | 2024-08-13 13:57:02 | 2024-08-13 13:57:44 | 江苏东方九天新能源材料有限公司 | 283702 | 朱明 |  |  | 0.6 | 2610 | 630 | 1 | DL0024080046 | 苏州高质行(0.25*630)厚度公差：+/-0.01MM，HV170-200,粗糙度0.2-0.4μM,单卷重量760-900KG |  | X细划伤(),A暗线印(),S色差条印(),Z振纹() | 否 | 否 | 2742 | 3
最终冷轧 | DL0024080045 | DL0024080045 | 东方650轧机 | 合格 | 合格品 | 乙 | 刘爱民 | 5370 | 5320 | 0.9907 | 4200 | 0.25 | 630 | 苏州高质行: 650轧机用普光辊Ra0.2-0.3μm轧制0.25mm(0.6-0.45-0.35-0.29-0.25）厚度公差：0.248-0.253mm、HV170-200、轧机从南边卸料、合格转750平整 | X细划伤(),A暗线印(),S色差条印(),Z振纹() | 20100086 | 轧硬 | 0.6*630-SPCC | 31010025 | 小品种钢卷 | 0.25-SPCC |  | 30 | MO002472 | MO002472-001 | XPZG001 | 小品种钢前处理模板 | 5370 | 2024-08-08 | 2024-08-20 | 5 | 2024-08-13 13:56:00 | 2024-08-13 13:56:44 | 江苏东方九天新能源材料有限公司 | 283701 | 刘爱民 |  |  | 0.6 | 1820 | 630 | 1 | DL0024080045 | 苏州高质行(0.25*630)厚度公差：+/-0.01MM，HV170-200,粗糙度0.2-0.4μM,单卷重量760-900KG |  | X细划伤(),A暗线印(),S色差条印(),Z振纹() | 否 | 否 | 2742 | 1
最终冷轧 | DL0024080004 | DL0024080004 | 东方650轧机 | 合格 | 让步接收 | 甲 | 关颜伟 | 7345 | 7280 | 0.9912 | 2200 | 0.67 | 610 | 昆山宝必达：650轧机中间道次普光辊（Ra0.2-0.3μm)轧制，最后一道建议用Ra1.0-1.2μm毛化辊轧至0.67mm（1.2-1.0-0.82-0.72-0.67）厚度公差：0.678-0.683mm，板面粗糙度控制Ra0.4-0.6μm，转脱脂 | A暗线印(),S色差条印(),Z振纹(),Z中间浪(),H横辊印() |  |  |  | 31010082 | 小品种钢卷 | 0.67-SPCC |  | 20 | MO002413 | MO002413-001 | XPZG001 | 小品种钢前处理模板 | 7350 | 2024-08-07 | 2024-08-20 | 3 | 2024-08-13 06:12:52 | 2024-08-13 06:14:20 | 江苏东方九天新能源材料有限公司 | 282414 | 吴宏林 |  |  | 1.2 | 1280 | 610 | 1 | DL0024080004 | 昆山宝必达:(0.67*610)厚度±0.01mm，HV85-105,粗糙度0.5-0.8μM，卷重2-3吨 |  | A暗线印(),S色差条印(),Z振纹(),Z中间浪(),H横辊印() | 否 | 否 | 876 | 1
一次冷轧 | DL1224070086 | DL1224070086 | 东方650轧机 | 合格 | 让步接收 | 甲 | 徐炜,关颜伟 | 6135 | 6090 | 0.9927 | 1900 | 0.67 | 610 | 昆山宝必达：650轧机中间道次用普光辊(Ra0.2-0.3um)轧制,最后一道用Ra1.0-1.2μm毛化辊轧至0.67mm（1.2-1.05-0.93-0.83-0.75-0.67）厚度公差：0.670-0.675mm、转脱脂 | 色差条印；白斑；挫伤，细划伤，暗线印 |  |  |  | 31010040 | 小品种钢卷 | 0.39-SPCC |  | 20 | MO002359 | MO002359-004 | XPZG001 | 小品种钢前处理模板 | 6150 | 2024-08-05 | 2024-08-19 | 3 | 2024-08-13 04:46:31 | 2024-08-13 04:47:30 | 江苏东方九天新能源材料有限公司 | 280513 | 徐炜 |  |  | 1.2 | 1070 | 610 | 1 | DL1224070086 | 昆山宝必达:(0.39*610),厚度±0.01mm，HV150-170,粗糙度0.7-1.0μM，卷重2-3吨 |  | 色差条印；白斑；挫伤，细划伤，暗线印 | 否 | 否 |  | 4
一次冷轧 | DL1224070083 | DL1224070083 | 东方650轧机 | 合格 | 合格品 | 甲 | 关颜伟 | 6310 | 6250 | 0.9905 | 1980 | 0.67 | 610 | 昆山宝必达：650轧机中间道次用普光辊(Ra0.2-0.3um)轧制,最后一道用Ra1.0-1.2μm毛化辊轧至0.67mm（1.2-1.05-0.93-0.83-0.75-0.67）厚度公差：0.670-0.675mm、转脱脂 | Z振纹(),A暗线印(),S色差条印(),T停机斑(),H横辊印() | 20100130 | 轧硬 | 1.2*610-SPCC | 31010040 | 小品种钢卷 | 0.39-SPCC |  | 20 | MO002359 | MO002359-001 | XPZG001 | 小品种钢前处理模板 | 6320 | 2024-08-05 | 2024-08-19 | 3 | 2024-08-13 02:43:55 | 2024-08-13 02:45:44 | 江苏东方九天新能源材料有限公司 | 280510 | 吴宏林 |  |  | 1.2 | 1100 | 610 | 1 | DL1224070083 | 昆山宝必达:(0.39*610),厚度±0.01mm，HV150-170,粗糙度0.7-1.0μM，卷重2-3吨 |  | Z振纹(),A暗线印(),S色差条印(),T停机斑(),H横辊印() | 否 | 否 | 1706 | 1
一次冷轧 | DL1224070088 | DL1224070088 | 东方650轧机 | 合格 | 让步接收 | 甲 | 关颜伟,徐炜 | 6405 | 6340 | 0.9899 | 2000 | 0.67 | 610 | 昆山宝必达：650轧机中间道次用普光辊(Ra0.2-0.3um)轧制,最后一道用Ra1.0-1.2μm毛化辊轧至0.67mm（1.2-1.05-0.93-0.83-0.75-0.67）厚度公差：0.670-0.675mm、转脱脂 | 色差条印；白斑；挫伤；细划伤；暗线印 |  |  |  | 31010040 | 小品种钢卷 | 0.39-SPCC |  | 20 | MO002359 | MO002359-006 | XPZG001 | 小品种钢前处理模板 | 6415 | 2024-08-05 | 2024-08-19 | 3 | 2024-08-13 01:28:11 | 2024-08-13 01:45:17 | 江苏东方九天新能源材料有限公司 | 280534 | 徐炜 |  |  | 1.2 | 1100 | 610 | 1 | DL1224070088 | 昆山宝必达:(0.39*610),厚度±0.01mm，HV150-170,粗糙度0.7-1.0μM，卷重2-3吨 |  | 色差条印；白斑；挫伤；细划伤；暗线印 | 否 | 否 | 1721 | 6
一次冷轧 | DL1224070087 | DL1224070087 | 东方650轧机 | 合格 | 让步接收 | 甲 | 关颜伟 | 6410 | 6350 | 0.9906 | 2000 | 0.67 | 610 | 昆山宝必达：650轧机中间道次用普光辊(Ra0.2-0.3um)轧制,最后一道用Ra1.0-1.2μm毛化辊轧至0.67mm（1.2-1.05-0.93-0.83-0.75-0.67）厚度公差：0.670-0.675mm、转脱脂 | A暗线印(),S色差条印(),Z振纹(),H横辊印() |  |  |  | 31010040 | 小品种钢卷 | 0.39-SPCC |  | 20 | MO002359 | MO002359-005 | XPZG001 | 小品种钢前处理模板 | 6420 | 2024-08-05 | 2024-08-19 | 3 | 2024-08-13 01:07:05 | 2024-08-13 01:08:49 | 江苏东方九天新能源材料有限公司 | 280533 | 蔡迎虎 |  |  | 1.2 | 1110 | 610 | 1 | DL1224070087 | 昆山宝必达:(0.39*610),厚度±0.01mm，HV150-170,粗糙度0.7-1.0μM，卷重2-3吨 |  | A暗线印(),S色差条印(),Z振纹(),H横辊印() | 否 | 否 | 1456 | 5
改轧 | DL1224070006 | DL1224070006 | 东方650轧机 | 合格 | 合格品 | 乙 | 刘爱民 | 4500 | 4450 | 0.9889 | 2350 | 0.4 | 610 | 浙江银帆：650轧机中间道次普光辊（Ra0.2-0.3μm)最后一道建议用Ra0.8-1.0um毛化辊轧制0.4mm（0.61-0.45-0.4）厚度公差：0.398-0.403mm、板面粗糙度控制Ra0.4-0.6μm、转脱脂 | X细划伤(),A暗线印(),S色差条印(),Z振纹(),H横辊印(来料横辊印轧不掉) | 31010063 | 小品种钢卷 | 0.61-SPCC | 31010051 | 小品种钢卷 | 0.4-SPCC |  | 30 | MO002293 | MO002293-001 | XPZG001 | 小品种钢前处理模板 | 4500 | 2024-08-02 | 2024-08-17 | 3 | 2024-08-12 17:37:29 | 2024-08-12 17:46:13 | 江苏东方九天新能源材料有限公司 | 252436 | 刘爱民 |  |  | 0.61 | 1580 | 610 | 1 | DL1224070006 | 0.61做 浙江银帆：（0.4*610）厚度+0/-0.01MM,HV90-110,粗糙度0.5-0.7um |  | X细划伤(),A暗线印(),S色差条印(),Z振纹(),H横辊印(来料横辊印轧不掉) | 否 | 否 |  | 1
最终冷轧 | DL0024080011 | DL0024080011 | 东方650轧机 | 合格 | 合格品 | 乙 | 顾峰 | 9505 | 9450 | 0.9942 | 6400 | 0.3 | 610 | 昆山宝必达：650轧机中间道次用普光辊(Ra0.2-0.3um)轧制,最后一道建议用Ra1.0-1.2μm毛化辊轧至0.29mm（0.6-0.44-0.35-0.3）厚度公差：0.305-0.310mm，板面粗糙度控制Ra0.6-0.8μm, 转脱脂 | X细划伤(),A暗线印(),S色差条印(),Z振纹() | 20100082 | 轧硬 | 0.6*610-SPCC | 31010029 | 小品种钢卷 | 0.29-SPCC |  | 20 | MO002352 | MO002352-001 | XPZG001 | 小品种钢前处理模板 | 9525 | 2024-08-05 | 2024-08-19 | 5 | 2024-08-12 15:56:00 | 2024-08-12 15:58:45 | 江苏东方九天新能源材料有限公司 | 280433 | 顾峰 |  |  | 0.6 | 3330 | 610 | 1 | DL0024080011 | 昆山宝必达:(0.29*610),厚度±0.01mm，HV100-120,粗糙度0.7-1.0μM，卷重2-3吨 |  | X细划伤(),A暗线印(),S色差条印(),Z振纹() | 否 | 否 | 1552 | 1
最终冷轧 | DL0024080012 | DL0024080012 | 东方650轧机 | 合格 | 合格品 | 乙 | 刘爱民 | 9495 | 9430 | 0.9932 | 5550 | 0.34 | 610 | 昆山宝必达：650轧机中间道次用普光辊(Ra0.2-0.3um)轧制,最后一道建议用Ra1.0-1.2μm毛化辊轧至0.34mm（0.6-0.48-0.40-0.34）厚度公差：0.357-0.362mm，板面粗糙度控制Ra0.6-0.8μm, 转脱脂 | X细划伤(),A暗线印(),S色差条印(),Z振纹() | 20100082 | 轧硬 | 0.6*610-SPCC | 31010035 | 小品种钢卷 | 0.34-SPCC |  | 20 | MO002353 | MO002353-001 | XPZG001 | 小品种钢前处理模板 | 9510 | 2024-08-05 | 2024-08-19 | 3 | 2024-08-12 13:56:41 | 2024-08-12 13:57:21 | 江苏东方九天新能源材料有限公司 | 280437 | 刘爱民 |  |  | 0.6 | 3320 | 610 | 1 | DL0024080012 | 昆山宝必达:(0.34*610),厚度±0.01mm，HV100-120,粗糙度0.7-1.0μM，卷重2-3吨 |  | X细划伤(),A暗线印(),S色差条印(),Z振纹() | 否 | 否 | 2667 | 1
最终冷轧 | DL0024080019 | DL0024080019 | 东方650轧机 | 合格 | 让步接收 | 乙 | 顾峰 | 6280 | 6220 | 0.9904 | 2210 | 0.57 | 610 | 昆山宝必达：650轧机建议用Ra0.8-1.2μm毛化辊轧至0.57mm（0.6-0.57）厚度公差：0.578-0.583mm，板面粗糙度控制Ra0.4-0.6μm、转脱脂 | X细划伤(来料下表面划伤，轧0.57轧不掉),A暗线印(),S色差条印(),Z振纹(),C挫伤() |  |  |  | 31010081 | 小品种钢卷 | 0.57-SPCC |  | 20 | MO002409 | MO002409-001 | XPZG001 | 小品种钢前处理模板 | 6290 | 2024-08-07 | 2024-08-20 | 3 | 2024-08-12 11:56:01 | 2024-08-12 11:57:41 | 江苏东方九天新能源材料有限公司 | 282322 | 顾峰 |  |  | 0.6 | 2200 | 610 | 1 | DL0024080019 | 昆山宝必达:(0.57*610) 厚度±0.01mm，HV85-105,粗糙度0.5-0.8μM，卷重2-3吨 |  | X细划伤(来料下表面划伤，轧0.57轧不掉),A暗线印(),S色差条印(),Z振纹(),C挫伤() | 否 | 否 | 1362 | 1
最终冷轧 | DL0024080020 | DL0024080020 | 东方650轧机 | 合格 | 合格品 | 乙 | 刘爱民 | 6270 | 5400 | 0.8612 | 2050 | 0.54 | 610 | 昆山宝必达:650轧机建议用Ra0.8-1.0um毛化辊轧制0.54mm（0.6-0.54）厚度公差：0.548-0.553mm、板面粗糙度控制Ra0.4-0.6μm、转脱脂 | X细划伤(),A暗线印(),S色差条印(),Z振纹() | 20100082 | 轧硬 | 0.6*610-SPCC | 31010056 | 小品种钢卷 | 0.54-SPCC |  | 20 | MO002422 | MO002422-001 | XPZG001 | 小品种钢前处理模板 | 6280 | 2024-08-07 | 2024-08-20 | 3 | 2024-08-12 11:19:47 | 2024-08-12 11:20:26 | 江苏东方九天新能源材料有限公司 | 282531 | 刘爱民 |  |  | 0.6 | 2200 | 610 | 1 | DL0024080020 | 昆山宝必达:(0.54*610) 厚度±0.01mm，HV85-105,粗糙度0.5-0.8μM，卷重2-3吨 |  | X细划伤(),A暗线印(),S色差条印(),Z振纹() | 否 | 否 | 1368 | 1
最终冷轧 | DL0024080021 | DL0024080021 | 东方650轧机 | 合格 | 合格品 | 乙 | 顾峰 | 6310 | 6280 | 0.9952 | 2900 | 0.44 | 610 | 昆山宝必达：650轧机中间道次普光辊（Ra0.2-0.3μm)轧制，最后一道建议用Ra1.0-1.2μm毛化辊轧至0.44mm（0.6-0.50-0.44）厚度公差：0.457-0.462mm,板面粗糙度控制Ra0.6-0.8μm，转脱脂 | X细划伤(细划伤),A暗线印(暗线印),Z振纹(轻振纹),H横辊印(横辊印强光下明显),C挫伤(偶有挫伤),B白斑(白斑),S色差(色差) | 20100082 | 轧硬 | 0.6*610-SPCC | 31010045 | 小品种钢卷 | 0.44-SPCC |  | 20 | MO002412 | MO002412-001 | XPZG001 | 小品种钢前处理模板 | 6315 | 2024-08-07 | 2024-08-20 | 5 | 2024-08-12 10:33:10 | 2024-08-12 10:35:00 | 江苏东方九天新能源材料有限公司 | 282405 | 顾峰 |  |  | 0.6 | 2200 | 610 | 1 | DL0024080021 | 昆山宝必达:(0.44*610) 厚度±0.01mm，HV100-120,粗糙度0.7-1.0μM，卷重2-3吨 |  | X细划伤(细划伤),A暗线印(暗线印),Z振纹(轻振纹),H横辊印(横辊印强光下明显),C挫伤(偶有挫伤),B白斑(白斑),S色差(色差) | 否 | 否 | 1697 | 1
最终冷轧 | DL00240800092 | DL0024080009 | 东方650轧机 | 合格 | 合格品 | 乙 | 刘爱民 | 6280 | 6260 | 0.9968 | 3200 | 0.39 | 610 | 昆山宝必达：650轧机中间道次用普光辊(Ra0.2-0.3um)轧制,最后一道建议用Ra1.0-1.2μm毛化辊轧至0.39mm（0.6-0.45-0.39）厚度公差：0.407-0.412mm，板面粗糙度控制Ra0.6-0.8μm,转脱脂 | X细划伤(),A暗线印(),S色差条印(),Z振纹() | 20100082 | 轧硬 | 0.6*610-SPCC | 31010040 | 小品种钢卷 | 0.39-SPCC |  | 20 | MO002354 | MO002354-001-02 | XPZG001 | 小品种钢前处理模板 | 12570 | 2024-08-05 | 2024-08-19 | 5 | 2024-08-12 09:48:35 | 2024-08-12 09:49:17 | 江苏东方九天新能源材料有限公司 | 280440 | 刘爱民 |  |  | 0.6 | 2200 | 610 | 1 | DL00240800092 | 昆山宝必达:(0.39*610),厚度±0.01mm，HV100-120,粗糙度0.7-1.0μM，卷重2-3吨 |  | X细划伤(),A暗线印(),S色差条印(),Z振纹() |  |  | 1175 | 1
一次冷轧 | DL1224070085 | DL1224070085 | 东方650轧机 | 合格 | 让步接收 | 甲 | 关颜伟,徐炜 | 6145 | 6100 | 0.9927 | 1900 | 0.67 | 610 | 昆山宝必达：650轧机中间道次用普光辊(Ra0.2-0.3um)轧制,最后一道用Ra1.0-1.2μm毛化辊轧至0.67mm（1.2-1.05-0.93-0.83-0.75-0.67）厚度公差：0.670-0.675mm、转脱脂 | 色差条印，白斑，挫伤，细划伤，振纹暗线印 |  |  |  | 31010040 | 小品种钢卷 | 0.39-SPCC |  | 20 | MO002359 | MO002359-003 | XPZG001 | 小品种钢前处理模板 | 6150 | 2024-08-05 | 2024-08-19 | 3 | 2024-08-12 07:50:04 | 2024-08-12 07:51:13 | 江苏东方九天新能源材料有限公司 | 280512 | 徐炜 |  |  | 1.2 | 1070 | 610 | 1 | DL1224070085 | 昆山宝必达:(0.39*610),厚度±0.01mm，HV150-170,粗糙度0.7-1.0μM，卷重2-3吨 |  | 色差条印，白斑，挫伤，细划伤，振纹暗线印 | 否 | 否 | 1441 | 3
一次冷轧 | DL1224070084 | DL1224070084 | 东方650轧机 | 合格 | 让步接收 | 甲 | 关颜伟 | 6305 | 6260 | 0.9929 | 1900 | 0.67 | 610 | 昆山宝必达：650轧机中间道次用普光辊(Ra0.2-0.3um)轧制,最后一道用Ra1.0-1.2μm毛化辊轧至0.67mm（1.2-1.05-0.93-0.83-0.75-0.67）厚度公差：0.670-0.675mm、转脱脂 | A暗线印(),S色差条印(),Z振纹() |  |  |  | 31010040 | 小品种钢卷 | 0.39-SPCC |  | 20 | MO002359 | MO002359-002 | XPZG001 | 小品种钢前处理模板 | 6315 | 2024-08-05 | 2024-08-19 | 3 | 2024-08-12 06:51:07 | 2024-08-12 06:56:19 | 江苏东方九天新能源材料有限公司 | 280511 | 徐炜 |  |  | 1.2 | 1100 | 610 | 1 | DL1224070084 | 昆山宝必达:(0.39*610),厚度±0.01mm，HV150-170,粗糙度0.7-1.0μM，卷重2-3吨 |  | A暗线印(),S色差条印(),Z振纹() | 否 | 否 | 1431 | 2
最终冷轧 | DL1224070089 | DL1224070089 | 东方650轧机 | 合格 | 让步接收 | 甲 | 关颜伟,徐炜 | 6320 | 6270 | 0.9921 | 1700 | 0.75 | 610 | 泰兴双永:650轧机中间道次普光辊（Ra0.2-0.3μm)轧制,最后一道建议用Ra1.0-1.2μm毛化辊轧至0.75mm（1.2-0.95-0.82-0.75）厚度公差：0.768-0.773mm，板面粗糙度控制在Ra0.5-0.7μm,转脱脂 | 色差条印，白斑。挫伤。暗线印。细划伤振纹 |  |  |  | 31010072 | 小品种钢卷 | 0.75-SPCC |  | 20 | MO002415 | MO002415-001 | XPZG001 | 小品种钢前处理模板 | 6330 | 2024-08-07 | 2024-08-18 | 3 | 2024-08-12 04:48:44 | 2024-08-12 05:00:15 | 江苏东方九天新能源材料有限公司 | 282422 | 徐炜 |  |  | 1.2 | 1100 | 610 | 1 | DL1224070089 | 泰兴双永：（0.75*610）厚度0.73-0.76，HV90-110粗糙度0.7-0.9μM |  | 色差条印，白斑。挫伤。暗线印。细划伤振纹 | 否 | 否 | 1941 | 1
最终冷轧 | DL1224070090 | DL1224070090 | 东方650轧机 | 合格 | 让步接收 | 乙 | 关颜伟 | 6315 | 6270 | 0.9929 | 1700 | 0.75 | 610 | 泰兴双永:650轧机中间道次普光辊（Ra0.2-0.3μm)轧制,最后一道建议用Ra1.0-1.2μm毛化辊轧至0.75mm（1.2-0.95-0.82-0.75）厚度公差：0.768-0.773mm，板面粗糙度控制在Ra0.5-0.7μm,转脱脂 | A暗线印(),S色差条印(),Z振纹(),H横辊印()A暗线印(),S色差条印(),T停机斑(),H横辊印(),Z振纹() |  |  |  | 31010072 | 小品种钢卷 | 0.75-SPCC |  | 20 | MO002415 | MO002415-002 | XPZG001 | 小品种钢前处理模板 | 6330 | 2024-08-07 | 2024-08-18 | 5 | 2024-08-12 04:32:07 | 2024-08-12 04:35:15 | 江苏东方九天新能源材料有限公司 | 282423 | 杨海鹏 |  |  | 1.2 | 1100 | 610 | 1 | DL1224070090 | 泰兴双永：（0.75*610）厚度0.73-0.76，HV90-110粗糙度0.7-0.9μM |  | A暗线印(),S色差条印(),Z振纹(),H横辊印()A暗线印(),S色差条印(),T停机斑(),H横辊印(),Z振纹() | 否 | 否 | 3722 | 2
最终冷轧 | DL00240700542 | DL0024070054 | 东方650轧机 | 合格 | 合格品 | 乙 | 顾峰 | 5825 | 5760 | 0.9888 | 2240 | 0.54 | 610 | 昆山宝必达:650轧机建议用Ra0.8-1.0um毛化辊轧制0.54mm（0.6-0.54）厚度公差：0.548-0.553mm、板面粗糙度控制Ra0.4-0.6μm、转脱脂 | X细划伤(来料头尾划伤挫伤成品轧不掉),A暗线印(),S色差条印(),Z振纹() | 20100082 | 轧硬 | 0.6*610-SPCC | 31010056 | 小品种钢卷 | 0.54-SPCC |  | 20 | MO002358 | MO002358-002-02 | XPZG001 | 小品种钢前处理模板 | 11690 | 2024-08-05 | 2024-08-19 | 3 | 2024-08-11 14:24:57 | 2024-08-11 14:26:15 | 江苏东方九天新能源材料有限公司 | 280507 | 顾峰 |  |  | 0.6 | 2040 | 610 | 1 | DL00240700542 | 昆山宝必达:(0.54*610),厚度±0.01mm，HV85-105,粗糙度0.5-0.8μM，卷重2-3吨 |  | X细划伤(来料头尾划伤挫伤成品轧不掉),A暗线印(),S色差条印(),Z振纹() |  |  | 1403 | 2
最终冷轧 | DL00240700541 | DL0024070054 | 东方650轧机 | 合格 | 合格品 | 乙 | 刘爱民 | 5855 | 5800 | 0.9906 | 2230 | 0.54 | 610 | 昆山宝必达:650轧机建议用Ra0.8-1.0um毛化辊轧制0.54mm（0.6-0.54）厚度公差：0.548-0.553mm、板面粗糙度控制Ra0.4-0.6μm、转脱脂 | X细划伤(来料头尾划伤挫伤成品轧不掉),Z振纹(),A暗线印(),S色差条印() | 20100082 | 轧硬 | 0.6*610-SPCC | 31010056 | 小品种钢卷 | 0.54-SPCC |  | 20 | MO002358 | MO002358-002-01 | XPZG001 | 小品种钢前处理模板 | 11690 | 2024-08-05 | 2024-08-19 | 3 | 2024-08-11 13:57:48 | 2024-08-11 13:59:05 | 江苏东方九天新能源材料有限公司 | 280507 | 刘爱民 |  |  | 0.6 | 2050 | 610 | 1 | DL00240700541 | 昆山宝必达:(0.54*610),厚度±0.01mm，HV85-105,粗糙度0.5-0.8μM，卷重2-3吨 |  | X细划伤(来料头尾划伤挫伤成品轧不掉),Z振纹(),A暗线印(),S色差条印() |  |  | 1403 | 2
最终冷轧 | DL00240700532 | DL0024070053 | 东方650轧机 | 合格 | 合格品 | 乙 | 顾峰 | 5820 | 5760 | 0.9897 | 2200 | 0.54 | 610 | 昆山宝必达:650轧机建议用Ra0.8-1.0um毛化辊轧制0.54mm（0.6-0.54）厚度公差：0.548-0.553mm、板面粗糙度控制Ra0.4-0.6μm、转脱脂 | X细划伤(来料头尾100米左右划伤挫伤成品轧不掉),S色差条印(),A暗线印(),Z振纹() | 20100082 | 轧硬 | 0.6*610-SPCC | 31010056 | 小品种钢卷 | 0.54-SPCC |  | 20 | MO002358 | MO002358-001-02 | XPZG001 | 小品种钢前处理模板 | 11680 | 2024-08-05 | 2024-08-19 | 3 | 2024-08-11 13:28:53 | 2024-08-11 13:30:31 | 江苏东方九天新能源材料有限公司 | 280506 | 顾峰 |  |  | 0.6 | 2040 | 610 | 1 | DL00240700532 | 昆山宝必达:(0.54*610),厚度±0.01mm，HV85-105,粗糙度0.5-0.8μM，卷重2-3吨 |  | X细划伤(来料头尾100米左右划伤挫伤成品轧不掉),S色差条印(),A暗线印(),Z振纹() |  |  | 1964 | 1
最终冷轧 | DL00240700531 | DL0024070053 | 东方650轧机 | 合格 | 合格品 | 乙 | 刘爱民 | 5835 | 5800 | 0.994 | 2230 | 0.54 | 610 | 昆山宝必达:650轧机建议用Ra0.8-1.0um毛化辊轧制0.54mm（0.6-0.54）厚度公差：0.548-0.553mm、板面粗糙度控制Ra0.4-0.6μm、转脱脂 | X细划伤(),A暗线印(),S色差条印(),Z振纹() | 20100082 | 轧硬 | 0.6*610-SPCC | 31010056 | 小品种钢卷 | 0.54-SPCC |  | 20 | MO002358 | MO002358-001-01 | XPZG001 | 小品种钢前处理模板 | 11680 | 2024-08-05 | 2024-08-19 | 3 | 2024-08-11 12:59:57 | 2024-08-11 13:01:01 | 江苏东方九天新能源材料有限公司 | 280506 | 刘爱民 |  |  | 0.6 | 2050 | 610 | 1 | DL00240700531 | 昆山宝必达:(0.54*610),厚度±0.01mm，HV85-105,粗糙度0.5-0.8μM，卷重2-3吨 |  | X细划伤(),A暗线印(),S色差条印(),Z振纹() |  |  | 1964 | 1
最终冷轧 | DL00240800082 | DL0024080008 | 东方650轧机 | 合格 | 合格品 | 乙 | 顾峰 | 5540 | 5500 | 0.9928 | 2500 | 0.44 | 610 | 昆山宝必达：650轧机中间道次普光辊（Ra0.2-0.3μm)轧制，最后一道建议用Ra1.0-1.2μm毛化辊轧至0.44mm（0.6-0.50-0.44）厚度公差：0.457-0.462mm,板面粗糙度控制Ra0.6-0.8μm，转脱脂 | X细划伤(),A暗线印(),S色差条印(),Z振纹() | 20100082 | 轧硬 | 0.6*610-SPCC | 31010045 | 小品种钢卷 | 0.44-SPCC |  | 20 | MO002356 | MO002356-002-02 | XPZG001 | 小品种钢前处理模板 | 11135 | 2024-08-05 | 2024-08-19 | 3 | 2024-08-11 12:28:47 | 2024-08-11 12:29:29 | 江苏东方九天新能源材料有限公司 | 280502 | 顾峰 |  |  | 0.6 | 1950 | 610 | 1 | DL00240800082 | 昆山宝必达:(0.44*610),厚度±0.01mm，HV100-120,粗糙度0.7-1.0μM，卷重2-3吨 |  | X细划伤(),A暗线印(),S色差条印(),Z振纹() |  |  | 2703 | 2
最终冷轧 | DL00240800071 | DL0024080007 | 东方650轧机 | 合格 | 合格品 | 乙 | 刘爱民 | 5545 | 5500 | 0.9919 | 2500 | 0.44 | 610 | 昆山宝必达：650轧机中间道次普光辊（Ra0.2-0.3μm)轧制，最后一道建议用Ra1.0-1.2μm毛化辊轧至0.44mm（0.6-0.50-0.44）厚度公差：0.457-0.462mm,板面粗糙度控制Ra0.6-0.8μm，转脱脂 | X细划伤(),A暗线印(),S色差条印(),Z振纹() | 20100082 | 轧硬 | 0.6*610-SPCC | 31010045 | 小品种钢卷 | 0.44-SPCC |  | 20 | MO002356 | MO002356-001-01 | XPZG001 | 小品种钢前处理模板 | 11130 | 2024-08-05 | 2024-08-19 | 3 | 2024-08-11 11:54:26 | 2024-08-11 11:55:18 | 江苏东方九天新能源材料有限公司 | 280501 | 刘爱民 |  |  | 0.6 | 1950 | 610 | 1 | DL00240800071 | 昆山宝必达:(0.44*610),厚度±0.01mm，HV100-120,粗糙度0.7-1.0μM，卷重2-3吨 |  | X细划伤(),A暗线印(),S色差条印(),Z振纹() |  |  | 1951 | 1
最终冷轧 | DL00240800072 | DL0024080007 | 东方650轧机 | 合格 | 合格品 | 乙 | 顾峰 | 5555 | 5500 | 0.9901 | 2500 | 0.44 | 610 | 昆山宝必达：650轧机中间道次普光辊（Ra0.2-0.3μm)轧制，最后一道建议用Ra1.0-1.2μm毛化辊轧至0.44mm（0.6-0.50-0.44）厚度公差：0.457-0.462mm,板面粗糙度控制Ra0.6-0.8μm，转脱脂 | X细划伤(),A暗线印(),S色差条印(),Z振纹() | 20100082 | 轧硬 | 0.6*610-SPCC | 31010045 | 小品种钢卷 | 0.44-SPCC |  | 20 | MO002356 | MO002356-001-02 | XPZG001 | 小品种钢前处理模板 | 11130 | 2024-08-05 | 2024-08-19 | 3 | 2024-08-11 11:13:53 | 2024-08-11 11:14:38 | 江苏东方九天新能源材料有限公司 | 280501 | 顾峰 |  |  | 0.6 | 1940 | 610 | 1 | DL00240800072 | 昆山宝必达:(0.44*610),厚度±0.01mm，HV100-120,粗糙度0.7-1.0μM，卷重2-3吨 |  | X细划伤(),A暗线印(),S色差条印(),Z振纹() |  |  | 1951 | 1
最终冷轧 | DL00240800081 | DL0024080008 | 东方650轧机 | 合格 | 合格品 | 乙 | 刘爱民 | 5540 | 5490 | 0.991 | 2500 | 0.44 | 610 | 昆山宝必达：650轧机中间道次普光辊（Ra0.2-0.3μm)轧制，最后一道建议用Ra1.0-1.2μm毛化辊轧至0.44mm（0.6-0.50-0.44）厚度公差：0.457-0.462mm,板面粗糙度控制Ra0.6-0.8μm，转脱脂 | X细划伤(),A暗线印(),S色差条印(),Z振纹() | 20100082 | 轧硬 | 0.6*610-SPCC | 31010045 | 小品种钢卷 | 0.44-SPCC |  | 20 | MO002356 | MO002356-002-01 | XPZG001 | 小品种钢前处理模板 | 11135 | 2024-08-05 | 2024-08-19 | 3 | 2024-08-11 10:36:53 | 2024-08-11 10:37:54 | 江苏东方九天新能源材料有限公司 | 280502 | 刘爱民 |  |  | 0.6 | 1950 | 610 | 1 | DL00240800081 | 昆山宝必达:(0.44*610),厚度±0.01mm，HV100-120,粗糙度0.7-1.0μM，卷重2-3吨 |  | X细划伤(),A暗线印(),S色差条印(),Z振纹() |  |  | 2703 | 2
最终冷轧 | DL00240800162 | DL0024080016 | 东方650轧机 | 合格 | 合格品 | 乙 | 刘爱民 | 6395 | 6330 | 0.9898 | 5350 | 0.24 | 610 | 泰兴双永：650轧机中间道次用普光辊(Ra0.2-0.3um)轧制,最后一道建议用Ra1.0-1.2μm毛化辊轧至0.24mm（0.6-0.49-0.39-0.3-0.24）厚度公差：0.248-0.253mm，转脱脂 | X细划伤(),A暗线印(),S色差条印(),Z振纹() | 20100082 | 轧硬 | 0.6*610-SPCC | 31010023 | 小品种钢卷 | 0.24-SPCC |  | 20 | MO002420 | MO002420-001-02 | XPZG001 | 小品种钢前处理模板 | 12680 | 2024-08-07 | 2024-08-18 | 3 | 2024-08-10 22:30:40 | 2024-08-10 22:31:27 | 江苏东方九天新能源材料有限公司 | 282478 | 刘爱民 |  |  | 0.6 | 2240 | 610 | 1 | DL00240800162 | 泰兴双永：（0.24*610）厚度±0.01mm，HV90-110,粗糙度0.8-1.0μM，卷重2-3吨 |  | X细划伤(),A暗线印(),S色差条印(),Z振纹() |  |  | 1862 | 1
最终冷轧 | DL00240800161 | DL0024080016 | 东方650轧机 | 合格 | 合格品 | 乙 | 朱明 | 6280 | 6220 | 0.9904 | 5200 | 0.24 | 610 | 泰兴双永：650轧机中间道次用普光辊(Ra0.2-0.3um)轧制,最后一道建议用Ra1.0-1.2μm毛化辊轧至0.24mm（0.6-0.49-0.39-0.3-0.24）厚度公差：0.248-0.253mm，转脱脂 | X细划伤(),A暗线印(),S色差条印(),Z振纹() | 20100082 | 轧硬 | 0.6*610-SPCC | 31010023 | 小品种钢卷 | 0.24-SPCC |  | 20 | MO002420 | MO002420-001-01 | XPZG001 | 小品种钢前处理模板 | 12680 | 2024-08-07 | 2024-08-18 | 3 | 2024-08-10 20:11:43 | 2024-08-10 20:13:01 | 江苏东方九天新能源材料有限公司 | 282478 | 朱明 |  |  | 0.6 | 2200 | 610 | 1 | DL00240800161 | 泰兴双永：（0.24*610）厚度±0.01mm，HV90-110,粗糙度0.8-1.0μM，卷重2-3吨 |  | X细划伤(),A暗线印(),S色差条印(),Z振纹() |  |  | 1862 | 1
最终冷轧 | DL00240800132 | DL0024080013 | 东方650轧机 | 合格 | 合格品 | 乙 | 刘爱民 | 6220 | 6160 | 0.9904 | 2200 | 0.58 | 610 | 泰兴双永:650轧机建议用Ra1.0-1.2μm毛化辊轧至0.58mm（0.60-0.58）厚度公差：0.588-0.593mm，板面粗糙度控制在Ra0.6-0.8μm，转脱脂 | X细划伤(),A暗线印(),S色差条印(),Z振纹(),C挫伤() | 20100082 | 轧硬 | 0.6*610-SPCC | 31010060 | 小品种钢卷 | 0.58-SPCC |  | 20 | MO002416 | MO002416-001-02 | XPZG001 | 小品种钢前处理模板 | 12535 | 2024-08-07 | 2024-08-18 | 3 | 2024-08-10 17:57:46 | 2024-08-10 17:58:43 | 江苏东方九天新能源材料有限公司 | 282425 | 刘爱民 |  |  | 0.6 | 2190 | 610 | 1 | DL00240800132 | 泰兴双永：（0.58*610）厚度±0.01mm，HV90-110,粗糙度0.8-1.0μM，卷重2-3吨 |  | X细划伤(),A暗线印(),S色差条印(),Z振纹(),C挫伤() |  |  | 1918 | 1
最终冷轧 | DL00240800131 | DL0024080013 | 东方650轧机 | 合格 | 让步接收 | 甲 | 关颜伟,徐炜 | 6255 | 6205 | 0.992 | 2230 | 0.58 | 610 | 泰兴双永:650轧机建议用Ra1.0-1.2μm毛化辊轧至0.58mm（0.60-0.58）厚度公差：0.588-0.593mm，板面粗糙度控制在Ra0.6-0.8μm，转脱脂 | 下表面传动侧10公分色差条印重，消不掉，白斑，挫伤，暗线印，细划伤 |  |  |  | 31010060 | 小品种钢卷 | 0.58-SPCC |  | 20 | MO002416 | MO002416-001-01 | XPZG001 | 小品种钢前处理模板 | 12535 | 2024-08-07 | 2024-08-18 | 3 | 2024-08-10 14:43:02 | 2024-08-10 14:46:11 | 江苏东方九天新能源材料有限公司 | 282425 | 关颜伟 |  |  | 0.6 | 2200 | 610 | 1 | DL00240800131 | 泰兴双永：（0.58*610）厚度±0.01mm，HV90-110,粗糙度0.8-1.0μM，卷重2-3吨 |  | 下表面传动侧10公分色差条印重，消不掉，白斑，挫伤，暗线印，细划伤 |  |  | 1918 | 1
最终冷轧 | DL00240800152 | DL0024080015 | 东方650轧机 | 合格 | 让步接收 | 甲 | 关颜伟 | 6360 | 6300 | 0.9906 | 3050 | 0.43 | 610 | 泰兴双永:650轧机中间道次用普光辊(Ra0.2-0.3um)轧制,最后一道建议用Ra1.0-1.2μm毛化辊轧至0.43mm（0.6-0.5-0.43）厚度公差：0.438-0.443mm、板面粗糙度控制在Ra0.6-0.8μm、转脱脂 | B白斑(),H横辊印(),Z振纹(),A暗线印(),S色差条印() |  |  |  | 31010044 | 小品种钢卷 | 0.43-SPCC |  | 20 | MO002419 | MO002419-001-02 | XPZG001 | 小品种钢前处理模板 | 12690 | 2024-08-07 | 2024-08-18 | 3 | 2024-08-10 12:16:22 | 2024-08-10 14:42:50 | 江苏东方九天新能源材料有限公司 | 282477 | 关颜伟 |  |  | 0.6 | 2240 | 610 | 1 | DL00240800152 | 泰兴双永：（0.43*610）厚度±0.01mm，HV90-110,粗糙度0.8-1.0μM，卷重2-3吨 |  | B白斑(),H横辊印(),Z振纹(),A暗线印(),S色差条印() |  |  | 2375 | 1
最终冷轧 | DL0024080018 | DL0024080018 | 东方650轧机 | 合格 | 让步接收 | 甲 | 关颜伟 | 6220 | 6180 | 0.9936 | 3250 | 0.39 | 610 | 泰兴双永：650轧机中间道次用普光辊(Ra0.2-0.3um)轧制,最后一道建议用Ra1.0-1.2μm毛化辊轧至0.39mm（0.6-0.45-0.39）厚度公差：0.398-0.403mm，、板面粗糙度控制在Ra0.6-0.8μm、转脱脂 | A暗线印(),S色差条印(),Z振纹(),H横辊印() |  |  |  | 31010040 | 小品种钢卷 | 0.39-SPCC |  | 20 | MO002414 | MO002414-003 | XPZG001 | 小品种钢前处理模板 | 6230 | 2024-08-07 | 2024-08-20 | 5 | 2024-08-10 14:38:49 | 2024-08-10 14:40:24 | 江苏东方九天新能源材料有限公司 | 282419 | 徐炜 |  |  | 0.6 | 2180 | 610 | 1 | DL0024080018 | 泰兴双永：（0.39*610）厚度±0.01mm，HV90-110,粗糙度0.8-1.0μM，卷重2-3吨 |  | A暗线印(),S色差条印(),Z振纹(),H横辊印() | 否 | 否 | 1411 | 3
最终冷轧 | DL0024080017 | DL0024080017 | 东方650轧机 | 合格 | 让步接收 | 甲 | 关颜伟,徐炜 | 6235 | 6185 | 0.992 | 3250 | 0.39 | 610 | 泰兴双永：650轧机中间道次用普光辊(Ra0.2-0.3um)轧制,最后一道建议用Ra1.0-1.2μm毛化辊轧至0.39mm（0.6-0.45-0.39）厚度公差：0.398-0.403mm，、板面粗糙度控制在Ra0.6-0.8μm、转脱脂 | 头部有锈斑。色差条印，白斑。挫伤。暗线印；细划伤；振纹，横辊印 |  |  |  | 31010040 | 小品种钢卷 | 0.39-SPCC |  | 20 | MO002414 | MO002414-001 | XPZG001 | 小品种钢前处理模板 | 6240 | 2024-08-07 | 2024-08-20 | 5 | 2024-08-10 12:07:46 | 2024-08-10 12:14:33 | 江苏东方九天新能源材料有限公司 | 282418 | 徐炜 |  |  | 0.6 | 2180 | 610 | 1 | DL0024080017 | 泰兴双永：（0.39*610）厚度±0.01mm，HV90-110,粗糙度0.8-1.0μM，卷重2-3吨 |  | 头部有锈斑。色差条印，白斑。挫伤。暗线印；细划伤；振纹，横辊印 | 否 | 否 | 1422 | 1
最终冷轧 | DL00240800142 | DL0024080014 | 东方650轧机 | 合格 | 让步接收 | 甲 | 关颜伟,徐炜 | 6215 | 6170 | 0.9928 | 2600 | 0.49 | 610 | 泰兴双永:650轧机中间道次普光辊（Ra0.2-0.3μm)轧制，最后一道建议用Ra1.0-1.2μm毛化辊轧至0.49mm（0.6-0.53-0.49）厚度公差：0.498-0.503mm、板面粗糙度控制在Ra0.6-0.8μm、转脱脂 | 色差条印；振纹；白斑；轻线印；轻横辊印；细划伤；挫伤 |  |  |  | 31010050 | 小品种钢卷 | 0.49-SPCC |  | 20 | MO002418 | MO002418-001-02 | XPZG001 | 小品种钢前处理模板 | 12525 | 2024-08-07 | 2024-08-18 | 5 | 2024-08-10 10:43:25 | 2024-08-10 10:44:45 | 江苏东方九天新能源材料有限公司 | 282432 | 关颜伟 |  |  | 0.6 | 2190 | 610 | 1 | DL00240800142 | 泰兴双永：（0.49*610）厚度±0.01mm，HV90-110,粗糙度0.8-1.0μM，卷重2-3吨 |  | 色差条印；振纹；白斑；轻线印；轻横辊印；细划伤；挫伤 |  |  | 1656 | 1
最终冷轧 | DL00240800151 | DL0024080015 | 东方650轧机 | 合格 | 让步接收 | 甲 | 关颜伟,徐炜 | 6270 | 6220 | 0.992 | 3000 | 0.43 | 610 | 泰兴双永:650轧机中间道次用普光辊(Ra0.2-0.3um)轧制,最后一道建议用Ra1.0-1.2μm毛化辊轧至0.43mm（0.6-0.5-0.43）厚度公差：0.438-0.443mm、板面粗糙度控制在Ra0.6-0.8μm、转脱脂 | 色差条印，白斑，挫伤，细划伤，暗线印，振纹，横辊印轻 |  |  |  | 31010044 | 小品种钢卷 | 0.43-SPCC |  | 20 | MO002419 | MO002419-001-01 | XPZG001 | 小品种钢前处理模板 | 12690 | 2024-08-07 | 2024-08-18 | 3 | 2024-08-10 10:34:10 | 2024-08-10 10:35:18 | 江苏东方九天新能源材料有限公司 | 282477 | 徐炜 |  |  | 0.6 | 2200 | 610 | 1 | DL00240800151 | 泰兴双永：（0.43*610）厚度±0.01mm，HV90-110,粗糙度0.8-1.0μM，卷重2-3吨 |  | 色差条印，白斑，挫伤，细划伤，暗线印，振纹，横辊印轻 |  |  | 2375 | 1
最终冷轧 | DL00240800141 | DL0024080014 | 东方650轧机 | 合格 | 合格品 | 乙 | 刘爱民 | 6260 | 6200 | 0.9904 | 2580 | 0.49 | 610 | 泰兴双永:650轧机中间道次普光辊（Ra0.2-0.3μm)轧制，最后一道建议用Ra1.0-1.2μm毛化辊轧至0.49mm（0.6-0.53-0.49）厚度公差：0.498-0.503mm、板面粗糙度控制在Ra0.6-0.8μm、转脱脂 | X细划伤(轧制过程中发现下表面多条细划伤，结束停机查看未发现),A暗线印(),Z振纹() | 20100082 | 轧硬 | 0.6*610-SPCC | 31010050 | 小品种钢卷 | 0.49-SPCC |  | 20 | MO002418 | MO002418-001-01 | XPZG001 | 小品种钢前处理模板 | 12525 | 2024-08-07 | 2024-08-18 | 5 | 2024-08-10 05:04:58 | 2024-08-10 08:21:25 | 江苏东方九天新能源材料有限公司 | 282432 | 刘爱民 |  |  | 0.6 | 2200 | 610 | 1 | DL00240800141 | 泰兴双永：（0.49*610）厚度±0.01mm，HV90-110,粗糙度0.8-1.0μM，卷重2-3吨 |  | X细划伤(轧制过程中发现下表面多条细划伤，结束停机查看未发现),A暗线印(),Z振纹() |  |  | 1656 | 1
最终冷轧 | DL00240800411 | DL0024080041 | 东方650轧机 | 合格 | 合格品 | 乙 | 朱明 | 6275 | 6220 | 0.9912 | 2430 | 0.53 | 610 | 昆山宝必达：650轧机建议用Ra0.8-1.0um毛化辊轧制0.53mm（0.6-0.53）厚度公差：0.538-0.543mm、板面粗糙度控制Ra0.4-0.6μm、转脱脂 | X细划伤(),A暗线印(),S色差条印(),Z振纹() | 20100082 | 轧硬 | 0.6*610-SPCC | 31010054 | 小品种钢卷 | 0.53-SPCC |  | 20 | MO002485 | MO002485-001-01 | XPZG001 | 小品种钢前处理模板 | 12490 | 2024-08-09 | 2024-08-19 | 3 | 2024-08-10 05:03:55 | 2024-08-10 05:04:43 | 江苏东方九天新能源材料有限公司 | 284522 | 朱明 |  |  | 0.6 | 2200 | 610 | 1 | DL00240800411 | 昆山宝必达:(0.53*610)厚度±0.01mm，HV85-105,粗糙度0.5-0.8μM，卷重2-3吨 |  | X细划伤(),A暗线印(),S色差条印(),Z振纹() |  |  | 2353 | 1
最终冷轧 | DL00240800412 | DL0024080041 | 东方650轧机 | 合格 | 合格品 | 乙 | 刘爱民 | 6170 | 6120 | 0.9919 | 2400 | 0.53 | 610 | 昆山宝必达：650轧机建议用Ra0.8-1.0um毛化辊轧制0.53mm（0.6-0.53）厚度公差：0.538-0.543mm、板面粗糙度控制Ra0.4-0.6μm、转脱脂 | X细划伤(),A暗线印(),S色差条印(),Z振纹() | 20100082 | 轧硬 | 0.6*610-SPCC | 31010054 | 小品种钢卷 | 0.53-SPCC |  | 20 | MO002485 | MO002485-001-02 | XPZG001 | 小品种钢前处理模板 | 12490 | 2024-08-09 | 2024-08-19 | 3 | 2024-08-10 03:55:07 | 2024-08-10 03:55:54 | 江苏东方九天新能源材料有限公司 | 284522 | 刘爱民 |  |  | 0.6 | 2160 | 610 | 1 | DL00240800412 | 昆山宝必达:(0.53*610)厚度±0.01mm，HV85-105,粗糙度0.5-0.8μM，卷重2-3吨 |  | X细划伤(),A暗线印(),S色差条印(),Z振纹() |  |  | 2353 | 1
最终冷轧 | DL12240800012 | DL1224080001 | 东方650轧机 | 合格 | 合格品 | 乙 | 朱明 | 6475 | 6400 | 0.9884 | 1600 | 0.762 | 650 | 海金杜门：650轧机用普光辊Ra0.2-0.3μm轧制0.76mm（1.2-0.95-0.80-0.76）厚度公差：0.765-0.770mm，硬度185-235HV，抗拉强度590-760MPa,轧机轧制时从南边卸料确保产品无肋浪，合格转750平整 |  | 20100152 | 轧硬 | 1.2*650-SPCC | 31010073 | 小品种钢卷 | 0.762-SPCC |  | 20 | MO002318 | MO002318-001-02 | HJDM001 | 东方小品种钢前处理 0.762（硬度185-235HV，粗糙度0.075-0.5μm，抗拉强度590-760MPa,厚度公差0.747-0.777μm) | 12925 | 2024-08-03 | 2024-08-10 | 5 | 2024-08-09 22:34:36 | 2024-08-10 00:07:46 | 江苏东方九天新能源材料有限公司 | 278161 | 朱明 |  |  | 1.2 | 1060 | 650 | 1 | DL12240800012 | 海金杜门：厚度公差：±0.015，HV185-235,粗糙度0.075-0.5μM，抗拉590-760MPA |  |  |  |  | 52 | 1
最终冷轧 | DL12240800011 | DL1224080001 | 东方650轧机 | 合格 | 合格品 | 乙 | 刘爱民 | 6420 | 6360 | 0.9907 | 1600 | 0.762 | 650 | 海金杜门：650轧机用普光辊Ra0.2-0.3μm轧制0.76mm（1.2-0.95-0.80-0.76）厚度公差：0.765-0.770mm，硬度185-235HV，抗拉强度590-760MPa,轧机轧制时从南边卸料确保产品无肋浪，合格转750平整 | X细划伤(),A暗线印(),S色差条印(),Z振纹() | 20100152 | 轧硬 | 1.2*650-SPCC | 31010073 | 小品种钢卷 | 0.762-SPCC |  | 20 | MO002318 | MO002318-001-01 | HJDM001 | 东方小品种钢前处理 0.762（硬度185-235HV，粗糙度0.075-0.5μm，抗拉强度590-760MPa,厚度公差0.747-0.777μm) | 12925 | 2024-08-03 | 2024-08-10 | 5 | 2024-08-09 22:26:46 | 2024-08-09 22:27:27 | 江苏东方九天新能源材料有限公司 | 278161 | 刘爱民 |  |  | 1.2 | 1050 | 650 | 1 | DL12240800011 | 海金杜门：厚度公差：±0.015，HV185-235,粗糙度0.075-0.5μM，抗拉590-760MPA |  | X细划伤(),A暗线印(),S色差条印(),Z振纹() |  |  | 52 | 1
最终冷轧 | DL00240700651 | DL0024070065 | 东方650轧机 | 合格 | 合格品 | 甲 | 关颜伟 | 6160 | 6110 | 0.9919 | 8450 | 0.15 | 610 | 东莞鸿力：650轧机用普光辊Ra0.2-0.3μm轧制0.15mm（0.4-0.3-0.23-0.18-0.15）厚度公差：0.15-0.155mm、转脱脂 | A暗线印(暗线印，不齐处因轧制力小打滑) | 20100023 | 轧硬 | 0.4*610-SPCC | 31010010 | 小品种钢卷 | 0.15-SPCC |  | 30 | MO002265 | MO002265-001-01 | XPZG001 | 小品种钢前处理模板 | 12285 | 2024-08-02 | 2024-08-14 | 3 | 2024-08-09 19:55:35 | 2024-08-09 19:56:57 | 江苏东方九天新能源材料有限公司 | 275357 | 关颜伟 |  |  | 0.4 | 3250 | 610 | 1 | DL00240700651 | 东莞鸿力：（0.15*610）厚度+0/-0.01mm，HV90-110 ,粗糙度≤0.15um，卷重在2-3.5吨 |  | A暗线印(暗线印，不齐处因轧制力小打滑) |  |  | 7719 | 1
最终冷轧 | DL1224070023 | DL1224070023 | 东方650轧机 | 合格 | 合格品 | 甲 | 徐炜 | 5910 | 5880 | 0.9949 | 1750 | 0.76 | 570 | 海金杜门：650轧机用普光辊Ra0.2-0.3μm轧制0.76mm（1.2-0.95-0.80-0.76）厚度公差：0.765-0.770mm，硬度185-235HV，抗拉强度590-760MPa,轧机轧制时从南边卸料确保产品无肋浪，合格转750平整 | X细划伤(细划伤),A暗线印(下表面暗线印),Z振纹(轻振纹),H横辊印(横辊印强光下明显),B白斑(偶有白斑),S色差(色差) | 20100146 | 轧硬 | 1.2*570-SPCC | 31010073 | 小品种钢卷 | 0.762-SPCC |  | 20 | MO002193 | MO002193-003 | HJDM001 | 东方小品种钢前处理 0.762（海金杜门：硬度185-235HV，粗糙度0.075-0.5μm，抗拉强度590-760MPa,厚度公差0.747-0.777μm) | 5925 | 2024-07-29 | 2024-08-10 | 5 | 2024-08-09 19:29:26 | 2024-08-09 19:31:10 | 江苏东方九天新能源材料有限公司 | 234673 | 徐炜 |  |  | 1.2 | 1100 | 570 | 1 | DL1224070023 | 海金杜门：（0.762*570）厚度公差：±0.015，HV185-235,粗糙度0.075-0.5μM，抗拉590-760MPA |  | X细划伤(细划伤),A暗线印(下表面暗线印),Z振纹(轻振纹),H横辊印(横辊印强光下明显),B白斑(偶有白斑),S色差(色差) | 否 | 否 | 27 | 3
最终冷轧 | DL1224070030 | DL1224070030 | 东方650轧机 | 合格 | 合格品 | 甲 | 顾峰 | 5925 | 5900 | 0.9958 | 1750 | 0.762 | 570 | 海金杜门：650轧机用普光辊Ra0.2-0.3μm轧制0.76mm（1.2-0.95-0.80-0.76）厚度公差：0.765-0.770mm，硬度185-235HV，抗拉强度590-760MPa,轧机轧制时从南边卸料确保产品无肋浪，合格转750平整 | X细划伤(细划伤、),A暗线印(下表面暗线印),H横辊印(横辊印强光下明显),B白斑(白斑),S色差(色差) | 20100146 | 轧硬 | 1.2*570-SPCC | 31010073 | 小品种钢卷 | 0.762-SPCC |  | 20 | MO002193 | MO002193-006 | HJDM001 | 东方小品种钢前处理 0.762（海金杜门：硬度185-235HV，粗糙度0.075-0.5μm，抗拉强度590-760MPa,厚度公差0.747-0.777μm) | 5940 | 2024-07-29 | 2024-08-10 | 5 | 2024-08-09 17:45:31 | 2024-08-09 17:47:08 | 江苏东方九天新能源材料有限公司 | 234676 | 顾峰 |  |  | 1.2 | 1110 | 570 | 1 | DL1224070030 | 海金杜门：（0.762*570）厚度公差：±0.015，HV185-235,粗糙度0.075-0.5μM，抗拉590-760MPA |  | X细划伤(细划伤、),A暗线印(下表面暗线印),H横辊印(横辊印强光下明显),B白斑(白斑),S色差(色差) | 否 | 否 | 33 | 6
最终冷轧 | DL1224070029 | DL1224070029 | 东方650轧机 | 合格 | 合格品 | 甲 | 徐炜 | 5930 | 5900 | 0.9949 | 1750 | 0.762 | 570 | 海金杜门：650轧机用普光辊Ra0.2-0.3μm轧制0.76mm（1.2-0.95-0.80-0.76）厚度公差：0.765-0.770mm，硬度185-235HV，抗拉强度590-760MPa,轧机轧制时从南边卸料确保产品无肋浪，合格转750平整 | X细划伤(细划伤),A暗线印(暗线印),Z振纹(轻振纹),H横辊印(横辊印强光下明显),S色差(色差) | 20100146 | 轧硬 | 1.2*570-SPCC | 31010073 | 小品种钢卷 | 0.762-SPCC |  | 20 | MO002193 | MO002193-005 | HJDM001 | 东方小品种钢前处理 0.762（海金杜门：硬度185-235HV，粗糙度0.075-0.5μm，抗拉强度590-760MPa,厚度公差0.747-0.777μm) | 5950 | 2024-07-29 | 2024-08-10 | 5 | 2024-08-09 16:17:28 | 2024-08-09 16:19:49 | 江苏东方九天新能源材料有限公司 | 234675 | 徐炜 |  |  | 1.2 | 1110 | 570 | 1 | DL1224070029 | 海金杜门：（0.762*570）厚度公差：±0.015，HV185-235,粗糙度0.075-0.5μM，抗拉590-760MPA |  | X细划伤(细划伤),A暗线印(暗线印),Z振纹(轻振纹),H横辊印(横辊印强光下明显),S色差(色差) | 否 | 否 | 6 | 5
最终冷轧 | DL12240800022 | DL1224080002 | 东方650轧机 | 合格 | 合格品 | 甲 | 顾峰 | 5635 | 5600 | 0.9938 | 1630 | 0.762 | 570 | 海金杜门：650轧机用普光辊Ra0.2-0.3μm轧制0.76mm（1.2-0.95-0.80-0.76）厚度公差：0.765-0.770mm，硬度185-235HV，抗拉强度590-760MPa,轧机轧制时从南边卸料确保产品无肋浪，合格转750平整 | X细划伤(细划伤),Y异物(内圈50米左右有异物掉入),A暗线印(下表面暗线印),H横辊印(横辊印强光下明显),C挫伤(偶有挫伤),B白斑(白斑),S色差(色差) | 20100146 | 轧硬 | 1.2*570-SPCC | 31010073 | 小品种钢卷 | 0.762-SPCC |  | 20 | MO002317 | MO002317-001-02 | HJDM001 | 东方小品种钢前处理 0.762（硬度185-235HV，粗糙度0.075-0.5μm，抗拉强度590-760MPa,厚度公差0.747-0.777μm) | 11345 | 2024-08-03 | 2024-08-03 | 5 | 2024-08-09 14:08:44 | 2024-08-09 14:11:25 | 江苏东方九天新能源材料有限公司 | 278152 | 顾峰 |  |  | 1.2 | 1050 | 570 | 1 | DL12240800022 | 海金杜门：厚度公差：±0.015，HV185-235,粗糙度0.075-0.5μM，抗拉590-760MPA |  | X细划伤(细划伤),Y异物(内圈50米左右有异物掉入),A暗线印(下表面暗线印),H横辊印(横辊印强光下明显),C挫伤(偶有挫伤),B白斑(白斑),S色差(色差) |  |  | 94 | 1
最终冷轧 | DL1224070022 | DL1224070022 | 东方650轧机 | 合格 | 合格品 | 甲 | 徐炜 | 5530 | 5500 | 0.9946 | 1600 | 0.762 | 570 | 海金杜门：650轧机用普光辊Ra0.2-0.3μm轧制0.76mm（1.2-0.95-0.80-0.76）厚度公差：0.765-0.770mm，硬度185-235HV，抗拉强度590-760MPa,轧机轧制时从南边卸料确保产品无肋浪，合格转750平整 | X细划伤(细划伤),A暗线印(下表面暗线印),Z振纹(轻振纹),H黄斑(内圈50米黄斑),H横辊印(横辊印强光下明显),B白斑(白斑),S色差(色差) | 20100146 | 轧硬 | 1.2*570-SPCC | 31010073 | 小品种钢卷 | 0.762-SPCC |  | 20 | MO002193 | MO002193-002 | HJDM001 | 东方小品种钢前处理 0.762（海金杜门：硬度185-235HV，粗糙度0.075-0.5μm，抗拉强度590-760MPa,厚度公差0.747-0.777μm) | 5535 | 2024-07-29 | 2024-08-10 | 5 | 2024-08-09 12:55:47 | 2024-08-09 12:58:20 | 江苏东方九天新能源材料有限公司 | 234672 | 徐炜 |  |  | 1.2 | 1030 | 570 | 1 | DL1224070022 | 海金杜门：（0.762*570）厚度公差：±0.015，HV185-235,粗糙度0.075-0.5μM，抗拉590-760MPA |  | X细划伤(细划伤),A暗线印(下表面暗线印),Z振纹(轻振纹),H黄斑(内圈50米黄斑),H横辊印(横辊印强光下明显),B白斑(白斑),S色差(色差) | 否 | 否 | 63 | 2
最终冷轧 | DL1224070021 | DL1224070021 | 东方650轧机 | 合格 | 合格品 | 甲 | 顾峰 | 5645 | 5620 | 0.9956 | 1680 | 0.762 | 570 | 海金杜门：650轧机用普光辊Ra0.2-0.3μm轧制0.76mm（1.2-0.95-0.80-0.76）厚度公差：0.765-0.770mm，硬度185-235HV，抗拉强度590-760MPa,轧机轧制时从南边卸料确保产品无肋浪，合格转750平整 | X细划伤(细划伤),A暗线印(暗线印),Z振纹(轻振纹),H横辊印(横辊印强光下明显),B白斑(头尾白斑多),S色差(色差) | 20100146 | 轧硬 | 1.2*570-SPCC | 31010073 | 小品种钢卷 | 0.762-SPCC |  | 20 | MO002193 | MO002193-001 | HJDM001 | 东方小品种钢前处理 0.762（海金杜门：硬度185-235HV，粗糙度0.075-0.5μm，抗拉强度590-760MPa,厚度公差0.747-0.777μm) | 5665 | 2024-07-29 | 2024-08-10 | 5 | 2024-08-09 11:57:22 | 2024-08-09 11:59:38 | 江苏东方九天新能源材料有限公司 | 234671 | 顾峰 |  |  | 1.2 | 1050 | 570 | 1 | DL1224070021 | 海金杜门：（0.762*570）厚度公差：±0.015，HV185-235,粗糙度0.075-0.5μM，抗拉590-760MPA |  | X细划伤(细划伤),A暗线印(暗线印),Z振纹(轻振纹),H横辊印(横辊印强光下明显),B白斑(头尾白斑多),S色差(色差) | 否 | 否 | 100 | 1
最终冷轧 | DL12240800021 | DL1224080002 | 东方650轧机 | 合格 | 合格品 | 甲 | 徐炜 | 5675 | 5600 | 0.9868 | 1650 | 0.762 | 570 | 海金杜门：650轧机用普光辊Ra0.2-0.3μm轧制0.76mm（1.2-0.95-0.80-0.76）厚度公差：0.765-0.770mm，硬度185-235HV，抗拉强度590-760MPa,轧机轧制时从南边卸料确保产品无肋浪，合格转750平整 | X细划伤(细划伤),Z振纹(轻振纹),A暗线印(暗线印),H横辊印(横辊印强光下明显),S色差(色差) | 20100146 | 轧硬 | 1.2*570-SPCC | 31010073 | 小品种钢卷 | 0.762-SPCC |  | 20 | MO002317 | MO002317-001-01 | HJDM001 | 东方小品种钢前处理 0.762（硬度185-235HV，粗糙度0.075-0.5μm，抗拉强度590-760MPa,厚度公差0.747-0.777μm) | 11345 | 2024-08-03 | 2024-08-03 | 5 | 2024-08-09 10:42:42 | 2024-08-09 10:44:31 | 江苏东方九天新能源材料有限公司 | 278152 | 徐炜 |  |  | 1.2 | 1050 | 570 | 1 | DL12240800021 | 海金杜门：厚度公差：±0.015，HV185-235,粗糙度0.075-0.5μM，抗拉590-760MPA |  | X细划伤(细划伤),Z振纹(轻振纹),A暗线印(暗线印),H横辊印(横辊印强光下明显),S色差(色差) |  |  | 94 | 1
最终冷轧 | DL00240700661 | DL0024070066 | 东方650轧机 | 合格 | 合格品 | 乙 | 刘爱民 | 6155 | 6100 | 0.9911 | 8000 | 0.16 | 610 | 苏州高质行：650轧机用普光辊Ra0.2-0.3μm轧制0.16mm（0.4-0.3-0.24-0.19-0.16）厚度公差：0.158-0.163mm、转脱脂 | X细划伤(),A暗线印(),S色差条印(),Z振纹() | 20100023 | 轧硬 | 0.4*610-SPCC | 31010010 | 小品种钢卷 | 0.15-SPCC |  | 30 | MO002263 | MO002263-001-01 | XPZG001 | 小品种钢前处理模板 | 12285 | 2024-08-02 | 2024-08-10 | 3 | 2024-08-09 06:20:33 | 2024-08-09 06:22:49 | 江苏东方九天新能源材料有限公司 | 275350 | 刘爱民 |  |  | 0.4 | 3250 | 610 | 1 | DL00240700661 | 苏州高质行（0.15*610）：厚度公差：+/-0.01MM，HV90-120,粗糙度0.2-0.4μM,光面。单卷重量740-880KG,平整后转分剪 |  | X细划伤(),A暗线印(),S色差条印(),Z振纹() |  |  | 13955 | 1
最终冷轧 | DL122407000831 | DL122407000831 | 东方650轧机 | 合格 | 合格品 | 乙 | 朱明 | 1550 | 1400 | 0.9032 | 730 | 0.4 | 610 | 上海仁杰样品：650轧机中间道次普光辊（Ra0.2-0.3μm)轧制,最后一道建议用Ra0.8-1.0μm毛化辊轧至0.4mm（0.75-0.55-0.45-0.4）厚度公差：0.395-0.400mm，Ra0.4-0.6μm、硬度180-200HV，合格转750平整 |  | 31010072 | 小品种钢卷 | 0.75-SPCC | 31010051 | 小品种钢卷 | 0.4-SPCC |  | 10 | MO002378 | MO002378-001 | XPZG001 | 小品种钢前处理模板 | 1550 | 2024-08-06 | 2024-08-21 | 3 | 2024-08-09 06:04:57 | 2024-08-09 06:06:22 | 江苏东方九天新能源材料有限公司 | 281105 | 朱明 |  |  | 0.75 | 0 | 610 | 1 | DL122407000831 | 上海仁杰样品:（0.4*610）（改轧料 0.75*610做）厚度公差±0.01，粗糙度0.4-0.6.硬度镍后HV185-215 |  |  | 否 | 否 |  | 1
最终冷轧 | DL00240700652 | DL0024070065 | 东方650轧机 | 合格 | 合格品 | 乙 | 刘爱民 | 6100 | 6050 | 0.9918 | 8450 | 0.15 | 610 | 东莞鸿力：650轧机用普光辊Ra0.2-0.3μm轧制0.15mm（0.4-0.3-0.23-0.18-0.15）厚度公差：0.15-0.155mm、转脱脂 | X细划伤(),A暗线印(),S色差条印(),Z振纹(),S砂轮印() | 20100023 | 轧硬 | 0.4*610-SPCC | 31010010 | 小品种钢卷 | 0.15-SPCC |  | 30 | MO002265 | MO002265-001-02 | XPZG001 | 小品种钢前处理模板 | 12285 | 2024-08-02 | 2024-08-14 | 3 | 2024-08-09 04:31:06 | 2024-08-09 04:32:35 | 江苏东方九天新能源材料有限公司 | 275357 | 刘爱民 |  |  | 0.4 | 3220 | 610 | 1 | DL00240700652 | 东莞鸿力：（0.15*610）厚度+0/-0.01mm，HV90-110 ,粗糙度≤0.15um，卷重在2-3.5吨 |  | X细划伤(),A暗线印(),S色差条印(),Z振纹(),S砂轮印() |  |  | 7719 | 1
最终冷轧 | DL00240700662 | DL0024070066 | 东方650轧机 | 合格 | 合格品 | 乙 | 朱明 | 6105 | 6060 | 0.9926 | 7980 | 0.16 | 610 | 苏州高质行：650轧机用普光辊Ra0.2-0.3μm轧制0.16mm（0.4-0.3-0.24-0.19-0.16）厚度公差：0.158-0.163mm、转脱脂 | X细划伤(),A暗线印(),S色差条印(),Z振纹() | 20100023 | 轧硬 | 0.4*610-SPCC | 31010010 | 小品种钢卷 | 0.15-SPCC |  | 30 | MO002263 | MO002263-001-02 | XPZG001 | 小品种钢前处理模板 | 12285 | 2024-08-02 | 2024-08-10 | 3 | 2024-08-09 01:13:59 | 2024-08-09 01:16:06 | 江苏东方九天新能源材料有限公司 | 275350 | 朱明 |  |  | 0.4 | 3220 | 610 | 1 | DL00240700662 | 苏州高质行（0.15*610）：厚度公差：+/-0.01MM，HV90-120,粗糙度0.2-0.4μM,光面。单卷重量740-880KG,平整后转分剪 |  | X细划伤(),A暗线印(),S色差条印(),Z振纹() |  |  | 13955 | 1
最终冷轧 | DL1224070047 | DL1224070047 | 东方650轧机 | 合格 | 合格品 | 乙 | 刘爱民 | 4520 | 4470 | 0.9889 | 2400 | 0.45 | 533 | 昆山富维:650轧机中间道次普光辊（Ra0.2-0.3μm)轧制，最后一道建议用Ra1.0-1.2μm毛化辊轧至0.45mm（0.6-0.50-0.45）厚度公差：0.448-0.453mm,板面粗糙度控制Ra0.55-0.75μm，转脱脂 | A暗线印(),S色差条印(),Z振纹(),H横辊印(横条印) | 20100067 | 轧硬 | 0.6*533-SPCC | 31010046 | 小品种钢卷 | 0.45-SPCC |  | 20 | MO001946 | MO001946-004 | XPZG001 | 小品种钢前处理模板 | 4525 | 2024-07-23 | 2024-08-02 | 5 | 2024-08-08 07:10:48 | 2024-08-08 07:11:44 | 江苏东方九天新能源材料有限公司 | 255246 | 刘爱民 |  |  | 0.6 | 1800 | 533 | 1 | DL1224070047 | 昆山富维：（0.45*533）厚度公差：+0/-0.012mm，HV80-120,粗糙度0.8-1.0um,光泽度50-150GU(纵向）卷重2-3吨，取A4纸贴打包后贴外面 |  | A暗线印(),S色差条印(),Z振纹(),H横辊印(横条印) | 否 | 否 | 1641 | 4
最终冷轧 | DL1224070044 | DL1224070044 | 东方650轧机 | 合格 | 合格品 | 乙 | 朱明 | 4520 | 4470 | 0.9889 | 2390 | 0.45 | 533 | 昆山富维:650轧机中间道次普光辊（Ra0.2-0.3μm)轧制，最后一道建议用Ra1.0-1.2μm毛化辊轧至0.45mm（0.6-0.50-0.45）厚度公差：0.448-0.453mm,板面粗糙度控制Ra0.55-0.75μm，转脱脂 | X细划伤(),A暗线印(),S色差条印(),Z振纹(),H横辊印(横条印) | 20100067 | 轧硬 | 0.6*533-SPCC | 31010046 | 小品种钢卷 | 0.45-SPCC |  | 20 | MO001946 | MO001946-003 | XPZG001 | 小品种钢前处理模板 | 4525 | 2024-07-23 | 2024-08-02 | 5 | 2024-08-08 06:25:39 | 2024-08-08 06:27:04 | 江苏东方九天新能源材料有限公司 | 255244 | 朱明 |  |  | 0.6 | 1800 | 533 | 1 | DL1224070044 | 昆山富维：（0.45*533）厚度公差：+0/-0.012mm，HV80-120,粗糙度0.8-1.0um,光泽度50-150GU(纵向）卷重2-3吨，取A4纸贴打包后贴外面 |  | X细划伤(),A暗线印(),S色差条印(),Z振纹(),H横辊印(横条印) | 否 | 否 | 1561 | 3
最终冷轧 | DL1224070069 | DL1224070069 | 东方650轧机 | 合格 | 合格品 | 乙 | 刘爱民 | 4480 | 4430 | 0.9888 | 2380 | 0.45 | 533 | 昆山富维:650轧机中间道次普光辊（Ra0.2-0.3μm)轧制，最后一道建议用Ra1.0-1.2μm毛化辊轧至0.45mm（0.6-0.50-0.45）厚度公差：0.448-0.453mm,板面粗糙度控制Ra0.55-0.75μm，转脱脂 | A暗线印(),S色差条印(),Z振纹(),H横辊印(横条印) | 20100067 | 轧硬 | 0.6*533-SPCC | 31010046 | 小品种钢卷 | 0.45-SPCC |  | 20 | MO001946 | MO001946-002 | XPZG001 | 小品种钢前处理模板 | 4490 | 2024-07-23 | 2024-08-02 | 5 | 2024-08-08 05:29:17 | 2024-08-08 05:30:09 | 江苏东方九天新能源材料有限公司 | 255243 | 刘爱民 |  |  | 0.6 | 1800 | 533 | 1 | DL1224070069 | 昆山富维：（0.45*533）厚度公差：+0/-0.012mm，HV80-120,粗糙度0.8-1.0um,光泽度50-150GU(纵向）卷重2-3吨，取A4纸贴打包后贴外面 |  | A暗线印(),S色差条印(),Z振纹(),H横辊印(横条印) | 否 | 否 | 1516 | 2
最终冷轧 | DL1224070066 | DL1224070066 | 东方650轧机 | 合格 | 合格品 | 乙 | 朱明 | 4470 | 4420 | 0.9888 | 2350 | 0.45 | 533 | 昆山富维:650轧机中间道次普光辊（Ra0.2-0.3μm)轧制，最后一道建议用Ra1.0-1.2μm毛化辊轧至0.45mm（0.6-0.50-0.45）厚度公差：0.448-0.453mm,板面粗糙度控制Ra0.55-0.75μm，转脱脂 | A暗线印(),S色差条印(),Z振纹(),H横辊印(横条印) | 20100067 | 轧硬 | 0.6*533-SPCC | 31010046 | 小品种钢卷 | 0.45-SPCC |  | 20 | MO001946 | MO001946-001 | XPZG001 | 小品种钢前处理模板 | 4480 | 2024-07-23 | 2024-08-02 | 5 | 2024-08-08 04:28:34 | 2024-08-08 04:29:38 | 江苏东方九天新能源材料有限公司 | 255242 | 朱明 |  |  | 0.6 | 1790 | 533 | 1 | DL1224070066 | 昆山富维：（0.45*533）厚度公差：+0/-0.012mm，HV80-120,粗糙度0.8-1.0um,光泽度50-150GU(纵向）卷重2-3吨，取A4纸贴打包后贴外面 |  | A暗线印(),S色差条印(),Z振纹(),H横辊印(横条印) | 否 | 否 | 2339 | 1
最终冷轧 | DL1224070038 | DL1224070038 | 东方650轧机 | 合格 | 合格品 | 乙 | 刘爱民 | 4465 | 4420 | 0.9899 | 2150 | 0.49 | 533 | 昆山富维:650轧机中间道次普光辊（Ra0.2-0.3μm)轧制,最后一道建议用Ra0.8-1.0μm毛化辊轧至0.495mm（0.6-0.54-0.49）厚度公差：0.493-0.498mm、板面粗糙度控制Ra0.4-0.55μm、转脱脂 | A暗线印(),S色差条印(),Z振纹(),H横辊印(横条印) | 20100067 | 轧硬 | 0.6*533-SPCC | 31010088 | 小品种钢卷 | 0.495-SPCC |  | 20 | MO001948 | MO001948-001 | XPZG001 | 小品种钢前处理模板 | 4475 | 2024-07-23 | 2024-08-04 | 5 | 2024-08-08 01:01:04 | 2024-08-08 01:02:06 | 江苏东方九天新能源材料有限公司 | 255248 | 刘爱民 |  |  | 0.6 | 1790 | 533 | 1 | DL1224070038 | 昆山富维：（0.495*533）厚度公差：+0/-0.01mm，HV80-110,粗糙度0.5-0.7um,卷重2-3吨，取A4纸贴打包后贴外面 |  | A暗线印(),S色差条印(),Z振纹(),H横辊印(横条印) | 否 | 否 | 1933 | 1
最终冷轧 | DL1224070041 | DL1224070041 | 东方650轧机 | 合格 | 合格品 | 乙 | 朱明 | 4530 | 4480 | 0.989 | 2180 | 0.49 | 533 | 昆山富维:650轧机中间道次普光辊（Ra0.2-0.3μm)轧制,最后一道建议用Ra0.8-1.0μm毛化辊轧至0.495mm（0.6-0.54-0.49）厚度公差：0.493-0.498mm、板面粗糙度控制Ra0.4-0.55μm、转脱脂 | A暗线印(),S色差条印(),Z振纹(),H横辊印(横条印) | 20100067 | 轧硬 | 0.6*533-SPCC | 31010088 | 小品种钢卷 | 0.495-SPCC |  | 20 | MO001948 | MO001948-002 | XPZG001 | 小品种钢前处理模板 | 4530 | 2024-07-23 | 2024-08-04 | 3 | 2024-08-08 00:31:09 | 2024-08-08 00:32:25 | 江苏东方九天新能源材料有限公司 | 255250 | 朱明 |  |  | 0.6 | 1800 | 533 | 1 | DL1224070041 | 昆山富维：（0.495*533）厚度公差：+0/-0.01mm，HV80-110,粗糙度0.5-0.7um,卷重2-3吨，取A4纸贴打包后贴外面 |  | A暗线印(),S色差条印(),Z振纹(),H横辊印(横条印) | 否 | 否 | 2293 | 2
最终冷轧 | DL1224070060 | DL1224070060 | 东方650轧机 | 合格 | 合格品 | 乙 | 刘爱民 | 4465 | 4420 | 0.9899 | 2050 | 0.51 | 533 | 昆山富维:650轧机中间道次普光辊（Ra0.2-0.3μm)轧制，最后一道建议用Ra0.8-1.0μm毛化辊轧至0.51mm（0.6-0.55-0.51）厚度公差：0.513-0.518mm、板面粗糙控制Ra0.4-0.55μm、转脱脂 | A暗线印(),S色差条印(),Z振纹(),H横辊印(横条印) | 20100067 | 轧硬 | 0.6*533-SPCC | 31010052 | 小品种钢卷 | 0.51-SPCC |  | 20 | MO001951 | MO001951-001 | XPZG001 | 小品种钢前处理模板 | 4475 | 2024-07-23 | 2024-08-04 | 5 | 2024-08-07 23:22:47 | 2024-08-07 23:23:48 | 江苏东方九天新能源材料有限公司 | 255262 | 刘爱民 |  |  | 0.6 | 1780 | 533 | 1 | DL1224070060 | 昆山富维：（0.51*533）厚度公差：+/-0.005mm，HV80-110,粗糙度0.5-0.7um,卷重2-3吨，取A4纸贴打包后贴外面 |  | A暗线印(),S色差条印(),Z振纹(),H横辊印(横条印) | 否 | 否 | 2296 | 1
最终冷轧 | DL1224070050 | DL1224070050 | 东方650轧机 | 合格 | 合格品 | 乙 | 朱明 | 4465 | 4420 | 0.9899 | 2050 | 0.51 | 533 | 昆山富维:650轧机中间道次普光辊（Ra0.2-0.3μm)轧制，最后一道建议用Ra0.8-1.0μm毛化辊轧至0.51mm（0.6-0.55-0.51）厚度公差：0.513-0.518mm、板面粗糙控制Ra0.4-0.55μm、转脱脂 | A暗线印(),S色差条印(),Z振纹() | 20100067 | 轧硬 | 0.6*533-SPCC | 31010052 | 小品种钢卷 | 0.51-SPCC |  | 20 | MO001951 | MO001951-003 | XPZG001 | 小品种钢前处理模板 | 4475 | 2024-07-23 | 2024-08-04 | 5 | 2024-08-07 22:16:30 | 2024-08-07 22:17:09 | 江苏东方九天新能源材料有限公司 | 255268 | 朱明 |  |  | 0.6 | 1780 | 533 | 1 | DL1224070050 | 昆山富维：（0.51*533）厚度公差：+/-0.005mm，HV80-110,粗糙度0.5-0.7um,卷重2-3吨，取A4纸贴打包后贴外面 |  | A暗线印(),S色差条印(),Z振纹() | 否 | 否 | 1342 | 3
最终冷轧 | DL1224070053 | DL1224070053 | 东方650轧机 | 合格 | 合格品 | 乙 | 刘爱民 | 4475 | 4420 | 0.9877 | 2050 | 0.51 | 533 | 昆山富维:650轧机中间道次普光辊（Ra0.2-0.3μm)轧制，最后一道建议用Ra0.8-1.0μm毛化辊轧至0.51mm（0.6-0.55-0.51）厚度公差：0.513-0.518mm、板面粗糙控制Ra0.4-0.55μm、转脱脂 | A暗线印(),S色差条印(),Z振纹() | 20100067 | 轧硬 | 0.6*533-SPCC | 31010052 | 小品种钢卷 | 0.51-SPCC |  | 20 | MO001951 | MO001951-004 | XPZG001 | 小品种钢前处理模板 | 4480 | 2024-07-23 | 2024-08-04 | 5 | 2024-08-07 21:21:51 | 2024-08-07 21:23:02 | 江苏东方九天新能源材料有限公司 | 255270 | 刘爱民 |  |  | 0.6 | 1790 | 533 | 1 | DL1224070053 | 昆山富维：（0.51*533）厚度公差：+/-0.005mm，HV80-110,粗糙度0.5-0.7um,卷重2-3吨，取A4纸贴打包后贴外面 |  | A暗线印(),S色差条印(),Z振纹() | 否 | 否 | 2240 | 4
最终冷轧 | DL1224070063 | DL1224070063 | 东方650轧机 | 合格 | 让步接收 | 甲 | 关颜伟,徐炜 | 4505 | 4455 | 0.9889 | 2100 | 0.51 | 533 | 昆山富维:650轧机中间道次普光辊（Ra0.2-0.3μm)轧制，最后一道建议用Ra0.8-1.0μm毛化辊轧至0.51mm（0.6-0.55-0.51）厚度公差：0.513-0.518mm、板面粗糙控制Ra0.4-0.55μm、转脱脂 | 色差条印，白斑。挫伤，细划伤，下表面传动侧暗线印，振纹，横辊印 |  |  |  | 31010052 | 小品种钢卷 | 0.51-SPCC |  | 20 | MO001951 | MO001951-002 | XPZG001 | 小品种钢前处理模板 | 4515 | 2024-07-23 | 2024-08-04 | 5 | 2024-08-07 19:59:57 | 2024-08-07 20:01:18 | 江苏东方九天新能源材料有限公司 | 255263 | 徐炜 |  |  | 0.6 | 1800 | 533 | 1 | DL1224070063 | 昆山富维：（0.51*533）厚度公差：+/-0.005mm，HV80-110,粗糙度0.5-0.7um,卷重2-3吨，取A4纸贴打包后贴外面 |  | 色差条印，白斑。挫伤，细划伤，下表面传动侧暗线印，振纹，横辊印 | 否 | 否 | 2272 | 2
最终冷轧 | DL1224070075 | DL1224070075 | 东方650轧机 | 合格 | 让步接收 | 甲 | 关颜伟 | 5750 | 5700 | 0.9913 | 2450 | 0.52 | 565 | 昆山富维:650轧机中间道次普光辊（Ra0.2-0.3μm)轧制，最后一道建议用Ra0.8-1.0μm毛化辊轧至0.52mm（1.2-1.0-0.81-0.66-0.58-0.52），厚度公差：0.523-0.528mm，板面粗糙度控制Ra0.4-0.55μm、转脱脂 | A暗线印(),S色差条印(),Z振纹(),H横辊印(),B白斑() |  |  |  | 31010053 | 小品种钢卷 | 0.52-SPCC |  | 20 | MO001949 | MO001949-001 | XPZG001 | 小品种钢前处理模板 | 5765 | 2024-07-23 | 2024-08-05 | 5 | 2024-08-07 19:25:17 | 2024-08-07 19:27:24 | 江苏东方九天新能源材料有限公司 | 255254 | 蔡迎虎 |  |  | 1.2 | 1080 | 565 | 1 | DL1224070075 | 昆山富维：（0.52*565）厚度公差：+/-0.005mm，HV80-110,粗糙度0.5-0.7um,卷重2-3吨，取A4纸贴打包后贴外面 |  | A暗线印(),S色差条印(),Z振纹(),H横辊印(),B白斑() | 否 | 否 | 1663 | 1
最终冷轧 | DL0024070061 | DL0024070061 | 东方650轧机 | 合格 | 让步接收 | 甲 | 关颜伟,徐炜 | 5665 | 5615 | 0.9912 | 2350 | 0.54 | 565 | 昆山富维：650轧机建议用Ra1.0-1.2μm毛化辊轧至0.54mm（0.6-0.54）厚度公差：0.543-0.548mm、板面粗糙度控制Ra0.6-0.8μm、转脱脂 | 色差条印，白斑，挫伤，细划伤，暗线印，横辊印，头尾有锈点 |  |  |  | 31010056 | 小品种钢卷 | 0.54-SPCC |  | 20 | MO002187 | MO002187-002 | XPZG001 | 小品种钢前处理模板 | 5675 | 2024-07-29 | 2024-08-06 | 5 | 2024-08-07 18:00:10 | 2024-08-07 18:01:25 | 江苏东方九天新能源材料有限公司 | 267984 | 徐炜 |  |  | 0.6 | 2140 | 565 | 1 | DL0024070061 | 昆山富维：（0.54*565）厚度公差：+/-0.005mm，HV90-110,粗糙度0.8-1.0um,卷重2-3吨，取A4纸贴打包后贴外面 |  | 色差条印，白斑，挫伤，细划伤，暗线印，横辊印，头尾有锈点 | 否 | 否 | 1572 | 2
最终冷轧 | DL0024070062 | DL0024070062 | 东方650轧机 | 合格 | 让步接收 | 甲 | 关颜伟 | 5660 | 5610 | 0.9912 | 2350 | 0.54 | 565 | 昆山富维：650轧机建议用Ra1.0-1.2μm毛化辊轧至0.54mm（0.6-0.54）厚度公差：0.543-0.548mm、板面粗糙度控制Ra0.6-0.8μm、转脱脂 | A暗线印(),S色差条印(),Z振纹(),H横辊印(),B白斑() |  |  |  | 31010056 | 小品种钢卷 | 0.54-SPCC |  | 20 | MO002187 | MO002187-003 | XPZG001 | 小品种钢前处理模板 | 5670 | 2024-07-29 | 2024-08-06 | 5 | 2024-08-07 16:47:48 | 2024-08-07 17:08:20 | 江苏东方九天新能源材料有限公司 | 267985 | 关颜伟 |  |  | 0.6 | 2140 | 565 | 1 | DL0024070062 | 昆山富维：（0.54*565）厚度公差：+/-0.005mm，HV90-110,粗糙度0.8-1.0um,卷重2-3吨，取A4纸贴打包后贴外面 |  | A暗线印(),S色差条印(),Z振纹(),H横辊印(),B白斑() | 否 | 否 | 1483 | 3
最终冷轧 | DL0024070060 | DL0024070060 | 东方650轧机 | 合格 | 让步接收 | 甲 | 关颜伟,徐炜 | 5830 | 5780 | 0.9914 | 2400 | 0.54 | 565 | 昆山富维：650轧机建议用Ra1.0-1.2μm毛化辊轧至0.54mm（0.6-0.54）厚度公差：0.543-0.548mm、板面粗糙度控制Ra0.6-0.8μm、转脱脂 | 色差条印，白斑，暗线印，挫伤，细划伤，横辊印 |  |  |  | 31010056 | 小品种钢卷 | 0.54-SPCC |  | 20 | MO002187 | MO002187-001 | XPZG001 | 小品种钢前处理模板 | 5845 | 2024-07-29 | 2024-08-06 | 5 | 2024-08-07 16:28:00 | 2024-08-07 16:28:52 | 江苏东方九天新能源材料有限公司 | 267983 | 徐炜 |  |  | 0.6 | 2200 | 565 | 1 | DL0024070060 | 昆山富维：（0.54*565）厚度公差：+/-0.005mm，HV90-110,粗糙度0.8-1.0um,卷重2-3吨，取A4纸贴打包后贴外面 |  | 色差条印，白斑，暗线印，挫伤，细划伤，横辊印 | 否 | 否 | 1584 | 1
最终冷轧 | DL0024070063 | DL0024070063 | 东方650轧机 | 合格 | 让步接收 | 甲 | 关颜伟,徐炜 | 5735 | 5735 | 1 | 2350 | 0.54 | 565 | 昆山富维：650轧机建议用Ra1.0-1.2μm毛化辊轧至0.54mm（0.6-0.54）厚度公差：0.543-0.548mm、板面粗糙度控制Ra0.6-0.8μm、转脱脂 | 振纹，白斑，横辊印，挫伤，细划伤，暗线印，尾部间断性黄斑，锈点 |  |  |  | 31010056 | 小品种钢卷 | 0.54-SPCC |  | 20 | MO002187 | MO002187-004 | XPZG001 | 小品种钢前处理模板 | 5755 | 2024-07-29 | 2024-08-06 | 5 | 2024-08-07 15:28:53 | 2024-08-07 15:30:46 | 江苏东方九天新能源材料有限公司 | 267986 | 关颜伟 |  |  | 0.6 | 2170 | 565 | 1 | DL0024070063 | 昆山富维：（0.54*565）厚度公差：+/-0.005mm，HV90-110,粗糙度0.8-1.0um,卷重2-3吨，取A4纸贴打包后贴外面 |  | 振纹，白斑，横辊印，挫伤，细划伤，暗线印，尾部间断性黄斑，锈点 | 否 | 否 | 1366 | 4
最终冷轧 | DL1224070076 | DL1224070076 | 东方650轧机 | 合格 | 让步接收 | 甲 | 关颜伟,徐炜 | 5745 | 5700 | 0.9922 | 2350 | 0.52 | 565 | 昆山富维:650轧机中间道次普光辊（Ra0.2-0.3μm)轧制，最后一道建议用Ra0.8-1.0μm毛化辊轧至0.52mm（1.2-1.0-0.81-0.66-0.58-0.52），厚度公差：0.523-0.528mm，板面粗糙度控制Ra0.4-0.55μm、转脱脂 | 横辊印，白斑，振纹，挫伤，细划伤，暗线印，水锈斑，锈点色差条印 |  |  |  | 31010053 | 小品种钢卷 | 0.52-SPCC |  | 20 | MO001949 | MO001949-002 | XPZG001 | 小品种钢前处理模板 | 5755 | 2024-07-23 | 2024-08-05 | 3 | 2024-08-07 13:53:49 | 2024-08-07 15:28:21 | 江苏东方九天新能源材料有限公司 | 255255 | 徐炜 |  |  | 1.2 | 1080 | 565 | 1 | DL1224070076 | 昆山富维：（0.52*565）厚度公差：+/-0.005mm，HV80-110,粗糙度0.5-0.7um,卷重2-3吨，取A4纸贴打包后贴外面 |  | 横辊印，白斑，振纹，挫伤，细划伤，暗线印，水锈斑，锈点色差条印 | 否 | 否 | 1589 | 2
最终冷轧 | DL1224070073 | DL1224070073 | 东方650轧机 | 合格 | 让步接收 | 甲 | 关颜伟 | 5890 | 5840 | 0.9915 | 1900 | 0.675 | 565 | 昆山富维：650轧机中间道次普光辊（Ra0.2-0.3μm)轧制，最后一道建议用Ra0.8-1.0um毛化辊轧制0.675mm(1.2-1.0-0.82-0.72-0.675)厚度公差0.681-0.686mm板面粗糙度控制在Ra0.4-0.55um，转脱脂 | A暗线印(),S色差条印(),Z振纹(),X锈点(头尾有锈点),,H横辊印(轻横辊印) |  |  |  | 31010091 | 小品种钢卷 | 0.675-SPCC |  | 20 | MO001952 | MO001952-003 | XPZG001 | 小品种钢前处理模板 | 5900 | 2024-07-23 | 2024-08-04 | 5 | 2024-08-07 12:37:04 | 2024-08-07 12:40:50 | 江苏东方九天新能源材料有限公司 | 255278 | 蔡迎虎 |  |  | 1.2 | 1100 | 565 | 1 | DL1224070073 | 昆山富维：（0.675*565）厚度公差：+/-0.008mm，HV80-110,粗糙度0.5-0.7um,卷重2-3吨，取A4纸贴打包后贴外面 |  | A暗线印(),S色差条印(),Z振纹(),X锈点(头尾有锈点),,H横辊印(轻横辊印) | 否 | 否 | 2283 | 3
最终冷轧 | DL1224070074 | DL1224070074 | 东方650轧机 | 合格 | 让步接收 | 甲 | 关颜伟,徐炜 | 5880 | 5830 | 0.9915 | 1850 | 0.675 | 565 | 昆山富维：650轧机中间道次普光辊（Ra0.2-0.3μm)轧制，最后一道建议用Ra0.8-1.0um毛化辊轧制0.675mm(1.2-1.0-0.82-0.72-0.675)厚度公差0.681-0.686mm板面粗糙度控制在Ra0.4-0.55um，转脱脂 | S色差条印(),X细划伤(),Z振纹(),C挫伤(),G辊印(轻横辊印),A暗线印() |  |  |  | 31010091 | 小品种钢卷 | 0.675-SPCC |  | 20 | MO001952 | MO001952-004 | XPZG001 | 小品种钢前处理模板 | 5890 | 2024-07-23 | 2024-08-04 | 5 | 2024-08-07 10:53:18 | 2024-08-07 10:54:37 | 江苏东方九天新能源材料有限公司 | 255279 | 徐炜 |  |  | 1.2 | 1100 | 565 | 1 | DL1224070074 | 昆山富维：（0.675*565）厚度公差：+/-0.008mm，HV80-110,粗糙度0.5-0.7um,卷重2-3吨，取A4纸贴打包后贴外面 |  | S色差条印(),X细划伤(),Z振纹(),C挫伤(),G辊印(轻横辊印),A暗线印() | 否 | 否 | 1655 | 4
最终冷轧 | DL1224070071 | DL1224070071 | 东方650轧机 | 合格 | 合格品 | 乙 | 朱明 | 5985 | 5930 | 0.9908 | 1930 | 0.675 | 565 | 昆山富维：650轧机中间道次普光辊（Ra0.2-0.3μm)轧制，最后一道建议用Ra0.8-1.0um毛化辊轧制0.675mm(1.2-1.0-0.82-0.72-0.675)厚度公差0.681-0.686mm板面粗糙度控制在Ra0.4-0.55um，转脱脂 | X细划伤(),A暗线印(),S色差条印(),Z振纹() | 20100125 | 轧硬 | 1.2*565-SPCC | 31010091 | 小品种钢卷 | 0.675-SPCC |  | 20 | MO001952 | MO001952-001 | XPZG001 | 小品种钢前处理模板 | 5995 | 2024-07-23 | 2024-08-04 | 5 | 2024-08-07 07:58:47 | 2024-08-07 07:59:59 | 江苏东方九天新能源材料有限公司 | 255276 | 朱明 |  |  | 1.2 | 1120 | 565 | 1 | DL1224070071 | 昆山富维：（0.675*565）厚度公差：+/-0.008mm，HV80-110,粗糙度0.5-0.7um,卷重2-3吨，取A4纸贴打包后贴外面 |  | X细划伤(),A暗线印(),S色差条印(),Z振纹() | 否 | 否 | 3208 | 1
最终冷轧 | DL0024070064 | DL0024070064 | 东方650轧机 | 合格 | 合格品 | 乙 | 刘爱民 | 5725 | 5670 | 0.9904 | 2750 | 0.45 | 565 | 昆山富维：650轧机中间道次普光辊（Ra0.2-0.3μm)轧制，最后一道建议用Ra0.8-1.0μm毛化辊轧至0.45mm（0.60-0.50-0.45）厚度公差：0.462-0.467mm,板面粗糙度控制Ra0.4-0.6μm，转脱脂 | A暗线印(),S色差条印(),Z振纹() | 20100072 | 轧硬 | 0.6*565-SPCC | 31010046 | 小品种钢卷 | 0.45-SPCC |  | 20 | MO002313 | MO002313-001 | XPZG001 | 小品种钢前处理模板 | 5730 | 2024-08-03 | 2024-08-03 | 3 | 2024-08-07 06:38:57 | 2024-08-07 06:39:54 | 江苏东方九天新能源材料有限公司 | 278120 | 刘爱民 |  |  | 0.6 | 2170 | 565 | 1 | DL0024070064 | 厚度公差：+/-0.005mm，HV100-120,粗糙度0.5-0.7um,卷重2-3吨，取A4纸贴打包后贴外面 |  | A暗线印(),S色差条印(),Z振纹() | 否 | 否 | 1535 | 1
最终冷轧 | DL1224070072 | DL1224070072 | 东方650轧机 | 合格 | 让步接收 | 甲 | 关颜伟,徐炜 | 5980 | 5930 | 0.9916 | 1900 | 0.675 | 565 | 昆山富维：650轧机中间道次普光辊（Ra0.2-0.3μm)轧制，最后一道建议用Ra0.8-1.0um毛化辊轧制0.675mm(1.2-1.0-0.82-0.72-0.675)厚度公差0.681-0.686mm板面粗糙度控制在Ra0.4-0.55um，转脱脂 | 色差条印，白斑，暗线印，横辊印，挫伤。细划伤 |  |  |  | 31010091 | 小品种钢卷 | 0.675-SPCC |  | 20 | MO001952 | MO001952-002 | XPZG001 | 小品种钢前处理模板 | 5995 | 2024-07-23 | 2024-08-04 | 5 | 2024-08-06 19:10:44 | 2024-08-06 19:37:30 | 江苏东方九天新能源材料有限公司 | 255277 | 徐炜 |  |  | 1.2 | 1120 | 565 | 1 | DL1224070072 | 昆山富维：（0.675*565）厚度公差：+/-0.008mm，HV80-110,粗糙度0.5-0.7um,卷重2-3吨，取A4纸贴打包后贴外面 |  | 色差条印，白斑，暗线印，横辊印，挫伤。细划伤 | 否 | 否 | 3201 | 2
一次冷轧 | DL0024080001 | DL0024080001 | 东方650轧机 | 合格 | 合格品 | 甲 | 关颜伟 | 5115 | 5060 | 0.9892 | 1250 | 0.89 | 610 | 上海仁杰：650轧机中间道次用普光辊(Ra0.2-0.3um)轧制，最后一道建议用Ra1.0-1.2μm毛化辊轧至0.89mm（1.2-0.96-0.89）厚度公差：0.887-0.892mm，转脱脂 | A暗线印(),S色差条印(),Z振纹() | 20100130 | 轧硬 | 1.2*610-SPCC | 31010064 | 小品种钢卷 | 0.63-SPCC |  | 20 | MO002314 | MO002314-001 | XPZG001 | 小品种钢前处理模板 | 5125 | 2024-08-03 | 2024-08-03 | 5 | 2024-08-06 17:41:26 | 2024-08-06 17:42:48 | 江苏东方九天新能源材料有限公司 | 278121 | 蔡迎虎 |  |  | 1.2 | 890 | 610 | 1 | DL0024080001 | 上海仁杰：厚度0.62-0.64mm，HV140-160，粗糙度0.7-0.9，卷重4.5-5吨 |  | A暗线印(),S色差条印(),Z振纹() | 否 | 否 | 4404 | 1
最终冷轧 | DL12240700802 | DL1224070080 | 东方650轧机 | 合格 | 让步接收 | 甲 | 关颜伟,徐炜 | 5985 | 5935 | 0.9916 | 1800 | 0.67 | 610 | 昆山宝必达：650轧机中间道次普光辊（Ra0.2-0.3μm)轧制，最后一道建议用Ra1.0-1.2μm毛化辊轧至0.67mm（1.2-1.0-0.82-0.72-0.67）厚度公差：0.678-0.683mm，板面粗糙度控制Ra0.4-0.6μm，转脱脂 | S色差条印(),B白斑(),C挫伤(),A暗线印(),Z振纹(),G辊印(轻横辊印),X细划伤() |  |  |  | 31010082 | 小品种钢卷 | 0.67-SPCC |  | 20 | MO002036 | MO002036-002-02 | XPZG001 | 小品种钢前处理模板 | 12060 | 2024-07-25 | 2024-08-04 | 5 | 2024-08-06 17:22:56 | 2024-08-06 17:24:49 | 江苏东方九天新能源材料有限公司 | 258874 | 徐炜 |  |  | 1.2 | 1040 | 610 | 1 | DL12240700802 | 昆山宝必达：（0.67*610）厚度±0.01mm，HV85-105,粗糙度0.5-0.8μM，卷重2-3吨 |  | S色差条印(),B白斑(),C挫伤(),A暗线印(),Z振纹(),G辊印(轻横辊印),X细划伤() |  |  | 1130 | 2
最终冷轧 | DL12240700812 | DL1224070081 | 东方650轧机 | 合格 | 让步接收 | 甲 | 关颜伟 | 6800 | 6730 | 0.9897 | 2100 | 0.67 | 610 | 昆山宝必达：650轧机中间道次普光辊（Ra0.2-0.3μm)轧制，最后一道建议用Ra1.0-1.2μm毛化辊轧至0.67mm（1.2-1.0-0.82-0.72-0.67）厚度公差：0.678-0.683mm，板面粗糙度控制Ra0.4-0.6μm，转脱脂 | A暗线印(),S色差条印(),H横辊印(),B白斑(),Z振纹() | 20100130 | 轧硬 | 1.2*610-SPCC | 31010082 | 小品种钢卷 | 0.67-SPCC |  | 20 | MO002036 | MO002036-001-02 | XPZG001 | 小品种钢前处理模板 | 12560 | 2024-07-25 | 2024-08-04 | 5 | 2024-08-06 15:52:19 | 2024-08-06 15:54:51 | 江苏东方九天新能源材料有限公司 | 258876 | 吴宏林 |  |  | 1.2 | 1180 | 610 | 1 | DL12240700812 | 昆山宝必达：（0.67*610）厚度±0.01mm，HV85-105,粗糙度0.5-0.8μM，卷重2-3吨 |  | A暗线印(),S色差条印(),H横辊印(),B白斑(),Z振纹() |  |  | 1102 | 1
最终冷轧 | DL12240700321 | DL1224070032 | 东方650轧机 | 合格 | 半成品退库 | 乙 | 刘爱民 | 6440 | 6380 | 0.9907 | 1440 | 0.85 | 650 | 海金杜门：650轧机用普光辊Ra0.2-0.3μm轧制0.76mm（1.2-0.95-0.80-0.76）厚度公差：0.765-0.770mm，硬度185-235HV，抗拉强度590-760MPa,轧机轧制时从南边卸料确保产品无肋浪，合格转750平整 | X锈斑(内300米整卷锈斑，退库处理) | 20100152 | 轧硬 | 1.2*650-SPCC | 31010073 | 小品种钢卷 | 0.762-SPCC |  | 20 | MO001767 | MO001767-008-01 | HJDM001 | 东方小品种钢前处理 0.762（海金杜门：硬度185-235HV，粗糙度0.075-0.5μm，抗拉强度590-760MPa,厚度公差0.747-0.777μm) | 12970 | 2024-07-18 | 2024-07-25 | 3 | 2024-08-06 12:37:11 | 2024-08-06 12:38:24 | 江苏东方九天新能源材料有限公司 | 234694 | 刘爱民 |  |  | 1.2 | 1050 | 650 | 1 | DL12240700321 | 海金杜门：（0.762*650）厚度公差：±0.015，HV185-235,粗糙度0.075-0.5μM，抗拉590-760MPA | 1 | X锈斑(内300米整卷锈斑，退库处理) | 是 | 是 | 89 | 8
最终冷轧 | DL12240700801 | DL1224070080 | 东方650轧机 | 其他入库 | 半成品退库 | 甲 | 关颜伟,徐炜 | 6030 | 5980 | 0.9917 | 1800 | 0.67 | 610 | 昆山宝必达：650轧机中间道次普光辊（Ra0.2-0.3μm)轧制，最后一道建议用Ra1.0-1.2μm毛化辊轧至0.67mm（1.2-1.0-0.82-0.72-0.67）厚度公差：0.678-0.683mm，板面粗糙度控制Ra0.4-0.6μm，转脱脂 | S色差条印(),B白斑(),偶有锈点),细划伤(),S水锈斑(),Z振纹()轻辊印，暗线印 | 20100130 | 轧硬 | 1.2*610-SPCC | 20200098 | 小品种钢半成品 | 0.67-SPCC |  | 20 | MO002036 | MO002036-002-01 | XPZG001 | 小品种钢前处理模板 | 12060 | 2024-07-25 | 2024-08-04 | 5 | 2024-08-06 12:31:52 | 2024-08-06 12:33:41 | 江苏东方九天新能源材料有限公司 | 258874 | 徐炜 |  |  | 1.2 | 1050 | 610 | 1 | DL12240700801 | 昆山宝必达：（0.67*610）厚度±0.01mm，HV85-105,粗糙度0.5-0.8μM，卷重2-3吨 | 1 | S色差条印(),B白斑(),偶有锈点),细划伤(),S水锈斑(),Z振纹()轻辊印，暗线印 | 是 | 是 | 1130 | 2
最终冷轧 | DL1224070058 | DL1224070058 | 东方650轧机 | 其他入库 | 半成品退库 | 乙 | 刘爱民 | 8250 | 8170 | 0.9903 | 3800 | 0.5 | 565 | 昆山富维:650轧机中间道次普光辊（Ra0.2-0.3μm)轧制，最后一道建议用Ra0.8-1.0μm毛化辊轧至0.45mm（1.2-1.0-0.81-0.68-0.58-0.50-0.45）厚度公差：0.462-0.467mm,板面粗糙度控制Ra0.4-0.6μm，转脱脂 | X锈斑(整卷性锈斑退库处理) | 20100125 | 轧硬 | 1.2*565-SPCC | 31010046 | 小品种钢卷 | 0.45-SPCC |  | 30 | MO001779 | MO001779-001 | XPZG001 | 小品种钢前处理模板 | 8250 | 2024-07-19 | 2024-07-29 | 3 | 2024-08-06 12:06:11 | 2024-08-06 12:07:39 | 江苏东方九天新能源材料有限公司 | 248953 | 刘爱民 |  |  | 1.2 | 1565 | 565 | 1 | DL1224070058 | 昆山富维：（0.45*565）厚度公差：+/-0.005mm，HV100-120,粗糙度0.5-0.7um,卷重2-3吨，取A4纸贴打包后贴外面 | 1 | X锈斑(整卷性锈斑退库处理) | 是 | 是 | 17270 | 1
最终冷轧 | DL12240700811 | DL1224070081 | 东方650轧机 | 其他入库 | 半成品退库 | 乙 | 关颜伟 | 5755 | 5700 | 0.9904 | 1750 | 0.67 | 610 | 昆山宝必达：650轧机中间道次普光辊（Ra0.2-0.3μm)轧制，最后一道建议用Ra1.0-1.2μm毛化辊轧至0.67mm（1.2-1.0-0.82-0.72-0.67）厚度公差：0.678-0.683mm，板面粗糙度控制Ra0.4-0.6μm，转脱脂 | A暗线印(),S色差条印(),X锈点(),H横辊印() | 20100130 | 轧硬 | 1.2*610-SPCC | 20200098 | 小品种钢半成品 | 0.67-SPCC |  | 20 | MO002036 | MO002036-001-01 | XPZG001 | 小品种钢前处理模板 | 12560 | 2024-07-25 | 2024-08-04 | 5 | 2024-08-06 10:58:25 | 2024-08-06 11:01:52 | 江苏东方九天新能源材料有限公司 | 258876 | 王厉 |  |  | 1.2 | 1000 | 610 | 1 | DL12240700811 | 昆山宝必达：（0.67*610）厚度±0.01mm，HV85-105,粗糙度0.5-0.8μM，卷重2-3吨 | 1 | A暗线印(),S色差条印(),X锈点(),H横辊印() | 是 | 是 | 1102 | 1
最终冷轧 | DL00240700512 | DL0024070051 | 东方650轧机 | 其他入库 | 半成品退库 | 乙 | 顾峰 | 6000 | 5950 | 0.9917 | 2800 | 0.44 | 610 | 昆山宝必达:650轧机中间道次普光辊（Ra0.2-0.3μm)轧制，最后一道建议用Ra1.0-1.2μm毛化辊轧至0.44mm（0.6-0.49-0.44）厚度公差：0.458-0.462mm,板面粗糙度控制Ra0.6-0.8μm，转脱脂 | X细划伤(细划伤),A暗线印(下表面操作侧有一条线印),Z振纹(轻振纹),H横辊印(横辊印强光下明显),H厚薄公差(成品内圈600米--900米公差跳动大【0.454-0.463】),H黑斑(整卷间接性黑斑),C挫伤(偶有挫伤),B白斑(白斑),S色差(色差) | 20100082 | 轧硬 | 0.6*610-SPCC | 20200046 | 小品种钢半成品 | 0.44-SPCC |  | 20 | MO002177 | MO002177-001-02 | XPZG001 | 小品种钢前处理模板 | 11050 | 2024-07-29 | 2024-08-12 | 5 | 2024-08-06 07:27:04 | 2024-08-06 07:31:52 | 江苏东方九天新能源材料有限公司 | 267421 | 顾峰 |  |  | 0.6 | 2110 | 610 | 1 | DL00240700512 | 昆山宝必达：(0.44*610) 厚度±0.01mm，HV100-120,粗糙度0.7-1.0μM，卷重2-3吨；备注脱脂分一包5吨 | 1 | X细划伤(细划伤),A暗线印(下表面操作侧有一条线印),Z振纹(轻振纹),H横辊印(横辊印强光下明显),H厚薄公差(成品内圈600米--900米公差跳动大【0.454-0.463】),H黑斑(整卷间接性黑斑),C挫伤(偶有挫伤),B白斑(白斑),S色差(色差) | 是 | 是 | 1026 | 1
最终冷轧 | DL00240700522 | DL0024070052 | 东方650轧机 | 合格 | 合格品 | 乙 | 朱明 | 5950 | 5900 | 0.9916 | 2750 | 0.44 | 610 | 昆山宝必达:650轧机中间道次普光辊（Ra0.2-0.3μm)轧制，最后一道建议用Ra1.0-1.2μm毛化辊轧至0.44mm（0.6-0.49-0.44）厚度公差：0.458-0.462mm,板面粗糙度控制Ra0.6-0.8μm，转脱脂 | X细划伤(细划伤),A暗线印(暗线印),Z振纹(轻振纹),H横辊印(横辊印强光下明显),B白斑(白班),S色差(色差) | 20100082 | 轧硬 | 0.6*610-SPCC | 31010045 | 小品种钢卷 | 0.44-SPCC |  | 20 | MO002177 | MO002177-002-02 | XPZG001 | 小品种钢前处理模板 | 11060 | 2024-07-29 | 2024-08-12 | 5 | 2024-08-06 06:47:05 | 2024-08-06 06:48:45 | 江苏东方九天新能源材料有限公司 | 267422 | 朱明 |  |  | 0.6 | 2090 | 610 | 1 | DL00240700522 | 昆山宝必达：(0.44*610) 厚度±0.01mm，HV100-120,粗糙度0.7-1.0μM，卷重2-3吨；备注脱脂分一包5吨 |  | X细划伤(细划伤),A暗线印(暗线印),Z振纹(轻振纹),H横辊印(横辊印强光下明显),B白斑(白班),S色差(色差) |  |  | 1518 | 2
最终冷轧 | DL00240700511 | DL0024070051 | 东方650轧机 | 合格 | 合格品 | 乙 | 顾峰 | 5050 | 5000 | 0.9901 | 2300 | 0.44 | 610 | 昆山宝必达:650轧机中间道次普光辊（Ra0.2-0.3μm)轧制，最后一道建议用Ra1.0-1.2μm毛化辊轧至0.44mm（0.6-0.49-0.44）厚度公差：0.458-0.462mm,板面粗糙度控制Ra0.6-0.8μm，转脱脂 | X细划伤(细划伤),A暗线印(暗线印),Z振纹(轻振纹),C挫伤(偶有挫伤),S色差(色差),B白斑(白班) | 20100082 | 轧硬 | 0.6*610-SPCC | 31010045 | 小品种钢卷 | 0.44-SPCC |  | 20 | MO002177 | MO002177-001-01 | XPZG001 | 小品种钢前处理模板 | 11050 | 2024-07-29 | 2024-08-12 | 5 | 2024-08-06 06:11:16 | 2024-08-06 06:12:37 | 江苏东方九天新能源材料有限公司 | 267421 | 顾峰 |  |  | 0.6 | 1770 | 610 | 1 | DL00240700511 | 昆山宝必达：(0.44*610) 厚度±0.01mm，HV100-120,粗糙度0.7-1.0μM，卷重2-3吨；备注脱脂分一包5吨 |  | X细划伤(细划伤),A暗线印(暗线印),Z振纹(轻振纹),C挫伤(偶有挫伤),S色差(色差),B白斑(白班) |  |  | 1026 | 1
最终冷轧 | DL00240700521 | DL0024070052 | 东方650轧机 | 合格 | 合格品 | 乙 | 朱明 | 5075 | 5000 | 0.9852 | 2300 | 0.44 | 610 | 昆山宝必达:650轧机中间道次普光辊（Ra0.2-0.3μm)轧制，最后一道建议用Ra1.0-1.2μm毛化辊轧至0.44mm（0.6-0.49-0.44）厚度公差：0.458-0.462mm,板面粗糙度控制Ra0.6-0.8μm，转脱脂 |  | 20100082 | 轧硬 | 0.6*610-SPCC | 31010045 | 小品种钢卷 | 0.44-SPCC |  | 20 | MO002177 | MO002177-002-01 | XPZG001 | 小品种钢前处理模板 | 11060 | 2024-07-29 | 2024-08-12 | 5 | 2024-08-06 05:41:48 | 2024-08-06 05:42:15 | 江苏东方九天新能源材料有限公司 | 267422 | 朱明 |  |  | 0.6 | 1770 | 610 | 1 | DL00240700521 | 昆山宝必达：(0.44*610) 厚度±0.01mm，HV100-120,粗糙度0.7-1.0μM，卷重2-3吨；备注脱脂分一包5吨 |  |  |  |  | 1518 | 2
最终冷轧 | DL00240700461 | DL0024070046 | 东方650轧机 | 合格 | 合格品 | 乙 | 顾峰 | 6340 | 6300 | 0.9937 | 2950 | 0.43 | 630 | 昆山宝必达：650轧机中间道次普光辊（Ra0.2-0.3μm)，最后一道建议用Ra0.8-1.0μm毛化辊轧至0.43mm（0.6-0.49-0.43）厚度公差：0.438-0.443mm、板面粗糙度控制在Ra0.4-0.6μm、转脱脂 | X细划伤(细划伤),Z振纹(轻振纹),H横辊印(横辊印强光下明显),S色差(色差),B白斑(白斑),A暗线印(暗线印) | 20100086 | 轧硬 | 0.6*630-SPCC | 31010044 | 小品种钢卷 | 0.43-SPCC |  | 20 | MO002153 | MO002153-001-01 | XPZG001 | 小品种钢前处理模板 | 12715 | 2024-07-29 | 2024-08-13 | 5 | 2024-08-06 02:57:34 | 2024-08-06 02:59:42 | 江苏东方九天新能源材料有限公司 | 266722 | 顾峰 |  |  | 0.6 | 2150 | 630 | 1 | DL00240700461 | 昆山宝必达：(0.43*630) 厚度±0.01mm，HV85-105,粗糙度0.5-0.8μM，卷重2-3吨 |  | X细划伤(细划伤),Z振纹(轻振纹),H横辊印(横辊印强光下明显),S色差(色差),B白斑(白斑),A暗线印(暗线印) |  |  | 1499 | 1
最终冷轧 | DL00240700481 | DL0024070048 | 东方650轧机 | 合格 | 合格品 | 乙 | 朱明 | 6310 | 6270 | 0.9937 | 3750 | 0.33 | 630 | 昆山宝必达：650轧机中间道次普光辊（Ra0.2-0.3μm)轧制，最后一道建议用Ra1.0-1.2μm毛化辊轧至0.33mm（0.6-0.49-0.39-0.33）厚度公差：0.347-0.352mm，板面粗糙度控制在Ra0.6-0.8um，转脱脂 | X细划伤(细划伤),A暗线印(暗线印),S色差条印(条印),H横辊印(横辊印强光下明显),B白斑(白斑),S色差(色差) | 20100086 | 轧硬 | 0.6*630-SPCC | 31010034 | 小品种钢卷 | 0.33-SPCC |  | 20 | MO002154 | MO002154-001-01 | XPZG001 | 小品种钢前处理模板 | 12615 | 2024-07-29 | 2024-08-13 | 5 | 2024-08-06 01:59:40 | 2024-08-06 02:01:27 | 江苏东方九天新能源材料有限公司 | 266726 | 朱明 |  |  | 0.6 | 2150 | 630 | 1 | DL00240700481 | 昆山宝必达：(0.33*630) 厚度±0.01mm，HV100-120,粗糙度0.7-1.0μM，卷重2-3吨 |  | X细划伤(细划伤),A暗线印(暗线印),S色差条印(条印),H横辊印(横辊印强光下明显),B白斑(白斑),S色差(色差) |  |  | 1611 | 1
最终冷轧 | DL00240700482 | DL0024070048 | 东方650轧机 | 合格 | 合格品 | 乙 | 顾峰 | 6300 | 6260 | 0.9937 | 3650 | 0.33 | 630 | 昆山宝必达：650轧机中间道次普光辊（Ra0.2-0.3μm)轧制，最后一道建议用Ra1.0-1.2μm毛化辊轧至0.33mm（0.6-0.49-0.39-0.33）厚度公差：0.347-0.352mm，板面粗糙度控制在Ra0.6-0.8um，转脱脂 | X细划伤(细划伤),A暗线印(暗线印),S色差条印(条印),H横辊印(横辊有强光下明显),S色差(色差) | 20100086 | 轧硬 | 0.6*630-SPCC | 31010034 | 小品种钢卷 | 0.33-SPCC |  | 20 | MO002154 | MO002154-001-02 | XPZG001 | 小品种钢前处理模板 | 12615 | 2024-07-29 | 2024-08-13 | 5 | 2024-08-06 00:40:03 | 2024-08-06 00:42:00 | 江苏东方九天新能源材料有限公司 | 266726 | 顾峰 |  |  | 0.6 | 2140 | 630 | 1 | DL00240700482 | 昆山宝必达：(0.33*630) 厚度±0.01mm，HV100-120,粗糙度0.7-1.0μM，卷重2-3吨 |  | X细划伤(细划伤),A暗线印(暗线印),S色差条印(条印),H横辊印(横辊有强光下明显),S色差(色差) |  |  | 1611 | 1
最终冷轧 | DL00240700462 | DL0024070046 | 东方650轧机 | 合格 | 合格品 | 乙 | 朱明 | 6355 | 6300 | 0.9913 | 2950 | 0.43 | 630 | 昆山宝必达：650轧机中间道次普光辊（Ra0.2-0.3μm)，最后一道建议用Ra0.8-1.0μm毛化辊轧至0.43mm（0.6-0.49-0.43）厚度公差：0.438-0.443mm、板面粗糙度控制在Ra0.4-0.6μm、转脱脂 | A暗线印(暗线印),X细划伤(细划伤),Z振纹(轻振纹),H横辊印(横辊印强光下明显),B白斑(偶有白班),S色差(色差) | 20100086 | 轧硬 | 0.6*630-SPCC | 31010044 | 小品种钢卷 | 0.43-SPCC |  | 20 | MO002153 | MO002153-001-02 | XPZG001 | 小品种钢前处理模板 | 12715 | 2024-07-29 | 2024-08-13 | 5 | 2024-08-05 23:32:06 | 2024-08-05 23:34:28 | 江苏东方九天新能源材料有限公司 | 266722 | 朱明 |  |  | 0.6 | 2150 | 630 | 1 | DL00240700462 | 昆山宝必达：(0.43*630) 厚度±0.01mm，HV85-105,粗糙度0.5-0.8μM，卷重2-3吨 |  | A暗线印(暗线印),X细划伤(细划伤),Z振纹(轻振纹),H横辊印(横辊印强光下明显),B白斑(偶有白班),S色差(色差) |  |  | 1499 | 1
最终冷轧 | DL00240700411 | DL0024070041 | 东方650轧机 | 合格 | 让步接收 | 甲 | 关颜伟,徐炜 | 5905 | 5860 | 0.9924 | 5020 | 0.254 | 590 | 海金杜门：650轧机中间道次普光辊（Ra0.2-0.3μm)轧制，最后一道建议用Ra0.8-1.0μm毛化辊轧至0.254mm(0.6-0.45-0.35-0.29-0.25)厚度公差：0.253-0.258mm（注意公差范围）、板面粗糙度控制Ra0.4-0.6μm、转脱脂 | S色差条印(),A暗线印(),B白斑(),X细划伤(),H黄斑(尾部300米间断性黄斑),C挫伤() | 20100077 | 轧硬 | 0.6*590-SPCC | 20600002 | 镍钝化卷半成品 | 0.254-SPCC |  | 20 | MO001782 | MO001782-001-01 | HJDM002 | 东方镍钝化半成品前处理0.254（海金杜门：厚度公差：0.250-0.255mm、硬度：90-100HV,粗糙度：Ra0.5-0.7μm） | 11865 | 2024-07-19 | 2024-07-27 | 5 | 2024-08-05 19:59:43 | 2024-08-05 20:03:25 | 江苏东方九天新能源材料有限公司 | 248981 | 徐炜 |  |  | 0.6 | 2150 | 590 | 1 | DL00240700411 | 海金杜门：（0.254*590）厚度公差: 0.250-0.255mm，硬度:90-100HV.粗糙度: Ra0.5-0.7um |  | S色差条印(),A暗线印(),B白斑(),X细划伤(),H黄斑(尾部300米间断性黄斑),C挫伤() |  |  | 3121 | 1
最终冷轧 | DL00240700372 | DL0024070037 | 东方650轧机 | 合格 | 5 | 甲 | 关颜伟 | 5805 | 5755 | 0.9914 | 4850 | 0.25 | 590 | 海金杜门：650轧机中间道次普光辊（Ra0.2-0.3μm)轧制，最后一道建议用Ra0.8-1.0μm毛化辊轧至0.254mm(0.6-0.45-0.35-0.29-0.25)厚度公差：0.253-0.258mm（注意公差范围）、板面粗糙度控制Ra0.4-0.6μm、转脱脂 | A暗线印(),S色差条印(),S水锈斑(),H横辊印(),B白斑() | 20100077 | 轧硬 | 0.6*590-SPCC | 20600002 | 镍钝化卷半成品 | 0.254-SPCC |  | 20 | MO001782 | MO001782-003-02 | HJDM002 | 东方镍钝化半成品前处理0.254（海金杜门：厚度公差：0.250-0.255mm、硬度：90-100HV,粗糙度：Ra0.5-0.7μm） | 11610 | 2024-07-19 | 2024-07-27 | 5 | 2024-08-05 19:17:02 | 2024-08-05 19:19:00 | 江苏东方九天新能源材料有限公司 | 248983 | 关颜伟 |  |  | 0.6 | 2100 | 590 | 1 | DL00240700372 | 海金杜门：（0.254*590）厚度公差: 0.250-0.255mm，硬度:90-100HV.粗糙度: Ra0.5-0.7um |  | A暗线印(),S色差条印(),S水锈斑(),H横辊印(),B白斑() |  |  | 3108 | 3
最终冷轧 | DL00240700371 | DL0024070037 | 东方650轧机 | 合格 | 让步接收 | 甲 | 关颜伟,徐炜 | 5795 | 5745 | 0.9914 | 4900 | 0.254 | 590 | 海金杜门：650轧机中间道次普光辊（Ra0.2-0.3μm)轧制，最后一道建议用Ra0.8-1.0μm毛化辊轧至0.254mm(0.6-0.45-0.35-0.29-0.25)厚度公差：0.253-0.258mm（注意公差范围）、板面粗糙度控制Ra0.4-0.6μm、转脱脂 | S色差条印(),B白斑(),C挫伤(),A暗线印(),X细划伤() | 20100077 | 轧硬 | 0.6*590-SPCC | 20600002 | 镍钝化卷半成品 | 0.254-SPCC |  | 20 | MO001782 | MO001782-003-01 | HJDM002 | 东方镍钝化半成品前处理0.254（海金杜门：厚度公差：0.250-0.255mm、硬度：90-100HV,粗糙度：Ra0.5-0.7μm） | 11610 | 2024-07-19 | 2024-07-27 | 5 | 2024-08-05 18:28:47 | 2024-08-05 18:29:50 | 江苏东方九天新能源材料有限公司 | 248983 | 徐炜 |  |  | 0.6 | 2100 | 590 | 1 | DL00240700371 | 海金杜门：（0.254*590）厚度公差: 0.250-0.255mm，硬度:90-100HV.粗糙度: Ra0.5-0.7um |  | S色差条印(),B白斑(),C挫伤(),A暗线印(),X细划伤() |  |  | 3108 | 3
最终冷轧 | DL00240700281 | DL0024070028 | 东方650轧机 | 合格 | 让步接收 | 甲 | 徐炜 | 6170 | 6120 | 0.9919 | 2200 | 0.57 | 610 | 昆山宝必达：650轧机建议用Ra0.8-1.0μm毛化辊轧至0.57mm（0.6-0.57）厚度公差：0.578-0.583mm，板面粗糙度控制Ra0.4-0.6μm、转脱脂 | A暗线印(),S色差条印(),H横辊印(),C挫伤() | 20100082 | 轧硬 | 0.6*610-SPCC | 31010081 | 小品种钢卷 | 0.57-SPCC |  | 20 | MO002155 | MO002155-002-01 | XPZG001 | 小品种钢前处理模板 | 12330 | 2024-07-29 | 2024-08-13 | 5 | 2024-08-05 18:05:14 | 2024-08-05 18:06:53 | 江苏东方九天新能源材料有限公司 | 266728 | 关颜伟 |  |  | 0.6 | 2150 | 610 | 1 | DL00240700281 | 昆山宝必达：(0.57*610) 厚度±0.01mm，HV85-105,粗糙度0.5-0.8μM，卷重2-3吨 |  | A暗线印(),S色差条印(),H横辊印(),C挫伤() |  |  | 1505 | 2
最终冷轧 | DL00240700272 | DL0024070027 | 东方650轧机 | 其他入库 | 半成品退库 | 甲 | 关颜伟 | 6160 | 6110 | 0.9919 | 2200 | 0.57 | 610 | 昆山宝必达：650轧机建议用Ra0.8-1.0μm毛化辊轧至0.57mm（0.6-0.57）厚度公差：0.578-0.583mm，板面粗糙度控制Ra0.4-0.6μm、转脱脂 | X细划伤(),A暗线印(),S色差条印(),Z振纹(),S水锈斑(),H横辊印(),B白斑() | 20100082 | 轧硬 | 0.6*610-SPCC | 20200093 | 小品种钢半成品 | 0.57-SPCC |  | 20 | MO002155 | MO002155-001-02 | XPZG001 | 小品种钢前处理模板 | 12320 | 2024-07-29 | 2024-08-13 | 5 | 2024-08-05 16:25:56 | 2024-08-05 18:04:43 | 江苏东方九天新能源材料有限公司 | 266727 | 关颜伟 |  |  | 0.6 | 2150 | 610 | 1 | DL00240700272 | 昆山宝必达：(0.57*610) 厚度±0.01mm，HV85-105,粗糙度0.5-0.8μM，卷重2-3吨 | 1 | X细划伤(),A暗线印(),S色差条印(),Z振纹(),S水锈斑(),H横辊印(),B白斑() | 是 | 是 | 1099 | 1
最终冷轧 | DL00240700271 | DL0024070027 | 东方650轧机 | 合格 | 让步接收 | 甲 | 关颜伟,徐炜 | 6150 | 6100 | 0.9919 | 2200 | 0.6 | 610 | 昆山宝必达：650轧机建议用Ra0.8-1.0μm毛化辊轧至0.57mm（0.6-0.57）厚度公差：0.578-0.583mm，板面粗糙度控制Ra0.4-0.6μm、转脱脂 | 色差条印，白斑，挫伤，细划伤，轻辊印。 | 20100082 | 轧硬 | 0.6*610-SPCC | 31010081 | 小品种钢卷 | 0.57-SPCC |  | 20 | MO002155 | MO002155-001-01 | XPZG001 | 小品种钢前处理模板 | 12320 | 2024-07-29 | 2024-08-13 | 5 | 2024-08-05 16:07:43 | 2024-08-05 16:09:02 | 江苏东方九天新能源材料有限公司 | 266727 | 关颜伟 |  |  | 0.6 | 2150 | 610 | 1 | DL00240700271 | 昆山宝必达：(0.57*610) 厚度±0.01mm，HV85-105,粗糙度0.5-0.8μM，卷重2-3吨 |  | 色差条印，白斑，挫伤，细划伤，轻辊印。 |  |  | 1099 | 1
最终冷轧 | DL00240700282 | DL0024070028 | 东方650轧机 | 合格 | 让步接收 | 甲 | 关颜伟,徐炜 | 6140 | 6100 | 0.9935 | 2200 | 0.57 | 610 | 昆山宝必达：650轧机建议用Ra0.8-1.0μm毛化辊轧至0.57mm（0.6-0.57）厚度公差：0.578-0.583mm，板面粗糙度控制Ra0.4-0.6μm、转脱脂 | S色差条印(),B白斑(),C挫伤(),G辊印(),X细划伤()头部20米脱皮 | 20100082 | 轧硬 | 0.6*610-SPCC | 31010081 | 小品种钢卷 | 0.57-SPCC |  | 20 | MO002155 | MO002155-002-02 | XPZG001 | 小品种钢前处理模板 | 12330 | 2024-07-29 | 2024-08-13 | 5 | 2024-08-05 16:05:03 | 2024-08-05 16:07:22 | 江苏东方九天新能源材料有限公司 | 266728 | 徐炜 |  |  | 0.6 | 2150 | 610 | 1 | DL00240700282 | 昆山宝必达：(0.57*610) 厚度±0.01mm，HV85-105,粗糙度0.5-0.8μM，卷重2-3吨 |  | S色差条印(),B白斑(),C挫伤(),G辊印(),X细划伤()头部20米脱皮 |  |  | 1505 | 2
最终冷轧 | DL00240700401 | DL0024070040 | 东方650轧机 | 其他入库 | 半成品退库 | 甲 | 徐炜,关颜伟 | 6235 | 6190 | 0.9928 | 2300 | 0.54 | 630 | 昆山宝必达：650轧机建议用Ra0.8-1.0um毛化辊轧制0.54mm（0.6-0.54）厚度公差：0.548-0.553mm、板面粗糙度控制Ra0.4-0.6μm、转脱脂 | X细划伤(),B白斑(),C挫伤()同板差大13μm | 20100086 | 轧硬 | 0.6*630-SPCC | 20200092 | 小品种钢半成品 | 0.54-SPCC |  | 20 | MO002001 | MO002001-001-01 | XPZG001 | 小品种钢前处理模板 | 12600 | 2024-07-24 | 2024-08-08 | 5 | 2024-08-05 16:00:11 | 2024-08-05 16:04:38 | 江苏东方九天新能源材料有限公司 | 256459 | 徐炜 |  |  | 0.6 | 2130 | 630 | 1 | DL00240700401 | 昆山宝必达：（0.54*630）厚度±0.01mm，HV85-105,粗糙度0.5-0.8μM，卷重2-3吨 | 1 | X细划伤(),B白斑(),C挫伤()同板差大13μm | 是 | 是 | 1033 | 1
最终冷轧 | DL00240700402 | DL0024070040 | 东方650轧机 | 合格 | 让步接收 | 甲 | 关颜伟,徐炜 | 6350 | 6190 | 0.9748 | 2350 | 0.54 | 630 | 昆山宝必达：650轧机建议用Ra0.8-1.0um毛化辊轧制0.54mm（0.6-0.54）厚度公差：0.548-0.553mm、板面粗糙度控制Ra0.4-0.6μm、转脱脂 | S色差条印(),B白斑(),C挫伤(),X细划伤() | 20100086 | 轧硬 | 0.6*630-SPCC | 31010056 | 小品种钢卷 | 0.54-SPCC |  | 20 | MO002001 | MO002001-001-02 | XPZG001 | 小品种钢前处理模板 | 12600 | 2024-07-24 | 2024-08-08 | 5 | 2024-08-05 15:57:57 | 2024-08-05 15:59:58 | 江苏东方九天新能源材料有限公司 | 256459 | 关颜伟 |  |  | 0.6 | 2150 | 630 | 1 | DL00240700402 | 昆山宝必达：（0.54*630）厚度±0.01mm，HV85-105,粗糙度0.5-0.8μM，卷重2-3吨 |  | S色差条印(),B白斑(),C挫伤(),X细划伤() |  |  | 1033 | 1
最终冷轧 | DL122407000832 | DL12240700083 | 东方650轧机 | 合格 | 合格品 | 乙 | 刘爱民 | 835 | 800 | 0.9581 | 1700 | 0.1 | 610 | 四川长虹样品:实验料（成品道次取样测试性能），650轧机中间道次普光辊（Ra0.2-0.3μm)轧制,最后一道用Ra0.6-0.8um毛化辊轧制0.1mm（道次如下：0.75-0.52-0.36-0.26-0.2-0.16-0.13-0.105-0.1）、公差0.095-0.105mm,粗糙度Ra0.3-0.6μm, 抗拉550 -840 Mpa，硬度HV200-250,转750平整 |  | 31010072 | 小品种钢卷 | 0.75-SPCC | 31010018 | 小品种钢卷 | 0.1-SPCC |  | 10 | MO002156 | MO002156-001-02 | XPZG001 | 小品种钢前处理模板 | 2385 | 2024-07-29 | 2024-08-08 | 5 | 2024-08-05 08:23:02 | 2024-08-05 12:58:29 | 江苏东方九天新能源材料有限公司 |  | 刘爱民 |  | 1 | 0.1 | 1700 | 610 | 1 | DL122407000832 | 四川长虹样品 0.75 轧0.1：厚度公差±0.005，HV200-250,抗拉强度550-840MPa, 只轧0.7吨 |  |  |  |  | 413 | 1
最终冷轧 | DL0024070057 | DL0024070057 | 东方650轧机 | 合格 | 让步接收 | 乙 | 刘爱民 | 5760 | 5700 | 0.9896 | 2650 | 0.49 | 565 | 昆山富维：650轧机中间道次普光辊（Ra0.2-0.3μm)轧制，最后一道用Ra1.0-1.2μm毛化辊轧至0.49mm（0.6-0.53-0.49）厚度公差：0.493-0.498mm、板面粗糙度控制在Ra0.6-0.8μm、转脱脂 | X锈斑(来料外圈500米，成品内圈2010米一米长锈斑) | 20100072 | 轧硬 | 0.6*565-SPCC | 31010050 | 小品种钢卷 | 0.49-SPCC |  | 20 | MO002191 | MO002191-001 | XPZG001 | 小品种钢前处理模板 | 5770 | 2024-07-29 | 2024-08-06 | 5 | 2024-08-05 08:20:13 | 2024-08-05 08:22:40 | 江苏东方九天新能源材料有限公司 | 267988 | 刘爱民 |  |  | 0.6 | 2170 | 565 | 1 | DL0024070057 | 昆山富维：（0.49*565）厚度公差：+/-0.005mm，HV90-110,粗糙度0.8-1.0um,卷重2-3吨，取A4纸贴打包后贴外面 |  | X锈斑(来料外圈500米，成品内圈2010米一米长锈斑) | 否 | 否 | 1812 | 1
最终冷轧 | DL00240700452 | DL0024070045 | 东方650轧机 | 合格 | 合格品 | 乙 | 朱明 | 5945 | 5900 | 0.9924 | 5100 | 0.254 | 590 | 海金杜门：650轧机中间道次普光辊（Ra0.2-0.3μm)轧制，最后一道建议用Ra0.8-1.0μm毛化辊轧至0.254mm(0.6-0.45-0.35-0.29-0.25)厚度公差：0.253-0.258mm（注意公差范围）、板面粗糙度控制Ra0.4-0.6μm、转脱脂 | X细划伤(细划伤),A暗线印(下表面一条线印),H横辊印(横辊印强光下明显),B白斑(白表),S色差(色差) | 20100077 | 轧硬 | 0.6*590-SPCC | 20600002 | 镍钝化卷半成品 | 0.254-SPCC |  | 20 | MO001782 | MO001782-002-02 | HJDM002 | 东方镍钝化半成品前处理0.254（海金杜门：厚度公差：0.250-0.255mm、硬度：90-100HV,粗糙度：Ra0.5-0.7μm） | 11910 | 2024-07-19 | 2024-07-27 | 5 | 2024-08-05 07:29:58 | 2024-08-05 07:32:29 | 江苏东方九天新能源材料有限公司 | 248982 | 朱明 |  |  | 0.6 | 2150 | 590 | 1 | DL00240700452 | 海金杜门：（0.254*590）厚度公差: 0.250-0.255mm，硬度:90-100HV.粗糙度: Ra0.5-0.7um |  | X细划伤(细划伤),A暗线印(下表面一条线印),H横辊印(横辊印强光下明显),B白斑(白表),S色差(色差) |  |  | 3104 | 2
最终冷轧 | DL00240700412 | DL0024070041 | 东方650轧机 | 合格 | 合格品 | 乙 | 刘爱民 | 5850 | 5800 | 0.9915 | 4900 | 0.254 | 590 | 海金杜门：650轧机中间道次普光辊（Ra0.2-0.3μm)轧制，最后一道建议用Ra0.8-1.0μm毛化辊轧至0.254mm(0.6-0.45-0.35-0.29-0.25)厚度公差：0.253-0.258mm（注意公差范围）、板面粗糙度控制Ra0.4-0.6μm、转脱脂 | A暗线印(),S色差条印(),Z振纹() | 20100077 | 轧硬 | 0.6*590-SPCC | 20600002 | 镍钝化卷半成品 | 0.254-SPCC |  | 20 | MO001782 | MO001782-001-02 | HJDM002 | 东方镍钝化半成品前处理0.254（海金杜门：厚度公差：0.250-0.255mm、硬度：90-100HV,粗糙度：Ra0.5-0.7μm） | 11865 | 2024-07-19 | 2024-07-27 | 5 | 2024-08-05 05:04:12 | 2024-08-05 05:04:53 | 江苏东方九天新能源材料有限公司 | 248981 | 刘爱民 |  |  | 0.6 | 2120 | 590 | 1 | DL00240700412 | 海金杜门：（0.254*590）厚度公差: 0.250-0.255mm，硬度:90-100HV.粗糙度: Ra0.5-0.7um |  | A暗线印(),S色差条印(),Z振纹() |  |  | 3121 | 1
最终冷轧 | DL00240700451 | DL0024070045 | 东方650轧机 | 合格 | 合格品 | 乙 | 朱明 | 5965 | 5900 | 0.9891 | 5000 | 0.254 | 590 | 海金杜门：650轧机中间道次普光辊（Ra0.2-0.3μm)轧制，最后一道建议用Ra0.8-1.0μm毛化辊轧至0.254mm(0.6-0.45-0.35-0.29-0.25)厚度公差：0.253-0.258mm（注意公差范围）、板面粗糙度控制Ra0.4-0.6μm、转脱脂 | X细划伤(),A暗线印(),S色差条印(),Z振纹() | 20100077 | 轧硬 | 0.6*590-SPCC | 20600002 | 镍钝化卷半成品 | 0.254-SPCC |  | 20 | MO001782 | MO001782-002-01 | HJDM002 | 东方镍钝化半成品前处理0.254（海金杜门：厚度公差：0.250-0.255mm、硬度：90-100HV,粗糙度：Ra0.5-0.7μm） | 11910 | 2024-07-19 | 2024-07-27 | 5 | 2024-08-05 02:50:37 | 2024-08-05 02:52:06 | 江苏东方九天新能源材料有限公司 | 248982 | 朱明 |  |  | 0.6 | 2150 | 590 | 1 | DL00240700451 | 海金杜门：（0.254*590）厚度公差: 0.250-0.255mm，硬度:90-100HV.粗糙度: Ra0.5-0.7um |  | X细划伤(),A暗线印(),S色差条印(),Z振纹() |  |  | 3104 | 2
最终冷轧 | DL0024070058 | DL0024070058 | 东方650轧机 | 合格 | 合格品 | 乙 | 朱明 | 5770 | 5720 | 0.9913 | 2600 | 0.49 | 565 | 昆山富维：650轧机中间道次普光辊（Ra0.2-0.3μm)轧制，最后一道用Ra1.0-1.2μm毛化辊轧至0.49mm（0.6-0.53-0.49）厚度公差：0.493-0.498mm、板面粗糙度控制在Ra0.6-0.8μm、转脱脂 | X细划伤(),A暗线印(),S色差条印(),Z振纹() | 20100072 | 轧硬 | 0.6*565-SPCC | 31010050 | 小品种钢卷 | 0.49-SPCC |  | 20 | MO002191 | MO002191-002 | XPZG001 | 小品种钢前处理模板 | 5780 | 2024-07-29 | 2024-08-06 | 5 | 2024-08-04 23:25:54 | 2024-08-04 23:27:58 | 江苏东方九天新能源材料有限公司 | 267989 | 朱明 |  |  | 0.6 | 2170 | 565 | 1 | DL0024070058 | 昆山富维：（0.49*565）厚度公差：+/-0.005mm，HV90-110,粗糙度0.8-1.0um,卷重2-3吨，取A4纸贴打包后贴外面 |  | X细划伤(),A暗线印(),S色差条印(),Z振纹() | 否 | 否 | 1761 | 2
最终冷轧 | DL12240700821 | DL1224070082 | 东方650轧机 | 合格 | 让步接收 | 甲 | 徐炜 | 6055 | 6000 | 0.9909 | 1820 | 0.69 | 610 | 泰兴双永：650轧机中间道次普光辊（Ra0.2-0.3μm)，最后一道建议用Ra1.0-1.2μm毛化辊轧制0.69mm(1.2-0.95-0.80-0.75-0.69)、厚度公差：0.7-0.705mm、板面粗糙度控制在Ra0.6-0.8μm、转脱脂 | A暗线印(),S色差条印(),H横辊印(),B白斑() | 20100130 | 轧硬 | 1.2*610-SPCC | 31010069 | 小品种钢卷 | 0.69-SPCC |  | 20 | MO002152 | MO002152-001-01 | XPZG001 | 小品种钢前处理模板 | 12575 | 2024-07-29 | 2024-08-13 | 3 | 2024-08-04 19:40:15 | 2024-08-04 19:42:06 | 江苏东方九天新能源材料有限公司 | 266721 | 吴宏林 |  |  | 1.2 | 1050 | 610 | 1 | DL12240700821 | 泰兴双永(0.69*610)厚度±0.01mm，HV90-110,粗糙度0.8-1.0μM，卷重2-3吨 |  | A暗线印(),S色差条印(),H横辊印(),B白斑() |  |  | 3472 | 1
最终冷轧 | DL12240700822 | DL1224070082 | 东方650轧机 | 合格 | 让步接收 | 甲 | 关颜伟 | 6485 | 6400 | 0.9869 | 1900 | 0.69 | 610 | 泰兴双永：650轧机中间道次普光辊（Ra0.2-0.3μm)，最后一道建议用Ra1.0-1.2μm毛化辊轧制0.69mm(1.2-0.95-0.80-0.75-0.69)、厚度公差：0.7-0.705mm、板面粗糙度控制在Ra0.6-0.8μm、转脱脂 | A暗线印(),S色差条印(),Z振纹(),S水锈斑(偶有水锈斑),H横辊印(轻横辊印) | 20100130 | 轧硬 | 1.2*610-SPCC | 31010069 | 小品种钢卷 | 0.69-SPCC |  | 20 | MO002152 | MO002152-001-02 | XPZG001 | 小品种钢前处理模板 | 12575 | 2024-07-29 | 2024-08-13 | 3 | 2024-08-04 19:36:13 | 2024-08-04 19:39:55 | 江苏东方九天新能源材料有限公司 | 266721 | 吴宏林 |  |  | 1.2 | 1130 | 610 | 1 | DL12240700822 | 泰兴双永(0.69*610)厚度±0.01mm，HV90-110,粗糙度0.8-1.0μM，卷重2-3吨 |  | A暗线印(),S色差条印(),Z振纹(),S水锈斑(偶有水锈斑),H横辊印(轻横辊印) |  |  | 3472 | 1
最终冷轧 | DL12240700791 | DL1224070079 | 东方650轧机 | 合格 | 让步接收 | 甲 | 关颜伟 | 5745 | 5700 | 0.9922 | 1550 | 0.75 | 610 | 泰兴双永：650轧机中间道次普光辊（Ra0.2-0.3μm)轧制,最后一道建议用Ra1.0-1.2μm毛化辊轧至0.75mm（1.2-0.95-0.82-0.75）厚度公差：0.768-0.773mm，板面粗糙度控制在Ra0.5-0.7μm,转脱脂 | B白斑(),H横辊印(轻横辊印),A暗线印(轻暗线印),S色差条印(色差重) | 20100130 | 轧硬 | 1.2*610-SPCC | 31010072 | 小品种钢卷 | 0.75-SPCC |  | 20 | MO002039 | MO002039-001-01 | XPZG001 | 小品种钢前处理模板 | 12045 | 2024-07-25 | 2024-08-06 | 5 | 2024-08-04 16:00:48 | 2024-08-04 16:05:53 | 江苏东方九天新能源材料有限公司 | 258890 | 吴宏林 |  |  | 1.2 | 1000 | 610 | 1 | DL12240700791 | 泰兴双永：（0.75*610）厚度+0.01/-0.02mm，HV90-110，粗糙度0.7-0.9μM,卷重2-3.5吨 |  | B白斑(),H横辊印(轻横辊印),A暗线印(轻暗线印),S色差条印(色差重) |  |  | 1549 | 1
最终冷轧 | DL12240700792 | DL1224070079 | 东方650轧机 | 合格 | 让步接收 | 甲 | 关颜伟,徐炜 | 6255 | 6200 | 0.9912 | 1650 | 0.75 | 610 | 泰兴双永：650轧机中间道次普光辊（Ra0.2-0.3μm)轧制,最后一道建议用Ra1.0-1.2μm毛化辊轧至0.75mm（1.2-0.95-0.82-0.75）厚度公差：0.768-0.773mm，板面粗糙度控制在Ra0.5-0.7μm,转脱脂 | S色差条印(),B白斑(),Z振纹(),G辊印(轻辊印),X细划伤(),C挫伤(),A暗线印() | 20100130 | 轧硬 | 1.2*610-SPCC | 31010072 | 小品种钢卷 | 0.75-SPCC |  | 20 | MO002039 | MO002039-001-02 | XPZG001 | 小品种钢前处理模板 | 12045 | 2024-07-25 | 2024-08-06 | 5 | 2024-08-04 15:03:51 | 2024-08-04 15:05:30 | 江苏东方九天新能源材料有限公司 | 258890 | 徐炜 |  |  | 1.2 | 1090 | 610 | 1 | DL12240700792 | 泰兴双永：（0.75*610）厚度+0.01/-0.02mm，HV90-110，粗糙度0.7-0.9μM,卷重2-3.5吨 |  | S色差条印(),B白斑(),Z振纹(),G辊印(轻辊印),X细划伤(),C挫伤(),A暗线印() |  |  | 1549 | 1
最终冷轧 | DL00240700382 | DL0024070038 | 东方650轧机 | 合格 | 让步接收 | 乙 | 徐炜 | 6185 | 6135 | 0.9919 | 4980 | 0.24 | 630 | 泰兴双永:650轧机中间道次用普光辊(Ra0.2-0.3um)轧制,最后一道建议用Ra1.0-1.2μm毛化辊轧至0.24mm（0.6-0.45-0.36-0.29-0.24）厚度公差：0.248-0.253mm，板面粗糙度控制在Ra0.6-0.8μm,转脱脂 | H横辊印(轻横辊印),A暗线印(轻暗线印) | 20100086 | 轧硬 | 0.6*630-SPCC | 31010023 | 小品种钢卷 | 0.24-SPCC |  | 20 | MO002000 | MO002000-001-02 | XPZG001 | 小品种钢前处理模板 | 12370 | 2024-07-24 | 2024-08-08 | 5 | 2024-08-04 13:41:21 | 2024-08-04 13:45:24 | 江苏东方九天新能源材料有限公司 | 256457 | 杨海鹏 |  |  | 0.6 | 2100 | 630 | 1 | DL00240700382 | 泰兴双永：（0.24*630）厚度±0.01mm，HV90-110,粗糙度0.8-1.0μM，卷重2-3吨 |  | H横辊印(轻横辊印),A暗线印(轻暗线印) |  |  | 1370 | 1
最终冷轧 | DL00240700381 | DL0024070038 | 东方650轧机 | 合格 | 让步接收 | 乙 | 徐炜 | 6185 | 6135 | 0.9919 | 4960 | 0.24 | 630 | 泰兴双永:650轧机中间道次用普光辊(Ra0.2-0.3um)轧制,最后一道建议用Ra1.0-1.2μm毛化辊轧至0.24mm（0.6-0.45-0.36-0.29-0.24）厚度公差：0.248-0.253mm，板面粗糙度控制在Ra0.6-0.8μm,转脱脂 | S色差条印(),A暗线印(),H横辊印(),B白斑() | 20100086 | 轧硬 | 0.6*630-SPCC | 31010023 | 小品种钢卷 | 0.24-SPCC |  | 20 | MO002000 | MO002000-001-01 | XPZG001 | 小品种钢前处理模板 | 12370 | 2024-07-24 | 2024-08-08 | 5 | 2024-08-04 13:39:06 | 2024-08-04 13:41:02 | 江苏东方九天新能源材料有限公司 | 256457 | 杨海鹏 |  |  | 0.6 | 2100 | 630 | 1 | DL00240700381 | 泰兴双永：（0.24*630）厚度±0.01mm，HV90-110,粗糙度0.8-1.0μM，卷重2-3吨 |  | S色差条印(),A暗线印(),H横辊印(),B白斑() |  |  | 1370 | 1
最终冷轧 | DL00240700161 | DL0024070016 | 东方650轧机 | 合格 | 合格品 | 乙 | 顾峰 | 6360 | 6300 | 0.9906 | 3200 | 0.39 | 630 | 泰兴双永：650轧机中间道次用普光辊(Ra0.2-0.3um)轧制,最后一道建议用Ra1.0-1.2μm毛化辊轧至0.39mm（0.6-0.45-0.39）厚度公差：0.398-0.403mm，、板面粗糙度控制在Ra0.6-0.8μm、转脱脂 | X细划伤(),A暗线印(),S色差条印(),Z振纹() | 20100086 | 轧硬 | 0.6*630-SPCC | 31010040 | 小品种钢卷 | 0.39-SPCC |  | 20 | MO001956 | MO001956-001-01 | XPZG001 | 小品种钢前处理模板 | 12640 | 2024-07-23 | 2024-08-06 | 5 | 2024-08-04 07:37:30 | 2024-08-04 07:38:28 | 江苏东方九天新能源材料有限公司 | 255325 | 顾峰 |  |  | 0.6 | 2150 | 630 | 1 | DL00240700161 | 泰兴双永（0.39*630）厚度±0.01mm，HV90-110,粗糙度0.8-1.0μM，卷重2-3吨 |  | X细划伤(),A暗线印(),S色差条印(),Z振纹() |  |  | 1587 | 1
最终冷轧 | DL00240700162 | DL0024070016 | 东方650轧机 | 合格 | 合格品 | 乙 | 刘爱民 | 6270 | 6220 | 0.992 | 3180 | 0.39 | 630 | 泰兴双永：650轧机中间道次用普光辊(Ra0.2-0.3um)轧制,最后一道建议用Ra1.0-1.2μm毛化辊轧至0.39mm（0.6-0.45-0.39）厚度公差：0.398-0.403mm，、板面粗糙度控制在Ra0.6-0.8μm、转脱脂 | X细划伤(),A暗线印(),S色差条印(),Z振纹() | 20100086 | 轧硬 | 0.6*630-SPCC | 31010040 | 小品种钢卷 | 0.39-SPCC |  | 20 | MO001956 | MO001956-001-02 | XPZG001 | 小品种钢前处理模板 | 12640 | 2024-07-23 | 2024-08-06 | 5 | 2024-08-04 06:26:07 | 2024-08-04 06:26:52 | 江苏东方九天新能源材料有限公司 | 255325 | 刘爱民 |  |  | 0.6 | 2120 | 630 | 1 | DL00240700162 | 泰兴双永（0.39*630）厚度±0.01mm，HV90-110,粗糙度0.8-1.0μM，卷重2-3吨 |  | X细划伤(),A暗线印(),S色差条印(),Z振纹() |  |  | 1587 | 1
最终冷轧 | DL00240700442 | DL0024070044 | 东方650轧机 | 其他入库 | 半成品退库 | 乙 | 顾峰 | 6310 | 6250 | 0.9905 | 3180 | 0.38 | 630 | 泰兴双永：650轧机中间道次用普光辊(Ra0.2-0.3um)轧制,最后一道建议用Ra1.0-1.2μm毛化辊轧至0.39mm（0.6-0.45-0.39）厚度公差：0.398-0.403mm，、板面粗糙度控制在Ra0.6μm-0.8μm、转脱脂 | X细划伤(),A暗线印(),S色差条印(),Z振纹(),X锈点(偶有锈点) | 20100086 | 轧硬 | 0.6*630-SPCC | 20200038 | 小品种钢半成品 | 0.38-SPCC |  | 20 | MO002050 | MO002050-002-02 | XPZG001 | 小品种钢前处理模板 | 12680 | 2024-07-25 | 2024-08-09 | 5 | 2024-08-04 05:19:56 | 2024-08-04 05:21:25 | 江苏东方九天新能源材料有限公司 | 259544 | 顾峰 |  |  | 0.6 | 2130 | 630 | 1 | DL00240700442 | 泰兴双永：（0.39*630）厚度±0.01mm，HV90-110,粗糙度0.8-1.0μM，卷重2-3吨 | 1 | X细划伤(),A暗线印(),S色差条印(),Z振纹(),X锈点(偶有锈点) | 是 | 是 | 90 | 2
最终冷轧 | DL00240700171 | DL0024070017 | 东方650轧机 | 合格 | 合格品 | 乙 | 刘爱民 | 6370 | 6320 | 0.9922 | 3250 | 0.38 | 630 | 泰兴双永:650轧机中间道次用普光辊(Ra0.2-0.3um)轧制,最后一道建议用Ra1.0-1.2μm毛化辊轧至0.38mm（0.6-0.44-0.38）厚度公差：0.388-0.393mm，板面粗糙度控制在Ra0.6-0.8μm,转脱脂 | X细划伤(),A暗线印(),S色差条印(),Z振纹() | 20100086 | 轧硬 | 0.6*630-SPCC | 31010039 | 小品种钢卷 | 0.38-SPCC |  | 20 | MO001998 | MO001998-001-01 | XPZG001 | 小品种钢前处理模板 | 12720 | 2024-07-24 | 2024-08-08 | 5 | 2024-08-04 04:22:23 | 2024-08-04 04:23:22 | 江苏东方九天新能源材料有限公司 | 256452 | 刘爱民 |  |  | 0.6 | 2150 | 630 | 1 | DL00240700171 | 泰兴双永：（0.38*630）厚度±0.01mm，HV90-110,粗糙度0.8-1.0μM，卷重2-3吨 |  | X细划伤(),A暗线印(),S色差条印(),Z振纹() |  |  | 1548 | 1
最终冷轧 | DL00240700172 | DL0024070017 | 东方650轧机 | 合格 | 合格品 | 乙 | 顾峰 | 6350 | 6300 | 0.9921 | 3280 | 0.38 | 630 | 泰兴双永:650轧机中间道次用普光辊(Ra0.2-0.3um)轧制,最后一道建议用Ra1.0-1.2μm毛化辊轧至0.38mm（0.6-0.44-0.38）厚度公差：0.388-0.393mm，板面粗糙度控制在Ra0.6-0.8μm,转脱脂 | X细划伤(),A暗线印(),S色差条印(),Z振纹() | 20100086 | 轧硬 | 0.6*630-SPCC | 31010039 | 小品种钢卷 | 0.38-SPCC |  | 20 | MO001998 | MO001998-001-02 | XPZG001 | 小品种钢前处理模板 | 12720 | 2024-07-24 | 2024-08-08 | 5 | 2024-08-04 03:01:01 | 2024-08-04 03:01:49 | 江苏东方九天新能源材料有限公司 | 256452 | 顾峰 |  |  | 0.6 | 2130 | 630 | 1 | DL00240700172 | 泰兴双永：（0.38*630）厚度±0.01mm，HV90-110,粗糙度0.8-1.0μM，卷重2-3吨 |  | X细划伤(),A暗线印(),S色差条印(),Z振纹() |  |  | 1548 | 1
最终冷轧 | DL00240700422 | DL0024070042 | 东方650轧机 | 合格 | 合格品 | 乙 | 刘爱民 | 5860 | 5860 | 1 | 2950 | 0.39 | 630 | 泰兴双永：650轧机中间道次用普光辊(Ra0.2-0.3um)轧制,最后一道建议用Ra1.0-1.2μm毛化辊轧至0.39mm（0.6-0.45-0.39）厚度公差：0.398-0.403mm，、板面粗糙度控制在Ra0.6μm-0.8μm、转脱脂 | X细划伤(),A暗线印(),S色差条印(),Z振纹() | 20100086 | 轧硬 | 0.6*630-SPCC | 31010040 | 小品种钢卷 | 0.39-SPCC |  | 20 | MO002050 | MO002050-001-02 | XPZG001 | 小品种钢前处理模板 | 12675 | 2024-07-25 | 2024-08-09 | 5 | 2024-08-04 02:04:32 | 2024-08-04 02:06:38 | 江苏东方九天新能源材料有限公司 | 259543 | 刘爱民 |  |  | 0.6 | 2000 | 630 | 1 | DL00240700422 | 泰兴双永：（0.39*630）厚度±0.01mm，HV90-110,粗糙度0.8-1.0μM，卷重2-3吨 |  | X细划伤(),A暗线印(),S色差条印(),Z振纹() |  |  | 1388 | 1
最终冷轧 | DL00240700421 | DL0024070042 | 东方650轧机 | 合格 | 让步接收 | 甲 | 徐炜 | 6775 | 6725 | 0.9926 | 3380 | 0.39 | 630 | 泰兴双永：650轧机中间道次用普光辊(Ra0.2-0.3um)轧制,最后一道建议用Ra1.0-1.2μm毛化辊轧至0.39mm（0.6-0.45-0.39）厚度公差：0.398-0.403mm，、板面粗糙度控制在Ra0.6μm-0.8μm、转脱脂 | A暗线印(),S色差条印(),Z振纹(),H横辊印() | 20100086 | 轧硬 | 0.6*630-SPCC | 31010040 | 小品种钢卷 | 0.39-SPCC |  | 20 | MO002050 | MO002050-001-01 | XPZG001 | 小品种钢前处理模板 | 12675 | 2024-07-25 | 2024-08-09 | 5 | 2024-08-04 00:23:27 | 2024-08-04 00:24:59 | 江苏东方九天新能源材料有限公司 | 259543 | 蔡迎虎 |  |  | 0.6 | 2280 | 630 | 1 | DL00240700421 | 泰兴双永：（0.39*630）厚度±0.01mm，HV90-110,粗糙度0.8-1.0μM，卷重2-3吨 |  | A暗线印(),S色差条印(),Z振纹(),H横辊印() |  |  | 1388 | 1
最终冷轧 | DL00240700121 | DL0024070012 | 东方650轧机 | 合格 | 让步接收 | 甲 | 关颜伟,徐炜 | 6260 | 6210 | 0.992 | 2800 | 0.44 | 630 | 泰兴双永:650轧机中间道次用普光辊(Ra0.2-0.3um)轧制,最后一道建议用Ra1.0-1.2μm毛化辊轧至0.44mm（0.6-0.5-0.44）厚度公差：0.448-0.453mm、板面粗糙度控制在Ra0.6-0.8μm、转脱脂 | A暗线印(),S色差条印(),Z振纹(),H横辊印(),白斑() | 20100086 | 轧硬 | 0.6*630-SPCC | 31010045 | 小品种钢卷 | 0.44-SPCC |  | 20 | MO001955 | MO001955-001-01 | XPZG001 | 小品种钢前处理模板 | 12585 | 2024-07-23 | 2024-08-06 | 5 | 2024-08-03 23:01:49 | 2024-08-03 23:04:34 | 江苏东方九天新能源材料有限公司 | 255324 | 蔡迎虎 |  |  | 0.6 | 2120 | 630 | 1 | DL00240700121 | 泰兴双永（0.44*630）厚度±0.01mm，HV90-110,粗糙度0.8-1.0μM，卷重2-3吨 |  | A暗线印(),S色差条印(),Z振纹(),H横辊印(),白斑() |  |  | 1452 | 1
最终冷轧 | DL00240700122 | DL0024070012 | 东方650轧机 | 合格 | 让步接收 | 甲 | 徐炜 | 6280 | 6230 | 0.992 | 2800 | 0.44 | 630 | 泰兴双永:650轧机中间道次用普光辊(Ra0.2-0.3um)轧制,最后一道建议用Ra1.0-1.2μm毛化辊轧至0.44mm（0.6-0.5-0.44）厚度公差：0.448-0.453mm、板面粗糙度控制在Ra0.6-0.8μm、转脱脂 | S色差条印(),B白斑(),X细划伤(),A暗线印(),Z振纹(),C挫伤() | 20100086 | 轧硬 | 0.6*630-SPCC | 31010045 | 小品种钢卷 | 0.44-SPCC |  | 20 | MO001955 | MO001955-001-02 | XPZG001 | 小品种钢前处理模板 | 12585 | 2024-07-23 | 2024-08-06 | 5 | 2024-08-03 22:04:00 | 2024-08-03 22:05:10 | 江苏东方九天新能源材料有限公司 | 255324 | 徐炜 |  |  | 0.6 | 2130 | 630 | 1 | DL00240700122 | 泰兴双永（0.44*630）厚度±0.01mm，HV90-110,粗糙度0.8-1.0μM，卷重2-3吨 |  | S色差条印(),B白斑(),X细划伤(),A暗线印(),Z振纹(),C挫伤() |  |  | 1452 | 1
最终冷轧 | DL00240700131 | DL0024070013 | 东方650轧机 | 合格 | 让步接收 | 甲 | 关颜伟,徐炜 | 6260 | 6200 | 0.9904 | 2850 | 0.43 | 630 | 泰兴双永:650轧机中间道次用普光辊(Ra0.2-0.3um)轧制,最后一道建议用Ra1.0-1.2μm毛化辊轧至0.43mm（0.6-0.5-0.43）厚度公差：0.438-0.443mm、板面粗糙度控制在Ra0.6-0.8μm、转脱脂 | S色差条印(),Z振纹(),B白斑()S色差条印(),Z振纹(),B白斑() | 20100086 | 轧硬 | 0.6*630-SPCC | 31010044 | 小品种钢卷 | 0.43-SPCC |  | 20 | MO001996 | MO001996-001-01 | XPZG001 | 小品种钢前处理模板 | 12570 | 2024-07-24 | 2024-08-08 | 5 | 2024-08-03 21:42:49 | 2024-08-03 21:44:36 | 江苏东方九天新能源材料有限公司 | 256449 | 蔡迎虎 |  |  | 0.6 | 2120 | 630 | 1 | DL00240700131 | 泰兴双永：（0.43*630）厚度±0.01mm，HV90-110,粗糙度0.8-1.0μM，卷重2-3吨 |  | S色差条印(),Z振纹(),B白斑()S色差条印(),Z振纹(),B白斑() |  |  | 1380 | 1
最终冷轧 | DL00240700132 | DL0024070013 | 东方650轧机 | 合格 | 让步接收 | 甲 | 关颜伟,徐炜 | 6260 | 6210 | 0.992 | 2900 | 0.43 | 630 | 泰兴双永:650轧机中间道次用普光辊(Ra0.2-0.3um)轧制,最后一道建议用Ra1.0-1.2μm毛化辊轧至0.43mm（0.6-0.5-0.43）厚度公差：0.438-0.443mm、板面粗糙度控制在Ra0.6-0.8μm、转脱脂 | S色差条印(),Z振纹(),H横辊印() | 20100086 | 轧硬 | 0.6*630-SPCC | 31010044 | 小品种钢卷 | 0.43-SPCC |  | 20 | MO001996 | MO001996-001-02 | XPZG001 | 小品种钢前处理模板 | 12570 | 2024-07-24 | 2024-08-08 | 5 | 2024-08-03 21:40:19 | 2024-08-03 21:42:35 | 江苏东方九天新能源材料有限公司 | 256449 | 蔡迎虎 |  |  | 0.6 | 2130 | 630 | 1 | DL00240700132 | 泰兴双永：（0.43*630）厚度±0.01mm，HV90-110,粗糙度0.8-1.0μM，卷重2-3吨 |  | S色差条印(),Z振纹(),H横辊印() |  |  | 1380 | 1
最终冷轧 | DL00240700441 | DL0024070044 | 东方650轧机 | 其他入库 | 半成品退库 | 甲 | 关颜伟,徐炜 | 6370 | 6320 | 0.9922 | 3200 | 0.39 | 630 | 泰兴双永：650轧机中间道次用普光辊(Ra0.2-0.3um)轧制,最后一道建议用Ra1.0-1.2μm毛化辊轧至0.39mm（0.6-0.45-0.39）厚度公差：0.398-0.403mm，、板面粗糙度控制在Ra0.6μm-0.8μm、转脱脂 | S色差条印(),A暗线印(),X锈点()S色差条印(),A暗线印(),X锈点() | 20100086 | 轧硬 | 0.6*630-SPCC | 20200039 | 小品种钢半成品 | 0.39-SPCC |  | 20 | MO002050 | MO002050-002-01 | XPZG001 | 小品种钢前处理模板 | 12680 | 2024-07-25 | 2024-08-09 | 5 | 2024-08-03 20:08:35 | 2024-08-03 20:10:08 | 江苏东方九天新能源材料有限公司 | 259544 | 蔡迎虎 |  |  | 0.6 | 2150 | 630 | 1 | DL00240700441 | 泰兴双永：（0.39*630）厚度±0.01mm，HV90-110,粗糙度0.8-1.0μM，卷重2-3吨 | 1 | S色差条印(),A暗线印(),X锈点()S色差条印(),A暗线印(),X锈点() | 是 | 是 | 90 | 2
最终冷轧 | DL00240700251 | DL0024070025 | 东方650轧机 | 合格 | 让步接收 | 甲 | 关颜伟,徐炜 | 6145 | 6100 | 0.9927 | 8500 | 0.15 | 610 | 昆山泰德通：（实验料注意板面粗糙度要求）650轧机最后一道建议用Ra0.4-0.6um毛化辊轧至0.15mm（0.4-0.3-0.22-0.17-0.15）厚度公差：0.146-0.151mm、板面粗糙度控制Ra0.2-0.35μm、转脱脂 | M麻点线印(下表面操作侧1.5公分有两条),S色差条印(),B白斑(),A暗线印(不明显细暗线印),X细划伤() | 20100082 | 轧硬 | 0.6*610-SPCC | 20600016 | 镍钝化卷半成品 | 0.15-SPCC |  | 30 | MO001710 | MO001710-001-01 | XPZG001 | 小品种钢前处理模板 | 12165 | 2024-07-17 | 2024-07-27 | 5 | 2024-08-03 18:21:30 | 2024-08-03 18:23:59 | 江苏东方九天新能源材料有限公司 | 245919 | 徐炜 |  |  | 0.6 | 2150 | 610 | 1 | DL00240700251 | 昆山泰德通：（0.15*610）厚度±0.005，硬度HV90-110,粗糙度按照新工艺试制要求生产 |  | M麻点线印(下表面操作侧1.5公分有两条),S色差条印(),B白斑(),A暗线印(不明显细暗线印),X细划伤() |  |  | 15006 | 1
最终冷轧 | DL00240700191 | DL0024070019 | 东方650轧机 | 合格 | 让步接收 | 甲 | 徐炜 | 5930 | 5880 | 0.9916 | 6200 | 0.203 | 590 | 海金杜门：650轧机中间道次普光辊（Ra0.2-0.3μm)轧制，最后一道建议用Ra0.8-1.0μm毛化辊轧至0.2mm（0.6-0.42-0.30-0.245-0.2）厚度公差：0.203-0.208mm（注意公差范围）、板面粗糙度控制Ra0.4-0.6μm、转脱脂 | A暗线印(成品1500米之后暗线印明显) | 20100077 | 轧硬 | 0.6*590-SPCC | 20600001 | 镍钝化卷半成品 | 0.203-SPCC |  | 30 | MO001666 | MO001666-002-01 | HJDM003 | 东方镍钝化半成品前处理0.203（海金杜门：厚度公差：0.198-0.203mm、硬度：90-100HV,粗糙度：Ra0.5-0.7μm） | 11795 | 2024-07-16 | 2024-07-26 | 5 | 2024-08-03 17:09:19 | 2024-08-03 17:10:18 | 江苏东方九天新能源材料有限公司 | 244213 | 徐炜 |  |  | 0.6 | 2150 | 590 | 1 | DL00240700191 | 海金杜门：（0.203*590）厚度公差: 0.198-0.203mm、硬度: 90-100HV,粗粕度: Ra0.5-0.7um |  | A暗线印(成品1500米之后暗线印明显) |  |  | 23231 | 2
最终冷轧 | DL00240700391 | DL0024070039 | 东方650轧机 | 合格 | 让步接收 | 乙 | 刘爱民 | 5860 | 5800 | 0.9898 | 6200 | 0.203 | 590 | 海金杜门：650轧机中间道次普光辊（Ra0.2-0.3μm)轧制，最后一道建议用Ra0.8-1.0μm毛化辊轧至0.2mm（0.6-0.42-0.30-0.245-0.2）厚度公差：0.203-0.208mm（注意公差范围）、板面粗糙度控制Ra0.4-0.6μm、转脱脂 | A暗线印(板面多条轻微暗线印) | 20100077 | 轧硬 | 0.6*590-SPCC | 20600001 | 镍钝化卷半成品 | 0.203-SPCC |  | 30 | MO001783 | MO001783-001-01 | HJDM003 | 东方镍钝化半成品前处理0.203（海金杜门：厚度公差：0.198-0.203mm、硬度：90-100HV,粗糙度：Ra0.5-0.7μm） | 11795 | 2024-07-19 | 2024-07-27 | 3 | 2024-08-03 17:07:39 | 2024-08-03 17:08:45 | 江苏东方九天新能源材料有限公司 | 248985 | 刘爱民 |  |  | 0.6 | 2130 | 590 | 1 | DL00240700391 | 海金杜门：（0.203*590）厚度公差: 0.198-0.203mm、硬度: 90-100HV,粗粕度: Ra0.5-0.7um |  | A暗线印(板面多条轻微暗线印) |  |  | 13532 | 1
最终冷轧 | DL1224060003 | DL1224060003 | 东方650轧机 | 合格 | 合格品 | 乙 | 刘爱民 | 5340 | 5270 | 0.9869 | 3050 | 0.39 | 565 | 泰兴双永:650轧机中间道次用普光辊(Ra0.2-0.3um)轧制，最后一道建议用Ra1.2-1.4μm毛化辊轧至0.39mm（0.65-0.45-0.39）厚度公差：0.393-0.398mm轧后板面粗糙度控制在0.8-0.95μm、硬度150-170HV，转750平整 | X细划伤(),A暗线印(),Z振纹(),Y氧化边(),H横辊印(),B白斑() | 31010065 | 小品种钢卷 | 0.65-SPCC | 31010040 | 小品种钢卷 | 0.39-SPCC |  | 10 | MO002151 | MO002151-001 | XPZG001 | 小品种钢前处理模板 | 5340 | 2024-07-29 | 2024-08-06 | 5 | 2024-08-03 14:58:07 | 2024-08-03 15:00:32 | 江苏东方九天新能源材料有限公司 | 266720 | 刘爱民 |  |  | 0.65 | 0 | 565 | 1 | DL1224060003 | 0.65改轧 泰兴双永(0.39*565)厚度±0.01mm，HV150-170，粗糙度0.7-0.9μM,卷重2-3.5吨 |  | X细划伤(),A暗线印(),Z振纹(),Y氧化边(),H横辊印(),B白斑() | 否 | 否 | 17 | 1
最终冷轧 | DL00240700192 | DL0024070019 | 东方650轧机 | 合格 | 让步接收 | 甲 | 顾峰 | 5840 | 5800 | 0.9932 | 6200 | 0.2 | 590 | 海金杜门：650轧机中间道次普光辊（Ra0.2-0.3μm)轧制，最后一道建议用Ra0.8-1.0μm毛化辊轧至0.2mm（0.6-0.42-0.30-0.245-0.2）厚度公差：0.203-0.208mm（注意公差范围）、板面粗糙度控制Ra0.4-0.6μm、转脱脂 | X细划伤(细划伤),A暗线印(下表面俩条暗线印),S色差(色差),H横辊印(横辊有强光下明显) | 20100077 | 轧硬 | 0.6*590-SPCC | 20600001 | 镍钝化卷半成品 | 0.203-SPCC |  | 30 | MO001666 | MO001666-002-02 | HJDM003 | 东方镍钝化半成品前处理0.203（海金杜门：厚度公差：0.198-0.203mm、硬度：90-100HV,粗糙度：Ra0.5-0.7μm） | 11795 | 2024-07-16 | 2024-07-26 | 5 | 2024-08-03 06:37:37 | 2024-08-03 06:39:22 | 江苏东方九天新能源材料有限公司 | 244213 | 顾峰 |  |  | 0.6 | 2120 | 590 | 1 | DL00240700192 | 海金杜门：（0.203*590）厚度公差: 0.198-0.203mm、硬度: 90-100HV,粗粕度: Ra0.5-0.7um |  | X细划伤(细划伤),A暗线印(下表面俩条暗线印),S色差(色差),H横辊印(横辊有强光下明显) |  |  | 23231 | 2
最终冷轧 | DL00240700152 | DL0024070015 | 东方650轧机 | 合格 | 让步接收 | 甲 | 徐炜 | 5880 | 5800 | 0.9864 | 6200 | 0.2 | 590 | 海金杜门：650轧机中间道次普光辊（Ra0.2-0.3μm)轧制，最后一道建议用Ra0.8-1.0μm毛化辊轧至0.2mm（0.6-0.42-0.30-0.245-0.2）厚度公差：0.203-0.208mm（注意公差范围）、板面粗糙度控制Ra0.4-0.6μm、转脱脂 | X细划伤(细划伤),A暗线印(下表面俩条暗线印),Z振纹(轻振纹),H横辊印(横辊印强光下明显),B白斑(白斑),S色差(色差) | 20100077 | 轧硬 | 0.6*590-SPCC | 20600001 | 镍钝化卷半成品 | 0.203-SPCC |  | 30 | MO001666 | MO001666-001-02 | HJDM003 | 东方镍钝化半成品前处理0.203（海金杜门：厚度公差：0.198-0.203mm、硬度：90-100HV,粗糙度：Ra0.5-0.7μm） | 11830 | 2024-07-16 | 2024-07-26 | 5 | 2024-08-03 05:44:59 | 2024-08-03 05:47:32 | 江苏东方九天新能源材料有限公司 | 244212 | 徐炜 |  |  | 0.6 | 2130 | 590 | 1 | DL00240700152 | 海金杜门：（0.203*590）厚度公差: 0.198-0.203mm、硬度: 90-100HV,粗粕度: Ra0.5-0.7um |  | X细划伤(细划伤),A暗线印(下表面俩条暗线印),Z振纹(轻振纹),H横辊印(横辊印强光下明显),B白斑(白斑),S色差(色差) |  |  | 24166 | 1
最终冷轧 | DL00240700392 | DL0024070039 | 东方650轧机 | 合格 | 让步接收 | 乙 | 刘爱民 | 5885 | 5825 | 0.9898 | 6150 | 0.203 | 590 | 海金杜门：650轧机中间道次普光辊（Ra0.2-0.3μm)轧制，最后一道建议用Ra0.8-1.0μm毛化辊轧至0.2mm（0.6-0.42-0.30-0.245-0.2）厚度公差：0.203-0.208mm（注意公差范围）、板面粗糙度控制Ra0.4-0.6μm、转脱脂 | X细划伤(速度拉起来之后疑似多条细划伤),A暗线印(据边16公分左右暗线印),S色差条印(),Z振纹() | 20100077 | 轧硬 | 0.6*590-SPCC | 20600001 | 镍钝化卷半成品 | 0.203-SPCC |  | 30 | MO001783 | MO001783-001-02 | HJDM003 | 东方镍钝化半成品前处理0.203（海金杜门：厚度公差：0.198-0.203mm、硬度：90-100HV,粗糙度：Ra0.5-0.7μm） | 11795 | 2024-07-19 | 2024-07-27 | 3 | 2024-08-02 18:14:31 | 2024-08-02 18:16:25 | 江苏东方九天新能源材料有限公司 | 248985 | 刘爱民 |  |  | 0.6 | 2130 | 590 | 1 | DL00240700392 | 海金杜门：（0.203*590）厚度公差: 0.198-0.203mm、硬度: 90-100HV,粗粕度: Ra0.5-0.7um |  | X细划伤(速度拉起来之后疑似多条细划伤),A暗线印(据边16公分左右暗线印),S色差条印(),Z振纹() |  |  | 13532 | 1
最终冷轧 | DL00240700151 | DL0024070015 | 东方650轧机 | 合格 | 合格品 | 乙 | 刘爱民 | 5935 | 5880 | 0.9907 | 6140 | 0.203 | 590 | 海金杜门：650轧机中间道次普光辊（Ra0.2-0.3μm)轧制，最后一道建议用Ra0.8-1.0μm毛化辊轧至0.2mm（0.6-0.42-0.30-0.245-0.2）厚度公差：0.203-0.208mm（注意公差范围）、板面粗糙度控制Ra0.4-0.6μm、转脱脂 | X细划伤(),A暗线印(),S色差条印(),Z振纹() | 20100077 | 轧硬 | 0.6*590-SPCC | 20600001 | 镍钝化卷半成品 | 0.203-SPCC |  | 30 | MO001666 | MO001666-001-01 | HJDM003 | 东方镍钝化半成品前处理0.203（海金杜门：厚度公差：0.198-0.203mm、硬度：90-100HV,粗糙度：Ra0.5-0.7μm） | 11830 | 2024-07-16 | 2024-07-26 | 5 | 2024-08-02 17:17:48 | 2024-08-02 17:19:38 | 江苏东方九天新能源材料有限公司 | 244212 | 刘爱民 |  |  | 0.6 | 2150 | 590 | 1 | DL00240700151 | 海金杜门：（0.203*590）厚度公差: 0.198-0.203mm、硬度: 90-100HV,粗粕度: Ra0.5-0.7um |  | X细划伤(),A暗线印(),S色差条印(),Z振纹() |  |  | 24166 | 1
最终冷轧 | DL00240700332 | DL0024070033 | 东方650轧机 | 合格 | 合格品 | 乙 | 刘爱民 | 6050 | 6000 | 0.9917 | 12000 | 0.12 | 610 | 昆山泰德通：650轧机中间道次普光辊（Ra0.2-0.3μm)轧制，最后一道建议用Ra0.8-1.0μm毛化辊轧至0.12mm（0.6-0.41-0.28-0.18-0.14-0.12）厚度公差：0.115-0.12mm、板面粗糙度控制Ra0.4-0.6μm、转脱脂 | A暗线印(边部18CM一般暗线印) | 20100082 | 轧硬 | 0.6*610-SPCC | 20600023 | 镍钝化卷半成品 | 0.12-SPCC |  | 30 | MO001674 | MO001674-001-02 | XPZG001 | 小品种钢前处理模板 | 12230 | 2024-07-16 | 2024-07-16 | 3 | 2024-08-02 10:51:13 | 2024-08-02 10:52:36 | 江苏东方九天新能源材料有限公司 | 244677 | 刘爱民 |  |  | 0.6 | 2120 | 610 | 1 | DL00240700332 | 昆山泰德通：（0.12*610）厚度±0.005，HV90-110,粗糙度0.5-0.7 |  | A暗线印(边部18CM一般暗线印) |  |  | 14811 | 1
最终冷轧 | DL00240700252 | DL0024070025 | 东方650轧机 | 合格 | 让步接收 | 乙 | 关颜伟,徐炜 | 5995 | 5945 | 0.9917 | 8300 | 0.15 | 610 | 昆山泰德通：（实验料注意板面粗糙度要求）650轧机最后一道建议用Ra0.4-0.6um毛化辊轧至0.15mm（0.4-0.3-0.22-0.17-0.15）厚度公差：0.146-0.151mm、板面粗糙度控制Ra0.2-0.35μm、转脱脂 | A暗线印(暗线印多条，下表面传动侧一条明显线印，半成品不明显，换毛化辊轧成品明显),S色差条印(),B白斑(),Z振纹(),X细划伤(),C挫伤() | 20100082 | 轧硬 | 0.6*610-SPCC | 20600016 | 镍钝化卷半成品 | 0.15-SPCC |  | 30 | MO001710 | MO001710-001-02 | XPZG001 | 小品种钢前处理模板 | 12165 | 2024-07-17 | 2024-07-27 | 5 | 2024-08-02 02:18:12 | 2024-08-02 02:50:46 | 江苏东方九天新能源材料有限公司 | 245919 | 徐炜 |  |  | 0.6 | 2100 | 610 | 1 | DL00240700252 | 昆山泰德通：（0.15*610）厚度±0.005，硬度HV90-110,粗糙度按照新工艺试制要求生产 |  | A暗线印(暗线印多条，下表面传动侧一条明显线印，半成品不明显，换毛化辊轧成品明显),S色差条印(),B白斑(),Z振纹(),X细划伤(),C挫伤() |  |  | 15006 | 1
最终冷轧 | DL00240700331 | DL0024070033 | 东方650轧机 | 合格 | 让步接收 | 乙 | 刘爱民 | 6135 | 6070 | 0.9894 | 10800 | 0.12 | 610 | 昆山泰德通：650轧机中间道次普光辊（Ra0.2-0.3μm)轧制，最后一道建议用Ra0.8-1.0μm毛化辊轧至0.12mm（0.6-0.41-0.28-0.18-0.14-0.12）厚度公差：0.115-0.12mm、板面粗糙度控制Ra0.4-0.6μm、转脱脂 | X细划伤(),A暗线印(据边22公分左右暗线印明显),S色差条印(),Z振纹() | 20100082 | 轧硬 | 0.6*610-SPCC | 20600023 | 镍钝化卷半成品 | 0.12-SPCC |  | 30 | MO001674 | MO001674-001-01 | XPZG001 | 小品种钢前处理模板 | 12230 | 2024-07-16 | 2024-07-16 | 3 | 2024-08-01 19:31:22 | 2024-08-01 19:33:03 | 江苏东方九天新能源材料有限公司 | 244677 | 刘爱民 |  |  | 0.6 | 2150 | 610 | 1 | DL00240700331 | 昆山泰德通：（0.12*610）厚度±0.005，HV90-110,粗糙度0.5-0.7 |  | X细划伤(),A暗线印(据边22公分左右暗线印明显),S色差条印(),Z振纹() |  |  | 14811 | 1
最终冷轧 | DL00240700341 | DL0024070034 | 东方650轧机 | 合格 | 合格品 | 乙 | 刘爱民 | 6125 | 6070 | 0.991 | 11000 | 0.12 | 610 | 昆山泰德通：650轧机中间道次普光辊（Ra0.2-0.3μm)轧制，最后一道建议用Ra0.8-1.0μm毛化辊轧至0.12mm（0.6-0.41-0.28-0.18-0.14-0.12）厚度公差：0.115-0.12mm、板面粗糙度控制Ra0.4-0.6μm、转脱脂 | X细划伤(),A暗线印(),S色差条印(),Z振纹() | 20100082 | 轧硬 | 0.6*610-SPCC | 20600023 | 镍钝化卷半成品 | 0.12-SPCC |  | 30 | MO001674 | MO001674-002-01 | XPZG001 | 小品种钢前处理模板 | 12240 | 2024-07-16 | 2024-07-16 | 3 | 2024-08-01 17:56:14 | 2024-08-01 17:57:03 | 江苏东方九天新能源材料有限公司 | 244678 | 刘爱民 |  |  | 0.6 | 2150 | 610 | 1 | DL00240700341 | 昆山泰德通：（0.12*610）厚度±0.005，HV90-110,粗糙度0.5-0.7 |  | X细划伤(),A暗线印(),S色差条印(),Z振纹() |  |  | 14908 | 2
最终冷轧 | DL00240700342 | DL0024070034 | 东方650轧机 | 合格 | 合格品 | 甲 | 关颜伟 | 6070 | 6000 | 0.9885 | 10800 | 0.12 | 610 | 昆山泰德通：650轧机中间道次普光辊（Ra0.2-0.3μm)轧制，最后一道建议用Ra0.8-1.0μm毛化辊轧至0.12mm（0.6-0.41-0.28-0.18-0.14-0.12）厚度公差：0.115-0.12mm、板面粗糙度控制Ra0.4-0.6μm、转脱脂 |  | 20100082 | 轧硬 | 0.6*610-SPCC | 20600023 | 镍钝化卷半成品 | 0.12-SPCC |  | 30 | MO001674 | MO001674-002-02 | XPZG001 | 小品种钢前处理模板 | 12240 | 2024-07-16 | 2024-07-16 | 3 | 2024-08-01 09:12:50 | 2024-08-01 09:13:23 | 江苏东方九天新能源材料有限公司 | 244678 | 关颜伟 |  |  | 0.6 | 2120 | 610 | 1 | DL00240700342 | 昆山泰德通：（0.12*610）厚度±0.005，HV90-110,粗糙度0.5-0.7 |  |  |  |  | 14908 | 2
最终冷轧 | DL00240700242 | DL0024070024 | 东方650轧机 | 合格 | 合格品 | 甲 | 顾峰 | 6025 | 5980 | 0.9925 | 5050 | 0.25 | 610 | 昆山泰德通：650轧机中间道次用普光辊(Ra0.2-0.3um)轧制,最后一道建议用Ra0.8-1.0μm毛化辊轧制0.25mm（0.6-0.42-0.29-0.25）厚度公差：0.245-0.250mm、板面粗糙度控制在Ra0.4-0.55μm、转脱脂 |  | 20100082 | 轧硬 | 0.6*610-SPCC | 20600019 | 镍钝化卷半成品 | 0.25-SPCC |  | 20 | MO002207 | MO002207-001-02 | XPZG001 | 小品种钢前处理模板 | 12145 | 2024-07-30 | 2024-08-10 | 5 | 2024-08-01 09:11:59 | 2024-08-01 09:12:27 | 江苏东方九天新能源材料有限公司 | 269645 | 顾峰 |  |  | 0.6 | 2100 | 610 | 1 | DL00240700242 | 昆山泰德通（0.25*610）厚度±0.005，HV90-110,粗糙度0.5-0.7 |  |  |  |  | 2782 | 1
最终冷轧 | DL00240700241 | DL0024070024 | 东方650轧机 | 合格 | 合格品 | 甲 | 关颜伟 | 6095 | 6015 | 0.9869 | 5150 | 0.25 | 610 | 昆山泰德通：650轧机中间道次用普光辊(Ra0.2-0.3um)轧制,最后一道建议用Ra0.8-1.0μm毛化辊轧制0.25mm（0.6-0.42-0.29-0.25）厚度公差：0.245-0.250mm、板面粗糙度控制在Ra0.4-0.55μm、转脱脂 |  | 20100082 | 轧硬 | 0.6*610-SPCC | 20600019 | 镍钝化卷半成品 | 0.25-SPCC |  | 20 | MO002207 | MO002207-001-01 | XPZG001 | 小品种钢前处理模板 | 12145 | 2024-07-30 | 2024-08-10 | 5 | 2024-08-01 09:11:09 | 2024-08-01 09:11:48 | 江苏东方九天新能源材料有限公司 | 269645 | 关颜伟 |  |  | 0.6 | 2130 | 610 | 1 | DL00240700241 | 昆山泰德通（0.25*610）厚度±0.005，HV90-110,粗糙度0.5-0.7 |  |  |  |  | 2782 | 1