## sheet1
工序名称 | 新卷号 | 批号 | 机组名称 | 工序状态 | 检验结果 | 班组 | 参与人 | 来料重量 | 出料重量 | 成材率 | 出料长度 | 出料厚度 | 出料宽度 | 工序要求 | 备注 | 来料编码 | 来料名称 | 来料规格 | 产品编码 | 产品名称 | 产品规格 | 膜名称 | 排序 | 主计划号 | 子计划号 | 工序流程编码 | 工序流程名称 | 工单需求 | 计划开始时间 | 计划结束时间 | 工单状态 | 开始时间 | 产出时间 | 组织名称 | 卷号ID | 操作工人 | 报工人 | 检验 | 来料厚度 | 来料长度 | 来料宽度 | 是否分卷 | 原卷号 | 工单要求 | 是否成品 | 不良现象 | 是否入库 | 入库审核 | 生产工时 | 工单行号
最终冷轧 | JG9124080026 | JG9124080026 | 九天700轧机 | 合格 | 合格品 | 甲 | 李新峰 | 3930 | 3930 | 1 | 8400 | 0.1 | 610 | 轧0.1（0.097-0.102）米数8400-8500米 |  | 20100023 | 轧硬 | 0.4*610-SPCC | 30210015 | 光亮卷 | 0.1-SPCC |  | 30 | MO002526 | MO002526-004 | GLJ003 | 光亮卷前处理 模板 | 3930 | 2024-08-10 | 2024-08-10 | 3 | 2024-08-23 19:37:30 | 2024-08-23 19:38:02 | 江苏九天光电科技有限公司 | 286074 | 李新峰 |  |  | 0.4 | 2090 | 610 | 1 | JG9124080026 |  |  |  | 否 | 否 |  | 4
最终冷轧 | JG9124080042 | JG9124080042 | 九天700轧机 | 合格 | 合格品 | 甲 | 李新峰 | 3994 | 3995 | 1.0003 | 8470 | 0.1 | 610 | 轧0.1（0.097-0.102）米数8400-8500米 |  | 20100023 | 轧硬 | 0.4*610-SPCC | 30210015 | 光亮卷 | 0.1-SPCC |  | 30 | MO002526 | MO002526-005 | GLJ003 | 光亮卷前处理 模板 | 3995 | 2024-08-10 | 2024-08-10 | 3 | 2024-08-23 17:49:53 | 2024-08-23 17:50:54 | 江苏九天光电科技有限公司 | 286075 | 李新峰 |  |  | 0.4 | 2120 | 610 | 1 | JG9124080042 |  |  |  | 否 | 否 |  | 5
最终冷轧 | JG9124080080 | JG9124080080 | 九天700轧机 | 合格 | 合格品 | 甲 | 杨永华 | 3944 | 3944 | 1 | 8460 | 0.1 | 610 | 轧0.1（0.097-0.102）米数8400-8500米 |  | 20100023 | 轧硬 | 0.4*610-SPCC | 30210015 | 光亮卷 | 0.1-SPCC |  | 30 | MO002526 | MO002526-015 | GLJ003 | 光亮卷前处理 模板 | 3945 | 2024-08-10 | 2024-08-10 | 3 | 2024-08-23 15:34:02 | 2024-08-23 15:34:32 | 江苏九天光电科技有限公司 | 286085 | 杨永华 |  |  | 0.4 | 2090 | 610 | 1 | JG9124080080 |  |  |  | 否 | 否 |  | 15
最终冷轧 | JG9124080030 | JG9124080030 | 九天700轧机 | 合格 | 合格品 | 甲 | 李新峰 | 3980 | 3980 | 1 | 8546 | 0.1 | 610 | 轧0.1（0.097-0.102）米数8400-8500米 |  | 20100023 | 轧硬 | 0.4*610-SPCC | 30210015 | 光亮卷 | 0.1-SPCC |  | 30 | MO002526 | MO002526-010 | GLJ003 | 光亮卷前处理 模板 | 3980 | 2024-08-10 | 2024-08-10 | 3 | 2024-08-23 14:15:03 | 2024-08-23 14:15:36 | 江苏九天光电科技有限公司 | 286080 | 李新峰 |  |  | 0.4 | 2110 | 610 | 1 | JG9124080030 |  |  |  | 否 | 否 |  | 10
最终冷轧 | JG9124080074 | JG9124080074 | 九天700轧机 | 合格 | 合格品 | 甲 | 杨永华 | 3980 | 3980 | 1 | 8520 | 0.1 | 610 | 轧0.1（0.097-0.102）米数8400-8500米 |  | 20100023 | 轧硬 | 0.4*610-SPCC | 30210015 | 光亮卷 | 0.1-SPCC |  | 30 | MO002526 | MO002526-007 | GLJ003 | 光亮卷前处理 模板 | 3980 | 2024-08-10 | 2024-08-10 | 3 | 2024-08-23 12:55:13 | 2024-08-23 12:55:41 | 江苏九天光电科技有限公司 | 286077 | 杨永华 |  |  | 0.4 | 2110 | 610 | 1 | JG9124080074 |  |  |  | 否 | 否 |  | 7