## sheet1
工序名称 | 新卷号 | 批号 | 机组名称 | 工序状态 | 检验结果 | 班组 | 参与人 | 来料重量 | 出料重量 | 成材率 | 出料长度 | 出料厚度 | 出料宽度 | 工序要求 | 备注 | 来料编码 | 来料名称 | 来料规格 | 产品编码 | 产品名称 | 产品规格 | 膜名称 | 排序 | 主计划号 | 子计划号 | 工序流程编码 | 工序流程名称 | 工单需求 | 计划开始时间 | 计划结束时间 | 工单状态 | 开始时间 | 产出时间 | 组织名称 | 卷号ID | 操作工人 | 报工人 | 检验 | 来料厚度 | 来料长度 | 来料宽度 | 是否分卷 | 原卷号 | 工单要求 | 是否成品 | 不良现象 | 是否入库 | 入库审核 | 生产工时 | 工单行号
最终冷轧 | JG9124080035 | JG9124080035 | 九天700轧机 | 合格 | 合格品 | 乙 | 周朋 | 6600 | 6600 | 1 | 13700 | 0.1 | 630 | 轧0.1（0.097-0.102）4.1吨卷轧制米数8400-8500米；6.6吨卷轧制米数13800-13900米 |  | 20100025 | 轧硬 | 0.4*630-SPCC | 30210015 | 光亮卷 | 0.1-SPCC |  | 30 | MO002586 | MO002586-013 | GLJ003 | 光亮卷前处理 模板 | 6610 | 2024-08-12 | 2024-08-12 | 3 | 2024-08-24 07:23:05 | 2024-08-24 07:23:30 | 江苏九天光电科技有限公司 | 288227 | 蔡磊 |  |  | 0.4 | 3410 | 630 | 1 | JG9124080035 |  |  |  | 否 | 否 |  | 13
最终冷轧 | JG9124080020 | JG9124080020 | 九天700轧机 | 合格 | 合格品 | 乙 | 蒋涛 | 4130 | 4110 | 0.9952 | 8540 | 0.1 | 630 | 轧0.1（0.097-0.102）4.1吨卷轧制米数8400-8500米；6.6吨卷轧制米数13800-13900米 |  | 20100025 | 轧硬 | 0.4*630-SPCC | 30210015 | 光亮卷 | 0.1-SPCC |  | 30 | MO002586 | MO002586-006 | GLJ003 | 光亮卷前处理 模板 | 4135 | 2024-08-12 | 2024-08-12 | 3 | 2024-08-24 07:16:59 | 2024-08-24 07:17:33 | 江苏九天光电科技有限公司 | 288220 | 蒋涛 |  |  | 0.4 | 2130 | 630 | 1 | JG9124080020 |  |  |  | 否 | 否 |  | 6
最终冷轧 | JG9124080077 | JG9124080077 | 九天700轧机 | 合格 | 合格品 | 乙 | 蒋涛 | 6620 | 6620 | 1 | 13750 | 0.1 | 630 | 轧0.1（0.097-0.102）4.1吨卷轧制米数8400-8500米；6.6吨卷轧制米数13800-13900米 |  | 20100025 | 轧硬 | 0.4*630-SPCC | 30210015 | 光亮卷 | 0.1-SPCC |  | 30 | MO002586 | MO002586-030 | GLJ003 | 光亮卷前处理 模板 | 6625 | 2024-08-12 | 2024-08-12 | 3 | 2024-08-24 05:45:49 | 2024-08-24 06:35:03 | 江苏九天光电科技有限公司 | 288244 | 蒋涛 |  |  | 0.4 | 3410 | 630 | 1 | JG9124080077 |  |  |  | 否 | 否 |  | 30
最终冷轧 | JG9124080040 | JG9124080040 | 九天700轧机 | 合格 | 合格品 | 乙 | 蒋涛 | 4120 | 4120 | 1 | 8520 | 0.1 | 630 | 轧0.1（0.097-0.102）4.1吨卷轧制米数8400-8500米；6.6吨卷轧制米数13800-13900米 |  | 20100025 | 轧硬 | 0.4*630-SPCC | 30210015 | 光亮卷 | 0.1-SPCC |  | 30 | MO002586 | MO002586-015 | GLJ003 | 光亮卷前处理 模板 | 4125 | 2024-08-12 | 2024-08-12 | 3 | 2024-08-24 03:01:28 | 2024-08-24 04:22:39 | 江苏九天光电科技有限公司 | 288229 | 蒋涛 |  |  | 0.4 | 2120 | 630 | 1 | JG9124080040 |  |  |  | 否 | 否 |  | 15