## sheet1
工序名称 | 新卷号 | 批号 | 机组名称 | 工序状态 | 检验结果 | 班组 | 参与人 | 来料重量 | 出料重量 | 成材率 | 出料长度 | 出料厚度 | 出料宽度 | 工序要求 | 备注 | 来料编码 | 来料名称 | 来料规格 | 产品编码 | 产品名称 | 产品规格 | 膜名称 | 排序 | 主计划号 | 子计划号 | 工序流程编码 | 工序流程名称 | 工单需求 | 计划开始时间 | 计划结束时间 | 工单状态 | 开始时间 | 产出时间 | 组织名称 | 卷号ID | 操作工人 | 报工人 | 检验 | 来料厚度 | 来料长度 | 来料宽度 | 是否分卷 | 原卷号 | 工单要求 | 是否成品 | 不良现象 | 是否入库 | 入库审核 | 生产工时 | 工单行号
最终冷轧 | JG1224080200 | JG1224080200 | 九天750轧机 | 合格 | 合格品 | 乙 | 赵遂义 | 7350 | 7340 | 0.9986 | 13250 | 0.1 | 710 | 轧0.1（0.097-0.102；5.7吨卷轧制米数10200-10300米；7.5吨卷轧制米数13500-13600米；7.7吨卷轧制米数13700-13800米；6.97吨轧制米数12500-12600米；7.3吨卷轧制米数13000-13100米；7.6吨卷轧制米数13600-13700米 |  | 20100028 | 轧硬 | 0.4*710-SPCC | 30210015 | 光亮卷 | 0.1-SPCC |  | 30 | MO002589 | MO002589-044 | GLJ003 | 光亮卷前处理 模板 | 7350 | 2024-08-12 | 2024-08-12 | 3 | 2024-08-24 07:04:57 | 2024-08-24 07:05:35 | 江苏九天光电科技有限公司 | 288329 | 赵遂义 |  |  | 0.4 | 3370 | 710 | 1 | JG1224080200 |  |  |  | 否 | 否 |  | 44
最终冷轧 | JG12240800171 | JG1224080017 | 九天750轧机 | 合格 | 合格品 | 乙 | 赵遂义 | 5700 | 5690 | 0.9982 | 10300 | 0.1 | 710 | 轧0.1(0.096-0.101)5.7吨卷轧制米数10200-10300米；7.8吨卷轧制米数13800-13900米不超13900米；7.6吨卷轧制米数13700-13800米，7.3吨卷轧制米数13000-13100米 |  | 20100028 | 轧硬 | 0.4*710-SPCC | 30210015 | 光亮卷 | 0.1-SPCC |  | 30 | MO002480 | MO002480-017-01 | GLJ003 | 光亮卷前处理 模板 | 13410 | 2024-08-09 | 2024-08-09 | 3 | 2024-08-24 05:38:53 | 2024-08-24 05:39:38 | 江苏九天光电科技有限公司 | 284170 | 赵遂义 |  |  | 0.4 | 2625 | 710 | 1 | JG12240800171 | [5 empty] | 4438 | 17
最终冷轧 | JG1224080033 | JG1224080033 | 九天750轧机 | 合格 | 合格品 | 乙 | 赵遂义 | 6210 | 6200 | 0.9984 | 11170 | 0.1 | 710 | 轧0.1（0.097-0.102）5.6吨卷轧制米数1000-10100米；7.7-7.85吨卷轧制米数米数13900-14000米不超14000米 |  | 20100028 | 轧硬 | 0.4*710-SPCC | 30210015 | 光亮卷 | 0.1-SPCC |  | 30 | MO002344 | MO002344-013 | GLJ003 | 光亮卷前处理 模板 | 6216 | 2024-08-05 | 2024-08-05 | 3 | 2024-08-24 05:37:35 | 2024-08-24 05:38:22 | 江苏九天光电科技有限公司 | 280143 | 赵遂义 |  |  | 0.4 | 2850 | 710 | 1 | JG1224080033 |  |  |  | 否 | 否 |  | 13
最终冷轧 | JG12240707111 | JG1224070711 | 九天750轧机 | 合格 | 合格品 | 乙 | 赵遂义 | 5700 | 5690 | 0.9982 | 10220 | 0.1 | 710 | 轧0.1(0.096-0.101)5.7吨卷轧制米数10200-10300米；7.8吨卷轧制米数13800-13900米不超13900米；7.6吨卷轧制米数13700-13800米，7.3吨卷轧制米数13000-13100米 |  | 20100028 | 轧硬 | 0.4*710-SPCC | 30210015 | 光亮卷 | 0.1-SPCC |  | 30 | MO002480 | MO002480-004-01 | GLJ003 | 光亮卷前处理 模板 | 13460 | 2024-08-09 | 2024-08-09 | 3 | 2024-08-24 05:36:00 | 2024-08-24 05:37:01 | 江苏九天光电科技有限公司 | 284149 | 赵遂义 |  |  | 0.4 | 2625 | 710 | 1 | JG12240707111 | [5 empty] | 9199 | 4
最终冷轧 | JG12240800021 | JG1224080002 | 九天750轧机 | 合格 | 合格品 | 乙 | 赵遂义 | 5700 | 5690 | 0.9982 | 10260 | 0.1 | 710 | 轧0.1(0.096-0.101)5.7吨卷轧制米数10200-10300米；7.8吨卷轧制米数13800-13900米不超13900米；7.6吨卷轧制米数13700-13800米，7.3吨卷轧制米数13000-13100米 |  | 20100028 | 轧硬 | 0.4*710-SPCC | 30210015 | 光亮卷 | 0.1-SPCC |  | 30 | MO002480 | MO002480-002-01 | GLJ003 | 光亮卷前处理 模板 | 13495 | 2024-08-09 | 2024-08-09 | 3 | 2024-08-24 05:34:08 | 2024-08-24 05:35:10 | 江苏九天光电科技有限公司 | 284147 | 赵遂义 |  |  | 0.4 | 2625 | 710 | 1 | JG12240800021 | [5 empty] | 9720 | 2