## sheet1
工序名称 | 新卷号 | 批号 | 机组名称 | 工序状态 | 检验结果 | 班组 | 参与人 | 来料重量 | 出料重量 | 成材率 | 出料长度 | 出料厚度 | 出料宽度 | 工序要求 | 备注 | 来料编码 | 来料名称 | 来料规格 | 产品编码 | 产品名称 | 产品规格 | 膜名称 | 排序 | 主计划号 | 子计划号 | 工序流程编码 | 工序流程名称 | 工单需求 | 计划开始时间 | 计划结束时间 | 工单状态 | 开始时间 | 产出时间 | 组织名称 | 卷号ID | 操作工人 | 报工人 | 检验 | 来料厚度 | 来料长度 | 来料宽度 | 是否分卷 | 原卷号 | 工单要求 | 是否成品 | 不良现象 | 是否入库 | 入库审核 | 生产工时 | 工单行号
最终冷轧 | JG1224080200 | JG1224080200 | 九天750轧机 | 合格 | 合格品 | 乙 | 赵遂义 | 7350 | 7340 | 0.9986 | 13250 | 0.1 | 710 | 轧0.1（0.097-0.102；5.7吨卷轧制米数10200-10300米；7.5吨卷轧制米数13500-13600米；7.7吨卷轧制米数13700-13800米；6.97吨轧制米数12500-12600米；7.3吨卷轧制米数13000-13100米；7.6吨卷轧制米数13600-13700米 |  | 20100028 | 轧硬 | 0.4*710-SPCC | 30210015 | 光亮卷 | 0.1-SPCC |  | 30 | MO002589 | MO002589-044 | GLJ003 | 光亮卷前处理 模板 | 7350 | 2024-08-12 | 2024-08-12 | 3 | 2024-08-24 07:04:57 | 2024-08-24 07:05:35 | 江苏九天光电科技有限公司 | 288329 | 赵遂义 |  |  | 0.4 | 3370 | 710 | 1 | JG1224080200 |  |  |  | 否 | 否 |  | 44
最终冷轧 | JG12240800171 | JG1224080017 | 九天750轧机 | 合格 | 合格品 | 乙 | 赵遂义 | 5700 | 5690 | 0.9982 | 10300 | 0.1 | 710 | 轧0.1(0.096-0.101)5.7吨卷轧制米数10200-10300米；7.8吨卷轧制米数13800-13900米不超13900米；7.6吨卷轧制米数13700-13800米，7.3吨卷轧制米数13000-13100米 |  | 20100028 | 轧硬 | 0.4*710-SPCC | 30210015 | 光亮卷 | 0.1-SPCC |  | 30 | MO002480 | MO002480-017-01 | GLJ003 | 光亮卷前处理 模板 | 13410 | 2024-08-09 | 2024-08-09 | 3 | 2024-08-24 05:38:53 | 2024-08-24 05:39:38 | 江苏九天光电科技有限公司 | 284170 | 赵遂义 |  |  | 0.4 | 2625 | 710 | 1 | JG12240800171 | [5 empty] | 4438 | 17
最终冷轧 | JG1224080033 | JG1224080033 | 九天750轧机 | 合格 | 合格品 | 乙 | 赵遂义 | 6210 | 6200 | 0.9984 | 11170 | 0.1 | 710 | 轧0.1（0.097-0.102）5.6吨卷轧制米数1000-10100米；7.7-7.85吨卷轧制米数米数13900-14000米不超14000米 |  | 20100028 | 轧硬 | 0.4*710-SPCC | 30210015 | 光亮卷 | 0.1-SPCC |  | 30 | MO002344 | MO002344-013 | GLJ003 | 光亮卷前处理 模板 | 6216 | 2024-08-05 | 2024-08-05 | 3 | 2024-08-24 05:37:35 | 2024-08-24 05:38:22 | 江苏九天光电科技有限公司 | 280143 | 赵遂义 |  |  | 0.4 | 2850 | 710 | 1 | JG1224080033 |  |  |  | 否 | 否 |  | 13
最终冷轧 | JG12240707111 | JG1224070711 | 九天750轧机 | 合格 | 合格品 | 乙 | 赵遂义 | 5700 | 5690 | 0.9982 | 10220 | 0.1 | 710 | 轧0.1(0.096-0.101)5.7吨卷轧制米数10200-10300米；7.8吨卷轧制米数13800-13900米不超13900米；7.6吨卷轧制米数13700-13800米，7.3吨卷轧制米数13000-13100米 |  | 20100028 | 轧硬 | 0.4*710-SPCC | 30210015 | 光亮卷 | 0.1-SPCC |  | 30 | MO002480 | MO002480-004-01 | GLJ003 | 光亮卷前处理 模板 | 13460 | 2024-08-09 | 2024-08-09 | 3 | 2024-08-24 05:36:00 | 2024-08-24 05:37:01 | 江苏九天光电科技有限公司 | 284149 | 赵遂义 |  |  | 0.4 | 2625 | 710 | 1 | JG12240707111 | [5 empty] | 9200 | 4
最终冷轧 | JG12240800021 | JG1224080002 | 九天750轧机 | 合格 | 合格品 | 乙 | 赵遂义 | 5700 | 5690 | 0.9982 | 10260 | 0.1 | 710 | 轧0.1(0.096-0.101)5.7吨卷轧制米数10200-10300米；7.8吨卷轧制米数13800-13900米不超13900米；7.6吨卷轧制米数13700-13800米，7.3吨卷轧制米数13000-13100米 |  | 20100028 | 轧硬 | 0.4*710-SPCC | 30210015 | 光亮卷 | 0.1-SPCC |  | 30 | MO002480 | MO002480-002-01 | GLJ003 | 光亮卷前处理 模板 | 13495 | 2024-08-09 | 2024-08-09 | 3 | 2024-08-24 05:34:08 | 2024-08-24 05:35:10 | 江苏九天光电科技有限公司 | 284147 | 赵遂义 |  |  | 0.4 | 2625 | 710 | 1 | JG12240800021 | [5 empty] | 9721 | 2
最终冷轧 | JG12240705641 | JG1224070564 | 九天750轧机 | 合格 | 合格品 | 甲 | 张帅 | 5700 | 5700 | 1 | 10280 | 0.1 | 710 | 轧0.1(0.096-0.101)5.7吨卷轧制米数10200-10300米；7.8吨卷轧制米数13800-13900米不超13900米；7.6吨卷轧制米数13700-13800米，7.3吨卷轧制米数13000-13100米 |  | 20100028 | 轧硬 | 0.4*710-SPCC | 30210015 | 光亮卷 | 0.1-SPCC |  | 30 | MO002480 | MO002480-009-01 | GLJ003 | 光亮卷前处理 模板 | 12985 | 2024-08-09 | 2024-08-09 | 3 | 2024-08-23 20:27:16 | 2024-08-23 20:27:45 | 江苏九天光电科技有限公司 | 284154 | 张帅 |  |  | 0.4 | 2625 | 710 | 1 | JG12240705641 | [5 empty] | 11850 | 9
最终冷轧 | JG1224080072 | JG1224080072 | 九天750轧机 | 合格 | 合格品 | 甲 | 蒋小冬 | 5600 | 5590 | 0.9982 | 10100 | 0.1 | 710 | 轧0.1（0.096-0.102）5.6吨卷轧制米数10000-10100米，7.8吨卷轧制米数13900-14000米不超14000米 |  | 20100028 | 轧硬 | 0.4*710-SPCC | 30210015 | 光亮卷 | 0.1-SPCC |  | 30 | MO002466 | MO002466-010 | GLJ003 | 光亮卷前处理 模板 | 5606 | 2024-08-08 | 2024-08-08 | 3 | 2024-08-23 18:55:00 | 2024-08-23 18:55:24 | 江苏九天光电科技有限公司 | 283622 | 蒋小冬 |  |  | 0.4 | 2570 | 710 | 1 | JG1224080072 |  |  |  | 否 | 否 |  | 10
最终冷轧 | JG12240705661 | JG1224070566 | 九天750轧机 | 合格 | 合格品 | 甲 | 张帅 | 5700 | 5680 | 0.9965 | 10340 | 0.1 | 710 | 轧0.1(0.096-0.101)5.7吨卷轧制米数10200-10300米；7.8吨卷轧制米数13800-13900米不超13900米；7.6吨卷轧制米数13700-13800米，7.3吨卷轧制米数13000-13100米 |  | 20100028 | 轧硬 | 0.4*710-SPCC | 30210015 | 光亮卷 | 0.1-SPCC |  | 30 | MO002480 | MO002480-006-01 | GLJ003 | 光亮卷前处理 模板 | 13255 | 2024-08-09 | 2024-08-09 | 3 | 2024-08-23 17:23:54 | 2024-08-23 17:24:30 | 江苏九天光电科技有限公司 | 284151 | 张帅 |  |  | 0.4 | 2625 | 710 | 1 | JG12240705661 | [5 empty] | 9727 | 6
最终冷轧 | JG1224080079 | JG1224080079 | 九天750轧机 | 合格 | 合格品 | 甲 | 蒋小冬 | 5610 | 5600 | 0.9982 | 10150 | 0.1 | 710 | 轧0.1（0.096-0.102）5.6吨卷轧制米数10000-10100米，7.8吨卷轧制米数13900-14000米不超14000米 |  | 20100028 | 轧硬 | 0.4*710-SPCC | 30210015 | 光亮卷 | 0.1-SPCC |  | 30 | MO002466 | MO002466-017 | GLJ003 | 光亮卷前处理 模板 | 5612 | 2024-08-08 | 2024-08-08 | 3 | 2024-08-23 15:45:39 | 2024-08-23 15:46:14 | 江苏九天光电科技有限公司 | 283629 | 蒋小冬 |  |  | 0.4 | 2570 | 710 | 1 | JG1224080079 |  |  |  | 否 | 否 |  | 17
最终冷轧 | JG1224080075 | JG1224080075 | 九天750轧机 | 合格 | 合格品 | 甲 | 张帅 | 5600 | 5580 | 0.9964 | 10100 | 0.1 | 710 | 轧0.1（0.096-0.102）5.6吨卷轧制米数10000-10100米，7.8吨卷轧制米数13900-14000米不超14000米 |  | 20100028 | 轧硬 | 0.4*710-SPCC | 30210015 | 光亮卷 | 0.1-SPCC |  | 30 | MO002466 | MO002466-013 | GLJ003 | 光亮卷前处理 模板 | 5604 | 2024-08-08 | 2024-08-08 | 3 | 2024-08-23 13:55:33 | 2024-08-23 13:56:13 | 江苏九天光电科技有限公司 | 283625 | 张帅 |  |  | 0.4 | 2570 | 710 | 1 | JG1224080075 |  |  |  | 否 | 否 |  | 13
最终冷轧 | JG1224080174 | JG1224080174 | 九天750轧机 | 合格 | 合格品 | 甲 | 蒋小冬 | 5700 | 5690 | 0.9982 | 10270 | 0.1 | 710 | 轧0.1（0.097-0.102；5.7吨卷轧制米数10200-10300米；7.5吨卷轧制米数13500-13600米；7.7吨卷轧制米数13700-13800米；6.97吨轧制米数12500-12600米；7.3吨卷轧制米数13000-13100米；7.6吨卷轧制米数13600-13700米 |  | 20100028 | 轧硬 | 0.4*710-SPCC | 30210015 | 光亮卷 | 0.1-SPCC |  | 30 | MO002589 | MO002589-018 | GLJ003 | 光亮卷前处理 模板 | 5710 | 2024-08-12 | 2024-08-12 | 3 | 2024-08-23 12:02:48 | 2024-08-23 12:03:32 | 江苏九天光电科技有限公司 | 288303 | 蒋小冬 |  |  | 0.4 | 2610 | 710 | 1 | JG1224080174 |  |  |  | 否 | 否 |  | 18
最终冷轧 | JG1224080195 | JG1224080195 | 九天750轧机 | 合格 | 合格品 | 乙 | 赵遂义 | 6970 | 6960 | 0.9986 | 12490 | 0.1 | 710 | 轧0.1（0.097-0.102；5.7吨卷轧制米数10200-10300米；7.5吨卷轧制米数13500-13600米；7.7吨卷轧制米数13700-13800米；6.97吨轧制米数12500-12600米；7.3吨卷轧制米数13000-13100米；7.6吨卷轧制米数13600-13700米 |  | 20100028 | 轧硬 | 0.4*710-SPCC | 30210015 | 光亮卷 | 0.1-SPCC |  | 30 | MO002589 | MO002589-039 | GLJ003 | 光亮卷前处理 模板 | 6970 | 2024-08-12 | 2024-08-12 | 3 | 2024-08-23 07:37:51 | 2024-08-23 07:38:22 | 江苏九天光电科技有限公司 | 288324 | 赵遂义 |  |  | 0.4 | 3190 | 710 | 1 | JG1224080195 |  |  |  | 否 | 否 |  | 39
最终冷轧 | JG1224080163 | JG1224080163 | 九天750轧机 | 合格 | 合格品 | 乙 | 赵遂义 | 7660 | 7650 | 0.9987 | 13930 | 0.1 | 710 | 轧0.1（0.097-0.102；5.7吨卷轧制米数10200-10300米；7.5吨卷轧制米数13500-13600米；7.7吨卷轧制米数13700-13800米；6.97吨轧制米数12500-12600米；7.3吨卷轧制米数13000-13100米；7.6吨卷轧制米数13600-13700米 |  | 20100028 | 轧硬 | 0.4*710-SPCC | 30210015 | 光亮卷 | 0.1-SPCC |  | 30 | MO002589 | MO002589-007 | GLJ003 | 光亮卷前处理 模板 | 7665 | 2024-08-12 | 2024-08-12 | 3 | 2024-08-23 06:11:51 | 2024-08-23 06:12:40 | 江苏九天光电科技有限公司 | 288292 | 赵遂义 |  |  | 0.4 | 3520 | 710 | 1 | JG1224080163 |  |  |  | 否 | 否 |  | 7
最终冷轧 | JG12240800101 | JG1224080010 | 九天750轧机 | 合格 | 合格品 | 乙 | 赵遂义 | 5700 | 5690 | 0.9982 | 10300 | 0.1 | 710 | 轧0.1(0.096-0.101)5.7吨卷轧制米数10200-10300米；7.8吨卷轧制米数13800-13900米不超13900米；7.6吨卷轧制米数13700-13800米，7.3吨卷轧制米数13000-13100米 |  | 20100028 | 轧硬 | 0.4*710-SPCC | 30210015 | 光亮卷 | 0.1-SPCC |  | 30 | MO002480 | MO002480-014-01 | GLJ003 | 光亮卷前处理 模板 | 13405 | 2024-08-09 | 2024-08-09 | 3 | 2024-08-23 04:05:34 | 2024-08-23 04:06:39 | 江苏九天光电科技有限公司 | 284167 | 赵遂义 |  |  | 0.4 | 2625 | 710 | 1 | JG12240800101 | [5 empty] | 10246 | 14
最终冷轧 | JG1224080183 | JG1224080183 | 九天750轧机 | 合格 | 合格品 | 乙 | 赵遂义 | 7510 | 7500 | 0.9987 | 13650 | 0.1 | 710 | 轧0.1（0.097-0.102；5.7吨卷轧制米数10200-10300米；7.5吨卷轧制米数13500-13600米；7.7吨卷轧制米数13700-13800米；6.97吨轧制米数12500-12600米；7.3吨卷轧制米数13000-13100米；7.6吨卷轧制米数13600-13700米 |  | 20100028 | 轧硬 | 0.4*710-SPCC | 30210015 | 光亮卷 | 0.1-SPCC |  | 30 | MO002589 | MO002589-027 | GLJ003 | 光亮卷前处理 模板 | 7510 | 2024-08-12 | 2024-08-12 | 3 | 2024-08-23 04:04:02 | 2024-08-23 04:05:00 | 江苏九天光电科技有限公司 | 288312 | 赵遂义 |  |  | 0.4 | 3440 | 710 | 1 | JG1224080183 |  |  |  | 否 | 否 |  | 27
最终冷轧 | JG1224080069 | JG1224080069 | 九天750轧机 | 合格 | 合格品 | 乙 | 赵遂义 | 7500 | 7490 | 0.9987 | 13600 | 0.1 | 710 | 轧0.1（0.096-0.102）5.6吨卷轧制米数10000-10100米，7.8吨卷轧制米数13900-14000米不超14000米 |  | 20100028 | 轧硬 | 0.4*710-SPCC | 30210015 | 光亮卷 | 0.1-SPCC |  | 30 | MO002466 | MO002466-007 | GLJ003 | 光亮卷前处理 模板 | 7510 | 2024-08-08 | 2024-08-08 | 3 | 2024-08-23 04:02:46 | 2024-08-23 04:03:35 | 江苏九天光电科技有限公司 | 283619 | 赵遂义 |  |  | 0.4 | 3450 | 710 | 1 | JG1224080069 |  |  |  | 否 | 否 |  | 7
最终冷轧 | JG12240800161 | JG1224080016 | 九天750轧机 | 合格 | 合格品 | 甲 | 蒋小冬 | 5700 | 5700 | 1 | 10200 | 0.1 | 710 | 轧0.1(0.096-0.101)5.7吨卷轧制米数10200-10300米；7.8吨卷轧制米数13800-13900米不超13900米；7.6吨卷轧制米数13700-13800米，7.3吨卷轧制米数13000-13100米 |  | 20100028 | 轧硬 | 0.4*710-SPCC | 30210015 | 光亮卷 | 0.1-SPCC |  | 30 | MO002480 | MO002480-012-01 | GLJ003 | 光亮卷前处理 模板 | 13495 | 2024-08-09 | 2024-08-09 | 3 | 2024-08-22 20:28:40 | 2024-08-22 20:29:07 | 江苏九天光电科技有限公司 | 284165 | 蒋小冬 |  |  | 0.4 | 2625 | 710 | 1 | JG12240800161 | [5 empty] | 10448 | 12
最终冷轧 | JG1224080196 | JG1224080196 | 九天750轧机 | 合格 | 合格品 | 甲 | 张帅 | 6960 | 6960 | 1 | 12570 | 0.1 | 710 | 轧0.1（0.097-0.102；5.7吨卷轧制米数10200-10300米；7.5吨卷轧制米数13500-13600米；7.7吨卷轧制米数13700-13800米；6.97吨轧制米数12500-12600米；7.3吨卷轧制米数13000-13100米；7.6吨卷轧制米数13600-13700米 |  | 20100028 | 轧硬 | 0.4*710-SPCC | 30210015 | 光亮卷 | 0.1-SPCC |  | 30 | MO002589 | MO002589-040 | GLJ003 | 光亮卷前处理 模板 | 6960 | 2024-08-12 | 2024-08-12 | 3 | 2024-08-22 19:04:48 | 2024-08-22 19:05:20 | 江苏九天光电科技有限公司 | 288325 | 张帅 |  |  | 0.4 | 3190 | 710 | 1 | JG1224080196 |  |  |  | 否 | 否 |  | 40
最终冷轧 | JG1224080179 | JG1224080179 | 九天750轧机 | 合格 | 合格品 | 甲 | 蒋小冬 | 7740 | 7720 | 0.9974 | 14000 | 0.1 | 710 | 轧0.1（0.097-0.102；5.7吨卷轧制米数10200-10300米；7.5吨卷轧制米数13500-13600米；7.7吨卷轧制米数13700-13800米；6.97吨轧制米数12500-12600米；7.3吨卷轧制米数13000-13100米；7.6吨卷轧制米数13600-13700米 |  | 20100028 | 轧硬 | 0.4*710-SPCC | 30210015 | 光亮卷 | 0.1-SPCC |  | 30 | MO002589 | MO002589-023 | GLJ003 | 光亮卷前处理 模板 | 7740 | 2024-08-12 | 2024-08-12 | 3 | 2024-08-22 17:10:55 | 2024-08-22 17:11:36 | 江苏九天光电科技有限公司 | 288308 | 蒋小冬 |  |  | 0.4 | 3550 | 710 | 1 | JG1224080179 |  |  |  | 否 | 否 |  | 23
最终冷轧 | JG1224080171 | JG1224080171 | 九天750轧机 | 合格 | 合格品 | 甲 | 张帅 | 7750 | 7700 | 0.9935 | 13850 | 0.1 | 710 | 轧0.1（0.097-0.102；5.7吨卷轧制米数10200-10300米；7.5吨卷轧制米数13500-13600米；7.7吨卷轧制米数13700-13800米；6.97吨轧制米数12500-12600米；7.3吨卷轧制米数13000-13100米；7.6吨卷轧制米数13600-13700米 |  | 20100028 | 轧硬 | 0.4*710-SPCC | 30210015 | 光亮卷 | 0.1-SPCC |  | 30 | MO002589 | MO002589-015 | GLJ003 | 光亮卷前处理 模板 | 7750 | 2024-08-12 | 2024-08-12 | 3 | 2024-08-22 14:48:23 | 2024-08-22 14:48:57 | 江苏九天光电科技有限公司 | 288300 | 张帅 |  |  | 0.4 | 3550 | 710 | 1 | JG1224080171 |  |  |  | 否 | 否 |  | 15
最终冷轧 | JG12240707121 | JG1224070712 | 九天750轧机 | 合格 | 合格品 | 甲 | 张帅 | 5700 | 5680 | 0.9965 | 10330 | 0.1 | 710 | 轧0.1(0.096-0.101)5.7吨卷轧制米数10200-10300米；7.8吨卷轧制米数13800-13900米不超13900米；7.6吨卷轧制米数13700-13800米，7.3吨卷轧制米数13000-13100米 |  | 20100028 | 轧硬 | 0.4*710-SPCC | 30210015 | 光亮卷 | 0.1-SPCC |  | 30 | MO002480 | MO002480-003-01 | GLJ003 | 光亮卷前处理 模板 | 13450 | 2024-08-09 | 2024-08-09 | 3 | 2024-08-22 14:47:03 | 2024-08-22 14:47:42 | 江苏九天光电科技有限公司 | 284148 | 张帅 |  |  | 0.4 | 2625 | 710 | 1 | JG12240707121 | [5 empty] | 10712 | 3
最终冷轧 | JG1224080160 | JG1224080160 | 九天750轧机 | 合格 | 合格品 | 甲 | 蒋小冬 | 7510 | 7490 | 0.9973 | 13550 | 0.1 | 710 | 轧0.1（0.097-0.102；5.7吨卷轧制米数10200-10300米；7.5吨卷轧制米数13500-13600米；7.7吨卷轧制米数13700-13800米；6.97吨轧制米数12500-12600米；7.3吨卷轧制米数13000-13100米；7.6吨卷轧制米数13600-13700米 |  | 20100028 | 轧硬 | 0.4*710-SPCC | 30210015 | 光亮卷 | 0.1-SPCC |  | 30 | MO002589 | MO002589-004 | GLJ003 | 光亮卷前处理 模板 | 7510 | 2024-08-12 | 2024-08-12 | 3 | 2024-08-22 13:14:08 | 2024-08-22 13:14:42 | 江苏九天光电科技有限公司 | 288289 | 蒋小冬 |  |  | 0.4 | 3440 | 710 | 1 | JG1224080160 |  |  |  | 否 | 否 |  | 4
最终冷轧 | JG1224080023 | JG1224080023 | 九天750轧机 | 合格 | 合格品 | 乙 | 赵遂义 | 7490 | 7470 | 0.9973 | 13720 | 0.1 | 710 | 轧0.1（0.097-0.102）5.6吨卷轧制米数1000-10100米；7.7-7.85吨卷轧制米数米数13900-14000米不超14000米 |  | 20100028 | 轧硬 | 0.4*710-SPCC | 30210015 | 光亮卷 | 0.1-SPCC |  | 30 | MO002344 | MO002344-003 | GLJ003 | 光亮卷前处理 模板 | 7492 | 2024-08-05 | 2024-08-05 | 3 | 2024-08-22 07:37:53 | 2024-08-22 07:38:26 | 江苏九天光电科技有限公司 | 280131 | 赵遂义 |  |  | 0.4 | 3450 | 710 | 1 | JG1224080023 |  |  |  | 否 | 否 |  | 3
最终冷轧 | JG1224080024 | JG1224080024 | 九天750轧机 | 合格 | 合格品 | 乙 | 赵遂义 | 7500 | 7490 | 0.9987 | 13660 | 0.1 | 710 | 轧0.1（0.097-0.102）5.6吨卷轧制米数1000-10100米；7.7-7.85吨卷轧制米数米数13900-14000米不超14000米 |  | 20100028 | 轧硬 | 0.4*710-SPCC | 30210015 | 光亮卷 | 0.1-SPCC |  | 30 | MO002344 | MO002344-004 | GLJ003 | 光亮卷前处理 模板 | 7502 | 2024-08-05 | 2024-08-05 | 3 | 2024-08-22 06:11:48 | 2024-08-22 06:12:23 | 江苏九天光电科技有限公司 | 280132 | 赵遂义 |  |  | 0.4 | 3450 | 710 | 1 | JG1224080024 |  |  |  | 否 | 否 |  | 4
最终冷轧 | JG1224080172 | JG1224080172 | 九天750轧机 | 合格 | 合格品 | 乙 | 赵遂义 | 7750 | 7750 | 1 | 14120 | 0.1 | 710 | 轧0.1（0.097-0.102；5.7吨卷轧制米数10200-10300米；7.5吨卷轧制米数13500-13600米；7.7吨卷轧制米数13700-13800米；6.97吨轧制米数12500-12600米；7.3吨卷轧制米数13000-13100米；7.6吨卷轧制米数13600-13700米 |  | 20100028 | 轧硬 | 0.4*710-SPCC | 30210015 | 光亮卷 | 0.1-SPCC |  | 30 | MO002589 | MO002589-016 | GLJ003 | 光亮卷前处理 模板 | 7755 | 2024-08-12 | 2024-08-12 | 3 | 2024-08-22 06:10:57 | 2024-08-22 06:11:32 | 江苏九天光电科技有限公司 | 288301 | 赵遂义 |  |  | 0.4 | 3550 | 710 | 1 | JG1224080172 |  |  |  | 否 | 否 |  | 16
最终冷轧 | JG1224080199 | JG1224080199 | 九天750轧机 | 合格 | 合格品 | 乙 | 赵遂义 | 7350 | 7340 | 0.9986 | 13260 | 0.1 | 710 | 轧0.1（0.097-0.102；5.7吨卷轧制米数10200-10300米；7.5吨卷轧制米数13500-13600米；7.7吨卷轧制米数13700-13800米；6.97吨轧制米数12500-12600米；7.3吨卷轧制米数13000-13100米；7.6吨卷轧制米数13600-13700米 |  | 20100028 | 轧硬 | 0.4*710-SPCC | 30210015 | 光亮卷 | 0.1-SPCC |  | 30 | MO002589 | MO002589-043 | GLJ003 | 光亮卷前处理 模板 | 7350 | 2024-08-12 | 2024-08-12 | 3 | 2024-08-22 06:10:03 | 2024-08-22 06:10:39 | 江苏九天光电科技有限公司 | 288328 | 赵遂义 |  |  | 0.4 | 3370 | 710 | 1 | JG1224080199 |  |  |  | 否 | 否 |  | 43
最终冷轧 | JG1224080074 | JG1224080074 | 九天750轧机 | 合格 | 合格品 | 甲 | 蒋小冬 | 7820 | 7800 | 0.9974 | 14100 | 0.1 | 710 | 轧0.1（0.096-0.102）5.6吨卷轧制米数10000-10100米，7.8吨卷轧制米数13900-14000米不超14000米 |  | 20100028 | 轧硬 | 0.4*710-SPCC | 30210015 | 光亮卷 | 0.1-SPCC |  | 30 | MO002466 | MO002466-012 | GLJ003 | 光亮卷前处理 模板 | 7822 | 2024-08-08 | 2024-08-08 | 3 | 2024-08-21 19:05:12 | 2024-08-21 19:05:50 | 江苏九天光电科技有限公司 | 283624 | 蒋小冬 |  |  | 0.4 | 3600 | 710 | 1 | JG1224080074 |  |  |  | 否 | 否 |  | 12
最终冷轧 | JG1224080187 | JG1224080187 | 九天750轧机 | 合格 | 合格品 | 甲 | 张帅 | 7600 | 7600 | 1 | 13760 | 0.1 | 710 | 轧0.1（0.097-0.102；5.7吨卷轧制米数10200-10300米；7.5吨卷轧制米数13500-13600米；7.7吨卷轧制米数13700-13800米；6.97吨轧制米数12500-12600米；7.3吨卷轧制米数13000-13100米；7.6吨卷轧制米数13600-13700米 |  | 20100028 | 轧硬 | 0.4*710-SPCC | 30210015 | 光亮卷 | 0.1-SPCC |  | 30 | MO002589 | MO002589-031 | GLJ003 | 光亮卷前处理 模板 | 7610 | 2024-08-12 | 2024-08-12 | 3 | 2024-08-21 17:04:13 | 2024-08-21 17:04:41 | 江苏九天光电科技有限公司 | 288316 | 张帅 |  |  | 0.4 | 3490 | 710 | 1 | JG1224080187 |  |  |  | 否 | 否 |  | 31
最终冷轧 | JG1224080188 | JG1224080188 | 九天750轧机 | 合格 | 合格品 | 甲 | 蒋小冬 | 7610 | 7592 | 0.9976 | 13450 | 0.1 | 710 | 轧0.1（0.097-0.102；5.7吨卷轧制米数10200-10300米；7.5吨卷轧制米数13500-13600米；7.7吨卷轧制米数13700-13800米；6.97吨轧制米数12500-12600米；7.3吨卷轧制米数13000-13100米；7.6吨卷轧制米数13600-13700米 |  | 20100028 | 轧硬 | 0.4*710-SPCC | 30210015 | 光亮卷 | 0.1-SPCC |  | 30 | MO002589 | MO002589-032 | GLJ003 | 光亮卷前处理 模板 | 7615 | 2024-08-12 | 2024-08-12 | 3 | 2024-08-21 14:42:05 | 2024-08-21 14:42:34 | 江苏九天光电科技有限公司 | 288317 | 蒋小冬 |  |  | 0.4 | 3490 | 710 | 1 | JG1224080188 |  |  |  | 否 | 否 |  | 32