## sheet1
工序名称 | 新卷号 | 批号 | 机组名称 | 工序状态 | 检验结果 | 班组 | 参与人 | 来料重量 | 出料重量 | 成材率 | 出料长度 | 出料厚度 | 出料宽度 | 工序要求 | 备注 | 来料编码 | 来料名称 | 来料规格 | 产品编码 | 产品名称 | 产品规格 | 膜名称 | 排序 | 主计划号 | 子计划号 | 工序流程编码 | 工序流程名称 | 工单需求 | 计划开始时间 | 计划结束时间 | 工单状态 | 开始时间 | 产出时间 | 组织名称 | 卷号ID | 操作工人 | 报工人 | 检验 | 来料厚度 | 来料长度 | 来料宽度 | 是否分卷 | 原卷号 | 工单要求 | 是否成品 | 不良现象 | 是否入库 | 入库审核 | 生产工时 | 工单行号
最终冷轧 | JG9124080035 | JG9124080035 | 九天700轧机 | 合格 | 合格品 | 乙 | 周朋 | 6600 | 6600 | 1 | 13700 | 0.1 | 630 | 轧0.1（0.097-0.102）4.1吨卷轧制米数8400-8500米；6.6吨卷轧制米数13800-13900米 |  | 20100025 | 轧硬 | 0.4*630-SPCC | 30210015 | 光亮卷 | 0.1-SPCC |  | 30 | MO002586 | MO002586-013 | GLJ003 | 光亮卷前处理 模板 | 6610 | 2024-08-12 | 2024-08-12 | 3 | 2024-08-24 07:23:05 | 2024-08-24 07:23:30 | 江苏九天光电科技有限公司 | 288227 | 蔡磊 |  |  | 0.4 | 3410 | 630 | 1 | JG9124080035 |  |  |  | 否 | 否 |  | 13
最终冷轧 | JG9124080020 | JG9124080020 | 九天700轧机 | 合格 | 合格品 | 乙 | 蒋涛 | 4130 | 4110 | 0.9952 | 8540 | 0.1 | 630 | 轧0.1（0.097-0.102）4.1吨卷轧制米数8400-8500米；6.6吨卷轧制米数13800-13900米 |  | 20100025 | 轧硬 | 0.4*630-SPCC | 30210015 | 光亮卷 | 0.1-SPCC |  | 30 | MO002586 | MO002586-006 | GLJ003 | 光亮卷前处理 模板 | 4135 | 2024-08-12 | 2024-08-12 | 3 | 2024-08-24 07:16:59 | 2024-08-24 07:17:33 | 江苏九天光电科技有限公司 | 288220 | 蒋涛 |  |  | 0.4 | 2130 | 630 | 1 | JG9124080020 |  |  |  | 否 | 否 |  | 6
最终冷轧 | JG9124080077 | JG9124080077 | 九天700轧机 | 合格 | 合格品 | 乙 | 蒋涛 | 6620 | 6620 | 1 | 13750 | 0.1 | 630 | 轧0.1（0.097-0.102）4.1吨卷轧制米数8400-8500米；6.6吨卷轧制米数13800-13900米 |  | 20100025 | 轧硬 | 0.4*630-SPCC | 30210015 | 光亮卷 | 0.1-SPCC |  | 30 | MO002586 | MO002586-030 | GLJ003 | 光亮卷前处理 模板 | 6625 | 2024-08-12 | 2024-08-12 | 3 | 2024-08-24 05:45:49 | 2024-08-24 06:35:03 | 江苏九天光电科技有限公司 | 288244 | 蒋涛 |  |  | 0.4 | 3410 | 630 | 1 | JG9124080077 |  |  |  | 否 | 否 |  | 30
最终冷轧 | JG9124080040 | JG9124080040 | 九天700轧机 | 合格 | 合格品 | 乙 | 蒋涛 | 4120 | 4120 | 1 | 8520 | 0.1 | 630 | 轧0.1（0.097-0.102）4.1吨卷轧制米数8400-8500米；6.6吨卷轧制米数13800-13900米 |  | 20100025 | 轧硬 | 0.4*630-SPCC | 30210015 | 光亮卷 | 0.1-SPCC |  | 30 | MO002586 | MO002586-015 | GLJ003 | 光亮卷前处理 模板 | 4125 | 2024-08-12 | 2024-08-12 | 3 | 2024-08-24 03:01:28 | 2024-08-24 04:22:39 | 江苏九天光电科技有限公司 | 288229 | 蒋涛 |  |  | 0.4 | 2120 | 630 | 1 | JG9124080040 |  |  |  | 否 | 否 |  | 15
最终冷轧 | JG9124080026 | JG9124080026 | 九天700轧机 | 合格 | 合格品 | 甲 | 李新峰 | 3930 | 3930 | 1 | 8400 | 0.1 | 610 | 轧0.1（0.097-0.102）米数8400-8500米 |  | 20100023 | 轧硬 | 0.4*610-SPCC | 30210015 | 光亮卷 | 0.1-SPCC |  | 30 | MO002526 | MO002526-004 | GLJ003 | 光亮卷前处理 模板 | 3930 | 2024-08-10 | 2024-08-10 | 3 | 2024-08-23 19:37:30 | 2024-08-23 19:38:02 | 江苏九天光电科技有限公司 | 286074 | 李新峰 |  |  | 0.4 | 2090 | 610 | 1 | JG9124080026 |  |  |  | 否 | 否 |  | 4
最终冷轧 | JG9124080042 | JG9124080042 | 九天700轧机 | 合格 | 合格品 | 甲 | 李新峰 | 3994 | 3995 | 1.0003 | 8470 | 0.1 | 610 | 轧0.1（0.097-0.102）米数8400-8500米 |  | 20100023 | 轧硬 | 0.4*610-SPCC | 30210015 | 光亮卷 | 0.1-SPCC |  | 30 | MO002526 | MO002526-005 | GLJ003 | 光亮卷前处理 模板 | 3995 | 2024-08-10 | 2024-08-10 | 3 | 2024-08-23 17:49:53 | 2024-08-23 17:50:54 | 江苏九天光电科技有限公司 | 286075 | 李新峰 |  |  | 0.4 | 2120 | 610 | 1 | JG9124080042 |  |  |  | 否 | 否 |  | 5
最终冷轧 | JG9124080080 | JG9124080080 | 九天700轧机 | 合格 | 合格品 | 甲 | 杨永华 | 3944 | 3944 | 1 | 8460 | 0.1 | 610 | 轧0.1（0.097-0.102）米数8400-8500米 |  | 20100023 | 轧硬 | 0.4*610-SPCC | 30210015 | 光亮卷 | 0.1-SPCC |  | 30 | MO002526 | MO002526-015 | GLJ003 | 光亮卷前处理 模板 | 3945 | 2024-08-10 | 2024-08-10 | 3 | 2024-08-23 15:34:02 | 2024-08-23 15:34:32 | 江苏九天光电科技有限公司 | 286085 | 杨永华 |  |  | 0.4 | 2090 | 610 | 1 | JG9124080080 |  |  |  | 否 | 否 |  | 15
最终冷轧 | JG9124080030 | JG9124080030 | 九天700轧机 | 合格 | 合格品 | 甲 | 李新峰 | 3980 | 3980 | 1 | 8546 | 0.1 | 610 | 轧0.1（0.097-0.102）米数8400-8500米 |  | 20100023 | 轧硬 | 0.4*610-SPCC | 30210015 | 光亮卷 | 0.1-SPCC |  | 30 | MO002526 | MO002526-010 | GLJ003 | 光亮卷前处理 模板 | 3980 | 2024-08-10 | 2024-08-10 | 3 | 2024-08-23 14:15:03 | 2024-08-23 14:15:36 | 江苏九天光电科技有限公司 | 286080 | 李新峰 |  |  | 0.4 | 2110 | 610 | 1 | JG9124080030 |  |  |  | 否 | 否 |  | 10
最终冷轧 | JG9124080074 | JG9124080074 | 九天700轧机 | 合格 | 合格品 | 甲 | 杨永华 | 3980 | 3980 | 1 | 8520 | 0.1 | 610 | 轧0.1（0.097-0.102）米数8400-8500米 |  | 20100023 | 轧硬 | 0.4*610-SPCC | 30210015 | 光亮卷 | 0.1-SPCC |  | 30 | MO002526 | MO002526-007 | GLJ003 | 光亮卷前处理 模板 | 3980 | 2024-08-10 | 2024-08-10 | 3 | 2024-08-23 12:55:13 | 2024-08-23 12:55:41 | 江苏九天光电科技有限公司 | 286077 | 杨永华 |  |  | 0.4 | 2110 | 610 | 1 | JG9124080074 |  |  |  | 否 | 否 |  | 7
最终冷轧 | JG9124080054 | JG9124080054 | 九天700轧机 | 合格 | 合格品 | 乙 | 周朋 | 4020 | 4020 | 1 | 8650 | 0.1 | 610 | 轧0.1（0.097-0.102）米数8400-8500米 |  | 20100023 | 轧硬 | 0.4*610-SPCC | 30210015 | 光亮卷 | 0.1-SPCC |  | 30 | MO002526 | MO002526-012 | GLJ003 | 光亮卷前处理 模板 | 4020 | 2024-08-10 | 2024-08-10 | 3 | 2024-08-23 07:19:43 | 2024-08-23 07:20:07 | 江苏九天光电科技有限公司 | 286082 | 周朋 |  |  | 0.4 | 2140 | 610 | 1 | JG9124080054 |  |  |  | 否 | 否 |  | 12
最终冷轧 | JG9124080062 | JG9124080062 | 九天700轧机 | 合格 | 合格品 | 乙 | 周朋 | 4004 | 4004 | 1 | 8680 | 0.1 | 610 | 轧0.1（0.097-0.102）米数8400-8500米 |  | 20100023 | 轧硬 | 0.4*610-SPCC | 30210015 | 光亮卷 | 0.1-SPCC |  | 30 | MO002526 | MO002526-006 | GLJ003 | 光亮卷前处理 模板 | 4005 | 2024-08-10 | 2024-08-10 | 3 | 2024-08-23 06:20:40 | 2024-08-23 07:19:28 | 江苏九天光电科技有限公司 | 286076 | 周朋 |  |  | 0.4 | 2130 | 610 | 1 | JG9124080062 |  |  |  | 否 | 否 |  | 6
最终冷轧 | JG9124080070 | JG9124080070 | 九天700轧机 | 合格 | 合格品 | 乙 | 周朋 | 3980 | 3980 | 1 | 8550 | 0.1 | 610 | 轧0.1（0.097-0.102）米数8400-8500米 |  | 20100023 | 轧硬 | 0.4*610-SPCC | 30210015 | 光亮卷 | 0.1-SPCC |  | 30 | MO002526 | MO002526-013 | GLJ003 | 光亮卷前处理 模板 | 3980 | 2024-08-10 | 2024-08-10 | 3 | 2024-08-23 05:07:56 | 2024-08-23 05:08:24 | 江苏九天光电科技有限公司 | 286083 | 周朋 |  |  | 0.4 | 2130 | 610 | 1 | JG9124080070 |  |  |  | 否 | 否 |  | 13
最终冷轧 | JG1224070470 | JG1224070470 | 九天700轧机 | 合格 | 合格品 | 乙 | 周朋 | 5190 | 5190 | 1 | 7190 | 0.15 | 610 | 轧0.15（0.148-0.153）5.2吨卷轧制米数7100-7200米；6.85吨轧制米数9500-9600米，不低于9500 米，不高于9600米 |  | 20100023 | 轧硬 | 0.4*610-SPCC | 30210011 | 光亮卷 | 0.15-SPCC |  | 30 | MO002184 | MO002184-002 | GLJ003 | 光亮卷前处理 模板 | 5190 | 2024-07-29 | 2024-07-29 | 3 | 2024-08-23 05:07:24 | 2024-08-23 05:07:43 | 江苏九天光电科技有限公司 | 267699 | 周朋 |  |  | 0.4 | 2760 | 610 | 1 | JG1224070470 |  |  |  | 否 | 否 |  | 2
最终冷轧 | JG1224070609 | JG1224070609 | 九天700轧机 | 合格 | 合格品 | 乙 | 周朋 | 5210 | 5210 | 1 | 7200 | 0.15 | 610 | 轧0.15（0.148-0.153）5.1-5.2吨卷轧制米数7100-7200米不超7200米；6.7-6.8吨卷轧制米数9500-9600米不超9600米；7.3吨卷轧制米数9900-10000米，不超10000米 |  | 20100023 | 轧硬 | 0.4*610-SPCC | 30210011 | 光亮卷 | 0.15-SPCC |  | 30 | MO002678 | MO002678-003 | GLJ003 | 光亮卷前处理 模板 | 5210 | 2024-08-14 | 2024-08-14 | 3 | 2024-08-23 02:34:43 | 2024-08-23 02:35:02 | 江苏九天光电科技有限公司 | 291232 | 周朋 |  |  | 0.4 | 2770 | 610 | 1 | JG1224070609 |  |  |  | 否 | 否 |  | 3
最终冷轧 | JG1224070585 | JG1224070585 | 九天700轧机 | 合格 | 合格品 | 乙 | 周朋 | 5210 | 5210 | 1 | 7180 | 0.15 | 610 | 轧0.15（0.148-0.153）5.1-5.2吨卷轧制米数7100-7200米不超7200米；6.7-6.8吨卷轧制米数9500-9600米不超9600米；7.3吨卷轧制米数9900-10000米，不超10000米 |  | 20100023 | 轧硬 | 0.4*610-SPCC | 30210011 | 光亮卷 | 0.15-SPCC |  | 30 | MO002678 | MO002678-011 | GLJ003 | 光亮卷前处理 模板 | 5210 | 2024-08-14 | 2024-08-14 | 3 | 2024-08-23 02:34:14 | 2024-08-23 02:34:31 | 江苏九天光电科技有限公司 | 291240 | 周朋 |  |  | 0.4 | 2770 | 610 | 1 | JG1224070585 |  |  |  | 否 | 否 |  | 11
最终冷轧 | JG1224070610 | JG1224070610 | 九天700轧机 | 合格 | 合格品 | 乙 | 周朋 | 5200 | 5200 | 1 | 7180 | 0.15 | 610 | 轧0.15（0.148-0.153）5.1-5.2吨卷轧制米数7100-7200米不超7200米；6.7-6.8吨卷轧制米数9500-9600米不超9600米；7.3吨卷轧制米数9900-10000米，不超10000米 |  | 20100023 | 轧硬 | 0.4*610-SPCC | 30210011 | 光亮卷 | 0.15-SPCC |  | 30 | MO002678 | MO002678-004 | GLJ003 | 光亮卷前处理 模板 | 5200 | 2024-08-14 | 2024-08-14 | 3 | 2024-08-23 02:33:43 | 2024-08-23 02:34:02 | 江苏九天光电科技有限公司 | 291233 | 周朋 |  |  | 0.4 | 2770 | 610 | 1 | JG1224070610 |  |  |  | 否 | 否 |  | 4
最终冷轧 | JG1224070658 | JG1224070658 | 九天700轧机 | 合格 | 合格品 | 乙 | 周朋 | 5200 | 5200 | 1 | 7200 | 0.15 | 610 | 轧制规格：0.15（5.2吨卷，厚度控制在0.15-0.155，米数控制在7100-7200米不超7200米；6.8吨卷按厚度控制在.147-0.152，米数控制在9500-9600米不超9600米） |  | 20100023 | 轧硬 | 0.4*610-SPCC | 30210011 | 光亮卷 | 0.15-SPCC |  | 30 | MO002753 | MO002753-006 | GLJ003 | 光亮卷前处理 模板 | 5205 | 2024-08-16 | 2024-08-16 | 3 | 2024-08-23 02:32:16 | 2024-08-23 02:32:34 | 江苏九天光电科技有限公司 | 294375 | 周朋 |  |  | 0.4 | 2770 | 610 | 1 | JG1224070658 |  |  |  | 否 | 否 |  | 6
最终冷轧 | JG1224070586 | JG1224070586 | 九天700轧机 | 合格 | 合格品 | 甲 | 李新峰 | 5204 | 5204 | 1 | 7138 | 0.15 | 610 | 轧0.15（0.148-0.153）5.1-5.2吨卷轧制米数7100-7200米不超7200米；6.7-6.8吨卷轧制米数9500-9600米不超9600米；7.3吨卷轧制米数9900-10000米，不超10000米 |  | 20100023 | 轧硬 | 0.4*610-SPCC | 30210011 | 光亮卷 | 0.15-SPCC |  | 30 | MO002678 | MO002678-012 | GLJ003 | 光亮卷前处理 模板 | 5205 | 2024-08-14 | 2024-08-14 | 3 | 2024-08-22 20:02:33 | 2024-08-22 20:03:24 | 江苏九天光电科技有限公司 | 291241 | 李新峰 |  |  | 0.4 | 2770 | 610 | 1 | JG1224070586 |  |  |  | 否 | 否 |  | 12
最终冷轧 | JG1224070678 | JG1224070678 | 九天700轧机 | 合格 | 合格品 | 甲 | 杨永华 | 5210 | 5210 | 1 | 7150 | 0.15 | 610 | 轧制规格：0.15（5.2吨卷，厚度控制在0.15-0.155，米数控制在7100-7200米不超7200米；6.8吨卷按厚度控制在.147-0.152，米数控制在9500-9600米不超9600米） |  | 20100023 | 轧硬 | 0.4*610-SPCC | 30210011 | 光亮卷 | 0.15-SPCC |  | 30 | MO002753 | MO002753-010 | GLJ003 | 光亮卷前处理 模板 | 5210 | 2024-08-16 | 2024-08-16 | 3 | 2024-08-22 18:45:42 | 2024-08-22 18:46:08 | 江苏九天光电科技有限公司 | 294381 | 杨永华 |  |  | 0.4 | 2770 | 610 | 1 | JG1224070678 |  |  |  | 否 | 否 |  | 10
最终冷轧 | JG1224070677 | JG1224070677 | 九天700轧机 | 合格 | 合格品 | 甲 | 李新峰 | 5224 | 5224 | 1 | 7100 | 0.15 | 610 | 轧制规格：0.15（5.2吨卷，厚度控制在0.15-0.155，米数控制在7100-7200米不超7200米；6.8吨卷按厚度控制在.147-0.152，米数控制在9500-9600米不超9600米） |  | 20100023 | 轧硬 | 0.4*610-SPCC | 30210011 | 光亮卷 | 0.15-SPCC |  | 30 | MO002753 | MO002753-009 | GLJ003 | 光亮卷前处理 模板 | 5225 | 2024-08-16 | 2024-08-16 | 3 | 2024-08-22 17:54:42 | 2024-08-22 17:55:12 | 江苏九天光电科技有限公司 | 294380 | 李新峰 |  |  | 0.4 | 2770 | 610 | 1 | JG1224070677 |  |  |  | 否 | 否 |  | 9
最终冷轧 | JG1224070590 | JG1224070590 | 九天700轧机 | 合格 | 合格品 | 甲 | 李新峰 | 5060 | 5060 | 1 | 7100 | 0.15 | 610 | 轧0.15（0.148-0.153）5.1-5.2吨卷轧制米数7100-7200米不超7200米；6.7-6.8吨卷轧制米数9500-9600米不超9600米；7.3吨卷轧制米数9900-10000米，不超10000米 |  | 20100023 | 轧硬 | 0.4*610-SPCC | 30210011 | 光亮卷 | 0.15-SPCC |  | 30 | MO002678 | MO002678-016 | GLJ003 | 光亮卷前处理 模板 | 5060 | 2024-08-14 | 2024-08-14 | 3 | 2024-08-22 16:06:49 | 2024-08-22 16:07:18 | 江苏九天光电科技有限公司 | 291245 | 杨永华 |  |  | 0.4 | 2690 | 610 | 1 | JG1224070590 |  |  |  | 否 | 否 |  | 16
最终冷轧 | JG1224070650 | JG1224070650 | 九天700轧机 | 合格 | 合格品 | 甲 | 李新峰 | 5200 | 5200 | 1 | 7120 | 0.15 | 610 | 轧制规格：0.15（5.2吨卷，厚度控制在0.15-0.155，米数控制在7100-7200米不超7200米；6.8吨卷按厚度控制在.147-0.152，米数控制在9500-9600米不超9600米） |  | 20100023 | 轧硬 | 0.4*610-SPCC | 30210011 | 光亮卷 | 0.15-SPCC |  | 30 | MO002753 | MO002753-012 | GLJ003 | 光亮卷前处理 模板 | 5205 | 2024-08-16 | 2024-08-16 | 3 | 2024-08-22 14:56:32 | 2024-08-22 14:57:13 | 江苏九天光电科技有限公司 | 294383 | 李新峰 |  |  | 0.4 | 2770 | 610 | 1 | JG1224070650 |  |  |  | 否 | 否 |  | 12
最终冷轧 | JG1224070657 | JG1224070657 | 九天700轧机 | 合格 | 合格品 | 乙 | 蒋涛 | 5220 | 5220 | 1 | 7240 | 0.15 | 610 | 轧制规格：0.15（5.2吨卷，厚度控制在0.15-0.155，米数控制在7100-7200米不超7200米；6.8吨卷按厚度控制在.147-0.152，米数控制在9500-9600米不超9600米） |  | 20100023 | 轧硬 | 0.4*610-SPCC | 30210011 | 光亮卷 | 0.15-SPCC |  | 30 | MO002753 | MO002753-005 | GLJ003 | 光亮卷前处理 模板 | 5220 | 2024-08-16 | 2024-08-16 | 3 | 2024-08-22 06:57:51 | 2024-08-22 06:58:12 | 江苏九天光电科技有限公司 | 294374 | 蒋涛 |  |  | 0.4 | 2770 | 610 | 1 | JG1224070657 |  |  |  | 否 | 否 |  | 5
最终冷轧 | JG1224070649 | JG1224070649 | 九天700轧机 | 合格 | 合格品 | 乙 | 周朋 | 5210 | 5210 | 1 | 7280 | 0.15 | 610 | 轧制规格：0.15（5.2吨卷，厚度控制在0.15-0.155，米数控制在7100-7200米不超7200米；6.8吨卷按厚度控制在.147-0.152，米数控制在9500-9600米不超9600米） |  | 20100023 | 轧硬 | 0.4*610-SPCC | 30210011 | 光亮卷 | 0.15-SPCC |  | 30 | MO002753 | MO002753-011 | GLJ003 | 光亮卷前处理 模板 | 5215 | 2024-08-16 | 2024-08-16 | 3 | 2024-08-22 06:09:49 | 2024-08-22 06:10:03 | 江苏九天光电科技有限公司 | 294382 | 周朋 |  |  | 0.4 | 2770 | 610 | 1 | JG1224070649 |  |  |  | 否 | 否 |  | 11
最终冷轧 | JG1224070580 | JG1224070580 | 九天700轧机 | 合格 | 合格品 | 乙 | 周朋 | 5200 | 5200 | 1 | 7270 | 0.15 | 610 | 轧0.15（0.148-0.153）5.1-5.2吨卷轧制米数7100-7200米不超7200米；6.7-6.8吨卷轧制米数9500-9600米不超9600米；7.3吨卷轧制米数9900-10000米，不超10000米 |  | 20100023 | 轧硬 | 0.4*610-SPCC | 30210011 | 光亮卷 | 0.15-SPCC |  | 30 | MO002678 | MO002678-010 | GLJ003 | 光亮卷前处理 模板 | 5200 | 2024-08-14 | 2024-08-14 | 3 | 2024-08-22 06:09:17 | 2024-08-22 06:09:34 | 江苏九天光电科技有限公司 | 291239 | 周朋 |  |  | 0.4 | 2780 | 610 | 1 | JG1224070580 |  |  |  | 否 | 否 |  | 10
最终冷轧 | JG1224070571 | JG1224070571 | 九天700轧机 | 合格 | 合格品 | 乙 | 周朋 | 5214 | 5214 | 1 | 7270 | 0.15 | 610 | 轧0.15（0.148-0.153）5.1-5.2吨卷轧制米数7100-7200米不超7200米；6.7-6.8吨卷轧制米数9500-9600米不超9600米；7.3吨卷轧制米数9900-10000米，不超10000米 |  | 20100023 | 轧硬 | 0.4*610-SPCC | 30210011 | 光亮卷 | 0.15-SPCC |  | 30 | MO002678 | MO002678-007 | GLJ003 | 光亮卷前处理 模板 | 5215 | 2024-08-14 | 2024-08-14 | 3 | 2024-08-22 06:08:44 | 2024-08-22 06:09:04 | 江苏九天光电科技有限公司 | 291236 | 周朋 |  |  | 0.4 | 2770 | 610 | 1 | JG1224070571 |  |  |  | 否 | 否 |  | 7
最终冷轧 | JG1224070681 | JG1224070681 | 九天700轧机 | 合格 | 合格品 | 乙 | 周朋 | 5210 | 5210 | 1 | 7280 | 0.15 | 610 | 轧制规格：0.15（5.2吨卷，厚度控制在0.15-0.155，米数控制在7100-7200米不超7200米；6.8吨卷按厚度控制在.147-0.152，米数控制在9500-9600米不超9600米） |  | 20100023 | 轧硬 | 0.4*610-SPCC | 30210011 | 光亮卷 | 0.15-SPCC |  | 30 | MO002753 | MO002753-007 | GLJ003 | 光亮卷前处理 模板 | 5210 | 2024-08-16 | 2024-08-16 | 3 | 2024-08-22 06:07:07 | 2024-08-22 06:08:24 | 江苏九天光电科技有限公司 | 294376 | 周朋 |  |  | 0.4 | 2770 | 610 | 1 | JG1224070681 |  |  |  | 否 | 否 |  | 7
最终冷轧 | JG1224070572 | JG1224070572 | 九天700轧机 | 合格 | 合格品 | 乙 | 周朋 | 5200 | 5200 | 1 | 7350 | 0.15 | 610 | 轧0.15（0.148-0.153）5.1-5.2吨卷轧制米数7100-7200米不超7200米；6.7-6.8吨卷轧制米数9500-9600米不超9600米；7.3吨卷轧制米数9900-10000米，不超10000米 |  | 20100023 | 轧硬 | 0.4*610-SPCC | 30210011 | 光亮卷 | 0.15-SPCC |  | 30 | MO002678 | MO002678-008 | GLJ003 | 光亮卷前处理 模板 | 5200 | 2024-08-14 | 2024-08-14 | 3 | 2024-08-22 06:06:25 | 2024-08-22 06:06:48 | 江苏九天光电科技有限公司 | 291237 | 周朋 |  |  | 0.4 | 2770 | 610 | 1 | JG1224070572 |  |  |  | 否 | 否 |  | 8
最终冷轧 | JG1224070593 | JG1224070593 | 九天700轧机 | 合格 | 合格品 | 乙 | 蒋涛 | 5214 | 5214 | 1 | 7250 | 0.15 | 610 | 轧制规格：0.15（5.2吨卷，厚度控制在0.15-0.155，米数控制在7100-7200米不超7200米；6.8吨卷按厚度控制在.147-0.152，米数控制在9500-9600米不超9600米） |  | 20100023 | 轧硬 | 0.4*610-SPCC | 30210011 | 光亮卷 | 0.15-SPCC |  | 30 | MO002753 | MO002753-003 | GLJ003 | 光亮卷前处理 模板 | 5215 | 2024-08-16 | 2024-08-16 | 3 | 2024-08-22 06:05:55 | 2024-08-22 06:06:10 | 江苏九天光电科技有限公司 | 294372 | 蒋涛 |  |  | 0.4 | 2770 | 610 | 1 | JG1224070593 |  |  |  | 否 | 否 |  | 3
最终冷轧 | JG1224070633 | JG1224070633 | 九天700轧机 | 合格 | 合格品 | 乙 | 蒋涛 | 5220 | 5220 | 1 | 7250 | 0.15 | 610 | 轧制规格：0.15（5.2吨卷，厚度控制在0.15-0.155，米数控制在7100-7200米不超7200米；6.8吨卷按厚度控制在.147-0.152，米数控制在9500-9600米不超9600米） |  | 20100023 | 轧硬 | 0.4*610-SPCC | 30210011 | 光亮卷 | 0.15-SPCC |  | 30 | MO002753 | MO002753-001 | GLJ003 | 光亮卷前处理 模板 | 5220 | 2024-08-16 | 2024-08-16 | 3 | 2024-08-22 06:05:23 | 2024-08-22 06:05:41 | 江苏九天光电科技有限公司 | 294370 | 蒋涛 |  |  | 0.4 | 2770 | 610 | 1 | JG1224070633 |  |  |  | 否 | 否 |  | 1
最终冷轧 | JG91240700201 | JG9124070020 | 九天700轧机 | 合格 | 合格品 | 乙 | 蒋涛 | 4920 | 4920 | 1 | 7140 | 0.15 | 610 | 轧0.15（0.147-0.153）4.95-5.15吨轧制米数7100-7200米不超7200米不低于7050米 |  | 20100023 | 轧硬 | 0.4*610-SPCC | 30210011 | 光亮卷 | 0.15-SPCC |  | 30 | MO002677 | MO002677-005-01 | GLJ003 | 光亮卷前处理 模板 | 9850 | 2024-08-14 | 2024-08-14 | 3 | 2024-08-22 06:04:47 | 2024-08-22 06:05:04 | 江苏九天光电科技有限公司 | 291229 | 蒋涛 |  |  | 0.4 | 2623 | 610 | 1 | JG91240700201 | [6 empty] | 5
最终冷轧 | JG1224070682 | JG1224070682 | 九天700轧机 | 合格 | 合格品 | 甲 | 李新峰 | 5200 | 5200 | 1 | 7160 | 0.15 | 610 | 轧制规格：0.15（5.2吨卷，厚度控制在0.15-0.155，米数控制在7100-7200米不超7200米；6.8吨卷按厚度控制在.147-0.152，米数控制在9500-9600米不超9600米） |  | 20100023 | 轧硬 | 0.4*610-SPCC | 30210011 | 光亮卷 | 0.15-SPCC |  | 30 | MO002753 | MO002753-008 | GLJ003 | 光亮卷前处理 模板 | 5200 | 2024-08-16 | 2024-08-16 | 3 | 2024-08-21 19:57:41 | 2024-08-21 19:58:16 | 江苏九天光电科技有限公司 | 294377 | 李新峰 |  |  | 0.4 | 2770 | 610 | 1 | JG1224070682 |  |  |  | 否 | 否 |  | 8
最终冷轧 | JG1224070594 | JG1224070594 | 九天700轧机 | 合格 | 合格品 | 甲 | 杨永华 | 5200 | 5200 | 1 | 7100 | 0.15 | 610 | 轧制规格：0.15（5.2吨卷，厚度控制在0.15-0.155，米数控制在7100-7200米不超7200米；6.8吨卷按厚度控制在.147-0.152，米数控制在9500-9600米不超9600米） |  | 20100023 | 轧硬 | 0.4*610-SPCC | 30210011 | 光亮卷 | 0.15-SPCC |  | 30 | MO002753 | MO002753-004 | GLJ003 | 光亮卷前处理 模板 | 5200 | 2024-08-16 | 2024-08-16 | 3 | 2024-08-21 18:55:29 | 2024-08-21 18:56:06 | 江苏九天光电科技有限公司 | 294373 | 杨永华 |  |  | 0.4 | 2770 | 610 | 1 | JG1224070594 |  |  |  | 否 | 否 |  | 4
最终冷轧 | JG1224070623 | JG1224070623 | 九天700轧机 | 合格 | 合格品 | 甲 | 李新峰 | 6810 | 6810 | 1 | 9550 | 0.15 | 610 | 轧制规格：0.15（5.2吨卷，厚度控制在0.15-0.155，米数控制在7100-7200米不超7200米；6.8吨卷按厚度控制在.147-0.152，米数控制在9500-9600米不超9600米） |  | 20100023 | 轧硬 | 0.4*610-SPCC | 30210011 | 光亮卷 | 0.15-SPCC |  | 30 | MO002753 | MO002753-015 | GLJ003 | 光亮卷前处理 模板 | 6815 | 2024-08-16 | 2024-08-16 | 3 | 2024-08-21 17:17:04 | 2024-08-21 17:17:29 | 江苏九天光电科技有限公司 | 294386 | 李新峰 |  |  | 0.4 | 3620 | 610 | 1 | JG1224070623 |  |  |  | 否 | 否 |  | 15
最终冷轧 | JG1224070683 | JG1224070683 | 九天700轧机 | 合格 | 合格品 | 甲 | 杨永华 | 6800 | 6800 | 1 | 9540 | 0.15 | 610 | 轧制规格：0.15（5.2吨卷，厚度控制在0.15-0.155，米数控制在7100-7200米不超7200米；6.8吨卷按厚度控制在.147-0.152，米数控制在9500-9600米不超9600米） |  | 20100023 | 轧硬 | 0.4*610-SPCC | 30210011 | 光亮卷 | 0.15-SPCC |  | 30 | MO002753 | MO002753-019 | GLJ003 | 光亮卷前处理 模板 | 6800 | 2024-08-16 | 2024-08-16 | 3 | 2024-08-21 15:46:18 | 2024-08-21 15:48:07 | 江苏九天光电科技有限公司 | 294390 | 杨永华 |  |  | 0.4 | 3620 | 610 | 1 | JG1224070683 |  |  |  | 否 | 否 |  | 19
最终冷轧 | JG1224070595 | JG1224070595 | 九天700轧机 | 合格 | 合格品 | 甲 | 李新峰 | 6780 | 6780 | 1 | 9600 | 0.15 | 610 | 轧制规格：0.15（5.2吨卷，厚度控制在0.15-0.155，米数控制在7100-7200米不超7200米；6.8吨卷按厚度控制在.147-0.152，米数控制在9500-9600米不超9600米） |  | 20100023 | 轧硬 | 0.4*610-SPCC | 30210011 | 光亮卷 | 0.15-SPCC |  | 30 | MO002753 | MO002753-013 | GLJ003 | 光亮卷前处理 模板 | 6785 | 2024-08-16 | 2024-08-16 | 3 | 2024-08-21 14:07:58 | 2024-08-21 14:08:23 | 江苏九天光电科技有限公司 | 294384 | 李新峰 |  |  | 0.4 | 3600 | 610 | 1 | JG1224070595 |  |  |  | 否 | 否 |  | 13
最终冷轧 | JG1224070652 | JG1224070652 | 九天700轧机 | 合格 | 合格品 | 甲 | 杨永华 | 6850 | 6850 | 1 | 9460 | 0.15 | 610 | 轧制规格：0.15（5.2吨卷，厚度控制在0.15-0.155，米数控制在7100-7200米不超7200米；6.8吨卷按厚度控制在.147-0.152，米数控制在9500-9600米不超9600米） |  | 20100023 | 轧硬 | 0.4*610-SPCC | 30210011 | 光亮卷 | 0.15-SPCC |  | 30 | MO002753 | MO002753-018 | GLJ003 | 光亮卷前处理 模板 | 6850 | 2024-08-16 | 2024-08-16 | 3 | 2024-08-21 12:35:29 | 2024-08-21 12:36:03 | 江苏九天光电科技有限公司 | 294389 | 杨永华 |  |  | 0.4 | 3650 | 610 | 1 | JG1224070652 |  |  |  | 否 | 否 |  | 18